報告№109-09249 報告№112-00272 | 分析№109-001747 分析№112-001093 | 112-001093_date120928 | 潤滑油および軸受は継続使用可能な状態にあると判断します。但し、今後も摩耗の進行を傾向監視するため、以下の対策を推奨します。定期的な分析凝着摩耗の進行を監視するため、定期的に分析を実施し、分析データによる摩耗の進行状況を確認することを推奨します。はフェログラフィーおよびSOAP／D-SOAPの結果から総合的に判断した結果、やや厳しい状態にあると考えられます。フェログラフィー【定量分析：Is値】Is値は異常摩耗の早期発見パラメータのつで、摩耗粒子を定量化するために用います。今回のIs値はの乗と低い値でした。フェログラフィー【定性分析：摩耗粒子および摩耗形態観察】分析結果から比較的多く観察された粒子は、以下の通りでした。正常な摩耗粒子・潤滑状態が正常なマイルド摩耗により発生。シビア粒子・潤滑状態がやや厳しい凝着摩耗により発生。金属潤滑部が局部的に油膜切れを起していると考えられます。Iカップリング発光分光分析【SOAP／D-SOAP】検出された金属元素から発生箇所を推定すると、以下の通りでした。鉄・軸受等カルシウム、ナトリウム・外部混入異物水分、汚染粒子数、汚染度物重量は共に良好でした。．粘度、全酸価、酸化安定度、有機物・有機化合物の各データは良好でした。分析結果特性低下特性低下に係るパラメータの分析結果は良好と判断します。粘度粘度はmm/sと新油値mm/sに対する粘度変化率は+.％で、当社推奨の管理限界値である±％以内にあり、良好と判断します。全酸価添加油の全酸価は、油メーカによって初期値が違うため統一した管理基準を設定するのが困難であることから、当社では管理限界値を設定しておらず、新油分析値との比較及び他の分析項目の結果より全酸価の状態判断を行います。その結果、全酸価は.mgKOH/gと新油値.mgKOH/g以下にあることから、良好と判断します。酸化安定度酸化安定度はminであり、当社推奨の管理限界値のmin以上であることから良好と判断します。有機物・有機化合物有機物・有機化合物は、IRチャートによる新油分析値との比較の結果、cm-付近に劣化の兆候を示すカルボン酸の吸収が確認されていないことから、良好と判断します。色相はL.であり、新油値のL.に比較して変化はないことから、良好と判断します。汚染に係るパラメータの分析結果は良好と判断します。水分は.ppmであり、当社推奨の管理限界値の以下であることから良好と判断します。汚染粒子数はNAS級であり、当社推奨の管理限界値のNAS級以下であることから良好と判断します。汚染度物重量は.mg/mlであり、当社推奨の管理限界値のmg/ml以下であることから良好と判断します。摩耗フェログラフィーによる摩耗粒子の観察の結果、潤滑状態が正常な場合に発生する摩耗粒子、金属潤滑部が局部的に油膜切れを起して発生するシビア粒子が比較的多く観察されました。異常摩耗の早期発見パラメータであるフェログラフィーのIs値がの乗と良好の範囲にあるものの、摩耗粒子の形態観察の結果、潤滑状態が正常な場合に発生する摩耗粒子、金属潤滑部が局部的に油膜切れを起して発生するシビア粒子が比較的多く観察されました。金属濃度SOAP法により金属濃度を測定した結果、金属元素は検出されなかった。金属濃度酸溶解法により金属濃度を測定した結果、潤滑箇所で発生する金属接触によって検出される鉄が、外部から混入したと思われるカルシウムが、ナトリウムが検出されました。
報告№109-09578 報告№110-00303 | 分析№109-003561 分析№110-001192 | 110-001192 | ・摩耗状態SOAP／D－SOAPの結果、グリース中からは摩耗により発生した鉄、クロム、錫、アンチモン等が比較的多く検出されました。摩耗粒子の観察結果で観察された粒子は、金属潤滑部が局部的に油膜切れを起して発生するシビア粒子でした。これらのことから、軸受潤滑部ではやや厳しい摩耗形態の凝着摩耗が発生していることが分かりました。但し、転がり軸受寿命の指標としている摩耗粒子が観察されなかったことから、フレーキングの発生がなく、本軸受は継続使用可能な状態にあると思われます。・グリースの物理的性状グリースの劣化の兆候を確認するために実施したIRの結果、グリース劣化の兆候を示すカルボン酸の可能性がある吸収が若干確認されました。水分がと高く、水分が混入した可能性があります。現在のところ、フェログラフィーの結果から錆の発生は確認されていませんが、今後錆の発生およびグリースの酸化劣化の進行が懸念されます。結論異音が発生した原因は、分析結果から油膜切れによる金属接触が発生し、それに伴い異音が発生した可能性があると思われます。但し、異音は発生しているものの、フレーキングの発生はなく、軸受は継続使用可能な状態にあると思われます。一方、グリース劣化の兆候を示すカルボン酸の可能性がある吸収が確認されました。カルボン酸の吸収であった場合、グリースの交換が必要となります。摩耗進行状況の監視今後、凝着摩耗等の進行を監視するため、定期的に分析を実施し、摩耗の進行状況を確認することを推奨します。発錆と劣化に対する対策グリース中は、混入した水分の影響で酸化劣化が加速する懸念があります。ベアリング鋼は、水分により錆が発生しやすいため、グリースの入れ替えが可能であれば至急入れ替えることを推奨します。なお、グリースの入れ替えができない場合は、定期的な分析により錆の発生状況を監視するとともに、スラッジの発生状況を確認することを推奨します。カルボン酸の発生状況の確認は、貴発電所で補充用に使用している新グリースを分析し、IRによる比較評価を実施するとともに、全酸価を追加分析することで可能です。特性低下特性低下に係るパラメータの分析結果から、酸化劣化の可能性が確認されました。有機物・有機化合物有機物・有機化合物は、IRチャートによる当社保有の新油分析値との比較の結果、cm-付近に劣化の兆候を示すカルボン酸の可能性がある吸収が確認されました。汚染水分はと高く、水分が混入した可能性があります。現在のところ、フェログラフィーの結果から、錆の発生は確認されていませんが、ベアリングは水分の混入により錆が発生しやすいことから、グリースの入れ替えが可能であれば至急グリースの入れ替えを推奨します。摩耗摩耗粒子の形態観察の結果、金属潤滑部が局部的に油膜切れを起して発生するシビア粒子が比較的多く観察されました。摩耗粒子摩耗粒子の形態観察の結果、金属潤滑部が局部的に油膜切れを起して発生するシビア粒子が比較的多く観察されました。金属濃度SOAP法により金属濃度を測定した結果、鉄が比較的多く検出されました。金属濃度酸溶解法により金属濃度を測定した結果、鉄、クロム、アンチモンが比較的多く検出されました。
報告№106-6023 報告№106-6028 | 分析№106-00388 分析№106-00705 | 106-00705 | 初期試験を実施した結果、潤滑状態は安定し、潤滑油も継続使用可能と判断します。これらのことは、前回に比較して、計数汚染度はランク減少したことSOAP／D-SOAPの鉄及び錫濃度に変化がないこと異常摩耗の早期発見パラメータであるフェログラフィーのIs値が.と良好の範囲にあること以上のことから判断しました。
報告№102-6131 | 分析№102-02361 | 102-02361 | 精点Bを実施した結果、軸受摺動面でやや厳しい金属接触が発生しています。発生量は少なく、直ちに異常摩耗に進展するとは考えにくいものの、ヶ月後に再度精点Bを実施し、摩耗の進行状況を確認されることを推奨します。これらのことは、前回に比較して、計数汚染度はランク減少しているものの、D-SOAPの錫濃度がからに増加し、異常摩耗の早期発見パラメータであるフェログラフィーのIs値が、.からに桁上昇し更に、摩耗粒子の形態観察の結果、金属接触が厳しい場合に見られるシビア粒子が観察されていることから判断しました。
報告№107-0052 報告№107-0052 | 分析№107-00226 分析№107-00226 | 107-00226 | 分析の結果、前回に比較して、D－SOAPで軸受の摩耗を示す錫が若干増加していたことから、摩耗が進行していたことが確認できました。一方、D－SOAPで油の添加剤成分であるバリウムが増加し、フィルタ写真でフィルタ表面が茶褐色になっていることから、バリウムが増加した原因は、油の添加剤成分の析出によるスラッジと考えられました。このスラッジは、軸受表面の静摩擦係数が上昇することにより、起動時のトルクが上昇し、起動開度が増加するなどの影響が発生する場合があるため、スラッジを溶解し、無害化する当社製清浄分散剤TS－の投与と濾過を実施することを推奨します。また、摩耗の進行状況を確認するために、ヶ月後に再度分析を実施し、汚染度および摩耗の進行状況を継続して監視することを併せて推奨します。これらのことは、前回に比較して、計数汚染度はランク減少したものの、やや高いことD－SOAPの結果、軸受の摩耗を示す錫および油の添加剤成分であるバリウムが増加していたことフィルタ写真でフィルタ表面が茶褐色であり、μmサイズの金属片が見られたこと以上のことから判断しました。今後は、軸受メタルの摩耗程度を評価する必要がありますので、次回分析時には、油量、スラストメタルサイズ、回転数、直近のメタル交換からの運転時間、現在の使用油の使用時間をお知らせください。は良好と判断します。粘度は良好と判断します。粘度はmm/sと新油値mm/sに比較して、粘度変化率は+％で、当社推奨の管理限界値である±％以内にあり、良好と判断します。水分は良好と判断します。水分はppmと当社推奨の管理限界値の以下であり、良好と判断します。全酸価は良好と判断します。全酸価は.mgKOH/gと新油値.mgKOH/g以内にあり、良好と判断します。IRの結果、良好と判断します。IRの結果、油劣化の兆候を示すカルボン酸の吸収が確認されていないことから、良好と判断します。RBOTの結果、良好と判断します。RBOTはminと当社推奨の管理限界値のmin以上であり、良好と判断します。計数汚染度はやや高い値でした。計数汚染度はやや高い値でした。計数汚染度はNAS級と当社推奨の管理限界値のNAS級以内にあるものの、やや高い値でした。重量汚染度は良好と判断します。重量汚染度はmg/mlと当社推奨の管理限界値のmg/ml以内であり、良好と判断します。機器の潤滑状態D－SOAPの結果、前回に比較して軸受の摩耗を示す錫および油の添加剤成分の析出により発生したバリウムの若干増加が確認されました。SOAPの結果、軸受の摩耗を示す錫が検出されました。SOAPの結果、軸受の摩耗を示す錫がppm、油の添加剤成分であるバリウムがppm、外部から混入したと思われるケイ素がppm検出されました。D－SOAPの結果、軸受の摩耗を示す錫および油の添加剤成分であるバリウムが検出されました。D－SOAPの結果、鉄が、アンチモンが、軸受の摩耗を示す錫がppm、油の添加剤成分であるバリウムが.ppm、外部から混入したと思われるカルシウムが、ナトリウムが検出されました。フェログラフィーのIs値は良好の範囲にありました。異常摩耗の早期発見パラメータであるフェログラフィーのIs値が.と良好の範囲にありました。
報告№103-8114 | 分析№103-03057 | 103-03057 | オーバーホール後に初期試験を実施した結果、オーバーホール時に混入した異物と初期のなじみ摩耗が確認されました。今回のようになじみ過程で切削粒子、シビア粒子、球状粒子が観察された場合は、なじみ過程が正常に終了していない場合があり、異常摩耗に進展することも懸念しなければなりません。なじみ過程が正常な状態で終了した場合、シビア粒子、球状粒子は観察される事が少なく、従って、今回のなじみ過程では、局部的な金属接触がごく一部で発生したと考えられます。この接触が、既に正常な状態に推移しているか、或いは、進行しているのかを確認するためには、ヶ月毎に回目の初期試験を実施されることを推奨します。これらのことは、異常摩耗の早期発見パラメータであるフェログラフィーのIs値が、.と良好の範囲にあるものの、摩耗粒子形態観察で、金属表面の微小突起、異物の噛み込みにより発生する切削粒子、金属接触が厳しい場合に発生するシビア粒子、摩擦熱が高い場合に発生する球状粒子が多く観察されたこと以上のことから判断しました。
報告№106-4577 報告№106-0432 | 分析№106-02445 分析№106-02471 | 106-02471 | 目的トライボ診断を実施し、軸受の潤滑状態、汚染度、を確認する。軸受の潤滑状態ベアリング軌道面の微小領域に摩耗が発生しているものの、転がり軸受の寿命の指標となるフレーキングの発生が確認されていないことから、現在のところ、ベアリングは継続使用可能な状態にあると判断します。但し、摩耗粒子形態観察で局部的に高圧・高温となる場合に発生するフリクションポリマが多く観察されていますので、潤滑油が軌道面で高圧・高温になっている部分があると思われます。今後油劣化の進行が懸念されるため、ヶ月以内に再度分析を実施し、油の劣化状況を確認されることを推奨します。油の汚染状況計数汚染度がナトリウム級と当社推奨の管理限界値内にあり、重量汚染度がmg/mlでした。を確認するために実施した粘度、水分、全酸価、IRの各データが良好であることから、この油は継続使用可能と判断します。
報告№108-0411 報告№109-09599 | 分析№108-02745 分析№109-003695 | 109-003695 | ・摩耗状態油中金属濃度〔SOAP〕の結果、潤滑油中からは摩耗により発生した鉄が検出されました。検出された金属は、粒子観察の結果から金属接触が厳しい場合に発生する～μmサイズのシビア粒子が確認されました。これらのことから、潤滑部で発生している摩耗形態は、凝着摩耗であることが分かりました。異常摩耗の早期発見パラメータであるフェログラフィーのIs値がの乗と良好の範囲にあるものの、やや大型の摩耗粒子が観察されており、今後さらに摩耗が進行することが考えられます。・汚染度計数汚染度はNAS級と当社推奨の管理限界値に到達していました。汚染度が高い要因は、摩耗によるものと思われます。・IRの結果、新油と異なるピークが確認されました。油中金属濃度で新油には含まれていないカルシウムが検出されたことから、異種油の混入、或いは、油名が違う可能性が考えられます。潤滑油および対象設備は継続使用可能な状態にあるものの、以下の対策が必要です。今後さらに摩耗が進行することで汚染度が上昇し、この影響でバルブ類の動作障害やフィルタおよびストレーナの目詰まりが発生することが懸念されます。この後は、定期的に分析を実施し、計数汚染度がNAS級となったことが確認された時点で濾過を実施することを推奨します。尚、油名が違うか、或いは、異種油が混入した可能性が考えられますので、油名の再確認と異種油混入の可能性の確認を実施する必要があります。IRの結果、新油と異なるピークが確認されました。粘度粘度はmm/sと新油値mm/sに比較して、粘度変化率は-.％で、当社推奨の管理限界値である±％以内にあり、良好と判断します。水分はppmと当社推奨の管理限界値の以下であり、良好と判断します。全酸価全酸価はmgKOH/gと新油値.mgKOH/gに比較して高いものの、IRの結果、油劣化の兆候を示すカルボン酸の吸収が確認されていないことから、良好と判断します。IRIRの結果、新油と異なるピークが確認されました。計数汚染度は当社推奨の管理限界値に到達していました。計数汚染度計数汚染度はNAS級と当社推奨の管理限界値のNAS級に到達していました。重量汚染度は.mg/mlと当社推奨の管理限界値のmg/ml以内にあり、良好と判断します。機器の潤滑状態摩耗粒子診断の結果、金属接触が厳しい場合に発生する～μmサイズのシビア粒子が比較的多く観察されました。SOAPによる油中金属濃度SOAPによる油中金属濃度の結果、錫、油の添加剤成分であるリン、亜鉛、外部から混入したと思われるカルシウム、マグネシウムが検出されました。SOAPによる油中金属濃度SOAPによる油中金属濃度の結果、鉄、油の添加剤成分である亜鉛、外部から混入したと思われるカルシウムが検出されました。摩耗粒子診断異常摩耗の早期発見パラメータであるIs値がの乗と良好の範囲にあるものの、摩耗粒子の形態観察の結果、金属接触が厳しい場合に発生するシビア粒子が比較的多く観察されました。SEM・XMA摩耗粒子診断で観察された粒子をSEM・XMAで詳細に観察した結果、鉄を含む粒子が観察されました。
報告№104-4019 | 分析№104-01140 | 104-01140 | 本トライボ診断は、潤滑油を分析し、分析結果から潤滑及び機器の潤滑状態を評価することを目的としました。潤滑潤滑を評価するため、粘度、水分、全酸価、IR、RBOTを実施しました。その結果、各分析データは全て良好であり、本試料油は使用可能な状態にあると判断します。潤滑潤滑を評価するため、計数汚染度、重量汚染度、光学顕微鏡写真を実施しました。その結果、計数汚染度はNAS級と当社推奨の管理限界値に到達し、重量汚染度がmg/mlと若干汚染されていました。機器の潤滑状態機器の潤滑状態を評価するため、フェログラフィー、SOAP／D－SOAPを実施しました。その結果、フェログラフィーの摩耗粒子形態観察でマイクロフレーキングの発生が確認されたものの、軸受寿命の指標とされるフレーキングの発生はなく、軸受は継続使用可能な状態にあると判断します。
報告№107-4543 報告№107-6562 | 分析№107-02132 分析№107-02274 | 107-02274 | トライボ診断の結果、粘度を除く項目は良好でした。粘度は、新油値のmm/sに比較し変化率が-％のmm/sとなっており、当社推奨の管理限界値である±％を超えていました。IRの結果、異種油の混入や劣化の進行が確認されなかったことから、粘度の低下は、潤滑油の製造ロットによる差異、または、潤滑油の分子がせん断作用を受け粘度が低下したことなどが考えられます。現在のところ、本試料油は継続使用可能な状態にありますが、定期的に分析を実施し、粘度の低下および油の劣化の進行状況を確認することを推奨します。尚、補充用として○○WFに保管している新油がありましたら、ml程度ご提供下さい。新油の粘度をチェックいたします。粘度が当社推奨の管理限界値を超えていました。粘度は当社推奨の管理限界値を超えていました。粘度はmm/sと新油値mm/sに比較して、粘度変化率は-％で、当社推奨の管理限界値である±％を超えていました。粘度はmm/sでした。粘度はmm/sでした。粘度指数はでした。粘度指数はでした。水分は良好。水分は.ppmと当社推奨の管理限界値の以下であり、良好と判断します。全酸価は良好。全酸価は.mgKOH/gと新油値.mgKOH/gに比較して高いものの、IRの結果で、新油との差異は確認されず、且つ、劣化の兆候も確認されなかったことから、良好と判断します。
報告№109-09136 報告№113-00257 | 分析№109-001160 分析№113-000977 | 113-000977 | 分析の結果、は良好な範囲にあり、汚染度は高濃度の部分を採油したにもかかわらず、清浄な状態にあることから、継続使用可能な状態にあると判断します。増速機増速機は継続使用可能な状態にあると判断しますが、SOAP/D-SOAPで鉄および銅が検出されたことから、ギヤおよび軸受で摩耗が発生していると推定されるため、に示す対策を推奨します。分析項目の追加SOAP/D-SOAPの結果から鉄および銅が検出されていることから、ギヤおよび軸受で摩耗が発生していると推定されます。今後、摩耗が進行することが懸念されるため、次回の分析ではフェログラフィーを追加することを推奨します。はSOAP／D-SOAPの結果から総合的に判断した結果、継続使用は可能ですが、今後の機器の機能を確認するためにも傾向管理が有用と考えます。Iカップリング発光分光分析【SOAP／D-SOAP】検出された金属元素から発生箇所を推定すると、以下の通りでした。検出された金属元素 分類 鉄、鉛、銅、錫、亜鉛 ギヤ・軸受等 リン 添加剤 カルシウム、ケイ素、ナトリウム、マグネシウム 外部混入異物 計数汚染度は、NAS級と当社推奨の管理限界値以下であり、良好でした。粘度、水分、酸価の各データは、良好でした。
報告№103-6018 | 分析№103-00539 | 103-00539 | 精点Aを実施した結果、摩耗粒子形態観察で、外部から混入した鉄錆が多く見られました。混入による影響は、直ちにないと思われますが、これらの異物が軸受摺動面に噛み込み摩耗が進行する場合があるため、ヶ月後に再度精点Bを実施し、摩耗の進行状況を確認されることを推奨します。これらのことは、異常摩耗の早期発見パラメータであるIs値が、.と良好の範囲にあるものの、摩耗粒子形態観察で、外部から混入した異物が多く見られたことから判断しました。
報告№109-09136 報告№112-00363 | 分析№109-001160 分析№112-001517 | 112-001517 | 更油からの経過日数をもとに潤滑油の余寿命を評価したところ、潤滑油は定検までのヶ月間は使用可能と判断できました。次回定検時に更油を実施しない場合は、酸化安定度を知るための分析を実施し、余寿命を確認することを推奨します。酸化安定度はminであり、当社推奨の管理限界値のmin以上であることから、良好と判断します。
報告№107-0058 報告№107-0058 | 分析№107-00240 分析№107-00240 | 107-00240 | 濾過前の試料油を分析した結果、摩耗粒子形態観察で摩擦熱が高い場合に発生する球状粒子がやや多く観察されました。球状粒子は、異常の兆候を示す形態のパラメータで、この摩耗粒子が発生する場合、潤滑状態に注意が必要です。球状粒子の発生原因は、一般に、溶接工事、溶接作業などによる溶接スパッタの混入、電食による発生、厳しい金属接触による摩耗、が考えられます。球状粒子の発生原因が、の溶接スパッタの混入であれば、今後増加しないと思われますが、が考えられる場合は、原因を取り除かなければ球状粒子は増加すると考えられます。これらの障害発生に対する弊害を勘案の上、予防処置として運転再開後ヶ月以内に再度分析を実施し、この球状粒子の増加の有無を確認されることを推奨します。尚、本軸受で使用されている樹脂材料は、鉄系材料に比較して熱伝導性が低く、温度検出センサーが台金内に埋め込まれているようであれば、摺動面で発生した熱は温度検出センサーでは検出しにくく、温度パラメータでの異常の検出については注意が必要です。また、樹脂軸受の場合、熱放散性の良い従来のホワイトメタルに比較して軸受摺動面で発生した熱が軸受台金からは放散し難いこともあり、タービン油の劣化も早くなる事が知られています。従って、軸受摺動面の発熱状況を確認できるのは、トライボ診断による方法のみとなりますので、運転再開後ヶ月以内の再分析を必ず実施することを重ねて推奨します。
報告№109-09136 報告№112-00589 | 分析№109-001160 分析№112-002441 | 112-002441_date130409 | 分析の結果、潤滑油の劣化は確認されていないことから、継続使用可能な状態にあると判断します。但し、油中の汚染度が高く、汚染物が軌道面に噛み込み摩耗が進行することが懸念されるため、以下の対策を推奨します。軸受分析の結果、軸受は継続使用可能な状態にあると判断します。但し、切削摩耗や凝着摩耗が発生しており、今後も摩耗の進行を傾向監視するため、以下の対策を推奨します。更油および油槽内の清掃潤滑油が汚染されていることから、油槽内は汚染されていると思われます。更油をする際には、油槽内を清掃し、更油する新油もNAS級程度の清浄な潤滑油を更油することを推奨します。定期的な分析定期的に分析を実施することにより、データの変化から異常の兆候を早期に発見することが可能となります。また、今回は対象設備の初回分析であるため、あと最低でも回分析を実施し、分析データの変化から今後の分析周期を検討することを推奨します。今後、切削摩耗や凝着摩耗の進行が懸念されるため、出来るだけ早めに回目の分析を実施することを推奨します。は、劣化はなく良好と判断します。粘度粘度は、mm/sと新油値mm/sに比較して、粘度変化率は-％で、当社推奨の管理限界値である±％以内にあり、良好と判断します。水分は、.ppmと当社推奨の管理限界値の以下であり、良好と判断します。酸価は、.mgKOH/gと新油値.mgKOH/g以下であり、良好と判断します。IRIRチャートの結果、新油と使用油のスペクトルパターンはほぼ一致し、また、油劣化の兆候を示すカルボン酸の吸収が確認されていないことから、良好と判断します。計数汚染度と重量汚染度は、共に当社推奨の管理限界値を超えており、油中の汚染度は高い値でした。計数汚染度計数汚染度は、NAS級以上と当社推奨の管理限界値NAS級を超えていました。重量汚染度は、mg/mlと当社推奨の管理限界値mg/mlを超えていました。光学顕微鏡写真重量汚染度で濾過したフィルタ表面上の夾雑物を光学顕微鏡で観察した結果、金属片、鉄錆、砂等が観察されました。はフェログラフィーおよびSOAP-Tの結果から総合的に判断した結果、継続使用は可能ですが、機器の機能を保持するためにも傾向管理が有用と考えます。フェログラフィー【異常摩耗指数：Is値】Is値は異常摩耗の早期発見パラメータのつで、摩耗粒子を定量化するために用います。今回のIs値はの乗と高い値でした。フェログラフィー【定性分析：摩耗粒子および摩耗形態観察】観察された摩耗粒子は、以下の通りでした。正常な摩耗粒子・潤滑状態が正常なマイルド摩耗により発生。切削粒子・異物や金属表面の微小突起による切削摩耗により発生。シビア粒子・潤滑状態がやや厳しい凝着摩耗により発生。金属潤滑部が局部的に油膜切れを起していると考えられます。黒錆・潤滑状態がやや厳しい凝着摩耗により発生。金属接触が厳しく、且つ、高い摩擦熱が発生していると考えられます。フリクションポリマ・局部的に高圧・高温となる場合に発生。観察された摩耗粒子の中でも切削粒子、シビア粒子、黒錆は、注意が必要です。摩耗形態の中でも切削摩耗は摩耗進行速度が速く、転がり軸受でこの摩耗形態が発生した場合には寿命が分の程度に低下することも知られており、切削摩耗により生じた軌道面の損傷が起点となって、転がり軸受の寿命となるフレーキングに進展することから、傾向監視が必要です。シビア粒子、黒錆は、凝着摩耗に分類されます。これらの摩耗粒子は、軌道面で凝着、破断を繰り返し、この過程で生じる移着粒子が成長して摩耗粒子となります。そのため、軌道面では局部的に油膜切れが発生していることを示しています。この状態が継続した場合、摩耗粒子のサイズは徐々に大型化していき、軸受の損傷に至る場合がありますので、傾向監視が必要です。Iカップリング発光分光分析【SOAP-T】検出された金属元素から発生箇所を推定すると、以下の通りでした。鉄・軸受等カルシウム、ナトリウム・外部混入異物
報告№107-4530 報告№107-7017 | 分析№107-01164 分析№107-01709 | 107-01709 | 精点Aを実施した結果、全てのデータが良好であることから、この油は継続使用可能であり、潤滑状態も正常と判断します。但し、前回に比較して重量汚染度が.mg/mlから.mg/mlに増加していました。フィルタ表面が薄く茶褐色になっており、D－SOAPで亜鉛が微量検出されたことから、重量汚染度が増加した原因は、スラッジによるものと考えられました。今後このスラッジが増加した場合、バルブ類の動作障害やフィルタの目詰まりが発生することが懸念されるため、念のため、ヶ月後に再度分析を実施し、汚染度を確認されることを推奨します。
報告№109-09136 報告№113-00211 | 分析№109-001160 分析№113-000811 | 113-000811_date131004 | 潤滑油の劣化はないものの、油中の汚染度が高い値でした。採油条件の影響で値が高くなっていると考えられますが、異物の影響で将来的に摩耗が進行する懸念がありますので、に示す対策を推奨します。軸受は継続使用可能な状態にあると判断します。但し、観察された摩耗粒子には局部的な油膜破断により発生する黒色スラッジが比較的多く認められていることから、更油しただけでは油膜破断の要因が残ります。そのため、定期的な分析により今後の摩耗進行の有無を確認することを推奨します。更油油中の汚染度が高いことから、摩耗粒子や異物等が軸受軌道面に噛み込むことによる摩耗の進行が懸念されるため、更油を推奨します。また、油槽内には汚染物が残留している可能性があるため、油槽内を清掃し、更油する新油もNAS級程度の清浄な潤滑油を更油することを推奨します。定期的な分析摩耗粒子の形態観察で、凝着摩耗、切削摩耗、疲労摩耗が観察されたことから、今後の摩耗進行を監視するため、定期的に分析を実施することを推奨します。シリコン系のグリースや添加剤の確認シリコン系の添加剤やグリースを使用している箇所があるかについてご確認下さい。詳細はを参照下さい。最適な採油方法本試料油は、機器停止中に軸受箱排油口から採油されているため、分析データが高濃度に出ていると推定されます。正確なデータによる診断を行うためにも、今後の採油は、極力運転中もしくは停止直後の油槽中層部から実施されることを推奨します。はフェログラフィーおよびSOAP／D-SOAPの結果から総合的に判断した結果、継続使用は可能ですが、今後の機器の機能を確認するためにも傾向管理が有用と考えます。フェログラフィー【定量分析：Is値】Is値は異常摩耗の早期発見パラメータのつで、摩耗程度を定量化するために用います。今回のIs値はの乗と、高い値でした。フェログラフィー【定性分析：摩耗粒子および摩耗形態観察】分析結果から観察された代表的な粒子は、以下の通りでした。切削粒子・異物や金属表面の微小突起による切削摩耗により発生。疲労摩耗粒子・繰返し応力を受けて発生。黒錆・潤滑状態がやや厳しい凝着摩耗により発生。金属接触が厳しく、且つ、高い摩擦熱が発生していると考えられます。フリクションポリマ・フリクションポリマ・局部的に高圧・高温となる場合に発生。観察された摩耗粒子の中でも切削粒子、黒錆は、将来的な摩耗の進行に繋がる可能性を示唆しているため、傾向監視が必要と思われます。摩耗形態の中でも切削摩耗は摩耗進行速度が速く、転がり軸受でこの摩耗形態が発生した場合には寿命が分の程度に低下することも知られており、切削摩耗により生じた軌道面の損傷が起点となって転がり軸受の寿命となるフレーキングに進展することから傾向監視による経過監視が必要です。切削摩耗の発生原因となる混入異物が残留している場合、この異物により切削摩耗が継続して発生する可能性があります。黒錆は凝着摩耗に分類されます。この摩耗粒子は、軸受軌道面で凝着、破断を繰り返し、この過程で生じる移着粒子が成長して摩耗粒子となります。そのため、軸受軌道面では局部的に油膜切れが発生していることを示しています。この状態が継続した場合、摩耗粒子のサイズは徐々に大型化していき、設備の損傷に至る場合がありますので、傾向監視が必要です。Iカップリング発光分光分析【SOAP／D-SOAP】検出された金属元素から発生箇所を推定すると、以下の通りでした。鉄、銅、錫、亜鉛・軸受等カルシウム、アルミニウム、ケイ素、ナトリウム・外部混入異物ケイ素の検出ケイ素がppm検出されました。一般に、潤滑油中からケイ素が検出された場合の原因として、油の消泡剤として使用されるシリコン系の添加剤が検出されるフェログラフィーおよびフィルタ表面の異物観察で砂が多く観察され、これが検出されるシリコングリースをシール部に塗布している場合、このシリコングリースが潤滑油に混入して検出されるなどが挙げられますが、今回検出が比較的高濃度であることからの可能性が考えられます。については、分析結果では確認することが出来ませんので、これに関する情報があれば提供をお願いします。重量汚染度はmg/mlと当社推奨の管理限界値を超えていました。フィルタ表面の異物観察で金属片、鉄錆、砂等が観察されたことから、汚染度が高い要因は、摩耗と外部混入異物の影響と思われます。計数汚染度は試料量が少なかったため実施できませんでした。水分、IR、RBOTの各データは、良好でした。粘度、全酸価は試料量が少なかったため実施できませんでした。尚、別紙RBOTの減少傾向から油の余寿命を求めた結果、本試料油は直近の更油から起算して年月まで使用可能であることが分かります。
報告№108-5071 報告№110-00635 | 分析№108-02721 分析№110-002867 | 110-002867 | 潤滑油は継続続使用可能な状態にあるものの、今後は障害予防を目的に以下の対策を推奨します。分析周期の短縮今後、全酸価の上昇が予測されますので、分析周期を短縮して傾向監視を強化することを併せて推奨します。定期的な分析水分が前回同様に新油に比較して高い値を示しています。使用油であるAlphasynPGは、ポリグリコールベースの合成ギヤオイルであるため、水分を吸収しやすい特性があります。今後は定期的な分析により、水分濃度の増加とともに水分の影響による腐食摩耗の発生に注意し管理されることを推奨します。分析結果泡立ち試験の結果、消泡性能が低いと判断できる値であるものの、新油と同レベルにあり、水分が新油に比較して高い値でした。粘度粘度はmm/sと新油値.mm/sに比較して、粘度変化率は-％で、当社推奨の管理限界値である±％以内にあり、良好と判断します。泡立ち試験泡立ち試験は-と新油と同レベルにありました。水分はppmと新油値より高い値でした。全酸価全酸価はmgKOH/gと新油値.mgKOH/gに比較して高いものの、IRの結果で油劣化の兆候を示すカルボン酸の吸収が確認されていないことから、良好と判断します。
報告№108-6005 報告№108-6508 | 分析№108-00106 分析№108-00193 | 108-00193 | 初期試験を実施した結果、観察された摩耗粒子から本試料には初期のなじみ摩耗が発生していたと考えられました。今回のようになじみ過程で切削粒子、シビア粒子が観察された場合は、なじみ過程が正常に終了していない場合があり、異常摩耗に進展することも懸念する必要があります。なじみ過程が正常な状態で終了した場合、切削粒子、シビア粒子は観察されることが少なく、従って、今回のなじみ過程では、局部的な金属接触がごく一部で発生したと考えられます。この接触が、既に正常な状態に推移しているか、或いは、進行しているのかを確認するため、ヶ月毎にあと回の初期試験を実施することを推奨します。これらのことは、異常摩耗の早期発見パラメータであるフェログラフィーのIs値がの乗と高く、摩耗粒子形態観察の結果、異物の噛み込みにより発生する切削粒子、金属接触が厳しい場合に発生するシビア粒子がやや多く観察されたことD－SOAPの結果、鉄、オイルリングの主成分である銅、以前使用されていた軸受メタルの主成分である錫が検出されたこと以上のことから判断しました。
報告№107-4530 報告№107-0383 | 分析№107-01164 分析№107-01994 | 107-01994 | 本トライボ診断は、油の性状・汚染度・摩耗状態を評価し、潤滑状態を明らかにすることにより、非常用ディーゼル発電機の保守に寄与する。トライボ診断の結果、ピストンリング、クランクメタル等の摩耗、銅の溶出・摩耗が確認されたものの、いずれも軽微であり、継続使用可能と判断します。尚、である水分がppmと当社推奨の管理限界値を超えていました。今後、発錆に注意する必要がありますので、定期的にトライボ診断を実施し、発錆の有無を監視されることを推奨します。
報告№109-09136 | 分析№109-001160 | 113-002627 | 潤滑油は汚染度が高いことから、油中の夾雑物が潤滑部に噛み込むことによる摩耗の進行が懸念されます。対象設備は継続使用可能な状態にあると判断しますが、今後の摩耗推移を確認するためにも傾向監視を継続することが有効です。更油油中の汚染度が高いことから、摩耗粒子や異物等の夾雑物が潤滑面に噛み込むことによる摩耗の進行が懸念されるため、可能であれば更油を推奨します。定期的な分析今後の切削摩耗、凝着摩耗、疲労摩耗の推移を監視するため、定期的な分析実施を推奨します。新油の分析粘度、酸価は、油の性能を評価するパラメータの一種です。油の性能低下は、新油との比較が必要なことから、使用油の油名確認および未使用油の分析による比較評価を推奨します。異常摩耗の早期発見のパラメータであるIs値は、前回のレベルからレベル低下しているものの、やや高い値でした。また、潤滑部の摩耗が認められたため、定期的に潤滑油分析を実施し、摩耗推移を監視することが有用と考えます。フェログラフィーで比較的多く観察された粒子は、以下の通りです。正常な摩耗粒子・潤滑状態が正常なマイルド摩耗により発生。切削粒子・異物や金属表面の微小突起による切削摩耗により発生。シビア粒子・潤滑状態がやや厳しい凝着摩耗により発生。極微小領域で油膜切れが発生したことを示します。疲労摩耗粒子・繰返し応力による金属疲労で発生。大型化するとフレーキングの発生が懸念されます。切削粒子、シビア粒子は、摩擦面が将来的に異常摩耗へ進展する可能性を示唆しているため、傾向監視が有用と思われます。詳細は、別紙傾向監視が必要な摩耗粒子をご覧ください。SOAP-Tで前回に比較して鉄が.ppmからppmに増加していました。ギヤや転がり軸受の成分に含まれるクロムがと低濃度であることから、摩耗により発生した可能性は低いと思われますが、油中の鉄系粒子が潤滑部に噛み込む事で摩耗が進行する可能性がありますので、摩耗推移の確認をすることが重要です。計数汚染度は前回同様、NAS級を上回っており、当社推奨の管理限界値を超えていました。今後、油中の汚染物が潤滑部に噛み込むことによる摩耗の進行が懸念されます。前回同様、水分は良好です。粘度粘度はmm/sでした。前回同様にISOVG規格内にありますが、新油との比較による評価を推奨します。酸価は.mgKOH/gでした。前回の.mgKOH/gに比較して大きな変化はありませんでしたが、新油との比較による評価が必要です。
報告№105-0052 報告№105-0052 | 分析№105-00373 分析№105-00373 | 105-00373 | 分析の結果、全てのデータが良好であることから、この油は継続使用可能であり、潤滑状態も正常と判断します。は良好と判断します。粘度は良好と判断します。粘度はmm/sと新油値mm/sに比較して、粘度変化率は-％で、当社推奨の管理限界値である±％以内にあり、良好と判断します。水分は良好と判断します。水分はppmと当社推奨の管理限界値の以下であり、良好と判断します。全酸価は良好と判断します。全酸価は.mgKOH/gと新油値に比較して変化はなく、良好と判断します。IRの結果、良好と判断します。IRの結果、油劣化の兆候を示すカルボン酸の吸収が確認されていないことから、良好と判断します。RBOTの結果、良好と判断します。RBOTはminと当社推奨の管理限界値のmin以上であり、良好と判断します。は良好と判断します。計数汚染度は良好と判断します。計数汚染度はNAS級と当社推奨の管理限界値のNAS級以内であり、良好と判断します。重量汚染度は良好と判断します。重量汚染度は.mg/mlと当社推奨の管理限界値のmg/ml以内であり、良好と判断します。機器の潤滑状態機器の潤滑状態は正常と判断します。SOAPの結果は良好です。SOAPの結果、油の添加剤成分であるリンがppm検出されました。一方、軸受の摩耗を示す錫は検出されず、良好と判断します。D－SOAPの結果は良好です。D－SOAPの結果、鉄が、外部から混入したと思われるカルシウムが検出されました。軸受の摩耗を示す錫は検出されず、良好と判断します。フェログラフィーの結果は良好です。異常摩耗の早期発見パラメータであるフェログラフィーのIs値が.と良好の範囲にあり、潤滑状態は良好と判断します。
報告№107-4553 報告№107-4553 | 分析№107-02753 分析№107-02760 | 107-02760 | トライボ診断の結果、潤滑油の基本特性、摩耗、汚染について以下のことが分りました。基本特性油の基本特性としての粘度、全酸価は新油データを基準として評価しますが、今回は油名が不明であったため、比較評価は出来ませんでした。正確な評価には、新油値、或いは新油の提供が必要です。但し、IRの結果から、油劣化の兆候を示すカルボン酸の吸収が確認されていないことから、劣化はなく継続使用は可能であると判断します。摩耗状態油中摩耗粒子の観察結果から、銅を含む摩耗粒子、外部から混入したと思われる砂が多く観察され、SOAPによる固形分濃度で鉄、鉛、銅、錫、リンが多く検出たことから、ギヤ歯面、銅・錫を使用した箇所の摩耗、油の添加剤成分の析出が確認出来ました。弊社では、潤滑状態の過酷度を知るパラメータとして、摩耗粒子を測定し定量化するIs値を適用しています。今回、このパラメータによる評価をした結果、本試料の潤滑状態が混合潤滑領域の中期段階にあることが分かり、摩耗が更に進行する可能性があることが分かりました。汚染状態ギヤオイルとしての汚染度は、高い値でした。汚染度が高い要因は、SOAPで鉄、鉛、銅、錫、リン、カルシウムが比較的多く検出されたことから、ギヤ歯面や鉛・銅・錫を使用した箇所の摩耗、油の添加剤成分の析出によるものと思われます。総合判断油劣化はなく、汚染度が高いものの、油は継続使用が可能です。機器は、ギヤの種類が不明ですが、今後更に摩耗が進行した場合、ギヤ歯面のバックラッシが増大し、噛み合いによる衝撃振動や騒音が大きくなることが懸念されるため、摩耗進行に注意が必要です。採油後の再分析の採油周期は、油量、ポンプと出油量、ラインフィルタの精度により計算出来るため、これら情報の提供により計算しますので、計算が必要な場合は弊社担当者に連絡をお願いします。
報告№109-09136 報告№113-00570 | 分析№109-001160 分析№113-002403 | 113-002403bak | SOAP-Tでクロムが高い値で検出されたことから、クロムを使用した箇所、例えばカムやカムロール等が摩耗している可能性が考えられます。また、潤滑油は塩基価の低下が確認されたことから、以下の対策を推奨します。分解点検、或いは再分析クロムを使用した箇所、例えばカムやカムロール等の摩耗が懸念されることから、分解点検を実施するか、或いは今後のクロム濃度推移の監視をするために早めに再分析を行うことを推奨します。更油塩基価の低下が確認されたことから、今後、油中の酸性物質を中和することが出来なくなり、金属表面の腐食が発生することが懸念されるため、更油を推奨します。診断結果塩基価が当社推奨の管理限界値以下にありました。粘度粘度は、.mm/sと新油値の.mm/sに比較して粘度変化率が+.％となっており、当社推奨の管理限界値以下であり良好です。水分はppmと当社推奨の管理限界値の以下であり、良好です。酸価・塩基価・IR酸化劣化の進行度は、酸価、塩基価、IRの結果から総合的に判断します。酸価は、mgKOH/gと新油値mgKOH/gに比較して大きな変化は無く、IRの結果で油の酸化劣化の兆候を示すカルボン酸の吸収が確認されていないものの、塩基価は.mgKOH/gと、当社推奨の管理限界値mgKOH/g以下でした。今後、油中の酸性物質を中和することが出来なくなり、金属表面の腐食が発生することが懸念されます。計数汚染度計数汚染度はNAS級を上回っており、汚染されていました。重量汚染度は、mg/mlと汚染されていました。光学顕微鏡写真重量汚染度で濾過したフィルタ表面上の夾雑物を光学顕微鏡で観察した結果、金属片、鉄錆、砂等が観察されました。粒度分布粒度分布は.～.μmの範囲にあり、中心粒径は.μmでした。μm以下の粒子が多いことから、燃焼時に発生したすすが主体であると推定されます。異常摩耗の早期発見のパラメータであるIs値は、レベルとやや高い値でした。また、潤滑部の摩耗が認められたため、定期的に潤滑油分析を実施し、摩耗推移を監視することが有用と考えます。フェログラフィーで観察された代表的な粒子は以下の通りです。正常な摩耗粒子・潤滑状態が正常なマイルド摩耗により発生。黒錆・潤滑状態がやや厳しい凝着摩耗により発生。局部的な厳しい金属接触と高い摩擦熱が発生していたことを示します。黒錆は、摩擦面が将来的に異常摩耗へ進展する可能性を示唆しているため、傾向監視が有用と思われます。詳細は、別紙傾向監視が必要な摩耗粒子をご覧ください。コンロッドメタル、クランクメタルの摩耗SOAP-Tでメタルの主成分である錫がppm、鉛が、銅が検出されたことから、コンロッドメタル、クランクメタルが局所的に摩耗していると推定されました。検出されたメタル成分は現時点では低濃度であることから継続使用に支障がない範囲であると判断しますが、今後、摩耗が進行し異常摩耗に進展することを防止するため、傾向分析による摩耗推移の監視が有用です。詳細は、別紙コンロッドメタル・クランクメタルの摩耗をご覧ください。クロムを使用した箇所の摩耗SOAP-Tでクロムがppmと高い値で検出されたことから、クロムを使用した箇所、例えばカムやカムロール等が摩耗している可能性が考えられます。固形カルシウム化合物の生成SOAP-Tでカルシウムが検出されました。この固形カルシウムは、潤滑油に混入した燃焼ガス中の酸成分がカルシウム添加剤と中和反応して生成される比較的硬い化合物のため、摺動面に噛み込み、切削摩耗が進行することが懸念されます。詳細は、別紙固形カルシウム化合物の生成をご覧ください。
報告№109-09136 報告№110-00492 | 分析№109-001160 分析№110-002232 | 110-002232 | Iカップリング発光分光分析供試のタービン油を分析した結果、SOAP／D－SOAPで鉄、鉛、銅、アンチモン、錫、リン、亜鉛、カルシウム、バリウム、アルミニウム、ケイ素、ナトリウム、マグネシウム、ホウ素が検出されました。これらの検出された金属元素から発生箇所を推定すると鉄、鉛、銅、アンチモン、錫・軸受等リン、亜鉛・オイル添加剤カルシウム、バリウム、アルミニウム、ケイ素、ナトリウム、マグネシウム、ホウ素・外部混入異物であると思われます。このうち、機械部品が摩耗したと思われる元素はのグループです。銅の溶出および摩耗銅がSOAPでppm、D－SOAPでppm検出されました。原因として以下の点が考えられます。油の添加剤成分である亜鉛系添加剤と銅が反応して溶出する。オイルリングが円滑に回転せず振れ回るなど銅系金属が摩耗する及びの現象が同時に起こる。これらの原因のうち、分析の結果から今回はの可能性が高いと推定されます。フェログラフィー異常摩耗の早期発見パラメータとして摩耗粒子を定量化して評価するフェログラフィーのIs値は、やや厳しいの乗でした。摩耗粒子の形態観察で潤滑状態が正常な場合に発生する摩耗粒子、異物の噛み込みなどで発生する切削粒子、局部的に高圧・高温となる場合に発生するフリクションポリマが比較的多く観察されました。潤滑部では、正常なマイルド摩耗、異物による切削摩耗が発生し、局部的ではあるものの高圧・高温の箇所が発生していることが分かりました。切削摩耗は、摩耗形態の中でも比較的摩耗進行速度が速く注意が必要で、定期的なトライボ診断による状態監視が必要と考えます。切削摩耗の原因となる混入異物が残留している場合、この異物により切削摩耗が継続して発生する可能性があります。フリクションポリマは、潤滑油が軸受摺動面に押し込められ高圧状態になると同時に、圧縮熱により高温状態になった結果、基油自身が重合反応を起こし生成することが知られています。そのため、高圧高温状態の解消がなされなければ、潤滑油の劣化が進行し、粘度上昇に因る潤滑異常に進展する場合があります。汚染度前回同様に計数汚染度はNAS級以上と管理限界値を超えていました。重量汚染度はmg/mlからmg/mlに減少しているものの、管理限界値を超えていました。D－SOAPで亜鉛が増加し、フィルタ表面の異物観察で表面が茶褐色で鉄錆、砂等が観察されたことから、汚染度が高い要因は、スラッジと外部混入異物の影響によるものと思われます。水分前回に比較して水分はppmからに増加し、管理限界値を超えていました。今後、水分の影響で発錆し、その影響で摩耗が発生する懸念があります。RBOT前回に比較してRBOTがminからminに上昇しているものの、minを下回っていました。今後、酸化防止剤が減少することで基油の劣化が進行することが予想されます。潤滑油および軸受は、以下の対策が必要です。オイルリングの点検と軸受メタルの情報提供オイルリングの摩耗が推定されます。巡視の際、オイルリングが円滑に回転しているかを確認して下さい。また、今後軸受メタルの摩耗が進行した場合、摩耗の深さなどを評価する必要がありますので、次回分析時には、メタルサイズ、回転数、直近のメタル交換からの運転時間をお知らせください。更油水分濃度が高く、発錆したり摩耗が発生したりするなど摩耗が進行することがあります。また、RBOT値がminを切り、酸化防止剤が減少していることから継続使用した場合、酸化防止剤が急激に減少することも考えられますので、早めに更油を実施することを推奨します。
報告№106-0239 報告№106-0239 | 分析№106-01328 分析№106-01328 | 106-01328 | 分析の結果、異常摩耗の早期発見パラメータであるフェログラフィーのIs値がの乗と良好の範囲にあり、摩耗粒子形態観察の結果、μm以下の微小な摩耗粒子が支配的であることから、ギヤ歯面ではマイルドな状態で摩耗が進行していると考えられ、ギヤは継続使用可能な状態にあると判断します。一方、ギヤ歯面の摩耗量とバックラッシの増加分をSOAP／D－SOAPの鉄濃度から求め、減速機の摩耗状態を確認しました。それは、減速機の構造から、最も負荷が大きく、また摩耗が進行しやすい箇所をスパイラルベベルギヤと推定し、この部分のバックラッシ増加分を、提供情報をもとにしてギヤの稼働期間、潤滑油の使用期間から解析しました。分析結果から得られた鉄濃度を使用して求めたバックラッシ増加分は、SBGに摩耗が集中し、さらに歯車を使用開始してから年間摩耗の進行速度に大きな変動がなかったと仮定した場合、μm増加したものと推定されました。バックラッシ増加分の上限は、初期バックラッシをベースに決定するため、初期値を把握しておくことが重要が必要です。バックラッシ許容値もメーカにより差異があるため、許容バックラッシはメーカに確認してください。今回計算により求めたバックラッシ増加分のμmは、通常目安としている組付時のバックラッシの～μm程度に比較して十分に小さい事がわかり、本歯車は継続使用可能な状態にあると判断出来ました。これらのことは、SOAP／D－SOAPの結果、ギヤの摩耗により発生する鉄が検出されたこと異常摩耗の早期発見パラメータであるIs値がの乗と良好の範囲にあったこと摩耗粒子形態観察の結果、μm以下の摩耗粒子が支配的であったこと以上のことから判断しました。尚、を示す粘度、水分、全酸価、IRの各データが良好であることから、この油は継続使用可能と判断します。
報告№109-09136 報告№111-00650 | 分析№109-001160 分析№111-003275 | 111-003275 | 潤滑油は継続使用可能な状態にあると判断します。粘度、全酸価、IR、RBOTの各データは良好でした。尚、別紙RBOTの減少傾向から油の余寿命を求めた結果、本試料は直近の更油から起算して稼働日数が年月まで使用可能であることが分かります。水分は良好でした。
報告№105-0143 | 分析№105-00934 | 105-00934 | 濾過前の試料油を分析した結果、摩耗粒子形態観察で、金属表面の微小突起、異物の噛み込みにより発生する切削粒子がやや多く観察されました。摩耗形態は、切削摩耗であることが分かりました。この切削摩耗は摩耗進行速度が速いため、今後の摩耗進行に注意が必要です。これらの障害発生に対する弊害を勘案の上、ヶ月以内に再度分析を実施し、摩耗の進行状況を確認されることを推奨します。
報告№109-09136 報告№110-00005 | 分析№109-001160 分析№110-000016 | 110-000016 | ・摩耗状態前回に比較してSOAP／D－SOAPの鉄および錫濃度に変化はなく、異常摩耗の早期発見パラメータであるフェログラフィーのIs値がのマイナス乗と良好でした。・汚染度前回に比較して計数汚染度はNAS級から変化はなく、良好でした。・前回同様に粘度、水分、全酸価、IR、RBOTの各データは良好でした。潤滑油および軸受は継続使用可能な状態にあると判断します。
|  | 100-01862 | グリースが軟化したか、或いは、新グリースよりやわらかい、ちょう度番号号を使用していた可能性がありますので、使用グリースをご確認下さい。一方、機器の状態を確認するために実施したSOAP／D－SOAP、フェログラフィーの結果、SOAP／D－SOAPでボールネジ部の摩耗により発生したと考えられる鉄が多く検出されました。この要因をフェログラフィーにより検討した結果、フレーキングにより発生した～μmサイズの薄片状粒子が支配的であり、これらの薄片状粒子は、ボールネジ軌道面やボール転動面から発生しているものと考えられました。但し、粒子サイズが小さく、ボールネジ部やボール転動面に若干損傷が発生しているものの、継続使用可能な状況にあると推定されます。このボールネジを継続して使用される場合は、摩耗が進行しますと摩耗粒子のサイズが大型に推移してきます。今後は、一定の箇所から同じ方法で採取し、分析による監視を継続されることを推奨します。
報告№109-09094 報告№110-00147 | 分析№109-000916 分析№110-000572 | 110-000572 | グリースの物理的性状は良好と判断します。グリースは継続使用可能な状態にあると判断します。≪状態監視とパラメータ≫分析の目的および各分析のパラメータは以下の通りです。特性低下目的：グリースの分析結果から、グリースの物理的性状や劣化傾向などを確認する。全酸価JISK赤外線吸収スペクトルJISKちょう度JISK滴点JISK摩耗目的：グリース中の摩耗粒子を分析する事により、回転・摺動部の潤滑状態、摩耗劣化の程度、余寿命などを解析する。摩耗診断電子顕微鏡観察JISKX線マイクロアナリシス油中金属濃度）JISK≪分析結果≫特性低下全酸価：良好全酸価.mgKOH/gは新油値の.mgKOH/g以内にあることから問題は無いと判断します。赤外線吸収スペクトル：良好ちょう度：良好ちょう度値は当社推奨の管理限界値であるから以内に留まっています。滴点：良好滴点はと新油値のに比較し変化はないことから問題は無いと判断します。摩耗摩耗診断電子顕微鏡観察・X線マイクロアナリシス：今回は実施していません。油中金属濃度：今回は実施していません。
|  | 112-002192 | 潤滑油および対象設備は継続使用可能な状態にあると判断します。但し、今後も摩耗の進行を傾向監視するため、以下の対策を推奨します。摩耗の監視クランクメタル、ピストンリングなどの摩耗の進行を監視するために、定期的に分析を実施することを推奨します。はフェログラフィーおよびSOAPの結果から総合的に判断した結果、やや厳しい状態にあると考えられます。フェログラフィー【定量分析：Is値】Is値は異常摩耗の早期発見パラメータのつで、摩耗粒子を定量化するために用います。今回のIs値はの乗と、やや高い値でした。フェログラフィー【定性分析：摩耗粒子および摩耗形態観察】分析結果から比較的多く観察された粒子は、以下の通りでした。正常な摩耗粒子・潤滑状態が正常なマイルド摩耗により発生。シビア粒子・潤滑状態がやや厳しい凝着摩耗により発生。金属潤滑部が局部的に油膜切れを起していると考えられます。フリクションポリマ・局部的に高圧・高温となる場合に発生。Iカップリング発光分光分析【SOAP】検出された金属元素から発生箇所を推定すると、以下の通りでした。鉄・エンジン部品リン、亜鉛、カルシウム、マグネシウム・添加剤アルミニウム・外部混入異物粘度、水分、IR酸化度、塩基価の各データは良好でした。
報告№101-8010 | 分析№101-00304 | 101-00304 | 精点Aを実施した結果、フェログラフィーを除く項目は良好であった。摩耗の過酷度を示すフェログラフィーのIs値がと前回-.に比較して、マイナス表示から一転してプラス表示となった。前回Is値がマイナス表示になっていたのは、フレッティングにより発生したμm以下の小さな赤錆が要因であったが、今回も同様にフレッティングにより発生した赤錆が非常に多く見られた。今回Is値がマイナス表示にならず、プラス表示になった要因は、赤錆が増加し、且つ、μmサイズの粒子が見られるようになったためと考えられた。Is値は、やや厳しい状態に変化していることを示しているものの、異常を示す大型の粒子は少なく、良好の範囲にあるものと考えられた。尚、今後、赤錆等の粒子が軸受摺動面に噛み込み、摩耗の進行速度が増加する場合が懸念されるため、ヶ月後に精点Bを実施し、摩耗の進行程度を確認されることを推奨する。
報告№109-09249 報告№111-00550 | 分析№109-001747 分析№111-002523 | 111-002523 | 潤滑油および軸受は継続使用可能な状態であると判断します。但し、油中の汚染度がやや高く、今後も摩耗の進行を傾向監視するため、以下の対策を推奨します。定期的な分析摩耗の進行を監視するため、定期的に分析を実施し、摩耗の進行状況を確認することを推奨します。シリコン系のグリースや添加剤の確認シリコン系の添加剤やグリースを使用している箇所があるかについてご確認下さい。フェログラフィー異常摩耗の早期発見パラメータとして摩耗粒子を定量化して評価するフェログラフィーのIs値は、潤滑状態がやや厳しいの乗でした。摩耗粒子の形態で比較的多く観察された粒子は、潤滑状態が正常な場合に発生する摩耗粒子局部的に高圧・高温となる場合に発生するフリクションポリマ外部から混入したと思われる鉄錆等でした。これらの摩耗粒子が観察された場合、潤滑部で発生している摩耗形態は、正常なマイルド摩耗であり、そして局部的ではあるものの高圧・高温の箇所が発生していることも分かります。フリクションポリマは、潤滑油が軌道面に押し込められ高圧状態になると同時に、圧縮熱により高温状態になった結果、基油自身が重合反応を起こし生成することが知られています。そのため、高圧高温状態の解消がなされなければ、潤滑油の劣化が進行し、粘度上昇に因る潤滑異常に進展する場合があります。Iカップリング発光分光分析供試の潤滑油を分析した結果、検出された金属元素は、油中金属元素の結果表に示すように、鉄、亜鉛、カルシウム、ケイ素、ナトリウムでした。検出されたこれらの金属元素から発生箇所を推定すると鉄、亜鉛・軸受等カルシウム、ケイ素、ナトリウム・外部混入異物であると思われます。このうち、機械部品が摩耗したと思われる元素はのグループです。ケイ素の検出金属濃度でケイ素がppm検出されました。一般に、潤滑油中からケイ素が検出された場合の原因として、シリコン油或いは、シリコン系の添加剤が検出されるフェログラフィーおよびフィルタ表面の異物観察で砂が多く観察されて検出されるシリコングリースをシール部に塗布している場合、このシリコングリースが潤滑油に混入して検出されるなどが挙げられますが、今回検出が比較的高濃度であることからの可能性が考えられます。については、分析結果では確認することが出来ませんので、これに関する情報があれば提供をお願いします。汚染粒子数はやや高い値でした。フィルタ表面の異物観察で鉄錆、砂等が観察されたことから、汚染度が高い要因は、摩耗と外部混入異物の影響と思われます。粘度、全酸価、酸化安定度、有機物・有機化合物の各データは良好でした。分析結果特性低下特性低下に係るパラメータの分析結果は良好と判断します。粘度粘度はmm/sと新油値mm/sに対する粘度変化率は+％で、当社推奨の管理限界値である±％以内にあり、良好と判断します。全酸価添加油の全酸価は、油メーカによって初期値が違うため統一した管理基準を設定するのが困難であることから、当社では管理限界値を設定しておらず、新油分析値との比較及び他の分析項目の結果より全酸価の状態判断を行います。その結果、全酸価は.mgKOH/gと新油値.mgKOH/g以内にあり、良好と判断します。酸化安定度酸化安定度はminであり、当社推奨の管理限界値のmin以上であることから良好と判断します。有機物・有機化合物有機物・有機化合物は、IRチャートによる新油分析値との比較の結果、cm-付近に劣化の兆候を示すカルボン酸の吸収が確認されていないことから、良好と判断します。色相はLであり、新油値のL.に比較して大きな変化はないことから、良好と判断します。汚染に係るパラメータの分析結果は、汚染粒子数がやや高い値でした。水分は.ppmであり、当社推奨の管理限界値の以下であることから良好と判断します。汚染粒子数はNAS級であり、当社推奨の管理限界値のNAS級以内であるものの、やや高い値でした。汚染度物重量は.mg/mlであり、当社推奨の管理限界値のmg/ml以内であることから良好と判断します。摩耗フェログラフィーによる摩耗粒子の観察の結果、潤滑状態が正常な場合に発生する摩耗粒子、局部的に高圧・高温となる場合に発生するフリクションポリマ、外部から混入したと思われる鉄錆等が比較的多く観察されました。異常摩耗の早期発見パラメータであるフェログラフィーのIs値がの乗とやや高く、摩耗粒子の形態観察の結果、潤滑状態が正常な場合に発生する摩耗粒子、局部的に高圧・高温となる場合に発生するフリクションポリマ、外部から混入したと思われる鉄錆等が比較的多く観察されました。金属濃度SOAP法により金属濃度を測定した結果、外部から混入したと思われるケイ素がppm検出されました。金属濃度酸溶解法により金属濃度を測定した結果、潤滑箇所で発生する金属接触によって検出される鉄が、亜鉛が、外部から混入したと思われるカルシウム、ナトリウムが共にと僅かに検出されましたが良好と判断します。
報告№107-4543 報告№107-4543 | 分析№107-02130 分析№107-02130 | 107-02130 | トライボ診断の結果、泡立ち試験を除く項目は良好でした。泡立ち試験の結果は、一般的には消泡性能が低くいと判断できる値の-ですが、新油値の-と同レベルにあったため、良好と判断します。一方、摩耗粒子の形態観察で外部から混入したと思われる鉄錆が観察されたものの、潤滑状態指数はのマイナス乗と濾過設備のない機器であれば正常な潤滑状態にあると判断できる状況でした。但し、潤滑油の摩耗粒子はフィルタに捕捉され、異常な摩耗状態が発生したとしても正常な潤滑状態にあると誤認してしまう可能性があります。フィルタの捕捉の影響による誤認を避けるため、今後の診断に当たっては、これまでの採油箇所に加え、フィルタの捕捉物も分析し、その結果から潤滑状態を評価することを推奨します。尚、フィルタ捕捉物の分析を実施する際には、フィルタ流量、フィルタ使用時間、主機稼働時間などの追加情報が必要です。泡立ち試験の結果、消泡性能が低いと判断できる値であるものの、新油と同レベルにありました。粘度は良好。粘度は.mm/sと新油値mm/sに比較して、粘度変化率は-％で、当社推奨の管理限界値である±％以内にあり、良好と判断します。粘度は.mm/sでした。粘度は.mm/sでした。粘度指数はでした。粘度指数はでした。泡立ち試験は-でした。泡立ち試験は-と新油と同レベルにあり、消泡性能が新油と同レベルにあることが確認されました。水分は良好。水分はppmと当社推奨の管理限界値の以下であり、良好と判断します。全酸価は良好。全酸価はmgKOH/gと新油値mgKOH/g以内であり、良好と判断します。機器の潤滑状態精密な濾過設備がない機器であれば、潤滑状態指数は正常の範囲にあると判断します。潤滑状態指数は正常の範囲にあると判断します。異常摩耗の早期発見パラメータである潤滑状態指数がのマイナス乗と、精密な濾過設備がない機器であれば、潤滑状態指数は正常の範囲にあると判断します。
報告№109-09136 報告№113-00644 | 分析№109-001160 分析№113-002758 | 113-002758 | 潤滑、汚染状態は良好の範囲にあることから、潤滑油は継続使用可能な状態にあると判断します。減速機減速機は継続使用可能な状態にあると判断します。但し、今後の摩耗推移を確認するためにも傾向監視を継続することが有効です。定期的な分析今後の切削摩耗の推移を監視するため、定期的な分析実施を推奨します。最適な採油方法本試料油は、機器停止中に潤滑油タンク上部点検口から採油されているため、別紙油中粒子の沈降の影響に示すように、油中粒子が油槽底部に沈降し、分析データが低濃度に出ている可能性があります。正確なデータによる診断を行うためにも、今後の採油は、極力運転中もしくは停止直後の油槽中層部から実施されることを推奨します。異常摩耗の早期発見のパラメータであるIs値は、前回のレベルから変化はなく、正常です。但し、潤滑部の摩耗が認められたため、定期的に潤滑油分析を実施し、摩耗推移を監視することが有用と考えます。フェログラフィーで観察された代表的な粒子は、以下の通りです。正常な摩耗粒子・潤滑状態が正常なマイルド摩耗により発生。切削粒子・異物や金属表面の微小突起による切削摩耗により発生。切削粒子は、摩擦面が将来的に異常摩耗へ進展する可能性を示唆しているため、傾向監視が有用と思われます。詳細は、別紙傾向監視が必要な摩耗粒子をご覧ください。バックラッシご提供いただいた図面情報から本設備はまがりばかさ歯車、そして太陽歯車、遊星歯車、内歯車で構成される遊星歯車機構で構成されていることが分かりました。分解点検実施日が不明であることから、更油実施後の累計鉄濃度ppmを基に、更油実施以降のバックラッシの増加量を計算しました。その結果、ギヤ歯面から平均的に摩耗が発生していたと仮定した場合、バックラッシの増加量は以下の通りと推定されます。表バックラッシ増加量接触箇所 バックラッシ増加量上限値 バックラッシ増加量 まがりばかさ歯車 . 約 太陽歯車-遊星歯車 . 約. 遊星歯車-内歯車 . 約. バックラッシの初期値が不明であるため、増加量の上限値を適正なバックラッシの最大値と最小値の差としました。今回の推定されたバックラッシ増加量は上限値に比較して十分に小さい値であり、継続使用可能と判断します。但し、今回の計算は仮定に基づいて行っており、また、採油条件の影響で金属濃度が低濃度に出ている可能性があるため、参考値としてお考え下さい。計数汚染度は前回のNAS級からNAS級にランク低下し、良好です。前回同様、粘度、水分、酸価、IRの各データは良好です。
報告№101-8117 | 分析№101-02923 | 101-02923 | 油槽中層部等の適正な箇所から採油が実施されていたことを前提として考察します。分析の結果、を示す粘度、水分、全酸価、IR、RBOTの各データが当社推奨の管理限界値内にあり、本試料油は継続使用可能と判断します。潤滑状態は、SOAP／D－SOAP、フェログラフィー定量値の結果が各々のデータが良好であることから、潤滑状態は正常と思われます。但し、潤滑状態をあらわす全てのデータが良好であるのに対し、摩耗粒子の形態観察では、シビア粒子と呼ぶ、過酷な潤滑状態で発生する粒子や、錆、砂などが見られているのが気掛かりでした。シビア粒子と呼ぶ粒子は、大変少ないため、潤滑状態に直ちに影響を及ぼす可能性は極めて少ないと思われます。仮に、本機の採油が潤滑状態を代表するような箇所からの採油で、しかも、濾過機が設置されておらず、また、運転中に採油したのであれば全く問題なく良好な潤滑状態であると言えます。しかし、摩耗粒子の形態観察の結果で、異常の懸念が出た場合、採油方法濾過機の設置有無採油箇所等を詳細に検討する必要があります。そのため、採油箇所や軸受部の構造、サイズ、部材の材質が確認できる図面や油系統図を是非ご提供いただけますようお願いいたします。
報告№109-09136 報告№110-00297 | 分析№109-001160 分析№110-001153 | 110-001153 | は、油の粘度、油中のスラッジの発生量を判断パラメータに、粘度、全酸価、IR、RBOTで評価します。分析の結果、油の粘性を示す粘度は、新油値のmm/sに比較して粘度変化率が+.％のmm/sとほぼ変化はありませんでした。油中のスラッジの発生量を示す全酸価は、新油値の.mgKOH/gに比較して変化はなく、劣化は確認されませんでした。さらにはIRの結果でも油が劣化した場合に発生するカルボン酸の発生も確認されませんでした。酸化防止剤の残存量を示すRBOTは、限界値minに比較して、十分に残量があるminでした。以上のことから、前回同様に潤滑油の劣化は確認されませんでした。潤滑油は継続使用可能な状態にあると判断します。
報告№108-5071 報告№111-00708 | 分析№108-02721 分析№111-003587 | 111-003587 | 粘度および消泡性能の低下が確認されました。今後は障害予防を目的に以下の対策を推奨します。更油、或いは、部分更油粘度が低下していたことから、今後適正な粘度範囲で使用していない場合、ギヤ歯面やベアリング軌道面で油膜切れが発生し、摩耗が進行することが懸念されるため、更油、或いは、部分更油を推奨します。追加分析消泡性能が低下した場合、ギヤ歯面での油膜形成に影響が出て摩耗が進展することがありますので、フェログラフィーおよびSOAP-Tを追加して摩耗により発生する油中金属濃度や潤滑状態を確認することを推奨します。粘度粘度はmm/sと新油値mm/sに比較して、粘度変化率は-％で、前回同様に当社推奨の管理限界値である±％以内にあるものの、低下していました。今後、適正な粘度範囲で使用していない場合、ギヤ歯面やベアリング軌道面で油膜切れが発生し、摩耗が進行することが懸念されます。泡立ち試験泡立ち試験の結果は、-と新油値が-であるのに比較して高い値となっていたことから、消泡性能が低下していることが分かりました。今後の使用状況によっては油の酸化劣化が進行したり、ギヤ歯面およびベアリング軌道面で油膜切れが発生したりする場合があるため、消泡剤の添加による消泡性能の改善など何らかの対応が必要になると思われます。分析結果粘度および消泡性能が低下していることが確認されました。粘度粘度はmm/sと新油値mm/sに比較して、粘度変化率は-％で、当社推奨の管理限界値である±％以内にあるものの、低下していました。泡立ち試験泡立ち試験は-と新油に比較して高い値でした。水分は.ppmと当社推奨の管理限界値の以下であり、良好と判断します。全酸価全酸価はmgKOH/gと新油値mgKOH/g以下にあり、良好と判断します。
報告№109-09136 報告№111-00435 | 分析№109-001160 分析№111-002029 | 111-002029 | 本試料油は、減速機に使用されているグリースですが、分析の結果、異常な潤滑状態を示すデータは認められませんでした。本機は、使用開始から約年が経過しているものの、前回と今回の分析の結果から減速機内部の潤滑状態に大きな変化がないことが確認されたことから、グリースを交換すれば今後の継続使用には問題ないと判断されます。減速機の余寿命前回に比較して観察された摩耗粒子は比較的小さく、外部混入異物も比較的少ないことが分かりました。グリースに水分が混入する、或いはグリース量が不足するなどの要因が発生せず、また今後の運転がこれまでと同様であれば、当該機は年程度は継続使用可能な状態にあると思われます。グリースの余寿命使用開始から年経過した本グリースは、グリースの硬さを表すちょう度が新グリースに比較してやや軟化していることが分かりました。年程度の使用で今回のデータであることから、今後の運転がこれまでと同様であれば、グリース交換後から年程度は継続使用可能な状態にあると思われます。グリース交換グリースがは、やや軟化していることがわかりました。グリースの軟化は、グリース中の増ちょう剤と呼ぶ成分がギヤ等の歯面でせん断されることにより発生しますので、油膜の形成に影響が出ることがあります。軟化の程度が軽微ですが、スピンドル等での油膜切れを予防するため、念のためにグリース交換を推奨します。定期的な分析切削摩耗の進行を監視するため、定期的に分析を実施し、摩耗の進行状況を確認することを推奨します。診断のための分析は今回で回目ですが、今後は年に回程度の傾向監視により余寿命を評価されることを推奨します。フェログラフィー摩耗粒子の形態で比較的多く観察された粒子は、潤滑状態が正常な場合に発生する摩耗粒子異物の噛み込みにより発生する切削粒子でした。これらの摩耗粒子が観察された場合、潤滑部で発生している摩耗形態は、正常なマイルド摩耗異物による切削摩耗であることが分かります。切削摩耗は、他の摩耗形態に比較して摩耗進行速度が速く注意が必要で、定期的なトライボ診断による状態監視が必要と考えます。切削摩耗の原因となる混入異物が残留している場合、この異物により切削摩耗が継続して発生する可能性があります。Iカップリング発光分光分析供試のグリースを分析した結果、検出された金属元素は、SOAP－Tの結果表に示すように、鉄、鉛、銅、錫、リン、亜鉛、カルシウム、バリウム、ナトリウム、マグネシウムでした。検出されたこれらの金属元素から発生箇所を推定すると鉄、鉛、銅、錫、亜鉛・スピンドル等リン・オイル添加剤カルシウム、バリウム、アルミニウム、ナトリウム、マグネシウム・増ちょう剤等であると思われます。グリースのちょう度ちょう度は>とJIS規格番の～より高くなっており、グリースが軟化していることが分かりました。軟化したグリースを使用した場合、グリースの漏洩や軸受等で油膜切れが発生することが懸念されます。水分はppmと新グリース値のppmに比較して低い値であることから、良好と判断します。
報告№109-09249 報告№110-00306 | 分析№109-001747 分析№110-001207 | 110-001207 | 油中金属の分析は、試料油を以上の高温で発光させた光を分光器で分光し、金属固有の波長から元素を特定するとともに、光の強度から濃度を求めるIカップリング発光分光分析法を用います。また摩耗状態は、SOAP法により求めた金属成分と濃度に、フェログラフィー法による早期発見パラメータであるIs値と摩耗粒子分析とを加味し、さらに摩耗粒子の形態により摩擦面で発生している摩耗機構を推定して総合的に判断します。Iカップリング発光分光分析供試のタービン油を分析した結果、検出された金属は油中金属元素の結果表に示すように、鉄、鉛、亜鉛、カルシウム、バリウム、ケイ素、ナトリウムでした。これら検出された金属元素から発生箇所を推定すると、鉄、鉛・軸受等亜鉛、カルシウム、バリウム、ケイ素、ナトリウム・外部混入異物であると思われます。このうち、機械部品が摩耗したと思われる元素はのグループです。フェログラフィー摩耗粒子分析結果から観察された粒子は、順滑状態が正常な場合に発生する摩耗粒子異物の切削作用で発生する切削粒子局部的に高圧・高温となる潤滑状態で発生するフリクションポリマでした。潤滑状態と摩耗形態異常摩耗の早期発見パラメータとして摩耗粒子を定量化して評価するフェログラフィーのIs値は、潤滑状態がやや厳しいの乗となっていました。摩耗粒子の観察結果から潤滑部では正常な潤滑状態であるマイルド摩耗と異物による切削摩耗が発生し、そして局部的に高圧・高温の箇所があることも確認されました。・切削摩耗転がり軸受に切削摩耗が発生している場合、軸受の寿命が分の程度に低下することが知られており、定期的なトライボ診断による状態監視が必要と考えます。また、切削摩耗発生の原因となる混入異物が残留している場合、この異物により切削摩耗が継続して発生する可能性があります。・フリクションポリマ潤滑油が軸受軌道面で高圧下に押し込められ局部的な高圧・高温状態が混在していることがわかりました。特に、高圧高温状態の解消がなされなければ、潤滑油は劣化する場合があります。水分、汚染粒子数、汚染度物重量の各データは良好でした。粘度、全酸価、酸化安定度、有機物・有機化合物の各データは良好でした。潤滑油および軸受は継続使用可能な状態にあるものの、以下の対策が必要です。定期的な分析今後、摩耗の進行を監視するため、定期的に分析を実施することを推奨します。分析結果特性低下特性低下に係るパラメータの分析結果は良好と判断します。粘度粘度はmm/sと新油値mm/sに対する粘度変化率は+.％で、当社推奨の管理限界値である±％以内にあり、良好と判断します。全酸価添加タービン油の全酸価は、油メーカによって初期値が違うため統一した管理基準を設定するのが困難であることから、当社では管理限界値を設定しておらず、新油分析値との比較及び他の分析項目の結果より全酸価の状態判断を行います。その結果、全酸価は.mgKOH/gと新油値.mgKOH/gに比較して若干高くなっていますが、IRチャートに示すように劣化の兆候として現れるカルボン酸などの有機物・有機化合物の発生が確認されていないことから、異常のない値と判断します。酸化安定度酸化安定度はminであり、当社推奨の管理限界値のmin以上であることから良好と判断します。有機物・有機化合物有機物・有機化合物は、IRチャートによる新油分析値との比較の結果、cm-付近に劣化の兆候を示すカルボン酸の吸収が確認されていないことから、良好と判断します。色相はLであり、新油値のLに比較して大きな変化はないことから、良好と判断します。汚染に係るパラメータの分析結果は良好と判断します。水分はppmであり、当社推奨の管理限界値の以下であることから良好と判断します。汚染粒子数はNAS級であり、当社推奨の管理限界値のNAS級以内であることから良好と判断します。汚染度物重量は.mg/mlであり、当社推奨の管理限界値のmg/ml以内であることから良好と判断します。摩耗フェログラフィーによる摩耗粒子の観察の結果、潤滑状態が正常な場合に発生する摩耗粒子、異物の切削作用で発生する切削粒子、局部的に高圧・高温となる潤滑状態で発生するフリクションポリマが比較的多く観察されました。異常摩耗の早期発見パラメータであるフェログラフィーのIs値がの乗とやや高く、摩耗粒子の形態観察の結果、潤滑状態が正常な場合に発生する摩耗粒子、異物の切削作用で発生する切削粒子、局部的に高圧・高温となる潤滑状態で発生するフリクションポリマが比較的多く観察されました。金属濃度SOAP法により金属濃度を測定した結果、外部から混入したと思われるケイ素がppmと僅かに検出されましたが良好と判断します。金属濃度酸溶解法により金属濃度を測定した結果、潤潤滑箇所で発生する金属接触によって検出される鉄が、鉛が、外部から混入したと思われる亜鉛が、カルシウムが、バリウム、ナトリウムが検出されました。
報告№109-09136 報告№112-00589 | 分析№109-001160 分析№112-002482 | 112-002482 | グリースグリースはIRで新グリースと異なるピークが確認されていることから、以下の対策を推奨します。軸受は継続使用可能な状態にあると判断します。異種グリースの混入およびグリース名の確認分析データから新グリースと一致しないデータが確認されたことから、異種グリースの混入またはグリース名が違っている可能性があります。グリｰスは設備の条件にあった適正な性能のものを使用することが重要であるため、異種グリースの混入の有無、グリース名を再確認することを推奨します。定期的な分析定期的に分析を実施することにより、データの変化から異常の兆候を早期に発見することが可能となります。また、今回は対象設備の初回分析であるため、あと最低でも回分析を実施し、分析データの変化を確認することを推奨します。尚、分析結果からSOAP-Tの鉄濃度が比較的高く、今後、摩耗の進行が懸念されるため、出来るだけ早めに回目の分析を実施することを推奨します。はフェログラフィーおよびSOAP-Tの結果から総合的に判断した結果、継続使用は可能ですが、機器の機能を保持するためにも傾向管理が有用と考えます。フェログラフィー【定性分析：摩耗粒子および摩耗形態観察】分析結果から観察された摩耗粒子は、以下の通りでした。正常な摩耗粒子・潤滑状態が正常なマイルド摩耗により発生。Iカップリング発光分光分析【SOAP-T】検出された金属元素から発生箇所を推定すると、以下の通りでした。鉛、銅、ニッケル、錫・軸受等リン、亜鉛、カルシウム、バリウム、ナトリウム・添加剤、増ちょう剤鉛、ニッケル、錫が比較的高い値でした。これらの元素が含まれている材質には、一般に、すべり軸受に使用されるホワイトメタルがありますが、本軸受は転がり軸受であり、図面で確認したところホワイトメタルを使用している箇所は確認されませんでした。その他に使用している箇所として考えられるのは、転がり軸受の保持器が考えられます。保持器には、鋼板SリンCC、銅合金、アルミ合金、樹脂などを使用することがあります。この中で、上記元素が含まれているのはアルミ合金が該当しますが、グリース分析の結果からアルミニウムは検出されていないことから、検出された元素は、保持器が摩耗したものである可能性は低いと考えられました。グリースは流動性が低く、新グリースを補給しても油槽内にある全てのグリースが入れ替わることは困難であることから、今回使用されているグリースに入っていない成分が検出された要因は、以前使用していたグリースに含まれていた金属成分が、今回の使用グリースと混合して検出されたと推定されます。グリースの物理的性状水分、酸価は良好でした。IRIRの結果、新グリースのIRスペクトルと一致しない箇所が確認されました。異種グリースの混入、またはグリース名の誤りなどが考えられます。
報告№109-09136 報告№111-00313 | 分析№109-001160 分析№111-001471 | 111-001471 | 分析データが高濃度となる採油条件にも関わらず、分析データは全て良好の範囲にあることから、潤滑油および軸受は継続使用可能な状態にあると判断します。本試料油は、機器停止中に下部ドレンから採油されています。機器が停止している状態では、別紙油粒子の沈降の影響に示すように油槽内で撹拌がなくなり固形物が沈降するため、油中汚染度は高くなると推定されます。今後の採油は、極力運転中もしくは停止直後の油槽中層部から実施されることを推奨します。、は良好でした。
報告№109-09136 報告№111-00619 | 分析№109-001160 分析№111-002950 | 111-002950 | 潤滑油は継続使用可能な状態にあると判断します。粘度、酸価、有機物・有機化合物、酸化安定度の各データは良好でした。油の余寿命は、当社に新油データがなかったため、ご依頼の油の余寿命に関する検討は行えませんでした。水分は良好でした。
報告№108-5071 報告№110-00397 | 分析№108-02721 分析№110-001809 | 110-001809 | 潤滑油は継続続使用可能な状態にあるものの、今後は障害予防を目的に以下の対策を推奨します。追加分析消泡性能が低下した場合、ギヤ歯面での油膜形成に影響が出て摩耗の発生が進展することがあります。今後は消泡性能低下の影響により摩耗が進展する可能性がありますので、フェログラフィーおよびSOAPを追加することを推奨します。分析周期の短縮今後、全酸価の上昇が予測されますので、同様に分析周期を短縮して傾向監視を強化することを併せて推奨します。分析結果全酸価が上昇していました。泡立ち試験の結果、消泡性能が低下していることが確認されました。粘度粘度は.mm/sと新油値mm/sに比較して、粘度変化率は-％で、当社推奨の管理限界値である±％以内にあり、良好と判断します。泡立ち試験泡立ち試験は-と新油に比較して高い値でした。水分はppmと当社推奨の管理限界値の以下であり、良好と判断します。全酸価全酸価は.mgKOH/gと新油値.mgKOH/gに比較して高いものの、IRの結果で油劣化の兆候を示すカルボン酸の吸収が確認されていないことから、良好と判断します。
報告№107-0366 報告№113-00119 | 分析№107-01900 分析№113-000454 | 113-000454 | 濾過前の試料油を分析した結果、D-SOAPでメタルの主成分である錫が検出されました。軸受の素材である錫がと若干ですが検出されたことから、軸受メタルの一部に摩耗が発生していると推定されます。汚染度はNAS級と非常に良好領域にあり、油中粒子サイズの分布状況から、発生している摩耗粒子サイズは比較的健全な摩耗状態と判断できる～μmが大多数となっていることから、現時点で軸受の継続使用には影響がないと判断しますが、念のため再分析によって摩耗の進行状況を確認する必要があります。これらの障害発生に対する弊害を勘案の上、ヶ月後に再分析を実施し、汚染度および摩耗の進行状況を確認されることを推奨します。尚、更油によりRBOTが前回に比較してmin増加していますので、今後は今回のRBOT値によりデータ管理を行います。
報告№109-09136 報告№113-00216 | 分析№109-001160 分析№113-000832 | 113-000832_date130911 | 潤滑油の劣化はないものの、油中の汚染度がやや高い値でした。採油条件の影響で値が高くなっていると考えられます。今後、異物の影響で将来的に摩耗が進行する懸念がありますので、に示す対策を推奨します。軸受は継続使用可能な状態にあると判断します。但し、フレッティングの発生により赤錆が発生していることから、今後の摩耗進行の有無を確認するためにも傾向監視を継続することが有効です。定期的な分析今後の汚染度の増加、フレッティング摩耗の進行を監視するため、定期的に分析を実施することを推奨します。最適な採油方法本試料油は、機器停止中に軸受箱排油口から採油されているため、分析データが高濃度に出ていると推定されます。正確なデータによる診断を行うためにも、今後の採油は、極力運転中もしくは停止直後の油槽中層部から実施されることを推奨します。はフェログラフィーおよびSOAP／D-SOAPの結果から総合的に判断した結果、継続使用は可能ですが、今後の機器の機能を確認するためにも傾向管理が有用と考えます。フェログラフィー【定量分析：Is値】Is値は異常摩耗の早期発見パラメータのつで、摩耗程度を定量化するために用います。今回のIs値はの乗と、やや高い値でした。フェログラフィー【定性分析：摩耗粒子および摩耗形態観察】分析結果から観察された代表的な粒子は、以下の通りでした。赤錆・フレッティングにより発生。フリクションポリマ・局部的に高圧・高温となる場合に発生。フレッティングは、・軸と転がり軸受の内輪内面・軸受箱と転がり軸受の外輪外面・転がり軸受の軌道輪と転動体の箇所で発生する可能性があります。フレッティング粒子は酸化して硬いため、軸受軌道面に噛み込んだ場合はその傷が疲労剥離の起点となり、疲労摩耗へと進展することが想定されます。Iカップリング発光分光分析【SOAP／D-SOAP】検出された金属元素から発生箇所を推定すると、以下の通りでした。鉄、錫・軸受等カルシウム、アルミニウム、ケイ素、ナトリウム・外部混入異物計数汚染度はNAS級と当社推奨の管理限界値に到達していました。フィルタ表面の異物観察で金属片、鉄錆、砂等が観察されたことから、汚染度が高い要因は、摩耗と外部混入異物の影響と思われます。粘度、水分、全酸価、IR、RBOTの各データは、良好でした。尚、別紙RBOTの減少傾向から油の余寿命を求めた結果、本試料油は直近の更油から起算して年月まで使用可能であることが分かります。
報告№109-09249 報告№111-00162 | 分析№109-001747 分析№111-000832 | 111-000832 | 潤滑油および対象設備は継続使用可能な状態であると判断します。但し、汚染粒子数が当社推奨の管理限界値を超えていることから、以下の対策を推奨します。バルブ類の動作障害やフィルタおよびストレーナの目詰まりが発生することが懸念されるため、濾過を推奨します。フェログラフィー異常摩耗の早期発見パラメータとして摩耗粒子を定量化して評価するフェログラフィーのIs値は、潤滑状態が正常なの乗でした。摩耗粒子の形態で比較的多く観察された粒子は、潤滑状態が正常な場合に発生する摩耗粒子、外部から混入したと思われる鉄錆等でした。これらの摩耗粒子が観察された場合、潤滑部で発生している摩耗形態は、正常なマイルド摩耗が発生していることが分かります。Iカップリング発光分光分析供試のタービン油を分析した結果、検出された金属は油中金属元素の結果表に示すように、鉄、リン、カルシウム、ケイ素、ナトリウムでした。これら検出された金属元素から発生箇所を推定すると、鉄・軸受等リン、カルシウム、ケイ素、ナトリウム・外部混入異物であると思われます。このうち、機械部品が摩耗したと思われる元素はのグループです。汚染粒子数は当社推奨の管理限界値を超えていました。フィルタ表面の異物観察で鉄錆、砂等が観察されたことから、汚染度が高い要因は、摩耗と外部混入異物の影響と思われます。粘度、全酸価、酸化安定度、有機物・有機化合物の各データは良好でした。分析結果特性低下特性低下に係るパラメータの分析結果は良好と判断します。粘度粘度はmm/sと新油値mm/sに対する粘度変化率は-％で、当社推奨の管理限界値である±％以内にあり、良好と判断します。全酸価添加タービン油の全酸価は、油メーカによって初期値が違うため統一した管理基準を設定するのが困難であることから、当社では管理限界値を設定しておらず、新油分析値との比較及び他の分析項目の結果より全酸価の状態判断を行います。その結果、全酸価は.mgKOH/gと新油値.mgKOH/gに比較して若干高くなっていますが、IRチャートに示すように劣化の兆候として現れるカルボン酸などの有機物・有機化合物の発生が確認されていないことから、良好と判断します。酸化安定度酸化安定度はminであり、当社推奨の管理限界値のmin以上であることから良好と判断します。有機物・有機化合物有機物・有機化合物は、IRチャートによる新油分析値との比較の結果、cm-付近に劣化の兆候を示すカルボン酸の吸収が確認されていないことから、良好と判断します。色相はLであり、新油値のL.に比較して大きな変化はないことから、良好と判断します。汚染に係るパラメータの分析結果は、汚染粒子数は当社推奨の管理限界値を超えていました。水分はであり、当社推奨の管理限界値の以下であることから良好と判断します。汚染粒子数はNAS級であり、当社推奨の管理限界値のNAS級を超えていました。汚染度物重量は.mg/mlであり、当社推奨の管理限界値のmg/ml以内であることから良好と判断します。摩耗フェログラフィーによる摩耗粒子の観察の結果、潤滑状態が正常な場合に発生する摩耗粒子、外部から混入したと思われる鉄錆等が比較的多く観察されました。異常摩耗の早期発見パラメータであるフェログラフィーのIs値がの乗と良好の範囲にあるものの、摩耗粒子の形態観察の結果、潤滑状態が正常な場合に発生する摩耗粒子、外部から混入したと思われる鉄錆等が比較的多く観察されました。金属濃度SOAP法により金属濃度を測定した結果、外部から混入したと思われるリン、ケイ素がppm検出されましたが僅かであり良好と判断します。金属濃度酸溶解法により金属濃度を測定した結果、潤滑箇所で発生する金属接触によって検出される鉄、外部から混入したと思われるカルシウム、ナトリウムが検出されましたが僅かであり良好と判断します。
報告№109-09136 報告№113-00681 | 分析№109-001160 分析№113-002937 | 113-002937 | 粘度、水分、酸価、IRの各データは良好です。
報告№109-09501 報告№109-09501 | 分析№109-003103 分析№109-003103 | 109-003103 | ・グリースのちょう度値はと新グリース値に比較して上昇し、当社推奨の管理上限値であるを超えていることから、軟化していることが分かりました。軟化したグリースを使用した場合、グリースの漏洩や軸受等で油膜切れが発生することが懸念されるため、グリースを交換されることを推奨します。有機物・有機化合物で検出されたピークには新グリースと異なるピークが検出されました。・摩耗状態粒子の観察結果から、μm以下の鉄系摩耗粒子が比較的多く観察され、転がり軸受寿命の指標としている摩耗粒子が観察されなかったことから、フレーキングは発生していないと判断できます。結論軸受は継続使用可能な状態にあるものの、グリースは以下の対策が必要です。グリースを交換されることを推奨します。グリース名が違うか、或いは、異種グリースが混入した可能性が考えられますので、グリース名、異種グリース混入の可能性を確認する必要があります。≪状態監視とパラメータ≫分析の目的および各分析のパラメータは以下の通りです。特性低下目的：グリースの分析結果から、グリースの物理的性状や劣化傾向などを確認する。全酸価JISK赤外線吸収スペクトルJISKちょう度JISK滴点JISK摩耗目的：グリース中の摩耗粒子を分析する事により、回転・摺動部の潤滑状態、摩耗劣化の程度、余寿命などを解析する。摩耗診断電子顕微鏡観察JISKX線マイクロアナリシス油中金属濃度）JISK≪分析結果≫特性低下全酸価：良好全酸価.mgKOH/gは新油値の.mgKOH/gに比較し高くはあるものの、有機物・有機化合物試験の結果で油劣化の兆候を示すカルボン酸の吸収が見られないことから問題は無いと判断します。赤外線吸収スペクトル：良好ちょう度：良好ちょう度値と当社推奨の管理限界値であるを超えていました。滴点：良好滴点はと新油値のに比較し変化はないことから問題は無いと判断します。摩耗摩耗診断：良好摩耗診断の結果、μm以下の鉄系摩耗粒子が比較的多く観察されました。電子顕微鏡観察・X線マイクロアナリシス：今回は実施していません。油中金属濃度：良好油中金属濃度の結果、鉄が比較的多く検出されました。油中金属濃度：良好油中金属濃度の結果、鉄が比較的多く検出されました。
報告№109-09136 報告№112-00204 | 分析№109-001160 分析№112-000830 | 112-000830 | 軸受は継続使用可能な状態にあると判断します。但し、今後も摩耗の進行を傾向監視するため、以下の対策を推奨します。定期的な分析フレッティング摩耗の進行を監視するため、定期的に分析を実施し、分析データによる摩耗の進行状況を確認することを推奨します。はフェログラフィーおよびSOAP／D－SOAPの結果から総合的に判断した結果、正常な状態にあると考えられます。フェログラフィー【定量分析：Is値】Is値は異常摩耗の早期発見パラメータのつで、摩耗粒子を定量化するために用います。今回のIs値はの乗と低い値でした。フェログラフィー【定性分析：摩耗粒子および摩耗形態観察】分析結果から比較的多く観察された粒子は、以下の通りでした。正常な摩耗粒子・潤滑状態が正常なマイルド摩耗により発生。赤錆・フレッティングにより発生。フリクションポリマ・局部的に高圧・高温となる場合に発生。観察された摩耗粒子の中でも赤錆、フリクションポリマは、注意が必要です。フレッティングは、・軸と転がり軸受の内輪内面・軸受箱と転がり軸受の外輪外面・転がり軸受の軌道輪と転動体の箇所で発生する可能性があります。フレッティング粒子は酸化して硬いため、軸受軌道面に噛み込んだ場合はその傷が疲労剥離の起点となり、疲労摩耗へと進展することが想定されます。フリクションポリマは、潤滑油が軌道面に押し込められ高圧状態になると同時に、圧縮熱により高温状態になった結果、基油自身が重合反応を起こし生成することが知られています。そのため、高圧高温状態の解消がなされなければ、潤滑油の劣化が進行し、粘度上昇に因る潤滑異常に進展する場合があります。Iカップリング発光分光分析【SOAP／D－SOAP】検出された金属元素から発生箇所を推定すると、以下の通りでした。鉄、銅、ニッケル、亜鉛・軸受等リン・添加剤カルシウム、アルミニウム、ナトリウム・外部混入異物計数汚染度はNAS級とやや高い値でした。フィルタ表面の異物観察で金属片、鉄錆、砂等が観察されたことから、汚染度が高い要因は、摩耗と外部混入異物の影響と思われます。分析結果計数汚染度はやや高い値でした。計数汚染度計数汚染度はNAS級と当社推奨の管理限界値のNAS級以下にあるものの、やや高い値でした。重量汚染度はmg/mlでした。摩耗粒子の形態観察の結果、潤滑状態が正常な場合に発生する摩耗粒子、フレッティングにより発生する赤錆、局部的に高圧・高温となる場合に発生するフリクションポリマが比較的多く観察されました。SOAPSOAPの結果、摩耗により発生する鉄、銅、ニッケル、亜鉛、油の添加剤成分であるリンが検出されました。D－SOAPD－SOAPの結果、摩耗により発生する鉄および亜鉛が検出されました。フェログラフィー異常摩耗の早期発見パラメータであるフェログラフィーのIs値がの乗と良好の範囲にあるものの、摩耗粒子の形態観察の結果、潤滑状態が正常な場合に発生する摩耗粒子、フレッティングにより発生する赤錆、局部的に高圧・高温となる場合に発生するフリクションポリマが比較的多く観察されました。
報告№102-8030 | 分析№102-00616 | 102-00616 | オーバーホールヶ月経過後に初期試験を実施した結果、計数汚染度、D－SOAP、フェログラフィーを除く項目は良好でした。計数汚染度が前回と同じくNAS級とやや高い値でした。D－SOAPの結果、オイルリングの主成分である銅が検出されていることから汚染要因は、オイルリングの摩耗によるものと考えられました。このことから、オイルリングが若干摩耗していると思われます。摩耗の原因は、主軸や軸受台金の側面との接触によるもので、オイルリングが回転しにくい状況になっていると思われます。今後、オイルリングが適正に回転せず、潤滑油の供給量が減少し、油膜切れを発生させることが懸念されるため、巡視時にオイルリングの回転具合をチェックすると共に、ヶ月後に再度精点Bを実施し、摩耗の進行状況を確認されることを推奨します。また、フェログラフィーの結果、摩耗過酷度を示すIs値はと良好の範囲にあるものの、摩耗粒子形態観察の結果、金属接触が厳しい場合に発生するμmサイズの大型のシビア粒子が確認されたことから、潤滑状態は厳しい状態にあるため、このことからも、ヶ月後に精点Bを実施する必要があると判断します。
|  | 113-001397 | 分析の結果、潤滑油の劣化は確認されなかったことから、継続使用可能と判断します。対象設備は継続使用可能な状態にあると判断します。但し、摩耗の進行速度の上昇が懸念されます。定期的な分析今後懸念される摩耗の進行を監視するため、定期的に分析を実施することを推奨します。最適な採油方法本試料油は、機器停止時間後に油槽底部から採油されているため、分析データが高濃度に出ていると推定されます。正確なデータによる診断を行うためにも、今後の採油は、極力運転中もしくは停止直後の油槽中層部から実施されることを推奨します。はフェログラフィーおよびSOAPの結果から総合的に判断した結果、継続使用は可能ですが、摩耗の進行速度が上昇している可能性があるため、傾向管理が有用と考えます。フェログラフィー【定量分析：Is値】Is値は異常摩耗の早期発見パラメータのつで、摩耗粒子を定量化するために用います。前回に比較してIs値はの乗から乗と、二桁高い値でした。Is値は、摩擦摺動面の摩耗が進展すると、上昇速度が増加します。今回、Is値の上昇速度がやや大きいことから、念のため将来的な摩耗の進展を監視することが大切です。フェログラフィー【定性分析：摩耗粒子および摩耗形態観察】分析結果から観察された全ての粒子量は少でした。Iカップリング発光分光分析【SOAP】検出された金属元素から発生箇所を推定すると、以下の通りでした。鉄、鉛、亜鉛・ギヤ、軸受等リン・添加剤カルシウム・外部混入異物粘度、水分、IR酸化度の各データは良好でした。
報告№107-0504 報告№107-0504 | 分析№107-02957 分析№107-02957 | 107-02957 | 分析の結果、現在のところ軸受は継続使用可能と判断します。但し、計数汚染度が前回のNAS級からNAS級にランク増加し、当社推奨の管理限界値に到達していました。摩耗粒子の形態観察およびフィルタ写真で微小な赤錆がやや多く観察されたことから、汚染度が高い要因は、油槽内部で発生した赤錆の影響と考えられました。赤錆の発生は、前回の全酸価が.mgKOH/gと高い値であったことから、その影響を受け鉄系材料が発錆したと思われます。今回の全酸価は、新油補給により.mgKOH/gになり改善されているように見えるものの、タービン油の劣化因子が残ったままになっているため、劣化が再度進んだ場合、劣化の進行速度は加速する場合が考えられますので、可能であれば更油を実施することを推奨します。更油が実施できない場合は、ヶ月～ヶ月以内に再度分析を実施し、劣化および腐食摩耗の進行状況を確認することを推奨します。は良好と判断します。粘度は良好と判断します。粘度はmm/sと新油値mm/sに比較して、粘度変化率は+％で、当社推奨の管理限界値である±％以内にあり、良好と判断します。水分は良好と判断します。水分はppmと当社推奨の管理限界値の以下であり、良好と判断します。全酸価は良好と判断します。全酸価は.mgKOH/gと当社推奨の管理限界値の.mgKOH/g以内にあり、良好と判断します。IRの結果、良好と判断します。IRの結果、油劣化の兆候を示すカルボン酸の吸収が確認されていないことから、良好と判断します。計数汚染度は当社推奨の管理限界値に到達していました。計数汚染度は当社推奨の管理限界値に到達していました。計数汚染度はNAS級と当社推奨の管理限界値のNAS級に到達していました。重量汚染度は良好と判断します。重量汚染度は.mg/mlと当社推奨の管理限界値のmg/ml以内であり、良好と判断します。機器の潤滑状態摩耗粒子の形態観察の結果、内部発生した赤錆がやや多く観察されました。SOAPの結果は良好です。SOAPの結果、鉄ppm検出されました。軸受の摩耗を示す錫は検出されていないことから、良好と判断します。D－SOAPの結果は良好です。D－SOAPの結果、鉄が、鉛、銅が、外部から混入したと思われるカルシウム、ナトリウムが検出されました。軸受の摩耗を示す錫は検出されていないことから、良好と判断します。フェログラフィーの結果、内部発生した赤錆がやや多く観察されました。異常摩耗の早期発見パラメータであるフェログラフィーのIs値がと良好の範囲にあるものの、摩耗粒子の形態観察の結果、内部発生した赤錆がやや多く観察されました。
報告№109-09136 報告№111-00114 | 分析№109-001160 分析№111-000599 | 111-000599 | 分析の結果、全てのデータは良好の範囲にあり、現時点では潤滑油は継続使用可能な状態にあると判断できます。しかし、RBOTがminを下回っており、なるべく早い段階で更油を計画されることを推奨します。但し、IRの結果から異種油の混入または油名の誤りの可能性がありますので、使用油名を再度ご確認下さい。を示す粘度、全酸価の各データは良好でした。但し、IRの結果、新油のIRスペクトルと一致しない箇所が確認されたことから、異種油の混入、または油名の誤りなどが考えられます。尚、別紙RBOTの減少傾向から油の余寿命を求めた結果、本試料は直近の更油から起算して稼働日数が年月まで使用可能であることが分かりますが、RBOTは既にminを下回っており、更油を計画する必要があると思われます。水分は良好でした。
報告№109-09136 報告№111-00387 | 分析№109-001160 分析№111-001855 | 111-001855 | 軸受は継続使用可能な状態にあると判断します。但し、今後も摩耗の進行を傾向監視するため、以下の対策を推奨します。定期的な分析切削摩耗の進行を監視するため、定期的に分析を実施し、摩耗の進行状況を確認することを推奨します。フェログラフィー摩耗粒子の形態で比較的多く観察された粒子は、潤滑状態が正常な場合に発生する摩耗粒子異物の噛み込みにより発生する切削粒子でした。これらの摩耗粒子が観察された場合、潤滑部で発生している摩耗形態は、正常なマイルド摩耗異物による切削摩耗であることが分かります。前回に比較して切削粒子が観察されましたが、ころがり軌道面では数μm程度のマイクロフレーキングと呼ぶ剥離があると推定されます。また、数μmの切削粒子や、これも数μmのシビア粒子が観察されました。観察された摩耗粒子と油中金属濃度から、転がり軸受内部では油膜形成がしにくい状況が発生していると推定されます。摩耗形態の中でも切削摩耗は摩耗進行速度が速く、転がり軸受でこの摩耗形態が発生した場合には寿命が分の程度に低下することも知られていることから注意が必要です。特に、本軸受は電動機の反カップリング側であるにもかかわらずこのような摩耗形態や摩耗濃度が高いのは、何らかの原因でスラスト方向の変位量が大きくなっているか、或いは軸振動による軸受の偏心量の増加が懸念されます。試料がグリースであるため平均的な濃度として判断することは困難ですが、少なくともグリースの補給で潤滑状態が改善される状況ではないため、潤滑油診断と振動診断を併用して傾向監視すると同時に、可能であれば軸受の交換を推奨します。電子顕微鏡・X線マイクロアナリシス観察された粒子をSEM・XMAで詳細に分析した結果、粒子には鉄、クロム、マンガンが比較的多く含まれており、成分割合から粒子は主にベアリングの軌道面等から発生していると推定できました。Iカップリング発光分光分析供試のグリースを分析した結果、検出された金属元素は、SOAPの結果表に示すように、鉄、鉛、銅、クロム、ニッケル、錫、リン、亜鉛、カルシウム、バリウム、アルミニウム、ケイ素、ナトリウム、マグネシウム、ホウ素でした。検出されたこれらの金属元素から発生箇所を推定すると鉄、鉛、銅、クロム、ニッケル、錫・軸受等リン・グリース添加剤亜鉛、カルシウム、バリウム、アルミニウム、ケイ素、ナトリウム、マグネシウム、ホウ素・増ちょう剤等であると思われます。このうち、機械部品が摩耗したと思われる元素はのグループです。グリースの物理的性状有機物・有機化合物は、IRチャートによる新グリース分析値との比較の結果、IRスペクトルパターンに大きな差異はなく、良好と判断します。
報告№104-0294 報告№104-8053 | 分析№104-02199 分析№104-02534 | 104-02534 | 分析の結果、本軸受は継続使用可能な状態にあると判断します。このことは、異常摩耗の早期発見パラメータであるIs値がのマイナス乗と良好の範囲にあるものの、ベアリング軌道面から発生した摩耗粒子はマイルドな潤滑状態で発生した摩耗粒子であり潤滑状態は良好な状態で進行していると考えられる。以上のことから判断しました。尚、SOAPの鉄濃度がppm、油量リットルから摩耗体積を計算すると.mmとなります。この体積からベアリング軌道面の摩耗面積を検討し、この情報を傾向管理する必要がありますので、ベアリング番号をお知らせ下さい。
報告№108-0411 報告№110-00710 | 分析№108-02744 分析№110-003296 | 110-003296 | 本試料油の添加剤は、一般に、タービン油に比較して極圧添加剤や摩耗防止剤などの濃度が高く、この影響でRBOT試験の結果が変動する傾向があります。そのため、コンプレッサー油の余寿命の評価をタービン油と同等の精度で得るには、RBOTの結果に加え、粘度、水分、全酸価、IRなどのデータを総合的に判断することが必要です。分析の結果、油の粘性を示す粘度は、新油値のmm/sに比較して粘度変化率が+％のmm/sとほぼ変化はなく、また油中のスラッジの発生量を示す全酸価は、新油値の.mgKOH/gに対して.mgKOH/gで変化が見られず劣化は確認されなかった。さらにはIRの結果でも油が劣化した場合に発生するカルボン酸の発生も確認されず、酸化防止剤の残存量を示すRBOTは、限界値minに比較して、十分に残量があるminであった以上のように、の健全性を示す各パラメータは全て良好であり、潤滑油の劣化は確認されませんでした。別紙RBOTの減少傾向から油の余寿命を求めた結果、本試料は直近の更油から起算して稼働時間が時間まで使用可能であることが分かります。なお、IRの結果、新油のIRスペクトルと一致しない箇所が確認されたことから、異種油の混入または油名の誤りなどが考えられます。汚染度油中の水分を計測した結果、水分は.ppmと新油と同等であり、継続使用可能な状態にあることが確認されました。潤滑油は継続使用可能な状態にあるものの、IRの結果から異種油の混入または油名の誤りの可能性がありますので、使用油名を再度ご確認下さい。
報告№108-0227 報告№110-00732 | 分析№108-01664 分析№110-003421 | 110-003421 | 【評価：A】Iカップリング発光分光分析供試のグリースを分析した結果、検出された金属元素は、油中金属濃度の結果表に示すように、鉄、アンチモン、ニッケル、錫、リン、亜鉛、カルシウム、アルミニウム、ケイ素、ナトリウムでした。これらの検出された金属元素から発生箇所を推定すると鉄、アンチモン、ニッケル、錫・軸受等リン・グリース添加剤カルシウム、アルミニウム、ケイ素、ナトリウム・増ちょう剤であると思われます。このうち、機械部品が摩耗したと思われる元素はのグループです。フェログラフィー摩耗粒子の形態で比較的多く観察された粒子は、潤滑状態が正常な場合に発生する摩耗粒子でした。このような摩耗粒子が観察された場合には、潤滑部では正常なマイルド摩耗が発生していることが分かります。グリースの物理的性状【評価：A】全酸価はmgKOH/gでした。IRの結果、劣化の兆候を示すカルボン酸の吸収が確認されていないことから、全酸価は良好な値であり、グリースは劣化していないと思われます。【評価：A】軸受は継続使用可能な状態にあると判断します。尚、グリースの物理的性状を示す全酸価、IRのデータは新グリースのデータを基準として評価しています。今回はグリース名が不明であったため判断できませんでしたが、今後評価する場合は、充填用に新グリースを同時に分析することをご検討下さい。
報告№106-4509 報告№106-4509 | 分析№106-00259 分析№106-00259 | 106-00259 | 提供情報にストレーナサイズが不明となっていたため、ストレーナの影響を織り込んだ診断を行う事は出来ないが、使用されているストレーナサイズが一般的に使用される数μmレベルの精密なストレーナであった場合、添加剤が劣化してスラッジ化したものが認められるため、ストレーナ目詰まりの原因となる可能性が考えられた。尚、ギヤ歯面の異常な摩耗状態を示す摩耗粒子は観察されず、増速機は継続使用可能な状態にあると思われるが、μm以上の大型の粒子が捕捉されていない可能性が高く、異常摩耗の兆候を見落としている可能性がある。採油はなるべく主機停止直後に実施されることを推奨する。分析の結果、重量汚染度がmg/mlと＃－と同程度の高い値を示していた。重量汚染度の上昇原因となっている汚染物は、＃－同様に添加剤成分のモリブデン、マグネシウム、亜鉛、リンがスラッジとして析出し、これに摩耗で発生した鉄、銅などが混合して粘性のある劣化物になっていると推定された。これらのことは、異常摩耗の早期発見パラメータである潤滑状態指数は.と良好の範囲にあり、摩耗の形態はマイルド摩耗と呼ぶ比較的小さな粒子が大勢を占めること計数汚染度は良好の範囲にあるものの、重量汚染度がmg/mlと高い値を示し、フィルタ表面が茶褐色になっていること油中金属濃度の結果、ギヤやベアリングなどの鉄系材料の摩耗、モリブデン、マグネシウム、亜鉛、リンなどの添加剤の析出が検出されたこと以上のことから判断した。
報告№109-09249 報告№111-00550 | 分析№109-001747 分析№111-002584 | 111-002584 | 潤滑油および減速機は継続使用可能な状態であると判断します。但し、今後も摩耗の進行を傾向監視するため、以下の対策を推奨します。定期的な分析切削摩耗や凝着摩耗、そして疲労摩耗の進行を監視するため、定期的に分析を実施し、摩耗の進行状況を確認することを推奨します。フェログラフィー異常摩耗の早期発見パラメータとして摩耗粒子を定量化して評価するフェログラフィーのIs値は、潤滑状態がやや厳しいの乗でした。摩耗粒子の形態で比較的多く観察された粒子は、異物の噛み込みにより発生する切削粒子金属潤滑部が局部的に油膜切れを起して発生するシビア粒子繰返し応力を受けて発生する疲労摩耗粒子局部的に高圧・高温となる場合に発生するフリクションポリマ外部から混入したと思われる鉄錆等でした。これらの摩耗粒子が観察された場合、潤滑部で発生している摩耗形態は、異物による切削摩耗潤滑状態がやや厳しい凝着摩耗疲労による疲労摩耗であり、そして局部的ではあるものの高圧・高温の箇所が発生していることも分かります。減速機で切削摩耗が発生した場合、減速機内部で使用されている転がり軸受が切削摩耗により生じた軌道面の損傷が起点となって寿命が分の程度に低下することがあることから、切削摩耗には十分注意する必要があります。切削摩耗の発生原因となる混入異物が残留している場合、この異物により切削摩耗が継続して発生する可能性があります。フリクションポリマは、潤滑油がギヤ歯面や軌道面に押し込められ高圧状態になると同時に、圧縮熱により高温状態になった結果、基油自身が重合反応を起こし生成することが知られています。そのため、高圧高温状態の解消がなされなければ、潤滑油の劣化が進行し、粘度上昇に因る潤滑異常に進展する場合があります。Iカップリング発光分光分析供試の潤滑油を分析した結果、検出された金属元素は、油中金属元素の結果表に示すように、鉄、リン、カルシウム、アルミニウム、ナトリウムでした。検出されたこれらの金属元素から発生箇所を推定すると鉄・ギヤ・軸受等リン・オイル添加剤カルシウム、アルミニウム、ナトリウム・外部混入異物であると思われます。このうち、機械部品が摩耗したと思われる元素はのグループです。汚染粒子数は当社推奨の管理限界値に到達していました。金属濃度で油の添加剤成分であるリンが検出され、フィルタ表面の異物観察で表面が茶褐色で金属片、鉄錆、砂等が観察されたことから、汚染度が高い要因は、摩耗とスラッジ、そして外部混入異物の影響と思われます。本試料油の添加剤は、一般に、タービン油に比較して極圧添加剤や摩耗防止剤などの濃度が高く、この影響で酸化安定度試験の結果が変動する傾向があります。そのため、ギヤ油の余寿命の評価をタービン油と同等の精度で得るには、酸化安定度の結果に加え、粘度、全酸価、有機物・有機化合物などのデータを総合的に判断することが必要です。粘度、全酸価、酸化安定度、有機物・有機化合物の各データは良好でした。分析結果特性低下特性低下に係るパラメータの分析結果は良好と判断します。粘度粘度はmm/sと新油値.mm/sに対する粘度変化率は+％で、当社推奨の管理限界値である±％以内にあり、良好と判断します。全酸価添加油の全酸価は、油メーカによって初期値が違うため統一した管理基準を設定するのが困難であることから、当社では管理限界値を設定しておらず、新油分析値との比較及び他の分析項目の結果より全酸価の状態判断を行います。その結果、全酸価は.mgKOH/gと新油値.mgKOH/g以内にあり、良好と判断します。酸化安定度酸化安定度はminであり、当社推奨の管理限界値のmin以上であることから良好と判断します。有機物・有機化合物有機物・有機化合物は、IRチャートによる新油分析値との比較の結果、cm-付近に劣化の兆候を示すカルボン酸の吸収が確認されていないことから、良好と判断します。色相はLであり、新油値のLに比較して大きな変化はないことから、良好と判断します。汚染に係るパラメータの分析結果は、汚染粒子数は当社推奨の管理限界値に到達していました。水分はpmであり、当社推奨の管理限界値の以下であることから良好と判断します。汚染粒子数はNAS級であり、当社推奨の管理限界値のNAS級に到達していました。汚染度物重量はmg/mlでした。摩耗フェログラフィーによる摩耗粒子の観察の結果、異物の噛み込みにより発生する切削粒子、金属潤滑部が局部的に油膜切れを起して発生するシビア粒子、繰返し応力を受けて発生する疲労摩耗粒子、局部的に高圧・高温となる場合に発生するフリクションポリマ、外部から混入したと思われる鉄錆等が比較的多く観察されました。異常摩耗の早期発見パラメータであるフェログラフィーのIs値がの乗とやや高く、摩耗粒子の形態観察の結果、異物の噛み込みにより発生する切削粒子、金属潤滑部が局部的に油膜切れを起して発生するシビア粒子、繰返し応力を受けて発生する疲労摩耗粒子、局部的に高圧・高温となる場合に発生するフリクションポリマ、外部から混入したと思われる鉄錆等が比較的多く観察されました。金属濃度SOAP法により金属濃度を測定した結果、潤滑箇所で発生する金属接触によって検出される鉄がppm、油の添加剤成分であるリンがppm、外部から混入したと思われるアルミニウムがppm、ナトリウムがppm検出されました。金属濃度酸溶解法により金属濃度を測定した結果、潤滑箇所で発生する金属接触によって検出される鉄がppm、油の添加剤成分であるリンが、外部から混入したと思われるカルシウムが、ナトリウムが検出されました。
報告№109-09136 報告№112-00091 | 分析№109-001160 分析№112-000306 | 112-000306 | 潤滑油は継続使用可能な状態にあると判断します。粘度、全酸価、IR、RBOTの各データは良好でした。油の余寿命は、使用油の使用期間または使用時間が不明であったため、ご依頼の油の余寿命に関する検討は行えませんでした。ただし、分析の結果で新油値がminであったことから、使用期間を仮にヶ月間と仮定すれば余寿命は十二分にあると言えます。可能であれば、使用期間、あるいは使用時間の情報をご提供下さい。本試料油の添加剤は、一般に、タービン油に比較して極圧添加剤や摩耗防止剤などの濃度が高く、この影響でRBOT試験の結果が変動する傾向があります。そのため、ギヤ油の余寿命の評価をタービン油と同等の精度で得るには、RBOTの結果に加え、粘度、全酸価、IRなどのデータを総合的に判断することが必要です。水分は良好でした。
報告№107-0261 報告№107-0261 | 分析№107-01416 分析№107-01416 | 107-01416 | 今回の採油は、主機停止中にドレンプラグから採油を実施しているため、油循環中の採油に比較して油中粒子が沈降して高濃度になっている部分を採油していると考えられます。したがって、油が循環している状態で採油を実施した場合に比較して、分析データが高くなる可能性があります。今回の分析は以上のことを踏まえて結果を検討しました。分析の結果、ドレン配管内部に残留していたと思われる鉄錆や砂がやや多く確認されたものの、ギヤの異常摩耗を示す大型の摩耗粒子が観察されていないことから、ギヤは継続使用可能な状態あると判断します。一方、SOAPの結果で鉛、銅が検出されました。これらの元素は金属成分が油に溶出したものと思われます。鉛が溶出した箇所は、鉛パッキンを使用している部分などがあれば、この鉛パッキンが溶出したと考えられ、銅の場合は、油の添加剤成分である亜鉛系添加剤と銅を使用した箇所が反応して溶出することが考えられます。特に、銅は濃度が以上になった場合、別添資料鉱油の酸化に対する金属触媒の影響に示すとおり油の劣化速度が加速しますので、銅濃度は以下で管理されることを推奨します。銅濃度が増加傾向を示すような場合、油種の変更が必要と思われます。これらのことは、摩耗粒子形態観察の結果、外部から混入したと思われる鉄錆がやや多く観察されたことフィルタ写真でも鉄錆、砂が多く観察されたことSOAPの結果、鉄、鉛、銅が多く検出されたこと以上のことから判断しました。上述しましたように、今回の採油は停止中の採油であるため、循環中の採油に比較してデータが高くなる可能性があります。これは、運転中の採油であったなら今回データより低い値になることが考えられます。したがって、次回採油時には粒子の沈降の影響を極力抑え、油中粒子が均一な分散状態に近い状態で採油が実施できるように、主機運転中、または停止直後に採油を実施されることを推奨します。尚、トライボ診断では、バックラッシの増加量を分析結果から計算できますので、構造が確認できる図面、ギヤの形式、歯形、モジュール、歯数、回転数、増速比、歯幅をお知らせ下さい。計算結果をご報告いたします。計数汚染度は良好と判断します。計数汚染度は良好と判断します。計数汚染度はNAS級と当社推奨の管理限界値のNAS級以内にあり、良好と判断します。重量汚染度は.mg/mlでした。重量汚染度は.mg/mlでした。機器の潤滑状態SOAPの結果、鉛、銅が多く検出されました。フェログラフィーの結果、外部から混入したと思われる鉄錆がやや多く観察されました。SOAPの結果、鉛、銅が多く検出されました。SOAPの結果、油の添加剤成分であるリン、亜鉛が検出されました。一方、鉛、銅が検出されました。鉛、銅を使用した部分の溶出が発生していると考えられます。鉛の場合、鉛パッキンを使用している部分などがあれば、この鉛パッキンの溶出この溶出と考えられました。銅の場合、亜鉛系添加剤の成分と銅が反応し、溶出することが知られています。銅濃度は別紙鉱油の酸化に対する金属触媒の影響に示すように銅濃度が増加すると酸化速度が速まりますので、酸化劣化の進行状況を全酸価の変化で監視されることを推奨します。D－SOAPの結果、鉄が検出されました。D－SOAPの結果、摩耗により発生した鉄が検出されました。フェログラフィーの結果、外部から混入したと思われる鉄錆がやや多く観察されました。異常摩耗の早期発見パラメータであるフェログラフィーのIs値が.と良好の範囲にあるものの、摩耗粒子形態観察の結果、外部から混入したと思われる鉄錆がやや多く観察されました。
報告№107-6026 報告№108-0217 | 分析№107-02108 分析№108-01570 | 108-01570 | 本トライボ診断は、摩耗進行状況、汚染状況を確認する。【軸受の潤滑状態】トライボ診断の結果、前回同様転がり軸受の寿命の指標となるフレーキングの発生が確認されていないことから、現在のところ、ベアリングは継続使用可能な状態にあると判断します。但し、異常摩耗の早期発見パラメータであるフェログラフィーのIs値が前回同様にの乗と高く、摩耗粒子の形態観察で金属接触が厳しい場合に発生するシビア粒子、微小な疲労摩耗粒子が多く観察され、SOAP／D－SOAPの鉄濃度は増加傾向にあることから、軸受軌道面や転動面で局部的に油膜切れが発生しているものと考えられました。今後更に摩耗が進行し、転がり軸受の寿命の指標となるフレーキングに進展することが懸念されるため、定期的に分析を実施し、摩耗の進行状況を確認されることを推奨します。【油の汚染状況】計数汚染度がナトリウム級以上と当社推奨の管理限界値を超え、重量汚染度がmg/mlでした。
報告№109-09136 報告№113-00492 | 分析№109-001160 分析№113-002034 | 113-002034 | 潤滑油および対象設備は継続使用可能な状態にあると判断します。油清浄機の入口と出口から採油次回からの分析は、油清浄機の濾過効率を考慮した評価が重要であるため、油清浄機の入口と出口の箇所から採油を実施することを推奨します。はフェログラフィーおよびSOAP／D-SOAPの結果から総合的に判断した結果、正常な状態にあると考えられます。フェログラフィー【定量分析：Is値】Is値は異常摩耗の早期発見パラメータのつで、摩耗程度を定量化するために用います。今回のIs値はのマイナス乗と、低い値でした。フェログラフィー【定性分析：摩耗粒子および摩耗形態観察】分析結果から観察された全ての粒子量は少でした。Iカップリング発光分光分析【SOAP／D-SOAP】検出された金属元素から発生箇所を推定すると、以下の通りでした。リン・添加剤カルシウム、ナトリウム・外部混入異物計数汚染度、重量汚染度は共に良好でした。粘度、水分、酸価、IRの各データは良好でした。
報告№109-09061 報告№109-09061 | 分析№109-000628 分析№109-000628 | 109-000628 | 、汚染度、軸受の潤滑状態を確認する。汚染度および軸受の潤滑状態分析の結果、計数汚染度が当社推奨の管理限界値に到達していることが分かりました。異常摩耗の早期発見パラメータであるフェログラフィーのIs値がの乗と高く、潤滑状態が厳しいことが分かりました。摩耗粒子の形態観察で観察された粒子は、異物の噛み込みにより発生する切削粒子、金属接触が厳しい場合に発生するシビア粒子であることから潤滑状態がやや厳しいのはこれらの摩耗形態が混在しているためであると推定されました。観察された摩耗形態の中でも切削摩耗は、異物が混入していない状態に比較して、摩耗進行速度が速いことから今後の管理には注意が必要です。転がり軸受で切削摩耗が発生した場合、切削摩耗により生じた軌道面の損傷が起点となって転がり軸受の寿命となるフレーキングに進展し、寿命が分の程度に低下することも知られています。今回の採油で一部更油されており切削摩耗を引き起こしている異物は取り除かれている場合もありますが、念のため、再度分析を実施し摩耗の進行状況を確認することを推奨します。ミリポアフィルタ表面観察では、μmを超す大型の金属片、鉄錆、砂等が多く観察されていることと、SOAP／D－SOAPで鉄が検出されたことから、汚染度が高い要因は、摩耗粒子と外部混入異物の影響と考えられます。再分析の時期を理論的に求めたところ、最短で約時間となります。この時間は、油中汚染物が均一になるために必要とする時間であり、この時間を経過すれば、油が入れ替わっていても再分析の結果から状態の傾向を確認することが可能となります。そのため、試運転などで数時間の運転が可能であれば、より的確に状況が確認できますので再分析を推奨します。を示す粘度、水分、全酸価、IR、RBOTの各データは良好の範囲にあることから、この油は継続使用可能と判断します。
報告№109-09136 | 分析№109-001160 | 114-000780 | 潤滑油は水分がppmと当社推奨の管理限界値を超えています。今後、水分の影響で金属表面が腐食して発生する腐食摩耗に進展することが懸念されます。対象設備は継続使用可能な状態にあると判断します。但し、摩耗粒子の形態観察で局部的に高圧・高温となる場合に発生するフリクションポリマが比較的多く観察されており、SOAPの鉄が前回のppmからppmに減少しているものの依然として高いことから、潤滑部では高圧・高温の部分が発生し、やや厳しい摩耗状態であると推定されます。今後、摩耗の進行が懸念されるため、以下の対策を推奨します。更油或いは部分更油による水分濃度の調整水分の影響により金属表面で腐食摩耗が発生し、発生した鉄錆等の粒子が潤滑部に噛み込み摩耗が進行することがありますので、更油或いは水分除去を推奨します。定期的な分析今後の進行が懸念される摩耗の推移を監視するため、定期的な分析実施を推奨します。
報告№108-0411 報告№110-00533 | 分析№108-02744 分析№110-002420 | 110-002420 | 本試料油の添加剤は、一般に、タービン油に比較して極圧添加剤や摩耗防止剤などの濃度が高く、この影響でRBOT試験の結果が変動する傾向があります。そのため、ギヤ油の余寿命の評価をタービン油と同等の精度で得るには、RBOTの結果に加え、粘度、水分、全酸価、IRなどのデータを総合的に判断することが必要です。分析の結果、油の粘性を示す粘度は、新油値の.mm/sに比較して粘度変化率が+％のmm/sとほぼ変化はなく、また油中のスラッジの発生量を示す全酸価は、新油値の.mgKOH/g以下の.mgKOH/gと良好であり劣化は確認されなかった。さらにはIRの結果でも油が劣化した場合に発生するカルボン酸の発生も確認されず、酸化防止剤の残存量を示すRBOTは、限界値minに比較して、十分に残量があるminであった以上のことから、潤滑油の劣化は確認されませんでした。また、IRの結果、新油のIRスペクトルと一致しない箇所が確認されたことから、異種油の混入または油名の誤りなどが考えられます。油の余寿命は、使用油の使用期間または使用時間が不明であったため、ご依頼の油の余寿命に関する検討は行えませんでした。ただし、分析の結果で新油値がminであったことから、使用期間を仮にヶ月間と仮定すれば余寿命は十二分にあると言えます。可能であれば、使用期間、あるいは使用時間の情報をご提供下さい。汚染度油中の水分を計測した結果、水分は.ppmと当社推奨の管理限界値を超えていました。IRの結果から異種油の混入または油名の誤りの可能性がありますので、使用油名を再度ご確認下さい。さらに水分が多いことから、腐食摩耗に進展することが懸念されるため、採油後に更油を実施していない場合は、更油を推奨します。
報告№109-09136 報告№113-00463 | 分析№109-001160 分析№113-001911 | 113-001911_date140218 | 潤滑油および軸受は継続使用可能な状態にあると判断します。但し、将来的な摩耗進行の有無を確認するためにも傾向監視を継続することが有効です。定期的な分析今後懸念される摩耗の進行を監視するため、定期的に分析を実施することを推奨します。診断結果は良好と判断します。粘度前回に比較して今回の粘度は、mm/sからmm/sに低下していました。新油値mm/sに比較して粘度変化率は+％で、当社推奨の管理限界値である±％以内であり、良好と判断します。水分前回に比較して今回の水分は、ppmから.ppmに増加していました。当社推奨の管理限界値の以下であり、良好と判断します。酸価・IR潤滑油の酸化劣化は、酸価およびIRの結果から総合的に判断します。前回に比較して今回の酸価は、.mgKOH/gからに上昇していました。新油値.mgKOH/g以下であり、IRの結果で酸化劣化の兆候を示すカルボン酸の吸収が確認されていないことから、良好と判断します。は良好でした。計数汚染度前回に比較して今回の計数汚染度は、NAS級から等級に変化はなく、当社推奨の管理限界値NAS級以下であり、良好でした。重量汚染度前回に比較して今回の重量汚染度は、mg/mlからmg/mlと同程度であり、当社推奨の管理限界値mg/ml以下にあり、良好でした。光学顕微鏡写真重量汚染度で濾過したフィルタ表面上の夾雑物を光学顕微鏡で観察した結果、金属片、鉄錆、砂等が観察されました。総合的に判断した結果、は許容範囲内にあり、機器は継続使用可能と判定しますが、銅の溶出・摩耗が認められたため、定期的に潤滑油分析を実施し、摩耗推移を監視することが有用と考えます。フェログラフィー【異常摩耗指数：Is値】Is値は異常摩耗の早期発見パラメータのつで、摩耗程度を定量化するために用います。今回のIs値はの乗と、低い値でした。但し、前回に比較してIs値の上昇が確認されたことから、Is値の上昇傾向および限界値到達予測を表に示しました。Is値が限界値に達するのは年月と推定されました。フェログラフィー【定性分析：摩耗粒子および摩耗形態観察】観察された全ての粒子量は少でした。Iカップリング発光分光分析【SOAP-T】検出された金属元素と、想定される発生箇所は、以下の通りです。鉄、鉛、銅、クロム、錫・軸受等リン、亜鉛・添加剤カルシウム、ナトリウム・外部混入異物銅を使用した箇所の溶出・摩耗SOAP-Tの結果、銅がppm検出されたことから、銅を使用した箇所の溶出・摩耗が発生していると思われます。亜鉛系添加剤を使用している潤滑油で銅が検出される場合、潤滑系統内でこれらの金属が亜鉛系添加剤の影響により溶出することが知られています。今回の検出は、この溶出と摩耗との双方によるものと考えられます。今後、別紙鉱油の酸化に対する金属触媒の影響に示すように濃度の増加に伴い酸化速度が速まる可能性があります。
報告№109-09136 報告№112-00359 | 分析№109-001160 分析№112-001402 | 112-001402 | 軸受は継続使用可能な状態にあると判断します。はフェログラフィーおよびSOAP／D-SOAPの結果から総合的に判断した結果、正常な状態にあると考えられます。フェログラフィー【定量分析：Is値】Is値は異常摩耗の早期発見パラメータのつで、摩耗粒子を定量化するために用います。前回に比較してIs値はのマイナス乗からマイナス乗と良好の範囲にあり、低い値でした。フェログラフィー【定性分析：摩耗粒子および摩耗形態観察】分析結果から比較的多く観察された粒子は、以下の通りでした。正常な摩耗粒子・潤滑状態が正常なマイルド摩耗により発生。Iカップリング発光分光分析【SOAP／D-SOAP】検出された金属元素から発生箇所を推定すると、以下の通りでした。リン・添加剤カルシウム、ナトリウム・外部混入異物前回に比較して計数汚染度はNAS級から等級に変化はなく、重量汚染度は.mg/mlから.mg/mlに減少し、共に良好でした。分析結果は良好と判断します。計数汚染度計数汚染度はNAS級と当社推奨の管理限界値のNAS級以下にあり、良好と判断します。重量汚染度は.mg/mlと当社推奨の管理限界値のmg/ml以下にあり、良好と判断します。は正常と判断します。SOAPSOAPの結果、油の添加剤成分であるリンが検出されました。摩耗により発生する鉄が検出されていないことから、良好と判断します。D-SOAPD-SOAPの結果、摩耗により発生する鉄が検出されていないことから、良好と判断します。フェログラフィー異常摩耗の早期発見パラメータであるフェログラフィーのIs値がのマイナス乗と良好の範囲にあることから、摩耗状態は正常と判断します。
報告№108-0387 報告№109-09081 | 分析№108-02609 分析№109-000722 | 109-000722 | 今回の採油は、対象設備停止中にドレンバルブから実施しているため、別紙油中粒子の沈降の影響に示すように、沈降の影響を受けて分析データが高濃度に出る可能性があります。今回の分析は、以上のことを踏まえて結果を検討します。分析の結果、前回から計数汚染度がランク減少したもののNAS級と高く、重量汚染度が.mg/mlからmg/mlに増加し、当社推奨の管理限界値を超えていました。摩耗粒子の形態観察でμm以下の鉄系摩耗粒子がやや多く観察され、フィルタ表面の異物観察で表面が茶褐色になっており、D－SOAPで油の添加剤成分である亜鉛、カルシウムが増加していたことから、汚染度が高い要因は、摩耗と油の添加剤成分の析出により発生したスラッジと石炭粉等の外部から混入したと思われる異物の影響と考えられます。このスラッジは粘着性があり、バルブ類の動作障害の原因となるため、除去する必要があります。除去方法は、当社製清浄分散剤TS－の投与と濾過を推奨します。これらのことは、前回に比較して計数汚染度はランク減少したものの、NAS級と高く、重量汚染度が.mg/mlからmg/mlに増加し、当社推奨の管理限界値を超えていたことフィルタ表面の異物観察で表面が茶褐色になっていたことD－SOAPの結果、油の添加剤成分である亜鉛、外部から混入したと思われるカルシウムが増加していたこと以上のことから判断しています。
報告№103-4027 | 分析№103-02666 | 103-02666 | 分析の結果、軸受軌道面にマイクロフレーキングと、転がり接触圧力の非常に高い箇所が微小領域で発生していると考えられます。また、軸受軌道面に異物が噛み込んで発生した切削粒子がみられます。マイクロフレーキングの進展は、それ自体の進展速度は大きくないものの、微小領域で発生している高圧な箇所があることと切削粒子が見られることから、今後の摩耗速度は、速まる事が懸念されます。これらのことは、異常摩耗の早期発見パラメータであるフェログラフィーのIs値がの乗とやや高く、摩耗粒子の形態観察の結果、軸受軌道面から発生した微小な疲労摩耗粒子が多く観察されたことから判断しました。今後、さらに摩耗が進行する可能性があるため、予防措置として更油又は濾過及び油槽内の清掃を実施し、傾向分析により管理されることを推奨します。
報告№103-6110 | 分析№103-02018 | 103-02018 | 精点Aを実施した結果、軸受摺動面では厳しい金属接触が発生しています。直ちに異常ではないものの、今後、更に摩耗が進行する場合があるため、ヶ月後に精点Bを実施し、汚染状況及び摩耗の進行状況を確認されることを推奨します。これらのことは、異常摩耗の早期発見パラメータであるフェログラフィーのIs値が、.と良好の範囲にあるものの、摩耗粒子形態観察で、金属表面の微小突起、異物の噛み込みにより発生する切削粒子、金属接触が厳しい場合に発生するシビア粒子がやや多く見られ、D－SOAPで、メタルの主成分である錫が検出されたこと以上のことから判断しました。
報告№109-09136 報告№111-00065 | 分析№109-001160 分析№111-000405 | 111-000405 | Iカップリング発光分光分析供試のタービン油をSOAP／D－SOAPで分析した結果、鉄、鉛、銅、錫、亜鉛、バリウム、ナトリウムが検出されました。これらの検出された金属元素から発生箇所を推定すると鉄、鉛、銅、錫、亜鉛・軸受等バリウム、ナトリウム・外部混入異物であると思われます。フェログラフィー異常摩耗の早期発見パラメータとして摩耗粒子を定量化して評価するフェログラフィーのIs値は、潤滑状態が正常なの乗領域にあるものの、摩耗粒子の形態で比較的多く観察された粒子は、潤滑状態が正常な場合に発生する摩耗粒子、異物の噛み込みなどで発生する切削粒子、金属潤滑部が局部的に油膜切れを起して発生する銅系シビア粒子、局部的に高圧・高温となる場合に発生するフリクションポリマでした。このような摩耗粒子が観察された場合には、潤滑部で発生している摩耗は、正常なマイルド摩耗、異物による切削摩耗とやや厳しい摩耗による凝着摩耗であることが分かります。切削摩耗は、他の摩耗形態に比較して摩耗進行速度が速く注意が必要で、定期的なトライボ診断による状態監視が必要と考えます。切削摩耗の原因となる混入異物が残留している場合、この異物により切削摩耗が継続して発生する可能性があります。また、オイルリングと主軸間、またはオイルリングと軸受台金側面との間で摩耗が発生していると考えられます。このような場合、オイルリングと主軸の間で摩擦が低下したり、台金との摩擦が増大するなどの影響でオイルリングが円滑に回転し難い状況が発生します。その結果、潤滑油のかき揚げ量が減少し、軸受摺動面で油膜切れを引き起こす可能性があります。計数汚染度、重量汚染度は共に良好でした。IR、RBOTの各データは良好でした。軸受および潤滑油は継続使用可能な状態にあると判断します。但し、オイルリングの摩耗の発生が確認されていることから、日常点検の際にオイルリングの回転状況を確認するとともに、切削摩耗や凝着摩耗の進行を監視するため、ヶ月後に回目の初期試験を実施することを推奨します。
報告№108-5071 報告№111-00708 | 分析№108-02721 分析№111-003571 | 111-003571 | 粘度および消泡性能の低下が確認されました。今後は障害予防を目的に以下の対策を推奨します。更油、或いは、部分更油粘度が低下していたことから、今後適正な粘度範囲で使用していない場合、ギヤ歯面やベアリング軌道面で油膜切れが発生し、摩耗が進行することが懸念されるため、更油、或いは、部分更油を推奨します。追加分析消泡性能が低下した場合、ギヤ歯面での油膜形成に影響が出て摩耗が進展することがありますので、フェログラフィーおよびSOAP-Tを追加して摩耗により発生する油中金属濃度や潤滑状態を確認することを推奨します。粘度粘度はmm/sと新油値mm/sに比較して、粘度変化率は-％で、当社推奨の管理限界値内にあるものの、低下していました。今後、適正な粘度範囲で使用していない場合、ギヤ歯面やベアリング軌道面で油膜切れが発生し、摩耗が進行することが懸念されます。泡立ち試験泡立ち試験の結果は、-と新油値が-であるのに比較して高い値となっていたことから、消泡性能が低下していることが分かりました。今後の使用状況によっては油の酸化劣化が進行したり、ギヤ歯面およびベアリング軌道面で油膜切れが発生したりする場合があるため、消泡剤の添加による消泡性能の改善など何らかの対応が必要になると思われます。分析結果粘度および消泡性能が低下していることが確認されました。粘度粘度はmm/sと新油値mm/sに比較して、粘度変化率は-％で、当社推奨の管理限界値である±％以内にあるものの、低下していました。泡立ち試験泡立ち試験は-と新油に比較して高い値でした。水分はppmと当社推奨の管理限界値の以下であり、良好と判断します。全酸価全酸価はmgKOH/gと新油値mgKOH/g以下にあり、良好と判断します。
報告№109-09136 報告№112-00091 | 分析№109-001160 分析№112-000284 | 112-000284 | 潤滑油は継続使用可能な状態にあると判断します。粘度、全酸価、IR、RBOTの各データは良好でした。油の余寿命は、使用油の使用期間または使用時間が不明であったため、ご依頼の油の余寿命に関する検討は行えませんでした。ただし、分析の結果で新油値がminであったことから、使用期間を仮にヶ月間と仮定すれば余寿命は十二分にあると言えます。可能であれば、使用期間、あるいは使用時間の情報をご提供下さい。水分は良好でした。
報告№109-09136 報告№114-00158 | 分析№109-001160 分析№114-000480 | 114-000480 | は良好の範囲にあるものの、計数汚染度および重量汚染度は共に当社推奨の管理限界値を超えています。今後、油中の汚染物が軸受軌道面に噛み込み摩耗が進行することが懸念されるため、汚染度の改善が必要です。潤滑状態分析の結果、ミリポアフィルタとフェログラフィーにより観察された摩耗粒子は、μm未満の小さな切削粒子と、μm前後のシビア粒子と呼ばれる摩耗粒子が多数を占めています。中でも、シビア粒子は、摺動面の油膜が破断し、金属同士が直接接触して発生するものであることから、本設備の潤滑摺動部では油膜形成がし難い状態になっているところがあることが確認されています。検出された金属元素が、オイルリングの成分である銅、鉛、錫であり、鉄とクロムも同時に検出され、しかも比較的高濃度であることから、図番に示されている油切りスリーブとオイルリングの内側とで異常な潤滑状態になっていると考えられ、また、同様に図番に示されているポールベアリングにも異常が発生しはじめていると推定されます。この原因は、オイルリングが円滑に回転していないことによると考えられることから、潤滑油の供給に直接関係するオイルリングの回転の様子を今一度確認することが必要と判断します。尚、異常摩耗の早期発見パラメータであるフェログラフィーのIs値がレベルと非常に高いことから、この状態では軸受損傷につながることが懸念されることから継続使用は困難と判断します。分解点検を実施軸受の摩耗が著しいため、分解点検を実施し、軸受の状態を確認することを推奨します。更油および軸受箱内の清掃油槽内は非常に汚染されており、油中の汚染物が軸受軌道面に噛み込み摩耗が進行することが懸念されるため、更油を推奨します。更油をする際には、共油で軸受箱内を数回清掃し、更油する新油もNAS級程度に清浄にした上で実施することを併せて推奨します。異常摩耗の早期発見のパラメータであるIs値は、レベルと非常に高い値です。フェログラフィーで観察された代表的な粒子は以下の通りです。正常な摩耗粒子・潤滑状態が正常なマイルド摩耗により発生。切削粒子・異物や金属表面の微小突起による切削摩耗により発生。疲労摩耗粒子・繰返し応力を受けて発生。切削粒子、シビア粒子は、摩擦面が将来的に異常摩耗へ進展する可能性を示唆しているため、傾向監視が有用と思われます。詳細は、別紙傾向監視が必要な摩耗粒子をご覧ください。SOAP-Tの結果、摩耗により発生した鉄、銅、リン、カルシウムが非常に高い値です。銅は、オイルリングと油切りスリーブとの間で摩耗が発生していると考えられます。このような場合、オイルリングと油切りスリーブとの摩擦の影響によりオイルリングが円滑に回転し難い状況が発生します。その結果、潤滑油のかき揚げ量が減少し、軸受軌道面で油膜切れを引き起こす可能性があります。リン、カルシウムは、添加剤であるGRPの成分です。計数汚染度はNAS級以上、重量汚染度はmg/mlと共に当社推奨の管理限界値を超えています。フィルタグラムで～μmサイズの金属片、鉄錆、砂等が確認されたことから、汚染度が高い要因は、摩耗粒子と外部混入異物の影響と思われます。粘度、水分、酸価、IR、RBOTの各データは良好です。
報告№106-0227 報告№106-5031 | 分析№106-01279 分析№106-01460 | 106-01460 | 精点Aを実施した結果、軸受メタルは継続使用可能と判断します。但し、全酸価が.mgKOH/gと管理基準値を大きく超えており、IRの結果で油劣化の兆候を示すカルボン酸の吸収が確認されたことから、全酸価が高い要因は、油劣化によるものと考えられました。既に、全酸価の値から金属表面の腐食が進行するレベルにあり、今後腐食摩耗の進行が懸念されます。腐食摩耗を予防するため、＃G同様に計画通り今回メタル点検時に更油を実施することを推奨します。これらのことは、全酸価が.mgKOH/gと管理基準値を大きく超えていたことIRの結果で油劣化の兆候を示すカルボン酸の吸収が確認されたことSOAP／D-SOAPでメタルの主成分である錫が検出されなかったこと以上のことから判断しました。
報告№109-09136 報告№114-00250 | 分析№109-001160 分析№114-000844 | 114-000844 | 軸受は継続使用可能な状態にあると判断します。但し、将来的な摩耗進行の有無を確認するためにも傾向監視を継続することが有効です。定期的な分析今後も摩耗の進行を監視するため、定期的に分析を実施することを推奨します。異常摩耗の早期発見のパラメータであるIs値は、前回の-レベルから変化なく、正常です。また、異常摩耗の兆候を示す摩耗粒子が顕著に観察されませんでした。但し、SOAPの結果、亜鉛が前回のppmからppmに増加していました。亜鉛を使用した箇所の溶出・摩耗が発生していると思われます。発生箇所が亜鉛メッキされた部品であった場合、耐食性が低下して腐食に進展することが懸念されます。計数汚染度はNAS級を上回っていた前回からNAS級にランク低下し、重量汚染度はmg/mlから.mg/mlに低下し、共に良好です。
報告№107-4545 報告№109-09146 | 分析№107-02185 分析№109-001220 | 109-001220 | トライボ診断の結果、全てのデータが良好であることから、この油は継続使用可能と判断します。は良好と判断します。粘度は良好。粘度は.mm/sと新油値mm/sに比較して、粘度変化率は-.％で、当社推奨の管理限界値である±％以内にあり、良好と判断します。粘度はmm/sとなっています。粘度はmm/sとなっています。粘度指数はとなっています。粘度指数はとなっています。水分は良好。水分はppmと当社推奨の管理限界値の以下であり、良好と判断します。全酸価は良好。全酸価は.mgKOH/gと新油値.mgKOH/g以内にあり、良好と判断します。
報告№102-0255 | 分析№102-02573 | 102-02573 | 本試料油の採油箇所が前回のハンドホールに対して今回がドレンバルブであるため、停止直後に十分にドレンを実施しても、油槽底部に堆積していた汚染物の影響を受ける場合があります。したがって、前回と今回データをそのまま比較することはできません。このことを考慮して分析データを解析、考察します。分析の結果、摩耗粒子形態観察でサーボシリンダ内壁の正常な状態で発生した摩耗粒子と厳しい金属接触により発生したシビア粒子が確認されました。これらの粒子は、油槽底部に堆積していたものの可能性がありますので、いつの時点で発生したかは不明ですが、少なくとも異常な摩耗状態が発生していたと考えることが出来ます。今後、今回と同じ採油条件で採油を実施する場合は、異常な摩耗粒子の増加量を監視することで異常摩耗の発生の有無を確認できる可能性はありますが、循環しているを把握することは出来ず、バルブの動作障害やストレーナの目詰まりの発生を予測することは困難です。したがって、異常摩耗の進行を含めて診断可能な採油方法である油循環中に油槽中層部から採油を実施されることを推奨します。
報告№109-09250 報告№109-09250 | 分析№109-001857 分析№109-001857 | 109-001857 | 潤滑油は継続使用可能な状態にあると判断できますが、油劣化の進行が懸念されるため、再度分析を実施し、油劣化の進行状況を傾向監視することを推奨します。尚、油名を再確認するとともに、異種油混入の有無を確認されることを併せて推奨します。特性低下特性低下に係るパラメータの分析結果は良好と判断します。粘度粘度はmm/sと新油値.mm/sに対する粘度変化率は-％で、当社推奨の管理限界値である±％以内にあり、良好と判断します。全酸価添加タービン油については、当社では管理限界値を設定しておらず、新油分析値との比較及び他の分析項目の結果より全酸価の状態判断を行います。その結果、全酸価は.mgKOH/gと新油値.mgKOH/gに比較して若干高くなっていますが、IRチャートに示すように劣化の兆候をとして現れるカルボン酸などの有機物・有機化合物の発生が確認されていないことから、異常のない値と判断します。酸化安定度酸化安定度はminであり、当社推奨の管理限界値のmin以上であることから、良好と判断します。有機物・有機化合物有機物・有機化合物は、IRチャートによる新油分析値との比較の結果、cm-付近に劣化の兆候を示すカルボン酸の吸収が確認されていないことから、良好と判断します。色相はLであり、新油値のLに比較して大きな変化はないことから、良好と判断します。汚染に係るパラメータの分析結果は良好と判断します。水分は.であり、当社推奨の管理限界値の以下であることから、良好と判断します。汚染粒子数はNAS級であり、当社推奨の管理限界値のNAS級以内であることから、良好と判断します。汚染度物重量はmg/mlであり、当社推奨の管理限界値のmg/mlを超えていました。摩耗フェログラフィーによる摩耗粒子の観察の結果、局部的に高圧・高温となる場合に発生するフリクションポリマ、外部から混入したと思われる樹脂等が観察されました。異常摩耗の早期発見パラメータであるフェログラフィーのIs値がの乗と良好の範囲にあるものの、摩耗粒子の形態観察の結果、局部的に高圧・高温となる場合に発生するフリクションポリマ、外部から混入したと思われる樹脂等が観察されました金属濃度SOAP法により金属濃度を測定した結果、鉄がppm、外部から混入したと思われる亜鉛がppm、バリウムがppm検出されました。金属濃度酸溶解法により金属濃度を測定した結果、潤滑箇所で発生する金属接触によって検出される鉄が.pm、外部から混入したと思われる亜鉛が、カルシウムが、バリウムが、ナトリウムが検出されました。
報告№108-8028 報告№108-8028 | 分析№108-03824 分析№108-03824 | 108-03824 | トライボ診断を実施し、汚染度、潤滑状態を確認する。分析の結果、前回に比較してSOAPの鉄濃度が増加傾向にあり、摩耗粒子診断で異常摩耗の早期発見パラメータであるIs値がの乗とやや高く、金属接触が厳しい場合に発生するシビア粒子が多く観察されました。現在の所、継続使用可能な状態にあると判断できます。今後も定期的な分析により摩耗の進行状況を確認されることを推奨します。これらのことは、前回に比較して計数汚染度はランク減少したものの、SOAPの鉄濃度が増加したこと摩耗粒子診断の結果、異常摩耗の早期発見パラメータであるIs値がの乗とやや高く、油膜切れにより発生するシビア粒子が多く観察されたこと以上のことから判断しています。計数汚染度は良好と判断します。計数汚染度は良好と判断します。計数汚染度はNAS級と当社推奨の管理限界値のNAS級以内にあり、良好と判断します。重量汚染度はmg/mlとなっています。重量汚染度はmg/mlとなっています。機器の潤滑状態摩耗粒子診断の結果、金属接触が厳しい場合に発生するシビア粒子が多く観察されています。SOAPによる油中金属濃度の結果、および銅が検出されています。SOAPによる油中金属濃度の結果、鉄、銅、油の添加剤成分であるリン、亜鉛、カルシウムが検出されています。SOAPによる油中金属濃度の結果、鉄が検出されています。SOAPによる油中金属濃度の結果、鉄、銅、油の添加剤成分であるリン、亜鉛、カルシウム、外部から混入したと思われるナトリウム、アルミニウムが検出されています。摩耗粒子診断の結果、金属接触が厳しい場合に発生するシビア粒子が多く観察されています。摩耗粒子診断の結果、異常摩耗の早期発見パラメータであるIs値がの乗とやや高く、金属接触が厳しい場合に発生するシビア粒子が多く観察されています。
報告№106-0209 報告№106-6053 | 分析№106-01157 分析№106-01172 | 106-01172 | 精点Aを実施した結果、全てのデータが良好であることから、この油は継続使用可能であり、潤滑状態も正常と判断します。尚、RBOTがminと前回のminに比較してmin上昇しています。前回から今回まで更油、或いは、RBOT値に変化を与えるような補給がなかった場合、今回の上昇は測定のバラツキも考えられます。RBOTの試験規格では、繰り返し許容差を下式により規定しています。許容差＝×回の測定値の平均＾この式より、今回の分析値ではminが繰り返し許容差です。したがって、今回のRBOT値の上昇はバラツキの範囲にあると考えられました。
報告№109-09136 報告№112-00472 | 分析№109-001160 分析№112-001976 | 112-001976 | 潤滑油は継続使用可能な状態にあると判断します。前回に比較して計数汚染度NAS級からNAS級にランク低下し、重量汚染度は.mg/mlから.mg/mlに減少し、共に良好でした。前回同様に粘度、水分、酸価、IR、RBOTの各データは良好でした。分析結果は良好と判断します。粘度粘度はmm/sと新油値mm/sに比較して、粘度変化率は+％で、当社推奨の管理限界値である±％以内にあり、良好と判断します。水分はppmと当社推奨の管理限界値の以下であり、良好と判断します。酸価は.mgKOH/gと新油値以下にあり、良好と判断します。IRIRの結果、油劣化の兆候を示すカルボン酸の吸収が確認されていないことから、良好と判断します。RBOTRBOTはminと当社推奨の管理限界値のmin以上であり、良好と判断します。は良好と判断します。計数汚染度計数汚染度はNAS級と当社推奨の管理限界値のNAS級以下であり、良好と判断します。重量汚染度は.mg/mlと当社推奨の管理限界値のmg/ml以下であり、良好と判断します。
報告№109-09094 報告№109-09094 | 分析№109-000912 分析№109-000912 | 109-000912_100127 | 分析評価者：佐々木義憲保有資格：ICMLMLAⅠ設備保全技能士級ISO-準拠機械状態監視診断技術者カテゴリーⅠ分析の結果、全てのデータが良好である事から、この油は継続使用可能と判断します。≪状態監視とパラメータ≫分析の目的および各分析のパラメータは以下の通りです。特性低下目的：油の分析結果から、や劣化傾向ならびに添加剤の消耗程度、残存寿命などを確認する。粘度JISK全酸価JISK赤外線吸収スペクトルJISK酸化安定度試験JISK汚染目的：油の分析結果から、砂塵あるいは水・異種油などによるや、異物混入の有無を確認する。水分JISK計数汚染度JISB重量汚染度JISB光学顕微鏡観察摩耗目的：油中の摩耗粒子を分析する事により、回転・摺動部の潤滑状態、摩耗劣化の程度、余寿命などを解析する。摩耗診断電子顕微鏡観察JISKX線マイクロアナリシス油中金属濃度）JISK≪分析結果≫特性低下粘度：良好粘度値mm/sの新油値mm/sに対する変化率は+.％であり、当社推奨の管理限界値±％以内に留まっています。全酸価：良好全酸価.mgKOH/gは新油値の.mgKOH/gに比較し高くはあるものの、有機物・有機化合物試験の結果で油劣化の兆候を示すカルボン酸の吸収が見られないことから問題は無いと判断します。赤外線吸収スペクトル：良好酸化安定度試験：良好酸化安定度試験の結果、数値minは当社推奨の管理限界値min以内に留まっており、現時点での使用は可能と判断します。汚染水分：良好水分値ppmは当社推奨の管理限界値以内に留まっています。計数汚染度：今回は実施していません。重量汚染度：今回は実施していません。光学顕微鏡観察：今回は実施していません。摩耗摩耗診断電子顕微鏡観察・X線マイクロアナリシス：今回は実施していません。油中金属濃度：今回は実施していません。
報告№108-0387 報告№108-0377 | 分析№108-02609 分析№108-02506 | 108-02506 | グリースの物理的性状、軸受の潤滑状態を確認する。グリースの物理的性状グリースの物理的性状を示すちょう度、滴点、全酸価、IRの各データは良好の範囲にあることから、グリースは継続使用可能と判断します。軸受の潤滑状態フェログラフィーの結果、観察された摩耗粒子には、～μmサイズの疲労摩耗粒子が観察されています。SOAP／D－SOAPで鉄、銅、クロムが比較的多く検出されたことから、ベアリング軌道面の疲労摩耗、銅を使用した箇所の摩耗によるものと考えられます。以上のことから、転がり軸受軌道面の摩耗状態は、安定期から疲労摩耗の進行期に移行しつつあると思われます。運転再開後ヶ月後に再度分析を実施し、摩耗の進行状況を確認することを推奨します。再分析が実施できない場合、使用可能なレベルにありますが、定検中であれば安全を見て、ベアリングを交換しておくことを推奨します。尚、銅を使用した箇所、例えば保持器などが考えられますが、型番が不明であるため確認することが出来ません。銅を使用した箇所がないかを確認し、摩耗の発生箇所を特定されることを併せて推奨します。
報告№109-09136 報告№112-00597 | 分析№109-001160 分析№112-002537 | 112-002537 | 分析の結果、本試料グリースの物理的性状は全て良好な範囲にあり、継続使用可能な状態にあると判断します。グリースのちょう度、滴点、酸価、有機物・有機化合物の各データは全て継続使用可能な範囲にあり良好と判断出来ました。
報告№109-09136 報告№113-00069 | 分析№109-001160 分析№113-000290 | 113-000290 | 潤滑油の劣化は確認されず、継続使用可能と判断します。油中の汚染度が高い値でしたが、採油条件の影響と考えられます。減速機減速機は継続使用可能な状態にあると判断します。但し、将来的な摩耗進行の有無を確認するためにも傾向監視を継続することが有効です。最適な採油方法本試料油は、機器停止中に排油口から採油されているため、分析データが高濃度に出ていると推定されます。正確なデータによる診断を行うためにも、今後の採油は、極力運転中もしくは停止直後の油槽中層部から実施されることを推奨します。定期的な分析今後懸念される疲労摩耗の進行を監視するため、定期的に分析を実施することを推奨します。はフェログラフィーおよびSOAP/D-SOAPの結果から総合的に判断した結果、継続使用は可能ですが、今後の機器の機能を確認するためにも傾向管理が有用と考えます。フェログラフィー【定量分析：Is値】Is値は異常摩耗の早期発見パラメータのつで、摩耗粒子を定量化するために用います。今回のIs値はの乗と、低い値でした。フェログラフィー【定性分析：摩耗粒子および摩耗形態観察】分析結果から比較的多く観察された粒子は、以下の通りでした。疲労摩耗粒子・繰返し応力を受けて発生。樹脂等・外部から混入したと考えられます。Iカップリング発光分光分析【SOAP/D-SOAP】検出された金属元素から発生箇所を推定すると、以下の通りでした。鉄、鉛、錫・ギヤ歯面、軸受等リン、亜鉛・添加剤カルシウム、バリウム、アルミニウム、ナトリウム・外部混入異物計数汚染度はNAS級と当社推奨の管理限界値に到達していました。フェログラフィーおよびフィルタ表面の異物観察で、樹脂、鉄錆、砂等が観察されたことから、汚染度が高い要因は、外部混入異物の影響と思われます。粘度、水分、酸価、IRの各データは、良好でした。
報告№101-6094 | 分析№101-00983 | 101-00983 | 本試料油は、油の来歴が不明です。直近に更油等を実施していないこととしてデータを解析しました。軸受軌道面や転動面に肉眼では確認できない程度の微小なフレーキングが発生しているものと考えられます。今後、これが起点となって疲労剥離が進展しますので、定期的にトライボ診断を実施し、疲労摩耗の進行状況を確認されることを推奨します。尚、分析間隔は、年に一回を推奨します。粘度は良好です。粘度は.mm/sと新油値に比較して変化率が-%と当社推奨の管理限界値の±%以内にあり、良好と判断します。水分は良好です。水分はppmと当社推奨の管理目安内にあり、良好と判断します。全酸価は良好です。全酸価は.mgKOH/gと新油値.mgKOH/gとほぼ変化がなく良好と判断します。IRは良好と判断します。IRチャートに示すように油劣化の兆候を示すカルボン酸が確認されないことから良好と判断します。計数汚染度は良好です。計数汚染度はNAS級と当社推奨の管理目安内にあり良好と判断します。重量汚染度は汚染されていました。重量汚染度は.mg/mlと当社推奨の管理目安を超えており、汚染されていることが確認されました。光学顕微鏡の結果、スラッジが多く見られますので、重量汚染度が高い要因は、スラッジの発生によるものと考えられました。機器の潤滑状態SOAPは結果、鉄がppm検出されました。SOAPの結果、ベアリングの摩耗により発生した鉄がppm、油の添加剤成分であるリンがppm、亜鉛がppm検出されました。D－SOAPの結果、鉄が多く検出されました。D－SOAPの結果、鉄が、銅が、油の添加剤成分が析出して発生したリンが.ppm、亜鉛がppm、外部から混入したと思われるカルシウムがppm、ナトリウムが検出されました。フェログラフィーの結果、軸受軌道面、転動面から発生した鉄系粒子が見られました。摩耗の過酷度を示すフェログラフィーのIs値がの乗と高い値を示していました。摩耗粒子の形態観察の結果、軸受軌道面、転動面から発生した微小なフレーキングにより発生した粒子が見られることから、軸受軌道面、転動面には微小なフレーキングが発生しているものと考えられました。この程度のフレーキングは営業運転に全く支障がないと判断します。今後の摩耗状況推移を管理するには、年に一回の定期的なトライボ診断を推奨します。
報告№109-09136 報告№113-00677 | 分析№109-001160 分析№113-002920 | 113-002920 | 潤滑油は継続使用可能な状態にあると判断します。但し、消泡性能の低下および酸価がやや高いことから、以下の対策を推奨します。追加分析消泡性能が低下した場合、ギヤ歯面での油膜形成に影響が出て摩耗が進展することがありますので、フェログラフィーおよびSOAP-Tを追加して摩耗により発生する油中金属濃度や潤滑状態を確認することを推奨します。分析周期の短縮今後、酸価の上昇が予想されますので、分析周期を短縮して傾向監視を強化することを推奨します。酸価は、前回のmgKOH/gからmgKOH/gに低下しているものの新油より高い値でした。現在のところ、IRで油劣化の兆候を示すカルボン酸の吸収が確認されていないことから、継続使用可能な状態にあると判断しますが、酸価が上昇し始めていることから、今後の劣化進行に注意が必要です。水分がppmと新油値ppmに比較してやや高い値でした。使用油であるAlphasynPGは、ポリグリコールベースの合成ギヤオイルであるため、水分を吸収しやすい特性があります。前回に比較してやや増加していました。泡立ち試験泡立ち試験の結果は、-と新油値が-であるのに比較して、泡立ち度が高い値となっていたことから、消泡性能が低下していることが分かりました。今後の使用状況によっては油の酸化劣化が進行したり、ギヤ歯面およびベアリング軌道面で油膜切れが発生したりする場合があるため、消泡剤の添加による消泡性能の改善など何らかの対応が必要になると思われます。分析結果消泡性能が低下していることが確認されました。粘度粘度は.mm/sと新油値mm/sに比較して、粘度変化率は-％で、当社推奨の管理限界値である±％以内にあり、良好と判断します。泡立ち試験泡立ち試験は-と新油に比較して泡安定度が高い値でした。水分はppmと新油値より高い値でした。酸価はmgKOH/gと新油値.mgKOH/gに比較して高いものの、IRの結果で油劣化の兆候を示すカルボン酸の吸収が確認されていないことから、良好と判断します。
報告№109-09136 報告№111-00149 | 分析№109-001160 分析№111-000761 | 111-000761 | 更油からの使用時間をもとに潤滑油の余寿命を評価したところ、潤滑油は次回定検まで使用可能と判断できました。次回定検時に更油を実施しない場合は、酸化安定度を知るための分析を実施し、余寿命を確認することを推奨します。酸化安定度はminであり、当社推奨の管理限界値のmin以上であることから、良好と判断します。
報告№107-0027 報告№107-0027 | 分析№107-00101 分析№107-00101 | 107-00101 | 分析の結果、摩耗粒子形態観察で金属接触が厳しく、且つ、摩擦熱が高い場合に発生する黒錆がやや多く観察されました。軸受摺動面では厳しい金属接触が発生しています。今後、更に摩耗が進行することが懸念されるため、ヶ月以内に再度分析を実施し、汚染度および摩耗の進行状況を確認されることを推奨します。これらのことは、異常摩耗の早期発見パラメータであるフェログラフィーのIs値が.と良好の範囲にあるものの、摩耗粒子形態観察の結果、金属接触が厳しく、且つ、摩擦熱が高い場合に発生する黒錆がやや多く観察されたこと以上のことから判断しました。は良好と判断します。粘度は良好と判断します。粘度は.mm/sと新油値mm/sに比較して、粘度変化率は+％で、当社推奨の管理限界値である±％以内にあり、良好と判断します。水分は良好と判断します。水分はppmと当社推奨の管理限界値の以下であり、良好と判断します。全酸価は良好と判断します。全酸価は.mgKOH/gと当社推奨の管理限界値の.mgKOH/g以内にあり、良好と判断します。IRの結果、良好と判断します。IRの結果、油劣化の兆候を示すカルボン酸の吸収が確認されていないことから、良好と判断します。は良好と判断します。計数汚染度は良好と判断します。計数汚染度はNAS級と当社推奨の管理限界値のNAS級以内であり、良好と判断します。重量汚染度は良好と判断します。重量汚染度は.mg/mlと当社推奨の管理限界値のmg/ml以内であり、良好と判断します。機器の潤滑状態摩耗粒子形態観察の結果、金属接触が厳しく、且つ、摩擦熱が高い場合に発生する黒錆がやや多く観察されました。SOAPの結果は良好です。SOAPの結果、油の添加剤成分であるリンがppm検出されました。軸受の摩耗を示す錫は検出されず、良好と判断します。D－SOAPの結果は良好です。D－SOAPの結果、鉄が、外部から混入したと思われるカルシウムが検出されました。軸受の摩耗を示す錫は検出されず、良好と判断します。フェログラフィーの結果、黒錆がやや多く観察されました。異常摩耗の早期発見パラメータであるフェログラフィーのIs値が.と良好の範囲にあるものの、摩耗粒子の形態観察の結果、金属接触が厳しく、且つ、摩擦熱が高い場合に発生する黒錆がやや多く観察されました。
報告№107-0366 報告№111-00478 | 分析№107-01900 分析№111-002201 | 111-002201 | 濾過前の試料油を分析した結果、摩耗粒子の形態観察で前回に比較して反応生成物が比較的多く観察されました。反応生成物反応生成物は、異種油が混入した場合に添加剤の反応によって発生することがあります。粘度および酸価に大きな変化は見られないことから、異種油の混入は確認されませんでした。仮設タンク等で濾過を実施している場合、仮設タンク内に残留していた油と反応して発生することも考えられます。軸受潤滑油で発生しても直ちに異常ではありませんが、油膜形成に影響を及ぼすことが懸念されます。これらの障害発生に対する弊害を勘案の上、濾過を推奨します。尚、RBOTが前回に比較し、min上昇しています。RBOTが上昇した理由は、更油、補給を実施した仮設タンクで他の軸受油と混合して濾過を実施した濾過機配管内や仮設タンクなどに油が残留していた以上のことが考えられます。お客様情報の～にはいずれにも該当せず、原因は分かりませんでした。但し、今回の分析結果で、酸価および粘度の各データに大きな変化はなく、異種油の混入などは確認されていないため、本試料油は継続使用可能な状態にあります。今後は、今回のRBOT値を基に潤滑油の寿命を評価します。
報告№109-09136 報告№112-00530 | 分析№109-001160 分析№112-002179 | 112-002179 | 潤滑油および軸受は継続使用可能な状態にあると判断します。今後は、本データを初期値として管理することを推奨します。、汚染状態、は良好でした。
報告№109-09136 報告№111-00052 | 分析№109-001160 分析№111-000143 | 111-000143 | 潤滑油および対象設備は継続使用可能な状態にあると判断します。
報告№109-09094 報告№109-09094 | 分析№109-000881 分析№109-000881 | 109-000881 | 分析の結果、全てのデータが良好であることから、この油は継続使用可能と判断します。特性低下全ての項目が良好の範囲にあったことから、特性低下は認められず良好と判断します。粘度は良好と判断します。粘度はmm/sと新油値mm/sに比較して、粘度変化率は+.％で、当社推奨の管理限界値である±％以内にあり、良好と判断します。全酸価は良好と判断します。全酸価は.mgKOH/gと新油値.mgKOH/gに比較して高い値であるものの、有機物・有機化合物の結果、油劣化の兆候を示すカルボン酸の吸収が確認されていないことから、良好と判断します。有機物・有機化合物の結果、良好と判断します。有機物・有機化合物の結果、油劣化の兆候を示すカルボン酸の吸収が確認されていないことから、良好と判断します。酸化安定度の結果、良好と判断します。酸化安定度はminと当社推奨の管理限界値のmin以上であり、良好と判断します。汚染は良好と判断します。水分は良好と判断します。水分はppmと当社推奨の管理限界値の以下であり、良好と判断します。
報告№104-4018 | 分析№104-01015 | 104-01015 | 分析の結果、軸受軌道面では異物の噛み込みにより発生した切削摩耗が発生していることが確認されました。現在のところ、軸受は継続使用可能な状態にあると思われますが、切削摩耗の摩耗速度は良好な摩耗速度より速いことが知られており、今後の摩耗進展を監視する必要があります。特に、切削摩耗により発生した損傷が起点となって、フレーキングに進展することが懸念されるため、～ヶ月後に再度分析を実施し、摩耗の進行状況を確認して下さい。これらのことは、以下のことから判断しました。異常摩耗の早期発見パラメータであるIs値がの乗とやや高く、摩耗粒子の形態観察の結果、異物の噛み込みにより発生する切削粒子が比較的多く観察され、SOAP／D-SOAPの結果、軸受メタルの主成分である鉄が検出されたこと
報告№108-5112 報告№108-5112 | 分析№108-03604 分析№108-03604 | 108-03604 | 泡立ち試験を除く項目は良好でした。泡立ち試験の結果は、一般的には消泡性能が低くいと判断できる値の-でした。また、新油値の-に比較して高い値であることから、消泡性能が低下していることが確認されました。今後の使用時間によっては、油の酸化劣化が進行したり、ギヤ歯面およびベアリング軌道面で油膜切れが発生したりする場合があるため、消泡剤の添加による消泡性能の改善が必要になると思われます。機器の潤滑状態潤滑状態指数はのマイナス乗と濾過設備のない機器であれば正常な潤滑状態にあると判断できますが、ギヤボックスの油系統にはインラインフィルタとオフラインフィルタがあり、μmサイズ以上の粒子の大部分は捕捉され、異常な摩耗状態が発生したとしても正常な潤滑状態にあると誤認してしまう可能性があります。そこで、フィルタが設置されていない場合の潤滑状態を、一般的なフィルタの効率である.と仮定して粒子の発生状況から潤滑状態を推定しました。その結果、ギヤは継続使用可能な状態にあると思われますが、潤滑状態指数は摩耗がやや厳しい状態であるの乗領域にあると推定できます。推定結果は、フィルタの濾過効率を仮定して求めたものですが、フィルタがない状態では油中の粒子濃度は現在より高いことは明らかです。そのためヶ月後に再度分析を実施し、摩耗進行の有無をチェックすることを推奨します。尚、フィルタの捕捉の影響による誤認を避けるため、これまでの採油箇所に加え、インラインフィルタやオフラインフィルタの捕捉物も分析し、その結果から潤滑状態を評価することを提案します。フィルタ捕捉物の分析を実施する際には、フィルタ使用時間の情報をご提供いただけますようお願い致します。泡立ち試験の結果、消泡性能が低下しています。粘度は良好。粘度はmm/sと新油値mm/sに比較して、粘度変化率は-％で、当社推奨の管理限界値である±％以内にあり、良好と判断します。粘度は.mm/sとなっています。粘度は.mm/sとなっています。粘度指数はとなっています。粘度指数はとなっています。泡立ち試験は-となっています。泡立ち試験は-と新油に比較して高い値であり、消泡性能が低下しています。水分は良好。水分はppmと当社推奨の管理限界値の以下であり、良好と判断します。全酸価は良好。全酸価はmgKOH/gと新油値mgKOH/g以内にあり、良好と判断します。機器の潤滑状態摩耗粒子の形態観察の結果、ギヤ歯面の摩耗で発生したと推定されるμmサイズの摩耗粒子が観察されています。μmサイズの摩耗粒子が観察されています。異常摩耗の早期発見パラメータである潤滑状態指数がのマイナス乗と正常の範囲にあるものの、摩耗粒子の形態観察の結果、ギヤ歯面の摩耗で発生したと推定されるμmサイズの摩耗粒子が観察されています。
報告№107-4543 報告№107-4543 | 分析№107-02115 分析№107-02115 | 107-02115 | トライボ診断の結果、泡立ち試験を除く項目は良好でした。泡立ち試験の結果は、一般的には消泡性能が低くいと判断できる値の-ですが、新油値の-と同レベルにあったため、良好と判断します。一方、潤滑状態指数は、のマイナス乗と濾過設備のない機器であれば正常な潤滑状態にあると判断できる状況にあり、摩耗粒子はほとんど観察されませんでした。但し、潤滑油の摩耗粒子はフィルタに捕捉され、異常な摩耗状態が発生したとしても正常な潤滑状態にあると誤認してしまう可能性があります。フィルタの捕捉の影響による誤認を避けるため、今後の診断に当たっては、これまでの採油箇所に加え、フィルタの捕捉物も分析し、その結果から潤滑状態を評価することを推奨します。尚、フィルタ捕捉物の分析を実施する際には、フィルタ流量、フィルタ使用時間、主機稼働時間などの追加情報が必要です。泡立ち試験の結果、消泡性能が低いと判断できる値であるものの、新油と同レベルにありました。粘度は良好。粘度はmm/sと新油値mm/sに比較して、粘度変化率は-.％で、当社推奨の管理限界値である±％以内にあり、良好と判断します。粘度は.mm/sでした。粘度は.mm/sでした。粘度指数はでした。粘度指数はでした。泡立ち試験は-でした。泡立ち試験は-と新油と同レベルにあり、消泡性能が新油と同レベルにあることが確認されました。水分は良好。水分はppmと当社推奨の管理限界値の以下であり、良好と判断します。全酸価は良好。全酸価はmgKOH/gと新油値mgKOH/g以内であり、良好と判断します。機器の潤滑状態精密な濾過設備がない機器であれば、潤滑状態指数は正常の範囲にあると判断します。潤滑状態指数は正常の範囲にあると判断します。異常摩耗の早期発見パラメータである潤滑状態指数がのマイナス乗と、精密な濾過設備がない機器であれば、潤滑状態指数は正常の範囲にあると判断します。
報告№109-09136 報告№113-00124 | 分析№109-001160 分析№113-000473 | 113-000473 | 軸受は継続使用可能な状態にあると判断します。但し、SOAPの銅濃度が高い値であったことから、以下の対策が必要です。油劣化の確認今後、別紙鉱油の酸化に対する金属触媒の影響に示すように銅濃度の増加に伴い酸化速度が速まる可能性があるため、定期的に分析を実施し、油劣化の進行状況を確認することを推奨します。はフェログラフィーおよびSOAP／D-SOAPの結果から総合的に判断した結果、継続使用は可能ですが、今後の機器の機能を確認するためにも傾向管理が有用と考えます。フェログラフィー【定量分析：Is値】Is値は異常摩耗の早期発見パラメータのつで、摩耗粒子を定量化するために用います。今回のIs値はのマイナス乗と低い値でした。フェログラフィー【定性分析：摩耗粒子および摩耗形態観察】分析結果から観察された全ての粒子量は少でした。Iカップリング発光分光分析【SOAP／D-SOAP】検出された金属元素から発生箇所を推定すると、以下の通りでした。銅・軸受等リン、亜鉛・添加剤カルシウム、ナトリウム・外部混入異物銅を使用した箇所の溶出SOAPの結果、銅がppmと比較的高い値であることから、銅を使用した箇所の溶出が進行していると推定されます。銅の溶出箇所は、貴社ご提供の図面からデフレクターとバッフルという部品からと考えられます。これらの部品はオイルシールの役目を果たしていることから、溶出が継続した場合、シャフトとのギャップが増大し、油漏れの原因になることが懸念されます。巡視の際には油漏れと油面の低下に注意を払う必要があります。今後は、銅の溶出が継続した場合、ギャップが増大することにより油漏れが発生し、さらには油面低下により潤滑不良が発生し、摩耗が進行することが懸念されます。また、銅濃度の増加は、別紙鉱油の酸化に対する金属触媒の影響に示すように濃度の増加とともに酸化速度が加速することが分かっています。計数汚染度はNAS級、重量汚染度は.mg/mlと共に当社推奨の管理限界値以下であり、良好でした。
報告№108-0411 報告№110-00529 | 分析№108-02744 分析№110-002405 | 110-002405 | Iカップリング発光分光分析供試のギヤ油を油中金属濃度で分析した結果、鉄、鉛、銅、錫、リン、亜鉛、カルシウム、アルミニウム、ケイ素、ナトリウム、マグネシウム、ホウ素が検出されました。これらの検出された金属元素から発生箇所を推定すると鉄、鉛、銅、錫、亜鉛・軸受等リン・オイル添加剤カルシウム、アルミニウム、ケイ素、ナトリウム、マグネシウム、ホウ素・外部混入異物であると思われます。このうち、機械部品が摩耗したと思われる元素はのグループです。フェログラフィー異常摩耗の早期発見パラメータとして摩耗粒子を定量化して評価するフェログラフィーのIs値は、潤滑状態はやや厳しいの乗でした。摩耗粒子の形態で比較的多く観察された粒子は、潤滑状態が正常な場合に発生する摩耗粒子、異物の噛み込みなどで発生する切削粒子、金属潤滑部が局部的に油膜切れを起して発生する鉄系および銅系シビア粒子、繰返し応力を受けて発生する疲労摩耗粒子、局部的に高圧・高温となる場合に発生するフリクションポリマ、外部から混入したと思われる鉄錆、砂等でした。このような摩耗粒子が観察された場合には、潤滑部では正常なマイルド摩耗、やや厳しい摩耗形態の凝着摩耗、疲労による疲労摩耗、異物による切削摩耗が発生し、そして局部的ではあるものの高圧・高温の箇所が発生していることが分かりました。特に切削摩耗は、他の摩耗形態に比較して摩耗進行速度が速く、転がり軸受でこの摩耗形態が発生した場合には寿命が分の程度に低下することも知られています。切削摩耗により生じた軌道面の損傷が起点となって転がり軸受の寿命となるフレーキングに進展することが懸念されます。フリクションポリマは、潤滑油が軌道面に押し込められ高圧状態になると同時に、圧縮熱により高温状態になった結果、基油自身が重合反応を起こし生成することが知られています。そのため、高圧高温状態の解消がなされなければ、潤滑油の劣化が進行し、粘度上昇に因る潤滑異常に進展する場合があります。銅を使用した箇所は、転がり軸受の型番から保持器であることがわかります。今後保持器の摩耗が進行することで転動体とのギャップが大きくなると共に振動が増大し、摩耗の進行につながることが懸念されます。計数汚染度は当社推奨の管理限界値を超えていました。D－SOAPで油の添加剤成分であるリンが検出され、フィルタ表面の異物観察で表面が茶褐色で鉄錆、砂等が観察されたことから、汚染度が高い要因は、摩耗とスラッジ、外部混入異物の影響と思われます。粘度、水分、全酸価、IRの各データは良好でした。軸受および潤滑油は継続使用可能な状態にあるものの、摩耗の進行が懸念されるため、以下の対策が必要です。定期的な分析摩耗の進行を監視するため、定期的に分析を実施し、摩耗の進行状況を確認することを推奨します。傾向監視のための次回採油時期は、回転数から理論的に求めますが、今回は回転数に関する情報がないため、回転数をrpmと仮定して計算しました。その結果、次回の採油は最短で約時間となります。この時間は、油中汚染物が均一濃度になるために必要な時間であり、この時間を経過すれば、再分析の結果から摩耗速度を評価すことが可能となります。最適な採油方法本試料油は、機器停止中にドレン口から採油されています。機器が停止している状態では、別紙油粒子の沈降の影響に示すように油槽内で撹拌がなくなり固形物が沈降するため、油中汚染度は低くなると推定されます。今後の採油は、極力運転中もしくは停止直後の油槽中層部から実施されることを推奨します。
報告№108-0411 報告№110-00174 | 分析№108-02744 分析№110-000695 | 110-000695 | ・摩耗状態前回同様にD－SOAPで鉄が僅かに検出されたものの、異常摩耗の早期発見パラメータであるフェログラフィーのIs値がのマイナス乗と良好でした。・汚染度前回に比較して計数汚染度はNAS級からNAS級にランク減少し、良好でした。・水分は.ppmと新油値.ppmに比較して高い値を示していますが、使用油が鉱物油に比較して水分を含有しやすいエステル系の合成油であることが原因です。今後は、以下で管理されることを推奨します。潤滑油および軸受は継続使用可能な状態にあると判断します。は良好と判断します。粘度粘度はmm/sと新油値mm/sに比較して、粘度変化率は-％で、当社推奨の管理限界値である±％以内にあり、良好と判断します。水分は.ppmと当社推奨の管理限界値の以下であり、良好と判断します。全酸価全酸価は.mgKOH/gと新油値.mgKOH/gに比較して高いものの、IRの結果で油劣化の兆候を示すカルボン酸の吸収がかくにんされていないことから、良好と判断します。IRIRの結果、油劣化の兆候を示すカルボン酸の吸収が確認されていないことから、良好と判断します。RBOTRBOTはminと当社推奨の管理限界値のmin以上であり、良好と判断します。は良好と判断します。計数汚染度計数汚染度はNAS級と当社推奨の管理限界値のNAS級以内であり、良好と判断します。重量汚染度は.mg/mlと当社推奨の管理限界値のmg/ml以内であり、良好と判断します。機器の潤滑状態機器の潤滑状態は正常と判断します。SOAPによる油中金属濃度SOAPによる油中金属濃度の結果、油の添加剤成分であるリン、外部から混入したと思われるバリウム、ケイ素が検出されました。SOAPによる油中金属濃度SOAPによる油中金属濃度の結果、鉄、油の添加剤成分であるリン、外部から混入したと思われるカルシウム、バリウムが検出されました。摩耗粒子診断異常摩耗の早期発見パラメータであるIs値がのマイナス乗と良好の範囲にあり、潤滑状態は正常と判断します。
報告№108-0131 報告№108-0131 | 分析№108-00769 分析№108-00769 | 108-00769 | 分析の結果、全てのデータが良好であることから、潤滑状態は正常と判断します。は良好と判断します。計数汚染度は良好と判断します。計数汚染度はNAS級と当社推奨の管理限界値のNAS級以内にあり、良好と判断します。重量汚染度は良好と判断します。重量汚染度は.mg/mlと当社推奨の管理限界値のmg/ml以内にあり、良好と判断します。機器の潤滑状態機器の潤滑状態は正常と判断します。SOAPは良好です。SOAPの結果、油の添加剤成分であるリンが検出されました。摩耗により発生する鉄および錫が検出されていないことから、良好と判断します。D－SOAPは良好です。D－SOAPの結果、摩耗により発生する鉄および錫が検出されていないことから、良好と判断します。フェログラフィーの結果は良好です。異常摩耗の早期発見パラメータであるフェログラフィーのIs値がのマイナス乗と良好の範囲にあることから、潤滑状態は正常と判断します。
報告№109-09136 報告№112-00589 | 分析№109-001160 分析№112-002439 | 112-002439 | 分析の結果、潤滑油の劣化は確認されていないことから、継続使用可能な状態にあると判断します。但し、油中の汚染度が高く、汚染物がギヤ歯面や軌道面に噛み込み摩耗が進行することが懸念されることと、異種油の混入、または油名が違う可能性がありますので、以下の対策を推奨します。減速機分析の結果、減速機は継続使用可能な状態にあると判断します。但し、疲労摩耗が発生しており、今後も摩耗の進行を傾向監視するため、以下の対策を推奨します。異種油の混入および油名の確認分析データから新油と一致しないデータが確認されたことから、異種油の混入または油名が違っている可能性があります。油は設備の条件にあった適正な性能のものを使用することが重要であるため、異種油の混入の有無、油名を再確認することを推奨します。定期的な分析定期的に分析を実施することにより、データの変化から異常の兆候を早期に発見することが可能となります。また、今回は対象設備の初回分析であるため、あと最低でも回分析を実施し、分析データの変化から今後の分析周期を検討することを推奨します。今後、疲労摩耗の進行が懸念されるため、出来るだけ早めに回目の分析を実施することを推奨します。濾過または更油油中の汚染度が高いことから、摩耗粒子や異物等がギヤ歯面や軸受軌道面に噛み込むことによる摩耗の進行が懸念されるため、濾過または更油を推奨します。はフェログラフィーおよびSOAP-Tの結果から総合的に判断した結果、継続使用は可能ですが、機器の機能を保持するためにも傾向管理が有用と考えます。フェログラフィー【定量分析：Is値】Is値は異常摩耗の早期発見パラメータのつで、摩耗粒子を定量化するために用います。今回のIs値はの乗とやや高い値でした。フェログラフィー【定性分析：摩耗粒子および摩耗形態観察】分析結果から比較的多く観察された摩耗粒子は、以下の通りでした。疲労摩耗粒子・繰返し応力を受けて発生。フリクションポリマ・局部的に高圧・高温となる場合に発生。Iカップリング発光分光分析【SOAP-T】検出された金属元素から発生箇所を推定すると、以下の通りでした。鉄、鉛、クロム、ニッケル・軸受等リン、モリブデン・添加剤亜鉛、カルシウム、アルミニウム、ナトリウム・外部混入異物SOAP-Tの結果、亜鉛が比較的高い値でした。ご提供頂いた新油ダフニースーパーギヤには、添加剤として含まれていないことから、異種油の混入、または油名の誤りなどが考えられます。バックラッシご提供いただいた減速機に関する情報からハスバ歯車の組み合わせの段減速機構であり、この歯車の構成から接触点箇所のバックラッシを求めました。尚、油量が不明でしたので、Lと仮定しました。ギヤのバックラッシの増加量を求めた結果、接触点箇所でバックラッシの増加量は、μmと推定されます。バックラッシ増加分の上限値は、メーカにより差異はあるものの、当社の推奨するバックラッシは、一般に推奨されるμmを管理目安にしています。この値に比較して十分に小さい値です。計数汚染度は当社推奨の管理限界値を超えていました。計数汚染度計数汚染度は、NAS級以上と当社推奨の管理限界値NAS級を超えていました。重量汚染度は、mg/mlでした。光学顕微鏡写真重量汚染度で濾過したフィルタ表面上の夾雑物を光学顕微鏡で観察した結果、金属片、鉄錆、砂等が観察されました。粘度は当社推奨の管理限界値を超え、IRチャートの結果、新油と使用油のスペクトルパターンが一致してない箇所が確認されました。粘度粘度は、.mm/sと新油値mm/sに比較して、粘度変化率は+％で、当社推奨の管理限界値である±％を超えていました。適正な粘度範囲で使用していない場合、粘性抵抗が増大することにより、油温が上昇して、油劣化の進行に繋がることが懸念されます。水分は、.ppmと当社推奨の管理限界値の以下であり、良好と判断します。酸価は、.mgKOH/gと新油値.mgKOH/gに比較して高いものの、IRの結果で油劣化の兆候を示すカルボン酸の吸収が確認されていないことから、良好と判断します。IRIRチャートの結果、新油と使用油のスペクトルパターンが一致してない箇所が確認されました。異種油の混入、または油名の誤りなどが考えられます。
報告№108-0411 報告№110-00622 | 分析№108-02744 分析№110-002719 | 110-002719 | Iカップリング発光分光分析供試のギヤ油を油中金属濃度で分析した結果、鉄、鉛、銅、錫、リン、亜鉛、カルシウム、アルミニウム、ケイ素、ナトリウム、マグネシウム、ホウ素が検出されました。これらの検出された金属元素から発生箇所を推定すると鉄、鉛、銅、錫、亜鉛・軸受等リン・オイル添加剤カルシウム、アルミニウム、ケイ素、ナトリウム、マグネシウム、ホウ素・外部混入異物であると思われます。このうち、機械部品が摩耗したと思われる元素はのグループです。フェログラフィー異常摩耗の早期発見パラメータとして摩耗粒子を定量化して評価するフェログラフィーのIs値は、潤滑状態がやや厳しいの乗でした。摩耗粒子の形態で比較的多く観察された粒子は、繰返し応力を受けて発生する疲労摩耗粒子、フレッティングにより発生する赤錆、局部的に高圧・高温となる場合に発生するフリクションポリマでした。このような摩耗粒子が観察された場合には、潤滑部では疲労による疲労摩耗と微振動によるフレッティング摩耗が発生し、そして局部的ではあるものの高圧・高温の箇所が発生していることも分かります。フレッティングは、軸と内輪内面軸受箱と外輪外面軌道輪と転動体の箇所で発生する可能性があります。フレッティング粒子は酸化して硬いため、軸受軌道面に噛み込んだ場合はその傷が疲労剥離の起点となり、疲労摩耗へと進展することが想定されます。フリクションポリマは、潤滑油が軌道面に押し込められ高圧状態になると同時に、圧縮熱により高温状態になった結果、基油自身が重合反応を起こし生成することが知られています。そのため、高圧高温状態の解消がなされなければ、潤滑油の劣化が進行し、粘度上昇に因る潤滑異常に進展する場合があります。計数汚染度は当社推奨の管理限界値を超えていました。D－SOAPで油の添加剤成分であるリンが検出され、フィルタ表面の異物観察で表面が茶褐色で鉄錆、砂等が観察されたことから、汚染度が高い要因は、摩耗とスラッジ、外部混入異物の影響と思われます。前回同様に粘度、水分、全酸価、IRの各データは良好でした。約年半で摩耗が倍程度増加していますが、軸受および潤滑油は継続使用可能と判断します。若干摩耗の進行が確認されたため、以下の対策を推奨します。定期的な分析摩耗の進行を監視するため、定期的に分析を実施し、摩耗の進行状況を確認することを推奨します。最適な採油方法本試料油は、機器停止中にドレンバルブから採油されています。機器が停止している状態では、別紙油粒子の沈降の影響に示すように油槽内で撹拌がなくなり固形物が沈降するため、油中汚染度は高くなると推定されます。今後の採油は、極力運転中もしくは停止直後の油槽中層部から実施されることを推奨します。
報告№108-6013 報告№108-0119 | 分析№108-00576 分析№108-00678 | 108-00678 | 汚染度を確認する。分析の結果、計数汚染度がNAS級と当社推奨の管理限界値に到達していました。フィルタ表面の異物観察で金属片、鉄錆、砂等の外部混入異物が多く観察されました。今回の採油は対象設備の停止中に排油口から採油を実施しているため、観察されたこれらの異物は、排油口配管内部に残留していた汚染物の可能性が考えられました。汚染度が管理限界値に到達した場合、軸受摺動面に異物が噛み込み切削摩耗に進展することが懸念されます。切削摩耗は、異物が混入していない状態に比較して、摩耗進行速度が速く注意が必要です。運転を行うには、油槽内を清浄な潤滑油等で洗浄し、汚染度を清浄な状態にすることが大切です。
報告№101-0058 | 分析№100-00661 | 101-00661 | オーバーホール後約ヶ月経過した。又、採油直前にヶ月程度、深層式濾過機により濾過を実施したため、本分析は、初期値を取ることを目的とした。分析の結果、汚染度は良好な範囲に入っているものの、摩耗粒子の分析結果では、異常な摩耗状態で発生する形態が見られた。異常な形態を持つ摩耗粒子の発生時期は、本試料油の採油がドレンから行われたため、濾過以前から集油槽底部に沈んでいた粒子を分析したのか、或いは、現在発生している粒子なのか判別が困難であった。今後の管理は、本データを初期値として管理されることを推奨すると同時に、異常な摩耗の発生が進行しているのか、或いは、過去のものであるのかの判断は、以下に提案する根拠に基づく再分析により判断することを推奨する。分析周期の提案回転サーボモータの油中摩耗粒子濃度を考えた時、摩耗粒子が発生する粒子が増加する現象と集油槽内で油が滞留する間に沈降する粒子が減少する現象が同時に発生している。粒子の増加と減少が均衡した状態を平衡状態と呼びます。又、平衡状態における油中粒子濃度のことを平衡濃度と呼びます。今ここで、この平衡濃度が％に到達した状態に到達する時間を次式を用いて、％平衡濃度到達時間 を求めます。尚、減少率を.と考えます。 ・ここで、 本機では、設備油量 : 圧油タンク内径 圧油タンク上下変動幅 オンロード アンロード であるので、％平衡濃度到達時間 は、 このことから、本機の場合、.ヶ月で％平衡濃度に到達するため、次回分析は.ヵ月後の来年月に実施されることを推奨します。
報告№109-09136 報告№112-00597 | 分析№109-001160 分析№112-002513 | 112-002513_date130306 | 分析の結果、本試料および汚染状態は全て良好な範囲にあり、継続使用可能な状態にあると判断します。粘度、酸価、有機物・有機化合物、酸化安定度の各データは良好でした。尚、別紙酸化安定度の減少傾向から油の余寿命を求めた結果、今回の採油日からの使用可能期間は約年ヶ月であることが分かります。水分濃度は、継続使用可能な範囲にありました。
報告№104-4033 報告№104-4033 | 分析№104-02010 分析№104-02010 | 104-02010 | 流動ブロワ号の本体反負荷側軸受は、集油槽内をNAS級以上の清浄度になるように汚染度を濾過※又は更油により改善できれば、年以上継続使用が可能な状態になります。又、現状の汚染度でも、少なくとも半年間は継続使用可能な状態にあると判断します。これらのことは、以下の結果から判断しました。重量汚染度が当社推奨の管理限界値を超え、光学顕微鏡写真の結果、シールテープ等の外部混入の異物が多く観察された。SOAP／D-SOAPの結果、軸受の主成分である鉄が検出されたものの、微量であった。異常摩耗の早期発見パラメータであるフェログラフィーのIs値がの乗とやや高いものの、異常摩耗の兆候を示すシビア粒子等の摩耗粒子がほとんど観察されなかった。※濾過とは、潤滑油の系統に設置してあるラインフィルタ等による濾過ではありません。濾過装置の種類はいくつかありますが、濾過を行う場合は濾過性能がNAS級以上の清浄度を確保できる濾過機の使用を推奨します。本試料油は継続使用可能な状態にあると判断します。粘度は良好と判断します。粘度はmm/sと新油値mm/sに比較して、粘度変化率は-％と当社推奨の管理限界値の±％以内にあり良好と判断します。水分は良好と判断します。水分はppmと当社推奨の管理限界値の以下にあり、良好と判断します。全酸価は良好と判断します。全酸価は.mgKOH/gと新油値.mgKOH/g以内にあり、良好と判断します。IRは良好と判断します。IRは、IRチャートに示すように新油に比較して変化なく、良好と判断します。計数汚染度は良好と判断します。計数汚染度はNAS級と当社推奨の管理限界値のNAS級以内にあり、良好と判断します。重量汚染度の結果、当社推奨の管理限界値に到達しており、濾過または更油により改善することを推奨します。重量汚染度はmg/mlと当初推奨の管理限界値のmg/mlに到達しており、濾過または更油により改善することを推奨します。機器の潤滑状態本機器の軸受は、今後の運転時間や運転状況が、特に変化のない運転であれば、少なくとも年間は継続使用可能な状態にあると判断します。SOAPは良好でした。SOAPの結果、軸受の主成分である鉄がppm検出されたものの、ごく微量であり良好と判断する。D－SOAPは良好でした。D－SOAPの結果、軸受の主成分である鉄が検出されたものの、微量であり、良好と判断します。フェログラフィーの結果、潤滑状態は良好と判断します。フェログラフィーの結果、異常摩耗の早期発見パラメータであるIs値がの乗とやや高いものの、異常摩耗の兆候を示すシビア粒子等の摩耗粒子がほとんど観察されていないことから、今後の運転時間や運転状況が、特に変化のない運転であれば、軸受は少なくとも年間は継続使用可能な状態にあると判断します。
報告№109-09136 報告№111-00466 | 分析№109-001160 分析№111-002161 | 111-002161 | 軸受は継続使用可能な状態にあると判断します。但し、今後も摩耗の進行を傾向監視するため、以下の対策を推奨します。次回点検でオイルリングの点検燃焼ガス中の硫黄分と添加剤が反応して生成したカルシウム化合物が若干高い濃度を示していました。これは、オイルリングの摩耗により燃焼ガスのシール性が低下したためと推定されることから、次回点検ではオイルリングの摩耗状態の点検を推奨します。更油或いは部分更油による水分濃度の調整水分の影響により金属表面で腐食摩耗が発生し、発生した鉄錆等の粒子が潤滑部に噛み込み摩耗が進行することがありますので、更油或いは部分更油などにより相対的に水分濃度を低くするなどの方法を推奨します。定期的な分析凝着摩耗の進行を監視するため、定期的に分析を実施し、摩耗の進行状況を確認することを推奨します。新油との比較による評価を示す粘度、酸価、塩基価、IRのデータは新油データを基準として評価しています。今回は当社に新油データがなかったため判断できませんでしたが、今後評価する場合は、充填用に新油を同時に分析することをご検討下さい。フェログラフィー異常摩耗の早期発見パラメータとして摩耗粒子を定量化して評価するフェログラフィーのIs値は、潤滑状態がやや厳しいの乗でした。摩耗粒子の形態で比較的多く観察された粒子は、潤滑状態が正常な場合に発生する摩耗粒子金属接触が厳しく、且つ、摩擦熱が高い場合に発生する黒錆局部的に高圧・高温となる場合に発生するフリクションポリマでした。これらの摩耗粒子が観察された場合、潤滑部で発生している摩耗形態は、正常なマイルド摩耗潤滑状態がやや厳しい凝着摩耗であり、そして局部的ではあるものの高圧・高温の箇所が発生していることも分かります。フリクションポリマは、潤滑油が摺動面に押し込められ高圧状態になると同時に、圧縮熱により高温状態になった結果、基油自身が重合反応を起こし生成することが知られています。そのため、高圧高温状態の解消がなされなければ、潤滑油の劣化が進行し、粘度上昇に因る潤滑異常に進展する場合があります。Iカップリング発光分光分析供試の潤滑油を分析した結果、検出された金属元素は、SOAP-Tの結果表に示すように、鉄、鉛、銅、錫、リン、亜鉛、カルシウム、バリウム、アルミニウム、ナトリウム、マグネシウム、ホウ素でした。検出されたこれらの金属元素から発生箇所を推定すると鉄、鉛、銅、錫・エンジン部品リン、亜鉛、カルシウム、マグネシウム、ホウ素・オイル添加剤バリウム、アルミニウム、ナトリウム・外部混入異物であると思われます。このうち、機械部品が摩耗したと思われる元素はのグループです。鉛および銅を使用した箇所の摩耗・溶出SOAP-Tで鉛がppm、銅がppm検出されました。鉛および銅の影響については、別紙鉛および銅を使用した箇所の摩耗・溶出を御覧ください。カルシウムなどの析出SOAP-Tでカルシウムがppm検出されました。この影響については、別紙カルシウムなどの析出をご覧ください。計数汚染度計数汚染度はNAS級と汚染されていました。フィルタ表面の異物観察で金属片、すす、鉄錆、砂等が観察されたことから、汚染度が高い要因は、摩耗とエンジンオイルの反応生成物、そして外部混入異物の影響と思われます。粒度分布粒度分布は.～.μmの範囲にあり、.μmにピークが確認されました。μm以下の粒子が多いことから、燃焼して発生したすす等であることが分かります。水分はppmと当社推奨の管理限界値を超えていました。今後、水分の影響でエンジン内部に錆が発生し、その影響で摩耗が発生する懸念があります。IRIRの結果、油劣化の兆候を示すカルボン酸の吸収が確認されなかったことから、良好と判断します。尚、粘度、酸価、塩基価は、当社に新油データがなかったため、比較ができず評価できませんでした。
報告№109-09094 報告№112-00124 | 分析№109-000872 分析№112-000491 | 112-000491_date121122 | 潤滑油は継続使用可能な状態にあると判断します。は良好でした。尚、RBOTがminと管理基本値の.minに比較してmin減少していました。このまま継続使用した場合、この減少傾向から限界値に到達するのは、別紙図RBOTの減少傾向に示すように年月と推定されました。残りの継続使用期間は、約年ヶ月であると予測されます。≪状態監視とパラメータ≫分析の目的および各分析のパラメータは以下の通りです。特性低下目的：油の分析結果から、や劣化傾向ならびに添加剤の消耗程度、残存寿命などを確認する。粘度JISK酸価JISK赤外線吸収スペクトルJISK酸化安定度試験JISK汚染目的：油の分析結果から、砂塵あるいは水・異種油などによるや、異物混入の有無を確認する。水分JISK計数汚染度JISB重量汚染度JISB光学顕微鏡観察摩耗目的：油中の摩耗粒子を分析する事により、回転・摺動部の潤滑状態、摩耗劣化の程度、余寿命などを解析する。摩耗診断電子顕微鏡観察JISKX線マイクロアナリシス油中金属濃度JISK≪分析結果≫特性低下粘度：良好粘度値mm/sの管理基本値mm/sに対する変化率は+％であり、○○管理限界値±％以内に留まっています。酸価：良好酸価.mgKOH/gは管理基本値の.mgKOH/gに比較して変化はないことから、問題は無いと判断します。赤外線吸収スペクトル：良好酸化安定度試験：良好酸化安定度試験の結果、数値minは○○管理限界値min以上に留まっており、現時点での使用は可能と判断します。汚染水分：良好水分値ppmは○○管理限界値以内に留まっています。計数汚染度：今回は実施していません。重量汚染度：今回は実施していません。光学顕微鏡観察：今回は実施していません。摩耗摩耗診断電子顕微鏡観察・X線マイクロアナリシス：今回は実施していません。油中金属濃度：今回は実施していません。
報告№111-00058 報告№111-00058 | 分析№111-000386 分析№111-000386 | 111-000386_date110825 | グリースの物理的性状は良好と判断します。グリースは継続使用可能な状態にあると判断します。≪状態監視とパラメータ≫分析の目的および各分析のパラメータは以下の通りです。特性低下目的：グリースの分析結果から、グリースの物理的性状や劣化傾向などを確認する。全酸価JISK赤外線吸収スペクトルJISKちょう度JISK滴点JISK摩耗目的：グリース中の摩耗粒子を分析する事により、回転・摺動部の潤滑状態、摩耗劣化の程度、余寿命などを解析する。摩耗診断電子顕微鏡観察JISKX線マイクロアナリシス油中金属濃度JISK≪分析結果≫特性低下全酸価：良好全酸価.gKOH/gは新油値の.mgKOH/g以内にあることから問題は無いと判断します。赤外線吸収スペクトル：良好ちょう度：良好ちょう度値はと当社推奨の管理限界値であるから以内に留まっています。滴点：良好滴点はと新油値のに比較し高いものの、ちょう度が良好の範囲にあり、かつ、有機物・有機化合物試験の結果で油劣化の兆候を示すカルボン酸の吸収が見られないことから、問題は無いと判断します。摩耗摩耗診断電子顕微鏡観察・X線マイクロアナリシス：今回は実施していません。油中金属濃度：今回は実施していません。
報告№109-09295 報告№109-09295 | 分析№109-002118 分析№109-002118 | 109-002118 | 潤滑油および本軸受は継続使用可能な状態にあると判断できますが、軸受摺動面では凝着摩耗と切削摩耗の発生が確認されており、今後継続して発生することが懸念されるため、再度分析を実施し、摩耗の進行状況を傾向監視することを推奨します。摩耗の進行状況を確認する周期を理論的に求めたところ、使用時間が最短で約時間経過後となりました。この時間は、油中汚染物が均一になるために必要とする時間であり、この時間を経過すれば、再分析の結果から潤滑状態の傾向を確認することが可能となります。今回計算した理論時間を参考に次回採油時期を検討されることと共に再分析では油中金属濃度を追加されることを推奨します。短周期で～回分析を実施し、傾向監視した結果が安定するようであれば、それ以降は定期的な分析周期に変更して管理することを併せて推奨します。は良好と判断します。粘度粘度はmm/sと新油値mm/sに比較して、粘度変化率は-％で、当社推奨の管理限界値である±％以内にあり、良好と判断します。水分はppmと当社推奨の管理限界値の以下であり、良好と判断します。全酸価全酸価は.mgKOH/gと新油値.mgKOH/gに比較して高いものの、IRの結果で油劣化の兆候を示すカルボン酸の吸収が確認されていないことから、良好と判断します。IRIRの結果、油劣化の兆候を示すカルボン酸の吸収が確認されていないことから、良好と判断します。計数汚染度はやや高い値となっています。計数汚染度計数汚染度はNAS級と当社推奨の管理限界値のNAS級以内にあるものの、やや高い値となっています。重量汚染度は.mg/mlと当社推奨の管理限界値のmg/ml以内にあり、良好と判断します。機器の潤滑状態摩耗粒子診断の結果、μm以下の鉄系摩耗粒子、異物の噛み込みなどで発生する切削粒子が観察されています。SOAPによる油中金属濃度SOAPによる油中金属濃度の結果、鉄、鉛、銅、油の添加剤成分であるリン、外部から混入したと思われる亜鉛、ケイ素が検出されています。SOAPによる油中金属濃度SOAPによる油中金属濃度の結果、鉄、鉛、銅、アンチモン、メタルの主成分である錫、外部から混入したと思われるカルシウム、ナトリウムが検出されています。摩耗粒子診断異常摩耗の早期発見パラメータであるIs値がの乗と高く、摩耗粒子の形態観察の結果、μm以下の鉄系摩耗粒子、異物の噛み込みなどで発生する切削粒子が観察されています。
報告№107-6588 報告№107-0524 | 分析№107-02904 分析№107-03042 | 107-03042 | 分析の結果、D－SOAPで鉄、カルシウム、アンチモンが検出され、フェログラフィーの摩耗粒子形態観察の結果から、茶褐色のポリマ状の異物が確認されました。以上のことから、油中に浮遊していた異物は、カルシウムが析出し、このカルシウムと鉄系摩耗粒子、アンチモンが混合して発生したものと考えられました。一方、摩耗粒子の形態観察で異物の噛み込みにより発生する切削粒子、金属接触が厳しい場合に発生するシビア粒子が多く観察されました。今後、更に摩耗が進行し、転がり軸受の寿命の指標となるフレーキングに進展することが懸念されるため、ヶ月後に再度分析を実施し、摩耗の進行状況を確認することを推奨します。尚、を示す粘度、水分、全酸価、IRの各データは良好であることから、この油は継続使用可能と判断します。
報告№109-09094 報告№112-00124 | 分析№109-000872 分析№112-000429 | 112-000429_旧 | 潤滑油は継続使用可能な状態にあると判断します。は良好でした。尚、RBOTがminと新油値のminに比較してmin減少していました。このまま継続使用した場合、この減少傾向から限界値に到達するのは、別紙図RBOTの減少傾向に示すように年月と推定されました。残りの継続使用期間は、約年ヶ月であると予測されます。≪状態監視とパラメータ≫分析の目的および各分析のパラメータは以下の通りです。特性低下目的：油の分析結果から、や劣化傾向ならびに添加剤の消耗程度、残存寿命などを確認する。粘度JISK酸価JISK赤外線吸収スペクトルJISK酸化安定度試験JISK汚染目的：油の分析結果から、砂塵あるいは水・異種油などによるや、異物混入の有無を確認する。水分JISK計数汚染度JISB重量汚染度JISB光学顕微鏡観察摩耗目的：油中の摩耗粒子を分析する事により、回転・摺動部の潤滑状態、摩耗劣化の程度、余寿命などを解析する。摩耗診断電子顕微鏡観察JISKX線マイクロアナリシス油中金属濃度JISK≪分析結果≫特性低下粘度：良好粘度値mm/sの新油値mm/sに対する変化率は+.％であり、当社推奨の管理限界値±％以内に留まっています。酸価：良好酸価.mgKOH/gは新油値の.mgKOH/g以内にあることから、問題は無いと判断します。赤外線吸収スペクトル：良好酸化安定度試験：良好酸化安定度試験の結果、数値minは当社推奨の管理限界値min以上に留まっており、現時点での使用は可能と判断します。汚染水分：良好水分値ppmは当社推奨の管理限界値以内に留まっています。計数汚染度：今回は実施していません。重量汚染度：今回は実施していません。光学顕微鏡観察：今回は実施していません。摩耗摩耗診断電子顕微鏡観察・X線マイクロアナリシス：今回は実施していません。油中金属濃度：今回は実施していません。
報告№109-09094 報告№109-09094 | 分析№109-000943 分析№109-000943 | 109-000943_100127 | 分析の結果、有機物・有機化合物で検出されたピークには新グリースと異なるピークが検出されました。グリース名が違うか、或いは、異種グリースが混入した可能性が考えられますので、グリース名、異種グリース混入の可能性を確認する必要があります。≪状態監視とパラメータ≫分析の目的および各分析のパラメータは以下の通りです。特性低下目的：グリースの分析結果から、グリースの物理的性状や劣化傾向などを確認する。全酸価JISK赤外線吸収スペクトルJISKちょう度JISK滴点JISK摩耗目的：グリース中の摩耗粒子を分析する事により、回転・摺動部の潤滑状態、摩耗劣化の程度、余寿命などを解析する。摩耗診断電子顕微鏡観察JISKX線マイクロアナリシス油中金属濃度）JISK≪分析結果≫特性低下全酸価：良好全酸価.mgKOH/gは新油値の.mgKOH/g以内にあることから問題は無いと判断します。赤外線吸収スペクトル：良好ちょう度：良好ちょう度値と当社推奨の管理限界値であるから以内に留まっています。滴点：良好滴点はと新油値のに比較し高いものの問題は無いと判断します。摩耗摩耗診断電子顕微鏡観察・X線マイクロアナリシス：今回は実施していません。油中金属濃度：今回は実施していません。
報告№103-4027 | 分析№103-02763 | 103-02763 | 分析の結果、すべり軸受は継続使用可能な状態にあると判断します。但し、摩耗粒子の中には、異物の噛み込みにより発生した切削粒子が確認されており、この影響による切削摩耗の進行が懸念されます。異物による切削摩耗への対策は、濾過あるいは、更油であり、この対策が取れない場合は、運転開始後ヶ月後を目安に再度分析を実施し、摩耗の進行状況を確認されることを推奨します。このことは、軸受の主成分である錫がSOAP／D－SOAPで検出されず異常摩耗の早期発見パラメータであるフェログラフィーのIs値が良好の範囲にあるものの、摩耗粒子の形態観察の結果、異物の噛み込みにより発生した摩耗速度が比較的速い切削粒子が見られること以上のことから判断しました。
報告№109-09136 報告№111-00053 | 分析№109-001160 分析№111-000274 | 111-000274 | 更油からの使用時間をもとに潤滑油の余寿命を評価したところ、潤滑油は次回定検まで使用可能と判断できました。次回定検時に更油を実施しない場合は、酸化安定度を知るための分析を実施し、余寿命を確認することを推奨します。酸化安定度はminであり、当社推奨の管理限界値のmin以上であることから、良好と判断します。
報告№108-5071 報告№111-00277 | 分析№108-02721 分析№111-001314 | 111-001314 | 潤滑油は継続続使用可能な状態にあると判断します。但し、今後は障害予防を目的に以下の対策を推奨します。追加分析消泡性能が低下した場合、ギヤ歯面での油膜形成に影響が出て摩耗の発生が進展することがあります。今後は消泡性能低下の影響により摩耗が進展する可能性がありますので、フェログラフィーおよびSOAP-Tを追加することを推奨します。分析周期の短縮今後、全酸価の上昇が予測されますので、同様に分析周期を短縮して傾向監視を強化することを併せて推奨します。全酸価全酸価は、前回の.mgKOH/gから.mgKOH/gに上昇していました。現在のところ、IRで油劣化の兆候を示すカルボン酸の吸収が確認されていないことから継続使用可能と判断しますが、全酸価が上昇し始めていることから今後の劣化進行に注意が必要です。泡立ち試験泡立ち試験の結果は、-と新油値が-であるのに比較して高い値となっていたことから、消泡性能が低下していることが分かりました。今後の使用状況によっては油の酸化劣化が進行したり、ギヤ歯面およびベアリング軌道面で油膜切れが発生したりする場合があるため、消泡剤の添加による消泡性能の改善など何らかの対応が必要になると思われます。分析結果前回に比較して全酸価が上昇していました。泡立ち試験の結果、消泡性能が低下していることが確認されました。粘度粘度はmm/sと新油値mm/sに比較して、粘度変化率は+％で、当社推奨の管理限界値である±％以内にあり、良好と判断します。泡立ち試験泡立ち試験は-と新油に比較して高い値でした。水分は.ppmと当社推奨の管理限界値の以下であり、良好と判断します。全酸価全酸価は.mgKOH/gと新油値.mgKOH/gに比較して高いものの、IRの結果で油劣化の兆候を示すカルボン酸の吸収が確認されていないことから、良好と判断します。
報告№108-0387 報告№108-0458 | 分析№108-02609 分析№108-03147 | 108-03147 | トライボ診断により、機器軸受の潤滑状態、潤滑油の劣化状態を診断する。分析の結果、計数汚染度がNAS級とやや高い値となっています。摩耗粒子の形態観察で外部から混入したと思われる鉄錆等が観察されたことから、汚染度が高い要因は、外部混入異物の影響と考えられます。今回観察されたような汚染物が混入している状態で使用を続けた場合、転がり軸受の寿命は分の程度に低下するとされています。今後更に摩耗が進行し、転がり軸受の寿命の指標となるフレーキングに進展することが懸念されるため、油槽内の洗浄により摩耗が発生する原因となっている外部混入異物を除去するとともに、定期的に分析を実施し、摩耗の進行状況を確認されることを推奨します。尚、次回採油時期は、今回の採油から時間以上経過して採油を実施すれば、理論的には摩耗の進行状態の確認ができますので、この経過時間を参考に検討されることを合わせて推奨します。このことは、計数汚染度がNAS級とやや高い値であることフェログラフィーの結果、異常摩耗の早期発見パラメータであるIs値がの乗と良好の範囲にあるものの、摩耗粒子の形態観察の結果、外部から混入したと思われる鉄錆等が観察されたこと以上のことから判断しています。尚、を示す全酸価、IRの各データが良好であることから、油も継続使用可能と判断します。
報告№105-6050 報告№105-0415 | 分析№105-01529 分析№105-02717 | 105-02717 | 本トライボ診断は、油の性状・汚染度・摩耗状態を評価し、更油の判断および、潤滑状態を明らかにすることにより、非常用ディーゼル発電機の保守に寄与することを目的とする。トライボ診断の結果、前回と同じくシリンダ、ピストンリング等の摩耗が確認されたものの、いずれも軽微であり、異常摩耗の早期発見パラメータであるフェログラフィーのIs値は減少傾向にあり、SOAP／D－SOAPの鉄濃度に大きな変化がないことから、摩耗は安定していると判断します。但し、摩耗粒子形態観察で金属接触が厳しく、且つ、摩擦熱が高い場合に発生する球状粒子、外部から混入した砂がやや多く観察されました。球状粒子は、異常の兆候を示す形態のパラメータで、この摩耗粒子が発生する場合、潤滑状態に注意が必要です。そのため、ヶ月以内に再度分析を実施し、この球状粒子の増減を確認されることを推奨します。尚、を示す水分、全酸価、全塩基価は良好の範囲にあるものの、粘度がmm/sと新油に比較して-.％と当社推奨の管理限界値を下回っており、この原因は、潤滑油中に混入した燃料油の影響が考えられます。粘度が低下したままの運転は、軸受潤滑の油膜形成に影響が出ますので、更油を計画されることを推奨します。
報告№109-09050 報告№109-09050 | 分析№109-000557 分析№109-000557 | 109-000557 | 今回の採油は、対象設備停止中にドレン穴から実施しているため、別紙油中粒子の沈降の影響に示すように、沈降の影響を受けて分析データが高濃度に出る可能性があります。今回の分析は、以上のことを踏まえて結果を検討します。分析の結果、摩耗粒子診断で異常摩耗の早期発見パラメータであるIs値がの乗とやや高いものの、摩耗粒子の形態観察で外部から混入したと思われる鉄錆等がやや多く観察されました。外部混入異物は、今回の採油が対象設備の停止中にドレン穴から採油を実施しているため、ドレン配管内部に残留していた汚染物が検出された可能性が高いと思われますが、同時に観察された摩耗粒子は、粒子濃度が高目になる箇所からの採油であるにもかかわらず、正常な潤滑状態下で発生した摩耗粒子が支配的であり、潤滑状態は正常な状態にあると判断します。特性低下全ての項目が良好な範囲にあったことから特性低下は認められず良好と判断します。粘度は良好と判断します。粘度はmm/sと新油.mm/sに比較して、粘度変化率は-％で、当社推奨の管理限界値である±％以内にあり、良好と判断します。全酸価は良好と判断します。全酸価は.mgKOH/gと新油値.mgKOH/gに比較して変化はなく、良好と判断します。酸化安定度の結果、良好と判断します。酸化安定度はminと当社推奨の管理限界値のmin以上であり、良好と判断します。汚染は良好と判断します。水分は良好と判断します。水分は.ppmと当社推奨の管理限界値の以下であり、良好と判断します。摩耗潤滑状態は正常と判断します。フェログラフィーの測定は良好と判断します。異常摩耗の早期発見パラメータであるIs値がの乗とやや高いものの、摩耗粒子の形態観察で外部から混入したと思われる鉄錆等がやや多く観察されました。
報告№109-09136 | 分析№109-001160 | 114-001029 | 分析の結果、粘度および水分が当社推奨の管理限界値を超えていました。今後、粘度低下により油膜切れが発生しやすくなり、摩耗が進行することと、金属表面が腐食する腐食摩耗に進展することが懸念されます。対象設備は継続使用可能な状態にあると判断します。但し、黒錆が比較的多く観察されたことから、潤滑部では摩擦熱が高い箇所が発生しており、さらに摩耗が進行することが懸念されるため、以下の対策を推奨します。更油粘度の低下により油膜切れが発生しやすくなり、摩耗が進行することと、水分の影響により金属表面で腐食摩耗が発生し、発生した鉄錆等の粒子が潤滑部に噛み込み摩耗が進行することがありますので、更油を推奨します。また、水分の混入経路を特定しなければ、再び水分の混入が継続する可能性がありますので、水分の混入経路を特定されることを併せて推奨します。点検時期の前倒しSOAP-T法による分析で、鉄が.ppm検出されたことから、鉄を主成分とした部品、例えばシリンダライナやピストンリング等が摩耗していると推定され、また、メタルの主成分である錫がppm、銅がppm検出されたことから、コンロッドメタル、クランクメタルが局部的に摩耗していると推定されます。年前の分析データと今回のデータを比較したところ、メタルの摩耗は継続使用できる範囲にあるものの、ピストンリング/シリンダライナの摩耗が考えられたことから、点検時期の前倒しを検討するよう推奨します。異常摩耗の早期発見のパラメータであるIs値は、前回に比較してレベルから変化はないものの、やや高い値でした。また、潤滑部の摩耗が認められたため、定期的に潤滑油分析を実施し、摩耗推移を監視することが有用と考えます。フェログラフィーで比較的多く観察された粒子は、以下の通りです。正常な摩耗粒子・潤滑状態が正常なマイルド摩耗により発生。黒錆・潤滑状態がやや厳しい凝着摩耗により発生。局部的な厳しい金属接触と高い摩擦熱が発生していたことを示します。黒錆は、摩擦面が将来的に異常摩耗へ進展する可能性を示唆しているため、傾向監視が有用と思われます。詳細は、別紙傾向監視が必要な摩耗粒子をご覧ください。シリンダライナ、ピストンリングの摩耗SOAP-Tで鉄が.ppmと比較的高い値で検出されたことから、鉄を主成分とした部品、例えばシリンダライナやピストリング等が摩耗している可能性があるため、今後の摩耗進行の監視が有用です。コンロッドメタル、クランクメタル、ピストンピンメタルの摩耗SOAP-Tでメタルの主成分である錫が、銅がppm検出されたことから、コンロッドメタル、クランクメタル、ピストンピンメタルのいずれかが局部的に摩耗していると推定されます。ディーゼルエンジンのメタルは、別紙コンロッドメタル・クランクメタルの摩耗に示すように、以下の積層構造になっています。ホワイトメタル層ニッケル層銅と鉛の合金であるケルメット層今回、銅が検出されたものの、層目のニッケル、鉛が検出されていないことから、ホワイトメタル層のみの摩耗であると推定され、摩耗は比較的軽微であると思われます。また、銅が比較的高いことから、ピストンピンメタルの可能性も考えられます。ピストンピンメタルは、一般的にリン青銅を使用していることから、ピストンピンメタルで著しく摩耗していることも推定されます。今後、摩耗が進行し異常摩耗に進展することを防止するため、傾向分析による摩耗推移の監視が有用です。酸価は良好です。粘度粘度は、mm/sと新油値のmm/sに比較して粘度変化率が-.％となっており、当社推奨の管理限界値である±％を超えていました。ディーゼルエンジンオイルの粘度低下は、別紙エンジンオイルの粘度低下メカニズムを御覧下さい。水分は.ppmと当社推奨の管理限界値を超えていました。塩基価はmgKOH/gと新油カタログ値のmgKOH/gに比較して高い値であることから、良好と判断します。新油との比較による評価が必要です。
報告№109-09136 報告№111-000121 | 分析№109-001160 分析№111-000634 | 111-000634 | 軸受は継続使用可能な状態にあると判断します。但し、ちょう度の上昇がみられ、グリースが軟化していることが確認され、今後、グリースの漏洩や油膜切れの発生が懸念されるため、グリースを交換されることを推奨します。フェログラフィー摩耗粒子の形態で比較的多く観察された粒子は、潤滑状態が正常な場合に発生する摩耗粒子でした。このような摩耗粒子が観察された場合には、潤滑部では正常なマイルド摩耗が発生していることが分かります。Iカップリング発光分光分析供試グリースを分析した結果、検出された金属元素は、SOAPの結果表に示すように、鉄、鉛、アンチモン、錫、リン、亜鉛、カルシウム、アルミニウム、ナトリウムでした。これらの検出された金属元素から発生箇所を推定すると鉄、鉛、アンチモン、錫・軸受等リン、亜鉛・グリース添加剤カルシウム、アルミニウム、ナトリウム・増ちょう剤であると思われます。このうち、機械部品が摩耗したと思われる元素はのグループです。グリースのちょう度、滴点、全酸価、IRの各データは良好でした。一方、ちょう度は、と当社推奨の管理上限値のより若干高くなっており、グリースが軟化していることが分かりました。軟化したグリースを使用した場合、グリースの漏洩や軸受等で油膜切れが発生することが懸念されます。
報告№108-0387 報告№109-0002 | 分析№108-02609 分析№109-00007 | 109-00007 | 、汚染度、潤滑状態を確認する。今回の採油は、主機停止中にマンホールから実施しているため、油循環中に採油した場合に比較し、油中粒子の沈降の影響を受け、分析データが低濃度に出る可能性があります。今回の分析は以上のことを踏まえて結果を検討します。粒子の沈降は、採油時の油温や粒子サイズにより相違があります。例えば、μmの鉄系摩耗粒子であれば、油温がで時間にm、油温で.m程度となります。このように、油温とサイズにより沈降速度は変化しますので、採油は極力この影響を少なくして実施することが重要で、油中粒子が均一な分散状態で実施するのが最良です。分析の結果、全ての分析データが良好の範囲にあります。そのため、採油条件が適正であれば、潤滑状態は正常と判断できます。可能であれば、主機運転中の採油条件で再度採油を実施されることを推奨します。尚、油中金属元素濃度分析を追加実施すれば、バックラッシの増加量を分析結果から計算し、CBMによる傾向監視に役立てる事が出来ますので、その際には、構造が確認できる図面、ギヤの形式、歯形、モジュール、歯数、回転数、増速比、歯幅をお知らせ下さい。バックラッシ増加分の計算結果を報告します。
報告№102-6049 | 分析№102-00829 | 102-00829 | 前々回、前回、今回の採油は、いずれも停止中に同じマンホールから実施しており、同条件で採油を実施しています。この回のデータを比較し、軸受の潤滑状態を検討しました。但し、停止中に採油しているため、油中粒子は沈降しており、試料油中の粒子濃度が低くなっていると認識する必要があります。精点Aを実施し、前々回、前回の結果と比較しました。その結果、計数汚染度を除く項目に変化は見られませんでした。又、計数汚染度が前回のNAS級からNAS級に年間でランク上昇しているものの、増加速度は比較的緩やかであり、継続使用可能な範囲にあると判断します。年後に精点Aを実施し、汚染及び摩耗の進行状況を確認されることを推奨します。今後は油中粒子の沈降の影響がない主機運転中、又は、停止直後に採油を実施されることを推奨します。尚、RBOTがminと前回minに比較して、min上昇していますが、これは前回から今回までの間に新油の補充があった場合が考えられます。今後は、今回データをベースにして管理されることを推奨します。
報告№109-09136 報告№110-00319 | 分析№109-001160 分析№110-001282 | 110-001282 | は、油の粘度、油中のスラッジの発生量を判断パラメータに、粘度、全酸価、IR、RBOTで評価します。分析の結果、油の粘性を示す粘度は、新油値の.mm/sに比較して粘度変化率が-.％の.mm/sとほぼ変化はなく、また油中のスラッジの発生量を示す全酸価は、新油値の.mgKOH/gに比較して大きな変化のない.mgKOH/gと劣化は確認されなかった。さらにはIRの結果でも油が劣化した場合に発生するカルボン酸の発生も確認されず、酸化防止剤の残存量を示すRBOTは、限界値minに比較して、十分に残量があるminであった以上のことから、潤滑油の劣化は確認されませんでした。一方、油中の水分を計測した結果、水分はppmと新油と同等であり、継続使用可能な状態にあることが確認されました。潤滑油は継続使用可能な状態にあると判断します。なお、潤滑油の余寿命は、RBOTの使用時間当たりの減少量から推定しますが、推定には新油値と使用油のRBOT値に加えて、使用時間または直近の油入替日が必要となります。今後は、可能であればご提供下さい。
報告№108-5071 報告№113-00066 | 分析№108-02721 分析№113-000245 | 113-000245 | 潤滑油は継続使用可能な状態にあると判断します。但し、消泡性能の低下および酸価がやや高いことから、以下の対策を推奨します。増速機増速機は継続使用可能な状態にあると判断します。但し、鉄がppmと比較的高く検出されていることから、鉄を主成分とした箇所から摩耗が発生していると考えられます。油量がLであることをもとに摩耗体積を計算するとcmとなります。設備の情報が不足しているため摩耗程度を評価することはできませんでしたが、今後の鉄濃度の増加に注意が必要と考えます。定期的な分析消泡性能の低下が確認され、今後の酸価の上昇や、疲労摩耗および凝着摩耗の進行が懸念されるため、定期的に分析を実施することを推奨します。バックラッシによる評価トライボ診断では、バックラッシの増加量を分析結果から計算できますので、構造が確認できる図面、ギヤの形式、歯形、モジュール、歯数、歯幅をお知らせ下さい。計算結果をご報告いたします。はフェログラフィーおよびSOAP-Tの結果から総合的に判断した結果、継続使用は可能ですが、今後の機器の機能を確認するためにも傾向管理が有用と考えます。フェログラフィー【定量分析：Is値】Is値は異常摩耗の早期発見パラメータのつで、摩耗粒子を定量化するために用います。今回のIs値はの乗と低い値でした。フェログラフィー【定性分析：摩耗粒子および摩耗形態観察】分析結果から観察された代表的な粒子は、以下の通りでした。疲労摩耗粒子・繰返し応力を受けて発生。黒錆・潤滑状態がやや厳しい凝着摩耗により発生。金属接触が厳しく、且つ、高い摩擦熱が発生していると考えられます。観察された摩耗粒子の中でも黒錆は、将来的な摩耗の進行に繋がる可能性を示唆しているため、傾向監視が必要と思われます。黒錆は凝着摩耗に分類されます。この摩耗粒子は、ギヤ歯面、軌道面で凝着、破断を繰り返し、この過程で生じる移着粒子が成長して摩耗粒子となります。そのため、ギヤ歯面、軌道面では局部的に油膜切れが発生していることを示しています。この状態が継続した場合、摩耗粒子のサイズは徐々に大型化していき、設備の損傷に至る場合があります。Iカップリング発光分光分析【SOAP-T】検出された金属元素から発生箇所を推定すると、以下の通りでした。鉄、アンチモン、錫・ギヤ、軸受等リン・添加物カルシウム、アルミニウム、ケイ素、ナトリウム・外部混入異物鉄がppmと比較的高く検出されていることから、鉄を主成分とした箇所から摩耗が発生していると考えられます。泡立ち試験泡立ち試験の結果は、-と新油値が-であるのに比較して高い値となっていたことから、消泡性能が低下していることが分かりました。今後の使用状況によっては油の酸化劣化が進行したり、ギヤ歯面およびベアリング軌道面で油膜切れが発生したりする場合があるため、消泡剤の添加による消泡性能の改善など何らかの対応が必要になると思われます。酸価は、前回のmgKOH/gからmgKOH/gに低下しているものの高い値でした。現在のところ、IRで油劣化の兆候を示すカルボン酸の吸収が確認されていないことから、継続使用可能な状態にあると判断しますが、新油に比較して酸価が上昇し始めていることから、今後の劣化進行に注意が必要です。水分がppmと新油値ppmに比較してやや高い値でした。使用油であるAlphasynPGは、ポリグリコールベースの合成ギヤオイルであるため、水分を吸収しやすい特性があります。前回に比較して減少していました。分析結果SOAPSOAPの結果、鉄がppm、錫がppm、添加剤成分であるリンがppm、外部から混入したと思われるアルミニウムがppm、ケイ素がppm検出されました。D-SOAPD-SOAPの結果、鉄がppm、アンチモンが、錫がppm、添加剤成分であるリンが、外部から混入したと思われるカルシウムが、アルミニウムが、ナトリウムがppm検出されました。フェログラフィー異常摩耗の早期発見パラメータであるフェログラフィーのIs値が×と良好の範囲にあるものの、疲労摩耗粒子、黒錆が比較的多く観察されました。粘度粘度は.mm/sと新油値mm/sに比較して、粘度変化率は-％で、当社推奨の管理限界値である±％以内にあり、良好と判断します。泡立ち試験泡立ち試験は-であり、新油に比較して高い値でした。水分はppmと新油に比較して高い値でした。酸価はmgKOH/gと新油値.mgKOH/gに比較して高いものの、IRの結果で油劣化の兆候を示すカルボン酸の吸収が確認されていないことから、良好と判断します。
報告№109-09136 報告№111-00689 | 分析№109-001160 分析№111-003519 | 111-003519 | 粘度および消泡性能の低下が確認されました。今後は障害予防を目的に以下の対策を推奨します。更油、或いは、部分更油粘度が低下していたことから、今後適正な粘度範囲で使用していない場合、ギヤ歯面やベアリング軌道面で油膜切れが発生し、摩耗が進行することが懸念されるため、更油、或いは、部分更油を推奨します。追加分析消泡性能が低下した場合、ギヤ歯面での油膜形成に影響が出て摩耗が進展することがありますので、フェログラフィーおよびSOAP-Tを追加して摩耗により発生する油中金属濃度や潤滑状態を確認することを推奨します。粘度粘度は.mm/sと新油値mm/sに比較して、粘度変化率は-.％で、前回同様に当社推奨の管理限界値である±％を超えていました。今後、適正な粘度範囲で使用していない場合、ギヤ歯面やベアリング軌道面で油膜切れが発生し、摩耗が進行することが懸念されます。泡立ち試験泡立ち試験の結果は、-と新油値が-であるのに比較して高い値となっていたことから、消泡性能が低下していることが分かりました。今後の使用状況によっては油の酸化劣化が進行したり、ギヤ歯面およびベアリング軌道面で油膜切れが発生したりする場合があるため、消泡剤の添加による消泡性能の改善など何らかの対応が必要になると思われます。分析結果粘度および消泡性能が低下していることが確認されました。粘度粘度は.mm/sと新油値mm/sに比較して、粘度変化率は-.％で、当社推奨の管理限界値である±％を超えていました。泡立ち試験泡立ち試験は-と新油に比較して高い値でした。水分はと当社推奨の管理限界値の以下であり、良好と判断します。全酸価全酸価はmgKOH/gと新油値mgKOH/g以下にあり、良好と判断します。
報告№109-09136 報告№111-00485 | 分析№109-001160 分析№111-002228 | 111-002228 | 潤滑油は継続使用可能な状態にあると判断します。但し、汚染度が高いことから、以下の対策を推奨します。濾過観察された異物等によりバルブ類の動作障害が発生する可能性があるため、濾過を推奨します。最適な採油方法本試料油は、機器停止中に抜き出しプラグから採油されています。機器が停止している状態では、別紙油粒子の沈降の影響に示すように油槽内で撹拌がなくなり固形物が沈降するため、油中汚染度は高くなると推定されます。今後の採油は、極力運転中もしくは停止直後の油槽中層部から実施されることを推奨します。前回同様に粘度、全酸価、IRの各データは良好でした。前回に比較して計数汚染度はNAS級からNAS級にランク増加し、当社推奨の管理限界値に到達していました。フィルタ表面の異物観察で金属片、鉄錆、砂等が観察されたことから、汚染度が高い要因は、摩耗と外部混入異物の影響と思われます。
報告№107-6009 報告№107-6516 | 分析№107-00301 分析№107-00386 | 107-00386 | 初期試験を実施した結果、摩耗の安定が確認され、潤滑油も継続使用可能と判断します。これらのことは、前回に比較して、計数汚染度は等級に変化がないことSOAP／D-SOAPの鉄および錫濃度に変化がないこと異常摩耗の早期発見パラメータであるフェログラフィーのIs値が.と良好の範囲にあること以上のことから判断しました。尚、RBOTがminと前回のminに比較してmin上昇しています。RBOTの試験規格では、繰り返し許容差を下式により規定しています。許容差＝×回の測定値の平均この式より、今回の分析値ではminが繰り返し許容差です。したがって、今回のRBOT値の上昇はバラツキの範囲にあり、変化がなかったものと判断します。
報告№109-09136 報告№111-00463 | 分析№109-001160 分析№111-002155 | 111-002155 | 軸受は継続使用可能な状態にあると判断します。前回に比較してSOAP／D－SOAPの結果で、鉄濃度に変化はなく、異常摩耗の早期発見パラメータであるフェログラフィーのIs値がの乗と良好でした。前回に比較して計数汚染度はNAS級からNAS級にランク減少し、良好でした。分析結果は良好と判断します。計数汚染度計数汚染度はNAS級と当社推奨の管理限界値のNAS級以内にあり、良好と判断します。重量汚染度はmg/mlでした。機器の潤滑状態機器の潤滑状態は正常と判断します。SOAPSOAPの結果、摩耗により発生する鉄が検出されていないことから、良好と判断します。D－SOAPD－SOAPの結果、摩耗により発生する鉄が検出されました。フェログラフィー異常摩耗の早期発見パラメータであるフェログラフィーのIs値がの乗と良好の範囲にあることから、潤滑状態は正常と判断します。
|  | 113-000501 | 対象設備は継続使用可能な状態にあると判断します。但し、将来的な摩耗進行の有無を確認するためにも傾向監視を継続することが有効です。また、潤滑油は水分濃度が高く、粘度の上昇が確認されました。更油粘度は、一端上昇し始めると劇的に上昇することがあります。また、粘度上昇により粘性抵抗が増大して油温も上昇し、油が劣化しやすくなるため、劣化した場合、油中の酸成分により金属表面が腐食することがあるため、更油を推奨します。定期的な分析クランクメタル、ピストンリングなどの摩耗の進行を監視するために、定期的に分析を実施し、進行状況を確認されることを推奨します。はフェログラフィーおよびSOAPの結果から総合的に判断した結果、継続使用は可能ですが、今後の機器の機能を確認するためにも傾向管理が有用と考えます。フェログラフィー【Is値】Is値は異常摩耗の早期発見パラメータのつで、摩耗程度粒子を定量化するために用います。今回のIs値はの乗と、やや高い値でした。フェログラフィー【摩耗粒子および摩耗形態】分析結果から比較的多く観察された粒子は、以下の通りでした。正常な摩耗粒子・潤滑状態が正常なマイルド摩耗により発生。黒錆・潤滑状態がやや厳しい凝着摩耗により発生。金属接触が厳しく、且つ、高い摩擦熱が発生していると考えられます。フリクションポリマ・局部的に高圧・高温となる場合に発生。鉄錆・外部から混入したと考えられます。Iカップリング発光分光分析【SOAP】検出された金属元素から発生箇所を推定すると、以下の通りでした。鉄、鉛、ニッケル、錫・軸受等リン、亜鉛、カルシウム、マグネシウム・添加剤アルミニウム、ケイ素、ナトリウム・外部混入異物塩基価のデータは良好でした。粘度粘度は、.mm/sと新油値の.mm/sに比較して粘度変化率が+％となっており、当社推奨の管理限界値である±％を超えていました。粘度の上昇要因は、別紙エンジンオイルの粘度上昇メカニズムをご覧ください。水分はppmと当社推奨の管理限界値を超えていました。今後、水分の影響でエンジン内部に錆が発生し、その影響で摩耗が発生する懸念があります。
報告№107-0438 | 分析№107-02442 | 107-02442 | トライボ診断により、機器軸受の潤滑状態、潤滑油の劣化状態を診断する。分析の結果、摩耗粒子には油膜切れを起こした場合と異物を噛み込んだ場合に発生する粒子が観察されました。これらの摩耗粒子は、金属接触を伴う摩耗形態の凝着摩耗、硬い異物や摺動面の微小突起の噛み込みを伴う摩耗形態の切削摩耗により発生しますが、観察された量が少なく、また、他の分析データが良好であることから、摩耗の範囲は極めて小さな範囲であると考えられ、現在の潤滑状態は正常な状態にあると判断します。尚、前回と今回の分析結果からメタルの摩耗速度を判断するため、下式で摩耗速度を求め、現時点における平均的な摩耗深さを求めたところ、摩耗の深さは軸受表面から.μmであることが推定されました。y＝×-x＋.・ここでy：平均的な摩耗深さx：運転時間本軸受がこの摩耗速度で、摩耗の限界に到達する時間、いわゆる限界使用時間を試算すると、軸受の表面粗さをsとした場合の余寿命は約万時間になると推定され、摩耗速度が非常に小さく、正常な潤滑状態であることが確認できました。また、を示す全酸価のデータが良好の範囲にあることから、油も継続使用可能と判断します。尚、前回まで検出されていた油の添加剤成分であるリンがppmと低い値でした。前回から今回までの間に更油を実施したことから、異種油を混入した可能性が考えられるため、ご確認下さい。
報告№109-09094 報告№109-09094 | 分析№109-000889 分析№109-000889 | 109-000889_100127 | 分析評価者：佐々木義憲保有資格：ICMLMLAⅠ設備保全技能士級ISO-準拠機械状態監視診断技術者カテゴリーⅠ分析の結果、全てのデータが良好である事から、この油は継続使用可能と判断します。≪状態監視とパラメータ≫分析の目的および各分析のパラメータは以下の通りです。特性低下目的：油の分析結果から、や劣化傾向ならびに添加剤の消耗程度、残存寿命などを確認する。粘度JISK全酸価JISK赤外線吸収スペクトルJISK酸化安定度試験JISK汚染目的：油の分析結果から、砂塵あるいは水・異種油などによるや、異物混入の有無を確認する。水分JISK計数汚染度JISB重量汚染度JISB光学顕微鏡観察摩耗目的：油中の摩耗粒子を分析する事により、回転・摺動部の潤滑状態、摩耗劣化の程度、余寿命などを解析する。摩耗診断電子顕微鏡観察JISKX線マイクロアナリシス油中金属濃度）JISK≪分析結果≫特性低下粘度：良好粘度値mm/sの新油値mm/sに対する変化率は+％であり、当社推奨の管理限界値±％以内に留まっています。全酸価：良好全酸価.mgKOH/gは新油値の.mgKOH/gに比較し高くはあるものの、有機物・有機化合物試験の結果で油劣化の兆候を示すカルボン酸の吸収が見られないことから問題は無いと判断します。赤外線吸収スペクトル：良好酸化安定度試験：良好酸化安定度試験の結果、数値minは当社推奨の管理限界値min以内に留まっており、現時点での使用は可能と判断します。汚染水分：良好水分値ppmは当社推奨の管理限界値以内に留まっています。計数汚染度：今回は実施していません。重量汚染度：今回は実施していません。光学顕微鏡観察：今回は実施していません。摩耗摩耗診断電子顕微鏡観察・X線マイクロアナリシス：今回は実施していません。油中金属濃度：今回は実施していません。
報告№109-09014 報告№109-09014 | 分析№109-000342 分析№109-000342 | 109-000342 | 、汚染度、軸受の潤滑状態を確認する。今回の採油は、対象設備の停止中に排油口から実施しているため、別紙油中粒子の沈降の影響に示すように、沈降の影響を受けて分析データが高濃度に出る可能性があります。今回の分析は、以上のことを踏まえて結果を検討します。汚染度および軸受の潤滑状態分析の結果、摩耗粒子の形態観察で異物の噛み込みなどで発生する切削粒子、局部的に高圧・高温となる場合に発生するフリクションポリマ、外部から混入したと思われる鉄錆、砂等がやや多く観察されたことから、摩耗形態は、切削摩耗であることが分かりました。さらにD－SOAPで鉄および錫が検出されました。観察された摩耗形態の中で切削摩耗は、異物が混入していない状態に比較して摩耗進行速度が速く注意が必要です。また、フリクションポリマは、タービン油が高圧、高温下で潤滑油が重合して発生することが知られています。そのため、高温高圧状態の解消がなされなければ、潤滑油は劣化する場合があります。今回見られたフリクションポリマは、軸受潤滑油であるタービン油で観察されていることから、主軸の回転変位量が若干大きいか、或いは、スラスト方向の変位量が大きいかなどの原因が考えられます。スラスト方向の変位量と主軸の回転変位量を測定できるようであれば確認されることを推奨します。排油口からの採油にも関わらず、データは良好な状態を示していることから、潤滑状態は正常と思われますが、より的確に確認するには再分析により摩耗状況を判断することが望まれます。再分析の時期を理論的に求めたところ、最短で約時間となりました。この時間は、油中汚染物が均一になるために必要とする時間であり、この時間を経過すれば、再分析の結果から状態の傾向を確認することが可能となります。そのため、試運転などで数時間の運転が可能であれば、より的確に状況が確認できますので再分析を推奨します。を示す粘度、水分、全酸価、IR、RBOTの各データは良好の範囲にあることから、この油は継続使用可能と判断します。
報告№108-0204 報告№108-6533 | 分析№108-01503 分析№108-01390 | 108-01390 | 精点Aを実施した結果、摩耗の安定が確認され、潤滑油も継続使用可能と判断します。これらのことは、前回に比較して、計数汚染度はランク減少し、SOAP／D-SOAPの鉄および錫濃度に変化がないこと異常摩耗の早期発見パラメータであるフェログラフィーのIs値がのマイナス乗と良好の範囲にあることを示す粘度、水分、全酸価、IR、RBOTの各データが良好の範囲にあること以上のことから判断しました。
報告№109-09136 報告№112-00541 | 分析№109-001160 分析№112-002251 | 112-002251_date130409 | グリースグリースの劣化はなく、継続使用可能な状態にあると判断します。軸受は継続使用可能な状態にあると判断します。但し、将来的な摩耗進行の有無を確認するためにも傾向監視を継続することが有効です。定期的な分析定期的に分析を実施することにより、データの変化から異常の兆候を早期に発見することが可能となります。また、今回は対象設備の初回分析であるため、あと最低でも回分析を実施し、分析データの変化を確認することを推奨します。尚、分析結果からSOAP-Tの鉄濃度が比較的高く、摩耗の進行が懸念されるため、出来るだけ早めに回目の分析を実施することを推奨します。グリースの物理的性状グリースの物理的性状は良好と判断します。ちょう度ちょう度は、と当社推奨の管理限界値内であり、良好と判断します。滴点滴点は、と新グリース値に比較して低いものの、良好と判断します。酸価は、mgKOH/gと新グリース値mgKOH/g以下であり、良好と判断します。水分グリースの水分は、％でした。グリースの水分濃度は一般的に.～％が適正であるため、良好と判断します。IRIRチャートの結果、新グリースと使用グリースのスペクトルパターンはほぼ一致し、また、油劣化の兆候を示すカルボン酸の吸収が確認されていないことから、良好と判断します。はフェログラフィーおよびSOAP-Tの結果から総合的に判断した結果、継続使用は可能ですが、機器の機能を保持するためにも傾向管理が有用と考えます。フェログラフィー【定性分析：摩耗粒子および摩耗形態観察】観察された代表的な摩耗粒子は、以下の通りでした。正常な摩耗粒子・潤滑状態が正常なマイルド摩耗により発生。Iカップリング発光分光分析【SOAP-T】検出された金属元素から発生箇所を推定すると、以下の通りでした。鉄、アンチモン、錫・軸受等アンチモン、リン、亜鉛、カルシウム、アルミニウム、バリウム、ナトリウム、マグネシウム・添加剤、増ちょう剤鉄以外に、アンチモン、錫が比較的高い値でした。これらの元素が含まれている材質は、以下の点が考えられます。一般にすべり軸受に使用されるホワイトメタル転がり軸受の保持器で使用されるアルミ合金以前使用していたグリースが使用グリースと混合した一般にすべり軸受に使用されるホワイトメタルがありますが、本軸受は転がり軸受であり、図面から材質でホワイトメタルを使用している箇所は確認されませんでした。転がり軸受にアルミ合金が使用されていれば、アルミニウムと共に錫が検出され、アルミニウム濃度は比較的高いことから、保持器の摩耗が考えられました。グリースは流動性が低く、新グリースを補給しても油槽内にある全てのグリースが入れ替わることは困難であることから、今回使用されているグリースに入っていない成分が検出された要因は、以前使用していたグリースに含まれていた金属成分が、今回の使用グリースと混合して検出されたと推定されます。尚、アンチモンは、未使用グリースから高濃度で検出されていることから、グリースの添加剤として最初から入っているものと思われます。
報告№109-09094 報告№110-00147 | 分析№109-000877 分析№110-000533 | 110-000533 | は良好と判断します。尚、RBOTがminと新油値のminに比較してmin減少していました。このまま継続使用した場合、この減少傾向から限界値に到達するのは、別紙図RBOTの減少傾向に示すように年月と推定されました。残りの継続使用期間は、約年ヶ月であると予測されます。潤滑油は継続使用可能な状態にあると判断します。≪状態監視とパラメータ≫分析の目的および各分析のパラメータは以下の通りです。特性低下目的：油の分析結果から、や劣化傾向ならびに添加剤の消耗程度、残存寿命などを確認する。粘度JISK全酸価JISK赤外線吸収スペクトルJISK酸化安定度試験JISK汚染目的：油の分析結果から、砂塵あるいは水・異種油などによるや、異物混入の有無を確認する。水分JISK計数汚染度JISB重量汚染度JISB光学顕微鏡観察摩耗目的：油中の摩耗粒子を分析する事により、回転・摺動部の潤滑状態、摩耗劣化の程度、余寿命などを解析する。摩耗診断電子顕微鏡観察JISKX線マイクロアナリシス油中金属濃度）JISK≪分析結果≫特性低下粘度：良好粘度値mm/sの新油値mm/sに対する変化率は+％であり、当社推奨の管理限界値±％以内に留まっています。全酸価：良好全酸価.mgKOH/gは新油値の.mgKOH/g以内にあることから問題は無いと判断します。赤外線吸収スペクトル：良好酸化安定度試験：良好酸化安定度試験の結果、数値minは当社推奨の管理限界値min以上に留まっており、現時点での使用は可能と判断します。汚染水分：良好水分値ppmは当社推奨の管理限界値以内に留まっています。計数汚染度：今回は実施していません。重量汚染度：今回は実施していません。光学顕微鏡観察：今回は実施していません。摩耗摩耗診断電子顕微鏡観察・X線マイクロアナリシス：今回は実施していません。油中金属濃度：今回は実施していません。
報告№108-5071 報告№111-00280 | 分析№108-02721 分析№111-001347 | 111-001347 | 潤滑油は継続使用可能な状態にあると判断します。但し、今後は障害予防を目的に以下の対策を推奨します。追加分析消泡性能が低下した場合、ギヤ歯面での油膜形成に影響が出て摩耗の発生が進展することがあります。今後は消泡性能低下の影響により摩耗が進展する可能性がありますので、フェログラフィーおよびSOAP-Tを追加することを推奨します。分析周期の短縮今後、全酸価の上昇が予測されますので、同様に分析周期を短縮して傾向監視を強化することを併せて推奨します。全酸価全酸価は、前回の.mgKOH/gから.mgKOH/gに上昇していました。現在のところ、IRで油劣化の兆候を示すカルボン酸の吸収が確認されていないことから継続使用可能と判断しますが、全酸価が上昇し始めていることから今後の劣化進行に注意が必要です。泡立ち試験泡立ち試験の結果は、-と新油値が-であるのに比較して高い値となっていたことから、消泡性能が低下していることが分かりました。今後の使用状況によっては油の酸化劣化が進行したり、ギヤ歯面およびベアリング軌道面で油膜切れが発生したりする場合があるため、消泡剤の添加による消泡性能の改善など何らかの対応が必要になると思われます。分析結果前回に比較して全酸価が上昇していました。泡立ち試験の結果、消泡性能が低下していることが確認されました。粘度粘度は.mm/sと新油値mm/sに比較して、粘度変化率は-％で、当社推奨の管理限界値である±％以内にあり、良好と判断します。泡立ち試験泡立ち試験は-と新油に比較して高い値でした。水分はと当社推奨の管理限界値の以下であり、良好と判断します。全酸価全酸価は.mgKOH/gと新油値.mgKOH/gに比較して高いものの、IRの結果で油劣化の兆候を示すカルボン酸の吸収が確認されていないことから、良好と判断します。
|  | 113-001054 | 軸受は継続使用可能な状態にあると判断します。フェログラフィーおよびSOAP-Tの結果から総合的に判断した結果、正常な状態にあると考えられます。フェログラフィー【Is値】Is値は異常摩耗の早期発見パラメータのつで、摩耗粒子を定量化するために用います。前回に比較してIs値はのマイナス乗からマイナス乗と、低い値でした。フェログラフィー【摩耗粒子および摩耗形態】分析結果から観察された全ての粒子量は少でした。Iカップリング発光分光分析【SOAP-T】検出された金属元素から発生箇所を推定すると、以下の通りでした。カルシウム、アルミニウム、ケイ素、ナトリウムマグネシウム・外部混入異物余寿命評価余寿命は、転がり軸受の場合、当社の研究成果からIs値が指数関数的に上昇していくことが確認されています。この経験を基にフェログラフィーのIs値と稼働時間からから余寿命を予測しました。前回と今回のIs値から管理限界値のの乗に到達するまでの時間は時間と推定されます。
報告№109-0029 報告№109-0029 | 分析№109-00137 分析№109-00137 | 109-00137 | 分析の結果、ギヤ歯面、転がり軸受の軌道面、共に潤滑状態は正常であることが確認され、ギヤおよび軸受は継続使用可能な状態にあると判断します。但し、ケイ素がppm検出されています。一般に、潤滑油中からケイ素が検出された場合の原因として、油の消泡剤として使用されるシリコン系の添加剤が検出されるフェログラフィーおよびフィルタ表面の異物観察で砂が多く観察され、これが検出されるシリコングリースをシール部に塗布している場合、このシリコングリースが潤滑油に混入して検出されるなどが挙げられますが、今回の原因は、フェログラフィーおよびフィルタで砂が多く観察されなかったことから、ではない可能性が考えられます。およびについては、分析結果では確認することが出来ませんので、原因を絞込むため、消泡剤の投与をしていないか、また、シリコングリースを使用している箇所があるかについてご確認下さい。これらのことは、前々回同様に摩耗粒子の形態観察の結果、微小な疲労摩耗粒子、フレッティングにより発生する赤錆が多く観察されたものの、D－SOAPの結果、ギヤ歯面及び転がり軸受の摩耗により発生する鉄濃度が減少していたことSOAPの結果、ケイ素が検出されたこと以上のことから判断しています。尚、トライボ診断では、バックラッシの増加量を分析結果から計算できますので、構造が確認できる図面、ギヤの形式、歯形、モジュール、歯数、回転数、増速比、歯幅をお知らせ下さい。計算結果をご報告いたします。計数汚染度は当社推奨の管理限界値を超えています。計数汚染度は当社推奨の管理限界値を超えています。計数汚染度はNAS級以上と当社推奨の管理限界値のNAS級を超えています。重量汚染度は.mg/mlとなっています。重量汚染度は.mg/mlとなっています。機器の潤滑状態フェログラフィーの結果、フレッティングにより発生する赤錆がやや多く観察されています。SOAPの結果は良好です。SOAPの結果、油の添加剤成分であるリンが検出されています。摩耗により発生する鉄が検出されていないことから、良好と判断します。D－SOAPの結果、鉄が検出されています。D－SOAPの結果、摩耗により発生する鉄が検出されています。フェログラフィーの結果、フレッティングにより発生する赤錆が多く観察されています。フェログラフィーの結果、異常摩耗の早期発見パラメータであるIs値がの乗と良好の範囲にあるものの、摩耗粒子の形態観察の結果、微小な疲労摩耗粒子、フレッティングにより発生する赤錆が多く観察されています。
報告№108-0204 報告№108-0199 | 分析№108-01503 分析№108-01455 | 108-01455 | 、軸受の潤滑状態を確認する。今回の採油は、対象設備の停止中にドレン穴から実施しているため、油循環中に採油した場合に比較し、油中粒子の沈降の影響を受け、分析データが高濃度に出る可能性があります。今回の分析は以上のことを踏まえて結果を検討しました。を示す粘度、水分、全酸価、RBOTの各データは良好の範囲にあることから、この油は継続使用可能と判断します。軸受の潤滑状態異常摩耗の早期発見パラメータであるフェログラフィーのIs値がやや高いの乗となっていました。摩耗粒子の形態観察で金属接触が厳しい場合に発生するシビア粒子、局部的に高圧・高温となる場合に発生するフリクションポリマが多く観察されました。観察された摩耗粒子は、潤滑状態が厳しい場合に発生するシビア粒子が観察されたことから、今後、更に摩耗が進行し、転がり軸受の寿命の指標となるフレーキングに進展することが懸念されるため、運転を再開している場合、今回の分析項目に計数汚染度、SOAP／D－SOAPの分析項目を追加して、再度分析を実施し、汚染度および摩耗の進行状況を確認されることを推奨します。採油について上述しましたように今回の採油は対象設備の停止中の採油であるため、油中の摩耗粒子などが平均的に分散した状態とはいえない状態で採油されている可能性があります。採油は、粒子の沈降の影響を少なくすることが重要であり、そのため油中粒子が均一な分散状態で実施されることを併せて推奨します。
報告№111-00058 報告№111-00058 | 分析№111-000382 分析№111-000382 | 111-000382 | 有機物・有機化合物試験で検出されたピークには新グリースと異なるピークが検出されました。IRの結果で新グリースと異なるピークが検出されたことから、グリース名が違うか、或いは、異種グリースが混入した可能性が考えられますので、確認する必要があります。≪状態監視とパラメータ≫分析の目的および各分析のパラメータは以下の通りです。特性低下目的：グリースの分析結果から、グリースの物理的性状や劣化傾向などを確認する。全酸価JISK赤外線吸収スペクトルJISKちょう度JISK滴点JISK摩耗目的：グリース中の摩耗粒子を分析する事により、回転・摺動部の潤滑状態、摩耗劣化の程度、余寿命などを解析する。摩耗診断電子顕微鏡観察JISKX線マイクロアナリシス油中金属濃度JISK≪分析結果≫特性低下全酸価：良好全酸価.mgKOH/gは新油値の.mgKOH/g以内にあることから問題は無いと判断します。赤外線吸収スペクトル：良好ちょう度：良好ちょう度値はと当社推奨の管理限界値であるから以内に留まっています。滴点：良好滴点はと新油値のに比較し高いものの、ちょう度が良好の範囲にあり、かつ、有機物・有機化合物試験の結果で油劣化の兆候を示すカルボン酸の吸収が見られないことから、問題は無いと判断します。摩耗摩耗診断電子顕微鏡観察・X線マイクロアナリシス：今回は実施していません。油中金属濃度：今回は実施していません。
報告№109-09136 報告№111-00197 | 分析№109-001160 分析№111-001036 | 111-001036 | 現在のところ軸受および潤滑油は継続使用可能な状態にあると判断します。但し、前回同様に油中の汚染度がやや高い状態にあり、今後汚染粒子が軸受摺動面に噛み込み摩耗が進行する可能性があります。可能であれば濾過を推奨します。濾過が実施出来ない場合は、ヶ月後にもう一度分析を実施し、汚染度および摩耗の進行状況確認することを推奨します。回の分析結果で摩耗の進行が確認されなかった場合は、分析周期をヶ月～年程度に延ばすことが可能と思われます。Iカップリング発光分光分析供試のタービン油をSOAP／D－SOAPで分析した結果、鉄、銅、錫、亜鉛、カルシウム、バリウム、ケイ素、ナトリウムが検出されました。これらの検出された金属元素から発生箇所を推定すると鉄、銅、錫、亜鉛・軸受等バリウム・オイル添加剤カルシウム、ケイ素、ナトリウム・外部混入異物であると思われます。このうち、機械部品が摩耗したと思われる元素はのグループです。フェログラフィー異常摩耗の早期発見パラメータとして摩耗粒子を定量化して評価するフェログラフィーのIs値は、前回のの乗から変化はなく、摩耗が安定していることを示していました。摩耗粒子の形態で比較的多く観察された粒子は、潤滑状態が正常な場合に発生する摩耗粒子、金属潤滑部が局部的に油膜切れを起して発生する鉄系および銅系シビア粒子、金属接触が厳しい場合に発生する黒錆でした。このような摩耗粒子が観察された場合には、潤滑部で発生している摩耗は、正常なマイルド摩耗と潤滑状態がやや厳しい凝着摩耗であることが分かります。前回に比較して計数汚染度はNAS級からNAS級にランク減少しているものの、やや高い値でした。フィルタ表面の異物観察で銅合金、鉄錆、砂等が観察されたことから、汚染度が高い要因は、摩耗と外部混入異物の影響と思われます。
報告№108-5033 報告№108-5033 | 分析№108-01115 分析№108-01115 | 108-01115 | トライボ診断の結果、泡立ち試験を除く項目は良好でした。泡立ち試験の結果は、-と新油値の-に比較して高い値でした。消泡性能が低下していることが確認されたことから、今後の使用時間によっては、油の酸化劣化が進行したり、ギヤ歯面およびベアリング軌道面で油膜切れが発生したりする場合があるため、消泡剤の添加による消泡性能の改善が必要になると思われます。一方、摩耗粒子の形態観察でμm以下の小さな摩耗粒子が観察され、潤滑状態指数はの乗と濾過設備のない機器であれば、正常な潤滑状態にあると判断できる状況でした。但し、ギヤボックスの油系統にはインラインフィルタとオフラインフィルタがあり、μmサイズ以上の粒子の大部分は捕捉され、異常な摩耗状態が発生したとしても正常な潤滑状態にあると誤認してしまう可能性があります。フィルタの捕捉の影響による誤認を避けるため、今後の診断に当たっては、これまでの採油箇所に加え、インラインフィルタやオフラインフィルタの捕捉物も分析し、その結果から潤滑状態を評価することを推奨します。尚、フィルタ捕捉物の分析を実施する際には、フィルタ流量、フィルタ使用時間などの追加情報が必要です。是非ご提供下さい。泡立ち試験の結果、消泡性能が低下していることが確認されました。粘度は良好。粘度はmm/sと新油値mm/sに比較して、粘度変化率は-％で、当社推奨の管理限界値である±％以内にあり、良好と判断する。粘度はmm/sでした。粘度はmm/sでした。粘度指数はでした。粘度指数はでした。泡立ち試験は-でした。泡立ち試験は-と新油に比較して高い値でした。消泡性能が低下していることが確認されました。水分は良好。水分は.ppmと当社推奨の管理限界値の以下であり、良好と判断します。全酸価は良好。全酸価は.mgKOH/gと新油値.mgKOH/g以内であり、良好と判断します。機器の潤滑状態精密な濾過設備がない機器であれば、潤滑状態指数は正常の範囲にあると判断します。潤滑状態指数は正常の範囲にあると判断します。異常摩耗の早期発見パラメータである潤滑状態指数がの乗と、精密な濾過設備がない機器であれば、潤滑状態指数は正常の範囲にあると判断します。
報告№107-0287 報告№107-0363 | 分析№107-01519 分析№107-01889 | 107-01889 | 濾過前の試料油を分析した結果、計数汚染度が前回NAS級から、今回NAS級に約ヶ月でランク増加しました。摩耗粒子の形態観察およびフィルタ写真で、鉄錆、砂等が観察されたため、汚染度が増加した要因は、摩耗による粒子の増加ではなく、外部から混入したと思われる異物によるものと考えられました。但し、異物の混入はありましたが、潤滑異常の早期発見パラメータである摩耗過酷度を示すIs値がのマイナス乗と非常に良好の範囲にあることから、潤滑状態は正常な状態にあると判断します。
報告№103-0234 | 分析№103-02251 | 103-02251 | 本試験は、非常用ディーゼル発電機のエンジンオイルのトライボ診断で潤滑状態を診断し、保守に寄与することを目的としました。分析の結果、シリンダライナやピストンリング等の鉄系材料を使用した摩擦面に摩耗があり、また、油の冷却管等の銅を使用した部分が油の添加剤成分と反応して溶出していると推定されました。SOAPの鉄濃度と油量Lから鉄系材料の摩耗体積を計算したところcmとなり、また、銅を使用した箇所の体積はcmとなります。いずれの材質を使用した箇所も、エンジン各部の寸法が確認できれば、各部の摩耗程度を検討できますので、可能であればエンジン各部の寸法や材質の情報をご提供下さい。又、運転時間、起動回数が摩耗の進行状況を確認するために重要な情報ですので、併せてご提供下さい。SOAPの結果で、クロムが検出されましたが、これは、クロム鋼やクロムメッキした箇所から発生していると思われます。これまでの当社の経験では、ピストンリング又はシリンダライナ摺動部にクロムメッキを施している事を経験していますが、仮に当社の経験通りである場合、今回の分析結果で検出されたるクロムは、やや厳しい金属接触により発生していると推定されます。次回点検時の運転中に再度採油を実施し、摩耗の進行状況を確認されることを推奨します。尚、を示す粘度、水分、全酸価、全塩基価を実施した結果、粘度、全酸価は良好の範囲にあるものの、水分が当社推奨の管理限界値を超え、全塩基価が.mgKOH/gと当社推奨の管理限界値以内にあるものの、大幅な低下が確認されていることから、次回点検時には更油が必要と判断します。
報告№109-09136 報告№114-00263 | 分析№109-001160 分析№114-000954・955 | 114-000954_955 | 濾過の効果濾過前後の分析データを比較検討した結果、メタルの摩耗進行に最も影響のあるカルシウムの固形成分がppmから.ppm減少してppmとなっていました。減少率では.%の減少でした。また、同様に、摩耗粒子としての固形分である鉄もppmからppm減少してppmになり、銅もppmから.減少して.ppmになっていました。これらの成分は、潤滑油膜の間に侵入して摩耗を促進する因子となることから、濾過により減少していることは潤滑状態を改善する方向に働いていると思われます。一方、～μmのサイズは、濾過機使用中にもかかわらず約.％増加していることが分かりました。増加しているこのサイズの主成分は、燃焼ガスによって発生するディーゼルスーツと呼ばれる燃焼ガス中の煤がエンジンオイル中で凝集したものと推定されます。ディーゼルスーツは、一つひとつのサイズが.μm前後であることから、摩耗の促進に大きな悪影響は及ぼさないものの、ディーゼルスーツが増加傾向を示すのはピストンリングが摩耗してシリンダとピストン間のグリップ力が弱まってきていることを示すサインであることから、濾過機でカルシウムを濾過したとしても、ピストンリングの摩耗状態が改善されない場合には、ディーゼルスーツだけは増加の傾向を示すと思われます。また、ディーゼルスーツの増加傾向とエンジンオイル中の水分が増加していることを合わせて推定すると、一部のフィルタエレメントで水分の影響によりVSCと呼ばれる現象が発生し、濾過効率が低下している可能性も考えられました。このVSCは、水分の影響を受けて発生し濾過効率が低下したままになってしまうことから、至急フィルタエレメントを交換する必要があります。表濾過前と濾過後の比較試料項目 濾過前 h濾過後 水分ppm . . 計数汚染度 NAS級以上 NAS級以上 重量汚染度mg/ml . . SOAP-T固形分ppm 鉄 銅 . カルシウム 油清浄化による摩耗への影響下表の通り、新油の補給による金属粒子の除去、および運転中の摩耗粒子等の発生を考慮した場、ある仮定に基づく計算上ではありますが、濾過効果が確認できます。また、濾過による異物除去のみならず、金属粒子の発生速度も微小ながらも低減される可能性が伺えます。特にカルシウム分の発生速度の低減が著しいですが、これは、ブローバイガスの潤滑油への混入が低下したためと思われます。つまり、濾過により異物が除去されることで、ピストンリグとシリンダライナの潤滑状態が改善されることを示唆するものと思われます。表推定結果対象 濾過機を使用することによる異物発生速度の増減 濾過機を使用しなかった場合の推定増減 リンW +. 鉄 -. + 銅 -. + カルシウム -. + 濾過前と濾過後の添加剤成分の濃度変化濾過前後の分析データのみを比較すると、濾過前と濾過後で添加剤の濃度は、リン、亜鉛、マグネシウムが若干減少していました。見掛け上、濾過により添加剤が若干減少している様に見えますが、濾過機を適用していない年月日に採油した試料油のデータと比較すると、同程度あるいはそれ以上の減少が見られます。このことから、添加剤の減少が濾過に起因するかどうかは不明確と言えます。表添加剤の比較試料元素 新油 年月日採油 濾過前 h濾過後 リン 亜鉛 カルシウム マグネシウム 定期的な分析凝着摩耗およびフレッティング摩耗の進行を監視するため、定期的に分析を実施し、分析データによる摩耗の進行状況を確認することを推奨します。異常摩耗の早期発見のパラメータであるフェログラフィーのIs値は、濾過前・濾過後共にレベルと高い値です。フェログラフィーで観察された代表的な粒子は、以下の通りです。赤錆・フレッティングにより発生。黒錆・潤滑状態がやや厳しい凝着摩耗により発生。局部的な厳しい金属接触と高い摩擦熱が発生していたことを示します。赤錆、黒錆は、摩擦面が将来的に異常摩耗へ進展する可能性を示唆しているため、傾向監視が有用と思われます。詳細は、別紙傾向監視が必要な摩耗粒子をご覧ください。SOAP-Tでニッケルがppm、錫がppm検出されたことから、クランクメタルが摩耗していると推定されます。ディーゼルエンジンのクランクメタルは積層構造になっており、一般的にクランクメタルの最表面はホワイトメタル層が存在し、その下にニッケル層、さらにその下には銅と鉛の合金であるケルメット層が存在します。メタルが接触すると、先ずホワイトメタル部が摩耗し、その後、すぐ下のニッケル部まで摩耗し始め、最終的にはケルメット層へと摩耗が進みます。その結果、ホワイトメタル層の主成分である錫や鉛、そしてメタルの第二層のニッケルやケルメット層の銅が検出されます。今回、銅が高濃度で検出されていることから、摩耗はケルメット層まで進展していると思われます。SOAP-Tでカルシウムが濾過前でppm、濾過後でppm検出されています。この影響については、別紙固形カルシウム化合物の生成をご覧ください。計数汚染度・重量汚染度計数汚染度は濾過前・濾過後共にNAS級以上、重量汚染度は濾過前が.mg/ml、濾過後が.mg/mlと共に汚染されていることが確認されています。フィルタグラムで、すす、鉄錆、砂等が観察されたことから、汚染度が高い要因は、燃焼時に発生したすすと外部混入異物の影響と思われます。粒度分布粒度分布は濾過前が.～μmの範囲にあり、.μmにピークが確認されています。一方、濾過後は.μm～μmの範囲にあり、.μmにピークが確認されています。濾過前・濾過後共にμm以下の粒子が多いことから、燃焼して発生したすすが凝集し巨大化した粒子群が主体であること思われます。水分は濾過前が、濾過後が.ppmと共に当社推奨の管理限界値を超えています。将来的に水分の影響でエンジン内部に錆が発生し、その影響で摩耗が発生する懸念があります。補足説明上述のは、濾過前データと濾過後データを単純に比較したものですが、濾過期間中に燃焼等による油の消費と新油の補給を実施されています。ここでは、油の部分入替わりを考慮した濾過効果の推定を行います。検討は、今回の濾過前後のデータに加え、過去に分析を実施した際のデータを用いて行います。検討方法下表の新油補給情報を基に、単純化したモデルにて濾過機設置効果を解析します。尚、対象項目は、過去の比較データが存在する重量汚染度、D-SOAPとします。表d．新油補給情報 補給量 運転時間 補給量/H 濾過前 H 全量交油 定検 H H H H H H H 合計 濾過中 H 定検 H H H /時点 合計 全計 注）青字は分析データがあることを示します。以下の検討については、濾過前の初期値：H、終値：Hを使用し、濾過中の初期値：H、終値：Hを使用します。モデル下図のようにエンジン内の物質収支をモデル化し、仮定を置きます。 図エンジン内の物質収支モデル検討内容仮定上図モデルに次の仮定を適用します。汚染粒子の発生速度は一定とする。潤滑油量は常に一定、つまり連続的に補給していると仮定する。したがって、消費量＝補給量となる。重量ppm≒mg/Lとして計算する。条件V＝L濾過前消費量＝L／H、濾過中消費量＝L／H物質収支式QUOTE・解析結果式を用い、下表の分析データから異物発生速度および濾過機を使用しなかった場合に想定される各数値を計算します。表e．推定濃度条件 項目 初期値 終値 濾過前 重量汚染度 鉄 . 銅 カルシウム 濾過中 重量汚染度 鉄 銅 . カルシウム 濾過機の運用方法極小粒径の異物に対する濾過効果を得るためには、エレメント交換周期を短縮するなどの対応が必要と思われます。但し、摩耗を低減させる方向にあることは確認されており、摩耗の原因除去としては濾過機の効果があることが確認されています。具体的には、固形カルシウム濃度が桁以下になるようなエレメント交換周期で運用されることが望ましいと思われます。
報告№109-09495 報告№109-09495 | 分析№109-003012 分析№109-003012 | 109-003012 | ・全酸価全酸価は、mgKOH/gと新油値のmgKOH/gよりも高い値でした。・銅の溶出SOAPの銅濃度が前回に比較してppmからppmにわずかですが増加していました。銅を使用した部分の溶出が発生していると考えられます。この溶出は検出された亜鉛系添加剤の成分と銅が反応し、溶出することが知られています。銅濃度は別紙鉱油の酸化に対する金属触媒の影響に示すように銅濃度が増加すると酸速化速度が速まります。結論対象設備は継続使用可能な状態にあるものの、全酸価が新油値よりも高い値であることから、定期的に分析を実施し、酸化劣化の進行状況を監視されることを推奨します。は良好と判断します。計数汚染度計数汚染度はNAS級と当社推奨の管理限界値のNAS級以内にあり、良好と判断します。重量汚染度は.mg/mlと当社推奨の管理限界値のmg/ml以内にあり、良好と判断します。機器の潤滑状態SOAPの結果、銅が検出されました。SOAPSOAPの結果、油の添加剤成分であるリン、亜鉛が検出されました。一方、銅が検出されました。銅を使用した部分の溶出が発生していると考えられます。この溶出は亜鉛系添加剤成分の亜鉛と銅が反応し、溶出することが知られています。銅濃度は別紙鉱油の酸化に対する金属触媒の影響に示すように銅濃度が増加すると酸化速度が速まります。酸化劣化の進行状況をを全酸価の変化で監視されることを推奨します。D－SOAPD－SOAPの結果、摩耗により発生する鉄が検出されていないことから、良好と判断します。フェログラフィーフェログラフィーの結果、異常摩耗の早期発見パラメータであるIs値がのマイナス乗と良好の範囲にあり、潤滑状態も正常と判断します。
報告№108-0204 報告№108-6541 | 分析№108-01503 分析№108-01928 | 108-01928 | 初期試験を実施した結果、摩耗粒子の形態観察結果で、銅径のシビア粒子が比較的多く観察され、D-SOAPの結果、銅が検出されました。これらのことから、オイルリングの摩耗が発生していることが確認されました。オイルリングは、台金との接触、または主軸とのすべり摩擦により発生したものと考えられます。このような状況が継続した場合、オイルリングが円滑に回転できず、潤滑油の供給不足になったり、発生した摩耗粒子が軸受摺動面に噛み込み摩耗が発生したりすることがありますので、ヶ月毎にあと回精点Bを実施し、摩耗の進行状況を確認することを推奨します。これらのことは、異常摩耗の早期発見パラメータであるフェログラフィーのIs値がのマイナス乗と良好の範囲にあるものの、摩耗粒子の形態観察の結果、金属接触が厳しい場合に発生するシビア粒子やや多く観察されたことD－SOAPの結果、オイルリングの主成分である銅が検出されたこと以上のことから判断しました。
報告№109-09136 報告№111-00456 | 分析№109-001160 分析№111-002112 | 111-002112 | 潤滑油は継続使用可能な状態にあると判断します。粘度、全酸価、IR、RBOTの各データは良好でした。尚、別紙RBOTの減少傾向から油の余寿命を求めた結果、本試料は直近の更油から起算して稼働日数が年月まで使用可能であることが分かります。水分は良好でした。
報告№109-09136 報告№110-00148 | 分析№109-001160 分析№110-000615 | 110-000615 | ・摩耗状態前回に比較してSOAP／D－SOAPの結果、鉄および錫濃度に変化はみられず、異常摩耗の早期発見パラメータであるフェログラフィーのIs値がのマイナス乗と良好でした。・汚染度前回に比較して計数汚染度はNAS級からNAS級にランク減少し、良好でした。・前回同様にIR、RBOTの各データは良好でした。潤滑油および軸受は継続使用可能な状態にあると判断します。
報告№103-0006 報告№103-0006 | 分析№103-00102 分析№103-00102 | 103-00102 | 分析の結果、CミルのNoローラには、マイクロフレーキングの観察に加え、ABミルには観察されなかった腐食摩耗粒子が観察されました。一般に、腐食摩耗粒子が観察される原因は、腐食性のガスや液体に接触する、水分の影響で腐食する、添加剤との反応により腐食するなどが挙げられます。本試料の場合、腐食摩耗の原因として、腐食性のガスによることは考えにくく、水分による影響や添加剤の反応による腐食の可能性が考えられました。特に、添加剤の反応による腐食は、ギヤオイルの極圧添加剤に硫化油脂を使用している場合、高温を受けた添加剤が熱により分解し、鉄と反応して硫化鉄や硫酸鉄を生成することが知られています。これは、金属表面の酸化であると同時に、いわゆるマイルドな腐食反応です。この、酸化により発生した酸化膜が、摩擦摩耗により摩耗粒子となっていると考えられます。フェログラフィーで観察された腐食粒子は、ギヤオイルの添加剤と反応して発生しているものと考えられました。一般に、腐食摩耗の摩耗速度は、マイルドな凝着摩耗の摩耗速度に比べ早いことが知られています。ローラ軸表面では腐食摩耗と同時にマイクロフレーキングも発生していますので、この点に注意をして運転時間時間経過後に再度分析を実施し、摩耗の進行状況を確認されることを推奨します。これらのことは、SOAP／D-SOAPで軸受の摩耗により発生する鉄、クロムが検出され、異常摩耗の早期発見パラメータであるフェログラフィーのIs値がの乗と高く摩耗粒子形態観察の結果から、軸受軌道面の微小な疲労摩耗により発生する摩耗粒子と腐食摩耗粒子が支配的であることから判断しました。新油との比較が必要ですが、水分及びIRが良好であることから、現時点では使用可能な状態であると考えられますが、今後、粘度変化の把握、油劣化の予測を行う場合、新油データが必要ですので、現在使用している新油をご提供下さい。粘度は判定できませんでした。粘度はmm/sでした。新油データが当社データベースになかったため、判定できなかったものの、油名からISOVGグレードであることが確認できますので、このISOVGグレードの粘度範囲は～.mm/sですので、本試料油の粘度は範囲外にあります。尚、粘度の変化率を精確に把握することは重要ですので、現在使用している新油を分析し、そのデータを基準に管理することを推奨します。水分は良好と判断します。水分は.と管理限界値の以下にありますが、やや高い値を示していました。全酸価は判定できませんでした。全酸価は.mgKOH/gでした。新油データが当社データベースになかったため、判定できませんでした。全酸価は新油データとの比較管理が必要ですので、現在使用している新油を分析し、そのデータを基準に管理することを推奨します。IRは良好と判断します。IRはチャートに示すように、油劣化の兆候を示すカルボン酸の吸収が確認されていないことから、継続使用可能な状態にあると考えられます。但し、このIRも全酸価同様に新油データとの比較による判断が必要ですので、現在使用している新油を分析することを推奨します。計数汚染度、重量汚染度、共に高い値を示していました。数汚染度は当社推奨の管理限界値を超え、汚染されていました。計数汚染度はNAS級以上と当社推奨の管理限界値のNAS級を超えており、汚染されていました。重量汚染度は高い値を示していました。重量汚染度は.mg/mlと高い値を示していました。機器の潤滑状態CミルのNoローラには、マイクロフレーキングの観察に加え、ABミルには観察されなかった腐食摩耗粒子が観察されました。SOAPは良好と判断します。SOAPの結果、軸受軌道面の摩耗により発生した鉄、クロムが多く検出されました。尚、油の添加剤成分であるバリウムが検出されました。D－SOAPの結果、鉄、クロムが多く検出されました。D－SOAPの結果、摩耗により発生する鉄、クロムが多く検出されました。フェログラフィーの結果、ベアリング各部で腐食摩耗とマイクロフレーキングが発生していると考えられます。フェログラフィーの結果、ベアリング各部又はローラ軸表面で腐食摩耗が発生し、その腐食摩耗の影響で発生した軸受軌道面の傷が起点となって、マイクロフレーキングが発生している可能性が考えられます。
報告№104-0378 報告№106-8010 | 分析№104-02669 分析№106-00910 | 106-00910 | 分析の結果、重量汚染度は前回のmg/mlから.mg/ml減少してmg/mlとなっているものの、依然として当社推奨の管理限界値を超えていました。汚染度が管理限界値を越えた原因は、D－SOAPの結果で油の添加剤成分である亜鉛がppm検出されたことから、前回同様に油の添加剤成分の析出により発生したスラッジの影響と考えられました。このスラッジは粘着性があり、バルブ類の動作障害の原因になるため除去する必要があります。除去方法は、当社製清浄分散剤TS－の投与と濾過を実施されることを推奨します。これらのことは、重量汚染度がmg/mlと前回のmg/mlに比較して.mg/ml減少しているものの、当社推奨の管理限界値を超えていたことD－SOAPの結果、油の添加剤成分である亜鉛がppm検出されたこと以上のことから判断しました。
報告№109-09205 報告№109-09205 | 分析№109-001556 分析№109-001556 | 109-001556 | 泡立ち試験の結果は、-と新油値の-に比較して低い値でした。消泡性能が高く、継続使用可能な範囲にあります。また、を示す粘度、水分、全酸価の各データが良好の範囲にあることから、継続使用可能と判断します。機器の潤滑状態潤滑状態の異常の早期発見パラメータである潤滑状態指数は、の乗と濾過設備のない機器であれば、正常な潤滑状態にあると判断できます。当該機の潤滑系は、油中汚染粒子を濾過するフィルタが設置されているため、別紙インライン・オフラインフィルタの影響に示すとおり、潤滑状態が異常となり大型の摩耗粒子が発生したとしても発生した粒子の大部分が捕捉されてしまい、結果として正常な潤滑状態にあると誤認してしまう可能性があります。そのため、フィルタの影響を考慮に入れLCインデックスを求めたところ、その結果は摩耗がやや厳しい状態に分類されるの乗領域となりました。計算により求めたLCインデックスがこの値であれば、ギヤおよび転がり軸受の継続続使用は可能と思われますが、的確な潤滑状態を確認するには、再分析による確認が必要です。再分析は、前回採油から今回採油までヶ月経過していますので、安全をみてヶ月後を推奨します。は良好と判断します。粘度は良好。粘度は.mm/sと新油値.mm/sに比較して、粘度変化率は-％で、当社推奨の管理限界値である±％以内にあり、良好と判断します。粘度はmm/sとなっています。粘度はmm/sとなっています。粘度指数はとなっています。粘度指数はとなっています。泡立ち試験は良好。泡立ち試験は-と新油値に比較して低く、消泡性能が高いことから、良好と判断します。水分は新油値より若干高い値となっています。水分はと新油値より若干高い値となっています。全酸価は良好。全酸価はmgKOH/gと新油値.mgKOH/gに比較して高いものの、IRの結果で油劣化の兆候を示すカルボン酸の吸収が確認されていないことから、良好と判断します。機器の潤滑状態精密な濾過設備がない機器であれば、潤滑状態指数は正常の範囲にあると判断します。潤滑状態指数は正常の範囲にあると判断します。異常摩耗の早期発見パラメータである潤滑状態指数がの乗と精密な濾過設備がない機器であれば、潤滑状態指数は正常の範囲にあると判断します。
報告№109-09136 報告№111-00413 | 分析№109-001160 分析№111-001975 | 111-001975 | 濾過前の試料油を分析した結果、全てのデータが良好です。尚、RBOTが前回に比較し、min上昇しています。RBOTが上昇した理由は、更油、補給を実施した仮設タンクで他の軸受油と混合して濾過を実施した濾過機配管内や仮設タンクなどに油が残留していた以上のことが考えられます。お客様情報の～にはいずれにも該当せず、原因は分かりませんでした。但し、今回の分析結果で、酸価および粘度の各データに大きな変化はなく、異種油の混入などは確認されていないため、本試料油は継続使用可能な状態にあります。今後は、今回のRBOT値を基に潤滑油の寿命を評価します。
報告№111-00058 報告№111-00058 | 分析№111-000309 分析№111-000309 | 111-000309 | は良好と判断します。尚、RBOTがminと新油値のminに比較してmin減少していました。このまま継続使用した場合、この減少傾向から限界値に到達するのは、別紙図RBOTの減少傾向に示すように年月と推定されました。残りの継続使用期間は、約年ヶ月であると予測されます。潤滑油は継続使用可能な状態にあると判断します。≪状態監視とパラメータ≫分析の目的および各分析のパラメータは以下の通りです。特性低下目的：油の分析結果から、や劣化傾向ならびに添加剤の消耗程度、残存寿命などを確認する。粘度JISK全酸価JISK赤外線吸収スペクトルJISK酸化安定度試験JISK汚染目的：油の分析結果から、砂塵あるいは水・異種油などによるや、異物混入の有無を確認する。水分JISK計数汚染度JISB重量汚染度JISB光学顕微鏡観察摩耗目的：油中の摩耗粒子を分析する事により、回転・摺動部の潤滑状態、摩耗劣化の程度、余寿命などを解析する。摩耗診断電子顕微鏡観察JISKX線マイクロアナリシス油中金属濃度JISK≪分析結果≫特性低下粘度：良好粘度値mm/sの新油値mm/sに対する変化率は-.％であり、当社推奨の管理限界値±％以内に留まっています。全酸価：良好全酸価.mgKOH/gは新油値の.mgKOH/g以内にあることから、問題は無いと判断します。赤外線吸収スペクトル：良好酸化安定度試験：良好酸化安定度試験の結果、数値minは当社推奨の管理限界値min以上に留まっており、現時点での使用は可能と判断します。汚染水分：良好水分値.ppmは当社推奨の管理限界値以内に留まっています。計数汚染度：今回は実施していません。重量汚染度：今回は実施していません。光学顕微鏡観察：今回は実施していません。摩耗摩耗診断電子顕微鏡観察・X線マイクロアナリシス：今回は実施していません。油中金属濃度：今回は実施していません。
報告№108-0379 報告№108-0379 | 分析№108-02520 分析№108-02520 | 108-02520 | 、汚染度、軸受の潤滑状態を確認する。本試料油は、採油できた量が少なかったため、重量汚染度は参考値としてお考え下さい。軸受の潤滑状態分析の結果、計数汚染度がNAS級以上、重量汚染度がmg/mlと共に当社推奨の管理限界値を超えています。また、異常摩耗の早期発見パラメータであるフェログラフィーのIs値が高いの乗となっています。摩耗粒子の形態観察で異物の噛み込みなどで発生する切削粒子、局部的に高圧・高温となる場合に発生するフリクションポリマが多く観察されています。更にSOAP／D－SOAPで鉄、SOAPでケイ素が検出されたことから、汚染度が高い要因は、摩耗と外部混入異物によるものと考えられます。観察された摩耗粒子から判る摩耗形態は、切削摩耗であり、異物が混入していない状態に比較して、摩耗進行速度が速く注意が必要です。転がり軸受でこの摩耗形態が発生した場合、寿命が分の程度に低下することも知られています。フリクションポリマは、タービン油が軸受摺動面で高圧下に押し込められ、高圧状態になると同時に、圧縮熱も発生して高温状態になります。その結果、潤滑油が重合して発生することが知られています。そのため、高温高圧状態の解消がなされなければ、潤滑油は劣化する場合があります。今後さらに摩耗が進行し、転がり軸受では寿命の指標となるフレーキングに進展することと油劣化の進行が懸念されるため、油槽内を清掃されると共に、運転再開後ヶ月以内に再度分析を実施し、摩耗の進行状況を確認されることを推奨します。ケイ素の検出ケイ素が検出されています。一般に、潤滑油中からケイ素が検出された場合の原因として、油の消泡剤として使用されるシリコン系の添加剤が検出されるフェログラフィーおよびフィルタ表面の異物観察で砂が多く観察され、これが検出されるシリコングリースをシール部に塗布している場合、このシリコングリースが潤滑油に混入して検出されるなどが挙げられますが、今回の原因は、フェログラフィーおよびフィルタで砂はあまり観察されなかったことから、以外の可能性が考えられます。およびについては、分析結果では確認することが出来ませんので、原因を絞込むため、消泡剤の投与をしていないか、また、シリコングリースを使用している箇所があるかについてご確認下さい。を示す粘度、水分、全酸価、IR、RBOTの各データは良好の範囲にあることから、この油は継続使用可能と判断します。
報告№109-09249 報告№110-00306 | 分析№109-001747 分析№110-001357 | 110-001357 | 油中金属の分析は、試料油を以上の高温で発光させた光を分光器で分光し、金属固有の波長から元素を特定するとともに、光の強度から濃度を求めるIカップリング発光分光分析法を用います。また摩耗状態は、SOAP法により求めた金属成分と濃度に、フェログラフィー法による早期発見パラメータであるIs値と摩耗粒子分析とを加味し、さらに摩耗粒子の形態により摩擦面で発生している摩耗機構を推定して総合的に判断します。Iカップリング発光分光分析供試のディーゼルエンジン油を分析した結果、検出された金属は油中金属元素の結果表に示すように、鉄、鉛、ニッケル、リン、亜鉛、カルシウム、アルミニウム、ナトリウム、マグネシウムでした。これら検出された金属元素から発生箇所を推定すると、鉄、鉛、ニッケル・軸受等リン、亜鉛、カルシウム・オイル添加剤アルミニウム、ナトリウム、マグネシウム・外部混入異物であると思われます。このうち、機械部品が摩耗したと思われる元素はのグループです。フェログラフィー摩耗粒子分析結果から観察された粒子は、潤滑状態が正常な場合に発生する摩耗粒子異物の切削作用で発生する切削粒子金属潤滑部が局部的に油膜切れを起して発生するシビア粒子局部的に高圧・高温となる潤滑状態で発生するフリクションポリマでした。潤滑状態と摩耗形態異常摩耗の早期発見パラメータとして摩耗粒子を定量化して評価するフェログラフィーのIs値は、潤滑状態がやや厳しいの乗となっていました。摩耗粒子の観察結果から潤滑部では正常な潤滑状態であるマイルド摩耗、異物による切削摩耗、やや厳しい摩耗形態の凝着摩耗が発生し、そして局部的に高圧・高温の箇所があることも確認されました。・切削摩耗転がり軸受に切削摩耗が発生している場合、軸受の寿命が分の程度に低下することが知られており、定期的なトライボ診断による状態監視が必要と考えます。また、切削摩耗発生の原因となる混入異物が残留している場合、この異物により切削摩耗が継続して発生する可能性があります。・フリクションポリマ潤滑油が軸受軌道面で高圧下に押し込められ局部的な高圧・高温状態が混在していることがわかりました。特に、高圧高温状態の解消がなされなければ、潤滑油は劣化する場合があります。水分は良好でした。粘度、全塩基価、酸化安定度、有機物・有機化合物の各データは良好でした。潤滑油および軸受は継続使用可能な状態にあるものの、以下の対策が必要です。定期的な分析今後、摩耗の進行を監視するため、定期的に分析を実施することを推奨します。分析結果特性低下特性低下に係るパラメータの分析結果は良好と判断します。粘度粘度は.mm/sと新油値.mm/sに対する粘度変化率は+％で、当社推奨の管理限界値である±％以内にあり、良好と判断します。全塩基価全塩基価はmgKOH/gであり、当社推奨の管理限界値のmgKOH/g以上にあることから良好と判断します。酸化安定度酸化安定度はminであり、当社推奨の管理限界値のmin以上であることから良好と判断します。有機物・有機化合物有機物・有機化合物は、IRチャートによる新油分析値との比較の結果、cm-付近に劣化の兆候を示すカルボン酸の吸収が確認されていないことから、良好と判断します。色相はLであり、新油値のLに比較して大きな変化はないことから、良好と判断します。汚染に係るパラメータの分析結果は、水分は良好でした。水分は.ppmであり、当社推奨の管理限界値の以内にあり、良好と判断します。汚染粒子数はNAS級でした。汚染度物重量はmg/mlでした。摩耗フェログラフィーによる摩耗粒子の観察の結果、潤滑状態が正常な場合に発生する摩耗粒子、異物の切削作用で発生する切削粒子、金属潤滑部が局部的に油膜切れを起して発生する銅系シビア粒子、局部的に高圧・高温となる場合に発生するフリクションポリマが比較的多く観察されました。異常摩耗の早期発見パラメータであるフェログラフィーのIs値がの乗とやや高く、摩耗粒子の形態観察の結果、潤滑状態が正常な場合に発生する摩耗粒子、異物の切削作用で発生する切削粒子、金属潤滑部が局部的に油膜切れを起して発生するシビア粒子、局部的に高圧・高温となる場合に発生するフリクションポリマが比較的多く観察されました。金属濃度SOAP法により金属濃度を測定した結果、潤滑箇所で発生する金属接触によって検出される鉄がppm、鉛がppm、ニッケルがppm、油の添加剤成分であるリンがppm、亜鉛がppm、カルシウムがppm、外部から混入したと思われるナトリウムがppm検出されました。金属濃度酸溶解法により金属濃度を測定した結果、潤滑箇所で発生する金属接触によって検出される鉄が、油の添加剤成分であるリン、亜鉛が、カルシウムがppm、外部から混入したと思われるアルミニウムとマグネシウムが検出されました。
報告№105-0406 報告№105-0406 | 分析№105-02658 分析№105-02658 | 105-02658 | 分析の結果、潤滑状態は安定し、潤滑油も継続使用が可能と判断します。これらのことは、前回に比較して、計数汚染度は等級に変化がないことSOAP／D-SOAPの鉄及び錫濃度に変化がないこと異常摩耗の早期発見パラメータであるフェログラフィーのIs値が.と良好の範囲にあること以上のことから判断しました。又、を示す、粘度、水分、全酸価、IRの各データは良好であることから、継続使用可能と判断します。この油は継続使用可能と判断します。粘度は良好と判断します。粘度はmm/sと管理限界値以内にあり、良好と判断します。水分は良好と判断します。水分はppmと管理限界値の以下にあり、良好と判断します。全酸価は良好と判断します。全酸価は.mgKOH/gと新油データの以内にあり、良好と判断します。IRは良好と判断します。IRの結果、油劣化の兆候を示すカルボン酸の吸収が確認されていないことから、継続使用可能な状態にあると考えられます。計数汚染度、重量汚染度、共に良好と判断します。計数汚染度は良好と判断します。計数汚染度はNAS級と当社推奨の管理限界値内にあり良好と判断します。重量汚染度は良好と判断します。重量汚染度は.mg/mlと当社推奨の管理限界値内にあり良好と判断します。機器の潤滑状態フェログラフィーの結果、異常摩耗の早期発見パラメータであるIs値が良好の範囲にあり、潤滑状態は良好と判断します。SOAPの結果、良好と判断します。SOAPの結果、銅、油の添加剤成分であるリン、亜鉛、外部から混入したケイ素が検出されました。D－SOAP結果、良好と判断します。D－SOAPの結果、鉄、銅、軸受の摩耗を示す錫、外部から混入したと思われるカルシウム、ナトリウムが検出されました。フェログラフィーの結果、継続使用可能な状態にあると判断します。フェログラフィーの結果、異常摩耗の早期発見パラメータが良好の範囲にあることから、継続使用可能な状態にあると判断します。
報告№111-00372 報告№111-00372 | 分析№111-001676 分析№111-001736 | 111-001736_date120111 | ちょう度値と新グリース値に比較して上昇し、当社推奨の管理上限値であるを超えていることから、軟化していることが分かりました。軟化したグリースを使用した場合、グリースの漏洩や軸受等で油膜切れが発生することが懸念されます。グリースが軟化していたため、以下の対策が必要です。グリースを交換されることを推奨します。≪状態監視とパラメータ≫分析の目的および各分析のパラメータは以下の通りです。特性低下目的：グリースの分析結果から、グリースの物理的性状や劣化傾向などを確認する。全酸価JISK赤外線吸収スペクトルJISKちょう度JISK滴点JISK摩耗目的：グリース中の摩耗粒子を分析する事により、回転・摺動部の潤滑状態、摩耗劣化の程度、余寿命などを解析する。摩耗診断電子顕微鏡観察JISKX線マイクロアナリシス油中金属濃度JISK≪分析結果≫特性低下全酸価：良好全酸価.mgKOH/gは新油値のmgKOH/g以内にあることから問題は無いと判断します。赤外線吸収スペクトル：良好ちょう度：要処置ちょう度値はと当社推奨の管理上限値であるを超えていました。滴点：良好滴点はと新油値のに比較し低いものの、有機物・有機化合物試験の結果で油劣化の兆候を示すカルボン酸の吸収が見られないことから問題は無いと判断します。摩耗摩耗診断電子顕微鏡観察・X線マイクロアナリシス：今回は実施していません。油中金属濃度：今回は実施していません。
報告№109-09136 報告№112-00747 | 分析№109-001160 分析№112-003384 | 113-003384 | 油の劣化は確認されていないものの、計数汚染度はNAS級とやや高いことから、以下の対策を推奨します。対象設備は継続使用可能な状態にあると判断します。但し、シリンダ内面のクロムメッキの摩耗が確認されたことから、将来的な摩耗進行の有無を確認するためにも傾向監視を継続することが有効です。シリンダ内面の点検と採油箇所の検討SOAPの結果、前回に比較してクロム濃度はppmからppmに増加していることがわかりました。本設備は、シリンダ内面にクロムメッキが施されていることから、検出されたクロムはシリンダ内面の摩耗により発生したと考えられます。設備の情報が不明な部分がありますが、シリンダ直径をmm、ストローク幅をmmと仮定してメッキ部分の平均的な摩耗深さを求めたところμmが摩耗していると推定されました。メッキの厚さが計算により求めた摩耗深さより小さい場合、既にメッキが摩耗している可能性が考えられました。仮定した数値が間違っていなければ、メッキ部分は摩耗している可能性があることから、シリンダ内面の点検を推奨します。尚、今後分析を実施する場合、シリンダポートの両側から採油を実施し、ポートのどちら側が摩耗しているかを確認することを併せて推奨します。定期的な分析今後懸念される摩耗の進行を監視するため、定期的に分析を実施することを推奨します。フェログラフィーおよびSOAP/D-SOAPの結果から総合的に判断した結果、対象設備は健全であり、継続使用可能と評価できますが、引続き設備の機能が保持されていることを確認するためにも、潤滑油診断による傾向管理が有用と考えます。フェログラフィー【定量分析：Is値】Is値は異常摩耗の早期発見パラメータのつで、摩耗粒子を定量化するために用います。Is値は前回のの乗からマイナス乗に低下し、低い値でした。フェログラフィー【定性分析：摩耗粒子および摩耗形態観察】フリクションポリマ・局部的に高圧・高温となる場合に発生。Iカップリング発光分光分析【SOAP/D-SOAP】検出された金属元素から発生箇所を推定すると、以下の通りでした。鉄、銅、クロム、ニッケル、錫・シリンダ内壁、ポンプ内部等リン、亜鉛・添加剤カルシウム、アルミニウム、ナトリウム・外部混入異物クロムメッキの摩耗深さSOAPの結果、前回に比較してクロムがppmからppmに増加していました。シリンダ内面にクロムメッキをしていることから、シリンダ内面の摩耗によるものと考えられます。メッキの膜厚は、～μm以上であり、用途に応じて膜厚が選定されます。今回の分析結果からメッキの摩耗深さを求めました。情報が不明な部分がありますので、シリンダ直径をmm、ストローク幅をmmと仮定しました。その結果、メッキ部分の平均的な摩耗深さは、μmと推定されました。メッキの膜厚が最も少ないμmであった場合、既にメッキが摩耗している可能性が考えられます。銅を使用した箇所の溶出・摩耗SOAPの結果、前回に比較して銅がppmからppmに増加していたことから、銅を使用した箇所の溶出・摩耗が発生していると推定されます。亜鉛系添加剤を使用している潤滑油で銅が検出される場合、潤滑系統内でこれらの金属が亜鉛系添加剤の影響により溶出することが知られています。今回の検出は、この溶出と摩耗との双方によるものと考えられます。今後、別紙鉱油の酸化に対する金属触媒の影響に示すように濃度の増加に伴い酸化速度が速まる可能性があります。計数汚染度はNAS級と当社推奨の管理限界値以下であるものの、やや高い値でした。フィルタ表面の異物観察で鉄錆、砂等が観察されたことから、汚染度が高い要因は、摩耗と外部混入異物の影響と思われます。粘度、水分、酸価、IRの各データは、前回同様に良好でした。
報告№102-0129 | 分析№102-00992 | 102-00992 | 本機器のトライボ診断するためには、摩耗の進行状況を検討する必要があります。摩耗の進行状況を考慮するためには、設備油量、軸受種類、軸受サイズ、回転数、軸受の使用時間、現在使用している潤滑油の使用時間の情報が必要ですが、今回の診断では、これらの情報が不足しており、これらのことを考慮した診断が困難ですから、診断は、採油時点での潤滑状態を確認することのみとしました。又、今回の採油が、機器停止から日間経過しているため、摩耗粒子は沈降し油槽底部に沈降していると思われます。したがって、本サンプルは、摩耗粒子が均一に分散している状態で採油した時よりも低濃度な状態になっていると考えられます。尚、機器の情報をご提供いただく際には、図面もお願い致します。分析の結果、フェログラフィー、SOAP／D－SOAPを除く項目は良好でした。フェログラフィーの結果、異常摩耗を早期に発見できるパラメータであるIs値がのマイナス乗と良好の範囲にあるものの、摩耗粒子の形態観察の結果、硬い砂、鉄錆等の異物や摺動面の微小突起部の噛み込みにより発生する切削粒子、厳しい金属接触により発生するシビア粒子が見られました。切削粒子が発生する摩耗形態は切削摩耗と呼び、軸受摺動面には線状の損傷が発生します。したがって、軸受摺動面における摩耗形態は、切削摩耗により軸受表面に線状傷が発生し、その傷の影響で、金属接触が発生しシビア粒子が発生しているものと考えられます。以上のことから、軸受摺動面には線状の損傷が発生し、局部的に金属同士の接触が発生していると考えられます。但し、上記に示した通り、低濃度な部分を採油していること、及び、摩耗の進行状況を検討するための情報が不足しているため、損傷の程度を検討することができませんでした。尚、潤滑を示す粘度、水分、全酸価、IRの各データが良好であることから、この油は継続使用可能と判断します。
報告№101-0109 | 分析№101-00964 | 101-00964 | 本試料油は、機器停止中にドレンバルブから採油を実施しており、ドレン配管や油槽底部の汚染粒子を採取している可能性があります。従って、循環中の潤滑油中金属濃度より、高濃度になっている可能性が高いことを考慮してデータを解析しました。軸受軌道面や転動面に異物の噛み込みにより損傷が発生していることが想像されます。この損傷が起点となる表面起点型剥離が発生することが懸念されますので、定期的に分析を実施し、疲労摩耗の進行状況を確認されることを推奨します。粘度は新油値との比較が必要です。粘度は.mm/sとVG規格の油種を使用している場合、規格内にあり良好と判断できますが、新油値との比較が必要であり、貴発電所で使用している新油をご提供ください。水分は良好と判断します。水分は.ppmと当社推奨の管理目安内にあり、良好と判断します。全酸価は新油値との比較が必要です。全酸価は.mgKOH/gでした。全酸価は新油値との比較が必要であり、貴発電所で使用している新油をご提供ください。IRは良好と判断します。IRチャートに示すように油劣化の兆候を示すカルボン酸が確認されないことから良好と判断します。計数汚染度は当社推奨の管理目安に到達していました。計数汚染度はNAS級と当社推奨の管理目安に到達していました。重量汚染度は良好です。重量汚染度はmg/mlと当社推奨の管理目安内にあり良好と判断します。機器の潤滑状態SOAPの結果、ケイ素がppm検出されました。SOAPの結果、砂やシリコングリースの混入と思われるケイ素がppm検出されました。又、油の添加剤成分であるリンがppm、亜鉛がppm、バリウムがppm検出されました。D－SOAPの結果、軸受の摩耗により発生した鉄が検出されました。D－SOAPの結果、軸受の摩耗により発生した鉄が、油の添加剤成分の析出により発生した亜鉛が、外部から混入したカルシウムが検出されました。フェログラフィーの結果、異物の噛み込みにより発生した摩耗が確認されました。摩耗の過酷度を示すフェログラフィーのIs値がの乗とやや高い値を示していました。摩耗粒子の形態観察の結果、異物の噛み込みにより発生した切削粒子が多く見られました。このことから、軌道面や転動面に異物の噛み込みにより損傷が発生していることが想像されます。この損傷が起点となって、表面起点型の剥離が進行することが懸念されますので、今後定期的に分析を実施、疲労摩耗の進行状況を確認されることを推奨します。
|  | 113-000877 | 潤滑油は水分濃度が高く、酸価も新油カタログ値に比較して高い値でした。IRの結果で油劣化の兆候を示すカルボン酸のピークが確認されなかったため、劣化はしていないと思われますが、高濃度の水分の影響により添加剤が加水分解するなどしてスラッジかすることがあることから更油を推奨します。対象設備は継続使用可能な状態にあると判断します。但し、今後の摩耗進行の有無を確認するためにも傾向監視を継続することが有効です。更油水分および酸価が高いことから、金属表面で腐食摩耗が発生し、発生した鉄錆等の粒子が潤滑部に噛み込み摩耗が進行することがあります。また、水分が高濃度の場合、添加剤が加水分解してスラッジ化することがあるため、更油或いは部分更油などにより相対的に水分濃度を低くするなどの方法を推奨します。定期的な分析今後懸念される摩耗の進行を監視するため、定期的に分析を実施することを推奨します。はフェログラフィーおよびSOAPの結果から総合的に判断した結果、継続使用は可能ですが、今後の機器の機能を確認するためにも傾向管理が有用と考えます。フェログラフィー【定量分析：Is値】Is値は異常摩耗の早期発見パラメータのつで、摩耗粒子を定量化するために用います。今回のIs値はの乗とやや高い値でした。フェログラフィー【定性分析：摩耗粒子および摩耗形態観察】分析結果から観察された全ての粒子量は少でした。Iカップリング発光分光分析油中金属分析の結果、潤滑油中から以下の元素が検出されました。鉄、鉛、銅、ニッケル、亜鉛・シリンダ内壁、ポンプ内部等リン・オイル添加剤ナトリウム・外部混入異物粘度、IRの各データは良好でした。水分はppmと当社推奨の管理限界値を超えていました。今後、水分の影響で油槽内に錆が発生し、その影響で摩耗が発生する懸念があります。酸価はmg/KOHと新油カタログ値.mg/KOHに比較して高い値でした。水分が高い影響で、酸価が上昇していると可能性があります。
報告№109-09447 報告№113-00401 | 分析№109-002789 分析№113-001599 | 113-001599 | 分析の結果、、汚染状態は共に良好な範囲にあることから、潤滑油は継続使用可能な状態にあると判断します。軸受は継続使用可能な状態にあると判断します。最適な採油方法本試料油は、機器停止中に排油口から採油されているため、分析データが高濃度に出ていると推定されます。正確なデータによる診断を行うためにも、今後の採油は、極力運転中もしくは停止直後の油槽中層部から実施されることを推奨します。分析結果粘度、酸価は、前回同様に良好でした。水分、計数汚染度は、前回同様に良好でした。は、フェログラフィーの結果から総合的に判断した結果、正常な状態にあると考えられます。フェログラフィー【定量分析：Is値】Is値は異常摩耗の早期発見パラメータのつで、摩耗程度を定量化するために用います。Is値は前回に比較してのマイナス乗からマイナス乗に低下し、低い値でした。フェログラフィー【定性分析：摩耗粒子および摩耗形態観察】分析結果から観察された全ての粒子量は少でした。
報告№109-09136 報告№111-00620 | 分析№109-001160 分析№111-002933 | 111-002933 | 潤滑油および軸受は継続使用可能な状態にあると判断します。前回に比較してSOAP／D－SOAPの結果で、鉄および錫濃度に変化はなく、異常摩耗の早期発見パラメータであるフェログラフィーのIs値がのマイナス乗と良好でした。前回に比較して計数汚染度はNAS級からNAS級にランク増加しているものの、当社推奨の管理限界値内にあり、良好でした。前回同様に粘度、水分、酸価、IR、RBOTの各データは良好でした。
報告№104-4019 | 分析№104-01139 | 104-01139 | 本トライボ診断は、潤滑油を分析し、分析結果から潤滑及び機器の潤滑状態を評価することを目的としました。潤滑潤滑を評価するため、粘度、水分、全酸価、IR、RBOTを実施しました。その結果、粘度がmm/sと当社推奨の管理限界値を下回り、また、水分は.と当社推奨の管理限界値を大きく超えており、更油が必要と判断します。潤滑潤滑を評価するため、計数汚染度、重量汚染度、光学顕微鏡写真を実施しました。その結果、重量汚染度が.mg/mlと汚染されていることが確認されました。尚、計数汚染度は水分濃度が高くセンサーエラーが発生し測定できませんでした。機器の潤滑状態機器の潤滑状態を評価するため、フェログラフィー、SOAP／D－SOAPを実施しました。その結果、異常摩耗の早期発見パラメータであるフェログラフィーのIs値がの乗と高い値を示していました。摩耗粒子形態観察の結果、水分の影響で発生したと思われる赤錆が非常に多く見られており、Is値が高い要因は、軸受油槽内の発錆によるものと考えられました。現在のところ、軸受の寿命を示すフレーキングの発生が確認されていないことから、軸受は継続使用可能な状態にあると判断します。尚、非常に多く観察された赤錆が軸受軌道面に噛み込み、軸受の寿命を短縮してしまうことが懸念されるため、更油の際には念入りにフラッシングを実施する必要があります。
報告№109-09136 報告№112-00363 | 分析№109-001160 分析№112-001503 | 112-001503 | 更油からの経過日数をもとに潤滑油の余寿命を評価したところ、潤滑油は定検までのヶ月間は使用可能と判断できました。次回定検時に更油を実施しない場合は、酸化安定度を知るための分析を実施し、余寿命を確認することを推奨します。酸化安定度はminであり、当社推奨の管理限界値のmin以上であることから、良好と判断します。
報告№108-0411 報告№110-00656 | 分析№108-02744 分析№110-003046 | 110-003046 | グリースの物理的性状グリースの物理的性状は、グリースの硬さや、徐々に温度を上昇させた恒温槽内でグリースが滴になって滴下する初滴温度、グリース中のスラッジの発生量などを判断パラメータに、ちょう度、滴点、全酸価、有機物・有機化合物として評価します。分析の結果、グリースの硬さを示すちょう度は、新グリース値のに比較してと当社推奨の管理上限値を超えていました。グリースが滴になって滴下するときの温度を示す滴点が新グリース値のに比較して本試料はと高いものの、劣化の兆候として現れる有機物・有機化合物が見られなかった。グリース中のスラッジの発生量を示す全酸価は、新グリース値の.mgKOH/gに対して.mgKOH/gと高いものの、有機物・有機化合物の結果でグリース中の油が劣化した場合に発生するカルボン酸の発生は確認されなかった。以上のように、グリースは劣化していないものの、軟化していることが確認されました。軟化したグリースを使用した場合、グリースの漏洩や軸受等で油膜切れが発生することが懸念されます。グリースを交換されることを推奨します。
報告№109-09136 報告№112-00597 | 分析№109-001160 分析№112-002528 | 112-002528 | 分析の結果、本試料および汚染状態は全て良好な範囲にあり、継続使用可能な状態にあると判断します。粘度、酸価、有機物・有機化合物、酸化安定度の各データは良好でした。尚、別紙酸化安定度の減少傾向から油の余寿命を求めた結果、今回の採油日からの使用可能期間は約年ヶ月であることが分かります。水分濃度は、継続使用可能な範囲にありました。
報告№102-6036 報告№102-6036 | 分析№102-00600 分析№102-00600 | 102-00600_修正 | 精点Aを実施した結果、を示す粘度、水分、全酸価、IR、RBOTの各データは管理基準値内にあり、この油は継続使用可能と判断します。本試料油は、油濾過機が設置されている油槽であるため、油中の粒子が除去されています。機器の摩耗診断は油濾過機による油中摩耗粒子の減少率を考慮して潤滑状態を解析する必要があります。今回は、この解析を利用した管理方法がありますので、その方法をご提案申し上げます。尚、この解析は、十分に濾過時間が経過し、油中粒子が飽和状態になっていると仮定しています。油濾過機による油中の摩耗粒子の減少率は油濾過機の入口と出口の汚染度を評価し、その結果から求めますが、今回は油濾過機の出口から採取した試料がありませんので、減少率を濾過能力が良好とされる一般的な濾過率.として検討しました。濾過率を考慮した減少率は、油濾過機の吐出量と総油量との比から換算します。本機の油濾過機の吐出量は毎時L、設備油量はLですので減少率は.となります。油濾過機により時間で.％の粒子が減少するとした場合、油がパスして増加する粒子数は、今回計数汚染度の～μmレンジですと個/mlの.％の個/mlとなります。更に、この発生粒子数から平衡濃度を計算します。平衡濃度は下式により求めます。平衡濃度＝発生粒子数／油濾過機が設置されていない場合の減少率・式油濾過機が設置されていない場合の減少率を.とすると平衡濃度は個/mlとなります。このことから分かるように、本試料油中の汚染度は、油濾過機が設置されていることでNAS級と清浄になっていますが、油濾過機がないと仮定した場合、計算により求めたように～μmレンジの汚染度はNAS級の汚染状態になる可能性を示唆するものととらえる事が出来ます。他のレンジを同様に計算すると以下のようになり、NAS級となります。～～～～以上等級級以上のことから、濾過機を使用しなくても、NAS級と清浄な状態が保持できると考えられることから、潤滑状態も良好な状態にあると判断します。傾向を見るためには、油槽から採油すると同時に油濾過機の濾過前と濾過後の位置から採油を実施し、分析結果から減少率を導き、その減少率を上記方法により油濾過機がない場合の粒子数を求め、その粒子数の変化により金属接触が進行しているか落ち着いてきているのかが確認できます。この解析法を利用すれば、摩耗粒子の変化を捉えやすくなり、摩耗の進行状況を把握し易くなります。是非、濾過機の前後の箇所から採油を実施し、本解析法を採用されますことをご推奨申し上げます。
報告№107-0366 報告№112-00693 | 分析№107-01900 分析№112-003222 | 112-003222 | 濾過前の試料油を分析した結果、局部的に高圧・高温となる場合に発生するフリクションポリマが比較的多く観察されました。フリクションポリマは、潤滑油が摺動面に押し込められ高圧状態になると同時に、圧縮熱により高温状態になった結果、基油自身が重合反応を起こし生成することが知られています。そのため、高圧高温状態の解消がなされなければ、潤滑油の劣化が進行し、粘度上昇に因る潤滑異常に進展する場合があります。これらの障害発生に対する弊害を勘案の上、ヶ月以内に再度分析を実施し、汚染度および摩耗の進行状況を確認されることを推奨します。
報告№103-6110 | 分析№103-02011 | 103-02011 | 精点Aを実施した結果、全酸価が.mgKOH/gと当社推奨の管理限界値を大きく超えていました。IRで油劣化の兆候を示すカルボン酸の吸収が見られたことから、全酸価が高い要因は、油劣化によるものと考えられました。今後、油中の酸成分により金属表面が腐食して発生する腐食摩耗を予防するため、至急更油が必要と判断します。貴店所の他の発電所での例では、上昇し続けた全酸価のタービン油を使用していて、軸受メタルが腐食摩耗により全損した例もありますので、至急更油が必要です。全量更油できない場合は、分の程度を入れ替えるなどして、再度精点Aを実施し、油の劣化状況を確認されることを推奨します。これらのことは、全酸価が.mgKOH/gと当社推奨の管理限界値を超えており、IRで油劣化の兆候を示すカルボン酸の吸収が見られたこと以上のことから判断しました。
報告№109-09136 報告№112-00588 | 分析№109-001160 分析№112-002430 | 112-002430_date130304 | 、汚染状態、摩耗状態ポンプ減速機と潤滑油は、継続使用可能な状態であるため、分解点検の必要はないと判断します。但し、観察された油中粒子には、異物の切削作用の影響で発生する切削摩耗や、油膜が局部的に破断する凝着摩耗で発生した摩耗粒子が観られたことから、今後の摩耗進行を傾向監視するため、以下の対策を推奨します。余寿命予測フェログラフィーのIs値は、前回に比較しての乗から変化はなく、平衡状態で安定した潤滑状態になっていることがわかります。このような安定した潤滑状態では、異常な方向に向かう上昇角を示さないことからIs値による余寿命予測はできませんが、前回と今回の摩耗形態や摩耗サイズの粒度分布、金属摩耗量、油中汚染物の影響や潤滑性状の確認や比較等の過程を経た結果から総合的に判断すると、少なくとも年程度の間は継続して使用が可能な状態にあると判断します。定期的なトライボ診断トライボ診断は、潤滑油を分析し、潤滑油の性状を調査して継続使用が可能か、更油すべきかの評価を行うことはもとより、ギヤや転がり軸受、すべり軸受などの潤滑状態も評価する設備診断技術ですが、農業用の設備では稼働率にもよるものの年に回程度の診断により、そのデータの変化から異常の兆候を早期に発見することや、分解点検の必要性を判断することが可能となります。今回の分析データでは、潤滑油中に摩耗速度の早い摩耗形態の切削摩耗および凝着摩耗が確認されたことから、今後も定期的な分析診断により設備状態を把握することを推奨します。バックラッシによる評価トライボ診断では、バックラッシの増加量を分析結果から計算できますので、構造が確認できる図面、ギヤの形式、歯形、モジュール、歯数、歯幅、油入替後の稼働時間ならびに分解点検後の稼働時間をお知らせ下さい。計算結果をご報告いたします。はフェログラフィーおよびSOAP-Tの結果から総合的に判断した結果、傾向管理が必要な状態にあると考えられます。フェログラフィー【定量分析：Is値】Is値は異常摩耗の早期発見パラメータのつで、摩耗粒子を定量化するために用います。Is値は前回に比較しての乗から変化はなく、低い値でした。フェログラフィー【定性分析：摩耗粒子および摩耗形態観察】分析結果から比較的多く観察された粒子は、以下の通りでした。正常な摩耗粒子・潤滑状態が正常なマイルド摩耗により発生。切削粒子・異物や金属表面の微小突起による切削摩耗により発生。黒錆・潤滑状態がやや厳しい凝着摩耗により発生。金属接触が厳しく、且つ、高い摩擦熱が発生していると考えられます。フリクションポリマ・局部的に高圧・高温となる場合に発生。観察された摩耗粒子の中でも切削粒子、フリクションポリマは、注意が必要です。減速機で切削摩耗が発生した場合、減速機内部で使用されている転がり軸受が切削摩耗により生じた軌道面の損傷が起点となって、寿命が分の程度に低下することがあることから、切削摩耗には十分注意する必要があります。切削摩耗の発生原因となる混入異物が残留している場合、この異物により切削摩耗が継続して発生する可能性があります。フリクションポリマは、潤滑油が摺動面に押し込められ高圧状態になると同時に、圧縮熱により高温状態になった結果、基油自身が重合反応を起こし生成することが知られています。そのため、高圧高温状態の解消がなされなければ、潤滑油の劣化が進行し、粘度上昇に因る潤滑異常に進展する場合があります。Iカップリング発光分光分析【SOAP-T】検出された金属元素から発生箇所を推定すると、以下の通りでした。鉄、銅・ギヤ、軸受等亜鉛、カルシウム、ナトリウム・外部混入異物計数汚染度は、昨年のデータNAS級からNAS級と増加しているものの、管理限界値のNAS級以下であり良好でした。重量汚染度は、昨年データのmg/mlと比較して、.mg/mlに減少し、管理限界値mg/ml以下であり、良好でした。潤滑油は、摩耗状態がやや厳しい状態であるものの、潤滑状態にすぐに悪影響を与える領域に達していませんので、今後の運転時間や運転状況が、特に変化のない運転であれば、少なくても年間は継続使用可能な状態にあると判断します。は良好と判断します。粘度粘度は、mm/sと新油値.mm/sに比較して、粘度変化率は-％で、管理限界値である±％以内にあり、良好と判断します。水分は、ppmと管理限界値の以下にあり、良好と判断します。酸価は、.mgKOH/gと新油値に比較して高いものの、IRの結果で油劣化の兆候を示すカルボン酸の吸収が確認されていないことから、良好と判断します。IRIRチャートの結果、新油と使用油のスペクトルパターンはほぼ一致し、また、油劣化の兆候を示すカルボン酸の吸収が確認されていないことから、良好と判断します。
報告№105-0283 | 分析№105-01793 | 105-01793 | 濾過前の試料油を分析した結果、計数汚染度が前回NAS級から、今回NAS級に約ヶ月でランク上昇しました。摩耗粒子形態観察及びフィルタ写真の結果、鉄錆、砂等が観察されているため、汚染度が上昇した要因は、外部から混入したと思われる異物によるものと考えられます。但し、潤滑異常の早期発見パラメータである摩耗過酷度を示すIs値が.と非常に良好の範囲にあることから、潤滑状態は良好な状態にあると判断します。
報告№109-09136 報告№110-00620 | 分析№109-001160 分析№110-002702 | 110-002702 | Iカップリング発光分光分析供試のタービン油を油中金属濃度で分析した結果、鉄、錫、リン、亜鉛、カルシウム、ナトリウムが検出されました。これらの検出された金属元素から発生箇所を推定すると鉄、錫・シリンダ・ポンプ等リン、亜鉛、カルシウム、ナトリウム・外部混入異物であると思われます。このうち、機械部品が摩耗したと思われる元素はのグループです。フェログラフィー異常摩耗の早期発見パラメータとして摩耗粒子を定量化して評価するフェログラフィーのIs値は、潤滑状態が正常なのマイナス乗でした。摩耗粒子の形態で比較的多く観察された粒子は、潤滑状態が正常な場合に発生する摩耗粒子、外部から混入したと思われる鉄錆等でした。このような摩耗粒子が観察された場合には、潤滑部では正常なマイルド摩耗が発生していることも分かります。計数汚染度、重量汚染度は共に当社推奨の管理限界値を超えていました。フィルタ表面の異物観察でスラッジ状の異物と鉄錆、砂等が観察されたことから、汚染度が高い要因は、外部混入異物や潤滑油スラッジなどの内部発生物の影響と思われます。全酸価は.mgKOH/gでした。全酸価は、新油データとの比較が必要ですが、当社に新油データがないため判定することは出来ませんでした。しかし、IRの結果で油劣化の兆候を示すカルボン酸の吸収が確認されていないことから、油の劣化は確認されず、全酸価は良好の範囲にあると思われます。弊社が管理を受託している国内の大手電力会社では、今回の汚染度であれば、電磁弁の不動作が発生する確率が高いことから、油の汚染度は少なくてもNAS級以上に清浄な状態に管理します。しかし、供試された試料油の汚染度は、計数汚染度がNAS級、重量汚染度はmg/mlと汚染度が高くなっており、一般的な管理レベルのNAS級の倍程度汚染されている事がわかりました。供試油の劣化は確認されなかったものの、汚染度が高いことから汚染度の改善が必要と判断します。汚染物の除去方法は、汚染物が外部混入異物が主体である場合、濾過により除去することが可能と判断できますが、油のスラッジであった場合、粘着性があり系統の様々な部位に付着している可能性があり、濾過だけでは除去できない可能性があります。重量汚染度の改善方法を決定するため、使用油をL程度ご提供いただき、追加調査を実施することを推奨します。なお、を示す全酸価、IRのデータは新油データを基準として評価しています。今後評価する場合は、充填用の新油を同時に分析することをご検討下さい。
報告№109-09136 報告№110-00812 | 分析№109-001160 分析№110-003834 | 110-003834 | 軸受および潤滑油は継続使用可能な状態にあると判断します。但し、定期的に分析を実施し、摩耗の進行状況を確認することを推奨します。また、酸化安定度がminを切っており、油量が少ないことから、可能であれば更油を推奨します。本試料油は、機器停止中にドレンプラグから採油されています。機器が停止している状態では、別紙油粒子の沈降の影響に示すように油槽内で撹拌がなくなり固形物が沈降するため、油中汚染度は高くなると推定されます。今後の採油は、極力運転中もしくは停止直後の油槽中層部から実施されることを推奨します。
報告№109-09136 報告№113-00107 | 分析№109-001160 分析№113-000410 | 113-000410 | 濾過前の試料油を分析した結果、以下の摩耗粒子が比較的多く観察されました。金属接触が厳しく、且つ、摩擦熱が高い場合に発生する黒錆局部的に高圧・高温となる場合に発生するフリクションポリマD-SOAPの結果、前回に比較して鉄がからに減少し、増加傾向は確認されませんでした。黒錆摩耗粒子の観察結果から、発生している摩耗形態は凝着摩耗であることがわかりました。観察された摩耗粒子は鉄系材料であることから、軸受摺動部や鉄系材料同士が局部的に接触する箇所、例えば軸受支持部などで発生している可能性が考えられます。他社の事例ではありますが、過去に本試料と同様に黒錆が多く観察された軸受が潤滑不良で焼損したことがあります。その例では、油量は適正であったものの、摺動面にタービン油が適切に供給されていなかったのが原因でした。本試料の場合、この事例に相当するような状況があるか不明ですが、摺動面の温度が局部的に上昇しているのは間違いないと思われます。今回、D-SOAPの鉄濃度は、増加傾向が確認されなかったことから、現状では摩耗は安定していると思われます。しかし、前回からの今回までの分析間隔が約ヶ月と短いことから、このまま摩耗が安定するか、或いは、さらに摩耗が進行するかを確認する必要があると思われます。これらの障害発生に対する弊害を勘案の上、巡視による温度の確認と、視認による潤滑状態の状況確認、そして夏季の負荷期前に再分析を実施し、汚染度および摩耗の進行状況を確認されることを推奨します。
報告№106-4577 報告№106-4577 | 分析№106-02445 分析№106-02445 | 106-02445 | 目的前回からの追跡調査を実施する。考察分析の結果、前回と同じく摩耗粒子形態観察でフレッティングにより発生した赤錆が多く観察されたものの、摩耗の安定が確認されたことから、現在のところ、転がり軸受およびギヤは継続使用可能と判断します。これらのことは、前回に比較して計数汚染度はランク減少したこと異常摩耗の早期発見パラメータであるフェログラフィーのIs値が-と良好の範囲にあり、摩耗粒子形態観察の結果、μm以下のマイルドな摩耗粒子、フレッティングにより発生した赤錆が多く観察されたことSOAP／D－SOAPの結果、鉄および銅濃度に大きな変化がないこと以上のことから判断しました。トライボ診断では、バックラッシの増加量を分析結果から計算できますので、構造が確認できる図面、ギヤの形式、歯形、モジュール、歯数、回転数、増速比、歯幅をお知らせ下さい。計算結果をご報告いたします。は良好と判断します。計数汚染度は良好と判断します。計数汚染度はNAS級と当社推奨の管理限界値のNAS級以内であり、良好と判断します。重量汚染度は.mg/mlでした。重量汚染度は.mg/mlでした。機器の潤滑状態摩耗粒子形態観察でフレッティングにより発生する赤錆が多く観察されたものの、転がり軸受およびギヤは継続使用可能と判断します。SOAPの結果、鉄および銅が検出されました。SOAPの結果、摩耗により発生した鉄および銅、油の添加剤成分であるリンが検出されました。D－SOAPの結果、鉄が検出されました。D－SOAPの結果、摩耗により発生した鉄、外部から混入したナトリウムが検出されました。フェログラフィーの結果、フレッティングにより発生した赤錆が多く観察されました。異常摩耗の早期発見パラメータであるフェログラフィーのIs値が-と良好の範囲にあるものの、摩耗粒子形態観察の結果、μm以下のマイルドな摩耗粒子、フレッティングにより発生する赤錆が多く観察されました。粒度分布潤滑油粒子の粒度分布は、粒径分布の状態から潤滑状態を知る有効なパラメータとして高濃度な汚染状態に用いられます。しかし、今回測定した結果は、ミル潤滑油としては汚染度が非常に清浄であり診断に有効なデータは得られませんでした。そのため、粒子濃度は低く、汚染状態も正常であることが推定されました。
報告№108-0227 報告№110-00732 | 分析№108-01664 分析№110-003405 | 110-003405 | 【評価：B－】Iカップリング発光分光分析供試のグリースを分析した結果、検出された金属元素は、油中金属濃度の結果表に示すように、鉄、鉛、クロム、アンチモン、ニッケル、錫、リン、亜鉛、カルシウム、バリウム、アルミニウム、ケイ素、ナトリウム、マグネシウム、ホウ素でした。これらの検出された金属元素から発生箇所を推定すると鉄、鉛、クロム、アンチモン、ニッケル、錫・軸受等リン、亜鉛、バリウム・グリース添加剤カルシウム、アルミニウム、ナトリウム、マグネシウム、ホウ素・増ちょう剤ケイ素・外部混入異物であると思われます。このうち、機械部品が摩耗したと思われる元素はのグループです。フェログラフィー摩耗粒子の形態で比較的多く観察された粒子は、潤滑状態が正常な場合に発生する摩耗粒子、繰返し応力を受けて発生する疲労摩耗粒子でした。このような摩耗粒子が観察された場合には、潤滑部では正常なマイルド摩耗と疲労による疲労摩耗が発生していることが分かります。グリースの物理的性状【評価：A】IRの結果、新グリースのIRスペクトルと一致しない箇所が確認されました。異種グリースの混入またはグリース名の誤りなどが考えられます。【評価：B－】当該軸受は、軸受表面に疲労摩耗によるμm前後の剥離痕が発生していると思われることから、再分析による傾向監視が必要と判断します。現在のところ軸受は継続使用可能な状態にあると判断しますが、疲労摩耗の発生が確認されたため、定期的に分析を実施し、摩耗の進行状況を確認することを推奨します。なお、異種グリースの混入の有無とグリース名の再確認をお願いいたします。
報告№109-09136 報告№113-00211 | 分析№109-001160 分析№113-000805 | 113-000805_date130912 | グリースグリースの酸化劣化はありませんが、ちょう度の低下が確認されました。ギヤギヤは継続使用可能な状態にあると判断します。但し、定期的な分析により今後の摩耗進行の有無を確認することを推奨します。新グリース入替または適時給脂ちょう度の低下がみられ、グリースが硬化していることが確認されました。硬化したグリースを使用した場合、油分の流動性がなくなり、ギヤ歯面等で良好な油膜が保持されにくくなる可能性があるため、新グリースの入替または適時給脂を推奨します。定期的な分析摩耗粒子の形態観察で、疲労摩耗が観察されたことから、今後の摩耗進行を監視するため、定期的に分析を実施することを推奨します。はフェログラフィーおよびSOAP／D-SOAPの結果から総合的に判断した結果、継続使用は可能ですが、今後の機器の機能を確認するためにも傾向管理が有用と考えます。フェログラフィー【定性分析：摩耗粒子および摩耗形態観察】分析結果から観察された代表的な粒子は、以下の通りでした。疲労摩耗粒子・繰返し応力を受けて発生。Iカップリング発光分光分析【SOAP／D-SOAP】検出された金属元素から発生箇所を推定すると、以下の通りでした。鉄、鉛、銅、ニッケル、錫・ギヤ歯面リン、亜鉛、カルシウム、バリウム、アルミニウム、ナトリウム、マグネシウム・添加剤、増ちょう剤、外部混入異物グリースの物理的性状全酸価、IRの各データは、良好でした。尚、滴点は試料量が少なかったため測定できませんでした。ちょう度ちょう度は、と当社推奨の管理下限値以下にあり、グリースの硬化が確認されました。
報告№105-8011 報告№105-0118 | 分析№105-00505 分析№105-00781 | 105-00781 | 目的本設備は、平成年～月の定修・更油後の試運転時に振動が発生したため、ベアリングを含む回転体を交換した。交換する際に、ベアリング内輪軌道面に油の焼き付きの様な状態が観察された。これを受け、トライボ診断を実施し、振動発生の原因と今後の対策を検討することを目的とする。また、油の性状・汚染状態・摩耗状態も併せて確認する。結果および考察分析の結果、ベアリング軌道面の摩耗は確認されなかったが、光学顕微鏡写真の結果、スラッジの発生が確認された。このことから、油が熱または高い圧力を受けたことが確認でき、ベアリング軌道面で局部的に高い圧力が発生していたものと推定された。更に、を示す粘度、水分、全酸価の各データが良好であり、振動発生の原因が潤滑油の性能低下ではないと考えられる。結論および対策以上のことから、振動発生の原因は潤滑油の性能低下によるものではなく、可能性が高いのは、組付調整が不十分であった可能性が高いと思われる。したがって、対策は組付調整をやり直すとともに試運転時に振動測定および解析を実施し、組付けの良否を確認することを推奨する。尚、内輪軌道面に見られた油の焼き付きの様な状態は、振動により内輪軌道面で局部的に高い圧力となる箇所ができ、その高圧力下に閉じ込められた油が炭化したものと推定された。汚染度の改善最後に、、は、良好な状態にあることが確認できたものの、油の汚染度が高く、油を清浄な状態に改善することを推奨する。
報告№102-6072 | 分析№102-01289 | 102-01289 | 濾過前の試料油を分析した結果、フェログラフィーを除く項目は良好でした。フェログラフィーの結果、摩耗過酷度を示すIs値がの乗と高い値であり、摩耗粒子形態観察の結果、金属接触が厳しい場合に発生するシビア粒子、摩擦熱が高い場合に発生する球状粒子が、前回に比較してやや多く見られたことから、汚染要因は、摩耗粒子によるものと考えられました。揚水発電である本試料の場合、軸受は正転、逆転の繰り返しが行われますので正転のみの軸受よりは過酷な使用環境にあるとあると考えられます。前回データから約ヶ月経過した今回の分析結果のデータは、汚染粒子数が約倍から倍に増加していました。Is値が一桁上昇したことと、摩耗粒子の形態観察結果に黒色酸化摩耗粒子が観察され、また、D－SOAPで錫が検出された事から軸受と軸受を支持している周辺が摩耗して発生したと考えられます。鉄系の摩耗粒子は、シビア摩耗粒子と呼ぶμmを超すサイズも見られていることから軸受の台金を支持している勘合部などが摩耗していると推定されます。この摩耗は、現在のところ正常な範囲にあると思われます。但し、摩耗の原因は濾過だけでは、取り除くことが出来ませんので、運転開始後、ヶ月経過した時点で再度分析を実施し、汚染状況及び摩耗の進行状況を確認されることを推奨します。
報告№109-09136 報告№114-00224 | 分析№109-001160 分析№114-000763 | 114-000763 | 軸受は継続使用可能な状態にあると判断します。但し、SOAPの結果で銅が検出され始めていることから、以下の対策を推奨します。油劣化の確認今後、別紙鉱油の酸化に対する金属触媒の影響に示すように、銅濃度の増加に伴い潤滑油の酸化劣化速度が増大する可能性があるため、油劣化の進行状況を確認することを推奨します。異常摩耗の早期発見のパラメータであるIs値は、前回の-レベルから-レベル低下し、正常です。但し、銅の溶出・摩耗が認められたため、定期的に潤滑油分析を実施し、摩耗推移を監視することが有用と考えます。銅を使用した箇所の溶出・摩耗SOAPの結果、銅がppm検出されたことから、銅を使用した箇所の溶出・摩耗が懸念されます。前回に比較して銅の検出濃度は同程度であることから、現状の溶出・摩耗は安定していると考えられます。但し、今後、更に銅濃度が増加するようであれば、別紙鉱油の酸化に対する金属触媒の影響に示すように潤滑油の酸化劣化速度が増大する可能性があることに留意下さい。計数汚染度は、前回のNAS級から等級に変化はなく、重量汚染度は.mg/mlから.mg/mlに増加しているものの、共に当社推奨の管理限界値以下であり、良好です。
報告№105-0042 | 分析№105-00295 | 105-00295 | 潤滑油中に含まれる摩耗粒子から機器の潤滑状態を確認することを目的に、年に度の更油時期をとらえ潤滑油中の摩耗粒子によるトライボ診断を実施しました。分析の結果、今回は、前回観察された切削粒子はほとんど観察されず、その殆どは比較的小さな粒子で、特徴的な形態から主にギヤ歯面から発生していると考えられました。ギヤ歯面で発生している摩耗は、現在のところ急激に進行する状況ではないと思われますが、SOAP／D－SOAPの鉄濃度がやや高く、また、異常摩耗の早期発見パラメータであるIs値がの乗領域にあり、摩耗は徐々に進行していることが確認されました。一方、前回に比較して油劣化の兆候を示す全酸価がmgKOH/gから.mgKOH/gに減少していました。SOAPの結果で油の添加剤成分であるリンが減少していることから、油の添加剤成分の消耗により全酸価が減少しているものと考えられます。今後、添加剤の消耗に伴い基油が劣化し始めることが考えられるため注意が必要です。今後は、ギヤの摩耗の進行および油の劣化状況を確認するため、～ヶ月後に再度トライボ診断を実施されることを推奨します。これらのことは、異常摩耗の早期発見パラメータであるフェログラフィーのIs値がの乗とやや高いこと摩耗粒子形態観察の結果、μmサイズの摩耗粒子が多く観察されたことSOAP／D－SOAPの結果、鉄濃度がやや高いこと以上のことから判断しました。
報告№104-0378 報告№105-4527 | 分析№104-02669 分析№105-00938 | 105-00938 | 本試験は、軸受の潤滑状態を確認することを目的としました。尚、参考に同型設備である缶水循環ポンプB号機の摩耗状況と比較しました。分析の結果、異物の噛み込みによる内輪、外輪軌道面および保持器の摩耗が発生しているものの、ころがり軸受の寿命を示すフレーキングの発生は確認されず、継続使用可能な状態にあることが確認されました。尚、SOAP／D－SOAPの結果で、鉄及び銅濃度がB号機に比較して低く、摩耗の程度は軽微であると判断できますが、外部から混入した異物の影響による摩耗の進行を予防するために、可能であれば濾過を実施されること推奨します。これらのことは、計数汚染度がNAS級と当社推奨の管理限界値に到達したことD－SOAPの結果、鉄および銅が検出されたこと異常摩耗の早期発見パラメータであるフェログラフィーのIs値がの乗と良好の範囲にあるものの、摩耗粒子形態観察の結果、金属接触が厳しい場合に発生するシビア粒子、保持器の摩耗により発生する銅合金が観察されたこと以上のことから判断しました。
報告№107-4517 報告№107-4522 | 分析№107-00829 分析№107-00985 | 107-00985 | 分析の結果、本軸受は継続使用可能な状態にあると判断します。これらのことは、異常摩耗の早期発見パラメータであるIs値がの乗とやや高いものの、ベアリング軌道面から発生した摩耗粒子はマイルドな潤滑状態で発生した摩耗粒子であり、潤滑状態は良好な状態で進行していると考えられること鉄濃度から計算したフレーキングの発生面積が内輪軌道面の面積の凡そ.％であること以上のことから判断しました。
報告№109-09136 報告№112-00624 | 分析№109-001160 分析№112-002687 | 112-002687 | 潤滑油は継続使用可能な状態にあると判断します。粘度、全酸価、IR、RBOTの各データは良好でした。油の余寿命は、使用油の使用期間または使用時間が不明であったため、ご依頼の油の余寿命に関する検討は行えませんでした。ただし、今回の結果がmin、新油値がminであったことから、酸化防止剤の残存量は％でした。可能であれば、使用期間、あるいは使用時間の情報をご提供下さい。水分は良好でした。
報告№109-09249 報告№112-00274 | 分析№109-001747 分析№112-001111 | 112-001111 | 潤滑油および軸受は継続使用可能な状態にあると判断します。但し、今後も摩耗の進行を傾向監視するため、以下の対策を推奨します。定期的な分析摩耗の進行を監視するため、定期的に分析を実施し、分析データによる摩耗の進行状況を確認することを推奨します。軸受メタルの情報提供本設備がすべり軸受である場合、今後軸受メタルの摩耗が進行すると、摩耗程度を評価する必要がありますので、次回分析時には、メタルサイズ、回転数、直近のメタル交換からの運転時間をお知らせください。はフェログラフィーおよびSOAP／D-SOAPの結果から総合的に判断した結果、やや厳しい状態にあると考えられます。フェログラフィー【定量分析：Is値】Is値は異常摩耗の早期発見パラメータのつで、摩耗粒子を定量化するために用います。今回のIs値はの乗と低い値でした。フェログラフィー【定性分析：摩耗粒子および摩耗形態観察】分析結果から比較的多く観察された粒子は、以下の通りでした。正常な摩耗粒子・潤滑状態が正常なマイルド摩耗により発生。Iカップリング発光分光分析【SOAP／D-SOAP】検出された金属元素から発生箇所を推定すると、以下の通りでした。鉄、鉛、銅、アンチモン、錫、亜鉛・軸受等カルシウム、バリウム、ケイ素、ナトリウム・外部混入異物亜鉛を使用した箇所の溶出・摩耗亜鉛が金属濃度でppm、金属濃度で検出されました。亜鉛を使用した箇所の溶出・摩耗が発生していると思われます。亜鉛メッキ等であった場合、耐食性が低下して腐食に進展することが懸念されます。水分、汚染粒子数、汚染度物重量は共に良好でした。．粘度、酸価、酸化安定度、有機物・有機化合物の各データは良好でした。分析結果特性低下特性低下に係るパラメータの分析結果は良好と判断します。粘度粘度はmm/sと新油値mm/sに対する粘度変化率は-％で、当社推奨の管理限界値である±％以内にあり、良好と判断します。酸価添加油の酸価は、油メーカによって初期値が違うため統一した管理基準を設定するのが困難であることから、当社では管理限界値を設定しておらず、新油分析値との比較及び他の分析項目の結果より酸価の状態判断を行います。その結果、酸価は.mgKOH/gと新油値.mgKOH/g以下にあることから、良好と判断します。酸化安定度酸化安定度はminであり、当社推奨の管理限界値のmin以上であることから良好と判断します。有機物・有機化合物有機物・有機化合物は、IRチャートによる新油分析値との比較の結果、cm-付近に劣化の兆候を示すカルボン酸の吸収が確認されていないことから、良好と判断します。色相はLでした。汚染に係るパラメータの分析結果は良好と判断します。水分は.ppmであり、当社推奨の管理限界値の以下であることから良好と判断します。汚染粒子数はNAS級であり、当社推奨の管理限界値のNAS級以下であることから良好と判断します。汚染度物重量はmg/mlであり、当社推奨の管理限界値のmg/ml以下であることから良好と判断します。摩耗金属濃度およびで軸受メタルの主成分である錫が比較的高い値でした。異常摩耗の早期発見パラメータであるフェログラフィーのIs値がの乗と良好の範囲にあったことから、潤滑箇所の潤滑状態は正常と判断します。金属濃度SOAP法により金属濃度を測定した結果、潤滑箇所で発生する金属接触によって検出される鉛がppm、銅がppm、錫がppm、亜鉛がppm、外部から混入したと思われるバリウムがppm検出されました。金属濃度酸溶解法により金属濃度を測定した結果、潤滑箇所で発生する金属接触によって検出される鉄が、鉛が、銅が、アンチモンが、錫がppm、亜鉛が、外部から混入したと思われるカルシウムが、バリウムが、ナトリウムが検出されました。
報告№108-5071 報告№110-00637 | 分析№108-02721 分析№110-002880 | 110-002880 | 潤滑油は継続続使用可能な状態にあると判断します。但し、水分が前回同様に新油に比較して高い値を示しています。使用油であるAlphasynPGは、ポリグリコールベースの合成ギヤオイルであるため、水分を吸収しやすい特性があります。今後も定期的な分析により、水分濃度の増加とともに水分の影響による腐食摩耗の発生に注意し管理されることを推奨します。分析結果水分が新油に比較して高い値でした。粘度粘度はmm/sと新油値.mm/sに比較して、粘度変化率は-.％で、当社推奨の管理限界値である±％以内にあり、良好と判断します。泡立ち試験泡立ち試験は-であり、良好と判断します。水分はppmと新油値より高い値でした。全酸価全酸価は.mgKOH/gと新油値.mgKOH/g以下であり、良好と判断します。
報告№108-6013 報告№108-7504 | 分析№108-00576 分析№108-00785 | 108-00785 | 初期試験を実施した結果、観察された摩耗粒子から本試料には初期のなじみ摩耗が発生していたと考えられました。今回のようになじみ過程でシビア粒子が観察された場合は、なじみ過程が正常に終了していない場合があり、異常摩耗に進展することも懸念する必要があります。なじみ過程が正常な状態で終了した場合、シビア粒子は観察されることが少なく、従って、今回のなじみ過程では、局部的な金属接触がごく一部で発生したと考えられます。この接触が、既に正常な状態に推移しているか、或いは、進行しているのかを確認するため、ヶ月毎にあと回の初期試験を実施することを推奨します。これらのことは、異常摩耗の早期発見パラメータであるフェログラフィーのIs値がの乗と良好の範囲にあるものの、摩耗粒子の形態観察の結果、金属接触が厳しい場合に発生するμmサイズのシビア粒子が観察されたことD－SOAPの結果、鉄および軸受メタルの主成分である錫が検出されたこと以上のことから判断しました。
報告№109-09136 報告№112-00360 | 分析№109-001160 分析№112-001422 | 112-001422 | 軸受は継続使用可能な状態にあると判断します。但し、油中の汚染度がやや高いことから、今後も摩耗の進行を傾向監視するため、以下の対策を推奨します。定期的な分析摩耗の進行を監視するため、定期的に分析を実施し、分析データによる摩耗の進行状況を確認することを推奨します。はフェログラフィーおよびSOAP／D-SOAPの結果から総合的に判断した結果、正常な状態にあると考えられます。フェログラフィー【定量分析：Is値】Is値は異常摩耗の早期発見パラメータのつで、摩耗粒子を定量化するために用います。前回に比較してIs値はの乗から乗に低下し、低い値でした。フェログラフィー【定性分析：摩耗粒子および摩耗形態観察】分析結果から比較的多く観察された粒子は、以下の通りでした。正常な摩耗粒子・潤滑状態が正常なマイルド摩耗により発生。Iカップリング発光分光分析【SOAP／D-SOAP】検出された金属元素から発生箇所を推定すると、以下の通りでした。鉄・軸受等リン・添加剤カルシウム、ナトリウム・外部混入異物前回に比較して計数汚染度はNAS級からNAS級にランク上昇し、当社推奨の管理限界値以下にあるものの、やや高い値でした。フィルタ表面の異物観察で鉄錆、砂等が観察されたことから、汚染度が高い要因は、摩耗と外部混入異物の影響と思われます。分析結果計数汚染度は当社推奨の管理限界値以下にあるものの、やや高い値でした。計数汚染度計数汚染度はNAS級と当社推奨の管理限界値のNAS級以下にあるものの、やや高い値でした。重量汚染度はmg/mlでした。は正常と判断します。SOAPSOAPの結果、摩耗により発生する鉄が検出されていないことから、良好と判断します。D-SOAPD-SOAPの結果、摩耗により発生する鉄が検出されました。フェログラフィー異常摩耗の早期発見パラメータであるフェログラフィーのIs値がの乗と良好の範囲にあることから、摩耗状態は正常と判断します。
報告№105-6050 報告№105-0304 | 分析№105-01529 分析№105-01945 | 105-01945 | 分析の結果、摩耗粒子形態観察でベアリング軌道面から発生した鉄系の摩耗粒子が観察されたものの、異常な摩耗状態を示す摩耗粒子は観察されていないことから、ベアリング軌道面は良好な状態にあると判断します。又、SOAPの結果、ナトリウムが検出されず、マグネシウムの検出量が僅かであり、海水混入の可能性は低いと判断します。尚、報告書の管理表中に示しているSOAP／D-SOAPは、グリース潤滑の場合、摩耗粒子が均一に分散していないため、測定値が大きく変動することがありますので参考値としてお考え下さい。
報告№102-8011 | 分析№102-00169 | 102-00169 | 考察採油は、油槽中層部付近から停止中に採油したため、診断対象とする摩耗粒子サイズは、既に沈降していた可能性があります。にもかかわらず、分析の結果では、～μmが約個/mlも検出されました。又、D－SOAPの結果から計算によって求めた軸受表面の摩耗深さは平均μmであり、この二つのことからスラスト軸受表面は、厳しい潤滑状態にあったと推定されます。良好な流体潤滑状態では、スラストランナーと軸受表面の間に油膜が形成され、金属接触は発生しません。そのため、油中には摩耗粒子の発生が非常に少なく、今回のような汚染状態にはなりにくいのが、一般的に言う流体潤滑です。今回の分析結果は、主機運転中の平均的で代表的な濃度を採油したとは言えず、油槽底部からの採油情報も併せて判断する必要があるとは思われますが、その中にあって、異常を示すシビア粒子、球状粒子、フリクションポリマなどが多く見られていることから、軸受表面は部分的な鏡面状態になっていると推定されます。この油は継続使用可能な状態にあると判断します。粘度は良好と判断します。粘度はmm/sと新油値mm/sに比較して、粘度変化率は-％で、管理限界値である％以内にあり、良好と判断します。水分は良好と判断します。水分はppmと管理限界値の以下であり、良好と判断します。全酸価は良好と判断します。全酸価は.mgKOH/gと新油値.mgKOH/g以内にあり、良好と判断します。IRは良好と判断します。IRはチャートに示すように油劣化の兆候を示すカルボン酸が確認されず良好と判断します。RBOTは良好と判断します。RBOTは、minと新油値minの％と管理限界値の％以上あり、良好と判断します。計数汚染度はNAS級とやや汚染されていました。計数汚染度の結果、～μmレンジがNAS級とμm未満の小さな粒子が多いことが確認されました。重量汚染度はmg/mlと汚染されていました。重量汚染度はmg/mlと当社推奨の管理目安のmg/mlを超えており、非常に汚染されていました。光学顕微鏡写真に示すように、茶色のスラッジが多く見られることから、油温が高い状態で使用されているものと判断します。機器の潤滑状態軸受メタルの摩耗が進行しつつあることが確認されました。D－SOAPの結果、メタルの摩耗が確認されました。油中の金属粒子濃度を分析するSOAP及びD-SOAPの結果、軸受メタルの摩耗により発生したと考えられる錫が多く検出されました。SOAPの錫濃度と油量リットルとして摩耗量を下式により計算しました。 ・式 .cmとなります。従いまして、下図のような体積をもつ金属片が摩耗した計算となります。この体積を軸受メタルの摩耗面積で割りますと平均的な摩耗深さとなります。ご提供いただいた軸受の情報より、枚当りの軸受表面積が.cmでメタル枚数が枚ですので、総面積はcmとなります。この総面積の分の程度が摩耗面積と考えることが出来ますので、その面積は.cmです。したがって、摩耗体積.cmを摩耗面積.cmで割りますのでと平均的な摩耗深さはμmとなります。仮に、軸受使用開始時の表面粗さを、一般的なsとするとその粗さの分のが摩耗した計算になります。フェログラフィーの結果、メタルの摩耗が確認されました。摩耗の過酷度を示すフェログラフィーのIs値がと良好な領域にあるものの、摩耗粒子の形態観察の結果、ホワイトメタル、アルミニウム合金、銅合金、黒錆、シビア粒子が見られました。これらのことから、油膜切れにより、スラストランナーとメタルの接触が発生していたことが確認されました。一方、アルミニウム合金がやや多く見られており、この粒子はラビリンスと主軸の接触により発生した可能性がありますので、ラビリンスと主軸との接触の有無をご確認下さい。
報告№108-0255 報告№108-0255 |  | 108-01848_1849 | 油の汚染度、は、全て良好な状態にあると判断します。但し、を示す粘度、全酸価、IRは、新油データが当社データベースになかったため、判定できませんでした。これらの項目は、新油との比較が必要ですので、現在使用している貴社保有の新油をご提供下さい。濾過効率は油清浄機入口に比較して出口の粒子数が若干大きな値を示しており、濾過効率を求めることができませんでした。を示す粘度、全酸価、IRは、新油データが当社データベースになかったため、判定できませんでした。これらの項目は、新油との比較が必要ですので、現在使用している貴社保有の新油をご提供下さい。油清浄機の濾過効率による油汚染度管理に関する考察油清浄機の濾過効率の指標であるβ値を確認するため、油清浄機の入口側と出口側の配管より採油を実施し、計数汚染度を実施しました。その結果を下表に示します。 ・ここで、 EMBEDExcel.Sheet.表に示す通り、油清浄機入口に比較して出口の粒子数が若干大きな値を示しており、濾過効率を求めることができませんでした。油清浄機の入口と出口の粒子数を比較し、濾過後の出口側の粒子数が多くなる現象が見られた場合、その原因として、油清浄機の濾過材の交換時期を迎えた採油配管の排油が十分ではなく、配管内に滞留していた錆などの汚染粒子が混入した状態で採油した採油試料が入れ替わった事などが考えられます。軸受の潤滑状態本機器は、油清浄機が設置されており、油中粒子数は常に除去されています。今回の分析では上述したとおり、入口側と出口側の汚染度データが逆転していたため油清浄機の濾過効率を求められず、定量的な評価はできませんでした。そこで、今回は油中の摩耗粒子の形態から摩耗状況を確認しました。油清浄機入口の油中の摩耗粒子を詳細に観察した結果、外部から混入したと思われる鉄錆、砂等の異物が多く観察されているため、汚染の原因は、摩耗ではなく外部混入異物であるため、潤滑状態は正常な状態にあると考えられました。
報告№107-0287 報告№107-0347 | 分析№107-01519 分析№107-01828 | 107-01828 | 濾過前の試料油を分析した結果、前回と同様に摩耗粒子形態観察でμm以下の鉄系摩耗粒子が多く観察されました。D－SOAPの結果、前回に比較して鉄がから.ppmに増加していました。計数汚染度がNAS級と非常に良好の範囲にあるものの、前回から計数汚染度はランク増加し、D－SOAPの鉄濃度が僅かですが増加傾向にあることから、サーボシリンダ内壁やポンプ内部で摩耗が進行しつつあると考えられました。これらの障害発生に対する弊害を勘案の上、ヶ月後に再度分析を実施し、汚染状況及び摩耗の進行状況を確認されることを推奨します。
報告№109-09014 報告№109-09014 | 分析№109-000358 分析№109-000358 | 109-000358 | 、汚染度、軸受の潤滑状態を確認する。今回の採油は、対象設備の停止中に排油口から実施しているため、別紙油中粒子の沈降の影響に示すように、沈降の影響を受けて分析データが高濃度に出る可能性があります。今回の分析は、以上のことを踏まえて結果を検討します。汚染度および軸受の潤滑状態分析の結果、異常摩耗の早期発見パラメータであるフェログラフィーのIs値がの乗とやや高く、摩耗粒子の形態観察で異物の噛み込みなどで発生する切削粒子、疲労摩耗粒子が多く観察されたことから、摩耗形態は切削摩耗と疲労摩耗が混在していることが分かりました。さらに、SOAP／D－SOAPで鉄が検出されました。観察された摩耗形態の中で切削摩耗は、異物が混入していない状態に比較して摩耗進行速度が速く注意が必要です。転がり軸受でこの摩耗形態が発生した場合、寿命が分の程度に低下することも知られています。再分析の時期を理論的に求めたところ、最短で約時間となりました。この時間は、油中汚染物が均一になるために必要とする時間であり、この時間を経過すれば、再分析の結果から状態の傾向を確認することが可能となります。そのため、試運転などで数時間の運転が可能であれば、より的確に状況が確認できますので再分析を推奨します。を示す粘度、水分、全酸価、IR、RBOTの各データは良好の範囲にあることから、この油は継続使用可能と判断します。
報告№109-09136 報告№110-00783 | 分析№109-001160 分析№110-003750 | 110-003750 | Iカップリング発光分光分析供試のタービン油をSOAP／D－SOAPで分析した結果、銅、錫、亜鉛、カルシウム、バリウム、アルミニウム、ケイ素、ナトリウムが検出されました。これらの検出された金属元素から発生箇所を推定すると銅、錫・軸受等バリウム・オイル添加剤亜鉛、カルシウム、アルミニウム、ケイ素、ナトリウム・外部混入異物であると思われます。このうち、機械部品が摩耗したと思われる元素はのグループです。フェログラフィー異常摩耗の早期発見パラメータとして摩耗粒子を定量化して評価するフェログラフィーのIs値は、前回ののマイナス乗からマイナス乗に低下しており、摩耗が安定していることを示していました。摩耗粒子の形態で比較的多く観察された粒子は、潤滑状態が正常な場合に発生する摩耗粒子でした。このような摩耗粒子が観察された場合には、潤滑部で発生している摩耗は、正常なマイルド摩耗であることが分かります。前回に比較して計数汚染度はNAS級からNAS級にランク増加し、やや高い値でした。粒子分布を見るとμm以上の粒子が多く、フィルタ表面の異物観察で～μmサイズの金属片、鉄錆、砂等が観察されたことから、汚染度が高い要因は、摩耗と外部混入異物の影響と思われます。粘度、水分、全酸価、IR、RBOTの各データは良好でした。軸受および潤滑油は継続使用可能な状態にあると判断します。但し、油中の汚染度が高いことから、傾向監視により汚染度および摩耗の進行状況確認することを推奨します。
報告№109-09136 報告№110-00759 | 分析№109-001160 分析№110-003619 | 110-003619 | フェログラフィー異常摩耗の早期発見パラメータとして摩耗粒子を定量化して評価するフェログラフィーのIs値は、潤滑状態がやや厳しいの乗でした。摩耗粒子の形態で比較的多く観察された粒子は、潤滑状態が正常な場合に発生する摩耗粒子、金属潤滑部が局部的に油膜切れを起して発生するシビア粒子、局部的に高圧・高温となる場合に発生するフリクションポリマ、ギヤ歯面などの潤滑面以外から混入したと思われる鉄錆等でした。このような摩耗粒子が観察された場合には、潤滑部では正常なマイルド摩耗とやや厳しい摩耗による凝着摩耗が発生し、そして局部的ではあるものの高圧・高温の箇所が発生していることも分かります。フリクションポリマは、潤滑油がギヤ歯面に押し込められ高圧状態になると同時に、圧縮熱により高温状態になった結果、基油自身が重合反応を起こし生成することが知られています。そのため、高圧高温状態の解消がなされなければ、潤滑油の劣化が進行し、粘度上昇に因る潤滑異常に進展する場合があります。計数汚染度は当社推奨の管理限界値を超えていました。フェログラフィーで摩耗粒子や鉄錆などが観察されたことから、汚染度が高い要因は、摩耗とギヤ歯面などの潤滑面以外から混入した異物の影響と思われます。粘度、全酸価の各データは良好でした。減速機および潤滑油は、現在のところ継続使用可能な状態にあると判断できますが、今後も摩耗の進行が継続することが懸念されるため、定期的に分析を実施し、摩耗の進行状況を確認することを推奨します。
報告№105-0223 報告№105-0223 | 分析№105-01505 分析№105-01505 | 105-01505 | 分析の結果、摩耗粒子形態観察で局部的に高圧・高温となる場合に発生するフリクションポリマがやや多く観察されました。転がり軸受軌道面では、摩擦熱が高い箇所が発生していると思われます。今後は、高い摩擦熱の影響で進行する油の劣化に注意が必要です。次回分析は、ヶ月以内に再度分析を実施し、油の劣化状況及び摩耗の進行状況を確認されることを推奨します。この油は継続使用可能と判断します。粘度は良好と判断します。粘度は.mm/sと管理限界値以内にあり、良好と判断します。水分は良好と判断します。水分はと管理限界値の以下にあり、良好と判断します。全酸価は良好と判断します。全酸価は.mgKOH/gと新油データの.mgKOH/gに比較して僅かに上昇しているものの、良好と判断します。IRは良好と判断します。IRの結果、油劣化の兆候を示すカルボン酸の吸収が確認されていないことから、継続使用可能な状態にあると考えられます。計数汚染度、重量汚染度、共に良好と判断します。計数汚染度は良好と判断します。計数汚染度はNAS級と当社推奨の管理限界値のNAS級以内にあり良好と判断します。重量汚染度は良好と判断します。重量汚染度は.mg/mlと当社推奨の管理限界値のmg/ml以内にあり、良好と判断します。機器の潤滑状態フェログラフィーの結果、異常摩耗の早期発見パラメータであるIs値がの乗と良好の範囲にあるものの、摩耗粒子形態観察で局部的に高圧・高温となる場合に発生するフリクションポリマがやや多く観察されました。SOAPの結果、良好と判断します。SOAPの結果、油の添加剤成分である亜鉛、外部から混入したと思われるケイ素が検出されました。D－SOAPの結果、良好と判断します。D－SOAPの結果、摩耗により発生した鉄、外部から混入したと思われるカルシウム、ナトリウムが検出されました。フェログラフィーの結果、摩耗粒子形態観察で局部的に高圧・高温となる場合に発生するフリクションポリマがやや多く観察されました。フェログラフィーの結果、異常摩耗の早期発見パラメータであるIs値がの乗と良好の範囲にあるものの、摩耗粒子形態観察で局部的に高圧・高温となる場合に発生するフリクションポリマがやや多く観察されました。
報告№109-09136 報告№112-00606 | 分析№109-001160 分析№112-002579 | 112-002579 | は良好でした。但し、については、当社に新油データがないことから、以下の対策を推奨します。新油との比較による評価を示す粘度、水分、酸価のデータは新油データを基準として評価しています。今回は当社に新油データがなかったため判断できませんでしたが、今後評価する場合は、使用している新油を同時に分析することをご検討下さい。最適な採油方法本試料油は、機器停止中に油槽上部給油口から採油されているため、分析データが低濃度に出ていると推定されます。正確なデータによる診断を行うためにも、今後の採油は、極力運転中もしくは停止直後の油槽中層部から実施されることを推奨します。計数汚染度、重量汚染度は共に良好でした。粘度は良好でした。粘度粘度は、mm/sと新油カタログ値mm/sに比較して、粘度変化率は+.％で、当社推奨の管理限界値である±％以内にあり、良好と判断します。水分は、ppmでした。当社に新油データがないため、比較が出来ず評価することが出来ませんでした。酸価は、mgKOH/gでした。当社に新油データがないため、比較が出来ず評価することが出来ませんでした。
報告№109-09136 報告№113-00149 | 分析№109-001160 分析№113-000548 | 113-000548 | 潤滑油および減速機は継続使用可能な状態にあると判断します。但し、油中の汚染度がやや高いことから、今後も引き続き定期的な分析による傾向監視を推奨します。定期的な分析今後懸念される汚染度の増加および疲労摩耗の進行を監視するため、定期的に分析を実施することを推奨します。はフェログラフィーおよびSOAP-Tの結果から総合的に判断した結果、継続使用は可能ですが、今後の機器の機能を確認するためにも傾向管理が有用と考えます。フェログラフィー【定量分析：Is値】Is値は異常摩耗の早期発見パラメータのつで、摩耗程度を定量化するために用います。Is値は前回に比較しての乗から変化はなく、低い値でした。フェログラフィー【定性分析：摩耗粒子および摩耗形態観察】分析結果から観察された代表的な粒子は、以下の通りでした。切削粒子・異物や金属表面の微小突起による切削摩耗により発生。疲労摩耗粒子・繰返し応力を受けて発生。観察された摩耗粒子の中でも切削粒子は、将来的な摩耗の進行に繋がる可能性を示唆しているため、傾向監視が必要と思われます。減速機で切削摩耗が発生した場合、減速機内部で使用されている転がり軸受が切削摩耗により生じた軌道面の損傷が起点となって寿命が分の程度に低下することがあることから、切削摩耗には十分注意する必要があります。切削摩耗の発生原因となる混入異物が残留している場合、この異物により切削摩耗が継続して発生する可能性があります。Iカップリング発光分光分析【SOAP-T】検出された金属元素から発生箇所を推定すると、以下の通りでした。鉄、錫、亜鉛・ギヤ、軸受等リン、モリブデン・添加剤カルシウム、バリウム、アルミニウム、ケイ素、ナトリウム・外部混入異物バックラッシ増加量による評価トライボ診断では、油中摩耗粒子濃度からバックラッシの増加量を求め、初期のバックラッシに増加量を加え、その合計を設計許容値と比較し減速機の余寿命を判断します。本減速機の構造から摩耗が進行しやすい箇所と推定されるのは、スパイラルベベルギヤとスパイラルベベルピニオンの歯面と考えられ、その部分のバックラッシ増加量を求めました。計算の結果、本減速機のSBGとSBP間のバックラッシの増加量は、時間の稼働時間で約μmとなりました。この増加量は、初期バックラッシをμmとして今回解析結果のバックラッシ増加分μmを加えてもμmとなり、良好な状態にあると考えられます。計数汚染度は前回に比較して、NAS級からNAS級にランク低下し、当社推奨の管理限界値以下にあるものの、やや高い値でした。SOAP-Tで油の添加剤成分であるリンが検出され、フィルタ表面の異物観察で粘ちょう物、金属片、鉄錆、砂等が観察されたことから、汚染度が高い要因は、摩耗とスラッジ、そして外部混入異物の影響と思われます。粘度、水分、酸価、IRの各データは良好でした。RBOTは、minと当社推奨の管理限界値であるmin以上であり、継続使用可能と判断できます。更油を実施した年月以降のRBOT値のデータの変化から余寿命を評価した結果、図RBOTの減少傾向に示す通り年月となりました。本試料油の添加剤は、一般にタービン油に比較して極圧添加剤や摩耗防止剤などの影響で、RBOTの試験結果が変動する傾向があります。そのため、ギヤ油の余寿命の評価を行うためには、RBOTの結果に加え、粘度、酸価、IRなどのデータを総合的に判断することが必要です。今回の分析結果からは、全てのデータは良好であり、本試料油は継続使用可能な状態にあると判断します。
報告№109-09501 報告№109-09501 | 分析№109-003044 分析№109-003044 | 109-003044 | 、汚染、潤滑状態は良好と判断します。潤滑油および対象設備は継続使用可能な状態にあると判断します。≪状態監視とパラメータ≫分析の目的および各分析のパラメータは以下の通りです。特性低下目的：油の分析結果から、や劣化傾向ならびに添加剤の消耗程度、残存寿命などを確認する。粘度JISK全酸価JISK赤外線吸収スペクトルJISK酸化安定度試験JISK汚染目的：油の分析結果から、砂塵あるいは水・異種油などによるや、異物混入の有無を確認する。水分JISK計数汚染度JISB重量汚染度JISB光学顕微鏡観察摩耗目的：油中の摩耗粒子を分析する事により、回転・摺動部の潤滑状態、摩耗劣化の程度、余寿命などを解析する。摩耗診断電子顕微鏡観察JISKX線マイクロアナリシス油中金属濃度）JISK≪分析結果≫特性低下粘度：良好粘度値mm/sの新油値mm/sに対する変化率は+％であり、当社推奨の管理限界値±％以内に留まっています。全酸価：良好全酸価は新油値の.mgKOH/g以内にあることから問題は無いと判断します。赤外線吸収スペクトル：良好酸化安定度試験：良好酸化安定度試験の結果、数値minは当社推奨の管理限界値min以上に留まっており、現時点での使用は可能と判断します。汚染水分：良好水分値ppmは当社推奨の管理限界値以内に留まっています。計数汚染度：良好計数汚染度はNAS級と当社推奨の管理限界値NAS級以内にあります。重量汚染度：良好重量汚染度は.mg/mlと当社推奨の管理限界値mg/ml以内にあります。光学顕微鏡観察：良好光学顕微鏡写真は捕捉された汚染物の量は少なく、スラッジは確認されませんでした。摩耗摩耗診断：良好摩耗診断の結果、異常摩耗の早期発見パラメータであるIs値がのマイナス乗と良好の範囲にあることから、潤滑状態は正常と判断します。電子顕微鏡観察・X線マイクロアナリシス：今回は実施していません。油中金属濃度：良好油中金属濃度の結果、油の添加剤成分として含まれている場合があるリン、外部から混入したと思われるナトリウムが検出されたものの微量であることから、良好と判断します。
報告№109-09136 報告№112-00759 | 分析№109-001160 分析№112-003409 | 112-003409 | 油の劣化は確認されず、汚染度も良好な範囲にあることから、潤滑油は継続使用可能な状態にあると判断します。軸受は継続使用可能な状態にあると判断します。最適な採油方法計数汚染度の粒子サイズの分布をみると、μ以上のサイズが多く、また油中には肉眼で確認できるサイズのシールテープが観察されました。これはドレンバルブから採油されているためと判断できます。正確なデータによる診断を行うためにも、今後の採油は、極力運転中もしくは停止直後の油槽中層部から実施されることを推奨します。フェログラフィーおよびSOAP／D-SOAPの結果から総合的に判断した結果、正常な状態にあると考えられます。フェログラフィー【定量分析：Is値】Is値は異常摩耗の早期発見パラメータのつで、摩耗粒子を定量化するために用います。今回のIs値は.と低い値でした。フェログラフィー【定性分析：摩耗粒子および摩耗形態観察】分析結果から観察された全ての粒子量は少でした。Iカップリング発光分光分析【SOAP/D-SOAP】検出された金属元素から発生箇所を推定すると、以下の通りでした。バリウム・添加剤カルシウム、ケイ素、ナトリウム・外部混入異物計数汚染度はNAS級、重量汚染度はmg/mlと、共に当社推奨の管理限界値以下にあり、良好でした。粘度、水分、酸価、IR、RBOTの各データは良好でした。分析結果は良好と判断します。粘度粘度はmm/sと新油値mm/sに比較して、粘度変化率は-％で、当社推奨の管理限界値である±％以内であり、良好と判断します。水分は.ppmと当社推奨の管理限界値の以下であり、良好と判断します。酸価は.mgKOH/gと新油値の.mgKOH/g以下であり、良好と判断します。IRIRの結果、油劣化の兆候を示すカルボン酸の吸収ピークが確認されていないことから、良好と判断します。RBOTRBOTはminと当社推奨の管理限界値のmin以上であり、良好と判断します。は良好と判断します。計数汚染度計数汚染度はNAS級と当社推奨の管理限界値のNAS級以下であり、良好と判断します。重量汚染度はmg/mlと当社推奨の管理限界値のmg/ml以下であり、良好と判断します。は正常と判断します。SOAPSOAPの結果、油の添加剤成分であるバリウムがppm、外部から混入したと思われるケイ素がppm検出されました。D-SOAPD-SOAPの結果、外部から混入したと思われるカルシウムが、ナトリウムが検出されました。フェログラフィー異常摩耗の早期発見パラメータであるフェログラフィーのIs値が.と良好の範囲にあり、摩耗状態は正常と判断します。
報告№108-0387 報告№108-0524 | 分析№108-02609 分析№108-03753 | 108-03753 | トライボ診断により、機器軸受の潤滑状態、潤滑油の劣化状態を診断する。分析の結果、摩耗は安定しており、軸受は継続使用可能と判断します。これらのことは、前回に比較して計数汚染度がNAS級からNAS級にランク減少したことD－SOAPで転がり軸受の摩耗により発生する鉄が検出されたものの、微量であること異常摩耗の早期発見パラメータであるフェログラフィーのIs値がのマイナス乗と良好の範囲にあること以上のことから判断しています。尚、を示す全酸価、IRの各データは良好の範囲にあることから、この油は継続使用可能と判断します。
報告№109-09136 報告№114-00256 | 分析№109-001160 分析№114-000894 | 114-000894 | 減速機は継続使用可能な状態にあると判断します。但し、疲労摩耗粒子が確認されたことから、以下の対策を推奨します。定期的な分析今後の進行が懸念される疲労摩耗の推移を監視するため、定期的な分析実施を推奨します。異常摩耗の早期発見のパラメータであるフェログラフィーのIs値は、レベルと正常です。但し、潤滑部の摩耗が認められたため、定期的に潤滑油分析を実施し、摩耗推移を監視することが有用と考えます。フェログラフィーで観察された代表的な粒子は以下の通りです。正常な摩耗粒子・潤滑状態が正常なマイルド摩耗により発生。疲労摩耗粒子・繰返し応力による金属疲労で発生。大型化するとフレーキングやスポーリングの発生が懸念されます。フリクションポリマ・局部的に高圧・高温となる場合に発生。SOAP/D-SOAPの結果、鉄が比較的高い値で検出されていることから、ギヤ歯面や軸受軌道面で摩耗が発生していると推定されます。計数汚染度は良好です。
報告№109-09249 報告№110-00298 | 分析№109-001747 分析№110-001156 | 110-001156 | 本試料は、汚染や摩耗に関するデータが異常として出やすいドレンバルブから採油されたにも関わらず、分析の結果は全ての分析項目の値が当社推奨の管理基準を満たしており、新油分析値との比較結果も問題となる値はなかったことから、油は継続使用可能な状態であり、また運転中における潤滑状態も正常であったものと判断します。分析結果特性低下特性低下に係るパラメータの分析結果は良好と判断します。粘度粘度はmm/sと新油値mm/sに対する粘度変化率は-％で、当社推奨の管理限界値である±％以内にあり、良好と判断します。全酸価添加タービン油の全酸価は、油メーカによって初期値が違うため統一した管理基準を設定するのが困難であることから、当社では管理限界値を設定しておらず、新油分析値との比較及び他の分析項目の結果より全酸価の状態判断を行います。その結果、全酸価は.mgKOH/gと新油値.mgKOH/gに比較して若干高くなっていますが、IRチャートに示すように劣化の兆候として現れるカルボン酸などの有機物・有機化合物の発生が確認されていないことから、異常のない値と判断します。酸化安定度酸化安定度はminであり、当社推奨の管理限界値のmin以上であることから良好と判断します。有機物・有機化合物有機物・有機化合物は、IRチャートによる新油分析値との比較の結果、cm-付近に劣化の兆候を示すカルボン酸の吸収が確認されていないことから、良好と判断します。色相はL.であり、新油値のL.に比較して変化はないことから、良好と判断します。汚染に係るパラメータの分析結果は良好と判断します。水分はppmであり、当社推奨の管理限界値の以下であることから良好と判断します。汚染粒子数はNAS級であり、当社推奨の管理限界値のNAS級以内であることから良好と判断します。汚染度物重量はmg/mlであり、当社推奨の管理限界値のmg/ml以内であることから良好と判断します。摩耗運転中における潤滑状態は正常であったものと判断します。異常摩耗の早期発見パラメータであるフェログラフィーのIs値がのマイナス乗と当社基準値と比較して良好の範囲にあったことから潤滑箇所の潤滑状態は正常と判断します。金属濃度SOAP法により金属濃度を測定した結果、外部から混入したと思われるケイ素がppmと僅かに検出されましたが良好と判断します。金属濃度酸溶解法により金属濃度を測定した結果、金属元素は検出されなかったことから、潤滑箇所で発生する金属接触による摩耗や、外部からの異物などの混入は見られず良好と判断します。
報告№109-09136 報告№113-00481 | 分析№109-001160 分析№113-002012 | 113-002012 | 潤滑油および軸受は継続使用可能な状態にあると判断します。但し、今後の摩耗進行の有無を確認するためにも傾向監視を継続することが有効です。定期的な分析今後懸念される切削摩耗、凝着摩耗、疲労摩耗の進行を監視するため、定期的に分析を実施することを推奨します。最適な採油方法本試料油は、機器停止中にドレンプラグから採油されているため、分析データが高濃度に出ていると推定されます。正確なデータによる診断を行うためにも、今後の採油は、極力運転中もしくは停止直後の油槽中層部から実施されることを推奨します。はフェログラフィーおよびSOAP／D-SOAPの結果から総合的に判断した結果、厳しい状態にあると考えられます。フェログラフィー【定量分析：Is値】Is値は異常摩耗の早期発見パラメータのつで、摩耗程度を定量化するために用います。今回のIs値はの乗と高い値でした。フェログラフィー【定性分析：摩耗粒子および摩耗形態観察】分析結果から比較的多く観察された粒子は、以下の通りでした。正常な摩耗粒子・潤滑状態が正常なマイルド摩耗により発生。切削粒子・異物や金属表面の微小突起による切削摩耗により発生。シビア粒子・潤滑状態がやや厳しい凝着摩耗により発生。金属潤滑部が局部的に油膜切れを起していると考えられます。疲労摩耗粒子・繰返し応力を受けて発生。観察された摩耗粒子の中でも切削粒子、シビア粒子は、将来的な異常摩耗の進行に繋がる可能性を示唆しているため、傾向監視が必要と思われます。詳細は、別紙傾向監視が必要な摩耗粒子をご覧ください。Iカップリング発光分光分析【SOAP／D-SOAP】検出された金属元素から発生箇所を推定すると、以下の通りでした。鉄、鉛、銅、クロム、アンチモン、錫、亜鉛・軸受等リン・添加剤カルシウム、バリウム、アルミニウム、ケイ素、ナトリウム、マグネシウム・外部混入異物計数汚染度はNAS級以上と当社推奨の管理限界値を超えていました。D-SOAPで油の添加剤成分であるリンが検出され、フィルタ表面の異物観察で表面が茶褐色で金属片、鉄錆、砂等が観察されたことから、汚染度が高い要因は、摩耗とスラッジ、そして外部混入異物の影響と思われます。粘度、水分、酸価、IRの各データは良好でした。
報告№108-0387 報告№109-09093 | 分析№108-02609 分析№109-000866 | 109-000866 | 軸受の潤滑状態および初期試験を実施し、前回データと照合した結果、油中摩耗粒子の減少が確認されています。油中の粒子濃度は、油膜破断による発生や、油槽内などでの沈降が均衡したところで一定、いわゆる平衡状態になりますが、このバランスが崩れると増加する場合と減少する場合とに分かれます。本軸受では、油中の粒子が減少する要因となるフィルタ類は設置されておらず、濾過による減少は考えられませんので、油中の摩耗粒子が減少したのは、摩耗粒子がほとんど発生せず、油槽内部での沈降があったためと考えられます。以上のことから、本軸受は摩耗の進行がなく、潤滑状態は安定した状態にあったものと判断します。これらのことは、前回に比較して、計数汚染度はランク減少し、SOAP／D-SOAPの鉄および錫濃度に変化がないこと異常摩耗の早期発見パラメータであるフェログラフィーのIs値がのマイナス乗と良好の範囲にあること以上のことから判断しています。潤滑油の基本特性潤滑油の基本特性は、良好の範囲にあることから、本試料油は継続使用可能と判断します。
報告№107-0468 | 分析№107-02689 | 107-02689 | 前回トライボ診断からの摩耗進行状況を確認する。分析の結果、摩耗の安定が確認され、本軸受は継続使用可能と判断します。これらのことは、前回に比較して、SOAP／D－SOAPの鉄およびすべり軸受の主成分である錫濃度に変化がないこと異常摩耗の早期発見パラメータであるフェログラフィーのIs値がの乗と変化がないこと以上のことから判断しました。尚、今後の管理は、スラスト軸受の摩耗深さをパラメータとして管理する必要があるため、次回分析時には今回提出していただきましたトライボ診断仕様確認書の設備情報および機械要素情報に関する情報をご提供いただきますよう、お願いいたします。
報告№105-6050 | 分析№105-01527 | 105-01527 | 精点Aを実施した結果、全てのデータが良好であることから、この油は継続使用可能であり、潤滑状態も正常と判断します。但し、SOAPで銅がppm検出されました。この原因は以下のように、油の添加剤成分である亜鉛系添加剤と銅が反応して溶出する。冷却用蛇管にフィンがついていた場合、振動により摩耗する。及びの現象が同時に起こる。等が考えられますが、今回の銅の検出は分析の結果からの可能性が高いと推定されます。銅の溶出は、冷却蛇管と添加剤成分との反応で発生しますが以下の点に注意が必要です。冷却蛇管が溶解、又は、摩耗している場合、蛇管にピンホールが発生することへの注意が必要です。この場合、潤滑油に水分が混入しますので、水分値の増加により確認できます。油中の銅濃度が以上になった場合、別添資料鉱油の酸化に対する金属触媒の影響に示すとおり油の劣化速度が加速しますので、銅濃度は以下で管理されることを推奨します。銅濃度が増加傾向を示すような場合、油種の変更が必要です。
報告№109-09136 報告№112-00751 | 分析№109-001160 分析№112-003392 | 112-003392 | 潤滑油の劣化はなく、汚染度は良好な範囲にあることから、継続使用可能と判断します。減速機分析の結果、減速機の潤滑部で使用されることが少ない錫が約検出されました。一般に、錫は軸受に使用されることが多いため、減速機の潤滑系統で錫を使用している箇所を確認することを推奨すると同時に、摩耗進行の有無を確認するためにも傾向監視を推奨します。定期的な分析今後懸念される摩耗の進行を監視するため、定期的に分析を実施することを推奨します。はフェログラフィーおよびSOAP-Tの結果から総合的に判断した結果、継続使用は可能ですが、機器の機能を保持するためにも傾向管理が有用と考えます。フェログラフィー【定量分析：Is値】Is値は異常摩耗の早期発見パラメータのつで、摩耗粒子を定量化するために用います。前回同様に、Is値はの乗と低い値でした。フェログラフィー【定性分析：摩耗粒子および摩耗形態観察】分析結果から観察された全ての粒子量は少でした。Iカップリング発光分光分析【SOAP-T】検出された金属元素から発生箇所を推定すると、以下の通りでした。銅、錫・ギヤ、軸受等リン、亜鉛、カルシウム、モリブデン・添加剤バリウム、ケイ素、ナトリウム・外部混入異物尚、錫が.ppm検出されたことから、錫を使用した箇所での摩耗の進行が懸念されます。前回に比較して計数汚染度はNAS級からNAS級にランク低下し、当社推奨の管理限界値以下にあり、良好でした。前回同様に、粘度、酸価、IRの各データは良好でした。水分は前回に比較して、ppmから.ppmに減少し、良好でした。
報告№109-09628 報告№109-09628 | 分析№109-003815･3816 分析№109-003815･3816 | 109-003815_3816 | ・摩耗状態異常摩耗の早期発見パラメータであるIs値は、清浄機入口、クーラエアベント共にやや高い範囲にあるの乗でした。潤滑状態は、観察された粒子が前回同様に小径の鉄系摩耗粒子であり、この粒子が支配的であったことからマイルド摩耗と呼ぶ正常な摩耗状態であることがわかりました。マイルド摩耗は、機械が正常な摩耗をしている場合に発生する、いわゆる正常摩耗で、この状態は金属がマイルドに擦られることにより、金属表面に摩耗が極めて少ない特殊な表面層が形成され、摩擦表面が平滑な状態となります。この状態が安定である限り、摩耗状態は正常であり、発生する摩耗粒子は少ないことが分かっています。今回観察された摩耗形態は、このマイルド摩耗が支配的であることから、現在のところ、シリンダおよびピストンリング、クランクメタル等は正常な摩耗の範囲にあると思われます。・メタルの摩耗油中金属濃度の結果、メインメタルやクランクメタルの主成分である錫がppm検出されました。年月に油量L中のLを入れ替えていることから、ほぼ新油に入れ替わったものと考えられます。メタルの取替え等は実施していないことから、油入替え前の錫濃度と入替え後の錫濃度を積算した値から、メタルの摩耗程度を確認しました。確認方法は、下式およびの通りです。錫の摩耗体積＝錫濃度×^-×油量×.×^÷錫密度・＝×^-××.×^÷.＝平均的な摩耗深さ＝摩耗体積÷摩耗面積×・＝÷×＝.計算の結果、摩耗深さは.μmとなります。一般に、ホワイトメタルのオーバーレイ厚さは、薄くてもμm程度はありますので、この厚さに対して分の程度が摩耗したと考えることができます。ディーゼルエンジンオイルは、一般的に燃焼などにより減少してしまうため、不定期に補充を実施している場合が多く、錫濃度を補充した油量により補正する必要があると思われます。補充した油量の記録がありましたらご提供下さい。尚、観察された摩耗形態がマイルド摩耗が支配的であるため可能性としては低いと思われますが、参考にクランクメタルの上メタル個に摩耗が集中したと仮定した場合の摩耗深さを計算しました。計算の結果、μmとなりました。オーバーレイの厚さをμm程度とすると、オーバーレイ部分は既に摩耗していることになります。・前回同様に粘度、水分の各項目が当社推奨の管理限界値を超えていました。その第一は粘度ですが、今回の粘度は油清浄機入口がmm/sと新油のmm/sに比較して+％増加しています。クーラエアベントはmm/sと+％変化していることが分かりました。水分は油清浄機入口がppm、クーラエアベントがといずれも多いことが分かりました。粘度が上昇する要因は、一般に高粘度油の混入水分混入による劣化燃料油の混入油の熱の影響による劣化が主要因として挙げられます。上記要因のうち本試料油の場合は、IRの結果からは異種油や燃料油の混入が確認されなかったことと、SOAP／D－SOAPの鉄濃度が低く、ピストンリングの摩耗進行が確認されなかったことから、上記高粘度油の混入および燃料油の混入の可能性は低くいと考えられます。それに対して、全酸価の上昇と全塩基価の低下とが同時にみられていることから、上記の熱劣化による粘度上昇の可能性があります。エンジン油は、シリンダ内で繰り返し受ける高温状態により劣化しやすく、また、ピストンリングの、いわゆるあい口の部分から燃焼ガスや未燃焼ガスがオイル側に入る、ガス抜けなどにより、燃料油中の硫黄分と添加剤との反応生成物が発生します今回分析の結果では、このガス抜けにより発生する添加剤の反応生成物の濃度がやや高く、ガス抜けがやや多く発生している可能性が考えられました。粘度変化は、劣化進行のパラメータであり、劣化の急激な変化とともに粘度も急激に変化して、急上昇することがあります。結論対象設備は継続使用可能な状態にあるものの、潤滑油は以下の対策が必要です。今回の粘度変化は、新油に比較して油清浄機入口が+％、クーラエアベントが+％の上昇となっていることから、状態監視は比較的短い周期で行う必要があります。尚、油中金属濃度で前回同様にクロムとニッケルが微量ですが検出されています。クロムとニッケルが検出された場合、当社ではカムローラの表面に施されている硬質クロームが摩耗し始めていることと、軸受のホワイトメタル部分が摩耗して積層構造になっているニッケル部が摩耗し始めていることを経験しています。前回から今回までの濃度に変化はないことから、摩耗は安定していると判断しますが、念のためカムローラの表面の状態を観察するよう推奨します。採油箇所の選定油清浄機入口クーラエアベントの試料の分析結果には、明確な有意差は確認されませんでした。強いて言えば油清浄入口の方がD－SOAPのカルシウム濃度が高く、且つ、外部混入物が少なく異常の検出感度が若干よいと思われます。以上のことから、採油箇所としてどちらかを選択するとすれば、油清浄機入口と思われます。試料共に粘度、水分が当社推奨の管理限界値を超えていました。粘度粘度は油清浄機入口が.mm/s、クーラエアベントが.mm/sと新油値mm/sに比較して、粘度変化率は油清浄機入口が+％、クーラエアベントが+％で、当社推奨の管理限界値である±％を共に超えていました。水分は油清浄機入口がppm、クーラエアベントがppmと共に当社推奨の管理限界値のを超えていました。全酸価全酸価は油清浄機が.mgKOH/g、クーラエアベントが.mgKOH/gと共に新油値のmgKOH/g比較して高いものの、IRの結果、油劣化の兆候を示すカルボン酸の吸収が確認されていないことから、良好と判断します。全塩基価全塩基価は油清浄機入口が.mgKOH/g、クーラエアベントが.mgKOH/gと共に当社推奨の管理限界値のmgKOH/g以上であることから、良好と判断します。IRIRの結果、油劣化の兆候を示すカルボン酸の吸収が確認されていないことから、試料共に良好と判断します。は良好と判断します。重量汚染度は油清浄機入口が.mg/ml、クーラエアベントがmg/mlでした。粒度分布粒度分布は油清浄機入口が.μm、クーラエアベントが.μmにピークが確認されました。機器の潤滑状態摩耗粒子の形態観察の結果、小径の鉄系摩耗粒子、外部から混入したと思われる鉄錆等が比較的多く観察されました。SOAPによる油中金属濃度の結果油清浄機入口SOAPによる油中金属濃度の結果、鉄、鉛、クロム、ニッケル、錫、油の添加剤成分であるカルシウム、マグネシウム、ケイ素、外部から混入したと思われるナトリウム、リン、亜鉛、アルミニウム、ホウ素が検出されました。クーラエアベントSOAPによる油中金属濃度の結果、鉄、クロム、ニッケル、錫、油の添加剤成分であるカルシウム、マグネシウム、ケイ素、外部から混入したと思われるリン、亜鉛、アルミニウムが検出されました。SOAPによる油中金属濃度油清浄機入口SOAPによる油中金属濃度の結果、鉄、錫、油の添加剤成分であるカルシウム、外部から混入したと思われるナトリウムが検出されました。クーラエアベントSOAPによる油中金属濃度の結果、鉄、錫、油の添加剤成分であるカルシウム、外部から混入したと思われるナトリウムが検出されました。フェログラフィー油清浄機入口摩耗粒子の形態観察の結果、小径の鉄系摩耗粒子、外部から混入したと思われる鉄錆等が多く観察されました。クーラエアベント摩耗粒子の形態観察の結果、小径の鉄系摩耗粒子、外部から混入したと思われる鉄錆等が多く観察されました。
報告№107-6000 報告№107-6005 | 分析№107-00010 分析№107-00130 | 107-00130 | 今回の採油は、機器停止中にドレンプラグから実施しているため停止時間が長い場合、油中粒子の多くは沈降し、採油位置によっては高濃度になっている箇所から採油していると考えられます。分析データからの考察は、稼動中の採油に比較して分析データが高くなる可能性を考慮して検討しました。分析の結果、計数汚染度、フェログラフィーのIs値の各データが良好の範囲にあるものの、摩耗粒子形態観察で硬い異物の噛み込みにより発生する切削粒子、厳しい金属接触により発生するシビア粒子が比較的多く観察されており、軸受軌道面および保持器摺動面の潤滑状態は、良好な潤滑状態である流体潤滑と局部的に油膜切れが発生する混合潤滑とが混在している状態にあると思われます。今後さらに摩耗が進行する場合があるため、定期的に分析を実施し、摩耗の進行状況を確認することを推奨します。尚、を示す粘度、水分、全酸価、IR、RBOTの各データが良好の範囲にあり、潤滑油は継続使用可能と判断します。
報告№109-09136 報告№112-00379 | 分析№109-001160 分析№112-001570 | 112-001570 | 濾過前の試料油を分析した結果、粘度は.mm/sと新油のmm/sに比較して、粘度変化率は+％で、前回同様にやや不良領域にありました。粘度は、これまで使用していたISOVGにISOVGであるFBKタービンを補充して使用しているため新油データに比較して高い値を示していますが、前回に比較して変化が少ないことから、本試料油は継続使用可能と判断します。
報告№109-09136 報告№114-00245 | 分析№109-001160 分析№114-000827 | 114-000827 | スラスト軸受のタービン油を分析した結果、μm未満からμm前後の摩耗粒子が比較的多く観察されました。これらの摩耗粒子は、その特徴的な形状から、油膜の破断により発生する凝着摩耗粒子や、金属表面の接触が厳しく、掘り起こされて発生するシビア摩耗粒子でした。特に、金属表面にすべり線と言われる条痕が入っているシビア摩耗粒子が観察されたことが特徴的です。また、顕微FT-IRによりPEEK材料が検出されるか分析を実施しました。その結果、摩耗粒子にPEEK材の特性吸収帯が認められる粒子が観察され、さらには、樹脂軸受の強度補強材であるファイバーも観察されました。また、D-SOAP法による油中金属分析の結果では、ホワイトメタルの主成分である錫が.ppm、アンチモンがppm検出されていることから、ガイド軸受にも接触して摩耗を発生させた可能性が考えられました。一般に、ガイドメタルと主軸のクリアランスは、/mm程度あり、通常では主軸と厳しく接触することは少ないことから、ガイドメタルの材質と推定されるホワイトメタル成分が検出されたことは注目すべきところで、主軸がガイドメタルに厳しく接触する変位が生じたのか、スラストメタルとランナーが接触したことによって、ガイド軸受に接触したのかの判断は、潤滑油分析結果からは推定出来ませんでした。いずれにしましても、スラスト軸受は、潤滑油膜が破断し、PEEK材とランナーが接触し、軸受温度上昇になってトリップしたと推定されたことから、分解点検を実施し、軸受表面を確認することを推奨します。尚、分析によりPEEK材の濃度が検出されていることから、スラストメタルの総潤滑油量とメタルのサイズが分かれば、メタル表面の摩耗深さを求めることができることから、可能であれば油量とメタルサイズの提供と、軸受表面の確認を終え、営業運転に入った後、諸データの初期値としてトライボ診断を実施しておくことも併せて推奨します。異常摩耗の早期発見のパラメータであるIs値は、レベルと正常でした。但し、フェログラフィーによる摩耗粒子形態観察で、樹脂材料と思われる粒子が観察されており、軸受が摩耗していたと推定されます。顕微FT-IR本スラスト軸受で使用されている軸受は、PEEK材を使用しています。PEEK材標準試料のIRスペクトルには、図、の赤線で表示した下記の特性吸収帯が見られます。～cm-～cm-これと同様に、軸受潤滑油中にある摩耗粒子についてIR分析を実施し、IRスペクトルパターンをPEEK材標準試料と比較して、PEEKの特性吸収帯の有無により同定します。その結果、本試料では、図、に示すようにPEEKの特性吸収帯と一致する摩耗粒子が確認されました。ガスクロマトグラフィーガスクロマトグラフィー分析の結果、PEEK材の主成分であるフェノール濃度は.ppmでした。計数汚染度、重量汚染度は共に良好です。粘度、水分、酸価、IRの各データは良好です。
報告№109-09136 報告№112-00561 | 分析№109-001160 分析№112-002315 | 112-002315_date130318 | 分析の結果、潤滑油の劣化はないことから、継続使用可能な状態にあると判断します。軸受分析の結果、軸受は継続使用可能な状態にあると判断します。但し、将来的な摩耗進行の有無を確認するためにも傾向監視を継続することが有効です。定期的な分析今後懸念される凝着摩耗の進行を監視するため、定期的に分析を実施することを推奨します。診断結果は良好と判断します。粘度前回に比較して今回の粘度は、mm/sからmm/sに低下していました。新油値mm/sに比較して、粘度変化率は+.％で、当社推奨の管理限界値である±％以内であり、良好と判断します。水分前回に比較して今回の水分は、.ppmからppmに増加していました。当社推奨の管理限界値の以下であり、良好と判断します。酸価前回同様に、今回の酸価は、.mgKOH/gと新油値.mgKOH/g以下であり、良好と判断します。IRIRチャートの結果、新油と使用油のスペクトルパターンはほぼ一致し、また、油劣化の兆候を示すカルボン酸の吸収が確認されていないことから、良好と判断します。計数汚染度は当社推奨の管理限界値以下であるものの、やや高い値でした。計数汚染度前回に比較して今回の計数汚染度は、NAS級からNAS級に増加していました。当社推奨の管理限界値NAS級以下であるものの、やや高い値でした。重量汚染度前回同様に、重量汚染度は、.mg/mlと当社推奨の管理限界値mg/ml以下であり、良好と判断します。光学顕微鏡写真重量汚染度で濾過したフィルタ表面上の夾雑物を光学顕微鏡で観察した結果、金属片、鉄錆、砂等が観察されました。はフェログラフィーおよびSOAP-Tの結果から総合的に判断した結果、継続使用は可能ですが、機器の機能を保持するためにも傾向管理が有用と考えます。フェログラフィー【異常摩耗指数：Is値】Is値は異常摩耗の早期発見パラメータのつで、摩耗粒子を定量化するために用います。前回に比較して今回のIs値はの乗から乗に低下しているものの、やや高い値でした。フェログラフィー【定性分析：摩耗粒子および摩耗形態観察】分析結果から比較的多く観察された粒子は、以下の通りでした。正常な摩耗粒子・潤滑状態が正常なマイルド摩耗により発生。シビア粒子・潤滑状態がやや厳しい凝着摩耗により発生。金属潤滑部が局部的に油膜切れを起していると考えられます。観察された摩耗粒子の中でもシビア粒子は、注意が必要です。シビア粒子は、凝着摩耗に分類されます。これらの摩耗粒子は、軌道面で凝着、破断を繰り返し、この過程で生じる移着粒子が成長して摩耗粒子となります。そのため、軌道面では局部的に油膜切れが発生していることを示しています。この状態が継続した場合、摩耗粒子のサイズは徐々に大型化していき、軸受の損傷に至る場合がありますので、傾向監視が必要です。Iカップリング発光分光分析【SOAP-T】検出された金属元素から発生箇所を推定すると、以下の通りでした。鉄・軸受等リン、亜鉛・添加剤カルシウム・外部混入異物
報告№109-09136 報告№112-00589 | 分析№109-001160 分析№112-002441 | 112-002441 | 分析の結果、潤滑油の劣化は確認されていないことから、継続使用可能な状態にあると判断します。但し、油中の汚染度が高く、汚染物が軌道面に噛み込み摩耗が進行することが懸念されるため、以下の対策を推奨します。軸受分析の結果、軸受は継続使用可能な状態にあると判断します。但し、切削摩耗や凝着摩耗が発生しており、今後も摩耗の進行を傾向監視するため、以下の対策を推奨します。更油および油槽内の清掃潤滑油が汚染されていることから、油槽内は汚染されていると思われます。更油をする際には、油槽内を清掃し、更油する新油もNAS級程度の清浄な潤滑油を更油することを推奨します。定期的な分析定期的に分析を実施することにより、データの変化から異常の兆候を早期に発見することが可能となります。また、今回は対象設備の初回分析であるため、あと最低でも回分析を実施し、分析データの変化から今後の分析周期を検討することを推奨します。今後、切削摩耗や凝着摩耗の進行が懸念されるため、出来るだけ早めに回目の分析を実施することを推奨します。はフェログラフィーおよびSOAP-Tの結果から総合的に判断した結果、継続使用は可能ですが、機器の機能を保持するためにも傾向管理が有用と考えます。フェログラフィー【定量分析：Is値】Is値は異常摩耗の早期発見パラメータのつで、摩耗粒子を定量化するために用います。今回のIs値はの乗と高い値でした。フェログラフィー【定性分析：摩耗粒子および摩耗形態観察】分析結果から比較的多く観察された摩耗粒子は、以下の通りでした。正常な摩耗粒子・潤滑状態が正常なマイルド摩耗により発生。切削粒子・異物や金属表面の微小突起による切削摩耗により発生。シビア粒子・潤滑状態がやや厳しい凝着摩耗により発生。金属潤滑部が局部的に油膜切れを起していると考えられます。黒錆・潤滑状態がやや厳しい凝着摩耗により発生。金属接触が厳しく、且つ、高い摩擦熱が発生していると考えられます。フリクションポリマ・局部的に高圧・高温となる場合に発生。観察された摩耗粒子の中でも切削粒子、シビア粒子、黒錆は、注意が必要です。摩耗形態の中でも切削摩耗は摩耗進行速度が速く、転がり軸受でこの摩耗形態が発生した場合には寿命が分の程度に低下することも知られており、切削摩耗により生じた軌道面の損傷が起点となって、転がり軸受の寿命となるフレーキングに進展することから、傾向監視が必要です。シビア粒子、黒錆は、凝着摩耗に分類されます。これらの摩耗粒子は、軌道面で凝着、破断を繰り返し、この過程で生じる移着粒子が成長して摩耗粒子となります。そのため、軌道面では局部的に油膜切れが発生していることを示しています。この状態が継続した場合、摩耗粒子のサイズは徐々に大型化していき、軸受の損傷に至る場合がありますので、傾向監視が必要です。Iカップリング発光分光分析【SOAP-T】検出された金属元素から発生箇所を推定すると、以下の通りでした。鉄・軸受等カルシウム、ナトリウム・外部混入異物計数汚染度、重量汚染度は共に当社推奨の管理限界値を超えていました。計数汚染度計数汚染度は、NAS級以上と当社推奨の管理限界値NAS級を超えていました。重量汚染度は、mg/mlと当社推奨の管理限界値mg/mlを超えていました。光学顕微鏡写真重量汚染度で濾過したフィルタ表面上の夾雑物を光学顕微鏡で観察した結果、金属片、鉄錆、砂等が観察されました。は良好と判断します。粘度粘度は、mm/sと新油値mm/sに比較して、粘度変化率は-％で、当社推奨の管理限界値である±％以内にあり、良好と判断します。水分は、.ppmと当社推奨の管理限界値の以下であり、良好と判断します。酸価は、.mgKOH/gと新油値.mgKOH/g以下であり、良好と判断します。IRIRチャートの結果、新油と使用油のスペクトルパターンはほぼ一致し、また、油劣化の兆候を示すカルボン酸の吸収が確認されていないことから、良好と判断します。
報告№109-09136 報告№114-00213 | 分析№109-001160 分析№114-000690 | 114-000690 | 分析の結果、IRの結果でIRチャートに示すように新油のスペクトルと一致しない箇所が確認されています。異種油の混入、または油名の誤りなどが考えられます。軸受は継続使用可能と判断します。但し、軸受メタルの摩耗が確認されているため、以下の対策を推奨します。異種油の混入および油名の確認分析データから新油と一致しないデータが確認されたことから、異種油の混入または油名が違っている可能性があります。油は設備の条件にあった適正な性能のものを使用することが重要であるため、異種油の混入の有無、油名を再確認することを推奨します。定期的な分析および分析周期の検討定期的な潤滑油分析によるトライボ診断を実施することにより、分析データの変化から異常の兆候を早期に発見することが可能となります。別紙金属摩耗粉の平衡速度から計算する採油周期に示すように、計算では運転時間が時間で平衡濃度に到達すると思われます。そのため、本設備は時間経過すれば、いつでも採油可能ですので、この時間を目安に次回の採油時期を検討することを推奨します。次回の結果で摩耗状態が良好と確認されれば、分析周期を定期分析の周期にもどし、異常な摩耗状態と確認できた場合には分析周期をさらに短縮して、傾向管理していくことを併せて推奨します。軸受メタルの情報提供今後軸受メタルの摩耗が進行した場合、摩耗程度を評価する必要がありますので、次回分析時には、メタルサイズ、油入れ替え後の稼働時間ならびに直近のメタル交換からの稼働時間をお知らせください。分析結果異常摩耗の早期発見のパラメータであるIs値はレベルと正常です。また、異常摩耗の兆候を示す摩耗粒子が顕著に観察されなかったことから、は良好と判断します。フェログラフィーで観察された代表的な粒子は、以下の通りです。発生粒子 発生メカニズム 正常な摩耗粒子 潤滑状態が正常な場合に定常摩耗により発生する SOAPの結果、軸受メタルの成分である錫が検出されていることから、軸受メタルの摩耗が発生していると推定されます。今後、軸受メタルの摩耗が進行した場合、油膜が形成されにくくなり、最終的には焼損する場合もあるため、注意が必要です。計数汚染度、重量汚染度は共に良好と判断します。粘度、水分、酸価の各データは良好と判断します。IRIRの結果、IRチャートに示すように新油のIRスペクトルと一致しない箇所が確認されています。異種油の混入、または油名の誤りなどが考えられます。
報告№108-0131 報告№108-0131 | 分析№108-00768 分析№108-00768 | 108-00768 | 分析の結果、前回に比較して摩耗は安定していると判断します。これらのことは、前回に比較して、計数汚染度はランク減少し、SOAP／D-SOAPの鉄濃度に変化がないこと異常摩耗の早期発見パラメータであるフェログラフィーのIs値がのマイナス乗と良好の範囲にあること以上のことから判断しました。は良好と判断します。計数汚染度は良好と判断します。計数汚染度はNAS級と当社推奨の管理限界値のNAS級以内にあり、良好と判断します。重量汚染度は良好と判断します。重量汚染度は.mg/mlと当社推奨の管理限界値のmg/ml以内にあり、良好と判断します。機器の潤滑状態機器の潤滑状態は正常と判断します。SOAPは良好です。SOAPの結果、油の添加剤成分であるリンが検出されました。摩耗により発生する鉄が検出されていないことから、良好と判断します。D－SOAPは良好です。D－SOAPの結果、摩耗により発生する鉄が検出されていないことから、良好と判断します。フェログラフィーの結果は良好です。異常摩耗の早期発見パラメータであるフェログラフィーのIs値がのマイナス乗と良好の範囲にあることから、潤滑状態は正常と判断します。
報告№109-09136 報告№110-00278 | 分析№109-001160 分析№110-001075 | 110-001075 | は、摩耗粒子の形状、材質、サイズを判断パラメータに摩耗の発生箇所や原因、厳しさなどをフェログラフィー法およびIカップリング発光分光分析法による油中金属濃度で評価します。特に、フェログラフィー法により摩耗粒子をサイズ毎に配列・数値化して求めるIs値は、異常摩耗を早期発見するパラメータであり、また粒子の表面形状は摩耗の原因を知るパラメータにもなります。本試料油を発光分光分析のSOAP／D－SOAPにより分析した結果、主軸の主成分である鉄および軸受メタルの主成分である錫が検出されず、また異常摩耗の早期発見パラメータであるフェログラフィーのIs値も良好な潤滑状態であることを示すのマイナス乗の範囲にありました。一方、SOAPの結果で銅がppm検出されました。このことから、銅を使用した部分の溶出・摩耗が発生していることが分かりました。亜鉛系添加剤を使用している潤滑油で銅が検出される場合、潤滑系統内でこれらの金属が亜鉛系添加剤の影響により溶出することが知られています。今回の検出は、この溶出によるものと考えられます。今後、別紙鉱油の酸化に対する金属触媒の影響に示すように濃度の増加に伴い酸化速度が速まる可能性があります。潤滑油膜に混入した外部混入の異物や潤滑摺動部で発生した摩耗粒子は、摩耗を促進させ、或いは摩擦係数を上昇させるなど、潤滑状態に悪影響を与える因子であり、そのため油中異物の粒子数と重量は潤滑状態を評価するパラメータとして使用します。油の汚染物の中には、固形物の他に水分もあります。油中に混入した水分は、潤滑摺動部で腐食が発生したり、油の酸化劣化の加速触媒となるため、油中の水分は重要な管理パラメータです。油中の粒子数を計測した結果、計数汚染度はNAS級でした。この汚染度は、新油の汚染度と同等かそれ以上に清浄な状態であり、また、重量汚染度も.mg/mlと非常に清浄な状態にあることから、潤滑状態への影響はなく、正常な潤滑状態にあることが確認されました。一方、油中の水分を計測した結果、水分はppmと新油と同等であり継続使用可能な状態にあることが確認されました。なお、粒度分布は潤滑油の清浄度が比較的良かったため評価するためのデータ強度がえられず適正な測定ができませんでした。は、油の粘度、油中のスラッジの発生量を判断パラメータに、粘度、全酸価、IR、RBOTで評価します。分析の結果、油の粘性を示す粘度は、新油値のmm/sに比較して粘度変化率が+.％のmm/sとほぼ変化はなく、また油中のスラッジの発生量を示す全酸価は、新油値の.mgKOH/gに比較して.mgKOH/gと大きな変化はなく、劣化は確認されなかった。さらにはIRの結果でも油が劣化した場合に発生するカルボン酸の発生も確認されず、酸化防止剤の残存量を示すRBOTは、限界値minに比較して、十分に残量があるminであった以上のことから、潤滑油は継続使用可能な状態にあることが確認されました。オイル劣化状況の把握オイルの劣化状況をRBOTの結果から確認しました。その結果、別紙表、および図、から分かるように、RBOTの減少傾向から油の余寿命を求めたところ、本試料は直近の更油から起算して経過日数日まで使用可能であることが分かりました。潤滑油および軸受は継続使用可能な状態にあるものの、以下の対策が必要です。今後、銅濃度が桁以上になると潤滑油の劣化が進行することが懸念されるため、定期的に分析を実施し、油の劣化状況を確認することを推奨します。
報告№109-09136 報告№111-00112 | 分析№109-001160 分析№111-000590 | 111-000590 | 軸受は継続使用可能な状態にあると判断します。機器の磨耗状態前回に比較してSOAP／D－SOAPの結果で、鉄濃度に大きな変化はなく、異常摩耗の早期発見パラメータであるフェログラフィーのIs値がのマイナス乗と良好でした。前回に比較して計数汚染度はNAS級からNAS級にランク減少し、良好でした。分析結果は良好と判断します。計数汚染度計数汚染度はNAS級と当社推奨の管理限界値のNAS級以内にあり、良好と判断します。重量汚染度はmg/mlでした。機器の潤滑状態機器の潤滑状態は正常と判断します。SOAPSOAPの結果、油の添加剤成分であるリンが検出されました。摩耗により発生する鉄は検出されていないことから、良好と判断します。D－SOAPD－SOAPの結果、摩耗により発生する鉄が若干検出されました。フェログラフィー異常摩耗の早期発見パラメータであるフェログラフィーのIs値がのマイナス乗と良好の範囲にあり、潤滑状態は正常と判断します。
報告№105-6050 報告№105-4559 | 分析№105-01529 分析№105-02663 | 105-02663 | 分析の結果、計数汚染度がNAS級と当社推奨の管理限界値を超えていました。異常摩耗の早期発見パラメータであるフェログラフィーのIs値がの乗とやや高く、摩耗粒子形態観察で異物の噛み込みにより発生する切削粒子がやや多く観察されたことから、汚染度が高い原因は、切削摩耗によるものと考えられました。切削摩耗は、異物が混入していない状態に比較して、摩耗進行速度が速く注意が必要です。今後、更に摩耗が進行し、汚染度が上昇することで、バルブ類の動作障害やフィルタ、ストレーナ等の目詰まりの発生が懸念されるため、濾過を実施されることを推奨します。これらのことは、計数汚染度がNAS級と当社推奨の管理限界値を超えていたこと異常摩耗の早期発見パラメータであるフェログラフィーのIs値がの乗とやや高く、摩耗粒子形態観察の結果、異物の噛み込みにより発生する切削粒子がやや多く観察されたこと以上のことから判断しました。
報告№109-09094 報告№112-00124 | 分析№109-000872 分析№112-000433 | 112-000433 | 潤滑油は継続使用可能な状態にあると判断します。は良好でした。尚、RBOTがminと管理基本値の.minに比較して.min減少していました。このまま継続使用した場合、この減少傾向から限界値に到達するのは、別紙図RBOTの減少傾向に示すように年月と推定されました。残りの継続使用期間は、約年ヶ月であると予測されます。≪状態監視とパラメータ≫分析の目的および各分析のパラメータは以下の通りです。特性低下目的：油の分析結果から、や劣化傾向ならびに添加剤の消耗程度、残存寿命などを確認する。粘度JISK酸価JISK赤外線吸収スペクトルJISK酸化安定度試験JISK汚染目的：油の分析結果から、砂塵あるいは水・異種油などによるや、異物混入の有無を確認する。水分JISK計数汚染度JISB重量汚染度JISB光学顕微鏡観察摩耗目的：油中の摩耗粒子を分析する事により、回転・摺動部の潤滑状態、摩耗劣化の程度、余寿命などを解析する。摩耗診断電子顕微鏡観察JISKX線マイクロアナリシス油中金属濃度JISK≪分析結果≫特性低下粘度：良好粘度値.mm/sの管理基本値.mm/sに対する変化率は-％であり、○○管理限界値±％以内に留まっています。酸価：良好酸価.mgKOH/gは管理基本値の.mgKOH/g以内にあることから、問題は無いと判断します。赤外線吸収スペクトル：良好酸化安定度試験：良好酸化安定度試験の結果、数値minは○○管理限界値min以上に留まっており、現時点での使用は可能と判断します。汚染水分：良好水分値ppmは○○管理限界値以内に留まっています。計数汚染度：今回は実施していません。重量汚染度：今回は実施していません。光学顕微鏡観察：今回は実施していません。摩耗摩耗診断電子顕微鏡観察・X線マイクロアナリシス：今回は実施していません。油中金属濃度：今回は実施していません。
|  | 113-001956 | 対象設備は継続使用可能な状態にあると判断します。但し、粘度が上昇し、水分濃度が高いため、以下の対策を推奨します。継続分析粘度は、一端上昇し始めると劇的に上昇することもあるため、今後は比較的短い周期で傾向監視を実施することが大切です。継続的な分析を推奨します。水分濃度の調整発錆予防のため、遠心分離機による水分除去や部分更油による水分濃度の相対的低下を推奨します。摩耗進行の監視クランクメタル、ピストンリングなどの摩耗の進行を監視するために、定期的に分析を実施し、進行状況を確認されることを推奨します。はフェログラフィーおよびSOAPの結果から総合的に判断した結果、継続使用は可能ですが、摩耗の進行速度が上昇している可能性があるため、傾向管理が有用と考えます。フェログラフィー【定量分析：Is値】Is値は異常摩耗の早期発見パラメータのつで、摩耗程度を定量化するために用います。前回に比較してIs値はの乗から乗に上昇し、やや高い値でした。Is値は、摩擦摺動面の摩耗が進展すると、上昇速度が増加します。今回、Is値の上昇速度がやや大きいことから、念のため将来的な摩耗の進展を監視することが大切です。フェログラフィー【定性分析：摩耗粒子および摩耗形態観察】分析結果から観察された代表的な粒子は、以下の通りでした。正常な摩耗粒子・潤滑状態が正常なマイルド摩耗により発生。黒錆・潤滑状態がやや厳しい凝着摩耗により発生。局部的に金属接触が厳しく、且つ、高い摩擦熱が発生していると考えられます。観察された摩耗粒子の中でも黒錆は、将来的な異常摩耗の進行に繋がる可能性を示唆しているため、傾向監視が必要と思われます。黒錆は、凝着摩耗に分類されます。この摩耗粒子は、油膜切れによる摺動面での金属同士の接触時に起こる高い摩擦熱によって鉄が酸化され発生します。この状態が継続した場合、摺動面で焼付が発生し、設備の損傷に至る場合があります。Iカップリング発光分光分析【SOAP】検出された金属元素から発生箇所を推定すると、以下の通りでした。鉄、銅、錫・エンジン部品リン、亜鉛、カルシウム、マグネシウム、モリブデン・添加剤ケイ素、アルミニウム、ホウ素・外部混入異物前回同様に塩基価は良好でした。粘度粘度は、.mm/sと新油値のmm/sに比較して粘度変化率が+％となっており、当社推奨の管理限界値である±％を超えていました。粘度の上昇要因は、別紙エンジンオイルの粘度上昇メカニズムをご覧ください。水分はppmと当社推奨の管理限界値を超えていました。今後、水分の影響で機関内に錆が発生し、その影響で摩耗が発生する懸念があります。
報告№106-0227 報告№106-6060 | 分析№106-01279 分析№106-01338 | 106-01338 | 初期試験を実施した結果、前回に比較して、SOAP/D-SOAPの結果、軸受の主成分である錫、オイルリングの主成分である銅が検出され、フェログラフィーの摩耗粒子形態観察の結果で、ホワイトメタルや銅合金粒子がやや多く観察されました。これらのことから、軸受メタルおよびオイルリングの摩耗が発生していることが確認されました。オイルリングの摩耗は、オイルリングの振れ回りが原因と思われます。今後、潤滑油を適正にかきあげることができなくなるなどの原因で油膜切れを発生させ、軸受メタルの摩耗が更に進行することが懸念されるため、巡視の際にオイルリングの回転状況を確認すると共にヶ月以内に精点Bを実施されることを推奨します。これらのことは、前回に比較してNAS級と等級に変化はないものの、～μmの粒子数が増加していたこと異常摩耗の早期発見パラメータであるフェログラフィーのIs値が.と良好の範囲にあるものの、摩耗粒子形態観察の結果、金属接触が厳しい場合に発生するシビア粒子、銅合金、ホワイトメタルが観察されたことD－SOAPの結果、オイルリングの主成分である銅、軸受メタルの主成分である錫、亜鉛が各々上昇したこと以上のことから判断しました。尚、軸受メタルの摩耗深さをより正確に把握するため、油量と軸受メタルサイズ等をお知らせください。
報告№108-5071 報告№110-00682 | 分析№108-02721 分析№110-003157 | 110-003157 | 障害予防を目的に以下の対策を推奨します。更油粘度が低下していたことから、今後適正な粘度範囲で使用していない場合、ギヤ歯面やベアリング軌道面で油膜切れが発生し、摩耗が進行することが懸念されるため、更油を推奨します。追加分析消泡性能が低下した場合、ギヤ歯面での油膜形成に影響が出て摩耗の発生が進展することがあります。今後は消泡性能低下の影響により摩耗が進展する可能性がありますので、フェログラフィーおよびSOAPを追加することを推奨します。分析結果粘度が当社推奨の管理限界値を超えていました。泡立ち試験の結果、消泡性能が低下していることが確認されました。粘度粘度は.mm/sと新油値mm/sに比較して、粘度変化率は-％で、当社推奨の管理限界値である±％を超えていました。泡立ち試験泡立ち試験は-と新油に比較して高い値でした。水分はppmと当社推奨の管理限界値の以下であり、良好と判断します。全酸価全酸価はmgKOH/gと新油値mgKOH/g以下にあり、良好と判断します。
報告№104-4030 報告№104-4030 | 分析№104-01998 分析№104-01998 | 104-01998 | 送風機の軸受は、今後の運転時間や運転状況が、特に変化のない運転であれば、少なくとも年間は継続使用可能な状態にあると判断します。これらのことは、以下の結果から判断しました。計数汚染度がNAS級と当社推奨の管理限界値以内にあった。SOAP／D-SOAPの結果、軸受メタルの主成分である錫が検出されなかった。異常摩耗の早期発見パラメータであるフェログラフィーのIs値がのマイナス乗と良好の範囲にあった。本試料油は継続使用可能な状態にあると判断します。粘度は良好と判断します。粘度は.mm/sと新油値mm/sに比較して、粘度変化率は-％と当社推奨の管理限界値の±％以内にあり良好と判断します。水分は良好と判断します。水分はppmと当社推奨の管理限界値の以下にあり、良好と判断します。全酸価は良好と判断します。全酸価は.mgKOH/gと新油値.mgKOH/g以下にあり、良好と判断します。IRは良好と判断します。IRは、IRチャートに示すように新油に比較して変化なく、良好と判断します。計数汚染度は良好と判断します。計数汚染度はNAS級と当社推奨の管理限界値のNAS級以内にあり、良好と判断します。重量汚染度は良好と判断します。重量汚染度は.mg/mlと当社推奨の管理限界値のmg/ml以内にあり、良好と判断します。機器の潤滑状態本機器の軸受は、今後の運転時間や運転状況が、特に変化のない運転であれば、少なくとも年間は継続使用可能な状態にあると判断します。SOAPは良好でした。SOAPの結果、軸受メタルの主成分である錫などの金属元素は検出されておらず良好と判断します。D－SOAPは良好でした。D－SOAPの結果、軸受メタルの主成分である錫などの金属元素は検出されておらず良好と判断します。フェログラフィーの結果、潤滑状態は良好と判断します。フェログラフィーの結果、異常摩耗の早期発見パラメータであるIs値がのマイナス乗と良好の範囲にあり、且つ、異常摩耗の兆候を示すシビア粒子等の摩耗粒子がほとんど観察されていないことから、今後の運転時間や運転状況が、特に変化のない運転であれば、軸受は少なくとも年間は継続使用可能な状態にあると判断します。
報告№109-09136 報告№113-00590 | 分析№109-001160 分析№113-002486 | 113-002486 | 異常摩耗の早期発見のパラメータであるIs値は、レベルとやや高い値でした。但し、異常摩耗の兆候を示す摩耗粒子が顕著に観察されなかったことから、は良好と判断します。フェログラフィーで観察された代表的な粒子は、鉄錆、砂、樹脂等であり、摩耗によるものではなく、外部から混入によるものと考えられます。計数汚染度はNAS級を上回っており、当社推奨の管理限界値を超えていました。汚染度が高いのは油中粒子のサイズはμm以上が多く、鉄錆、砂、樹脂等の外部混入異物の影響と考えられます。粘度、水分、酸価、IRの各データは良好です。
報告№109-09555 報告№109-09555 | 分析№109-003458 分析№109-003458 | 109-003458 | ・摩耗状態SOAP／D－SOAPで比較的多く検出された元素は鉄でした。この鉄成分は、観察された摩耗粒子は外部から混入したと思われる鉄錆、砂等で、外部から混入した鉄錆などが検出されたものと思われます。軸受の摩耗により発生する錫が検出されていないことから、採油条件が適正であれば、潤滑状態は正常であると思われますが、今回の採油は、停止時間後に採油を実施しており、さらに採油箇所が油面継電器の下部側面からの採油であるため、沈降の影響を受けて発生している摩耗粒子が採取されていない可能性があります。・汚染度計数汚染度がNAS級以上と当社推奨の管理限界値を超えていました。汚染度が高い要因は、外部混入異物の影響と思われます。・粘度、水分、全酸価、IR、RBOTの各データは良好でした。結論・潤滑油自体は継続使用可能と判断します。・摩耗状態を判定するために実施したフェログラフィーおよびSOAP／D－SOAPの結果は、いずれも良好の範囲にあるものの、採油箇所および採油条件が適正でないため、正しく判定することは困難でした。潤滑油の流れのある部位や、主機運転中、あるいは、停止直後に油槽中層部からの採油が可能かを再検討されることを推奨します。
報告№103-6155 | 分析№103-03009 | 103-03009 | 精点Aを実施した結果、計数汚染度を除く項目は良好でした。計数汚染度がNAS級と良好の範囲にあるものの、大型の粒子が若干多く粒子の分布状態が正常な状態ではないことが確認されました。フェログラフィーの結果、観察された摩耗粒子は少なく、外部から混入した鉄錆が確認されていることから、汚染の要因は外部から混入した異物によるものと考えられます。尚、現在のところ、この異物の影響による摩耗は確認しておらず、継続使用可能な状態にあると判断します。
報告№109-09136 報告№111-00728 | 分析№109-001160 分析№111-003704 | 111-003704 | 対象設備は継続使用可能な状態にあると判断します。但し、SOAP-Tによる分析の結果で、軸受の摩耗を促進するカルシウム濃度が比較的高く検出され、更に潤滑油は水分濃度が高い値となっていました。弊社の研究結果によれば、SOAP-Tで高濃度に検出された場合、メタル材質より若干硬いカルシウムの影響により軸受メタルの摩耗は加速的に進行するため、更油、或いは潤滑油の濾過が必要となります。そのため以下の対策を推奨します。更油ディーゼルエンジン中にSOAP-Tでカルシウムが検出された場合、そのカルシウムは硫酸カルシウムになっていることが知られています。このカルシウムは、いわゆる石膏であり、軸受の軟質金属に食い込んだり、埋め込まれたりして潤滑中に相手材を切削し、結果として軸受寿命が短くなることが弊社の研究結果から判明しています。本試料油は、このカルシウム濃度が比較的高いため軸受メタルの摩耗が促進する可能性が極めて高く、また水分濃度が高い影響により金属表面で腐食摩耗が発生し、発生した鉄錆等の粒子が潤滑部に噛み込み摩耗が進行することがありますので、更油を推奨します。定期的な分析摩耗の進行が懸念されるため、今後は定期的に分析を実施し、摩耗の進行状況を確認することを推奨します。フェログラフィーIs値は異常摩耗の早期発見パラメータのつで、摩耗粒子を定量化するために用います。今回のIs値はの乗であり、潤滑状態は厳しいと判断できます。摩耗粒子の形態で比較的多く観察された粒子は、潤滑状態が正常な場合に発生する摩耗粒子でした。これらの摩耗粒子が観察された場合、潤滑部で発生している摩耗形態は、正常なマイルド摩耗であることが分かります。Iカップリング発光分光分析供試の潤滑油を分析した結果、検出された金属元素は、SOAP-Tの結果表に示すように、鉄、鉛、銅、ニッケル、リン、亜鉛、カルシウム、アルミニウム、ナトリウム、ホウ素でした。検出されたこれらの金属元素から発生箇所を推定すると鉄、鉛、銅・エンジン部品ニッケル、リン、亜鉛、カルシウム、ナトリウム、ホウ素・オイル添加剤アルミニウム・外部混入異物であると思われます。このうち、機械部品が摩耗したと思われる元素はのグループです。カルシウムなどの析出SOAP-Tでカルシウムが検出されました。この影響については、別紙カルシウムなどの析出をご覧ください。鉛および銅を使用した箇所の摩耗・溶出SOAP-Tで鉛がppm、銅がppm検出されました。鉛および銅の影響については、別紙鉛および銅を使用した箇所の摩耗・溶出を御覧ください。計数汚染度計数汚染度はNAS級と汚染されていました。フィルタ表面の異物観察で鉄錆、砂等が観察されたことから、汚染度が高い要因は、摩耗と外部混入異物の影響と思われます。粒度分布粒度分布は.～μmの範囲にあり、.μmにピークが確認されました。μm以下の粒子が多いことから、燃焼して発生したすす等が油中粒子の主成分であることが推測できます。水分はppmと当社推奨の管理限界値を超えていました。今後、水分の影響でエンジン内部に錆が発生し、その影響で摩耗が発生する懸念があります。
報告№109-09136 報告№112-00196 | 分析№109-001160 分析№112-000788 | 112-000788 | 潤滑油は継続使用可能な状態にあると判断します。但し、RBOTがminをきっており、酸化防止剤が減少していることが確認されました。全酸価、IRの各データは良好でした。RBOT前回に比較してminからminにmin減少していました。このまま継続使用した場合、RBOTの減少傾向から限界値に到達するのは、別紙RBOTの減少傾向に示すように年月と推定されます。今後、酸化防止剤が減少することで基油の劣化に進展することが懸念されます。
報告№108-0411 報告№110-00529 | 分析№108-02744 分析№110-002406 | 110-002406 | Iカップリング発光分光分析供試のギヤ油を油中金属濃度で分析した結果、鉄、銅、錫、リン、カルシウム、アルミニウム、ケイ素、ナトリウム、マグネシウム、ホウ素が検出されました。これらの検出された金属元素から発生箇所を推定すると鉄、銅、錫・軸受等リン・オイル添加剤カルシウム、アルミニウム、ケイ素、ナトリウム、マグネシウム、ホウ素・外部混入異物であると思われます。このうち、機械部品が摩耗したと思われる元素はのグループです。フェログラフィー異常摩耗の早期発見パラメータとして摩耗粒子を定量化して評価するフェログラフィーのIs値は、潤滑状態が厳しいの乗でした。摩耗粒子の形態で比較的多く観察された粒子は、潤滑状態が正常な場合に発生する摩耗粒子、異物の噛み込みなどで発生する切削粒子、金属潤滑部が局部的に油膜切れを起して発生するシビア粒子、外部から混入したと思われる鉄錆、砂等でした。このような摩耗粒子が観察された場合には、潤滑部では正常なマイルド摩耗、異物による切削摩耗とやや厳しい摩耗形態の凝着摩耗が発生していることが分かりました。特に切削摩耗は、他の摩耗形態に比較して摩耗進行速度が速く、転がり軸受でこの摩耗形態が発生した場合には寿命が分の程度に低下することも知られています。切削摩耗により生じた軌道面の損傷が起点となって転がり軸受の寿命となるフレーキングに進展することが懸念されます。計数汚染度は当社推奨の管理限界値を超えていました。フィルタ表面の異物観察で金属片、鉄錆、砂等が観察されたことから、汚染度が高い要因は、摩耗と外部混入異物の影響と思われます。粘度、水分、全酸価、IRの各データは良好でした。軸受および潤滑油は継続使用可能な状態にあるものの、摩耗の進行が懸念されるため、以下の対策が必要です。定期的な分析摩耗の進行を監視するため、定期的に分析を実施し、摩耗の進行状況を確認することを推奨します。傾向監視のための次回採油時期は、回転数から理論的に求めますが、今回は回転数に関する情報がないため、回転数をrpmと仮定して計算しました。その結果、次回の採油は最短で約時間となります。この時間は、油中汚染物が均一濃度になるために必要な時間であり、この時間を経過すれば、再分析の結果から摩耗速度を評価すことが可能となります。最適な採油方法本試料油は、機器停止中にドレン口から採油されています。機器が停止している状態では、別紙油粒子の沈降の影響に示すように油槽内で撹拌がなくなり固形物が沈降するため、油中汚染度は低くなると推定されます。今後の採油は、極力運転中もしくは停止直後の油槽中層部から実施されることを推奨します。
報告№109-09136 報告№114-00120 | 分析№109-001160 分析№114-000357 | 114-000357 | №油圧ユニットと比較した結果、に大きな変化はなく、継続使用可能な状態にあると判断します。一方、油の汚染度は、№のNAS級以上に比較してNAS級と清浄です。しかし、今回の採油は、停止中に給油口から実施していることから、別紙油中粒子の沈降の影響に示すように、油中粒子などの固形物は沈降の影響を受けて分析データが低濃度に出る可能性があります。そのため、油が攪拌された状態で採油した場合は、今回の汚染度よりも高いことが推定されます。表№油圧ユニットとの比較最適な採油方法本試料油は、機器停止中に給油口から採油されているため、別紙油中粒子の沈降の影響に示すように、油中粒子が油槽底部に沈降し、分析データが低濃度に出ている可能性があります。正確なデータによる診断を行うためにも、今後の採油は、極力運転中もしくは停止直後の油槽中層部から実施されることを推奨します。
報告№108-0150 報告№108-0150 | 分析№108-00982 分析№108-00982 | 108-00982 | 分析の結果、前回と同様にSOAPで銅がppm検出されました。銅を使用した部分の溶出が発生していると考えられますが、この溶出は亜鉛系添加剤成分の亜鉛と銅が反応し、溶出することが知られています。銅濃度は別紙鉱油の酸化に対する金属触媒の影響に示すように銅濃度が増加すると酸化速度が速まりますので、酸化劣化の進行状況を油分析により監視されることを推奨します。は良好と判断します。計数汚染度は良好と判断します。計数汚染度はNAS級と当社推奨の管理限界値のNAS級以内であり、良好と判断します。重量汚染度は良好と判断します。重量汚染度は.mg/mlと当社推奨の管理限界値のmg/ml以内であり、良好と判断します。機器の潤滑状態SOAPの結果、銅が検出されました。SOAPの結果、銅が検出されました。SOAPの結果、油の添加剤成分であるリン、亜鉛が検出されました。一方、銅が検出されました。銅を使用した部分の溶出が発生していると考えられます。この溶出は亜鉛系添加剤成分の亜鉛と銅が反応し、溶出することが知られています。銅濃度は別紙鉱油の酸化に対する金属触媒の影響に示すように銅濃度が増加すると酸化速度が速まりますので、酸化劣化の進行状況を全酸価の変化で監視されることを推奨します。D－SOAPの結果は良好です。D－SOAPの結果、摩耗により発生する鉄が検出されていないことから良好と判断します。フェログラフィーの結果は良好です。異常摩耗の早期発見パラメータであるフェログラフィーのIs値がのマイナス乗と良好の範囲にあることから、潤滑状態は正常と判断します。
報告№109-09136 報告№112-00409 | 分析№109-001160 分析№112-001694 | 112-001694 | 潤滑油は継続使用可能な状態にあると判断します。分析結果は良好と判断します。粘度粘度はmm/sと新油値mm/sに比較して、粘度変化率は-.％で、当社推奨の管理限界値である±％以内にあり、良好と判断します。泡立ち試験泡立ち試験は-と新油値に比較して低い値でした。水分は.ppmと当社推奨の管理限界値の以下にあり、良好と判断します。酸価は.mgKOH/gと新油値.mgKOH/gに比較して高いものの、IRの結果で油劣化の兆候を示すカルボン酸の吸収が確認されていないことから、良好と判断します。
報告№104-0156 | 分析№104-01160 | 104-01160 | 本トライボ診断は、潤滑油を分析し、分析結果から潤滑及び機器の潤滑状態を評価することを目的としました。潤滑潤滑を評価するため、粘度、水分、全酸価、IR、RBOTを実施しました。その結果、各分析データは全て良好であり、本試料油は使用可能な状態にあると判断します。尚、全酸価、RBOT新油データとの比較により評価する必要がありますが、IRの結果には油劣化の兆候を示すカルボン酸の発生が確認されておらず、今回の全酸価とRBOT値には問題がないと判断できます。潤滑潤滑を評価するため、計数汚染度、重量汚染度、光学顕微鏡写真を実施しました。その結果、各分析データは当社推奨の管理限界値内にあり、本試料油は使用可能な汚染状態であると判断します。機器の潤滑状態機器の潤滑状態を評価するため、フェログラフィー、SOAP／D－SOAPを実施しました。その結果、フェログラフィーの摩耗粒子形態観察で、硬い異物の噛み込みにより発生する切削粒子、油膜切れにより発生したシビア粒子がやや多く観察されており、摩耗粒子の形態観察結果からは軸受潤滑部がやや厳しい潤滑状態にあったと思われます。現時点では、SOAP／D－SOAP、フェログラフィーのIs値の各データが良好の範囲にあることから、機器の潤滑状態は正常な状態にあると考えられますが、念のため再分析により厳しい潤滑状態が継続しているか或いは、安定した状態になっているのかを確認されるよう推奨します。
報告№107-6544 報告№107-6544 | 分析№107-01367 分析№107-01367 | 107-01367 | トライボ診断の結果、泡立ち試験を除く項目は良好でした。泡立ち試験の結果は、一般的には消泡性能が低くいと判断できる値の-ですが、新油値の-と同レベルにあったため、正常と判断できました。潤滑状態指数はのマイナス乗と濾過設備のない機器であれば良好な潤滑状態にあり、摩耗粒子はほとんど観察されませんでした。但し、潤滑油の摩耗粒子はインラインフィルタに捕捉され、異常な摩耗状態が発生したとしても正常な潤滑状態にあると誤認してしまう可能性があります。フィルタの捕捉の影響による誤認を避けるため、今後の診断に当たっては、これまでの採油箇所に加え、インラインフィルタやオフラインフィルタの捕捉物も分析し、その結果から潤滑状態を評価することを推奨します。尚、フィルタ捕捉物の分析を実施する際には、フィルタ流量、フィルタ使用時間、主機稼働時間などの追加情報が必要です。泡立ち試験の結果、消泡性能が低いと判断できる値であるものの、新油と同レベルにありました。粘度は良好。粘度はmm/sと新油値mm/sに比較して、粘度変化率は-％で、当社推奨の管理限界値である±％以内にあり、良好と判断します。粘度は.mm/sでした。粘度は.mm/sでした。粘度指数はでした。粘度指数はでした。泡立ち試験は-でした。泡立ち試験は-と新油と同レベルにあり、消泡性能が新油と同レベルにあることが確認されました水分は良好。水分はと当社推奨の管理限界値の以下であり、良好と判断します。全酸価は良好。全酸価はmgKOH/gと新油値mgKOH/g以内であり、良好と判断します。機器の潤滑状態精密な濾過設備がない機器であれば、潤滑状態指数は正常の範囲にあると判断します。潤滑状態指数は正常の範囲にあると判断します。異常摩耗の早期発見パラメータである潤滑状態指数がのマイナス乗と、精密な濾過設備がない機器であれば、潤滑状態指数は正常の範囲にあると判断します。
|  | 113-000036 | 増速機ギヤは継続使用可能な状態にあると判断します。但し、今後も疲労摩耗の進行を傾向監視するため、以下の対策を推奨します。定期的な分析今後懸念される疲労摩耗の進行を監視するため、定期的に分析を実施することを推奨します。はフェログラフィーおよびSOAP-Tの結果から総合的に判断した結果、継続使用は可能ですが、機器の機能を確認するためにも傾向管理が有用と考えます。フェログラフィー【定量分析：Is値】Is値は異常摩耗の早期発見パラメータのつで、摩耗粒子を定量化するために用います。前回に比較してIs値はの乗からの乗と、低い値でした。フェログラフィー【定性分析：摩耗粒子および摩耗形態観察】分析結果から観察された代表的な粒子は、以下の通りでした。疲労摩耗粒子・繰返し応力を受けて発生。Iカップリング発光分光分析【SOAP-T】検出された金属元素から発生箇所を推定すると、以下の通りでした。鉄、銅、錫、亜鉛・ギヤ、軸受等リン・添加剤カルシウム、ケイ素、ナトリウム、ホウ素、モリブデン・外部混入異物前回に比較して鉄濃度がppmから.ppmに増加していることから、摩耗が進行していることが推定されるため、今後も傾向監視が必要と考えられます。
報告№109-09249 報告№111-00162 | 分析№109-001747 分析№111-000800 | 111-000800 | 潤滑油は継続使用可能な状態であり、また運転中における潤滑状態も正常であったものと判断します。本試料油は、汚染や摩耗に関するデータが異常として出やすいドレンバルブから採油されたにもかかわらず、分析結果の全ての分析項目の値が当社推奨の管理基準値を満たしており、新油分析値との比較結果も問題となる値はありませんでした。分析結果特性低下特性低下に係るパラメータの分析結果は良好と判断します。粘度粘度は.mm/sと新油値.mm/sに対する粘度変化率は+％で、当社推奨の管理限界値である±％以内にあり、良好と判断します。全酸価添加タービン油の全酸価は、油メーカによって初期値が違うため統一した管理基準を設定するのが困難であることから、当社では管理限界値を設定しておらず、新油分析値との比較及び他の分析項目の結果より全酸価の状態判断を行います。その結果、全酸価は.mgKOH/gと新油値.mgKOH/gに比較して若干高くなっていますが、IRチャートに示すように劣化の兆候として現れるカルボン酸などの有機物・有機化合物の発生が確認されていないことから、良好と判断します。酸化安定度酸化安定度はminであり、当社推奨の管理限界値のmin以上であることから良好と判断します。有機物・有機化合物有機物・有機化合物は、IRチャートによる新油分析値との比較の結果、cm-付近に劣化の兆候を示すカルボン酸の吸収が確認されていないことから、良好と判断します。色相はLであり、新油値のLに比較して大きな変化はないことから、良好と判断します。汚染に係るパラメータの分析結果は、汚染粒子数はやや高い値でした。水分はppmであり、当社推奨の管理限界値の以下であることから良好と判断します。汚染粒子数はNAS級であり、当社推奨の管理限界値のNAS級以内であるものの、やや高い値でした。汚染度物重量はmg/mlでした。摩耗フェログラフィーによる摩耗粒子の観察の結果、潤滑状態が正常な場合に発生する摩耗粒子、局部的に高圧・高温となる場合に発生するフリクションポリマが比較的多く観察されました。異常摩耗の早期発見パラメータであるフェログラフィーのIs値がの乗とやや高く、摩耗粒子の形態観察の結果、潤滑状態が正常な場合に発生する摩耗粒子、局部的に高圧・高温となる場合に発生するフリクションポリマが比較的多く観察されました。金属濃度SOAP法により金属濃度を測定した結果、油の添加剤成分であるリンが、外部から混入したと思われる亜鉛がppm、アルミニウムがppm、ケイ素がppm、ナトリウムがppm、ホウ素がppm検出されました。金属濃度酸溶解法により金属濃度を測定した結果、潤滑箇所で発生する金属接触によって検出される鉄が、錫が、油の添加剤成分であるリンが、外部から混入したと思われるカルシウムが、ナトリウムが検出されました。
報告№109-09103 報告№109-09103 | 分析№109-000991 分析№109-000991 | 109-000991 | 泡立ち試験の結果は、一般的には消泡性能が低くいと判断できる値の-でしたが、新油値の-と同レベルにあったため、良好と判断します。また、を示す粘度、全酸価の各データが良好の範囲にあることから、本試料油は継続使用可能と判断します。尚、水分が新油に比較して高い値です。使用油であるAlphasynPGは、ポリグリコールベースの合成ギヤオイルであるため、水分を吸収しやすい特性があります。今後は、水分濃度の増加に注意されることを推奨します。機器の潤滑状態潤滑状態の異常の早期発見パラメータである潤滑状態指数は、のマイナス乗と濾過設備のない機器であれば正常な潤滑状態にあると判断できます。しかし、当該機の潤滑系にはフィルタが設置されているため、別紙インライン・オフラインフィルタの影響に示すとおり、潤滑状態が異常となり大型の摩耗粒子が発生したとしても粒子の大部分が捕捉されてしまい正常な潤滑状態にあると誤認してしまう可能性があります。このようなフィルタの影響を考慮に入れたLCインデックスは、摩耗がやや厳しい状態に分類されるの乗領域となりました。推定により求めたLCインデックスがこの値であれば、ギヤの継続続使用は可能と思われますが、的確な潤滑状態を確認するには、ヶ月後に再度分析を実施し、摩耗進行の有無を確認することを推奨します。尚、摩耗粒子の形態観察で観察された粒子は、μmサイズの粒子が比較的多く観察されており、フィルタ精度μmのオフラインフィルタの効果が低下している可能性があります。オフラインフィルタに目詰まりが発生している可能性がありますので、差圧の上昇またはオフラインフィルタの吐出量の減少がないかご確認下さい。泡立ち試験の結果、消泡性能が低いと判断できる値であるものの、新油と同レベルにあると判断します。粘度は良好。粘度は.mm/sと新油値.mm/sに比較して、粘度変化率は-.％で、当社推奨の管理限界値である±％以内にあり、良好と判断します。粘度はmm/sとなっています。粘度はmm/sとなっています。粘度指数はとなっています。粘度指数はとなっています。泡立ち試験は-です。泡立ち試験は-と新油と同レベルにあり、消泡性能が新油と同レベルにあると判断します。水分は新油値より高い値となっています。水分はppmと新油値より高い値となっています。全酸価は良好。全酸価はmgKOH/gと新油値.mgKOH/gに比較して高いものの、IRの結果で油劣化の兆候を示すカルボン酸の吸収が確認されていないことから、良好と判断します。機器の潤滑状態精密な濾過設備がない機器であれば、潤滑状態指数は正常の範囲にあると判断します。潤滑状態指数は正常の範囲にあると判断します。異常摩耗の早期発見パラメータである潤滑状態指数がのマイナス乗と精密な濾過設備がない機器であれば、潤滑状態指数は正常の範囲にあると判断します。
報告№108-0227 報告№110-00797 | 分析№108-01664 分析№110-003788 | 110-003788 | Iカップリング発光分光分析供試のタービン油を分析した結果、検出された金属元素は、SOAPの結果表に示すように、鉛、錫、カルシウム、ナトリウムが検出されました。これらの検出された金属元素から発生箇所を推定すると鉛、錫・軸受等カルシウム、ナトリウム・外部混入異物であると思われます。このうち、機械部品が摩耗したと思われる元素はのグループです。フェログラフィー異常摩耗の早期発見パラメータとして摩耗粒子を定量化して評価するフェログラフィーのIs値は、潤滑状態が正常なの乗でした。但し、観察された摩耗粒子には、良好な潤滑状態で発生する摩耗粒子以外に、金属接触により発生するシビア粒子や切削粒子が確認されました。シビア粒子や切削粒子は、観察された数量が少なく、発生箇所は局部的であると思われることから、軸受の潤滑状態は正常であると推定できます。計数汚染度は良好でした。水分はppmと当社推奨の管理限界値の以下であり良好と判断します。粘度は、.mm/sと使用油の規格であるISOVGの規格範囲.～mm/s以内にあり良好と判断します。全酸価は、.mgKOH/gと最も厳しい管理限界値である無添加タービン油の管理限界値.mgKOH/g以内にあり良好と判断します。軸受は継続使用可能な状態にあると判断します。但し、やや厳しい摩耗形態である凝着摩耗が確認されたことから、経過観察のため、以下の対策を推奨します。定期的な分析摩耗の進行を監視するため、定期的に分析を実施し、摩耗の進行状況を確認することを推奨します。当該機の場合、傾向監視のための採油時期は、理論的に計算すると最短で約時間となります。この時間は、油中汚染物が均一になるために必要とする時間であり、この時間以上になれば再分析の結果から状態の傾向を確認することが可能となりますので、これを参考に次回分析時期を検討されることを提案します。最適な採油方法本試料油は、機器停止中にドレン弁から採油されています。機器が停止している状態では、別紙油粒子の沈降の影響に示すように油槽内で撹拌がなくなり固形物が沈降するため、油中汚染度は高くなると推定されます。今後の採油は、極力運転中もしくは停止直後の油槽中層部から実施されることを推奨します。新油との比較による評価当社ではを示す粘度、全酸価のデータは新油データを基準として評価しています。今後評価する場合は、充填用に新油を同時に分析することをご検討下さい。
報告№109-09447 報告№113-00534 | 分析№109-002790 分析№113-002287 | 113-002287 | 目的、汚染状態、摩耗状態を確認する。評価潤滑油および軸受は継続使用可能な状態にあると判断します。最適な採油方法本試料油は、機器停止中に給油口から採油されているため、別紙油中粒子の沈降の影響に示すように、油中粒子などの固形物は沈降の影響を受けて分析データが低濃度に出ていると推定されます。正確なデータによる診断を行うためにも、今後の採油は、極力運転中もしくは停止直後の油槽中層部から実施されることを推奨します。分析結果前回同様、粘度、酸価の各データは良好です。前回同様、水分、計数汚染度の各データは良好です。異常摩耗の早期発見のパラメータであるIs値は、前回の-レベルから-レベルに低下し、正常でした。また、異常摩耗の兆候を示す摩耗粒子が顕著に観察されなかったことから、は良好と判断します。
報告№109-09136 報告№112-00421 | 分析№109-001160 分析№112-001784 | 112-001784 | 潤滑油および対象設備は継続使用可能な状態にあると判断します。油清浄機の入口と出口から採油次回からの分析は、油清浄機の濾過効率を考慮した評価が重要であるため、油清浄機の入口と出口の箇所から採油を実施することを推奨します。はフェログラフィーおよびSOAP／D-SOAPの結果から総合的に判断した結果、正常な状態にあると考えられます。フェログラフィー【定量分析：Is値】Is値は異常摩耗の早期発見パラメータのつで、摩耗粒子を定量化するために用います。前回に比較してIs値はのマイナス乗からマイナス乗に低下し、低い値でした。フェログラフィー【定性分析：摩耗粒子および摩耗形態観察】分析結果から比較的多く観察された粒子は、以下の通りでした。正常な摩耗粒子・潤滑状態が正常なマイルド摩耗により発生。Iカップリング発光分光分析【SOAP／D-SOAP】検出された金属元素から発生箇所を推定すると、以下の通りでした。リン・添加剤ナトリウム・外部混入異物前回に比較して計数汚染度はNAS級から等級に変化はなく、重量汚染度は.mg/mlから.mg/mlに減少し、共に良好でした。前回同様に粘度、水分、酸価、IRの各データは良好でした。
報告№111-00372 報告№111-00372 | 分析№111-001676 分析№111-001731 | 111-001731 | ちょう度値と新グリース値に比較して上昇し、当社推奨の管理上限値であるを超えていることから、軟化していることが分かりました。軟化したグリースを使用した場合、グリースの漏洩や軸受等で油膜切れが発生することが懸念されます。有機物・有機化合物試験で検出されたピークには新グリースと異なるピークが検出されました。グリースが軟化し、IRの結果で新グリースと異なるピークが検出されたことから、以下の対策が必要です。グリースを交換されることを推奨します。IRの結果で新グリースと異なるピークが検出されたことから、グリース名が違うか、或いは、異種グリースが混入した可能性が考えられますので、確認する必要があります。≪状態監視とパラメータ≫分析の目的および各分析のパラメータは以下の通りです。特性低下目的：グリースの分析結果から、グリースの物理的性状や劣化傾向などを確認する。全酸価JISK赤外線吸収スペクトルJISKちょう度JISK滴点JISK摩耗目的：グリース中の摩耗粒子を分析する事により、回転・摺動部の潤滑状態、摩耗劣化の程度、余寿命などを解析する。摩耗診断電子顕微鏡観察JISKX線マイクロアナリシス油中金属濃度JISK≪分析結果≫特性低下全酸価：良好全酸価.mgKOH/gは新油値の.mgKOH/gに比較し高くはあるものの、有機物・有機化合物試験の結果で油劣化の兆候を示すカルボン酸の吸収が見られないことから問題は無いと判断します。赤外線吸収スペクトル：良好ちょう度：要処置ちょう度値はと当社推奨の管理上限値であるを超えていました。滴点：測定不能滴点は試料グリースが少ないため、測定不能でした。摩耗摩耗診断電子顕微鏡観察・X線マイクロアナリシス：今回は実施していません。油中金属濃度：今回は実施していません。
報告№109-09325 報告№109-09325 | 分析№109-002233 分析№109-002233 | 109-002233 | 結論軸受メタルの摩耗が進行していることが確認されており、今後摩耗の進行速度が早まることが懸念されるため、ヶ月以内に再度分析を実施し、摩耗の進行状況を確認されることを推奨します。尚、今後摩耗が進行した場合、軸受メタルの摩耗程度を評価する必要がありますので、次回分析時には、油量、スラストメタルサイズ、回転数、直近のメタル交換からの運転時間、現在の使用油の使用時間をお知らせください。油の劣化状況をより精密に判定するには新油との比較が必要です。今後、油劣化の予測を行う場合、新油データが必要ですので、現在使用している貴社保有の新油をご提供下さい。また、油名を再度ご確認ください。粘度は良好と判断します。粘度はmm/sと前回データに比較して変化はなく、また、VGの規格値内にあることから良好と判断します。尚、粘度は、現在使用している貴社保有の新油分析結果を基準に管理する方法が望ましく、次回分析までに新油をご提供下さい。水分は良好と判断します。水分はppmと当社推奨の管理限界値の以下であり、良好と判断します。全酸価は良好と判断します。全酸価は.mgKOH/gと前回データに比較して変化はなく、また、最も厳しい無添加タービン油の当社推奨管理基準以内にあり、良好と判断します。尚、全酸価は、現在使用している貴社保有の新油分析結果を基準に管理する方法が望ましく、次回分析までに新油をご提供下さい。IRの結果、良好と判断します。IRの結果、油劣化の兆候を示すカルボン酸の吸収が確認されていないことから、良好と判断します。但し、このIRも全酸価と同様に新油データとの比較による判断が必要ですので、現在使用している新油を分析することを推奨します。は良好と判断します。計数汚染度は良好と判断します。計数汚染度はNAS級と当社推奨の管理限界値のNAS級以内であり、良好と判断します。重量汚染度は良好と判断します。重量汚染度は.mg/mlと当社推奨の管理限界値のmg/ml以内であり、良好と判断します。機器の潤滑状態SOAP／D－SOAPの結果、前回に比較してメタルの主成分である錫が増加しています。SOAPの結果は、軸受の摩耗を示す錫が検出されています。SOAPの結果、軸受の摩耗を示す錫がppm、リンがppm検出されています。D－SOAPの結果、軸受の摩耗を示す錫が検出されています。D－SOAPの結果、銅、アンチモンが、軸受の摩耗を示す錫がppm、外部から混入したと思われるカルシウムが検出されています。フェログラフィーの結果は良好です。異常摩耗の早期発見パラメータであるフェログラフィーのIs値が.と良好の範囲にあるものの、μmサイズのホワイトメタルが確認されました。
報告№109-09094 報告№109-09094 | 分析№109-000925 分析№109-000925 | 109-000925 | ちょう度の結果、と新グリース値に比較して上昇し、当社推奨の管理上限値であるを超えていることから、軟化していることが分かりました。軟化したグリースを使用した場合、グリースの漏洩や軸受等で油膜切れが発生することが懸念されるため、グリースを交換されることを推奨します。有機物・有機化合物の結果、新グリースと異なるピークが確認されたことから、グリース名が違うか、或いは、異種グリースが混入した可能性が考えられますので、ご確認下さい。特性低下ちょう度は当社推奨の管理上限値を超えています。有機物・有機化合物の結果、新グリースと異なるピークが確認されたことから、グリース名が違うか、或いは、異種グリースが混入した可能性が考えられますので、ご確認下さい。ちょう度は当社推奨の管理上限値を超えています。ちょう度はと新グリース値に比較して上昇し、当社推奨の管理上限値であるを超えています。滴点は良好と判断します。滴点はと新グリース値に比較して低下しているものの、良好と判断します。全酸価は良好と判断します。全酸価はmgKOH/gと新グリース値.mgKOH/gに比較して高い値であるものの、有機物・有機化合物の結果、油劣化の兆候を示すカルボン酸の吸収が確認されていないことから、良好と判断します。有機物・有機化合物の結果、良好と判断します。有機物・有機化合物の結果、油劣化の兆候を示すカルボン酸の吸収が確認されていないことから、良好と判断します。但し、有機物・有機化合物の結果、新グリースと異なるピークが確認されたことから、グリース名が違うか、或いは、異種グリースが混入した可能性が考えられますので、ご確認下さい。
報告№107-4545 報告№108-0135 | 分析№107-02185 分析№108-00856 | 108-00856 | トライボ診断の結果、全てのデータが良好であることから、この油は継続使用可能と判断します。は良好と判断します。粘度は良好。粘度は.mm/sと新油値mm/sに比較して、粘度変化率は-％で、当社推奨の管理限界値である±％以内にあり、良好と判断します。粘度はmm/sでした。粘度はmm/sでした。粘度指数はでした。粘度指数はでした。水分は良好。水分は.ppmと当社推奨の管理限界値の以下であり、良好と判断します。全酸価は良好。全酸価は.mgKOH/gと新油値.mgKOH/g以内であり、良好と判断します。
報告№107-0366 報告№114-00112 | 分析№107-01900 分析№114-000339 | 114-000339 | 濾過前の試料油を分析した結果、異常摩耗の早期発見パラメータであるフェログラフィーのIs値は前々回のレベルからレベルに上昇しやや不良領域にあり、摩耗粒子の形態観察で潤滑状態が正常な場合に発生する摩耗粒子が比較的多く観察されています。SOAP/D-SOAPの結果、鉄がSOAPでppm、D-SOAPでppm検出されています。計数汚染度は、前々回に比較してNAS級からNAS級にランク上昇し、不良領域にあります。主にサーボシリンダ内壁やポンプ内部で摩耗が発生している可能性が考えられます。継続使用した場合、バルブ類の動作障害やフィルタの目詰まり等が発生することが懸念されます。これらの障害発生に対する弊害を勘案の上、至急濾過を推奨します。
報告№109-09136 報告№112-00014 | 分析№109-001160 分析№112-000022 | 112-000022 | 濾過前の試料油を分析した結果、前回同様に摩耗粒子の形態観察でフレッティングにより発生したμm未満の赤錆が比較的多く観察されました。フレッティングフレッティングの発生要因は、スラストランナー固定部やスラストメタル台金部の鉄系材料が接合されたり、勘合されたりする部分から発生します。フレッティングによる赤錆が少量発生しても直ちに異常ではありませんが、場合によっては、発生した赤錆が軸受摺動面に噛み込み、摩耗を進行させる場合があります。今後は、赤錆が軸受摺動面に噛み込み発生する軸受の摩耗進行に対して監視する必要がありますので、次年度も必ずトライボ診断を実施することを推奨します。
報告№108-0387 報告№109-09082 | 分析№108-02609 分析№109-000723 | 109-000723 | 今回の採油は、対象設備の停止中にドレンバルブから実施しているため、別紙油中粒子の沈降の影響に示すように、沈降の影響を受けて分析データが高濃度に出る可能性があります。今回の分析は、以上のことを踏まえて結果を検討します。分析の結果、高濃度になっていると思われる対象設備停止中のドレンバルブから行われた採油にもかかわらず、全てのデータが良好の範囲にあることから、この油は継続使用可能であり、潤滑状態も正常と判断します。
報告№109-09136 報告№109-09143 | 分析№109-001160 分析№109-001175 | 109-001175 | 分析の結果、本軸受は摩耗の発生は確認されているものの、目視で確認できるサイズのフレーキングが発生している可能性は小さく、継続使用可能な状態にあると判断します。これらのことは、異常摩耗の早期発見パラメータであるフェログラフィーのIs値がの乗とやや高いものの、ベアリング軌道面から発生した摩耗粒子はマイルドな状態で発生した摩耗粒子であり、潤滑状態は良好な状態で進行していると考えられること鉄濃度から計算したフレーキングの発生面積が内輪軌道面の面積の凡そ.％であること以上のことから判断しています。
報告№109-09136 報告№110-00485 | 分析№109-001160 分析№110-002174 | 110-002174 | は、油の粘度、油中のスラッジの発生量を判断パラメータに、粘度、全酸価、IR、RBOTで評価します。分析の結果、油の粘性を示す粘度は、新油値の.mm/sに比較して粘度変化率が-.％の.mm/sとほぼ変化はなく、また油中のスラッジの発生量を示す全酸価は、新油値の.mgKOH/gに対してでほぼ変化が見られず劣化は確認されなかった。さらにはIRの結果でも油が劣化した場合に発生するカルボン酸の発生も確認されず、酸化防止剤の残存量を示すRBOTは、限界値minに比較して、十分に残量があるminであった以上のことから、潤滑油の劣化は確認されませんでした。なお、使用油の使用期間または使用時間が不明であったため、ご要求の油の余寿命に関する検討は行えませんでした。可能であれば、これらの情報をご提供下さい。汚染度油中の水分を計測した結果、水分はと新油と同等であり、継続使用可能な状態にあることが確認されました。潤滑油は継続使用可能な状態にあると判断します。
報告№109-09136 報告№111-00149 | 分析№109-001160 分析№111-000729 | 111-000729 | 酸化安定度は、新油値に比較して大きな値であり減少傾向は確認されませんでした。更油から今回採油までのヶ月間で酸化防止剤の消耗は確認されていないことから、使用条件が同様であれば定検周期のヶ月は使用できる可能性が高いと判断します。次回定検時に更油を実施しない場合は、酸化安定度を知るための分析を実施し、余寿命を確認することを推奨します。酸化安定度はminであり、当社推奨の管理限界値のmin以上であることから、良好と判断します。
報告№108-6013 報告№108-0123 | 分析№108-00576 分析№108-00719 | 108-00719 | 、汚染度、軸受の潤滑状態を確認する。分析の結果、重量汚染度がmg/mlと当社推奨の管理限界値を超えていました。また、異常摩耗の早期発見パラメータであるフェログラフィーのIs値が高いの乗となっていました。摩耗粒子の形態観察で異物の噛み込みにより発生する切削粒子、金属接触が厳しい場合に発生するシビア粒子、外部から混入したと思われる鉄錆、局部的に高圧・高温となる場合に発生するフリクションポリマが多く観察されました。更にSOAP／D－SOAPで鉄が検出されたことから、汚染度が高い要因は、摩耗と採油の影響によるものと考えられました。今回の採油は対象設備の停止中にドレンプラグから採油を実施しているため、これらの異物は、ドレンプラグ配管内部に残留していた汚染物が検出された可能性が高いと思われます。観察された摩耗粒子の形態は、切削摩耗と凝着摩耗が混在しており、特に切削摩耗は異物が混入していない状態に比較して、摩耗進行速度が速く注意が必要です。転がり軸受の場合、分の程度に寿命が低下することが知られています。今後、更に摩耗が進行し、転がり軸受の寿命の指標となるフレーキングに進展することが懸念されるため、油槽内を清掃することを推奨します。一方、を示す粘度、水分、全酸価、IR、RBOTの各データは良好の範囲にあることから、この油は継続使用可能と判断します。尚、上述しましたように、今回の採油は停止中の採油であるため、運転中の採油に比較して染度は高目に出ている可能性があります。採油は、粒子の沈降の影響を少なくすることが重要であり、そのため油中粒子が均一な分散状態で実施されることを併せて推奨します。
報告№109-09136 報告№112-00091 | 分析№109-001160 分析№112-000265 | 112-000265 | 潤滑油は継続使用可能な状態にあると判断します。粘度、全酸価、IR、RBOTの各データは良好でした。油の余寿命は、使用油の使用期間または使用時間が不明であったため、ご依頼の油の余寿命に関する検討は行えませんでした。ただし、分析の結果で新油値がminであったことから、使用期間を仮にヶ月間と仮定すれば余寿命は十二分にあると言えます。可能であれば、使用期間、あるいは使用時間の情報をご提供下さい。本試料油の添加剤は、一般に、タービン油に比較して極圧添加剤や摩耗防止剤などの濃度が高く、この影響でRBOT試験の結果が変動する傾向があります。そのため、コンプレッサー油の余寿命の評価をタービン油と同等の精度で得るには、RBOTの結果に加え、粘度、全酸価、IRなどのデータを総合的に判断することが必要です。水分は良好でした。
報告№109-09094 報告№109-09094 | 分析№109-000924 分析№109-000924 | 109-000924 | 分析の結果、全てのデータが良好であることから、このグリースは継続使用可能と判断します。特性低下全ての項目が良好の範囲にあったことから、特性低下は認められず良好と判断します。ちょう度は良好と判断します。ちょう度はと当社推奨の管理限界値であるから以内にあり、良好と判断します。滴点は良好と判断します。滴点はと新グリース値に比較して変化はなく、良好と判断します。全酸価は良好と判断します。全酸価はmgKOH/gと新グリース値.mgKOH/gに比較して高い値であるものの、有機物・有機化合物の結果、油劣化の兆候を示すカルボン酸の吸収が確認されていないことから、良好と判断します。有機物・有機化合物の結果、良好と判断します。有機物・有機化合物の結果、油劣化の兆候を示すカルボン酸の吸収が確認されていないことから、良好と判断します。
報告№109-09136 報告№111-00721 | 分析№109-001160 分析№111-003678 | 111-003678_ｄａｔｅ120323 | 油が無くなっていた原因の調査・検討結果潤滑油が減少する原因として考えられるのは、密封装置の漏れ防止機能が低下することや潤滑油の劣化等が考えられます。油性状分析の結果から油の劣化は確認されていないため、油の熱酸化劣化が進行するレベルに油温が上昇し、その結果、粘度が著しく低下することによって油漏れを生じたという可能性は低いと思われます。したがって、通常運転中に発生しているベーパによる油の消失など、微量ながらも油量減少要因があり、長期間に渡って続き、且つ、その間に油を補給しなかったために多量の油が消失する結果となったと推測できます。軸受の破損原因の調査・検討結果摩耗粒子の形態観察で、球状粒子が比較的多く観察されました。球状粒子は、異常摩耗を示す形態パラメータの一つです。この球状粒子の組成割合は鉄、クロム、マンガンが比較的多く含んでいることから、転がり軸受から発生した摩耗粒子であることが分かります。球状粒子が発生する要因は、電食非常に厳しい金属接触による摩耗このつが考えられます。軸受が破損した原因は、およびの両方が考えられますが、今回は油面が低下し、油膜切れが発生していると思われることから、の可能性が高いと思われます。分析結果は良好と判断します。粘度粘度は.mm/sと新油値mm/sに比較して、粘度変化率は+％で、当社推奨の管理限界値である±％以内にあり、良好と判断します。水分はppmと当社推奨の管理限界値の以下であり、良好と判断します。酸価は.mgKOH/gと新油値以下にあり、良好と判断します。IRIRの結果、油劣化の兆候を示すカルボン酸の吸収が確認されていないことから、良好と判断します。但し、新油と異なるピークが確認されました。計数汚染度、重量汚染度は共に当社推奨の管理限界値を超えていました。計数汚染度計数汚染度はNAS級以上と当社推奨の管理限界値のNAS級を超えていました。重量汚染度は.mg/mlと当社推奨の管理限界値のmg/mlを超えていました。SOAP鉛がppm、亜鉛がppm検出されました。D－SOAP鉄がppm、鉛がppm、銅がppm、亜鉛がppm、カルシウムがppm、アルミニウムがppm、ナトリウムが、マグネシウムが検出されました。フェログラフィー異常摩耗の早期発見パラメータであるフェログラフィーのIs値がの乗と高い領域にありました。摩耗粒子の形態観察の結果、金属接触が非常に厳しく、且つ、摩擦熱が高い場合に発生する球状粒子、外部から混入したと思われる鉄錆等が比較的多く観察されました。SEM・XMA粒子には鉄、クロム、マンガンが比較的多く含まれており、成分割合から粒子は主に転がり軸受から発生していると推定できました。フェログラフィー摩耗の異常度は、摩耗を定量化したパラメータであるフェログラフィーのIs値によって評価します。今回のIs値は、潤滑状態が厳しいの乗でした。摩耗粒子の形態で比較的多く観察された粒子は、金属接触が非常に厳しく、且つ、摩擦熱が高い場合に発生する球状粒子外部から混入したと思われる鉄錆等でした。これらの摩耗粒子が観察された場合、潤滑部で発生している摩耗形態は、潤滑状態が非常に厳しい凝着摩耗に分類できることが分かります。観察された球状粒子は、異常摩耗を示す形態パラメータで、この摩耗粒子が発生する場合、潤滑状態は異常です。球状粒子の発生原因は、一般に、電食厳しい金属接触による摩耗が考えられます。球状粒子の発生原因は、およびの両方が考えられますが、今回は油面が低下し、油膜切れが発生していると思われることから、の可能性が高いと思われます。電子顕微鏡・X線マイクロアナリシス観察された粒子をSEM・XMAで詳細に分析した結果、粒子には鉄、クロム、マンガンが比較的多く含まれており、成分割合から粒子は主に転がり軸受から発生していると推定できました。Iカップリング発光分光分析供試の潤滑油を分析した結果、検出された金属元素は、鉄、鉛、銅、亜鉛、カルシウム、アルミニウム、ナトリウム、マグネシウムが検出されました。これらの検出された金属元素から発生箇所を推定すると鉄、鉛、銅・軸受等亜鉛、カルシウム、アルミニウム、ナトリウム、マグネシウム・外部混入異物であると思われます。このうち、機械部品が摩耗したと思われる元素はのグループです。D-SOAPで亜鉛が比較的多く検出されました。ご提供頂いた情報から亜鉛が検出される要因は以下のことが考えられます。亜鉛メッキを施している部分の溶出・摩耗転がり軸受の保持器の摩耗潤滑油の添加剤塗料の成分は、亜鉛メッキ等を施している箇所があれば、その部分の摩耗や溶出が考えられます。は、転がり軸受の材質が不明であるため、確認することが出来ませんでした。しかし、保持器で銅合金を使用している場合は、銅が検出されていることから、保持器の摩耗により検出された可能性が考えられます。は、エッソテレスティックには、添加剤として亜鉛は含まれていません。は、バケツに付着していたペンキが混入していることから、塗料片などの成分が検出された可能性が考えられます。計数汚染度、重量汚染度は共に当社推奨の管理限界値を超えていました。フィルタ表面の異物観察で鉄錆、砂等が観察されたことから、汚染度が高い要因は、摩耗と外部混入異物の影響と思われます。IRIRの結果、新油と異なるピークが確認されました。試料油をバケツに保管して蓋をしておらず、さらにバケツに付着していたペンキが混入していることから、新油と異なるピークが確認されたのは、雰囲気中の異物や塗料などが混ざったためと考えられます。
報告№109-09454 報告№109-09454 | 分析№109-002831 分析№109-002831 | 109-002831 | を示す粘度、全酸価、IR、RBOTの各データは良好で、潤滑油としては継続使用が可能な状態でした。また、油中金属元素をSOAP法で分析した結果、ケイ素がppm検出されました。潤滑油中の粒子は、異物の噛み込みなどで発生する切削粒子が主として観察されましたが、粒子の中にはμmサイズの非常に大型の粒子も観察されました。潤滑油をフィルタで濾過し、その表面を観察するフィルタグラムでは、～μmサイズの摩耗粒子、鉄錆、砂等が観察されました。・フレーキングの発生の有無転がり軸受寿命の指標としている摩耗粒子が観察されなかったことから、軸受にはフレーキングは発生していないことが確認されています。・摩耗形態機器内部で発生している摩耗形態は、切削摩耗です。切削摩耗は異物が混入していない状態に比較して、摩耗進行速度が速く注意が必要です。転がり軸受で切削摩耗が発生している場合、分の程度に寿命が低下することが知られています。切削摩耗発生の原因となる混入異物が残留している場合、この異物により切削摩耗が継続して発生する可能性があります。・ケイ素の検出ケイ素がppm検出されています。一般に、潤滑油中からケイ素が検出された場合の原因として、油の消泡剤として使用されるシリコン系の添加剤が検出されるフェログラフィーおよびフィルタ表面の異物観察で砂が多く観察され、これが検出されるシリコングリースをシール部に塗布している場合、このシリコングリースが潤滑油に混入して検出されるなどが挙げられますが、今回の原因は、フィルタ表面の異物観察で砂が観察されたことから、～の可能性が考えられました。ケイ素が検出された場合、およびを特定するには消泡剤の投与をしていないか、また、シリコングリースを使用している箇所があるかについて確認する必要がありますので、このことはお客様ご自身で確認をお願いします。結論転がり軸受の寿命の指標となるフレーキング※により発生する疲労摩耗粒子が観察されませんでしたが、異常の兆候を示す摩耗粒子が観察されませんでしたが、発生している摩耗形態が切削摩耗であることがわかりました。切削摩耗は、異物の噛み込みやつの金属表面の一方に生じた硬い突起が、他方の金属面に食い込んだりして発生します。特に今回観察された摩耗粒子には、切削粒子の中でも帯状の粒子が観察されていることから、異音や振動の発生原因は金属同士の接触し摺動したことによると思われました。尚、を示す粘度、全酸価、IR、RBOTの各データが良好の範囲にあることから、この油は継続使用可能と判断します。※フレーキング：軸受が荷重を受けて回転したときに、内輪・外輪の軌道面および転動体の転動面が、転がり疲労によってうろこ状にはがれる現象です。このような状態が発生すると、写真aおよびbに示すような薄片状の大型の摩耗粒子が観察されます。写真写真中の番号は分析管理表の摩耗の形態№参照写真写真中の番号は分析管理表の摩耗の形態№参照汚染度、潤滑状態、）汚染度・パラメータ：水分計数汚染度重量汚染度光学顕微鏡各パラメータの説明、分析目的については添付資料を参照は良好と判断します。水分は水分は、と当社推奨の管理限界値の以下であり、良好と判断します。計数汚染度計数汚染度は、NAS級と当社推奨の管理限界値のNAS級以内にあり、良好と判断します。EMBEDExcel.Sheet.重量汚染度が.mg/mlと当社推奨の管理限界値mg/ml以内にあり、良好と判断します。EMBEDExcel.Sheet.光学顕微鏡観察フィルタグラムで～μmサイズの摩耗粒子、鉄錆、砂等が観察されました。）潤滑状態・パラメータ：摩耗診断油中金属濃度）各パラメータの説明、分析目的については添付資料を参照摩耗粒子診断で異常摩耗の早期発見パラメータであるIs値がのマイナス乗と良好の範囲にあるものの、摩耗粒子の形態観察で異物の噛み込みなどで発生する切削粒子が観察され、観察された中にはμmサイズの粒子が観察されました。摩耗診断異常摩耗の早期発見パラメータであるフェログラフィーのIs値がのマイナス乗と良好の範囲にあるものの、摩耗粒子の形態観察で異物の噛み込みなどで発生する切削粒子が観察され、観察された中にはμmサイズの粒子が観察されました。油中金属濃度をご参照ください。）油中金属濃度で鉄、ケイ素が比較的多く検出されました。）・パラメータ：粘度全酸価IRRBOTを示す粘度、全酸価、IR、RBOTの各データが良好の範囲にあることから、この油は継続使用可能と判断します。粘度粘度は、mm/sと新油値mm/sに比較して、粘度変化率は+％と当社推奨の管理限界値の±％以内にあり、良好と判断します。全酸価全酸価は、.mgKOH/gと新油値.mgKOH/gに比較して高いものの、IRの結果で油劣化の兆候を示すカルボン酸の吸収が確認されていないことから、良好と判断します。IRIRによる分析の結果、IRチャートに示すように新油に比較して成分の変化はなく、良好と判断します。RBOTRBOTは、minと当社推奨の管理限界値のmin以上であり、良好と判断します。
報告№108-5071 報告№111-00598 | 分析№108-02721 分析№111-002829 | 111-002829 | 潤滑油は継続使用可能な状態にあると判断します。但し、消泡性能が低下していることから、以下の対策を推奨します。追加分析消泡性能が低下した場合、ギヤ歯面での油膜形成に影響が出て摩耗が進展することがありますので、フェログラフィーおよびSOAP-Tを追加して摩耗により発生する油中金属濃度や潤滑状態を確認することを推奨します。泡立ち試験泡立ち試験の結果は、一般的には消泡性能が低下していると判断できる値の-でしたが、前回同様に新油値の-であるのに比較して高い値であったことから、消泡性能が低下していることが分かりました。今後の使用状況によっては油の酸化劣化が進行したり、ギヤ歯面およびベアリング軌道面で油膜切れが発生したりする場合があるため、消泡剤の添加による消泡性能の改善など何らかの対応が必要になると思われます。分析結果泡立ち試験の結果、消泡性能が低下していました。粘度粘度はmm/sと新油値mm/sに比較して、粘度変化率は-％で、当社推奨の管理限界値である±％以内にあり、良好と判断します。泡立ち試験泡立ち試験は-と新油値に比較して高い値でした。水分は.ppmと当社推奨の管理限界値の以下であり、良好と判断します。全酸価全酸価は.mgKOH/gと新油値.mgKOH/gに比較して高いものの、IRの結果で油劣化の兆候を示すカルボン酸の吸収が確認されていないことから、良好と判断します。
報告№108-5082 報告№108-5082 | 分析№108-02986 分析№108-02986 | 108-02986 | トライボ診断の結果、全てのデータは良好の範囲にありました。尚、泡立ち試験の結果は、-と新油値の-に比較して消泡性能が高く良好と判断します。機器の潤滑状態潤滑状態指数はの乗と濾過設備のない機器であれば正常な潤滑状態にあると判断できますが、ギヤボックスの油系統にはインラインフィルタとオフラインフィルタがあり、μmサイズ以上の粒子の大部分は捕捉され、異常な摩耗状態が発生したとしても正常な潤滑状態にあると誤認してしまう可能性があります。そこで、フィルタが設置されていない場合の潤滑状態を、一般的なフィルタの効率である.と仮定し、粒子の発生状況から潤滑状態を推定します。その結果、ギヤは継続使用可能な状態にあると思われますが、潤滑状態指数は摩耗が厳しい状態であるの乗領域にあると推定できます。推定結果は、フィルタの濾過効率を仮定して求めたものですが、フィルタがない状態では油中の粒子濃度は現在より高いことは明らかです。そのためヶ月以内に再度分析を実施し、摩耗進行の有無をチェックすることを推奨します。尚、フィルタの捕捉の影響による誤認を避けるため、これまでの採油箇所に加え、インラインフィルタやオフラインフィルタの捕捉物も分析し、その結果から潤滑状態を評価することを提案します。フィルタ捕捉物の分析を実施する際には、フィルタ使用時間の情報をご提供いただけますようお願い致します。泡立ち試験の結果、-と新油値の-に比較して消泡性能が高く良好と判断します。水分が新油に比較して高い値です。使用油であるAlphasynPGは、ポリグリコールベースの合成ギヤオイルであるため、水分を吸収しやすい特性があります。今後は、水分濃度の上昇に注意されることを推奨します。粘度は良好。粘度は.mm/sと新油値.mm/sに比較して、粘度変化率は-％で、当社推奨の管理限界値である±％以内にあり、良好と判断します。粘度はmm/sとなっています。粘度はmm/sとなっています。粘度指数はとなっています。粘度指数はとなっています。泡立ち試験は-となっています。泡立ち試験の結果は、-と新油値の-に比較して消泡性能が高く良好と判断します。水分は新油値より若干高い値となっています。水分はppmと新油値より若干高い値となっています。全酸価は良好。全酸価は.mgKOH/gと新油値.mgKOH/gに比較して高いものの、IRの結果で油劣化の兆候を示すカルボン酸の吸収が確認されていないことから、良好と判断します。機器の潤滑状態摩耗粒子の形態観察の結果、ギヤ歯面の摩耗で発生したと推定されるμmサイズの摩耗粒子が観察されています。μmサイズの摩耗粒子が観察されています。異常摩耗の早期発見パラメータである潤滑状態指数がの乗と正常の範囲にあるものの、摩耗粒子の形態観察の結果、ギヤ歯面の摩耗で発生したと推定されるμmサイズの摩耗粒子が観察されています。
報告№109-09136 報告№110-00546 | 分析№109-001160 分析№110-002461 | 110-002461 | 前回に比較してSOAP／D－SOAPの結果で、鉄および錫濃度に大きな変化はなく、異常摩耗の早期発見パラメータであるフェログラフィーのIs値がのマイナス乗と良好でした。前回に比較して計数汚染度はNAS級からNAS級にランク増加したものの、当社推奨の管理限界値内にあり、良好でした。前回同様に粘度、水分、全酸価、IR、RBOTの各データは良好でした。潤滑油および軸受は継続使用可能な状態にあると判断します。
報告№109-09136 報告№113-00055 | 分析№109-001160 分析№113-000192 | 113-000192 | グリースグリースの酸化劣化はありませんでした。軸受は継続使用可能な状態にあると判断します。但し、将来的な摩耗進行の有無を確認するためにも傾向監視を継続することが有効です。定期的な分析定期的に分析を実施することにより、データの変化から異常の兆候を早期に発見することが可能となります。また、今回は対象設備の初回分析であるため、あと最低でも回分析を実施し、分析データの変化を確認することを推奨します。尚、今後凝着摩耗の進行が懸念されるため、出来るだけ早めに回目の分析を実施することを推奨します。グリースの物理的性状グリースの物理的性状は、IRの結果から、劣化はなく良好と判断します。IRIRチャートの結果、新グリースと使用グリースのスペクトルパターンはほぼ一致し、また、劣化の兆候を示すカルボン酸の吸収が確認されていないことから、良好と判断します。ちょう度、滴点、酸価、水分ちょう度、滴点、酸価、水分は、採取試料が不足のため測定することが出来ませんでしたが、上記の項目の結果をもってグリースの物理的性状の判断を行いました。はフェログラフィーおよびSOAP-Tの結果から総合的に判断した結果、継続使用は可能ですが、機器の機能を確認するためにも傾向管理が有用と考えます。フェログラフィー【定性分析：摩耗粒子および摩耗形態観察】観察された代表的な摩耗粒子は、以下の通りでした。シビア粒子・潤滑状態がやや厳しい凝着摩耗により発生。金属潤滑部が局部的に油膜切れを起していると考えられます。シビア粒子は、凝着摩耗に分類されます。これらの摩耗粒子は、軌道面で凝着、破断を繰り返し、この過程で生じる移着粒子が成長して摩耗粒子となります。そのため、軌道面では局部的に油膜切れが発生していることを示しています。この状態が継続した場合、摩耗粒子のサイズは徐々に大型化していき、設備の損傷に至る場合がありますので、傾向監視が必要です。Iカップリング発光分光分析【SOAP-T】検出された金属元素から発生箇所を推定すると、以下の通りでした。鉄、ニッケル・軸受等錫、リン、亜鉛、カルシウム、アルミニウム、ケイ素、ナトリウムマグネシウム・添加剤、増ちょう剤、外部混入異物錫が検出されています。通常、錫は軸受等から発生することが多いですが、以下表に示すとおり、ご提供いただいた新グリースのSOAP-Tで錫が検出されたことから、給脂したグリースに元々含まれていた可能性が高いと考えられます。
報告№109-09448 報告№109-09448 | 分析№109-002813 分析№109-002813 | 109-002813 | 摩耗状態異常摩耗の早期発見パラメータであるフェログラフィーのIs値は、潤滑状態が良好な状態にあることを示すの乗であり、点検を要する摩耗粒子が観察されておらず、現在のところ継続使用は可能な状態にあると判断できます。この状態で検出された油中金属は、その多くが鉄であり、これらは摩耗粒子の観察結果から凝着摩耗と疲労摩耗が混在していることが分かりました。これらの摩耗は、スパイラルベベルギヤの歯面で発生していると推定されますが、発生箇所が歯面の微小領域であることから、現在のところ、継続使用は可能と判断できます。バックラッシ減速機の構造から、最も負荷が大きく、摩耗が進行しやすい箇所をスパイラルベベルギヤとスパイラルベベルピニオンと推定し、この部分のバックラッシを求めました。提供していただいた図面には歯幅が記載されておらず、また、更油後の稼働時間も不明であったため、歯幅mmと、更油後の稼働時間を時間と仮定してバックラッシを計算しました。その結果、減速機のギヤ歯面に摩耗が集中していたと仮定した場合、バックラッシの増加は初期値から.μm増加したと推定されました。バックラッシ増加分の上限値はメーカにより差異はあるものの、当社が推奨するバックラッシは一般に推奨されるμmを目安にしており、今回のデータはこの値に比較して十分に小さい値であることがわかります。汚染度計数汚染度がNAS級と清浄でした。を示す粘度、水分、全酸価、IRの各データは良好でした。結論ゲート機器の潤滑箇所の摩耗診断分析結果から摩耗が発生している箇所はギヤ歯面であり、摩耗形態は凝着摩耗と疲労摩耗であることが分かりました。凝着摩耗は、油膜切れによる厳しい金属接触により摩耗が発生し、疲労摩耗はギヤ歯面に荷重が繰り返しかかることにより、歯面の表面下で材料が疲労して剥離します。歯面に加わる荷重が過大である場合、観察される摩耗粒子は今回より大きな粒子が発生します。分析結果から推定されたバックラッシの増加分は.μmでしたが、このバックラッシは、一対の歯車の噛み合いを円滑にするための、ピッチ円周上での歯面間の遊びです。この値が過大になると振動や騒音の原因となるため、ギヤの摩耗状態を判断するためには重要なパラメータです。今回観察された摩耗粒子は、やや大型の粒子が見られるものの観察された摩耗粒子がμmサイズの微小な粒子が支配的であることから、バックラッシの値は小さいと判断できます。バックラッシの計算時に仮定した稼働時間や歯幅などの数値が正確であれば、本減速機は継続使用可能と判断できます。整備の必要な箇所の検討整備が必要な箇所は、本分析結果から確認されませんでした。しかし、分析結果から僅かではありますがギヤの摩耗が進行していることが確認されていますので、今後は定期的に潤滑油分析を実施し、その結果から摩耗の進行状況を確認することにより、整備の必要の有無を監視する方法が有用と思われます。潤滑油の劣化度診断一般的に潤滑油が劣化した場合、油の外観は黒褐色になり、粘度や全酸価が上昇しスラッジ等が発生します。また、その過程では劣化の兆候を示すカルボン酸の吸収がIRで確認できます。今回のは、全てのデータが良好の範囲にあり、潤滑油の劣化は確認されなかったことから、継続使用可能であり、交換の必要はないと判断します。潤滑管理の方法現在の潤滑油は年使用していますが、年間使用したにもかかわらず劣化が確認されなかったことから、本設備の潤滑油は少なくても更油後年間は使用できることが分かりました。潤滑油の交換時期の判断は、今回の分析だけでは予測することは困難ですが、定期的に分析を実施し、その結果の傾向から劣化の進行状況を確認することで容易に可能になります。現在のところ潤滑部は継続使用可能な状態にあると思われますが、今後は摩耗が進行する場合がありますので、定期的に分析を実施し、摩耗の進行状況を確認されることを推奨します。次回分析の時期を理論的に求めたところ、最短で約時間となります。この時間は、油中汚染物が均一になるために必要とする時間であり、この時間を経過すれば、再分析の結果から状態の傾向を確認することが可能となりますので、これを参考に次回分析時期を検討されることを推奨します。尚、定期的な分析を実施する際には、に関する分析項目の実施を推奨します。今回の分析結果からは、油劣化の進行は確認されていませんが、定期的な分析により潤滑油の交換時期を管理することが可能となります。は良好と判断します。粘度粘度はmm/sと新油値mm/sに比較して、粘度変化率は-％で、当社推奨の管理限界値である±％以内にあり、良好と判断します。水分はppmと当社推奨の管理限界値の以下にあり、良好と判断します。全酸価全酸価は.mgKOH/gと新油値.mgKOH/gに比較して変化はなく、良好と判断します。IRIRの結果、油劣化の兆候を示すカルボン酸の吸収が確認されていないことから、良好と判断します。は良好と判断します。計数汚染度計数汚染度はNAS級と当社推奨の管理限界値のNAS級以内にあり、良好と判断します。重量汚染度は.mg/mlと当社推奨の管理限界値のmg/ml以内にあり、良好と判断します。機器の潤滑状態摩耗粒子の形態観察の結果、金属接触が厳しい場合に発生するシビア粒子、局部的に高圧・高温となる場合に発生するフリクションポリマが比較的多く観察されました。SOAPによる油中金属濃度SOAPによる油中金属濃度の結果、油の添加剤成分であるリン、外部から混入したと思われる亜鉛、ナトリウムが検出されました。SOAPによる油中金属濃度SOAPによる油中金属濃度の結果、鉄、油の添加剤成分であるリン、外部から混入したと思われる亜鉛、ナトリウムが検出されました。摩耗粒子診断異常摩耗の早期発見パラメータであるIs値がの乗と良好の範囲にあるものの、摩耗粒子の形態観察の結果、金属接触が厳しい場合に発生するシビア粒子、局部的に高圧・高温となる場合に発生するフリクションポリマが比較的多く観察されました。
報告№101-0160 | 分析№101-01346 | 101-01346 | フェログラフィーの結果、ベアリング軌道面、転動面のフレーキングが原因で発生した～μm以下の粒子、フレッティングで発生したμm以下の鉄系粒子が多く見られました。これらのことから、ベアリング軌道面、転動面では、肉眼では確認できない程度のフレーキングが発生しているものと考えられました。又、摩耗粒子でフレッティングの発生も確認されています。フレーキングは、このフレッティングにより発生した微小な表面損傷が起点となって発生しているものと考えられました。現在のところ、フレーキングのサイズが～μmサイズと比較的小さく、ベアリングは継続使用可能な状況にあるものと判断します。但し、フレッティングや汚染物の噛み込み等によりフレーキングが進展することが懸念されます。今回は既に分解点検を実施しておりますが、仮に運転を継続していた場合、定期的に分析を実施し、フレーキングの進展の有無を監視する必要があります。粘度は良好です。粘度は.mm/sと新油値mm/sに比較して、推奨管理基準内にあり良好と判断します。水分は良好です。水分はppmと当社推奨の管理限界値内であり良好と判断します。全酸価の結果、油の劣化が進行しつつあることが確認されました。全酸価は.mgKOH/gと当社推奨の管理基準を超えており、劣化が進行しつつあることが確認されました。IRは良好でした。IRの結果、油劣化の兆候であるカルボン酸の吸収は確認されず、良好と判断します。計数汚染度が当社推奨の管理限界値を超えていました。計数汚染度はNAS級以上と当社推奨の管理限界値を超えていました。重量汚染度は当社推奨の管理限界値を超えていました。重量汚染度はmg/mlと当社推奨の管理限界値を超えていました。機器の潤滑状態SOAPの結果、ベアリングの摩耗により発生した鉄が検出されました。SOAPの結果、ベアリングの摩耗により発生した鉄がppm、クロムがppm検出されました。鉄以外には、油の添加剤成分であるリンがppm検出されました。D－SOAPの結果、ベアリングの摩耗により発生した鉄が検出されました。D－SOAPの結果、ベアリングの摩耗により発生した鉄がppm検出されました。鉄以外には、添加剤成分が析出して発生したリンがppm検出されました。フェログラフィーの結果、微小なフレーキングの発生が確認されました。ベアリング軌道面、転動面から発生した～μm以下のフレーキングにより発生した粒子、フレッティングにより発生したμm以下の鉄系粒子が多く見られました。
報告№109-09136 報告№112-00363 | 分析№109-001160 分析№112-001476 | 112-001476 | 更油からの経過日数をもとに潤滑油の余寿命を評価したところ、潤滑油は定検までのヶ月間は使用可能と判断できました。次回定検時に更油を実施しない場合は、酸化安定度を知るための分析を実施し、余寿命を確認することを推奨します。酸化安定度はminであり、当社推奨の管理限界値のmin以上であることから、良好と判断します。
|  | 113-000564 | 対象設備は継続使用可能な状態にあると判断します。但し、粘度の上昇が確認され、水分濃度が高いことから、以下の対策を推奨します。更油粘度は、一端上昇し始めると劇的に上昇することがあります。また、粘度上昇により粘性抵抗が増大して油温も上昇し、油が劣化しやすくなるため、劣化した場合、油中の酸成分により金属表面が腐食することがあります。さらに、水分の影響により金属表面で腐食摩耗が発生し、発生した鉄錆等の粒子が潤滑部に噛み込み摩耗が進行することがありますので、更油を推奨します。摩耗進行の監視クランクメタル、ピストンリングなどの摩耗の進行を監視するために、定期的に分析を実施し、進行状況を確認されることを推奨します。はフェログラフィーおよびSOAPの結果から総合的に判断した結果、やや厳しい状態にあると考えられます。フェログラフィー【定量分析：Is値】Is値は異常摩耗の早期発見パラメータのつで、摩耗粒子を定量化するために用います。前回に比較してIs値はのマイナス乗から乗に上昇し、やや高い値でした。フェログラフィー【定性分析：摩耗粒子および摩耗形態観察】分析結果から比較的多く観察された粒子は、以下の通りでした。正常な摩耗粒子・潤滑状態が正常なマイルド摩耗により発生。赤錆・フレッティングにより発生。黒錆・潤滑状態がやや厳しい凝着摩耗により発生。金属接触が厳しく、且つ、高い摩擦熱が発生していると考えられます。観察された摩耗粒子の中でも赤錆、黒錆は、注意が必要です。フレッティングの発生要因は、鉄系材料が接合および勘合されたりする部分から発生します。フレッティングによる赤錆が少量発生しても直ちに異常ではありませんが、場合によっては、発生した赤錆が軸受摺動面に噛み込み、摩耗を進行させる場合があります。黒錆は凝着摩耗に分類されます。この摩耗粒子は、摺動面で凝着、破断を繰り返し、この過程で生じる移着粒子が成長して摩耗粒子となります。そのため、摺動面では局部的に油膜切れが発生していることを示しています。この状態が継続した場合、摩耗粒子のサイズは徐々に大型化していき、設備の損傷に至る場合がありますので、傾向監視が必要です。Iカップリング発光分光分析【SOAP】検出された金属元素から発生箇所を推定すると、以下の通りでした。ニッケル、錫・エンジン部品リン、亜鉛、カルシウム、マグネシウム、ホウ素・添加剤ナトリウム・外部混入異物塩基価、IR酸化度の各データは良好でした。粘度粘度は、mm/sと新油値のmm/sに比較して粘度変化率が+.％となっており、当社推奨の管理限界値である±％を超えていました。粘度の上昇要因は、別紙エンジンオイルの粘度上昇メカニズムをご覧ください。水分はと当社推奨の管理限界値を超えていました。今後、水分の影響でエンジン内部に錆が発生し、その影響で摩耗が発生する懸念があります。
報告№106-0106 | 分析№106-00702 | 106-00702 | 濾過前の試料油を分析した結果、摩耗粒子形態観察で局部的に高圧・高温となった場合に発生するフリクションポリマが多く観察されました。フリクションポリマの発生要因は、局部的に軸受摺動部分に高圧・高温の箇所が見られる場合に発生します。つまり、軸の振れ回り量の変動や、あるいは、オイルリングの調整不具合による油供給量不足等が原因で、その狭いギャップに潤滑油が押込まれてフリクションポリマが発生している場合があります。このことから、高い摩擦熱による油劣化に注意が必要です。これらの障害発生に対する弊害を勘案の上、今後、軸受温度が若干上昇気味になることが考えられますので、パトロール時に温度の変化を注意深く監視する必要があると思われます。次回分析は、ヶ月以内に再度分析を実施し、油の劣化状況及び摩耗の進行状況の確認をされることを推奨します。
報告№106-0334 報告№106-0334 | 分析№106-01749 分析№106-01749 | 106-01749 | 分析の結果、計数汚染度がNAS級とやや高い値でした。異常摩耗の早期発見パラメータであるフェログラフィーのIs値がの乗と高く、摩耗粒子形態観察で外部から混入した鉄錆、砂が多く観察されたことから、汚染度が高い原因は、外部から混入した異物の影響と考えられました。今後、これらの異物が軸受摺動面に噛み込み摩耗が進行することが懸念されるため、ヶ月以内に再度分析を実施し、汚染度及び摩耗の進行状況を確認されることを推奨します。一方、SOAPの銅濃度がppmと高い値を示していました。これは、銅を使用した部分の溶出によるものと考えられます。銅の溶出は、潤滑油中の亜鉛系添加剤と銅とが反応して発生することが知られています。別紙鉱油の酸化に対する金属触媒の影響に示すように銅濃度が増加すると潤滑油の酸化速度が速まりますので、酸化劣化の進行状況を全酸価の変化で監視されることを推奨します。これらのことは、計数汚染度がNAS級とやや高いこと異常摩耗の早期発見パラメータであるフェログラフィーのIs値がの乗と高く、摩耗粒子形態観察の結果、外部から混入した鉄錆、砂が多く観察されたこと以上のことから判断しました。尚、採油前の排油量がドレン配管分であり不足していた可能性も考えられます。今後の採油はドレン配管分の油量の～倍程度排油を行ってから、採油を実施されることを推奨します。この油は継続使用可能と判断します。粘度は良好と判断します。粘度はmm/sと管理限界値以内にあり、良好と判断します。水分は良好と判断します。水分はppmと管理限界値の以下にあり、良好と判断します。全酸価は良好と判断します。全酸価は.mgKOH/gと新油データのmgKOH/g以内にあり、良好と判断します。IRは良好と判断します。IRの結果、油劣化の兆候を示すカルボン酸の吸収が確認されていないことから、継続使用可能な状態にあると考えられます。計数汚染度はNAS級とやや高い値でした。計数汚染度はやや高い値でした。計数汚染度はNAS級と当社推奨の管理限界値のNAS級以内にあるものの、やや高い値でした。重量汚染度は良好と判断します。重量汚染度は.mg/mlと当社推奨の管理限界値のmg/ml以内にあり良好と判断します。機器の潤滑状態フェログラフィーの結果、異常摩耗の早期発見パラメータであるIs値がの乗と高く、摩耗粒子形態観察で外部から混入した鉄錆、砂が多く観察されました。SOAPの結果、銅が多く検出されました。SOAPの結果、油の添加剤成分であるリン、亜鉛が検出されました。一方、銅が検出されました。銅を使用した部分の溶出が発生していると考えられます。この溶出は検出された亜鉛系添加剤の成分と銅が反応し、溶出することが知られています。銅濃度は別紙鉱油の酸化に対する金属触媒の影響に示すように銅濃度が増加すると酸化速度が速まりますので、酸化劣化の進行状況を全酸価の変化で監視されることを推奨します。D－SOAPの結果、鉄が検出されました。D－SOAPの結果、摩耗により発生した鉄が検出されました。フェログラフィーの結果、外部から混入した鉄錆、砂が多く観察されました。フェログラフィーの結果、異常摩耗の早期発見パラメータであるIs値がの乗と高く、摩耗粒子形態観察で外部から混入した鉄錆、砂が多く観察されました。
報告№109-09136 報告№113-00240 | 分析№109-001160 分析№113-000910 | 113-000910 | 分析の結果、水分は当社推奨の管理限界値以下であり、酸価、IRのデータは新油データに比較して大きな変化はないことから、油は劣化しておらず、継続使用可能な状態にあると判断します。分析結果水分、IR、酸価の各データは良好でした。
報告№106-0255 報告№106-0255 | 分析№106-01396 分析№106-01396 | 106-01396 | 経緯お客様からご提供いただいた経緯に関する情報は以下の通りです。GT運転中に潤滑油の温度測定器の表示がまで上昇したが、その後まもなく定常時の油温に戻った。その後、温度測定器の動作状況を確認したところ、温度上昇は測定機器の不良であることが判明した。目的本トライボ診断は、軸受の潤滑状態、汚染状況、油の劣化状態を確認するとともに、本試料油が油温が程度の高温を経験した痕跡がなかったかについて再確認することを目的としました。考察軸受の潤滑状態および汚染状態分析の結果、観察された摩耗粒子には異常摩耗で発生する粒子が確認されなかったことから、潤滑状態は良好であったことが確認できました。但し、外部から混入したと思われる鉄錆や砂がやや多く観察されており、今後これらの異物が軸受摺動面に噛み込み摩耗を発生させる場合があるため、定期的な分析により摩耗進行の有無を確認されることを推奨します。一方、精密な濾過システムの設置がある場合、発生した摩耗粒子は除去され、見かけ上は良好な状態と誤って判断してしまうことがありますので、濾過システムの有無および濾過能力等をお知らせ下さい。また、精密な濾過システムがあるにもかかわらず、今回のように汚染度が高い場合は、採油方法が適正でなかったり、濾過材の交換時期に到達していることが想像されますので、ご注意ください。油温上昇の痕跡の有無潤滑油がの高温にさらされた場合、油劣化の進行が懸念されます。この点を、粘度、全酸価、IRで確認しました。その結果、各データは新油データに比較して変化がないことから、油劣化の進行は確認されず、継続使用が可能と判断できました。また、潤滑油が高温にさらされた痕跡は確認されませんでした。
報告№108-7012 報告№108-7012 | 分析№108-03765 分析№108-03765 | 108-03765_rev2 | 機器の潤滑状態分析の結果、異常摩耗の早期発見パラメータであるフェログラフィーのIs値がの乗と高く、摩耗粒子の形態観察で異物の噛み込みなどで発生する切削粒子、金属接触が厳しい場合に発生するシビア粒子、銅合金が多く観察され、フィルタ表面の異物観察でも銅合金が多く観察されたことから、摩耗形態は切削摩耗と凝着摩耗が混在していることが分かりました。さらにSOAPで鉄、銅および錫が多く検出され、鉄、クロム、マンガンを含む粒子が観察されたことから、ウォームとウォームホイールの噛み合い面の摩耗が発生していることが分かりました。写真ウォームギヤとウォームホイール摩耗形態の中でも切削摩耗は、異物が混入していない状態に比較して摩耗進行速度が速く注意が必要です。今後、ウォームとウォームホイールの噛み合い面でさらに摩耗が進行し、ウォームホイールの摩耗を促進することが懸念されますので、定期的に分析を実施し、摩耗の進行状況を確認することを推奨します。次回分析時期の考え方油中粒子数の平衡油中粒子は、一般に外部混入、内部発生が混在し時間の経過とともに時間Tで平衡に達することがわかっています。【健全な潤滑状態】潤滑状態が健全である場合、パラメータとなるデータは図の時間Tで平衡に到達後、時間Tになっても大きな変化は見られません。したがって、健全であればTに達した場合でも、データに変化はなく潤滑状態は健全であることがわかります。【異常の兆候】一方、時間Tを過ぎ、潤滑状態に何らかの異常が生じると、摺動面の異常を反映した粒子等のパラメータは増加傾向を示し、破線a、或いは破線bの傾向を示すようになります。【傾向管理】異常を示すパラメータの増加要因は、内部発生による摩耗と、外部混入による異物の増加ですが、稼動中に増加傾向を示す現象は、多くの場合、内部発生の摩耗によることが多いと考えられます。的確な診断を行うには、増加原因が内部発生の摩耗によるものであるのか、或いは、外部混入による異物なのかを分析で詳細に把握する必要があります。特に、油中の粒子は、固有の減少率を保ちながら図に示すように一定時間経過後に平衡することが知られていることから、平衡に到達する時間Tを初期値とし、Tと等しい経過時間Tでのデータを比較管理することで潤滑状態を把握できることとなります。今回、本試料の平衡時間を理論的に計算したところ、運転時間が分経過すれば、摩耗の進行状況を確認することができることが分かりましたので、このことを参考に稼動の累積時間を基に次回分析時期を決定されることを推奨します。ウォームホイールの摩耗量本ウォーム減速機で使用されている材質は、ウォームギヤがSCM、ウォームホイールがリン青銅であるため、軟質材であるウォームホールの摩耗が先に進行するものと想定されます。今回は、ウォームホールの摩耗量について検討を行います。ご提供いただいた油量とウォームホールの仕様から、ウォームホイール歯面の平均的な摩耗深さを銅濃度から計算した結果、μmとなりました。この値は、ウォームホイールの枚の歯面のピッチ円周にmm幅で均等に摩耗したことを想定して求めていますが、摩耗深さは、すなわちギヤのバックラッシの増量を示すこととなり、設計値と照合することでウォーム減速機のメンテナンス時期を検討する材料にもできます。次回分析実施時には、メーカが規定するバックラッシ許容値をお知らせ下さい。これを使用限界として、点検時期を検討いたします。潤滑油のコンディションを示す粘度、水分、全酸価、IRの各データが良好の範囲にあることから、本試料油は継続使用可能と判断します。は良好と判断します。粘度は良好と判断します。粘度は.mm/sと新油値.mm/sに比較して、粘度変化率は-.％で、当社推奨の管理限界値である±％以内にあり、良好と判断します。水分は良好と判断します。水分はppmと当社推奨の管理限界値の以内にあり、良好と判断します。全酸価は良好と判断します。全酸価は.mgKOH/gと新油値.mgKOH/g以内にあり、良好と判断します。IRの結果、良好と判断します。IRの結果、油劣化の兆候を示すカルボン酸の吸収が確認されていないことから、良好と判断します。計数汚染度は当社推奨の管理限界値を超えています。計数汚染度は当社推奨の管理限界値を超えています。計数汚染度はNAS級以上と当社推奨の管理限界値を超えています。重量汚染度はmg/mlとなっています。重量汚染度はmg/mlとなっています。粒度分布は以下の通りです。粒度分布は.μmにピークが確認されています。機器の潤滑状態SOAPの結果、鉄、銅および錫が検出されています。摩耗粒子診断の結果、異物の噛み込みなどで発生する切削粒子、金属接触が厳しい場合に発生するシビア粒子、銅合金が多く観察されています。SOAPによる油中金属濃度の結果、鉄、銅が検出されています。SOAPによる油中金属濃度の結果、鉄、銅、油の添加剤成分であるリンが検出されています。SOAPによる油中金属濃度の結果、鉄、銅、錫が検出されています。SOAPによる油中金属濃度の結果、鉄、鉛、銅、錫、亜鉛、油の添加剤成分であるリンが検出されています。摩耗粒子診断の結果、異物の噛み込みなどで発生する切削粒子、金属接触が厳しい場合に発生するシビア粒子、銅合金が多く観察されています。異常摩耗の早期発見パラメータであるIs値がの乗と高く、摩耗粒子の形態観察の結果、異物の噛み込みなどで発生する切削粒子、金属接触が厳しい場合に発生するシビア粒子、銅合金が多く観察されています。SEM・XMAの結果、鉄、クロム、マンガンを含む粒子が観察されています。摩耗粒子診断で観察された粒子をSEM・XMAで詳細に観察した結果、鉄、クロム、マンガンを含む粒子が観察されています。
報告№109-09084 報告№109-09084 | 分析№109-000726 分析№109-000726 | 109-000726 | トライボ診断の結果、泡立ち試験を除く項目は良好です。泡立ち試験の結果は、一般的には消泡性能が低くいと判断できる値の-ですが、新油値の-と同レベルにあったため、良好と判断します。機器の潤滑状態潤滑状態指数はの乗と濾過設備のない機器であれば正常な潤滑状態にあると判断できます。しかし、フィルタが設置されているため、別紙インライン・オフラインフィルタの影響に示すとおり、粒子の大部分は捕捉され、異常な摩耗状態が発生したとしても正常な潤滑状態にあると誤認してしまう可能性があります。これらのフィルタの影響を検討した結果、ギヤは継続使用可能な状態にあると思われますが、潤滑状態指数は摩耗がやや厳しい状態であるの乗領域にあると推定できます。推定結果は、フィルタの濾過効率を仮定して求めたものですが、フィルタがない状態では油中の粒子濃度は現在より高いことは明らかです。そのためヶ月後に再度分析を実施し、摩耗進行の有無を確認することを推奨します。泡立ち試験の結果、消泡性能が低いと判断できる値であるものの、新油と同レベルにあると判断します。粘度は良好。粘度はmm/sと新油値.mm/sに比較して、粘度変化率は-％で、当社推奨の管理限界値である±％以内にあり、良好と判断します。粘度はmm/sとなっています。粘度はmm/sとなっています。粘度指数はとなっています。粘度指数はとなっています。泡立ち試験は-となっています。泡立ち試験は-と新油と同レベルにあり、消泡性能が新油と同レベルにあると判断します。水分は良好。水分はppmと当社推奨の管理限界値の以下であり、良好と判断します。全酸価は良好。全酸価は.mgKOH/gと新油値.mgKOH/gに比較して高いものの、IRの結果で油劣化の兆候を示すカルボン酸の吸収が確認されていないことから、良好と判断します。機器の潤滑状態精密な濾過設備がない機器であれば、潤滑状態指数は正常の範囲にあると判断します。潤滑状態指数は正常の範囲にあると判断します。異常摩耗の早期発見パラメータである潤滑状態指数がの乗と精密な濾過設備がない機器であれば、潤滑状態指数は正常の範囲にあると判断します。
|  | 100-01974 | タービン油の酸化の主原因は、熱によるものが多く、冷却水量の確認、軸受温度変化の確認、潤滑油温度の変化に留意される事も合わせて推奨する。尚、計数汚染度でμm以上のレンジで等級が級以上となっており、大きな汚染物が多いことが判った。フェログラフィーの結果、外部から混入した砂等の汚染物が多いため、μm以上の汚染物は、外部から混入した異物であることが確認されたため、次回更油時には、外部から異物が混入しないよう、ご注意下さい。
報告№101-0045 | 分析№101-00419 | 101-00419 | グリースの硬さを示すちょう度の結果、と新グリース値のに比較して、上昇し、軟化していると考えられました。ベアリングの内輪、外輪、転動体の間で繰返しせん断を受け、グリース中の石けん分が切断され、軟化したことが考えられます。通常、ちょう度は、新グリース値±以内で使用すること推奨します。但し、今回比較した新グリース値は、カタログ値を使用していますので、若干増減する場合があります。又、全酸価も新グリースと比較する必要がありますので、貴設備で補充用に使用しているグリースをご提供くださいますようお願い申し上げます。一方、ベアリングの摩耗状態を確認するため、フェログラフィー、SOAP／D－SOAPを実施しました。フェログラフィーの結果、ベアリングの寿命の指標とされているフレーキングにより発生した摩耗粒子が見られました。但し、粒子サイズがμm前後と小さく、異常摩耗の極初期の段階にあると考えられました。この疲労摩耗が更に進展すると、摩耗粒子のサイズが大型化しますので、今後は、定期的に分析を実施し、この点に注意されることを推奨します。
報告№109-09136 報告№112-00635 | 分析№109-001160 分析№112-002848 | 112-002848_date130515 | 分析の結果、潤滑油および対象設備は継続使用可能な状態にあると判断します。但し、今後も摩耗の進行を傾向監視するため、以下の対策を推奨します。定期的な分析定期的に分析を実施することにより、データの変化から異常の兆候を早期に発見することが可能となります。今回初回分析であるため、あと最低でも回分析を実施することにより、分析データの変化を確認し、分析周期を検討することを推奨します。今後懸念される凝着摩耗の進行を確認するため、出来るだけ早めに回目の分析を実施することを推奨します。はフェログラフィーおよびSOAP-Tの結果から総合的に判断した結果、傾向管理が必要な状態にあると考えられます。フェログラフィー【定量分析：Is値】Is値は異常摩耗の早期発見パラメータのつで、摩耗粒子を定量化するために用います。今回のIs値はの乗とやや高い値でした。フェログラフィー【定性分析：摩耗粒子および摩耗形態観察】分析結果から比較的多く観察された粒子は、以下の通りでした。正常な摩耗粒子・潤滑状態が正常なマイルド摩耗により発生。黒錆・潤滑状態がやや厳しい凝着摩耗により発生。金属接触が厳しく、且つ、高い摩擦熱が発生していると考えられます。フリクションポリマ・局部的に高圧・高温となる場合に発生。観察された摩耗粒子の中でもフリクションポリマは、注意が必要です。フリクションポリマは、潤滑油が摺動面に押し込められ高圧状態になると同時に、圧縮熱により高温状態になった結果、基油自身が重合反応を起こし生成することが知られています。そのため、高圧高温状態の解消がなされなければ、潤滑油の劣化が進行し、粘度上昇に因る潤滑異常に進展する場合があります。Iカップリング発光分光分析【SOAP-T】検出された金属元素から発生箇所を推定すると、以下の通りでした。鉄、ニッケル、錫・エンジン部品リン、亜鉛、カルシウム・添加剤バリウム、ナトリウム、モリブデン・外部混入異物メタルの摩耗SOAP-Tで軸受メタルの主成分である錫がppm検出されました。潤滑状態が直ちに異常にならないと思われますが、メタル成分が検出されていることからメタルの一部に油膜切れが発生していることの証です。一般に非常用ディーゼル発電機の稼働率は低稼働率であり、起動停止回数が多い傾向にあるため、本機のメタル成分の増加要因は起動停止時に油膜切れが生じて発生していると推定されます。一定期間経過後に再分析し、傾向監視によるメタルの摩耗状態を確認する必要があると思われます。計数汚染度計数汚染度はNAS級以上と汚染されていました。粒度分布粒度分布は.～μmの範囲にあり、.μmにピークが確認されました。μm以下の粒子が多いことから、燃焼して発生したすす等であることが分かりました。は良好と判断します。粘度粘度は、mm/sと新油値mm/sに比較して、粘度変化率は+.％で、当社推奨の管理限界値である±％以内にあり、良好と判断します。水分は、ppmと当社推奨の管理限界値の以下であり、良好と判断します。酸価は、mgKOH/gと新油値mgKOH/gに比較して高いものの、IRの結果、油劣化の兆候を示すカルボン酸の吸収が確認されていないことから、良好と判断します。塩基価は、mgKOH/gと当社推奨の管理限界値であるmgKOH/g以上であり、良好と判断します。IRIRチャートの結果、新油と使用油のスペクトルパターンはほぼ一致し、また、油劣化の兆候を示すカルボン酸の吸収が確認されていないことから、良好と判断します。
報告№107-6588 報告№107-6593 | 分析№107-02904 分析№107-03015 | 107-03015 | 初期試験を実施した結果、摩耗の安定が確認され、潤滑油も継続使用可能と判断します。これらのことは、前回に比較して、計数汚染度はランク減少し、SOAP／D-SOAPの鉄および錫、銅濃度に変化がないこと異常摩耗の早期発見パラメータであるフェログラフィーのIs値がの乗と良好の範囲にあること以上のことから判断しました。
報告№108-0030 報告№108-5001 | 分析№108-00153 分析№108-00313 | 108-00313 | 機器の健全性および使用油が使用可能かを判断する。今回の採油は、ハンドホールから採油機を使用して実施しました。本設備は危急用設備であり定常時は年に度の作動テストで動作するのみで、それ以外は全く動作しないため、機器動作中、すなわち油循環中の採油が困難でした。停止期間が長い今回のような設備では、異常な摩耗状態を示す大型の摩耗粒子が発生した場合、ほとんどの粒子は停止中に沈降します。そのため、長期停止後に採油して摩耗粒子から潤滑状態を評価すると、その結果はやや潤滑状態が良好と評価されてしまいます。今回の採油は、油中粒子の沈降を考慮して油槽底部のできる限り低い位置からの採油を実施しましたが、それでも油循環中に採油した場合に比較し、油中粒子の沈降の影響を排除することはできず、分析データが低濃度に出る可能性が考えられますが分析結果は、以上のことを踏まえて検討しました。分析の結果、を示す全酸価、IR、RBOTを除く項目は良好でした。IRで新油と異なるピークが確認され、全酸価も新油に比較して低い値でした。更に、使用油であるモービルDTEに含まれている油の添加剤成分のカルシウムが検出されていないことから、異種油が混入したか、或いは、油名が違う可能性が考えられましたので、RBOTは新油と比較することが出来ませんでした。油名を再度ご確認ください。また、油中金属粒子の観察結果から、潤滑状態は正常であることが確認され、粘度、水分の各データは良好であり、IRで油劣化の兆候を示すカルボン酸の吸収が確認されなかったことから、今までと同じ使用条件であれば、継続使用可能と判断します。
報告№106-6090 報告№106-6090 | 分析№106-02069 分析№106-02069 | 106-02069 | 目的トライボ診断を実施し、、汚染度、機器の潤滑状態を確認する。分解点検が必要かを判断する。考察分析の結果、ギヤ歯面で発生したμm以下のマイルドな摩耗粒子が多く観察されたものの、現在のところ、ギヤ歯面は継続使用可能であり、分解点検の必要はないものと判断します。尚、現在の汚染度は計数汚染度、重量汚染度が共に高く、油中の汚染粒子の影響で摩耗が進行する場合も考えられますので、更油を実施するとともに、可能であれば更油の際には機器内部をフラッシングし、さらに新油充填時には濾過装置を使用することを推奨します。これらのことは、異常摩耗の早期発見パラメータであるフェログラフィーのIs値がの乗と高いものの、摩耗粒子形態観察の結果、ギヤ歯面で発生するμm以下のマイルドな摩耗粒子が多く観察されたこと以上のことから判断しました。トライボ診断では、バックラッシの増加量を分析結果から計算できますので、構造が確認できる図面、ギヤの形式、歯形、モジュール、歯数、回転数、増速比、歯幅をお知らせ下さい。計算結果をご報告いたします。は良好と判断します。粘度は良好と判断します。粘度はmm/sと新油値mm/sに比較して、粘度変化率は+.％で、当社推奨の管理基準値である±％以内にあり、良好と判断します。水分は良好と判断します。水分はppmと当社推奨の管理限界値の以下であり、良好と判断します。全酸価は良好と判断します。全酸価は.mgKOH/gと新油値.mgKOH/g以内にあり、良好と判断します。IRの結果、良好と判断します。IRの結果、油劣化の兆候を示すカルボン酸の吸収が確認されていないことから、良好と判断します。RBOTの結果、良好と判断します。RBOTはminと当社推奨の管理限界値のmin以上であり、良好と判断します。計数汚染度は当社推奨の管理限界値を超えていました。計数汚染度は当社推奨の管理限界値を超えていました。計数汚染度はNAS級以上と当社推奨の管理限界値のNAS級を超えていました。重量汚染度はmg/mlでした。重量汚染度はmg/mlでした。機器の潤滑状態異常摩耗の早期発見パラメータであるフェログラフィーのIs値がの乗と高く、摩耗粒子形態観察の結果、μm以下のマイルドな摩耗粒子が多く観察されました。SOAPの結果、鉄が多く検出されました。SOAPの結果、鉄がppm、油の添加剤成分であるリンがppm、亜鉛が、外部から混入したケイ素がppm検出されました。D－SOAPの結果、鉄が多く検出されました。D－SOAPの結果、鉄がppm、油の添加剤成分であるリンが、亜鉛がppm、外部から混入したカルシウムが、ナトリウムが検出されました。フェログラフィーの結果、μm以下のマイルドな摩耗粒子が多く観察されました。異常摩耗の早期発見パラメータであるフェログラフィーのIs値がの乗と高いものの、摩耗粒子形態観察の結果、μm以下のマイルドな摩耗粒子が多く観察されました。
報告№108-0411 報告№110-00186 | 分析№108-02745 分析№110-000730 | 110-000730 | ・摩耗状態摩耗状態は、潤滑油中に含まれる金属成分とその濃度を調査し、調査の結果から評価します。金属元素と濃度の分析は、試料油を以上の高温で発光させ、その光を分光器で分光し、分光によって得られた光の強度と金属固有の波長とから元素を特定するIカップリング発光分光分析法を用います。今回の試料はギヤ油でしたが、検出された金属は、SOAPの結果表に示すように、鉄、鉛、銅、アンチモン、錫、リン、亜鉛、カルシウム、アルミニウム、ナトリウムでした。これら検出された金属元素から発生箇所を推定すると、鉄、鉛、銅、アンチモン、錫・ギヤ歯面、軸受等リン、亜鉛・オイル添加剤カルシウム、アルミニウム、ナトリウム・外部混入異物であると思われます。このうち、機械部品が摩耗したと思われる元素はのグループです。検出された金属の粒子は、潤滑状態が正常な場合に発生するマイルド摩耗粒子、繰返し応力を受けて発生する疲労摩耗粒子であったことから、潤滑部では、疲労による疲労摩耗が発生していることが分かりました。この摩耗状態は、異常摩耗の早期発見パラメータであるフェログラフィーのIs値であらわされますが、Is値がの乗とやや高い範囲にあることから、摩耗が進行しつつあるものと推定されます。・鉛および銅を使用した箇所の溶出・摩耗鉛および銅を使用した部分の溶出・摩耗が発生しています。亜鉛系添加剤を使用している潤滑油で鉛および銅が検出される場合、潤滑系統内でこれらの金属が亜鉛系添加剤の影響により溶出することが知られています。今回の検出は、この溶出と、摺動面の摩耗との双方によるものと考えられます。今後、別紙鉱油の酸化に対する金属触媒の影響に示すように濃度の増加に伴い酸化速度が速まる可能性があります。・汚染度計数汚染度は良好でした。・水分は良好でした。粘度、全酸価、IRは、油名が不明であるため評価することができませんでした。ギヤおよび軸受は継続使用可能な状態にあるものの、以下の対策が必要です。今後、疲労摩耗等の進行を監視するため、定期的に分析を実施し、摩耗の進行状況を確認することを推奨します。を示す粘度、全酸価、IRのデータは新油データを基準として評価しています。今回は、油名が不明であり正確に評価できなかったため、今後は現在充填用に使用している新油を分析し、そのデータを基準に管理されることを推奨します。尚、トライボ診断では、バックラッシの増加量を分析結果から計算できますので、構造が確認できる図面、歯形、歯幅をお知らせ下さい。計算結果をご報告いたします。油の劣化状況をより精密に判定するには新油との比較が必要です。今後、油劣化の予測を行う場合、新油データが必要ですので、現在使用している貴排水機場保有の新油をご提供下さい。粘度粘度はmm/sでした。粘度は現在使用している貴排水機場保有の新油分析結果を基準に管理する方法が望ましく、次回分析までに新油をご提供下さい。水分はppmと当社推奨の管理限界値の以下であり、良好と判断します。全酸価全酸価は.mgKOH/gでした。全酸価は、現在使用している貴排水機場保有の新油の分析結果を基準に管理する方法が望ましいため、新油をご提供下さい。IRIRの結果、油劣化の兆候を示すカルボン酸の吸収が確認されていないことから、良好と判断します。尚、IRは現在使用している貴排水機場保有の新油の分析結果を基準に管理する方法が望ましいため、新油をご提供下さい。計数汚染度は良好と判断します。計数汚染度計数汚染度はNAS級と当社推奨の管理限界値のNAS級以内であり、良好と判断します。重量汚染度はmg/mlでした。機器の潤滑状態摩耗粒子診断の結果、潤滑状態が正常な場合に発生するマイルド摩耗粒子、繰返し応力を受けて発生する疲労摩耗粒子が比較的多く観察されました。SOAPによる油中金属濃度SOAPによる油中金属濃度の結果、鉄、鉛、銅、油の添加剤成分と思われるリン、亜鉛、外部から混入したと思われるカルシウムが検出されました。SOAPによる油中金属濃度SOAPによる油中金属濃度の結果、鉄、アンチモン、錫、油の添加剤成分と思われるリン、亜鉛、外部から混入したと思われるアルミニウム、カルシウム、ナトリウムが検出されました。摩耗粒子診断異常摩耗の早期発見パラメータであるIs値がの乗とやや高く、潤滑状態が潤滑状態が正常な場合に発生するマイルド摩耗粒子、繰返し応力を受けて発生する疲労摩耗粒子が比較的多く観察されました。
報告№108-5077 報告№108-5077 | 分析№108-02818 分析№108-02818 | 108-02818 | トライボ診断の結果、泡立ち試験を除く項目は良好です。泡立ち試験の結果は、一般的には消泡性能が低くいと判断できる値の-ですが、新油値の-と同レベルにあったため、良好と判断します。機器の潤滑状態潤滑状態指数はの乗と濾過設備のない機器であれば正常な潤滑状態にあると判断できますが、ギヤボックスの油系統にはインラインフィルタとオフラインフィルタがあり、μmサイズ以上の粒子の大部分は捕捉され、異常な摩耗状態が発生したとしても正常な潤滑状態にあると誤認してしまう可能性があります。そこで、フィルタが設置されていない場合の潤滑状態を、一般的なフィルタの効率である.と仮定し、粒子の発生状況から潤滑状態を推定します。その結果、ギヤは継続使用可能な状態にあると思われますが、潤滑状態指数は摩耗がやや厳しい状態であるの乗領域にあると推定できます。推定結果は、フィルタの濾過効率を仮定して求めたものですが、フィルタがない状態では油中の粒子濃度は現在より高いことは明らかです。そのためヶ月後に再度分析を実施し、摩耗進行の有無をチェックすることを推奨します。尚、フィルタの捕捉の影響による誤認を避けるため、これまでの採油箇所に加え、インラインフィルタやオフラインフィルタの捕捉物も分析し、その結果から潤滑状態を評価することを提案します。フィルタ捕捉物の分析を実施する際には、フィルタ使用時間の情報をご提供いただけますようお願い致します。泡立ち試験の結果、消泡性能が低いと判断できる値であるものの、新油と同レベルにあると判断します。粘度は良好。粘度は.mm/sと新油値.mm/sに比較して、粘度変化率は-％で、当社推奨の管理限界値である±％以内にあり、良好と判断します。粘度はmm/sとなっています。粘度はmm/sとなっています。粘度指数はとなっています。粘度指数はとなっています。泡立ち試験は-となっています。泡立ち試験は-と新油と同レベルにあり、消泡性能が新油と同レベルにあると判断します。水分は良好。水分はppmと当社推奨の管理限界値の以下であり、良好と判断します。全酸価は良好。全酸価は.mgKOH/gと新油値.mgKOH/gに比較して高いものの、IRの結果で油劣化の兆候を示すカルボン酸の吸収が確認されていないことから、良好と判断します。機器の潤滑状態摩耗粒子の形態観察の結果、ギヤ歯面の疲労摩耗で発生したと推定されるμmサイズの摩耗粒子が観察されています。μmサイズの摩耗粒子が観察されています。異常摩耗の早期発見パラメータである潤滑状態指数がの乗と良好な範囲にあるものの、摩耗粒子の形態観察の結果、ギヤ歯面の摩耗で発生したμmサイズの摩耗粒子が観察されています。
報告№109-09136 報告№110-00326 | 分析№109-001160 分析№110-001433 | 110-001433 | 摩擦面で発生している摩耗の形態や潤滑状態は、フェログラフィーで得られた摩耗粒子の観察結果から評価します。同法は、摩耗粒子を含んだ試料油を磁力で油と粒子とに分離する技術で、分離された摩耗粒子を解析することによって潤滑状態の健全性や摩耗粒子の発生原因を診断するものです。摩耗粒子と摩耗形態観察された粒子は、潤滑状態が正常な場合に発生する摩耗粒子局部的に高圧・高温となる場合に発生するフリクションポリマ外部から混入したと思われる鉄錆でした。以上から潤滑部で発生している摩耗は正常なマイルド摩耗であることが分かりました。また、局部的に高圧・高温になっている箇所があることも確認されました。フリクションポリマは、潤滑油が軸受軌道面に押し込められ高圧状態になると同時に、圧縮熱により高温状態になった結果、基油自身重合反応を起こし生成することが知られています。そのため、高圧高温状態の解消がなされなければ、潤滑油の劣化が進行し、粘度上昇に因る潤滑異常に進展する場合があります。潤滑状態異常摩耗の早期発見パラメータであるIs値は、潤滑状態がやや厳しいの乗となっていました。汚染度水分濃度は、前回同様に管理基準以内にあり良好でした。粘度、全酸価、RBOTの各データは、前回同様に管理基準以内にあり良好でした。本試料油は、機器停止中に軸受箱ドレンプラグから採油されています。ドレンプラグの汚染度は、一般的に高く、尚且つ、機器が停止している状態では、油槽内で撹拌がなくなり固形物が沈降するため、油中汚染度は更に高くなると推定されます。このような悪条件にもかかわらず、今回の分析結果は全て良好であり、異常なデータは見られませんでした。したがって、潤滑油および軸受は継続使用可能な状態にあると判断します。今回の診断は、提示して頂いた採油状況をもとに試料油の汚染度が高いことを前提に解析しましたが、採油時の排油量が多い場合には粒子などの固形物が排油と共に排出してしまい、場合によっては清浄な油を採取する可能性も考えられます。より正確な診断を行うためにも、設備油量、排油量などの情報提供をお願い致します。但し、軸受摺動面で局部的に高温高圧状態になっている箇所が発生しています。今後、潤滑油温度が上昇し、油膜切れが発生することで、摩耗が進行することが懸念されますので、以下の対策を推奨します。今後、摩耗の進行状況を監視するため、定期的に分析を実施することを推奨します。傾向監視のための次回採油時期は、回転数と油量から理論的に求めます。本設備の回転数に関する情報が提供されなかったため、rpmと仮定し計算しました。その結果、次回の採油は最短で約時間となります。この時間は、油中汚染物が均一濃度になるために必要な時間であり、この時間を経過すれば、再分析の結果から摩耗速度を評価すことが可能となります。本計算は、回転数を仮定して求めていますので、次回分析実施時までに回転数等の設備情報をご提供下さい。
報告№107-4545 報告№109-09584 | 分析№107-02185 分析№109-003610 | 109-003610 | 前回に比較しての各データに変化はなく、良好でした。潤滑油は継続使用可能な状態にあると判断します。は良好と判断します。粘度粘度は.mm/sと新油値.mm/sに比較して、粘度変化率は-.％で、当社推奨の管理限界値である±％以内にあり、良好と判断します。粘度粘度はmm/sでした。粘度指数粘度指数はでした。水分はと当社推奨の管理限界値の以下であり、良好と判断します。全酸価全酸価はmgKOH/gと新油値mgKOH/g以内にあり、良好と判断します。
報告№107-6019 報告№107-0198 | 分析№107-01038 分析№107-01106 | 107-01106 | 前回トライボ診断からの摩耗進行状況を確認する。分析の結果、摩耗の安定が確認され、本軸受は継続使用可能と判断します。これらのことは、前回に比較して、D-SOAPの銅および亜鉛濃度が若干増加したものの、すべり軸受の主成分である錫濃度が減少していたこと異常摩耗の早期発見パラメータであるフェログラフィーのIs値が.と良好の範囲にあること以上のことから判断しました。
報告№113-00419 報告№114-00125 | 分析№113-001657 分析№114-000371 | 114-000371 | 潤滑、汚染状態は良好の範囲にあることから、潤滑油は継続使用可能な状態にあると判断します。軸受は良好の範囲にあることから、軸受は継続使用可能と判断します。但し、D-SOAPで軸受メタルの主成分である鉛がと微量ながら検出されたことから、今後の摩耗推移を確認するためにも傾向監視を継続することが有効です。あと回初期試験を実施今後、軸受メタルの摩耗の進行状況を監視するため、あと回初期試験実施を推奨します。異常摩耗の早期発見のパラメータであるIs値は、レベルと正常であり、異常摩耗の兆候を示す摩耗粒子が顕著に観察されませんでした。但し、D-SOAPで軸受メタルの主成分である鉛が検出されたことから、軸受メタルの摩耗が懸念されます。計数汚染度、重量汚染度は共に良好です。IR、RBOTの各データは良好です。
報告№103-5001 | 分析№103-02244 | 103-02244 | 分析の結果、軸受台金とペデスタルとが接している部分で微振動が発生し、また、軸受メタルとオイルリングも摩耗している事が判りました。軸受台金とペデスタルの間で発生している非常に多い赤錆は、フレッティングが原因です。又、オイルリングの摩耗は、オイルリング自身の振れ回りが原因と思われます。今後、フレッティングにより発生した赤錆が軸受摺動面に噛み込み、軸受摺動面の摩耗が進展すること、及び、オイルリングが潤滑油を適正にかきあげることができなくなることによる油膜切れが発生することの点が懸念されます。以上のことから、運転再開から運転時間が時間以上経過した時点で再度分析を実施し、摩耗の進行状況を確認されることを推奨します。尚、今回の採油前に油槽内の油を全量ドラム缶に移送していることから、本試料油は、ドラム缶内の汚染物が油に混ざり、その影響で各データが高い値を示している可能性があります。そのため、正確な潤滑状態を把握するには、運転開始後に主機運転中、或いは停止直後に油槽中槽部から再度採油を実施されることを推奨します。これらのことは、計数汚染度は大きい異物がありセンサーエラーを起こし測定不能、重量汚染度は、mg/mlと当社推奨の管理限界値を超えていたこと異常摩耗の早期発見パラメータであるフェログラフィーのIs値が、の乗と高い値であり、摩耗粒子形態観察で、金属接触が厳しい場合に発生するシビア粒子、銅合金、ホワイトメタル、フレッティングにより発生した鉄錆が観察されたことSOAP／D－SOAPで、鉄、オイルリングの主成分である銅、メタルの主成分である錫が多く検出されたこと又、光学顕微鏡写真で砂・鉄錆が多く見られたこと以上のことから判断しました。
報告№109-09136 報告№109-09590 | 分析№109-001160 分析№109-003655 | 109-003655 | ・汚染度計数汚染度がNAS級と当社推奨の管理限界値内にあり、良好と判断します。・摩耗状態SOAP／D－SOAPの結果、鉄濃度に変化はなく、異常摩耗の早期発見パラメータであるフェログラフィーのIs値がのマイナス乗と良好の範囲にありました。前回に比較して全てのデータが良好の範囲にあることから、摩耗の安定が確認され、潤滑状態は正常と判断します。・粘度、水分、全酸価、IRの各データは良好でした。潤滑油および本機器は継続使用可能な状態にあると判断します。今回ご提供いただいた情報には、濾過システムはあるものの、そのフィルタ精度に関する情報がなかったため、フィルタ精度を考慮した評価はできませんでした。仮に、精密な濾過精度を持つ濾過機が常設されている場合、濾過により油中摩耗粒子は除去され、異常な摩耗状態が発生していても見落としてしまう可能性があります。潤滑状態を評価するためには、濾過機の濾過効率を考慮した評価が必要であるため、濾過機の入口と出口の箇所から採油を実施することを推奨します。
報告№109-09136 報告№112-00461 | 分析№109-001160 分析№112-001941 | 112-001941_date121126 | 濾過前の試料油を分析した結果、前回に比較してメタルの主成分である錫がSOAPでppm、D-SOAPでppm検出されました。メタルの摩耗年月日のオーバーホールから今回までの累積錫濃度は、トライボレポートの累積錫濃度に示すとおりppmでした。この累積錫濃度ppmと油量Lから平均的な摩耗深さを計算しました。当社の経験からメタル面積の約分の程度が摩耗したと仮定しました。その結果、平均的な摩耗深さはμmとなりました。メタルの初期の表面粗さをRmaxμmと仮定すると、この計算結果から約%摩耗しているものと思われます。これらの障害発生に対する弊害を勘案の上、今後も定期的にトライボ診断を実施し、摩耗の進行状況を確認することを推奨します。
報告№107-6000 報告№107-6005 | 分析№107-00010 分析№107-00129 | 107-00129 | 今回の採油は、機器停止中にドレンプラグから実施しているため停止時間が長い場合、油中粒子の多くは沈降し、採油位置によっては高濃度になっている箇所から採油していると考えられます。分析データからの考察は、稼動中の採油に比較して分析データが高くなる可能性を考慮して検討しました。分析の結果、計数汚染度、フェログラフィーのIs値の各データがやや高く、摩耗粒子形態観察で厳しい金属接触により発生するシビア粒子が比較的多く観察されており、良好な潤滑状態である流体潤滑と局部的な油膜切れが混在する混合潤滑の領域にあると思われます。今後さらに摩耗が進行する場合があるため、定期的に分析を実施し、摩耗の進行状況を確認することを推奨します。尚、を示す粘度、水分、全酸価、IR、RBOTの各データが良好の範囲にあり、潤滑油は継続使用可能と判断します。
報告№107-0366 報告№113-00101 | 分析№107-01900 分析№113-000399 | 113-000399 | 濾過前の試料油を分析した結果、比較的多く観察された摩耗粒子は以下の通りでした。潤滑状態が正常な場合に発生する摩耗粒子金属潤滑部が局部的に油膜切れを起して発生する鉄系および銅系シビア粒子計数汚染度は、NAS級と処置領域にあり、重量汚染度は.mg/mlとやや不良領域にありました。D-SOAPの結果、鉄が、銅が検出されました。分析の結果から、油中金属元素で鉄と銅が若干ですが検出されていました。これは、銅合金を使用している箇所で摩耗が発生している事を示すものです。摩耗の発生箇所は、主としてサーボシリンダ内壁やポンプ内部、ブッシュ等が考えられます。計数汚染度がNAS級と処置領域にあることから、今後、バルブ類の動作障害やフィルタの目詰まり等が発生することが懸念されます。これらの障害発生に対する弊害を勘案の上、早急に濾過を推奨します。尚、更油によりRBOTが前回に比較してmin増加していますので、今後は今回のRBOT値によりデータ管理を行います。
報告№109-09136 報告№112-00409 | 分析№109-001160 分析№112-001727 | 112-001727 | 潤滑油は継続使用可能な状態にあると判断します。但し、今後は障害予防を目的に以下の対策を推奨します。追加分析消泡性能が低下した場合、ギヤ歯面での油膜形成に影響が出て摩耗が進展することがありますので、フェログラフィーおよびSOAP-Tを追加して摩耗により発生する油中金属濃度や潤滑状態を確認することを推奨します。泡立ち試験泡立ち試験の結果は、-と新油値が-であるのに比較して高い値となっていたことから、消泡性能が低下していることが分かりました。今後の使用状況によっては油の酸化劣化が進行したり、ギヤ歯面およびベアリング軌道面で油膜切れが発生したりする場合があるため、消泡剤の添加による消泡性能の改善など何らかの対応が必要になると思われます。分析結果は良好と判断します。粘度粘度は.mm/sと新油値mm/sに比較して、粘度変化率は-％で、当社推奨の管理限界値である±％以内にあり、良好と判断します。泡立ち試験泡立ち試験は-と新油値に比較して高い値でした。水分は.ppmと当社推奨の管理限界値の以下にあり、良好と判断します。酸価は.mgKOH/gと新油値.mgKOH/gに比較して高いものの、IRの結果で油劣化の兆候を示すカルボン酸の吸収が確認されていないことから、良好と判断します。
報告№109-09136 報告№112-00368 | 分析№109-001160 分析№112-001540 | 112-001540_date130125 | グリースは、継続使用可能な状態にあると判断します。新グリースとの比較による評価グリースの物理的性状を示すちょう度、滴点、酸価のデータは新グリースデータを基準として評価しています。今回はグリース名が不明であったため判断できませんでしたが、今後評価する場合は、使用している新グリースを同時に分析することをご検討下さい。はフェログラフィーおよびSOAP-Tの結果から総合的に判断した結果、正常な状態にあると考えられます。フェログラフィー【定性分析：摩耗粒子および摩耗形態観察】分析結果から比較的多く観察された粒子は、以下の通りでした。正常な摩耗粒子・潤滑状態が正常なマイルド摩耗により発生。Iカップリング発光分光分析【SOAP-T】検出された金属元素から発生箇所を推定すると、以下の通りでした。鉄、アンチモン・軸受等リン、亜鉛、カルシウム、バリウム、ナトリウム、アンチモン・添加剤、増ちょう剤、外部混入異物アンチモンが比較的高い値でした。転がり軸受の保持器などの摩耗やグリースの添加剤成分と推定されます。グリースの物理的性状新グリースとの比較による評価が必要です。ちょう度ちょう度はでした。グリース名が不明なため判定することが出来ませんでした。滴点滴点はでした。グリース名が不明なため判定することが出来ませんでした。酸価はmgKOH/gでした。IRで油劣化の兆候を示すカルボン酸の吸収が確認されていないことから、良好と判断します。水分グリースの水分濃度は一般的に.～％が適正であり、本試料の水分はppmであることから、良好の範囲にあると判断します。IRIRチャートの結果、油劣化の兆候を示すカルボン酸の吸収が確認されていないことから、良好と判断します。
報告№107-4545 報告№108-0135 | 分析№107-02185 分析№108-00853 | 108-00853 | トライボ診断の結果、全てのデータが良好であることから、この油は継続使用可能と判断します。は良好と判断します。粘度は良好。粘度は.mm/sと新油値mm/sに比較して、粘度変化率は-.％で、当社推奨の管理限界値である±％以内にあり、良好と判断します。粘度はmm/sでした。粘度はmm/sでした。粘度指数はでした。粘度指数はでした。水分は良好。水分はppmと当社推奨の管理限界値の以下であり、良好と判断します。全酸価は良好。全酸価は.mgKOH/gと新油値.mgKOH/g以内であり、良好と判断します。
報告№109-09031 報告№109-09031 | 分析№109-000423 分析№109-000423 | 109-000423 | 泡立ち試験の結果は、一般的には消泡性能が低くいと判断できる値の-でしたが、新油値の-と同レベルにあったため、良好と判断します。また、を示す粘度、水分、全酸価の各データが良好の範囲にあることから、本試料油は継続使用可能です。尚、水分が新油に比較して高い値です。使用油であるAlphasynPGは、ポリグリコールベースの合成ギヤオイルであるため、水分を吸収しやすい特性があります。今後は、水分濃度の増加に注意されることを推奨します。機器の潤滑状態潤滑状態指数はの乗と濾過設備のない機器であれば正常な潤滑状態にあると判断できますが、ギヤボックスの油系統にはインラインフィルタとオフラインフィルタがあり、粒子の大部分は捕捉され、異常な摩耗状態が発生したとしても正常な潤滑状態にあると誤認してしまう可能性があります。潤滑状態の解析評価は、フィルタの濾過効率を考慮する必要がありますが、今回の試料は、解析評価に必要なメッシュサイズとポンプの吐出量が不明であるため、定量的な評価を行うことができませんでした。そのため、発生した摩耗粒子の形態から解析を試みました。摩耗粒子の形態観察の結果、μm以下の摩耗粒子が支配的であることから、ギヤ歯面ではマイルドな摩耗状態が発生している可能性がありますが、使用しているフィルタサイズによっては、μm以上の粒子がフィルタに捕捉されている可能性もあることから、厳しい潤滑状態が発生している可能性を否定できませんでした。今後は、フィルタの捕捉の影響による誤認を避けるため、これまでの採油箇所に加え、インラインフィルタとオフラインフィルタの捕捉物も分析し、その結果から潤滑状態を評価することを提案します。フィルタ捕捉物の分析を実施する際には、フィルタ使用時間の情報をご提供いただけますようお願い致します。水分が新油に比較して高い値です。使用油であるAlphasynPGは、ポリグリコールベースの合成ギヤオイルであるため、水分を吸収しやすい特性があります。今後は、水分濃度の増加に注意されることを推奨します。粘度は良好。粘度はmm/sと新油値.mm/sに比較して、粘度変化率は-.％で、当社推奨の管理限界値である±％以内にあり、良好と判断します。粘度はmm/sとなっています。粘度はmm/sとなっています。粘度指数はとなっています。粘度指数はとなっています。泡立ち試験は-となってます。泡立ち試験は-と新油と同レベルにあり、消泡性能が新油と同レベルにあると判断します。水分は新油値より高い値となっています。水分はppmと新油値より高い値となっています。全酸価は良好。全酸価は.mgKOH/gと新油値.mgKOH/g以内にあり、良好と判断します。機器の潤滑状態摩耗粒子の形態観察の結果、ギヤ歯面の摩耗で発生したと推定されるμm以下の摩耗粒子が観察されています。μm以下の摩耗粒子が観察されています。異常摩耗の早期発見パラメータである潤滑状態指数がの乗と正常の範囲にあり、摩耗粒子の形態観察の結果、ギヤ歯面の摩耗で発生したと推定されるμm以下の摩耗粒子が観察されています。
報告№109-09136 報告№114-00190 | 分析№109-001160 分析№114-000582 | 114-000582 | 分析の結果、は良好の範囲にあるものの、計数汚染度が前回に比較してNAS級からNAS級にランク上昇し、やや高い値となっていました。重量分析と油中異物を観察するために潤滑油を濾過したフィルタに残渣物として鉄錆、砂等が観察されていることから、汚染度が高い要因は、摩耗と外部混入異物の影響と思われます。今後、油中の汚染物がギヤ歯面や軸受軌道面に噛み込み摩耗が進行することが懸念されるため、注意が必要です。尚、潤滑油の余寿命を求めた結果、年月までは使用可能と判断できました。前回の更油日が年月であることから、更油日から起算すると、潤滑油は約年ヶ月使用可能となります。本試料油の添加剤は、一般に、タービン油に比較して極圧添加剤や摩耗防止剤などの濃度が高く、この影響でRBOT試験の結果が変動する傾向があります。そのため、タービン油と同等の精度でギヤ油を評価するには、RBOTの結果に加え、粘度、酸価、IRなどのデータに基づき総合的に判断することが必要です。粘度、酸価、IRが良好の範囲にあり、RBOTはminと当社推奨の管理限界値以上にあることから、RBOTは良好と判断します。減速機減速機は継続使用可能な状態にあると判断します。但し、異常摩耗の早期発見パラメータであるフェログラフィーのIs値が前回に比較してレベルからレベルに上昇してやや高く、摩耗粒子の形態観察で繰返し応力を受けて発生する疲労摩耗粒子、局部的に高圧・高温となる場合に発生するフリクションポリマが比較的多く観察されています。また、SOAP-Tの結果で前回に比較して鉄が.ppmから.ppmに増加していることから、ギヤ歯面や転がり軸受軌道面の摩耗が進行していると推定されます。ギヤ歯面および軸受軌道面では、局部的に高圧・高温の部分が発生しており、摩耗状態がやや厳しい状態にあることから、摩耗と油劣化の進行が懸念されるため、以下の対策を推奨します。定期的な分析今後の疲労摩耗の推移を監視するため、定期的な分析実施を推奨します。
報告№109-09136 | 分析№109-001160 | 113-002620 | 潤滑油は汚染度が高いことから、油中の夾雑物が潤滑部に噛み込むことによる摩耗の進行が懸念されます。対象設備は摩耗状態が良好の範囲にあることから継続使用可能な状態にあると判断します更油油中の汚染度が高いことから、摩耗粒子や異物等の夾雑物が潤滑面に噛み込むことによる摩耗の進行が懸念されるため、可能であれば更油を推奨します。新油の分析粘度、酸価は、油の性能を評価するパラメータの一種です。油の性能低下は、新油との比較が必要なことから、使用油の油名確認および未使用油の分析による比較評価を推奨します。異常摩耗の早期発見のパラメータであるIs値は、前回のレベルからレベルに低下し、正常です。また、異常摩耗の兆候を示す摩耗粒子が顕著に観察されなかったことから、は良好と判断します。計数汚染度は前回同様、NAS級から等級に変化はなく、当社推奨の管理限界値を超えていました。今後、油中の汚染物が潤滑部に噛み込むことによる摩耗の進行が懸念されます。前回同様、水分は良好です。粘度粘度はmm/sでした。ISOVG規格内にありますが、新油との比較による評価を推奨します。酸価は.mgKOH/gでした。新油との比較による評価が必要です。
報告№109-09255 報告№109-09255 | 分析№109-001934 分析№109-001934 | 109-001934 | 結論運転再開後、今回の分析項目に計数汚染度、油中金属濃度を追加して、再度分析を実施し、摩耗および油劣化の進行状況を確認されることを推奨します。特性低下分析結果は、全項目が良好の範囲にありました。したがって、油の特性低下は認められず良好と判断します。粘度粘度は.mm/sと新油値.mm/sに対する粘度変化率が-.％でした。粘度変化率の推奨管理限界値は、±％以内となっていますが、今回の結果はこの範囲内にあることから、良好と判断します。全酸価全酸価は.mgKOH/gと新油値.mgKOH/g以内にあり、良好と判断します。酸化安定度酸化安定度は、新油値と比較して十分に残存していることが必要ですが、今回の残存率は新油の.％となっており、当社推奨の管理限界値の％以上であったことから、良好と判断します。汚染水分による汚染は確認されず、良好と判断します。水分濃度水分濃度は、当社推奨の管理限界値の以下のであり、良好と判断します。摩耗摩耗粒子の結果、異物の噛み込みなどで発生する切削粒子、局部的に高圧・高温となる場合に発生するフリクションポリマが多く観察されました。異常摩耗の早期発見パラメータであるフェログラフィーのIs値がの乗と高く、摩耗粒子の形態観察の結果、異物の噛み込みなどで発生する切削粒子、局部的に高圧・高温となる場合に発生するフリクションポリマが多く観察されました。
報告№108-0411 報告№110-00676 | 分析№108-02744 分析№110-003137 | 110-003137 | は、油の粘度変化率、油中のスラッジの発生量などを判断パラメータに、粘度、全酸価、IR、RBOTで評価します。分析の結果、油の粘性を示す粘度は、新油値のmm/sに比較して粘度変化率が-.％のmm/sとほぼ変化はなく、また油中のスラッジの発生量を示す全酸価は、新油値の.mgKOH/gに対して.mgKOH/gで減少しており、さらにはIRの結果でも油が劣化した場合に発生するカルボン酸の発生も確認されず、酸化防止剤の残存量を示すRBOTは、限界値minに比較して、十分に残量があるminであった。以上のように、の健全性を示す各パラメータは全て良好であり、潤滑油の劣化は確認されませんでした。尚、別紙RBOTの減少傾向から油の余寿命を求めた結果、本試料は直近の更油から起算して稼働日数が年月まで使用可能であることが分かります。油中の水分を計測した結果、水分はppmと新油と同等であり、継続使用可能な状態にあることが確認されました。潤滑油は継続使用可能な状態にあると判断します。
報告№107-4530 報告№107-0362 | 分析№107-01164 分析№107-01885 | 107-01885 | 本トライボ診断は、油の性状・汚染度・摩耗状態を評価し、更油の判断および、潤滑状態を明らかにすることにより、非常用ディーゼル発電機の保守に寄与する。トライボ診断の結果、前回同様にシリンダ、ピストンリング等の摩耗、銅、鉛を使用した箇所の溶出・摩耗が確認されたものの、いずれも軽微であり、且つ、SOAP／D－SOAPの鉄濃度に大きな変化はないことから、摩耗は安定していると判断します。但し、水分が.と当社推奨の管理限界値のをわずかに超えており、発錆に注意する必要があります。今後は、定期的にトライボ診断を実施し、摩耗の進行状況を監視するとともに、発錆の有無を監視されることを推奨します。尚、を示す粘度、全酸価、全塩基価の各データは新油データを基準として評価しています。今回は、新油データがなく評価ができなかったため、現在充填用に使用している新油を分析し、そのデータを基準に管理されることを併せて推奨します。
報告№104-8044 報告№104-6075 | 分析№104-02040 分析№104-02259 | 104-02259 | オーバーホールヶ月後に初期試験を実施した結果、全てのデータが良好であることから、この油は継続使用可能であり、潤滑状態も正常と判断します。今後は、本データを初期値として管理されることを推奨します。これらのことは、摩耗粒子形態観察の結果、摩擦熱が高い場合に発生する球状粒子が若干観察されたものの、異常摩耗の早期発見パラメータであるフェログラフィーのIs値が、.と良好の範囲にあり、D-SOAPの結果、検出された錫濃度がと微量であること以上のことから判断しました。
報告№109-09287 報告№109-09287 | 分析№109-002053 分析№109-002053 | 109-002053 | 潤滑油および本軸受は継続使用可能な状態にあると判断できますが、軸受摺動面では切削摩耗や凝着摩耗の発生が確認されており、今後継続して発生することが懸念されるため、運転再開後ヶ月以内に再度分析を実施し、摩耗の進行状況を確認することを推奨します。
報告№109-09209 報告№109-09209 | 分析№109-001588 分析№109-001588 | 109-001588 | ギヤ油の添加剤は、一般に、タービン油に比較して極圧添加剤や摩耗防止剤などの濃度が高く、この影響でRBOT試験の結果が変動する傾向があります。そのため、ギヤ油の余寿命の評価をタービン油と同等の精度で得るには、RBOTの結果に加え、粘度、水分、全酸価、有機物・有機化合物などのデータを総合的に判断することが必要です。本試料油は、各分析データを総合的に評価しました。その結果、粘度がmm/sと新油のmm/sに対する粘度変化率は-％で、当社推奨の管理限界値±％を超えていました。これは、使用油に異種油が混入していた可能性や油名称が異なる可能性が考えられますので、今一度、油名称の確認をお願い致します。特性低下粘度は当社推奨の管理限界値を超えています。粘度は当社推奨の管理限界値を超えています。粘度はmm/sと新油値mm/sに対する粘度変化率は-％で、当社推奨の管理限界値である±％を超えています。全酸価は良好と判断します。全酸価は、.mgKOH/gと新油値.mgKOH/gに比較して若干高くなっていたものの、今回の分析結果には劣化の兆候として現れる有機物・有機化合物が確認されていないことから基油は良好と判断します。基油は良好と判断します。酸化劣化の兆候のパラメータである有機物・有機化合物は、今回の分析結果で確認されなかったことから、基油には劣化兆候はなく良好と判断します。酸化安定度は良好な範囲にありました。酸化安定度は、新油値と比較して十分に残存していることが必要ですが、今回の分析結果は新油の%が残存しており、当社推奨の管理限界値の％以上であったことから、良好と判断します。汚染水分濃度は管理限界値以下で汚染されておらず、清浄であると判断します。水分濃度は良好と判断します。水分濃度はppmと当社推奨の管理限界値の以下であり、良好と判断します。
報告№108-6013 報告№108-0119 | 分析№108-00576 分析№108-00677 | 108-00677 | 汚染度を確認する。分析の結果、計数汚染度がNAS級と当社推奨の管理限界値に到達していました。フィルタ表面の異物観察で金属片、鉄錆、砂等の外部混入異物が多く観察されました。今回の採油は対象設備の停止中に排油口から採油を実施しているため、観察されたこれらの異物は、排油口配管内部に残留していた汚染物の可能性が考えられました。汚染度が管理限界値に到達した場合、軸受摺動面および軌道面に異物が噛み込み切削摩耗に進展することが懸念されます。切削摩耗は、異物が混入していない状態に比較して、摩耗進行速度が速く注意が必要です。運転を行うには、油槽内を清浄な潤滑油等で洗浄し、汚染度を清浄な状態にすることが大切です。
報告№105-0270 報告№105-0270 | 分析№105-01754 分析№105-01754 | 105-01754 | 本分析結果は、試料油が適正に採油され、油中粒子が潤滑油中に平均に分散していることを前提として分析した。その結果、μm未満のマイクロフレーキングが確認されているものの、前回に比較して減少傾向を示しており、ベアリングは継続使用可能な範囲にあると判断します。計数汚染度は良好と判断します。計数汚染度はNAS級と当社推奨の管理限界値のNAS級以内にあり良好と判断します。重量汚染度はmg/mlでした。重量汚染度はmg/mlでした。機器の潤滑状態分析の結果、μm未満のマイクロフレーキングが確認されているものの、前回に比較して減少傾向を示しており、ベアリングは継続使用可能な範囲にあると判断します。SOAPの結果、摩耗により発生した鉄およびクロムが検出されました。SOAPの結果、摩耗により発生した鉄およびクロムが検出されました。D－SOAPの結果、摩耗により発生した鉄およびクロムが検出されました。D－SOAPの結果、摩耗により発生した鉄およびクロムが検出されました。フェログラフィーの結果、継続使用可能な状態にあると判断します。フェログラフィーの結果、μm未満のマイクロフレーキングが確認されているものの、前回に比較して減少傾向を示しており、ベアリングは継続使用可能な範囲にあると判断します。
報告№102-0153 | 分析№102-01212 | 102-01212 | 濾過前の試料油を分析した結果、フェログラフィーを除く項目は良好でした。フェログラフィーの摩耗粒子の形態観察の結果、球状粒子がやや多く見られました。球状粒子は、異常の兆候を示す形態のパラメータで、この摩耗粒子が発生する原因は、一般に、溶接工事、溶接作業などによる溶接スパッタの混入、電食による発生、ポンプのキャビテーションです。原因が、の溶接スパッタの混入であれば、今後増加しないと思われますが、が考えられる場合は、原因を取り除かなければ球状粒子は増加すると考えられますので、ヶ月以内に再度分析を実施し、この球状粒子の増加の有無を確認されることを推奨します。推奨項目は、計数汚染度、フェログラフィー、SOAP、D-SOAPです。尚、RBOTが前回に比較し、min上昇したのは、新油の補充の影響によると思われます。今後は、今回のRBOT値によりデータ管理を行います。
報告№109-09136 報告№113-00522 | 分析№109-001160 分析№113-002236 | 113-002236 | 異常摩耗の早期発見のパラメータであるIs値は、前回のレベルから変化はなく、正常でした。但し、摺動部の摩耗が認められたため、定期的に潤滑油分析を実施し、摩耗推移を監視することが有用と考えます。フェログラフィーで観察された代表的な粒子は以下の通りです。正常な摩耗粒子・潤滑状態が正常なマイルド摩耗により発生。フレッティング・微振動により発生。フレッティング粒子は、摩擦面が将来的に異常摩耗へ進展する可能性を示唆しているため、傾向監視が有用と思われます。詳細は、別紙傾向監視が必要な摩耗粒子をご覧ください。計数汚染度はNAS級を上回っていた前回から今回NASにランク低下し当社推奨の管理限界値に以下にあるものの、やや高い値でした。重量汚染度は前回のmg/mlからmg/mlに増加し、管理限界値を超えていました。フィルタ残渣で観察された固形異物やスラッジ等の量は継続使用可能なレベルと考えられますが、固形異物による切削摩耗の進行が懸念されるため、今後の汚染度の増加を監視することが有用です。
報告№106-0227 報告№106-0282 | 分析№106-01279 分析№106-01525 | 106-01525 | 本試験は、トライボ診断を実施し、軸受の潤滑状態、汚染状況、油の劣化状態を確認することを目的としました。【軸受の潤滑状態】ベアリング軌道面の微小領域に摩耗が発生しているものの、転がり軸受の寿命の指標となるフレーキングの発生が確認されていないことから、現在のところ、ベアリングは継続使用可能な状態にあると判断します。【油の汚染状況】計数汚染度がNAS級と当社推奨の管理限界値内にあり、重量汚染度が.mg/mlでした。【油の劣化状態】油の劣化状況を確認するために実施した粘度、水分、全酸価、IRの各データが良好であることから、この油は継続使用可能と判断します。
報告№104-0246 | 分析№104-01880 | 104-01880 | 濾過前の試料油を分析した結果、計数汚染度が前回NAS級から、今回NAS級に約年でランク上昇しました。フィルタ写真に見られるように、鉄錆・砂等が多く観察されているため、汚染度が上昇した要因は、外部から混入した異物によるものと考えられました。鉄錆等の異物は、通常運転中、過去作業中、今回採油時などに混入したと考えられます。又、潤滑異常の早期発見パラメータである摩耗過酷度を示すIs値がと非常に良好の範囲にあることから、潤滑状態は良好な状態にあると判断します。
報告№108-7007 報告№108-7007 | 分析№108-02029 分析№108-02029 | 国土交通省_ディーゼル発電機 | 考察目次水分の増加への対応について汚染度の上昇への対応について機器の潤滑状態摩耗形態についてカルシウムの検出について対処方法について次回診断の推奨について内容水分の増加への対応について水分がppmと当社推奨の管理限界値を超えていました。発錆予防のため水分除去を実施することを推奨します。粘度は良好と判断します。粘度は、.mm/sと新油値mm/sに比較して、粘度変化率は+％で、当社推奨の管理限界値である±％以内にあり、良好と判断します。水分は当社推奨の管理限界値を超えていました。水分は、ppmと当社推奨の管理限界値のを超えていました。全酸価は新油値よりも高い値でした。全酸価は、mgKOH/gと新油値mgKOH/gに比較して高いものの、IRの結果、油劣化の兆候を示すカルボン酸の吸収が確認されていないことから良好と判断します。全塩基価は良好と判断します。全塩基価は、mgKOH/gと新油値.mgKOH/gに比較して低下しているものの、使用可能と判断します。IRの結果、良好と判断します。IRの結果、油劣化の兆候を示すカルボン酸の吸収が確認されていないことから良好と判断します。汚染度の上昇への対応について計数汚染度は非常に汚染されていました。重量汚染度も非常に高い値であり、油濾過または更油が必要と判断します。計数汚染度はNAS級以上でした。計数汚染度は、NAS級以上と汚染されていました。重量汚染度はmg/mlでした。重量汚染度は、mg/mlでした。粒度分布は以下の通りでした。粒度分布は、.μmにピークが確認されました。機器の潤滑状態潤滑状態本試料は、潤滑油の分析結果から、精密な濾過と水分の除去により継続使用が可能であると判断できました。 これは、図に示すようにシリンダ及びピストンリング、またクランクメタル等で発生している摩耗が、マイルド摩耗と呼ばれる正常な摩耗であることが確認されたことによります。マイルド摩耗は、機械が正常な摩耗をしている場合に発生するもので、金属がマイルドに擦られることにより金属表面に摩耗が極めて少ない特殊な表面層が形成され、摩擦表面は平滑な状態となるもので、この状態が安定である限り摩耗状態は正常であり発生する摩耗粒子は少ないことが分かっています。正常な摩耗とはいえ、シリンダおよびピストンリング、クランクメタル等では、鉛、銅を使用した箇所の摩耗が確認され、SOAP／D－SOAPで鉄および銅が多く検出されており、この状況が連続的に発生している場合、摩耗が徐々に進展することにより各摺動面でギャップが増大し、油膜が正常に保持できにくくなり、厳しい摩耗状態に進展することが考えられます。カルシウムの検出弊社が取得している特許の分析法であるSOAP：トライボテックス特許）による油中金属濃度でリン、亜鉛、カルシウムが多く検出されました。これらの元素が検出された要因は、油の添加剤成分が析出したためと思われます。中でも同法SOAPので固形分を検出した結果で、カルシウムがppm検出されましたが、このカルシウムは、軸受メタルなどの摺動面の油膜に噛み込むサイズであることが多く、その影響でメタルなどの金属表面で切削摩耗が発生し、軸受寿命が短命化することがあります。カルシウムがこのように高濃度になるのは、一般にディーゼルエンジンの燃焼ガスや未燃焼ガスが、燃焼室から潤滑部に入り込んでいるため起きていると推定されます。この現象は、オイルリングやトップリングが正常であれば、発生しにくいものですが、オイルリングなどが摩耗していると、燃焼ガスや未燃焼ガスが燃焼室から潤滑油中に入り易くなるっていると思われます。カルシウム濃度がこのように高い場合、軸受メタルは比較的短時間で摩耗することを当社の研究で判明していますが、本機は稼働率が不明であるため、メタル摩耗の進展速度を推し量ることは困難です。潤滑油はメタル摩耗の進展予防策として、オイルリングの交換を推奨すると同時に、μm以下のカルシウムを濾過できる精密な濾過機で潤滑油を濾過し、汚染度を改善することを推奨します。対処方法について今後の対策としては、大別して比較的短期日に実施する一旦更油または油濾過および水分除去と、オイルリングの点検・交換が挙げられます。を実施し、油濾過など更油によりを改善し、その後、定期的な分析により摩耗の発生状況を確認することと、計画を組んでオイルリングなどを交換することを推奨します。精密な濾過とは、汚染度等級でNAS級以上の清浄度を可能とする性能を持つ濾過装置による濾過を示し、水分の除去とは、以下の水分濃度にできるレベルを示しますが、更油などとの組合せも有効な方法です。次回診断の推奨について本機関の潤滑部は、精密な濾過と水分の除去により継続使用が可能な状況ですので、これらの対策を実施された場合は、その直後に今回と同様の分析を実施し、今後傾向管理をするための初期値を取ることを推奨します。初期値を取った後の分析周期は、ヶ月後、ヶ月後、年後とし、良好な状態が継続していることが確認できたら、年目以降は年に度程度とされることを推奨します。なお、濾過および水分除去ができない場合は、分析項目は今回同様とし、分析周期を短周期にされることを推奨します。分析周期は、運転状況により検討する必要があります。また、理論的に採油周期を検討する必要がありますので、油の循環の有無および循環量、機関の回転数をお知らせ下さい。
報告№104-0378 報告№105-8013 | 分析№104-02669 分析№105-00779 | 105-00779 | 前回の分析結果で異物の噛み込みにより発生した切削摩耗が観察され摩耗の進行が懸念されました。しかし、今回の分解点検ヶ月後の初期試験の結果から、摩耗が安定し、潤滑油も継続使用が可能な状態にあることが確認されました。これらのことは、前回同様に、摩耗粒子の形態観察結果で、異物の噛み込みにより発生する切削粒子が観察されたものの、前回に比較して、計数汚染度はランク減少し、SOAP／D-SOAPの鉄及び錫濃度に大きな変化がなく異常摩耗の早期発見パラメータであるフェログラフィーのIs値が.と良好の範囲にあること以上のことから判断しました。
報告№106-0227 報告№106-6062 | 分析№106-01279 分析№106-01354 | 106-01354 | 目的発電機がトリップしたため、油に異常がないかを確認する。考察圧油が発電機のトリップにつながる場合、スラッジの発生や、汚染度が上昇するなどして、バルブ類の動作障害やストレーナの目詰まりが発生することが考えられます。これらの現象は、いずれも油中の汚染物の増加が原因ですが、今回の精点Aの結果では、スラッジの発生や汚染度の上昇は確認されていませんので、分析結果からはバルブ類の動作障害やストレーナの目詰まりが発生する可能性は低いと考えられます。しかし、フェログラフィーの摩耗粒子形態観察結果では、確認された量が少ないものの～μmサイズの銅系粒子が観察されています。この銅系粒子は、サーボシリンダのブッシュやギヤポンプを使用している場合、それらの内部に摩耗が発生していることが考えられます。観察された銅系粒子は、サイズがやや大きいため、これがソレノイドバルブのスプールなどに噛み込んだ場合、動作障害を引き起こす可能性はあります。トリップ時に見られた現象がバルブの動作障害であった場合、この銅系粒子の影響も考えられますので、現象が頻発する場合は摩耗の発生箇所を確認されることを推奨します。
報告№111-00372 報告№111-00372 | 分析№111-001676 分析№111-001728 | 111-001728 | ちょう度値と新グリース値に比較して低下し、当社推奨の管理下限値である超えていることから、硬化していることが分かりました。硬化したグリースを使用した場合、油分の流動性がなくなり、軸受等で良好な油膜が保持されにくくなる可能性があります。グリースが硬化していたため、以下の対策が必要です。グリースを交換されることを推奨します。≪状態監視とパラメータ≫分析の目的および各分析のパラメータは以下の通りです。特性低下目的：グリースの分析結果から、グリースの物理的性状や劣化傾向などを確認する。全酸価JISK赤外線吸収スペクトルJISKちょう度JISK滴点JISK摩耗目的：グリース中の摩耗粒子を分析する事により、回転・摺動部の潤滑状態、摩耗劣化の程度、余寿命などを解析する。摩耗診断電子顕微鏡観察JISKX線マイクロアナリシス油中金属濃度JISK≪分析結果≫特性低下全酸価：良好全酸価.mgKOH/gは新油値の.mgKOH/g以内にあることから問題は無いと判断します。赤外線吸収スペクトル：良好ちょう度：要処置ちょう度値はと当社推奨の管理下限値であるを超えていました。滴点：良好滴点はと新油値のに比較し変化はないことから問題は無いと判断します。摩耗摩耗診断電子顕微鏡観察・X線マイクロアナリシス：今回は実施していません。油中金属濃度：今回は実施していません。
報告№101-0157 | 分析№101-01326 | 101-01326 | 計数汚染度、重量汚染度、D－SOAPの鉄濃度、フェログラフィーのIs値の各データが減少傾向を示しており摩耗は安定しているものと判断します。計数汚染度が当社推奨の管理限界値内にありました。計数汚染度はNAS級と当社推奨の管理限界値内にありました。重量汚染度は当社推奨の管理限界値内にありました。重量汚染度はmg/mlと当社推奨の管理限界値内にありました。機器の潤滑状態SOAPの結果、ベアリングの摩耗により発生した鉄が検出されました。SOAPの結果、ベアリングの摩耗により発生した鉄がppm検出されました。鉄以外には、油の添加剤成分であるリンがppm検出されました。D－SOAPの結果、ベアリングの摩耗により発生した鉄が検出されました。D－SOAPの結果、ベアリングの摩耗により発生した鉄がppm、銅が検出されました。鉄以外には、添加剤成分が析出して発生したリンが検出されました。フェログラフィーの結果、前回に比較して摩耗の過酷度を示すIs値が減少しており、摩耗は安定しているものと判断します。摩耗の過酷度を示すフェログラフィーのIs値が前回のの乗に比較して、今回の乗と減少しており、摩耗は安定しているものと判断します。
報告№109-09136 報告№110-00388 | 分析№109-001160 分析№110-001757 | 110-001757 | 摩耗状態前回に比較してSOAP／D－SOAPの結果、鉄および錫濃度に大きな変化はなく、異常摩耗の早期発見パラメータであるフェログラフィーのIs値がのマイナス乗と良好でした。汚染度前回に比較して計数汚染度はNAS級からNAS級にランク増加したものの、管理限界値内にあり、良好でした。粘度、水分、全酸価、IR、RBOTの各データは良好でした。潤滑油および軸受は継続使用可能な状態にあると判断します。
報告№109-09136 報告№113-00124 | 分析№109-001160 分析№113-000484 | 113-000484 | 軸受は継続使用可能な状態にあると判断します。但し、今後も摩耗の進行を傾向監視するため、以下の対策を推奨します。定期的な分析疲労摩耗およびフレッティングの進行を監視するため、定期的に分析を実施し、分析データによる摩耗の進行状況を確認することを推奨します。はフェログラフィーおよびSOAP／D-SOAPの結果から総合的に判断した結果、継続使用は可能ですが、今後の機器の機能を確認するためにも傾向管理が有用と考えます。フェログラフィー【定量分析：Is値】Is値は異常摩耗の早期発見パラメータのつで、摩耗粒子を定量化するために用います。今回のIs値はの乗とやや高い値でした。フェログラフィー【定性分析：摩耗粒子および摩耗形態観察】分析結果から観察された代表的な粒子は、以下の通りでした。疲労摩耗粒子・繰返し応力を受けて発生。赤錆・フレッティングにより発生。フリクションポリマ・局部的に高圧・高温となる場合に発生する。観察された摩耗粒子の中でもフレッティング摩耗は、将来的な摩耗の進行に繋がる可能性を示唆しているため、傾向監視が必要と思われます。フレッティングは、・軸と転がり軸受の内輪内面・軸受箱と転がり軸受の外輪外面・転がり軸受の軌道輪と転動体の箇所で発生する可能性があります。フレッティング粒子は酸化して硬いため、軸受軌道面やギヤ歯面に噛み込んだ場合はその傷が疲労剥離の起点となり、疲労摩耗へと進展することが想定されます。Iカップリング発光分光分析【SOAP／D-SOAP】検出された金属元素から発生箇所を推定すると、以下の通りでした。鉄、銅、ニッケル、亜鉛・軸受等リン・添加剤カルシウム、バリウム、アルミニウム、ナトリウム・外部混入異物計数汚染度は、NAS級と当社推奨の管理限界値以下であり、良好でした。
報告№108-0387 報告№108-0511 | 分析№108-02609 分析№108-03687 | 108-03687 | 分析の結果、前回に比較してSOAP／D－SOAPの錫濃度が増加傾向にあることから、軸受メタルの摩耗が進行していることが確認されました。また、異常摩耗の早期発見パラメータであるフェログラフィーのIs値がの乗とやや高く、摩耗粒子の形態観察で異物の噛み込みにより発生した切削粒子がやや多く観察されたことから、発生している摩耗形態が切削摩耗であることが確認されました。今後さらに摩耗が進行することが懸念されるため、ヶ月後に再度分析を実施し、摩耗の進行状況を確認することを推奨します。これらのことは、前回に比較して、SOAP／D-SOAPの錫濃度が増加傾向にあること異常摩耗の早期発見パラメータであるフェログラフィーのIs値がの乗とやや高く、摩耗粒子の形態観察の結果、切削粒子がやや多く観察されたこと以上のことから判断しています。尚、トライボ診断は、軸受メタルの表面積と油量の情報をご提供いただければ、摩耗量を求め、その結果から軸受メタルの摩耗状況を定量的に評価することが可能となりますので、情報をご提供下さい。
報告№107-0366 報告№108-0251 | 分析№107-01900 分析№108-01834 | 108-01834 | 濾過前の試料油を分析した結果、計数汚染度が前回NAS級から、今回NAS級に約ヶ月でランク増加しました。フィルタ表面の異物観察で鉄錆、砂等が観察されたため、汚染度が増加した要因は、摩耗による粒子の増加ではなく、外部から混入したと思われる異物によるものと考えられました。但し、異物の混入はありましたが、潤滑異常の早期発見パラメータである摩耗過酷度を示すIs値がのマイナス乗と非常に良好の範囲にあることから、潤滑状態は正常な状態にあると判断します。
報告№109-09136 報告№111-00415 | 分析№109-001160 分析№111-001979 | 111-001979 | 潤滑油および軸受は継続使用可能な状態にあると判断します。、汚染度、は良好でした。尚、更油によりRBOTが前回に比較してmin上昇していますので、今後は今回のRBOT値によりデータ管理を行います。
|  | 113-002711 | 分析の結果、直ちに異常となる摩耗粒子は確認されなかったことから、減速機は継続使用可能な状態にあると考えられますが、観察された摩耗粒子の中に、異物の影響で発生する切削粒子が確認されたことから、潤滑箇所では金属表面の微小突起やグリース中の固形物による切削摩耗が発生していることが確認できました。切削摩耗は、一般に摩耗の速度が速いことから傾向監視が必要です。尚、グリースはちょう度の上昇が確認されたため、グリースの漏洩や油膜切れの発生が懸念されます。グリースの交換ちょう度の上昇が確認されたことから、グリースが軟化しており、今後、グリースの漏洩や油膜切れによる摩耗の発生が懸念されるため、グリースを交換されることを推奨します。定期的なトライボ診断実施今後の切削摩耗の推移を監視するため、定期的な分析実施を推奨します。フェログラフィーで観察された代表的な摩耗粒子は以下の通りです。正常な摩耗粒子・潤滑状態が正常なマイルド摩耗により発生。切削粒子・異物や金属表面の微小突起による切削摩耗により発生。切削摩耗は、他の摩耗形態に比較して摩耗進行速度が速く注意が必要で、定期的なトライボ診断による状態監視が必要と考えます。切削摩耗の原因となる混入異物が残留している場合、この異物により切削摩耗が継続して発生する可能性があります。また、SOAP-Tで鉛が比較的高い値で検出されたことから、鉛を使用した箇所の摩耗が発生している可能性があります。グリースのちょう度ちょう度は、と当社推奨の管理上限値のより高くなっており、グリースが軟化していることが分かりました。軟化したグリースを使用した場合、グリースの漏洩や潤滑部で油膜切れによる摩耗の発生が懸念されます。適点グリースが液状化しつつあり、適点は実施できませんでした。水分はppmと新グリース値.ppmに比較して大きな変化はありませんでした。酸価・IR酸価はmgKOH/gと新グリース値mgKOH/g以上にあるものの、IRで油の酸化劣化により発生するカルボン酸の吸収が確認されないことから、酸価劣化していないと判断します。但し、新グリースのIRスペクトルと一致しない箇所が確認されたことから、使用グリースと新グリースはグリース名が異なっている可能性があります。
報告№109-09136 報告№110-00472 | 分析№109-001160 分析№110-002122 | 110-002122 | 供試のタービン油を分析した結果、SOAP／D－SOAPで鉛、銅、錫、亜鉛、カルシウム、バリウム、ケイ素、ナトリウムが検出されました。これらの検出された金属元素から発生箇所を推定すると鉛、銅、錫、亜鉛・軸受等カルシウム、バリウム、ケイ素ナトリウム・外部混入異物であると思われます。このうち、機械部品が摩耗したと思われる元素はのグループです。軸受材料のホワイトメタルの中に鉛を使用したものがありますが、発電機で使用されているホワイトメタルで鉛を含む種類を使用した場合、錫との合金となっている可能性があります。また、軸受メタルの主成分である錫が検出されていることから、軸受の摩耗が考えられます。汚染度計数汚染度、重量汚染度は共に良好でした。IR、RBOTの各データは良好でした。潤滑油および軸受は継続使用可能な状態にあるものの、摩耗が進行することが懸念されるため、以下の対策が必要です。今後、摩耗の進行を監視するため、ヶ月後に摩耗試験を実施し、摩耗の進行状況を確認することを推奨します。
報告№109-09094 報告№110-00627 | 分析№109-000933 分析№110-002843 | 110-002843 | グリースの物理的性状は良好と判断します。グリースは継続使用可能な状態にあると判断します。≪状態監視とパラメータ≫分析の目的および各分析のパラメータは以下の通りです。特性低下目的：グリースの分析結果から、グリースの物理的性状や劣化傾向などを確認する。全酸価JISK赤外線吸収スペクトルJISKちょう度JISK滴点JISK摩耗目的：グリース中の摩耗粒子を分析する事により、回転・摺動部の潤滑状態、摩耗劣化の程度、余寿命などを解析する。摩耗診断電子顕微鏡観察JISKX線マイクロアナリシス油中金属濃度）JISK≪分析結果≫特性低下全酸価：良好全酸価mgKOH/gは新油値のmgKOH/gに比較し高くはあるものの、有機物・有機化合物試験の結果で油劣化の兆候を示すカルボン酸の吸収が見られないことから、問題は無いと判断します。赤外線吸収スペクトル：良好ちょう度：良好ちょう度値はと当社推奨の管理限界値であるから以内に留まっています。滴点：良好滴点はと新油値のに比較し低いものの、ちょう度が良好の範囲にあり、かつ、有機物・有機化合物試験の結果で油劣化の兆候を示すカルボン酸の吸収が見られないことから、問題は無いと判断します。摩耗摩耗診断電子顕微鏡観察・X線マイクロアナリシス：今回は実施していません。油中金属濃度：今回は実施していません。
報告№109-09136 報告№111-00497 | 分析№109-001160 分析№111-002294 | 111-002294 | 潤滑油は継続使用可能な状態にあると判断します。粘度、全酸価、IR、RBOTの各データは良好でした。油の余寿命は、使用油の使用期間または使用時間が不明であったため、ご依頼の油の余寿命に関する検討は行えませんでした。ただし、分析の結果で新油値がminであったことから、使用期間を仮にヶ月間と仮定すれば余寿命は十二分にあると言えます。可能であれば、使用期間、あるいは使用時間の情報をご提供下さい。本試料油の添加剤は、一般に、タービン油に比較して極圧添加剤や摩耗防止剤などの濃度が高く、この影響でRBOT試験の結果が変動する傾向があります。そのため、ギヤ油の余寿命の評価をタービン油と同等の精度で得るには、RBOTの結果に加え、粘度、全酸価、IRなどのデータを総合的に判断することが必要です。水分は良好でした。
報告№109-09136 報告№110-00485 | 分析№109-001160 分析№110-002192 | 110-002192 | は、油の粘度、油中のスラッジの発生量を判断パラメータに、粘度、全酸価、IR、RBOTで評価します。分析の結果、油の粘性を示す粘度は、新油値の.mm/sに比較して粘度変化率が-％のmm/sとほぼ変化はなく、また油中のスラッジの発生量を示す全酸価は、新油値の.mgKOH/gに対して.mgKOH/gでほぼ変化が見られず劣化は確認されなかった。さらにはIRの結果でも油が劣化した場合に発生するカルボン酸の発生も確認されず、酸化防止剤の残存量を示すRBOTは、限界値minに比較して、十分に残量があるminであった以上のことから、潤滑油の劣化は確認されませんでした。但し、IRの結果、新油のIRスペクトルと一致しない箇所が確認されたことから、異種油の混入または油名の誤りなどが考えられます。なお、使用油の使用期間または使用時間が不明であったため、ご要求の油の余寿命に関する検討は行えませんでした。可能であれば、これらの情報をご提供下さい。汚染度油中の水分を計測した結果、水分はppmと新油と同等であり、継続使用可能な状態にあることが確認されました。潤滑油は継続使用可能な状態にあるものの、以下の対策が必要です。IRの結果から異種油の混入または油名の誤りの可能性がありますので、使用油名を再度ご確認下さい。
報告№108-0204 報告№108-0272 | 分析№108-01503 分析№108-01954 | 108-01954 | を確認する。分析の結果、を示す粘度、水分、全酸価、IR、RBOTの各データは良好でした。尚、RBOTはminでしたが、新油値のminに比較して、使用油の方がmin高い値を示していました。今回のRBOTの試験結果は、当社の社内基準のバラツキ範囲を超えており、さらに、異種油の混入の可能性を新油と比較したIRの結果でみたところ、異種は混入していないことが確認されたため、今回RBOTが新油値より高くなった要因は、製造ロットの違いによるバラツキ基油の精製度の違い添加剤の添加量の誤差などが考えられました。
報告№106-0025 報告№106-6032 | 分析№106-00118 分析№106-00754 | 106-00754 | 運転開始ヶ月後の初期試験を実施した結果、摩耗の安定が確認され、潤滑油も継続使用可能な状態にあると判断します。これらのことは、前回に比較して、計数汚染度はランク減少したことSOAP／D-SOAPの鉄及び錫濃度に変化がないこと異常摩耗の早期発見パラメータであるフェログラフィーのIs値が.と良好の範囲にあること以上のことから判断しました。
報告№106-0025 報告№106-0193 | 分析№106-00118 分析№106-01112 | 106-01112 | 分析の結果、摩耗粒子形態観察で転がり軸受の寿命の指標となるフレーキングの発生は確認されておらず、本軸受は継続使用可能な状態にあると判断します。尚、SOAP／D－SOAPの結果でナトリウム、マグネシウムが検出されたことから、海水が混入した可能性があります。今後、海水の影響で腐食が発生する場合がありますので、早目のグリース交換が必要です。念のため定期的に分析を実施し腐食の有無を確認されることを推奨します。報告書の管理表中に示しているSOAP／D-SOAPは、グリース潤滑の場合、摩耗粒子が均一に分散していないため、測定値が大きく変動することがありますので参考値としてお考え下さい。
報告№109-09094 報告№110-00147 | 分析№109-000903 分析№110-000559 | 110-000559 | は良好と判断します。尚、RBOTがminと新油値のminに比較してmin減少していました。このまま継続使用した場合、この減少傾向から限界値に到達するのは、別紙図RBOTの減少傾向に示すように年月と推定され、残りの継続使用期間は、約ヶ月と定検周期を下回っていることが確認されました。潤滑油は継続使用可能な状態にありますが、残りの継続使用期間が約ヶ月と定検周期のヶ月を下回っており、更油を計画されることを推奨します。≪状態監視とパラメータ≫分析の目的および各分析のパラメータは以下の通りです。特性低下目的：油の分析結果から、や劣化傾向ならびに添加剤の消耗程度、残存寿命などを確認する。粘度JISK全酸価JISK赤外線吸収スペクトルJISK酸化安定度試験JISK汚染目的：油の分析結果から、砂塵あるいは水・異種油などによるや、異物混入の有無を確認する。水分JISK計数汚染度JISB重量汚染度JISB光学顕微鏡観察摩耗目的：油中の摩耗粒子を分析する事により、回転・摺動部の潤滑状態、摩耗劣化の程度、余寿命などを解析する。摩耗診断電子顕微鏡観察JISKX線マイクロアナリシス油中金属濃度）JISK≪分析結果≫特性低下粘度：良好粘度値mm/sの新油値mm/sに対する変化率は+％であり、当社推奨の管理限界値±％以内に留まっています。全酸価：良好全酸価.mgKOH/gは新油値の.mgKOH/gに比較し高くはあるものの、有機物・有機化合物試験の結果で油劣化の兆候を示すカルボン酸の吸収が見られないことから問題は無いと判断します。赤外線吸収スペクトル：良好酸化安定度試験：良好酸化安定度試験の結果、数値minは当社推奨の管理限界値min以上に留まっており、現時点での使用は可能と判断します。汚染水分：良好水分値.ppmは当社推奨の管理限界値以内に留まっています。計数汚染度：今回は実施していません。重量汚染度：今回は実施していません。光学顕微鏡観察：今回は実施していません。摩耗摩耗診断電子顕微鏡観察・X線マイクロアナリシス：今回は実施していません。油中金属濃度：今回は実施していません。
|  | 113-001153 | 粘度、IR、SOAP-Tの結果で新油と一致しないデータが確認されたことから、異種油の混入または油名の誤りが考えられるため、に示す対策を推奨します。減速機減速機は継続使用可能であるため、分解点検の必要はないと判断します。但し、将来的な摩耗進行の有無を確認するためにも傾向監視を継続することが有効です。異種油の混入、油名の確認および、場合によっては更油分析データから新油と一致しないデータが確認されたことから、異種油の混入または油名が違っている可能性があります。油は設備の条件にあった適正な性能のものを使用することが重要であるため、異種油の混入の有無、油名を再確認することを推奨します。再確認し、現在使用している油が設備の条件に不適正であると判明した場合は、更油を推奨します。定期的なトライボ診断実施定期的な分析を実施することにより、データの変化から異常の兆候を早期に発見することが可能となります。今後懸念される切削摩耗、疲労摩耗、凝着摩耗の進行を監視するため、定期的なトライボ診断の実施を推奨します。粘度およびIRで新油と一致しないデータが確認されたことから、異種油の混入または油名の誤りが考えられます。粘度粘度は、mm/sと新油値のmm/sに比較して粘度変化率が+％となっており、当社推奨の管理限界値である±％を超えていました。異種油の混入または油名の誤りが考えられます。適正な粘度範囲より高粘度の油を使用した場合、粘性抵抗が増大することにより、油温が上昇して、油劣化の進行に繋がることが懸念されます。水分は.ppmと当社推奨の管理限界値以下にあり、良好と判断します。酸価・IR酸価劣化の進行度は、酸価およびIRの結果から総合的に判断します。酸価は、.mgKOH/gと新油値.mgKOH/gに比較して高いものの、IRの結果で油劣化の兆候を示すカルボン酸の吸収が確認されていないことから、油は劣化していないと判断します。但し、IRの結果、新油のIRスペクトルと一致しない箇所が確認されました。異種油の混入、または油名の誤りなどが考えられます。は良好でした。計数汚染度計数汚染度はNAS級と当社推奨の管理限界値NAS級以下であり、良好でした。重量汚染度はmg/mlでした。光学顕微鏡写真重量汚染度で濾過したフィルタ表面上の夾雑物を光学顕微鏡で観察した結果、金属片、鉄錆、砂等が観察されました。はフェログラフィーおよびSOAP-Tの結果から総合的に判断した結果、継続使用は可能ですが、今後の機器の機能を確認するためにも傾向管理が有用と考えます。フェログラフィー【定量分析：Is値】Is値は異常摩耗の早期発見パラメータのつで、摩耗粒子を定量化するために用います。今回のIs値は、の乗と低い値でした。フェログラフィー【定性分析：摩耗粒子および摩耗形態観察】分析結果から観察された代表的な粒子は、以下の通りでした。切削粒子・異物や金属表面の微小突起による切削摩耗により発生。疲労摩耗粒子・繰返し応力を受けて発生。銅系シビア粒子・潤滑状態がやや厳しい凝着摩耗により発生。金属潤滑部が局部的に油膜切れを起していると考えられます。観察された摩耗粒子の中でも切削粒子、銅系シビア粒子は、将来的な摩耗の進行に繋がる可能性を示唆しているため、傾向監視が必要と思われます。減速機で切削摩耗が発生した場合、減速機内部で使用されている転がり軸受が切削摩耗により生じた軌道面の損傷が起点となって寿命が分の程度に低下することがあることから、切削摩耗には十分注意する必要があります。切削摩耗の発生原因となる混入異物が残留している場合、この異物により切削摩耗が継続して発生する可能性があります。シビア粒子は、凝着摩耗に分類されます。この摩耗粒子は、摺動面で凝着、破断を繰り返し、この過程で生じる移着粒子が成長して摩耗粒子となります。そのため、摺動面では局部的に油膜切れが発生していることを示しています。この状態が継続した場合、摩耗粒子のサイズは徐々に大型化していき、設備の損傷に至る場合がありますので、傾向監視が必要です。Iカップリング発光分光分析【SOAP-T】検出された金属元素から発生箇所を推定すると、以下の通りでした。鉄、鉛、銅、アンチモン、ニッケル、錫・ギヤ歯面、軸受等リン、亜鉛、バリウム・添加剤カルシウム、アルミニウム、ケイ素、ナトリウム・外部混入異物SOAP-Tの結果、ご提供頂いた新油FBKオイルROで添加剤のバリウムがppm検出されていますが、本試料油からはバリウムが検出されませんでした。このことから、異種油の混入、または油名の誤りなどが考えられます。銅を使用した箇所の摩耗SOAP-Tで銅がppm検出されました。銅を使用した箇所は、転がり軸受の保持器である場合があります。保持器で銅を使用している場合、保持器の摩耗が進行することで転動体とのギャップが大きくなると共に振動が増大し、摩耗の進行につながることが懸念されます。また、亜鉛系添加剤を使用している潤滑油で銅が検出される場合、潤滑系統内でこれらの金属が亜鉛系添加剤の影響により溶出することが知られています。今回の検出は、この溶出と摩耗との双方によるものと考えられます。今後、別紙鉱油の酸化に対する金属触媒の影響に示すように濃度の増加に伴い酸化速度が速まる可能性があります。バックラッシ検出された鉄濃度を基にバックラッシ増加量の計算を行いました。今回、歯車の歯幅、モジュール、歯数、歯車の構成が不明でした。よって、歯幅をmm、モジュールを、太陽歯車、遊星歯車、太陽歯車の歯数をそれぞれ、、の遊星ハスバ歯車と仮定し、バックラッシの増加量を計算しました。その結果、今回検出された鉄がギヤ歯面から、平均的に摩耗して発生していたと仮定した場合、バックラッシの増加量は以下の通りと推定されます。表バックラッシ増加量接触箇所 バックラッシ増加量上限値 バックラッシ増加量 内歯車-遊星歯車 . 約. 遊星歯車-太陽歯車 . 約. バックラッシの初期値が不明であるため、増加量の上限値を適正なバックラッシの最大値と最小値の差としました。今回の推定されたバックラッシ増加量は上限値に比較して十分に小さい値であり、良好であると推定できます。但し、今回の計算は仮定に基づいて行っているため、参考値としてお考え下さい。
報告№109-09449 報告№109-09449 | 分析№109-002820 分析№109-002820 | 109-002820 | 分析の結果、摩耗の安定が確認され、潤滑油も継続使用可能と判断します。これらのことは、前回に比較して、計数汚染度はランク減少し、SOAP／D-SOAPの鉄および錫濃度に変化がないこと異常摩耗の早期発見パラメータであるフェログラフィーのIs値が×のマイナス乗と良好の範囲にあることを示す粘度、水分、全酸価、IR、RBOTの各データが良好の範囲にあること以上のことから判断しています。は良好と判断します。粘度は良好と判断します。粘度はmm/sと新油値mm/sに比較して、粘度変化率は-％で、当社推奨の管理限界値である±％以内にあり、良好と判断します。水分は良好と判断します。水分はと当社推奨の管理限界値の以下であり、良好と判断します。全酸価は良好と判断します。全酸価は.mgKOH/gと新油値に比較して高いものの、IRの結果で油劣化の兆候を示すカルボン酸の吸収が確認されていないことから、良好と判断します。IRの結果、良好と判断します。IRの結果、油劣化の兆候を示すカルボン酸の吸収が確認されていないことから、良好と判断します。RBOTの結果、良好と判断します。RBOTはminと当社推奨の管理限界値のmin以上であり、良好と判断します。は良好と判断します。計数汚染度は良好と判断します。計数汚染度はNAS級と当社推奨の管理限界値のNAS級以内にあり、良好と判断します。重量汚染度は良好と判断します。重量汚染度は.mg/mlと当社推奨の管理限界値のmg/ml以内にあり、良好と判断します。機器の潤滑状態機器の潤滑状態は正常と判断します。SOAPの結果は良好です。SOAPの結果、油の添加剤成分であるリンがppm、外部から混入したと思われるケイ素がppm検出されました。軸受の摩耗を示す錫は検出されていないことから、良好と判断します。D－SOAPの結果は良好です。D－SOAPの結果、外部から混入したと思われるカルシウムが、ナトリウムが検出されました。軸受の摩耗を示す錫は検出されていないことから、良好と判断します。フェログラフィーの結果は良好です。異常摩耗の早期発見パラメータであるフェログラフィーのIs値が×のマイナス乗と良好の範囲にあり、潤滑状態は正常と判断します。
報告№111-00058 報告№111-00058 | 分析№111-000362 分析№111-000362 | 111-000362_date110825 | グリースの物理的性状は良好と判断します。グリースは継続使用可能な状態にあると判断します。≪状態監視とパラメータ≫分析の目的および各分析のパラメータは以下の通りです。特性低下目的：グリースの分析結果から、グリースの物理的性状や劣化傾向などを確認する。全酸価JISK赤外線吸収スペクトルJISKちょう度JISK滴点JISK摩耗目的：グリース中の摩耗粒子を分析する事により、回転・摺動部の潤滑状態、摩耗劣化の程度、余寿命などを解析する。摩耗診断電子顕微鏡観察JISKX線マイクロアナリシス油中金属濃度JISK≪分析結果≫特性低下全酸価：良好全酸価.mgKOH/gは新油値の.mgKOH/g以内にあることから問題は無いと判断します。赤外線吸収スペクトル：良好ちょう度：良好ちょう度値はと当社推奨の管理限界値であるから以内に留まっています。滴点：良好滴点はと新油値のに比較し高いものの、ちょう度が良好の範囲にあり、かつ、有機物・有機化合物試験の結果で油劣化の兆候を示すカルボン酸の吸収が見られないことから、問題は無いと判断します。摩耗摩耗診断電子顕微鏡観察・X線マイクロアナリシス：今回は実施していません。油中金属濃度：今回は実施していません。
報告№109-09136 報告№112-00304 | 分析№109-001160 分析№112-001208 | 112-001208 | 潤滑油は継続使用可能な状態にあると判断します。新油との比較による評価を示す粘度、酸価、RBOTのデータは新油データを基準として評価しています。今回は新油データがなかったため、粘度はカタログ値で判断しましたが、今後評価する場合は、充填用の新油を同時に分析することをご検討下さい。粘度、水分、酸価、RBOT、色相の各データは良好でした。粘度粘度はmm/sと新油カタログ値のmm/sに比較して、粘度変化率は+.％で、管理限界値である±％以内にあり、良好と判断します。水分は.ppmと管理限界値の.VOL%以下であり、良好と判断します。酸価は.mgKOH/gと管理限界値の.mgKOH/g以下にあり、良好と判断します。RBOTRBOTはminと管理限界値のmin以上であり、良好と判断します。色相はLと管理限界値の以下にあり、良好と判断します。計数汚染度はNAS級と当社推奨の管理限界値のNAS級以下にあり、良好と判断します。
報告№109-09136 報告№112-00336 | 分析№109-001160 分析№112-001318 | 112-001318 | 潤滑油および軸受は継続使用可能な状態にあると判断します。はフェログラフィーおよびSOAP／D-SOAPの結果から総合的に判断した結果、正常な状態にあると考えられます。フェログラフィー【定量分析：Is値】Is値は異常摩耗の早期発見パラメータのつで、摩耗粒子を定量化するために用います。前回に比較してIs値はの乗からマイナス乗に低下し、低い値でした。フェログラフィー【定性分析：摩耗粒子および摩耗形態観察】分析結果から比較的多く観察された粒子は、以下の通りでした。正常な摩耗粒子・潤滑状態が正常なマイルド摩耗により発生。鉄錆、砂等・外部から混入したと考えられます。Iカップリング発光分光分析【SOAP／D-SOAP】検出された金属元素から発生箇所を推定すると、以下の通りでした。鉄、鉛、ニッケル、亜鉛・軸受等リン・添加剤カルシウム、ナトリウム・外部混入異物前回に比較して計数汚染度はNAS級からNAS級にランク低下し、重量汚染度は.mg/mlから.mg/mlに減少し、共に良好でした。．前回同様に粘度、水分、酸価、IR、RBOTの各データは良好でした。分析結果は良好と判断します。粘度粘度はmm/sと新油値mm/sに比較して、粘度変化率は-％で、当社推奨の管理限界値である±％以内にあり、良好と判断します。水分はppmと当社推奨の管理限界値の以下であり、良好と判断します。酸価は.mgKOH/gと新油値に比較して高いものの、IRの結果で油劣化の兆候を示すカルボン酸の吸収が確認されていないことから、良好と判断します。IRIRの結果、油劣化の兆候を示すカルボン酸の吸収が確認されていないことから、良好と判断します。RBOTRBOTはminと当社推奨の管理限界値のmin以上であり、良好と判断します。は良好と判断します。計数汚染度計数汚染度はNAS級と当社推奨の管理限界値のNAS級以下であり、良好と判断します。重量汚染度は.mg/mlと当社推奨の管理限界値のmg/ml以下であり、良好と判断します。は正常と判断します。SOAPSOAPの結果、鉛がppm、ニッケルがppm、油の添加剤成分であるリンがppm検出されました。D－SOAPD-SOAPの結果、鉄が、亜鉛が、油の添加剤成分であるリンが、外部から混入したと思われるカルシウムが、ナトリウムが検出されました。フェログラフィー異常摩耗の早期発見パラメータであるフェログラフィーのIs値がのマイナス乗と良好の範囲にあり、潤滑状態は正常と判断します。
報告№108-0075 報告№108-0085 | 分析№108-00429 分析№108-00498 | 108-00498 | 分析の結果、前回と同じく、重量汚染度が当社推奨の管理限界値を超えていました。フィルタ表面の異物を観察した結果、表面が茶褐色になっており、D－SOAPで油の添加剤成分である亜鉛、カルシウムも検出されたことから、汚染度が高い要因は、油の添加剤成分に析出により発生したスラッジと石炭粉などの外部から混入したと思われる異物の影響と考えられました。このスラッジは粘着性があり、バルブ類の動作障害の原因となるため、除去する必要があります。除去方法は、当社製清浄分散剤TS－の投与と濾過を実施することを推奨します。これらのことは、前回と同じく重量汚染度がmg/mlと当社推奨の管理限界値を超えていたことフィルタ表面の異物を観察した結果、表面が茶褐色になっていたいことD－SOAPの結果、油の添加剤成分である亜鉛が、カルシウムが検出されたこと以上のことから判断しました。TS－の混合試験TS－の効果を確認するためにTS－を油量に対して％を投与し、混合試験を実施しました。その結果、スラッジ除去率が％と高い効果が確認されました。これらのことから、TS－を％投与されることを推奨します。
報告№108-5071 報告№110-00397 | 分析№108-02721 分析№110-001810 | 110-001810 | 潤滑油は継続続使用可能な状態にあるものの、今後は障害予防を目的に以下の対策を推奨します。今後、全酸価の上昇が予測されますので、同様に分析周期を短縮して傾向監視を強化することを併せて推奨します。分析結果全酸価が上昇していました。粘度粘度はmm/sと新油値mm/sに比較して、粘度変化率は-％で、当社推奨の管理限界値である±％以内にあり、良好と判断します。泡立ち試験泡立ち試験は-と新油に比較して低い値でした。水分はppmと当社推奨の管理限界値の以下であり、良好と判断します。全酸価全酸価は.mgKOH/gと新油値.mgKOH/gに比較して高いものの、IRの結果で油劣化の兆候を示すカルボン酸の吸収が確認されていないことから、良好と判断します。
報告№108-0227 報告№110-00695 | 分析№108-01664 分析№110-003246 | 110-003246 | 軸受は継続使用可能な状態にあると判断します。
報告№106-0025 報告№106-0192 | 分析№106-00118 分析№106-01116 | 106-01116 | 分析の結果、前回に比較して、計数汚染度はNAS級からNAS級以上にランク上昇していました。異常摩耗の早期発見パラメータであるフェログラフィーのIs値がの乗とやや高く、摩耗粒子形態観察で金属接触が厳しい場合に発生するシビア粒子、外部から混入した砂が多く観察され、フィルタ写真でも砂等の異物が多く見られたことから、汚染度が高い原因は、摩耗粒子と外部から混入した異物によるものと考えられました。一方、SOAPの結果でケイ素がppmと多く検出されました。これは、砂などが混入、或いは、油の添加剤の消泡剤に使用されることの多いシリコンが検出された可能性が考えられました。SOAPに加えてフェログラフィーの結果でも砂が比較的多く観察されていることから、SOAPで検出されているケイ素は砂の混入により検出されたものと考えられます。砂が混入している場合、軸受摺動面の摩耗進行が通常より桁違いに早いため、大至急濾過実施が必要と判断します。尚、を示す粘度、水分、全酸価、IR、RBOTの各データは概ね良好の範囲にあると思われますが、より正確に判断するため新油をご提供ください。
報告№109-09136 報告№111-00488 | 分析№109-001160 分析№111-002232 | 111-002232 | 潤滑油は継続使用可能な状態にあると判断します。本試料油は、機器停止中に採油されています。機器が停止している状態では、別紙油粒子の沈降の影響に示すように油槽内で撹拌がなくなり固形物が沈降します。今後の採油は、極力運転中もしくは停止直後の油槽中層部から実施されることを推奨します。計数汚染度、重量汚染度は共に良好でした。粘度、水分、酸価、IRの各データは良好でした。
報告№109-09136 | 分析№109-001160 | 112-003128 | 潤滑水はやや汚染されており、腐食摩耗が発生していました。潤滑水を交換するなどにより潤滑水を清浄にすることを推奨します。尚、電気伝導率は、電気の流れやすさを示す数値で、この値が大きいと金属が腐食しやすくなると考えることができます。今後は、腐食の程度との関係を確認しながら管理目安を検討することを推奨します。今後、腐食の影響が大きく、潤滑水の交換が頻繁に必要になった場合は、水溶性の防錆剤などによる交換周期の延伸化を検討する必要があると思われます。フェログラフィー摩耗粒子の形態で比較的多く観察された粒子は、腐食により発生したと思われる赤錆でした。これらの摩耗粒子が観察された場合、潤滑部で発生している摩耗形態は、腐食による腐食摩耗であることが分かります。今後、この赤錆が柔らかい樹脂軸受に埋め込まれ、ランナー側で摩耗が発生することが懸念されます。Iカップリング発光分光分析検出された金属元素は、SOAP/D-SOAPの結果表に示すように、鉄、カルシウム、ケイ素、ナトリウム、マグネシウムが検出されました。潤滑水の汚染状態前回同様に、計数汚染度はNAS級からNAS級にランク上昇し、汚染されていました。．潤滑水の性能潤滑水の性能検査として水道水水質基準が適用できる項目は、有機物、塩化物イオン、アンモニウムイオン、pH、濁度、大腸菌群数で、このうち、アンモニムイオンが水道水水質基準を上回っていました。また、水質基準のない硫化物イオン、レジオネラ菌は、測定下限値を下回っており、含まれていないか、含まれていても極微量であることが確認されました。
報告№109-09094 報告№109-09094 | 分析№109-000914 分析№109-000914 | 109-000914_100127 | 分析評価者：佐々木義憲保有資格：ICMLMLAⅠ設備保全技能士級ISO-準拠機械状態監視診断技術者カテゴリーⅠ分析の結果、有機物・有機化合物で検出されたピークには新油と異なるピークが検出されました。油名が違うか、或いは、異種油が混入した可能性が考えられますので、油名、異種油混入の可能性を確認する必要があります。≪状態監視とパラメータ≫分析の目的および各分析のパラメータは以下の通りです。特性低下目的：油の分析結果から、や劣化傾向ならびに添加剤の消耗程度、残存寿命などを確認する。粘度JISK全酸価JISK赤外線吸収スペクトルJISK酸化安定度試験JISK汚染目的：油の分析結果から、砂塵あるいは水・異種油などによるや、異物混入の有無を確認する。水分JISK計数汚染度JISB重量汚染度JISB光学顕微鏡観察摩耗目的：油中の摩耗粒子を分析する事により、回転・摺動部の潤滑状態、摩耗劣化の程度、余寿命などを解析する。摩耗診断電子顕微鏡観察JISKX線マイクロアナリシス油中金属濃度）JISK≪分析結果≫特性低下粘度：良好粘度値mm/sの新油値mm/sに対する変化率は+.％であり、当社推奨の管理限界値±％以内に留まっています。全酸価：良好全酸価.mgKOH/gは新油値の.mgKOH/gに比較し高くはあるものの、有機物・有機化合物試験の結果で油劣化の兆候を示すカルボン酸の吸収が見られないことから問題は無いと判断します。赤外線吸収スペクトル：良好酸化安定度試験：良好酸化安定度試験の結果、数値minは当社推奨の管理限界値min以内に留まっており、現時点での使用は可能と判断します。汚染水分：良好水分値ppmは当社推奨の管理限界値以内に留まっています。計数汚染度：今回は実施していません。重量汚染度：今回は実施していません。光学顕微鏡観察：今回は実施していません。摩耗摩耗診断電子顕微鏡観察・X線マイクロアナリシス：今回は実施していません。油中金属濃度：今回は実施していません。
報告№109-09272 報告№109-09272 | 分析№109-002003 分析№109-002003 | 109-002003 | 分析の結果、摩耗の安定が確認され、潤滑状態は正常と判断します。これらのことは、前回に比較して、計数汚染度はランク減少し、SOAP／D-SOAPの鉄、錫、銅濃度に変化がないこと異常摩耗の早期発見パラメータであるフェログラフィーのIs値がのマイナス乗と良好の範囲にあること以上のことから判断しています。は良好と判断します。計数汚染度は良好と判断します。計数汚染度はNAS級と当社推奨の管理限界値のNAS級以内にあり、良好と判断します。重量汚染度は良好と判断します。重量汚染度は.mg/mlと当社推奨の管理限界値のmg/ml以内にあり、良好と判断します。機器の潤滑状態機器の潤滑状態は正常と判断します。SOAPの結果は良好です。SOAPの結果、油の添加剤成分であるリンが検出されています。摩耗により発生する鉄、錫、銅が検出されていないことから、良好と判断します。D－SOAPの結果は良好です。D－SOAPの結果、摩耗により発生する鉄、錫、銅が検出されていないことから、良好と判断します。フェログラフィーの結果は良好です。異常摩耗の早期発見パラメータであるフェログラフィーのIs値がのマイナス乗と良好の範囲にあることから、潤滑状態は正常と判断します。
報告№109-09024 報告№109-09024 | 分析№109-000401 分析№109-000401 | 109-000401 | 機器の潤滑状態および初期試験を実施し、前回データと照合した結果、油中粒子の減少が確認されています。油中の粒子濃度は、油膜破断による発生や、油槽内などでの沈降が均衡したところで一定、いわゆる平衡状態になりますが、このバランスが崩れると増加する場合と減少する場合とに分かれます。増加した場合は、発生と減少の均衡が崩れ、摩耗の発生や外部混入が始まったことを示し、またこれとは反対に、減少した場合は発生量が減少しているか、或いは、減少量が大きくなっていることを示し、特に減少は、汚染状態や潤滑状態が良好であることを示唆しています。本軸受では、油中の粒子が減少する要因となるフィルタ類は設置されていませんが、採油前まで濾過を実施したことから、油中の摩耗粒子が減少したのは、濾過の影響と考えられます。今後は、濾過終了からヶ月毎にあと回初期試験を実施し、汚染度および軸受の摩耗進行状況を確認されることを推奨します。これらのことは、前回に比較して、計数汚染度はランク減少し、SOAP／D-SOAPの鉄および錫濃度に変化がないこと異常摩耗の早期発見パラメータであるフェログラフィーのIs値がのマイナス乗と良好の範囲にあること以上のことから判断しています。潤滑油の基本特性潤滑油の基本特性は、良好の範囲にあることから、本試料油は継続使用可能と判断します。尚、RBOTが前回に比較し、min上昇しています。RBOTが上昇した理由は、更油、補給を実施した仮設タンクで他の軸受油と混合して濾過を実施した濾過機配管内や仮設タンクなどに油が残留していた以上のことが考えられます。お客様からの情報および採油状況によると、およびではなく、前回から今回までの間に濾過を実施したことから、の可能性が考えられます。今後は今回のRBOT値によりデータ管理を行います。
報告№109-09136 報告№111-00222 | 分析№109-001160 分析№111-001120 | 111-001120 | 仮定した減速機の使用期間が実際と一致していれば、減速機は継続使用可能な状態にあると判断します。但し、ギヤ歯面では摩耗の進行が継続すると考えられますので、以下の対策を推奨します。を示す各データが良好の範囲にあり、潤滑油は継続使用可能と判断します。対策定期的な分析凝着摩耗の進行を監視するため、定期的に分析を実施し、摩耗の進行状況を確認することを推奨します。次回分析時期は、回転数の範囲や稼動時間が不明であるため理論的に求めることは困難ですが、少なくとも油中粒子が十分に撹拌された状態で採油を行う必要があります。減速機出力側の平均回転数がrpm程度とすると、稼動時間が時間以上で摩耗の進行の有無を評価することが可能ですので、これを目安にご検討下さい。最適な採油方法本試料油は、機器停止中に給油口から採油されています。機器が停止している状態では、別紙油粒子の沈降の影響に示すように油槽内で撹拌がなくなり固形物が沈降するため、油中汚染度は低くなると推定されます。今後の採油は、極力運転中もしくは停止直後の油槽中層部から実施されることを推奨します。フェログラフィー異常摩耗の早期発見パラメータとして摩耗粒子を定量化して評価するフェログラフィーのIs値は、潤滑状態が厳しいの乗でした。摩耗粒子の形態で比較的多く観察された粒子は、潤滑状態が正常な場合に発生する摩耗粒子、金属潤滑部が局部的に油膜切れを起して発生するシビア粒子でした。これらの摩耗粒子が観察された場合、潤滑部で発生している摩耗形態は、正常なマイルド摩耗と潤滑状態がやや厳しい凝着摩耗であることが分かります。バックラッシご提供いただいた減速機に関する情報からハスバ歯車の組み合わせの段減速機構であることが分かりました。この歯車の構成から接触点は合計で箇所となります。累積稼働時間が不明であることから、図面記載の日付から使用したと仮定し、ギヤのバックラッシの増加量を求めました。その結果、バックラッシの増加量はヶ月間でμmと推定されました。バックラッシ増加分の上限値は、メーカにより差異はあるものの、当社の推奨するバックラッシは、一般に推奨されるμmを管理目安にしています。この値に比較して十分に小さい値です。Iカップリング発光分光分析供試のギヤ油を分析した結果、検出された金属元素は、SOAPの結果表に示すように、鉄、鉛、銅、ニッケル、錫、リン、亜鉛、カルシウム、バリウム、アルミニウム、ケイ素、ナトリウム、マグネシウムが検出されました。これらの検出された金属元素から発生箇所を推定すると鉄、鉛、銅、ニッケル、錫・ギヤ・軸受等リン・オイル添加剤亜鉛、カルシウム、バリウム、アルミニウム、ケイ素、ナトリウム、マグネシウム・外部混入異物であると思われます。このうち、機械部品が摩耗したと思われる元素はのグループです。計数汚染度は当社推奨の管理限界値を超えていました。D－SOAPで油の添加剤成分であるリンが検出され、フィルタ表面の異物観察で表面が茶褐色で金属片、鉄錆、砂等が観察されたことから、汚染度が高い要因は、摩耗とスラッジ、そして外部混入異物の影響と思われます。粘度、水分、全酸価、IRの各データは良好でした。
報告№103-8114 | 分析№103-03058 | 103-03058 | オーバーホール後に初期試験を実施した結果、初期のなじみ摩耗が発生していたと考えられます。今回のようになじみ過程でシビア粒子、球状粒子が観察された場合は、なじみ過程が正常に終了していない場合があり、異常摩耗に進展することも懸念しなければなりません。なじみ過程が正常な状態で終了した場合、シビア粒子、球状粒子は観察される事が少なく、従って、今回のなじみ過程では、局部的な金属接触がごく一部で発生したと考えられます。この接触が、既に正常な状態に推移しているか、或いは、進行しているのかを確認するためには、ヶ月毎に回目の初期試験を実施されることを推奨します。これらのことは、異常摩耗の早期発見パラメータであるフェログラフィーのIs値が、と良好の範囲にあるものの、摩耗粒子形態観察で、金属接触が厳しい場合に発生するシビア粒子、摩擦熱が高い場合に発生する球状粒子が多く観察されたこと以上のことから判断しました。
報告№109-09136 報告№111-00741 | 分析№109-001160 分析№111-003768 | 111-003768 | 潤滑油および軸受は継続使用可能な状態にあると判断します。但し、今後も摩耗の進行を傾向監視するため、以下の対策を推奨します。定期的な分析凝着摩耗の進行を監視するため、定期的に分析を実施し、分析データによる摩耗の進行状況を確認することを推奨します。フェログラフィー異常摩耗の早期発見パラメータとして摩耗粒子を定量化して評価するフェログラフィーのIs値は、潤滑状態が正常なでした。摩耗粒子の形態で比較的多く観察された粒子は、潤滑状態が正常な場合に発生する摩耗粒子金属潤滑部が局部的に油膜切れを起して発生するシビア粒子金属接触が厳しく、且つ、摩擦熱が高い場合に発生する球状粒子でした。これらの摩耗粒子が観察された場合、潤滑部で発生している摩耗形態は、正常なマイルド摩耗潤滑状態がやや厳しい凝着摩耗であることが分かります。観察された摩耗粒子の中でも球状粒子は、異常摩耗の兆候を示す形態のパラメータで、この摩耗粒子が発生する場合、潤滑状態に注意が必要です。球状粒子の発生原因は、一般に、溶接工事、溶接作業などによる溶接スパッタの混入電食による発生厳しい金属接触による摩耗が考えられます。球状粒子の発生原因が、の溶接スパッタの混入であれば、今後増加しないと思われますが、が考えられる場合は、原因を取り除かなければ球状粒子は増加すると考えられます。Iカップリング発光分光分析供試の潤滑油を分析した結果、検出された金属元素は、SOAPの結果表に示すように、鉄、カルシウム、バリウムでした。検出されたこれらの金属元素から発生箇所を推定すると鉄・軸受等バリウム・オイル添加剤カルシウム・外部混入異物であると思われます。このうち、機械部品が摩耗したと思われる元素はのグループです。計数汚染度、重量汚染度は共に良好でした。粘度、水分、全酸価、IR、RBOTの各データは良好でした。分析結果は良好と判断します。粘度粘度はmm/sと新油値mm/sに比較して、粘度変化率は-.％で、当社推奨の管理限界値である±％以内にあり、良好と判断します。水分はppmと当社推奨の管理限界値の以下であり、良好と判断します。全酸価全酸価は.mgKOH/gと新油値.mgKOH/gに比較して変化はなく、良好と判断します。IRIRの結果、油劣化の兆候を示すカルボン酸の吸収が確認されていないことから、良好と判断します。RBOTRBOTはminと当社推奨の管理限界値のmin以上であり、良好と判断します。は良好と判断します。計数汚染度計数汚染度はNAS級と当社推奨の管理限界値のNAS級以内であり、良好と判断します。重量汚染度は.mg/mlと当社推奨の管理限界値のmg/ml以内であり、良好と判断します。機器の潤滑状態摩耗粒子の形態観察の結果、潤滑状態が正常な場合に発生する摩耗粒子、金属潤滑部が局部的に油膜切れを起して発生するシビア粒子、金属接触が厳しく、且つ、摩擦熱が高い場合に発生する球状粒子が比較的多く観察されました。SOAPSOAPの結果、油の添加剤成分であるバリウムがppm検出されました。軸受の摩耗を示す錫が検出されていないことから、良好と判断します。D－SOAPD－SOAPの結果、鉄が、油の添加剤成分であるバリウムが、外部から混入したと思われるカルシウムが検出されました。軸受の摩耗を示す錫が検出されていないことから、良好と判断します。フェログラフィー異常摩耗の早期発見パラメータであるフェログラフィーのIs値がと良好の範囲にあるものの、摩耗粒子の形態観察の結果、潤滑状態が正常な場合に発生する摩耗粒子、金属潤滑部が局部的に油膜切れを起して発生するシビア粒子、金属接触が厳しく、且つ、摩擦熱が高い場合に発生する球状粒子が比較的多く観察されました。
報告№109-09607 報告№109-09607 | 分析№109-003730 分析№109-003730 | 109-003730 | 前回同様に、汚染度、潤滑状態は良好でした。潤滑油は継続使用可能な状態にあると判断します。本設備の油系統には濾過システムが設置されているため、発生した摩耗粒子は捕捉されていると思われます。そのため異常な摩耗状態が発生し、大型の摩耗粒子が発生したとしても濾過システムに捕捉され、見かけ上の汚染度は清浄となってしまうことから、診断結果を正常な潤滑状態にあると誤認してしまう可能性があります。濾過システムの影響による誤認を避けるため、全体油量と潤滑油ポンプ吐出量、そして油清浄機の濾過効率などをパラメータとして潤滑状態をより的確に評価する必要があります。そのため、濾過システム入口側からの採油に加えて、出口側からの採油を実施するとともに、濾過システムの構造、フィルタ精度、濾過システムの吐出量等の仕様が必要となりますので、これらの諸元をご提供下さい。特性低下特性低下に係るパラメータの分析結果は良好と判断します。粘度粘度はmm/sと新油値mm/sに対する粘度変化率は-％で、当社推奨の管理限界値である±％以内にあり、良好と判断します。全酸価添加タービン油については、当社では管理限界値を設定しておらず、新油分析値との比較及び他の分析項目の結果より全酸価の状態判断を行います。その結果、全酸価は.mgKOH/gと新油値.mgKOH/gに比較して高いものの、IRの結果で油劣化の兆候を示すカルボン酸の吸収が確認されていないことから、良好と判断します。有機物・有機化合物有機物・有機化合物は、IRチャートによる新油分析値との比較の結果、cm-付近に劣化の兆候を示すカルボン酸の吸収が確認されていないことから、良好と判断します。汚染に係るパラメータの分析結果は良好と判断します。水分は.ppmであり、新油値に比較して高い値でした。汚染粒子数はNAS級であり、当社推奨の管理限界値のNAS級以内であることから、良好と判断します。汚染度物重量は.mg/mlであり、当社推奨の管理限界値のmg/ml以内であることから、良好と判断します。摩耗運転中における潤滑状態は正常であったものと判断します。異常摩耗の早期発見パラメータであるフェログラフィーのIs値がのマイナス乗と当社基準値と比較して良好の範囲にあったことから、潤滑箇所の潤滑状態は正常と判断します。電子顕微鏡写真・X線マイクロアナライザー摩耗粒子診断で観察された粒子を電子顕微鏡写真・X線マイクロアナライザーで詳細に観察した結果、銅を含む粒子が観察されました。金属濃度SOAP法により金属濃度を測定した結果、クロム、錫、油の添加剤成分であるリンが検出されましたが、良好と判断します。金属濃度酸溶解法により金属濃度を測定した結果、油の添加剤成分であるリン、外部から混入したと思われるナトリウムが僅かに検出されましたが、良好と断します。
報告№113-00419 報告№113-00610 | 分析№113-001657 分析№113-002581 | 113-002581 | 、汚染状態、は全て正常の範囲にあり、潤滑油および対象設備は継続使用可能と判断します。異常摩耗の早期発見のパラメータであるIs値は、前回の-レベルから変化はなく正常です。また、異常摩耗の兆候を示す摩耗粒子が顕著に観察されなかったことから、は良好と判断します。計数汚染度、重量汚染度は、共に良好です。．粘度、水分、全酸価、IR、RBOTの各データは良好です。
報告№109-09209 報告№109-09209 | 分析№109-001583 分析№109-001608 | 109-001608 | 分析の結果、全てのデータが良好であることから、このグリースは継続使用可能と判断します。特性低下全ての項目が良好の範囲にあったことから、特性低下は認められず良好と判断します。ちょう度は良好と判断します。ちょう度はと当社推奨の管理限界値であるから以内にあり、良好と判断します。滴点は良好と判断します。滴点は以上と新グリース値以上に比較して変化はなく、良好と判断します。全酸価は良好と判断します。全酸価はmgKOH/gと新グリース値.mgKOH/gに比較してやや高くなっていたものの、今回の分析結果には劣化の兆候として現れる有機物・有機化合物が確認されていないことから、基油は良好と判断します。基油は良好と判断します。酸化劣化の兆候のパラメータである有機物・有機化合物は、今回の分析結果で確認されなかったことから、基油には劣化兆候はなく良好と判断します。
報告№105-0248 | 分析№105-01650 | 105-01650 | 粘度が.mm/sと新油のmm/sに比較して、粘度変化率は+％で、やや不良領域にありました。現在、ISOVGからISOVGに移行しているため異常ではなく、本試料油は継続使用可能と判断します。
|  | 113-000032 | 潤滑油は粘度の低下が確認されたため、以下の対策を推奨します。軸受は継続使用可能な状態にあると判断します。更油粘度低下が確認されており、油膜切れなどによる摩耗の発生が懸念されます。これらの予防処置として更油を推奨します。異種油の混入および油名の確認SOAPの分析結果で、新油と一致しないデータが確認されたことから、異種油の混入または油名が違っている可能性があります。油は設備の条件にあった適正な性能のものを使用することが重要であるため、異種油の混入の有無、油名を再確認することを推奨します。はフェログラフィーおよびSOAPの結果から総合的に判断した結果、正常な状態にあると考えられます。フェログラフィー【定量分析：Is値】Is値は異常摩耗の早期発見パラメータのつで、摩耗粒子を定量化するために用います。今回のIs値はのマイナス乗と低い値でした。フェログラフィー【定性分析：摩耗粒子および摩耗形態観察】分析結果から観察された全ての粒子量は少でした。Iカップリング発光分光分析【SOAP】検出された金属元素から発生箇所を推定すると、以下の通りでした。鉄、ニッケル、錫・エンジン部品リン、亜鉛、カルシウム、マグネシウム・添加剤バリウム、ナトリウム、モリブデン・外部混入異物尚、バリウムが比較的高い値でした。使用油であるガデニアオイルには、これらの成分が含まれていないことから、検出された要因は、添加剤の投与、異種油の混入、油名が間違っている可能性が考えられます。水分、塩基価、IR酸化度の各データは良好でした。粘度粘度は、mm/sと新油値のmm/sに比較して粘度変化率が-％となっており、当社推奨の管理限界値である±％を超えていました。粘度が低下した場合、潤滑部で油膜切れが発生し、摩耗の進行に繋がることが懸念されます。ディーゼルエンジンオイルの粘度低下は、別紙エンジンオイルの粘度低下メカニズムを御覧下さい。
報告№105-0114 | 分析№105-00757 | 105-00757 | 濾過前の試料油を分析した結果、摩耗粒子形態観察で摩擦熱が高い場合に発生する球状粒子が多く観察されました。球状粒子は、異常の兆候を示す形態のパラメータで、この摩耗粒子が発生する場合、潤滑状態に注意が必要です。球状粒子の発生原因は、一般に、溶接工事、溶接作業などによる溶接スパッタの混入、電食による発生、厳しい金属接触による摩耗、が考えられます。球状粒子の発生原因が、の溶接スパッタの混入であれば、今後増加しないと思われますが、が考えられる場合は、原因を取り除かなければ球状粒子は増加すると考えられます。尚、今回観察された球状粒子は、採油前に油槽から仮設タンクに油を移送し、その後、採油・濾過を実施しているため、仮設タンク内に残留していたものを採取した可能性も考えられます。これらの障害発生に対する弊害を勘案の上、予防処置としてヶ月以内に再度分析を実施し、この球状粒子の増加の有無を確認されることと、仮設タンクに油を移送する場合は、可能であれば仮設タンク内を清掃することを推奨します。尚、念のため、主機の起動時、停止時の温度チャートから軸受温度に微妙な変化がないかを確認されることを推奨します。
報告№107-0366 報告№110-00383 | 分析№107-01900 分析№110-001742 | 110-001742 | 濾過前の試料油を分析した結果、前回に比較して重量汚染度が.mg/mlから.mg/mlに増加し、やや不良領域にありました。摩耗粒子の形態観察の結果、局部的に高圧・高温となる場合に発生するフリクションポリマが比較的多く観察されました。D－SOAPの結果、前回同様に油の添加剤成分であるバリウムが検出されました。フィルタ表面の異物観察で表面が薄茶色になっていました。D－SOAPで油の添加剤成分であるバリウムが検出され、フリクションポリマが比較的多く観察されたことから、汚染度が高い要因は、油の添加剤成分の析出および劣化により発生したスラッジと考えられます。このスラッジは、粘着性があることからバルブ類の動作障害を発生することが懸念されます。これらの障害発生に対する弊害を勘案の上、当社製清浄分散剤TS－の投与と濾過を推奨します。
報告№109-09136 報告№112-00392 | 分析№109-001160 分析№112-001612 | 112-001612 | 潤滑油および軸受は継続使用可能な状態にあると判断します。但し、保持器の摩耗が確認されており、今後も摩耗の進行を傾向監視するため、以下の対策を推奨します。定期的な分析保持器の摩耗の進行を監視するため、定期的に分析を実施し、分析データによる摩耗の進行状況を確認することを推奨します。濾過油中の汚染度が高いことから、摩耗粒子や異物等が軸受軌道面に噛み込むことによる摩耗の進行が懸念されるため、濾過を推奨します。はフェログラフィーおよびSOAP／D-SOAPの結果から総合的に判断した結果、やや厳しい状態にあると考えられます。フェログラフィー【定量分析：Is値】Is値は異常摩耗の早期発見パラメータのつで、摩耗粒子を定量化するために用います。前回に比較してIs値はの乗からの乗に低下しているものの、やや高い値でした。フェログラフィー【定性分析：摩耗粒子および摩耗形態観察】分析結果から比較的多く観察された粒子は、以下の通りでした。正常な摩耗粒子・潤滑状態が正常なマイルド摩耗により発生。銅系シビア粒子・潤滑状態がやや厳しい凝着摩耗により発生。金属潤滑部が局部的に油膜切れを起していると考えられます。観察された摩耗粒子の中でも銅系シビア粒子は、注意が必要です。銅を使用した箇所は、転がり軸受の保持器であると推定されます。今後、保持器の摩耗が進行することで転動体とのギャップが大きくなると共に振動が増大し、摩耗の進行につながることが懸念されます。Iカップリング発光分光分析【SOAP／D-SOAP】検出された金属元素から発生箇所を推定すると、以下の通りでした。鉄、銅、錫、亜鉛・軸受等リン・添加剤カルシウム、ナトリウム・外部混入異物計数汚染度は、前回同様にNAS級と当社推奨の管理限界値に到達していました。フィルタ表面の異物観察で表面が茶褐色で、銅合金、鉄錆、砂等が観察されたことから、汚染度が高い要因は、摩耗とスラッジ、そして外部混入異物の影響と思われます。前回同様に粘度、水分、酸価、IRの各データは良好でした。
報告№109-09136 報告№110-00270 | 分析№109-001160 分析№110-001058 | 110-001058 | は、油の粘度、油中のスラッジの発生量を判断パラメータに、粘度、全酸価、IR、RBOTで評価します。分析の結果、油の粘性を示す粘度は、新油値の.mm/sに比較して粘度変化率が-％のmm/sとほぼ変化はなく、また油中のスラッジの発生量を示す全酸価は、新油値の.mgKOH/gに比較して大きな変化のない.mgKOH/gと劣化は確認されなかった。但し、IRの結果、酸化防止剤の減少が確認され、酸化防止剤の残存量を示すRBOTは、新油値のminからmin減少し、minとなっていました。この減少傾向のまま継続使用した場合は、別紙図RBOTの減少傾向に示すように年月には限界値に到達すると推定されます。潤滑油の劣化が進行し、余寿命が少なくなり始めていることから、早目に更油することが必要と判断します。RBOT値がminを切り、酸化防止剤が減少しています。継続使用している場合、次回定検前に当社推奨の管理限界値に到達する可能性があります。更油を推奨します。
報告№102-4016 | 分析№102-00671 更に、機器の潤滑状態を確認するために実施したＳＯＡＰ／Ｄ－ＳＯＡＰ、フェログラフィーの結果、前回の「抜き始めに比較して、Ｄ－ＳＯＡＰの鉄濃度が0.5ppmから0.3ppmに減少し、摩耗の過酷度を示すＩｓ値が、いずれも１０の２乗と変化がないことから、摩耗は安定しているものと判断します。 | 102-00671 | 本試験は、冷却塔減速機の油の劣化状況、汚染状況、ギヤや軸受の潤滑状態の確認を行うことを目的としました。結論分析の結果、全てのデータが良好であることから、機器の潤滑状態は良好でありまた、この油は継続使用可能と判断します。考察分析の結果、油の劣化状況を確認するためにの各データは全て当社推奨の管理基準値内にあり、良好と判断します。次に、油の汚染状況を確認するため実施した計数汚染度、重量汚染度の結果、各データが当社推奨の管理基準値内にあり、良好と判断します。
報告№109-09050 報告№109-09050 | 分析№109-000505 分析№109-000505 | 109-000505 | 分析の結果、摩耗粒子診断で異常摩耗の早期発見パラメータであるIs値がの乗とやや高く、潤滑状態はやや厳しい状態にあることが分かりました。やや厳しい潤滑状態は、外部から混入したと思われる砂等の異物が油膜に入り込み異物の角による切削作用で発生した切削摩耗と金属接触が厳しい場合に発生する凝着摩耗が混在していることからも分かります。切削摩耗は、異物が混入していない状態より摩耗速度が速いため、今後の潤滑状態の変化には注意が必要ですが、今回の採油で潤滑油は全量入れ替わっており、切削摩耗発生の原因となる外部混入異物は排除され、摩耗の進行が終息すると思われます。但し、更油だけでは異物を完全に排除できない可能性もありますので、念のため運転再開後時間以上経過した後に再分析を実施し、潤滑状態を確認するとともにその結果を初期データにすることを推奨します。特性低下全ての項目が良好の範囲にあったことから、特性低下は認められず良好と判断します。粘度は良好と判断します。粘度はmm/sと新油値mm/sに比較して、粘度変化率は+％で、当社推奨の管理限界値である±％以内にあり、良好と判断します。全酸価は良好と判断します。全酸価は.mgKOH/gと新油値.mgKOH/g以下であることから、良好と判断します。酸化安定度の結果、良好と判断します。酸化安定度はminと当社推奨の管理限界値のmin以上であり、良好と判断します。汚染は良好と判断します。水分は良好と判断します。水分は.ppmと当社推奨の管理限界値の以下であり、良好と判断します。摩耗摩耗形態は切削摩耗と凝着摩耗が混在していることが分かりました。摩耗形態は切削摩耗と凝着摩耗が混在していることが分かりました。異常摩耗の早期発見パラメータであるIs値がの乗とやや高く、油中の摩耗粒子は、異物の噛み込みにより発生する切削粒子、金属接触が厳しい場合に発生するシビア粒子、外部から混入したと思われる砂等がやや多く観察されました。このことから、潤滑部で発生している摩耗形態は切削摩耗と凝着摩耗の混在であることが分かりました。
報告№108-0255 報告№108-0255 | 分析№108-01858 分析№108-01858 | 108-01858 | 本試料は、潤滑油の分析結果から継続使用が可能であると判断できました。これは、ギヤ歯面及び転がり軸受軌道面等で発生している摩耗が、マイルド摩耗と呼ばれる正常な摩耗であることが確認されたことによります。マイルド摩耗は、機械が正常な摩耗をしている場合に発生するもので、金属がマイルドに擦られることにより金属表面に摩耗が極めて少ない特殊な表面層が形成され、摩擦表面は平滑な状態となるもので、この状態が安定である限り摩耗状態は正常であり発生する摩耗粒子は少ないことが分かっています。但し、前回同様に摩耗粒子の形態観察でフレッティングにより発生したμm未満の赤錆が多く観察され、SOAPの鉄濃度が増加傾向にあることから、フレッティングによる摩耗が進行していることが判りました。転がり軸受でフレッティングが発生する箇所は、軸と内輪内面軸受箱と外輪外面軌道輪と転動体の箇所が考えられました。今後、フレッティングにより発生した赤錆がギヤ歯面および転がり軸受軌道面に噛み込み、ギヤ歯面の場合、切削摩耗や疲労摩耗に進展することが懸念されます。また、転がり軸受の場合、噛み込み傷が基点となって転がり軸受の寿命の指標となるフレーキングへの進展が懸念されるため、理論的計算の結果、今回の採油から時間以上経過していれば進行状態の確認が出来ますので、この経過時間を参考に次回採油時期を検討されることを推奨します。尚、トライボ診断では、バックラッシの増加量を分析結果から計算できますので、構造が確認できる図面、ギヤの形式、歯形、モジュール、歯数、回転数、増速比、歯幅をお知らせ下さい。計算結果をご報告いたします。計数汚染度は良好と判断します。計数汚染度は良好と判断します。計数汚染度はNAS級と当社推奨の管理限界値のNAS級以内にあり、良好と判断します。重量汚染度はmg/mlでした。重量汚染度はmg/mlでした。機器の潤滑状態摩耗粒子の形態観察でフレッティングにより発生したμm未満の赤錆が多く観察されました。SOAPの結果、鉄が検出されました。SOAPの結果、摩耗により発生する鉄、油の添加剤成分であるリンが検出されました。D－SOAPの結果、鉄が検出されました。D－SOAPの結果、摩耗により発生する鉄、油の添加剤成分であるリンが検出されました。フェログラフィーの結果、フレッティングにより発生する赤錆が多く観察されました。異常摩耗の早期発見パラメータであるフェログラフィーのIs値がの乗とやや高く、摩耗粒子の形態観察の結果、μm未満の鉄系摩耗粒子、フレッティングにより発生する赤錆が多く観察されました。
報告№107-4530 報告№107-6025 | 分析№107-01164 分析№107-01832 | 107-01832 | 今回の採油は、機器停止中に点検窓から実施しているため、油循環中に採油した場合に比較し、油中粒子の沈降の影響を受け、分析データが低濃度に出る可能性があります。今回の分析は以上のことを踏まえて結果を検討しました。分析の結果、採油条件が適正であれば、本分析データから潤滑状態は正常であることが判断できます。しかし、今回は油中粒子の沈降を受けて分析データが低い値を示している場合も考えられます。上述しましたように、今回の採油は停止中の採油であるため、循環中の採油に比較してデータが低目に出る可能性があります。これは、運転中の採油であったなら今回データより高い値になることが考えられます。次回採油は、粒子の沈降の影響を極力抑え、油中粒子が均一な分散状態に近い状態で採油が実施できるように、主機運転中、または停止直後に採油を実施されることを推奨します。尚、を示す粘度、水分、全酸価、IR、RBOTの各データが良好の範囲にあり、この油は継続使用可能と判断します。
報告№109-09136 報告№113-00338 | 分析№109-001160 分析№113-001347 | 113-001347 | 分析の結果、潤滑油は油の劣化は確認されず、汚染度も良好な範囲にあることから、継続使用可能な状態にあると判断します。軸受分析の結果、顕微FT-IRの結果で樹脂軸受のPEEK材と一致する摩耗粒子が確認されず、ガスクロマトグラフィーの結果でPEEK材の主成分であるフェノールが非常に低濃度であることから、軸受は継続使用可能な状態にあると判断します。はフェログラフィーおよびSOAP／D-SOAPの結果から総合的に判断した結果、正常な状態にあると考えられます。フェログラフィー【定量分析：Is値】Is値は異常摩耗の早期発見パラメータのつで、摩耗程度を定量化するために用います。前回に比較してIs値はの乗から変化はなく、低い値でした。フェログラフィー【定性分析：摩耗粒子および摩耗形態観察】分析結果から観察された代表的な粒子は、以下の通りでした。鉄錆等・外部から混入したと考えられます。Iカップリング発光分光分析【SOAP／D-SOAP】検出された金属元素から発生箇所を推定すると、以下の通りでした。検出された金属元素 分類 鉄、鉛、銅、錫、亜鉛 軸受等 カルシウム、ナトリウム 外部混入異物 顕微FT-IR本スラスト軸受で使用されている軸受は、PEEK材を使用しています。PEEK材標準試料のIRスペクトルには、図～の赤線で表示した下記の特性吸収帯が見られます。～cm-～cm-これと同様に、軸受潤滑油中にある摩耗粒子についてIR分析を実施し、IRスペクトルパターンをPEEK材標準試料と比較して、PEEKの特性吸収帯の有無により同定します。本試料では、図～に示すようにPEEK材と一致する摩耗粒子は確認されませんでした。ガスクロマトグラフィーガスクロマトグラフィー分析の結果、PEEK材の主成分であるフェノール濃度は.ppmと非常に低い値でした。計数汚染度、重量汚染度は前回同様に良好でした。．粘度、水分、酸価、IRの各データは良好でした。
報告№108-0411 報告№110-00508 | 分析№108-02744 分析№110-002297 | 110-002297 | Iカップリング発光分光分析供試グリースをSOAP／D－SOAPで分析した結果、検出された金属元素は、鉄、銅、錫、リン、亜鉛、カルシウム、アルミニウム、ナトリウム、マグネシウムでした。これらの検出された金属元素から発生箇所を推定すると鉄、銅、錫、亜鉛・軸受等リン・グリース添加剤カルシウム、ナトリウム、アルミニウム、マグネシウム・増ちょう剤であると思われます。このうち、機械部品が摩耗したと思われる元素はのグループです。フェログラフィー観察された粒子の多くは、潤滑状態が正常なマイルド摩耗で発生する摩耗粒子でした。軸受は継続使用可能な状態にあると判断します。
報告№109-09094 報告№110-00147 | 分析№109-000906 分析№110-000562 | 110-000562 | は良好と判断します。尚、RBOTがminと新油値のminに比較してmin減少していました。このまま継続使用した場合、この減少傾向から限界値に到達するのは、別紙図RBOTの減少傾向に示すように年月と推定されました。残りの継続使用期間は、約年ヶ月であると予測されます。潤滑油は継続使用可能な状態にあると判断します。≪状態監視とパラメータ≫分析の目的および各分析のパラメータは以下の通りです。特性低下目的：油の分析結果から、や劣化傾向ならびに添加剤の消耗程度、残存寿命などを確認する。粘度JISK全酸価JISK赤外線吸収スペクトルJISK酸化安定度試験JISK汚染目的：油の分析結果から、砂塵あるいは水・異種油などによるや、異物混入の有無を確認する。水分JISK計数汚染度JISB重量汚染度JISB光学顕微鏡観察摩耗目的：油中の摩耗粒子を分析する事により、回転・摺動部の潤滑状態、摩耗劣化の程度、余寿命などを解析する。摩耗診断電子顕微鏡観察JISKX線マイクロアナリシス油中金属濃度）JISK≪分析結果≫特性低下粘度：良好粘度値mm/sの新油値mm/sに対する変化率は+.％であり、当社推奨の管理限界値±％以内に留まっています。全酸価：良好全酸価.mgKOH/gは新油値の.mgKOH/gに比較し高くはあるものの、有機物・有機化合物試験の結果で油劣化の兆候を示すカルボン酸の吸収が見られないことから問題は無いと判断します。赤外線吸収スペクトル：良好酸化安定度試験：良好酸化安定度試験の結果、数値minは当社推奨の管理限界値min以上に留まっており、現時点での使用は可能と判断します。汚染水分：良好水分値ppmは当社推奨の管理限界値以内に留まっています。計数汚染度：今回は実施していません。重量汚染度：今回は実施していません。光学顕微鏡観察：今回は実施していません。摩耗摩耗診断電子顕微鏡観察・X線マイクロアナリシス：今回は実施していません。油中金属濃度：今回は実施していません。
報告№104-0378 報告№105-0017 | 分析№104-02669 分析№105-00152 | 105-00152 | 本試験は、ウォームギヤに対して高負荷を加えたところ、時間でウォームギヤボックス内の潤滑油が黒化したため、トライボ診断により黒化原因を調査することを目的としました。分析の結果、ウォームホイールとウォームギヤの摺動面の油膜切れにより発生した摩耗粒子が多く観察されたことから、油が黒化した原因は、大量に発生した摩耗粒子によるものと考えられました。今回のような負荷条件を継続した場合、短時間でギヤの摩耗が進展しギヤの交換が必要な状況に至ると想像できます。これらのことは、計数汚染度がNAS級以上と汚染されていたこと異常摩耗の早期発見パラメータであるフェログラフィーのIs値がの乗と高く、摩耗粒子形態観察の結果、異物の噛み込み、金属表面の微小突起により発生した切削粒子、ギヤ歯面の疲労摩耗により発生した粒子、銅合金が観察されたことSOAP／D－SOAPの結果、鉄、銅が多く検出されたこと以上のことから判断しました。
報告№104-0298 | 分析№104-02213 | 104-02213 | 濾過前の試料油を分析した結果、摩耗粒子形態観察で、金属接触が厳しい場合に発生するシビア粒子が観察されました。計数汚染度が前回と同じくNAS級とやや不良領域にありました。サーボシリンダ内壁では厳しい金属接触が発生していると考えられました。今後、このまま摩耗が進行した場合、汚染度が上昇し、バルブ類の動作障害が発生することが懸念されます。これらの障害発生に対する弊害を勘案の上、早急に濾過を実施されることを推奨します。尚、RBOTが前回に比較し、min上昇したのは、新油の補充等の影響が考えられます。今後は、今回のRBOT値によりデータ管理を行います。又、SOAPの結果、FBKタービンに含まれていないバリウムが前回同様に検出されています。これは油名が違っているか、異種油が混入した可能性があります。スラッジの発生や異常な摩耗の進行は発生しておらず現在のところ問題にはなっておりませんが、今後、油の余寿命や劣化などを検討する段階で影響がでる場合がありますので、正確な油名を把握されることを推奨します。
報告№108-0250 報告№108-0250 | 分析№108-01812 分析№108-01812 | 108-01812 | 、汚染度、軸受の潤滑状態を確認する。今回の採油は、対象設備の停止中に排油口から実施しているため、油循環中に採油した場合に比較し、油中粒子の沈降の影響を受け、分析データが高濃度に出る可能性があります。今回の分析は以上のことを踏まえて結果を検討しました。【軸受の潤滑状態】分析の結果、異常摩耗の早期発見パラメータであるフェログラフィーのIs値がやや高いの乗となっていました。摩耗粒子の形態観察で異物の噛み込みにより発生する切削粒子、樹脂や砂がやや多く観察され、SOAPでケイ素、D－SOAPで鉄が検出されたことから、汚染度が高い要因は、摩耗と外部から混入した異物によるものと考えられました。外部混入異物は、今回の採油が対象設備の停止中に排油口から採油を実施しているため、排油口配管内部に残留していた汚染物が検出された可能性が高いと思われますが、同時に観察された摩耗粒子は少なく、本軸受は継続使用可能と判断します。【ケイ素の検出】ケイ素がppmとやや多く検出されました。一般に、潤滑油中からケイ素が検出された場合の原因として、油の消泡剤として使用されるシリコン系の添加剤が検出されるフェログラフィーおよびフィルタ表面の異物観察で砂が多く観察され、これが検出されるシリコングリースをシール部に塗布している場合、このシリコングリースが潤滑油に混入して検出されるなどが挙げられますが、今回の原因は、フィルタ表面の異物観察で砂が多く観察されたことから、の可能性が考えられました。およびについては、分析結果では確認することが出来ませんので、原因を絞込むため、消泡剤の投与をしていないか、また、シリコングリースを使用している箇所があるかについてご確認下さい。【】を示す粘度、水分、全酸価、IRの各データは良好の範囲にあることから、この油は継続使用可能と判断します。【採油について】上述しましたように、今回の採油は停止中の採油であるため、運転中の採油に比較して汚染度は高目に出ている可能性があります。採油は、粒子の沈降の影響を少なくすることが重要であり、そのため油中粒子が均一な分散状態で実施されることを併せて推奨します。
報告№108-0008 報告№108-6500 | 分析№108-00042 分析№108-00024 | 108-00024 | 精点Aを実施した結果、摩耗は安定し、潤滑油も継続使用可能と判断します。これらのことは、前回に比較して、計数汚染度は等級に変化はなく、SOAP／D－SOAPの鉄および錫濃度に変化がないこと異常摩耗の早期発見パラメータであるフェログラフィーのIs値がのマイナス乗と良好の範囲にあることを示す粘度、水分、全酸価、IR、RBOTの各データが良好の範囲にあること以上のことから判断しました。
報告№109-09136 報告№113-00463 | 分析№109-001160 分析№113-001896 | 113-001896_date140218 | 減速機は継続使用可能な状態にあると判断します。但し、将来的な摩耗進行の有無を確認するためにも傾向監視を継続することが有効です。また、潤滑油中の汚染度が高く、今後、油中夾雑物の摺動面への噛み込みによる摩耗の進行が懸念されます。さらに、SOAP-Tで新油と一致しないデータが確認されました。更油油中の汚染度が高いことから、摩耗粒子や異物等がギヤ歯面や軸受軌道面等に噛み込むことによる摩耗の進行が懸念されるため、更油を推奨します。更油をする際には、油槽内を清掃し、更油する新油もNAS級程度の清浄な潤滑油を更油することを推奨します。異種油の混入および油名の確認分析データから新油と一致しないデータが確認されたことから、異種油の混入または油名が違っている可能性があります。油は設備の条件にあった適正な性能のものを使用することが重要であるため、異種油の混入の有無、油名を再確認することを推奨します。定期的な分析今後懸念される摩耗の進行を監視するため、定期的に分析を実施することを推奨します。診断結果は良好と判断します。粘度前回に比較して今回の粘度は、mm/sからmm/sに低下していました。新油値mm/sに比較して、粘度変化率は+％で、当社推奨の管理限界値である±％以内であり、良好と判断します。水分前回に比較して今回の水分は、ppmからppmに若干増加しているものの、当社推奨の管理限界値の以下であり、良好と判断します。酸価・IR潤滑油の酸化劣化は、酸価およびIRの結果から総合的に判断します。前回に比較して今回の酸価は、.mgKOH/gから.mgKOH/gに上昇しているものの、新油値.mgKOH/g以下であり、IRの結果で酸化劣化の兆候を示すカルボン酸の吸収が確認されていないことから、良好と判断します。計数汚染度は当社推奨の管理限界値を超えていました。フィルタ表面の異物観察で金属片、鉄錆、砂等が観察されたことから、汚染度が高い要因は、摩耗と外部混入異物の影響と思われます。計数汚染度前回同様、今回の計数汚染度は、NAS級を上回っており、当社推奨の管理限界値NAS級を超えていました。重量汚染度前回に比較して今回の重量汚染度は、mg/mlからmg/mlに増加していました。光学顕微鏡写真重量汚染度で濾過したフィルタ表面上の夾雑物を光学顕微鏡で観察した結果、金属片、鉄錆、砂等が観察されました。総合的に判断した結果、は許容範囲内にあり、機器は継続使用可能と判定しますが、摺動部の摩耗が認められたため、定期的に潤滑油分析を実施し、摩耗推移を監視することが有用と考えます。フェログラフィー【異常摩耗指数：Is値】Is値は異常摩耗の早期発見パラメータのつで、摩耗程度を定量化するために用います。今回のIs値は-.×と、低い値であり、前回に比較してIs値の上昇傾向が確認されませんでした。フェログラフィー【定性分析：摩耗粒子の形態観察】観察された代表的な粒子は、以下の通りでした。正常な摩耗粒子・潤滑状態が正常なマイルド摩耗により発生。シビア粒子・潤滑状態がやや厳しい凝着摩耗により発生。金属潤滑部が局部的に油膜切れを起していると考えられます。疲労摩耗粒子・繰返し応力を受けて発生。観察された摩耗粒子の中でもシビア粒子は、摩擦面が将来的に異常摩耗へ進展する可能性を示唆しているため、傾向監視が必要と思われます。詳細は、別紙傾向監視が必要な摩耗粒子をご覧ください。Iカップリング発光分光分析【SOAP-T】検出された金属元素と、想定される発生箇所は、以下の通りです。鉄、鉛、銅、クロム、アンチモン、錫、亜鉛・ギヤ、軸受等リン・添加剤カルシウム、アルミニウム、ケイ素、ナトリウム、マグネシウム、モリブデン・外部混入異物SOAP-Tの結果、使用油からモリブデンが高い値で検出されました。モリブデンは、添加剤成分として添加されていることがありますが、モービルギヤXリンの新油は、モリブデンを含んでいないことから、添加剤が投与されたか、異種油の混入、油名の誤り等が考えられます。
報告№108-5028 報告№108-5028 | 分析№108-00938 分析№108-00938 | 108-00938 | トライボ診断の結果、泡立ち試験を除く項目は良好でした。泡立ち試験の結果は、一般的には消泡性能が低くいと判断できる値の-ですが、新油値の-と同レベルにあったため、良好と判断します。一方、摩耗粒子の形態観察の結果、ギヤ歯面の摩耗で発生したと推定されるμmサイズの摩耗粒子が観察されました。ギヤボックスの油系統にはインラインフィルタとオフラインフィルタがあり、μmサイズ以上の粒子の大部分は捕捉されていると考えられます。それにもかかわらず、μmサイズのやや大型の摩耗粒子が確認されており、ギヤ歯面の潤滑状態は、やや厳しい状態であると考えられました。今後さらに摩耗が進行することが懸念されるため、定期的に分析を実施すると共に、フィルタのメンテナンスを検討されることを推奨します。尚、油中摩耗粒子は、インラインフィルタやオフラインフィルタに捕捉され、異常な摩耗状態が発生したとしても正常な潤滑状態にあると誤認してしまう可能性が考えられます。これを避けるため、今後の診断に当たっては、これまでの採油箇所に加え、インラインフィルタやオフラインフィルタの捕捉物も分析し、その結果から潤滑状態を評価することを併せて推奨します。フィルタ捕捉物の分析を実施する際には、フィルタ流量、フィルタ使用時間などの追加情報が必要です。是非ご提供下さい。泡立ち試験の結果、消泡性能が低いと判断できる値であるものの、新油と同レベルにありました。粘度は良好。粘度はmm/sと新油値.mm/sに比較して、粘度変化率は-.％で、当社推奨の管理限界値である±％以内にあり、良好と判断する。粘度はmm/sでした。粘度はmm/sでした。粘度指数はでした。粘度指数はでした。泡立ち試験は-でした。泡立ち試験は-と新油と同レベルにあり、消泡性能が新油と同レベルにあることが確認されました。水分は良好。水分はと当社推奨の管理限界値の以下であり、良好と判断します。全酸価は良好。全酸価は.mgKOH/gと新油値.mgKOH/gに比較して高いものの、IRの結果で、劣化の兆候が確認されなかったことから、良好と判断します。機器の潤滑状態摩耗粒子の形態観察の結果、ギヤ歯面の疲労摩耗で発生したと推定されるμmサイズの摩耗粒子が観察されました。μmサイズの疲労摩耗粒子が観察されました。異常摩耗の早期発見パラメータである潤滑状態指数がのマイナス乗と正常な範囲にあるものの、摩耗粒子の形態観察の結果、ギヤ歯面の疲労摩耗で発生したと推定されるμmサイズの摩耗粒子が観察されました。
報告№109-09501 報告№109-09501 | 分析№109-003046 分析№109-003046 | 109-003046 | 、汚染は良好と判断します。潤滑油は継続使用可能な状態にあると判断します。≪状態監視とパラメータ≫分析の目的および各分析のパラメータは以下の通りです。特性低下目的：油の分析結果から、や劣化傾向ならびに添加剤の消耗程度、残存寿命などを確認する。粘度JISK全酸価JISK赤外線吸収スペクトルJISK酸化安定度試験JISK汚染目的：油の分析結果から、砂塵あるいは水・異種油などによるや、異物混入の有無を確認する。水分JISK計数汚染度JISB重量汚染度JISB光学顕微鏡観察摩耗目的：油中の摩耗粒子を分析する事により、回転・摺動部の潤滑状態、摩耗劣化の程度、余寿命などを解析する。摩耗診断電子顕微鏡観察JISKX線マイクロアナリシス油中金属濃度）JISK≪分析結果≫特性低下粘度：良好粘度値mm/sの新油値mm/sに対する変化率は+.％であり、当社推奨の管理限界値±％以内に留まっています。全酸価：良好全酸価.mgKOH/gは新油値の.mgKOH/gに比較し高くはあるものの、有機物・有機化合物試験の結果で油劣化の兆候を示すカルボン酸の吸収が見られないことから問題は無いと判断します。赤外線吸収スペクトル：良好酸化安定度試験：良好酸化安定度試験の結果、数値minは当社推奨の管理限界値min以上に留まっており、現時点での使用は可能と判断します。汚染水分：良好水分値.ppmは当社推奨の管理限界値以内に留まっています。計数汚染度：今回は実施していません。重量汚染度：今回は実施していません。光学顕微鏡観察：今回は実施していません。摩耗摩耗診断電子顕微鏡観察・X線マイクロアナリシス：今回は実施していません。油中金属濃度：今回は実施していません。
報告№107-6555 報告№107-6555 | 分析№107-01863 分析№107-01863 | 107-01863 | トライボ診断の結果、泡立ち試験およびフェログラフィーを除く項目は良好でした。泡立ち試験の結果は、-でした。新油値-に比較して上昇しており、消泡性能が低下していることが確認されました。一方、摩耗粒子の形態観察の結果、ギヤ歯面の摩耗で発生したと推定される～μmサイズの摩耗粒子が観察されました。ギヤボックスの油系統にはフィルタがあり、μmサイズ以上の粒子の大部分は捕捉されていると考えられます。それにもかかわらず、～μmの摩耗粒子が確認されてたことから、ギヤ歯面ではやや厳しい潤滑状態が発生している可能性があると思われました。今回分析で観察されたような摩耗粒子が確認された場合、今後、歯面でさらに摩耗が進行することが懸念されるため、ヶ月以内に再度分析を実施し、摩耗の進行状況を確認することを推奨します。尚、フィルタの捕捉の影響による誤認を避けるため、今後の診断に当たっては、これまでの採油箇所に加え、フィルタの捕捉物も分析し、その結果から潤滑状態を評価することを推奨します。フィルタ捕捉物の分析を実施する際には、フィルタ流量、フィルタ使用時間、主機稼働時間などの追加情報が必要です。泡立ち試験の結果、新油値に比較して上昇していたことから、消泡性能が低下していることが確認されました。粘度は良好。粘度は.mm/sと新油値mm/sに比較して、粘度変化率は+.％で、当社推奨の管理限界値である±％以内にあり、良好と判断します。粘度はmm/sでした。粘度はmm/sでした。粘度指数はでした。粘度指数はでした。泡立ち試験は-でした。泡立ち試験は-と新油値に比較して上昇しており、消泡性能が低下していることが確認されました。水分は良好。水分はと当社推奨の管理限界値の以下であり、良好と判断します。全酸価は良好。全酸価は.mgKOH/gと新油値.mgKOH/gに比較して高いものの、IRの結果、油劣化の兆候が確認されなかったことから良好と判断します。機器の潤滑状態摩耗粒子の形態観察の結果、ギヤ歯面の疲労摩耗で発生したと推定される～μmサイズの摩耗粒子が観察されました。～μmサイズの摩耗粒子が観察されました。異常摩耗の早期発見パラメータである潤滑状態指数がの乗と良好な範囲にあるものの、摩耗粒子形態観察の結果、ギヤ歯面の摩耗で発生した～μmサイズの摩耗粒子が観察されました。
報告№109-09136 報告№110-00779 | 分析№109-001160 分析№110-003736 | 110-003736 | Iカップリング発光分光分析供試グリースを分析した結果、検出された金属元素は、SOAPの結果表に示すように、アンチモン、錫、リン、カルシウム、アルミニウム、ナトリウムでした。これらの検出された金属元素から発生箇所を推定するとアンチモン、錫・軸受等リン・グリース添加剤カルシウム、アルミニウム、ナトリウム・増ちょう剤であると思われます。このうち、機械部品が摩耗したと思われる元素はのグループです。フェログラフィー摩耗粒子の形態で比較的多く観察された粒子は、潤滑状態が正常な場合に発生する摩耗粒子でした。このような摩耗粒子が観察された場合には、潤滑部では正常なマイルド摩耗が発生していることが分かります。電子顕微鏡・X線マイクロアナリシスフェログラフィーで観察された摩耗粒子をSEM・XMAで観察した結果、鉄、クロム、マンガンを含む粒子が比較的多く、主にベアリングの摩耗が多く発生していることが確認されました。グリースの物理的性状IRの結果、油劣化の兆候を示すカルボン酸の吸収が確認されていないことから、良好と判断します。ベアリングの検査ベアリングの内輪シャフト側および外輪ハウジング側の傷とベアリングの回転状況を確認しました。内輪：傷なし外輪：変色あり回転：良好 外輪ハウジング側が変色した原因は、軸受外輪とハウジングのはめあいがやや大きく、フレッティングが発生し、僅かに発熱していた可能性がありますが、クリープの発生には至っていないものと思われます。軸受外輪の外周には、変色が確認されていますが、軸受軌道面の潤滑状態は正常であり、本軸受は継続使用可能な状態にあると判断します。
報告№108-0515 報告№108-0515 | 分析№108-03713 分析№108-03713 | 108-03713 | 機器の潤滑状態分析の結果、摩耗粒子の観察から本試料油中で発生している摩耗形態は、潤滑状態が正常なマイルド摩耗と、異物の切削作用で発生する切削摩耗が混在していたことが判りました。マイルド摩耗は、機械が正常な摩耗をしている場合に発生する、いわゆる正常摩耗です。この状態は、金属がマイルドに擦られることにより金属表面に摩耗が極めて少ない特殊な表面層が形成され、摩擦表面が平滑な状態となります。この状態が安定である限り摩耗状態は正常であり発生する摩耗粒子は少ないことが分かっています。今回観察された摩耗形態は、このマイルド摩耗が支配的であることから、現在のところ、シリンダおよびピストンリング、クランクメタル等は正常な摩耗の範囲にあり、継続使用は可能と判断します。カルシウムの析出D－SOAPで前回に比較してカルシウムがppmからppmに増加していました。カルシウムが検出された要因は、油の添加剤成分が析出したためと思われます。このカルシウムは、軸受メタルなどの摺動面の油膜に噛み込むサイズであることが多く、その影響でメタルなどの金属表面で切削摩耗が発生し、軸受寿命が短命化することがあります。カルシウムがこのように高濃度になるのは、一般にディーゼルエンジンの燃焼ガスや未燃焼ガスが、燃焼室から潤滑部に入り込んでいるため起きていると推定されます。この現象は、オイルリングやトップリングが正常であれば、発生しにくいものですが、オイルリングなどが摩耗していると、燃焼ガスや未燃焼ガスが燃焼室から潤滑油中に入り易くなると思われます。カルシウム濃度がこのように高い場合、軸受メタルは比較的短時間で摩耗する事を当社の研究で判明していますが、本機は、稼働率が不明であるため、メタル摩耗の進展速度を推し量ることは困難です。潤滑油はメタル摩耗の進展予防策として、μm以下のカルシウムを濾過できる精密な濾過機で潤滑油を濾過し、汚染度を改善することを推奨します。粘度の低下粘度が.mm/sと新油値のmm/sに比較して、粘度変化率は-％で、当社推奨の管理限界値である±％を超えていました。また、過去回のデータに比較して低下傾向を示していました。粘度低下の原因は、潤滑油中に混入した燃料油の影響などが考えられます。粘度が低下したままの運転は、軸受の油膜形成に影響が出たり、或いは、潤滑油槽内での異常燃焼の遠因となる事もありますので、必ず更油をされるよう推奨します。尚、機器の潤滑状態は良好な範囲にありますので、更油後は定期的に分析を実施し、機器の潤滑状態と粘度の変化に注意して管理されることを推奨します。
報告№109-09136 報告№111-00508 | 分析№109-001160 分析№111-002350 | 111-002350 | 潤滑油および軸受は継続使用可能な状態にあると判断します。但し、今後も摩耗の進行を傾向監視するため、以下の対策を推奨します。定期的な分析凝着摩耗の進行を監視するため、定期的に分析を実施し、摩耗の進行状況を確認することを推奨します。最適な採油方法本試料油は、機器停止中にドレンバルブから採油されています。機器が停止している状態では、別紙油粒子の沈降の影響に示すように油槽内で撹拌がなくなり固形物が沈降するため、油中汚染度は高くなると推定されます。今後の採油は、極力運転中もしくは停止直後の油槽中層部から実施されることを推奨します。フェログラフィー異常摩耗の早期発見パラメータとして摩耗粒子を定量化して評価するフェログラフィーのIs値は、潤滑状態が厳しいの乗でした。摩耗粒子の形態で比較的多く観察された粒子は、潤滑状態が正常な場合に発生する摩耗粒子金属潤滑部が局部的に油膜切れを起して発生するシビア粒子外部から混入したと思われる鉄錆、砂等でした。これらの摩耗粒子が観察された場合、潤滑部で発生している摩耗形態は、正常なマイルド摩耗であることが分かります。Iカップリング発光分光分析供試の潤滑油を分析した結果、検出された金属元素は、SOAPの結果表に示すように、鉄、銅、ニッケル、錫、リン、亜鉛、カルシウム、バリウム、アルミニウム、ケイ素、ナトリウム、ホウ素でした。検出されたこれらの金属元素から発生箇所を推定すると鉄、銅、ニッケル、錫・軸受等リン・オイル添加剤亜鉛、カルシウム、バリウム、アルミニウム、ケイ素、ナトリウム、ホウ素・外部混入異物であると思われます。このうち、機械部品が摩耗したと思われる元素はのグループです。計数汚染度は当社推奨の管理限界値を超えていました。フィルタ表面の異物観察で金属片、鉄錆、砂等が観察されたことから、汚染度が高い要因は、摩耗と外部混入異物の影響と思われます。粘度、水分、酸価、IRの各データは良好でした。
報告№109-09136 報告№110-00575 | 分析№109-001160 分析№110-002560 | 110-002560 | 前回に比較してSOAP／D－SOAPの結果で、鉄および錫濃度に変化はなく、異常摩耗の早期発見パラメータであるフェログラフィーのIs値がの乗と良好でした。前回に比較して計数汚染度はNAS級からNAS級にランク増加したものの、当社推奨の管理限界値内にあり、良好でした。前回同様にIR、RBOTの各データは良好でした。潤滑油および軸受は継続使用可能な状態にあると判断します。
報告№108-0227 報告№110-00226 | 分析№108-01664 分析№110-000857 | 110-000857 | ・摩耗状態摩耗状態は、潤滑油中に含まれる金属成分と濃度を調査し、その結果で評価します。金属元素と濃度の分析は、試料油を以上の高温で発光させ、その光を分光器で分光し、分光によって得られた光の強度と金属固有の波長とから元素を特定するIカップリング発光分光分析法を用います。今回の試料はタービン油でしたが、検出された金属元素は、SOAP／D－SOAPの結果表に示すように、鉄、錫、亜鉛、カルシウム、バリウム、アルミニウム、ナトリウムでした。これら検出された金属元素から発生箇所を推定すると、鉄、錫・軸受等の摩耗バリウム・オイル添加剤亜鉛、カルシウム、アルミニウム、ナトリウム・外部混入異物であると思われます。このうち、機械部品が摩耗したと思われる元素はのグループです。検出された金属の粒子は、粒子観察の結果から異物の噛み込みなどで発生する切削粒子、金属潤滑部が局部的に油膜切れを起して発生するシビア粒子、金属接触が厳しく、且つ、摩擦熱が高い場合に発生する球状粒子でした。これらのことから、潤滑部では異物による切削摩耗と油膜破断による凝着摩耗が混在していることが分かりました。切削摩耗は、摩耗形態の中でも比較的摩耗進行速度が速く注意が必要で、定期的なトライボ診断による状態監視が必要と考えます。また、切削摩耗の原因となる混入異物が残留している場合、この異物により切削摩耗が継続して発生する可能性があります。摩耗状態は、異常摩耗の早期発見パラメータであるIs値であらわされますが、この値は前回の．から×の乗と桁上昇し高い範囲にあることから、潤滑状態は厳しい状態にあると思われます。・球状粒子観察された摩耗粒子の中でも球状粒子は、異常摩耗の兆候を示す形態のパラメータで、この摩耗粒子が発生する場合、潤滑状態に注意が必要です。球状粒子の発生原因は、一般に、溶接工事、溶接作業などによる溶接スパッタの混入電食による発生厳しい金属接触による摩耗が考えられます。球状粒子の発生原因が、の溶接スパッタの混入であれば、今後増加しないと思われますが、、が考えられる場合は、原因を取り除かなければ球状粒子は増加すると考えられます。・汚染度前回に比較して計数汚染度はNAS級からNAS級にランク増加し、粒子分布を見ると～μmサイズの大型の粒子が多く、フィルタ表面の異物観察で金属片、鉄錆、砂等が観察されたことから、汚染度が増加した要因は、摩耗と外部混入異物の影響と思われます。・前回同様に粘度、水分、全酸価、IRの各データは良好でした。潤滑油および軸受は継続使用可能な状態にあるものの、以下の対策が必要です。対策今後、切削摩耗等の進行を監視するため、ヶ月以内に再度分析を実施し、摩耗の進行状況を確認することを推奨します。念のため、主機の起動時、停止時の温度チャートから軸受温度に微妙な変化がないかを確認することを併せて推奨します。は良好と判断します。粘度粘度はmm/sと新油値mm/sに比較して粘度変化率は-％で、当社推奨の管理限界値である±％以内にあり、良好と判断します。水分は.ppmと当社推奨の管理限界値の以下であり、良好と判断します。全酸価全酸価は.mgKOH/gと新油値.mgKOH/gに比較して変化はないことから、良好と判断します。IRIRの結果、油劣化の兆候を示すカルボン酸の吸収が確認されていないことから、良好と判断します。は良好と判断します。計数汚染度計数汚染度はNAS級と当社推奨の管理限界値のNAS級以内にあり、良好と判断します。重量汚染度は.mg/mlと当社推奨の管理限界値のmg/ml以内にあり、良好と判断します。機器の潤滑状態摩耗粒子の形態観察の結果、異物の噛み込みなどで発生する切削粒子、金属潤滑部が局部的に油膜切れを起して発生するシビア粒子、金属接触が厳しく、且つ、摩擦熱が高い場合に発生する球状粒子が比較的多く観察されました。SOAPSOAPは、試料油を以上の高温で発光させ、分光器で分光して得られた光の強度と金属固有の波長から油中の金属元素を定量するもので、金属濃度変化から添加剤の消耗や劣化を調べることができ、また前処理法の工夫によっては外部から混入した異物を確認したり、検出された金属の種類から摺動面の摩耗状態が確認できる定量分析に不可欠な分析法です。特に、水車発電機で使用される添加タービン油の場合、新油に添加されている添加剤濃度が使用中にどのように変化しているかがわかる以外に、検出された金属の種類から軸受や摺動部の摩耗の有無と摩耗量がわかるなど、潤滑診断には不可欠な分析法です。今回、試料油をSOAP法により分析した結果、油の添加剤成分として含まれているバリウムがppm検出されましたが、軸受材料に使用されている錫は検出されませんでした。D－SOAPD－SOAPは、前処理によって油中の粒子や異物などの固形物濃度を正確に定量できる方法です。今回、試料油をD－SOAP法により分析した結果、鉄が、軸受材料に使用されている錫が、そして油の添加剤成分として含まれているバリウムが、さらに外部から混入したと思われる亜鉛、カルシウムが共に、ナトリウムが検出されました。フェログラフィー異常摩耗の早期発見パラメータであるフェログラフィーのIs値が×の乗と高い範囲にあり、摩耗粒子の形態観察の結果、異物の噛み込みなどで発生する切削粒子、金属潤滑部が局部的に油膜切れを起して発生するシビア粒子、金属接触が厳しく、且つ、摩擦熱が高い場合に発生する球状粒子が比較的多く観察されました。
報告№109-09136 報告№114-00250 | 分析№109-001160 分析№114-000843 | 114-000843 | 軸受は継続使用可能な状態にあると判断します。但し、将来的な摩耗進行の有無を確認するためにも傾向監視を継続することが有効です。また、潤滑油の汚染度が高いことから、油中の摩耗粒子や異物等が潤滑部に噛み込むことにより発生する切削摩耗の進行が懸念されます。濾過または更油油中の汚染度が高いことから、摩耗粒子や異物等が潤滑部に噛み込むことによる摩耗の進行が懸念されるため、予防措置として、濾過または更油を推奨します。定期的な分析今後懸念される摩耗の進行を監視するため、定期的に分析を実施することを推奨します。異常摩耗の早期発見のパラメータであるIs値は、前回のレベルから-レベルに低下し、正常です。但し、銅を使用した箇所の摩耗が懸念されるため、定期的に潤滑油分析を実施し、摩耗推移を監視することが有用と考えます。銅を使用した箇所の摩耗銅がSOAPでppm、D-SOAPでppmと検出されたことから、銅を使用した箇所の摩耗が発生していると考えられます。銅は、転がり軸受の保持器で使用されている場合があります。保持器の摩耗が進行すると、転動体とのギャップが大きくなると共に振動が増大し、摩耗の進行につながることが懸念されます。計数汚染度は前回同様、NAS級を上回っており、当社推奨の管理限界値を超えていました。フィルタ表面の異物観察で、金属片、鉄錆、砂等が観察されたことから、汚染度が高い要因は、摩耗と外部混入異物の影響と思われます。
報告№109-09249 報告№111-00162 | 分析№109-001747 分析№111-000809 | 111-000809 | 潤滑油は継続使用可能な状態であり、また運転中における潤滑状態も正常であったものと判断します。本試料油は、油中粒子などの固形物は沈降して低濃度の部分を採油していると思われます。低濃度の部分を採油した場合、潤滑状態に異常が発生していても見落としてしまう可能性があります。今後の採油は、極力運転中もしくは停止直後の油槽中層部から実施されることを推奨します。本試料油は、分析結果の全ての分析項目の値が当社推奨の管理基準値を満たしており、新油分析値との比較結果も問題となる値はありませんでした。分析結果特性低下特性低下に係るパラメータの分析結果は良好と判断します。粘度粘度はmm/sと新油値mm/sに対する粘度変化率は-％で、当社推奨の管理限界値である±％以内にあり、良好と判断します。全酸価添加タービン油の全酸価は、油メーカによって初期値が違うため統一した管理基準を設定するのが困難であることから、当社では管理限界値を設定しておらず、新油分析値との比較及び他の分析項目の結果より全酸価の状態判断を行います。その結果、全酸価は.mgKOH/gと新油値.mgKOH/gに比較して若干高くなっていますが、IRチャートに示すように劣化の兆候として現れるカルボン酸などの有機物・有機化合物の発生が確認されていないことから、良好と判断します。酸化安定度酸化安定度はminであり、当社推奨の管理限界値のmin以上であることから良好と判断します。有機物・有機化合物有機物・有機化合物は、IRチャートによる新油分析値との比較の結果、cm-付近に劣化の兆候を示すカルボン酸の吸収が確認されていないことから、良好と判断します。色相はL.であり、新油値のL.に比較して大きな変化はないことから、良好と判断します。汚染に係るパラメータの分析結果は良好と判断します。水分は.ppmであり、当社推奨の管理限界値の以下であることから良好と判断します。汚染粒子数はNAS級であり、当社推奨の管理限界値のNAS級以内であることから良好と判断します。汚染度物重量は.mg/mlであり、当社推奨の管理限界値のmg/ml以内であることから良好と判断します。摩耗運転中における潤滑状態は正常であったものと判断します。異常摩耗の早期発見パラメータであるフェログラフィーのIs値がのマイナス乗と当社基準値と比較して良好の範囲にあったことから、潤滑箇所の潤滑状態は正常と判断します。金属濃度SOAP法により金属濃度を測定した結果、潤滑箇所で発生する金属接触によって検出される銅、外部から混入したと思われる亜鉛がppm、ケイ素がppm検出されましたが僅かであり良好と判断します。金属濃度酸溶解法により金属濃度を測定した結果、外部から混入したと思われるカルシウム、ナトリウムが検出されましたが僅かであり良好と判断します。
報告№104-0124 報告№104-0124 | 分析№104-00958 分析№104-00958 | 104-00958_ミルE減速機_チェック済み | 計数汚染度はNAS級と当社推奨の管理基準値内にあり良好でした。又、重量汚染度はmg/mlと比較的良好な値を示していました。機器の潤滑状態ミル減速機は継続使用可能な状態にありますが、ギヤ歯面に若干の摩耗の進行が確認されました。バックラッシ増加分は、バックラッシ上限から減速機組付け時の初期値を差し引いた値がバックラッシ増加の許容限界となります。当社がこれまで経験した石炭火力のミル減速機におけるバックラッシの許容範囲は、一般に、μm程度が上限値であり、また、初期のバックラッシは、約μm前後であることを経験しています。この例を参考に歯面の減肉に関し、トライボ診断から求めた限界稼働時間を検討しました。前述したように、今回のバックラッシ上限値をμmと仮定し、また、初期のバックラッシをμmとした場合、許容増加分はμmとなります。これを基に、今回得られた単位稼働時間あたりのバックラッシの増加分.×-μm／hから限界稼働時間を計算したところ、万時間使用可能となりました。ギヤ歯面の摩耗形態は、一般に疲労摩耗であり、図aのような挙動を示します。本サンプルのギヤ歯面の摩耗は、図aに示す安定期の中にあると考えられますので、ほとんど摩耗の進行はなく、そのため、限界稼働時間が長期間使用可能になったと思われました。疲労摩耗は、図aに示す劣化進行期を迎えると加速的に摩耗が進行します。トライボ診断で限界稼働時間を予測するには、定期的な分析により劣化進行期の入口を確認し、これを認識した時点で摩耗の進行速度を求める管理方法が望ましいと思われます。したがって、現段階で確認したい情報として、前回点検時に測定したバックラッシ設計上のバックラッシ許容範囲が必要です。今後は、これらの情報に加え、バックラッシ増加が限界許容値の分の程度になったことが確認されるまで、当面は年に度の周期で分析を実施し、バックラッシ増加が限界許容値の分の程度になったことが確認できた時点から、分析周期を～ヶ月周期に変更し、管理されることを推奨します。分解点検の必要性減速機の構造から、最も負荷が大きく、摩耗が進行しやすい箇所はスパイラルベベルギヤとスパイラルベベルピニオンと推定されますが、ここでバックラッシの増加分を下表aに示します。前述のバックラッシの上限値μmに比較して十分に小さく、このことから継続使用可能な状態にあり、分解点検の必要はないと判断します。EMBEDExcel.Sheet.ギヤ歯面の摩耗状況減速機の構造から、最も負荷が大きく、摩耗が進行しやすい箇所はスパイラルベベルギヤとスパイラルベベルピニオンと推定されます。このSBGとSBPが接触する歯面におけるピッチ線上の摩耗量を分析結果から定量的に評価しました。ここでは、ご提供いただいた第段ベベルギヤのモジュール、ピッチ円径、歯幅、歯数のSBG、SBPの各寸法を用い、噛み合い面の接触摩耗面積の分のと仮定して、この部分が摩耗した場合のバックラッシの増加分を分析結果から推定しました。 ・ 計算に用いた各パラメータは以下の通りです。 計算の結果、バックラッシの増加分は、下表bの通りでした。EMBEDExcel.Sheet.
|  | 113-001429 | 分析の結果、油の劣化進行は確認されなかったものの、水分は更油が必要な濃度を超えていました。対象設備は継続使用可能な状態にあると判断します。但し、今後の摩耗進行の有無を確認するためにも傾向監視を継続することが有効です。更油或いは部分更油による水分濃度の調整水分の影響により金属表面で腐食摩耗が発生し、発生した鉄錆等の粒子が潤滑部に噛み込み摩耗が進行することがありますので、更油或いは部分更油などにより相対的に水分濃度を低くするなどの方法を推奨します。定期的な分析今後懸念される凝着摩耗の進行を監視するため、定期的に分析を実施することを推奨します。はフェログラフィーおよびSOAP-Tの結果から総合的に判断した結果、継続使用は可能ですが、機器の機能を保持するためにも傾向管理が有用と考えます。フェログラフィー【定量分析：Is値】Is値は異常摩耗の早期発見パラメータのつで、摩耗粒子を定量化するために用います。Is値はの乗と、低い値でした。フェログラフィー【定性分析：摩耗粒子および摩耗形態観察】分析結果から比較的多く観察された粒子は、以下の通りでした。シビア粒子・潤滑状態がやや厳しい凝着摩耗により発生。金属潤滑部が局部的に油膜切れを起していると考えられます。観察された摩耗粒子の中でもシビア粒子は、将来的な摩耗の進行に繋がる可能性を示唆しているため、傾向監視が必要と思われます。シビア粒子は、凝着摩耗に分類されます。この摩耗粒子は、ギヤ歯面や軸受軌道面で凝着、破断を繰り返し、この過程で生じる移着粒子が成長して摩耗粒子となります。そのため、ギヤ歯面や軸受軌道面では局部的に油膜切れが発生していることを示しています。この状態が継続した場合、摩耗粒子のサイズは徐々に大型化していき、設備の損傷に至る場合がありますので、傾向監視が必要です。Iカップリング発光分光分析【SOAP-T】検出された金属元素から発生箇所を推定すると、以下の通りでした。鉄、鉛、銅、錫、亜鉛・ギヤ、軸受等リン・添加剤カルシウム、アルミニウム、ケイ素、ナトリウム・外部混入異物粘度粘度は、.mm/sと新油値の.mm/sに比較して粘度変化率が+.％となっており、当社推奨の管理限界値である±％以内であり、良好と判断します。水分はと当社推奨の管理限界値を僅かに超えていました。今後、水分の影響で金属表面に錆が発生し、その影響で摩耗が発生する懸念があります。酸価は.mgKOH/gと新油値.mgKOH/gに比較して大きな変化はなく、良好と判断します。潤滑油および設備の劣化比較と傾向はフェログラフィーおよびSOAP-Tの結果から総合的に判断した結果、前回同様に傾向管理が必要な状態にあると考えられます。フェログラフィー【定量分析：Is値】Is値は前回に比較しての乗から変化はなく、低い値でした。フェログラフィー【定性分析：摩耗粒子および摩耗形態観察】前回同様にシビア粒子が比較的多く観察されました。Iカップリング発光分光分析【SOAP-T】前回同様に鉄はと変化はありませんでした。粘度粘度は前回に比較して.mm/sから.mm/sに低下し、前回同様に当社推奨の管理限界値以内にありました。水分は前回に比較してからに増加し、当社推奨の管理限界値を僅かに超えていました。酸価は前回に比較して.mgKOH/gから.mgKOH/gに僅かに上昇していました。
報告№109-09136 | 分析№109-001160 | 114-001094 | 分析の結果、水分がppmと当社推奨の管理限界値を大きく超えていました。対象設備は継続使用可能な状態にあると判断します。但し、摩耗粒子の形態観察で赤錆が比較的多く観察されたことから、油槽内では水分が高い影響で腐食する腐食摩耗が発生していると推定されます。今後、これらの赤錆がシリンダ摺動面やポンプ内部に噛み込み摩耗が進行することが懸念されるため、以下の対策を推奨します。更油或いは水分除去水分の影響により金属表面で腐食摩耗が発生していることから、発生した鉄錆等の粒子が潤滑部に噛み込み摩耗が進行することがありますので、更油或いは水分除去を推奨します。
報告№101-6228 | 分析№101-02856 | 101-02856 | 回目の初期試験を実施した結果、計数汚染度、フェログラフィーを除く項目は良好であった。計数汚染度はNAS級と良好な範囲にあるものの、前回NAS級からNAS級に増加していた。フェログラフィーの結果、摩擦熱が高い場合に発生する黒錆が見られることから、汚染度が上昇した要因は、この黒錆の発生によるものと考えられた。又、確認された数は少ないものの、μmサイズの切削粒子が確認された。前回分析から今回分析まで約ヶ月経過しているが、この間に増加傾向を示しているのは～μmのサイズの粒子と、数は少ないもののμm前後の切削粒子である事から低速で回転するような状況で発生していると考えられるが、揚水発電機は起動時および停止時にはオイルリフターが作動し、一定の油膜を作る構造を有しているので、起動時・停止時以外の要因で発生していることも考えられる。～μmサイズの摩耗粒子が、高温で発生する黒色スラッジであることと、わずかではあるが切削粒子が見られていることをあわせて検討すると、高荷重を受ける、例えば、主軸とガイドメタルの摺動面などが考えられた。黒色スラッジの増加は高温摺動部があることを示しているため、注意が必要で、今後、更に摩耗が進行することが懸念された。以上のことから、摩耗の進行状況を確認するため、ヶ月後に精点Bを実施され傾向を監視されることを推奨する。
報告№109-09136 報告№113-00339 | 分析№109-001160 分析№113-001349・1350 | 113-001349_1350 | 設備の健全度分析の結果、給油口から採取した試料油には約μmサイズのシビア摩耗粒子が観察されました。観察された摩耗粒子の形態と材質から、この摩耗粒子はサーボシリンダ内で発生したものと推定されます。また、油中金属分析の結果で銅系金属と推定される銅、亜鉛、錫が検出されましたが、これらの成分は、サーボシリンダのブッシュから発生している可能性が考えられました。油槽内に戻ったタービン油は、全体油量に比較して少油量であることから、いわゆる薄まってしまい全体の汚染度を上げるだけの状態にならないため、現時点では健全のように見えますが、分析の結果でブッシュ成分である銅系金属と鉄系のシビア摩耗粒子とが同時に観察されている場合は、異常摩耗に注意が必要です。当社では、鉄系と銅系の金属が同時に検出された場合、充水圧力により若干膨張した水車ケーシングが、元に戻ることで収縮するケーシングの微小弾性変形が起き、サーボシリンダとロッドの芯が若干ずれて摩耗することを経験しており、本試料でも同様の現象が発生している可能性が考えられます。フェログラフィーの形態観察で視野に個しか観察されていないシビア摩耗粒子は、サーボシリンダの構造上、全ての粒子が油槽に戻るものではないため、サーボシリンダの左右のいずれ側が摩耗しているのかは不明ですが、両方のサーボシリンダのドレン部箇所から採油して分析することで、いずれが摩耗しているかを高い精度で特定できます。そのため、停止のタイミングをみて、両方のシリンダから採油して分析し、分析結果を今後の保守計画に役立てることを推奨します。観察されたシビア粒子は、視野に個と少ないものの、これはサーボシリンダの構造上の問題であり、原因と推定されるサーボシリンダ内部の摩耗が収束するまでは今回と同様の現象が発生すると思われます。摩耗発生の原因を特定し再発防止対策に役立てるため、に示す対策を推奨します。逆支弁が動作不良になっている原因逆支弁が動作不良になっている原因は、以下のことが推定されました。シリンダ内壁およびブッシュ等で摩耗が発生した発生した摩耗粒子がバルブのスプール等に噛み込み動作障害が発生した定期的な分析両方のサーボシリンダのドレン部箇所から採油して分析することで、いずれが摩耗しているかを高い精度で特定できます。そのため、停止のタイミングをみて、両方のシリンダドレンから採油して分析し、分析結果を今後の保守計画に役立てることを推奨します。濾過機の入口と出口から採油精密な濾過機が常設されている場合は、濾過機の濾過効率を考慮した評価が必要であるため、濾過機の入口と出口の箇所から採油を実施することを推奨します。濾過機フィルタの定期交換圧油の汚染の影響は、摩耗を進行させるだけではなく、今回のようにバルブの動作障害等を引き起こすことも考えられます。バルブの制御部の摺動部分の隙間は非常に小さいことから、汚染度は常に清浄にしておくことが必要です。そのためには、常設の濾過機のフィルタ交換をこれまでよりも短周期で交換することを推奨します。分析結果は、フェログラフィーおよびSOAP-Tの結果から総合的に判断した結果、継続使用は可能ですが、今後の機器の機能を確認するためにも傾向管理が有用と考えます。フェログラフィー【定量分析：Is値】Is値は異常摩耗の早期発見パラメータのつで、摩耗程度を定量化するために用います。今回のIs値は下部ドレンがの乗、給油口がの乗と共に高い値でした。フェログラフィー【定性分析：摩耗粒子および摩耗形態観察】分析結果から観察された代表的な粒子は、以下の通りでした。正常な摩耗粒子・潤滑状態が正常なマイルド摩耗により発生。シビア粒子・潤滑状態がやや厳しい凝着摩耗により発生。金属潤滑部が局部的に油膜切れを起していると考えられます。黒錆・潤滑状態がやや厳しい凝着摩耗により発生。金属接触が厳しく、且つ、高い摩擦熱が発生していると考えられます。銅系シビア粒子・潤滑状態がやや厳しい凝着摩耗により発生。金属潤滑部が局部的に油膜切れを起していると考えられます。フリクションポリマ・局部的に高圧・高温となる場合に発生。赤錆、砂等・外部から混入したと考えられます。観察された摩耗粒子の中でもシビア粒子、黒錆は、将来的な摩耗の進行に繋がる可能性を示唆しているため、傾向監視が必要と思われます。シビア粒子、黒錆は、凝着摩耗に分類されます。これらの摩耗粒子は、摺動面で凝着、破断を繰り返し、この過程で生じる移着粒子が成長して摩耗粒子となります。そのため、摺動面では局部的に油膜切れが発生していることを示しています。この状態が継続した場合、摩耗粒子のサイズは徐々に大型化していき、最終的には設備の損傷に至る場合があります。Iカップリング発光分光分析【SOAP-T】検出された金属元素から発生箇所を推定すると、以下の通りでした。鉄、銅、錫、亜鉛・シリンダ内壁、ブッシュ等バリウム・添加剤カルシウム、ナトリウム・外部混入異物計数汚染度は、下部ドレンがNAS級、給油口がNAS級と下部ドレンは当社推奨の管理限界値に到達していました。重量汚染度は、下部ドレン・給油口共に.mg/mlと良好でした。下部ドレンと給油口で汚染度に違いがあるのは、本設備は濾過機が常設されており、集油槽内の循環している油は常に清浄な状態にあるためと思われます。酸価は、.mgKOH/gと新油値の.mgKOH/gに比較して高いものの、IRの結果で油劣化の兆候を示すカルボン酸の吸収が確認されていないことから、良好と判断します。
報告№109-09249 報告№112-00273 | 分析№109-001747 分析№112-001103 | 112-001103_date120928 | 潤滑油および軸受は継続使用可能な状態にあると判断します。但し、今後も摩耗の進行を傾向監視するため、以下の対策を推奨します。定期的な分析摩耗の進行を監視するため、定期的に分析を実施し、分析データによる摩耗の進行状況を確認することを推奨します。はフェログラフィーおよびSOAP／D-SOAPの結果から総合的に判断した結果、正常な状態にあると考えられます。フェログラフィー【定量分析：Is値】Is値は異常摩耗の早期発見パラメータのつで、摩耗粒子を定量化するために用います。今回のIs値はの乗と低い値でした。フェログラフィー【定性分析：摩耗粒子および摩耗形態観察】分析結果から比較的多く観察された粒子は、以下の通りでした。正常な摩耗粒子・潤滑状態が正常なマイルド摩耗により発生。Iカップリング発光分光分析【SOAP／D-SOAP】検出された金属元素から発生箇所を推定すると、以下の通りでした。鉄、鉛、錫・軸受等カルシウム、ナトリウム・外部混入異物水分、汚染度物重量は共に良好でした。汚染粒子数はNAS級とやや高い値でした。フィルタ表面の異物観察で鉄錆、砂等が観察されたことから、汚染度が高い要因は、摩耗と外部混入異物の影響と思われます。．粘度、全酸価、酸化安定度、有機物・有機化合物の各データは良好でした。分析結果特性低下特性低下に係るパラメータの分析結果は良好と判断します。粘度粘度はmm/sと新油値mm/sに対する粘度変化率は+.％で、当社推奨の管理限界値である±％以内にあり、良好と判断します。全酸価添加油の全酸価は、油メーカによって初期値が違うため統一した管理基準を設定するのが困難であることから、当社では管理限界値を設定しておらず、新油分析値との比較及び他の分析項目の結果より全酸価の状態判断を行います。その結果、全酸価は.mgKOH/gと新油値.mgKOH/g以下であることから、良好と判断します。酸化安定度酸化安定度はminであり、当社推奨の管理限界値のmin以上であることから良好と判断します。有機物・有機化合物有機物・有機化合物は、IRチャートによる新油分析値との比較の結果、cm-付近に劣化の兆候を示すカルボン酸の吸収が確認されていないことから、良好と判断します。色相はLであり、新油値のL.に比較して大きな変化はないことから、良好と判断します。汚染にかかわるパラメータの分析結果は、汚染粒子数はやや高い値でした。水分はppmであり、当社推奨の管理限界値の以下であることから良好と判断します。汚染粒子数はNAS級であり、当社推奨の管理限界値のNAS級以下にあるものの、やや高い値でした。汚染度物重量は.mg/mlであり、当社推奨の管理限界値のmg/ml以下であることから良好と判断します。摩耗運転中における潤滑状態は正常であったものと判断します。異常摩耗の早期発見パラメータであるフェログラフィーのIs値がの乗と良好の範囲にあったことから、潤滑箇所の潤滑状態は正常と判断します。金属濃度SOAP法により金属濃度を測定した結果、金属元素は検出されなかった。金属濃度酸溶解法により金属濃度を測定した結果、潤滑箇所で発生する金属接触によって検出される鉄が、鉛が、錫が、外部から混入したと思われるカルシウムが、ナトリウムが検出されました。
報告№109-09136 報告№110-00485 | 分析№109-001160 分析№110-002189 | 110-002189 | は、油の粘度、油中のスラッジの発生量を判断パラメータに、粘度、全酸価、IR、RBOTで評価します。分析の結果、油の粘性を示す粘度は、新油値の.mm/sに比較して粘度変化率が.％の.mm/sと変化はなく、また油中のスラッジの発生量を示す全酸価は、新油値の.mgKOH/gに対して.mgKOH/gでほぼ変化が見られず劣化は確認されなかった。さらにはIRの結果でも油が劣化した場合に発生するカルボン酸の発生も確認されていないものの、酸化防止剤の残存量を示すRBOTは、限界値minに比較してminと当社推奨の管理限界値を下回っていました。また、IRの結果、新油のIRスペクトルと一致しない箇所が確認されたことから、異種油の混入または油名の誤りなどが考えられます。なお、使用油の使用期間または使用時間が不明であったため、ご要求の油の余寿命に関する検討は行えませんでした。可能であれば、これらの情報をご提供下さい。汚染度油中の水分を計測した結果、水分はppmと新油と同等であり、継続使用可能な状態にあることが確認されました。IRの結果から異種油の混入または油名の誤りの可能性がありますので、使用油名を再度ご確認下さい。これらのことが確認されなかった場合は、潤滑油は酸化防止剤の減少と判断されますので、以下の対策が必要となります。RBOT値が当社推奨の管理限界値に到達し、酸化防止剤が減少しています。今回の採油後に更油を実施していなければ更油を推奨します。
報告№109-09136 報告№110-00475 | 分析№109-001160 分析№110-002142 | 110-002142 | Iカップリング発光分光分析供試のギヤ油を分析した結果、SOAP／D－SOAPで鉄、鉛、銅、錫、リン、亜鉛、カルシウム、アルミニウム、ナトリウム、マグネシウムが検出されました。これらの検出された金属元素から発生箇所を推定すると鉄、鉛、銅、錫・ギヤ・軸受等リン・オイル添加剤亜鉛、カルシウム、アルミニウム、ナトリウムマグネシウム・外部混入異物であると思われます。このうち、機械部品が摩耗したと思われる元素はのグループです。フェログラフィー異常摩耗の早期発見パラメータとして摩耗粒子を定量化して評価するフェログラフィーのIs値は、の乗と良好の範囲にあるものの、摩耗粒子の形態観察で潤滑状態が正常な場合に発生する摩耗粒子、フレッティングにより発生する赤錆、局部的に高圧・高温となる場合に発生するフリクションポリマが比較的多く観察されました。潤滑部では、正常なマイルド摩耗、微振動によるフレッティング摩耗が発生し、そして局部的ではあるものの高圧・高温の箇所が発生していることも分かりました。フレッティングは、軸と内輪内面軸受箱と外輪外面軌道輪と転動体ギヤ歯面の箇所で発生する可能性があります。フレッティング粒子は酸化して硬いため、軸受軌道面やギヤ歯面に噛み込んだ場合はその傷が疲労剥離の起点となり、疲労摩耗へと進展することが想定されます。計数汚染度は当社推奨の管理限界値に到達していました。フィルタ表面の異物観察で鉄錆、砂等が観察されたことから、汚染度が高い要因は、摩耗と外部混入異物の影響と思われます。粘度、全酸価、IRの各データは良好でした。本減速機および潤滑油は継続使用可能な状態にあります。なお、鉄がppm検出されており、この鉄濃度と油量Lから摩耗量を計算した結果、ギヤ歯面の摩耗は.cmとなりました。設備名称から当該試料は遊星歯車機構であると推測されました。遊星歯車は、遊星歯車機構の構造例に示す通り、太陽歯車、内歯車、そして遊星歯車から構成されています。遊星歯車の数は、～個程度が一般的です。仮に個とした場合、遊星歯車と内歯車、遊星歯車と太陽歯車の接触点は合計で箇所となります。遊星歯車機構の構造例今回の情報から油量はLであることが分かりましたが、歯形、モジュール、歯幅、遊星歯車の数が不明でしたので、歯型をハスバ歯車、モジュールを、歯幅をmm、遊星歯車の数をと仮定し、この部分のバックラッシを求めました。その結果、接触点箇所で平均的に摩耗が発生していたと仮定した場合、バックラッシの増加量は分解点検から約時間で.μmと推定することができます。また、最も厳しい状態である摩耗が接触点点に集中していたと仮定した場合は、摩耗による歯面の減肉をμmと推定することができます。今回のように、ギヤの各部を仮定して摩耗による減肉を算出した結果では継続使用可能な状態であることが確認できますが、実機の実際の数値による確認が必要ですので、以下の対策を推奨します。定期的な分析摩耗の進行を監視するため、定期的に分析を実施し、摩耗の進行状況を確認することを推奨します。バックラッシによる評価ギヤ歯面の的確な摩耗状態の判断を行うため、増速機内部の各歯車の構造が確認できる図面、各ギヤの形式、歯形、モジュール、歯数、歯幅、遊星歯車の数等の情報をご提供下さい。最適な採油方法本試料油は、機器停止中に給油口から手動ポンプを使用して油槽中層部から採油されています。機器が停止している状態では、油槽内で撹拌がなくなり固形物が沈降するため、油中汚染度は低くなると推定されます。今後の採油は、極力運転中もしくは停止直後の油槽中層部から実施されることを推奨します。
報告№102-4040 | 分析№102-01882 | 102-01882 | 分析の結果、ギヤ歯面に微小な損傷が発生しているものの、継続使用可能な状態にあると判断します。但し、この損傷が起点となって疲労摩耗が進行することが懸念されるため、ヶ月後に追跡調査を実施し、汚染状況及び摩耗の進行状況を確認されることを推奨します。それは、SOAP／D－SOAPでギヤの主成分の鉄は、SOAPでppm、D－SOAPでppm検出され、フェログラフィーの結果、異常摩耗の早期発見パラメータである、Is値がの乗とやや高く、摩耗粒子形態観察の結果、ギヤ歯面の疲労により発生するラミナー及びチャンク、金属接触が厳しく、且つ、摩擦熱が高い場合に発生する黒錆がやや多く見られることから判断できました。尚、を示す、粘度、水分、全酸価、IR、RBOTの各データは良好でした。
報告№109-09136 報告№113-00125 | 分析№109-001160 分析№113-000487 | 113-000487 | 濾過前の試料油を分析した結果、メタルの主成分である錫がD-SOAPで検出されました。また、摩耗粒子の形態観察で、～μmサイズのシビア粒子が観察されました。メタルの摩耗メタルの主成分である錫が検出されたことから、軸受メタルの摩耗が進行していると考えられます。前回から約ヶ月で.からに増加しており、摩耗速度が速いことから、今後の摩耗進行が懸念されます。シビア粒子摩耗粒子の形態観察で、～μmサイズの大型シビア粒子が観察されました。このサイズのシビア粒子は、視野に個と少ないことから、直ちに異常ではないものの、今後さらに摩耗が進行することが懸念されます。これらの障害発生に対する弊害を勘案の上、ヶ月以内にトライボ診断を実施し、摩耗の進行状況を確認することを推奨します。また、今後軸受メタルの摩耗が進行した場合、摩耗程度を評価する必要がありますので、次回分析時には、メタルサイズ、油量、メタルの使用開始時期をお知らせください。
報告№108-0250 報告№108-0250 | 分析№108-01812 分析№108-01814 | 108-01814 | 、汚染度、軸受の潤滑状態を確認する。今回の採油は、対象設備の停止中に排油口から実施しているため、油循環中に採油した場合に比較し、油中粒子の沈降の影響を受け、分析データが高濃度に出る可能性があります。今回の分析は以上のことを踏まえて結果を検討しました。【軸受の潤滑状態】分析の結果、異常摩耗の早期発見パラメータであるフェログラフィーのIs値がやや高いの乗となっていました。摩耗粒子の形態観察で異物の噛み込みにより発生する切削粒子、金属接触が厳しい場合に発生するシビア粒子がやや多く観察されました。更にSOAP／D－SOAPで銅、D－SOAPで鉄、錫が検出されたことから、Is値が高い要因は、摩耗によるものと考えられました。観察された摩耗粒子から判る摩耗形態は切削摩耗と凝着摩耗であり、これらの摩耗形態が混在していることが判りました。特に切削摩耗は異物が混入していない状態に比較して、摩耗進行速度が速く注意が必要です。転がり軸受でこの摩耗形態が発生した場合、寿命が分の程度に低下することが知られています。今後、更に摩耗が進行し、転がり軸受では寿命の指標となるフレーキングに進展することが懸念されるため、運転再開後ヶ月以内に再度分析を実施し、摩耗の進行状況を確認されることを推奨します。また、銅を使用した箇所の摩耗が確認されたため、銅を使用した箇所がないかを確認し、摩耗箇所を特定することを併せて推奨します。【】を示す粘度、水分、全酸価、IRの各データは良好の範囲にあることから、この油は継続使用可能と判断します。【採油について】上述しましたように、今回の採油は停止中の採油であるため、運転中の採油に比較して汚染度は高目に出ている可能性があります。採油は、粒子の沈降の影響を少なくすることが重要であり、そのため油中粒子が均一な分散状態で実施されることを併せて推奨します。
報告№107-4545 報告№108-0135 | 分析№107-02185 分析№108-00830 | 108-00830 | トライボ診断の結果、全てのデータが良好であることから、この油は継続使用可能と判断します。は良好と判断します。粘度は良好。粘度は.mm/sと新油値mm/sに比較して、粘度変化率は-％で、当社推奨の管理限界値である±％以内にあり、良好と判断します。粘度はmm/sでした。粘度はmm/sでした。粘度指数はでした。粘度指数はでした。水分は良好。水分は.ppmと当社推奨の管理限界値の以下であり、良好と判断します。全酸価は良好。全酸価は.mgKOH/gと新油値.mgKOH/gに変化はなく、良好と判断します。
報告№109-09136 報告№112-00539 | 分析№109-001160 分析№112-002236 | 112-002236 | 潤滑油および減速機は継続使用可能な状態にあると判断します。但し、今後も摩耗の進行を傾向監視するため、以下の対策を推奨します。定期的な分析今後懸念される切削摩耗および疲労摩耗、そしてフレッティング摩耗の進行を監視するため、定期的に分析を実施することを推奨します。更油油中の汚染度が高いことから、摩耗粒子や異物等が軸受軌道面に噛み込むことによる摩耗の進行が懸念されるため、更油を推奨します。バックラッシによる評価トライボ診断では、バックラッシの増加量を分析結果から計算できますので、構造が確認できる図面、ギヤの形式、歯形、モジュール、歯数、歯幅をお知らせ下さい。計算結果をご報告いたします。はフェログラフィーおよびSOAP／D-SOAPの結果から総合的に判断した結果、やや厳しい状態にあると考えられます。フェログラフィー【定量分析：Is値】Is値は異常摩耗の早期発見パラメータのつで、摩耗粒子を定量化するために用います。今回のIs値はの乗と低い値でした。フェログラフィー【定性分析：摩耗粒子および摩耗形態観察】分析結果から比較的多く観察された粒子は、以下の通りでした。正常な摩耗粒子・潤滑状態が正常なマイルド摩耗により発生。切削粒子・異物や金属表面の微小突起による切削摩耗により発生。疲労摩耗粒子・繰返し応力を受けて発生。赤錆・フレッティングにより発生。観察された摩耗粒子の中でも切削粒子、赤錆は、注意が必要です。減速機で切削摩耗が発生した場合、減速機内部で使用されている転がり軸受が切削摩耗により生じた軌道面の損傷が起点となって、寿命が分の程度に低下することがあることから、切削摩耗には十分注意する必要があります。切削摩耗の発生原因となる混入異物が残留している場合、この異物により切削摩耗が継続して発生する可能性があります。フレッティングは、・軸と転がり軸受の内輪内面・軸受箱と転がり軸受の外輪外面・転がり軸受の軌道輪と転動体・ギヤ歯面の箇所で発生する可能性があります。フレッティング粒子は酸化して硬いため、軸受軌道面やギヤ歯面に噛み込んだ場合はその傷が疲労剥離の起点となり、疲労摩耗へと進展することが想定されます。Iカップリング発光分光分析【SOAP／D-SOAP】検出された金属元素から発生箇所を推定すると、以下の通りでした。鉄、銅、亜鉛・ギヤ、軸受等リン・添加剤カルシウム、ナトリウム、ホウ素・外部混入異物計数汚染度はNAS級と当社推奨の管理限界値に到達していました。フィルタ表面の異物観察で金属片、鉄錆、砂等が観察されたことから、汚染度が高い要因は、摩耗と外部混入異物の影響と思われます。粘度、水分、酸価、IRの各データは良好でした。
報告№105-8011 報告№105-8011 | 分析№105-00502 分析№105-00502 | 105-00502 | 分析の結果、全てのデータが良好であることから、本試料油は継続使用可能であり、軸受の潤滑状態も正常と判断します。RBOTは、新油との比較が必要ですので新油をご提供下さい。粘度は良好と判断します。粘度はmm/sと新油値mm/sに比較して、粘度変化率は-.%で、管理限界値%以内にあり、良好と判断します。水分は良好と判断します。水分は.と管理限界値の以下にあり、良好と判断します。全酸価は良好と判断します。全酸価は.mgKOH/gと新油データの.mgKOH/g以内にあり、良好と判断します。IRは良好と判断します。IRの結果、油劣化の兆候を示すカルボン酸の吸収が確認されていないことから、良好と判断します。RBOTの結果、新油との比較が必要です。RBOTはminでした。新油との比較が必要ですので新油をご提供下さい。計数汚染度、重量汚染度、共に良好と判断します。計数汚染度は良好と判断します。計数汚染度はNAS級と当社推奨の管理限界値のNAS級以内にあり良好と判断します。重量汚染度は良好と判断します。重量汚染度は.mg/mlと当社推奨の管理限界値のmg/ml以内にあり良好と判断します。機器の潤滑状態フェログラフィーの結果、異常摩耗の早期発見パラメータであるIs値が.と良好の範囲にあり、潤滑状態は良好と判断します。SOAPの結果、摩耗により発生したニッケルが若干検出されました。SOAPの結果、摩耗により発生したニッケル、油の添加剤成分であるリンが検出されました。D－SOAPの結果、良好と判断します。D－SOAPの結果、錫、外部から混入したと思われるカルシウム、ナトリウムが検出されました。フェログラフィーの結果、継続使用可能な状態にあると判断します。フェログラフィーの結果、異常摩耗の早期発見パラメータであるIs値が.と良好の範囲にあることから、継続使用可能な状態にあると判断します。
報告№106-0031 | 分析№106-00146 | 106-00146 | 濾過前の試料油を分析した結果、粘度がmm/sと新油のmm/sに比較して、粘度変化率は+％で、やや不良領域にありました。現在、ISOVGからISOVGに移行しているため異常ではなく、本試料油は継続使用可能と判断します。
|  | 114-000810_811 | 分析の結果、は良好の範囲にあることから、継続使用可能と判断します。対象設備は継続使用可能な状態にあると判断します。但し、異常摩耗の早期発見パラメータであるフェログラフィーのIs値がレベルと高く、摩耗粒子の形態観察で潤滑状態が正常な場合に発生する摩耗粒子、金属接触が厳しく、且つ、摩擦熱が高い場合に発生する黒錆が比較的多く観察されていることから、シリンダ摺動面やポンプ内部では、厳しい摩耗状態であると推定されます。また、SOAPの結果で亜鉛がppm検出されています。この亜鉛は、銅と同時に検出されていることから、銅合金を使用した箇所、例えばブッシュなどの摩耗が発生していると思われます。今後、バルブ類の動作障害等が発生することが懸念されるため、以下の対策を推奨します。定期的な分析今後懸念される凝着摩耗の進行を監視するため、定期的に分析を実施することを推奨します。分析の結果、は良好の範囲にあることから、継続使用可能と判断します。対象設備は継続使用可能な状態にあると判断します。但し、異常摩耗の早期発見パラメータであるフェログラフィーのIs値がレベルと高く、摩耗粒子の形態観察で潤滑状態が正常な場合に発生する摩耗粒子、金属接触が厳しく、且つ、摩擦熱が高い場合に発生する黒錆が比較的多く観察されていることから、シリンダ摺動面やポンプ内部では、厳しい摩耗状態であると推定されます。また、SOAPの結果で亜鉛が検出されています。この亜鉛は、銅と同時に検出されていることから、銅合金を使用した箇所、例えばブッシュなどの摩耗が発生していると思われます。今後、バルブ類の動作障害等が発生することが懸念されるため、以下の対策を推奨します。定期的な分析今後懸念される凝着摩耗の進行を監視するため、定期的に分析を実施することを推奨します。サンプルおよびの比較表試料名項目 サンプル サンプル 粘度 水分 . 酸価 . . IR酸化度 . SOAP 鉄 銅 亜鉛 Is値 サンプルおよびの分析データを比較しました。、SOAPの金属濃度、フェログラフィーのIs値に大きな変化はありませんでした。
報告№106-6091 報告№106-6091 | 分析№106-02075 分析№106-02073 | 106-02073 | 目的トライボ診断を実施し、グリースの物理的性状、機器の潤滑状態を確認する。分解点検が必要かを判断する。考察分析の結果、摩耗粒子形態観察で転がり軸受の寿命の指標となるフレーキングの発生は確認されなかったことから、本軸受は継続使用可能と判断します。一方、グリースの物理的性状を示す、ちょう度、滴点、全酸価、IRの各データが良好の範囲にあることから、グリースは継続使用可能な状態であると判断します。以上のことから、本軸受は分解点検の必要はないと判断します。尚、報告書の管理表中に示しているSOAP／D-SOAPは、グリース潤滑の場合、摩耗粒子が均一に分散していないため、測定値が大きく変動することがありますので参考値としてお考え下さい。
報告№109-09136 | 分析№109-001160 | 113-002577 | 対象設備は継続使用可能な状態にあると判断します。但し、潤滑油は水分が高く、SOAP-Tでカルシウム固形分が非常に高い値で検出されたことから以下の対策を推奨します。更油と次回点検でピストンリング、シリンダライナの点検潤滑油の水分が高いことから、金属表面で腐食摩耗が発生し、発生した鉄錆等の粒子が潤滑部に噛み込み摩耗が進行することが懸念されます。また、油中からカルシウム化合物が非常に高い濃度で検出されたため、この化合物がコンロッドメタルやクランクメタルの摩耗を促進させる懸念があることから、更油を推奨します。化合物発生の原因は、ピストンリング、シリンダライナの摩耗によって燃焼ガスのシール性が低下し、燃焼ガス中の硫黄分と油中のカルシウム添加剤が反応するためと考えられます。そのため、次回点検ではピストンリング、シリンダライナの摩耗状態の点検を推奨します。定期的な分析今後の凝着摩耗の推移を監視するため、定期的な分析実施を推奨します。新油の分析塩基価は、油の性能を評価するパラメータの一種です。油の性能低下は、新油との比較が必要なことから、未使用油の提供および分析による比較評価を推奨します。異常摩耗の早期発見のパラメータであるIs値は、レベルとやや高い値でした。また、潤滑部の摩耗が認められたため、定期的に潤滑油分析を実施し、摩耗推移を監視することが有用と考えます。フェログラフィーで比較的多く観察された粒子は、以下の通りです。正常な摩耗粒子・潤滑状態が正常なマイルド摩耗により発生。シビア粒子・潤滑状態がやや厳しい凝着摩耗により発生。極微小領域で油膜切れが発生したことを示します。シビア粒子は、摩擦面が将来的に異常摩耗へ進展する可能性を示唆しているため、傾向監視が有用と思われます。詳細は、別紙傾向監視が必要な摩耗粒子をご覧ください。固形カルシウム化合物の生成SOAP-Tでカルシウムがppm検出されました。この固形カルシウムは、潤滑油に混入した燃焼ガス中の酸成分がカルシウム添加剤と中和反応して生成される比較的硬い化合物のため、摺動面に噛み込み、切削摩耗が進行することが懸念されます。詳細は、別紙固形カルシウム化合物の生成をご覧ください。コンロッドメタル、クランクメタルの摩耗SOAP-Tでメタルの主成分である錫がppm、鉛がppm、銅が検出されたことから、コンロッドメタル、クランクメタルが局所的に摩耗していると推定されました。ディーゼルエンジンのメタルは、別紙コンロッドメタル・クランクメタルの摩耗に示すように、一般的にホワイトメタル層、ニッケル層、銅と鉛の合金であるケルメット層の順に積層構造になっています。今回、ケルメット層の銅、鉛が検出されたことから、ホワイトメタルの一部が摩耗により消失し、その下にあるケルメット層の摩耗が発生している可能性があります。現在のところ低濃度であることから継続使用に支障がない範囲であると判断しますが、今後、摩耗が進行し異常摩耗に進展することを防止するため、傾向分析による摩耗推移の監視が有用です。粘度、酸価の各データは良好です。水分はと当社推奨の管理限界値を超えていました。今後、水分の影響で油槽内に錆が発生し、その影響で摩耗が発生する懸念があります。塩基価は.mgKOH/gでした。当社に塩基価の新油値がなく、新油値との比較による評価はできないことから、新油カタログ値mgKOH/gと比較すると、潤滑油の塩基価は大きな変化がないことから良好と判断します。ただし、今後は新油値との比較評価を推奨します。
報告№106-0239 報告№106-0239 | 分析№106-01327 分析№106-01327 | 106-01327 | 分析の結果、異常摩耗の早期発見パラメータであるフェログラフィーのIs値がの乗と良好の範囲にあり、摩耗粒子形態観察の結果、μm以下の微小な摩耗粒子が支配的であることから、ギヤ歯面ではマイルドな状態で摩耗が進行していると考えられ、ギヤは継続使用可能な状態にあると判断します。一方、ギヤ歯面の摩耗量とバックラッシの増加分をSOAP／D－SOAPの鉄濃度から求め、減速機の摩耗状態を確認しました。それは、減速機の構造から、最も負荷が大きく、また摩耗が進行しやすい箇所をスパイラルベベルギヤと推定し、この部分のバックラッシ増加分を、提供情報をもとにしてギヤの稼働期間、潤滑油の使用期間から解析しました。分析結果から得られた鉄濃度を使用して求めたバックラッシ増加分は、SBGに摩耗が集中し、さらに歯車を使用開始してから年間摩耗の進行速度に大きな変動がなかったと仮定した場合、μm増加したものと推定されました。バックラッシ増加分の上限は、初期バックラッシをベースに決定するため、初期値を把握しておくことが重要が必要です。バックラッシ許容値もメーカにより差異があるため、許容バックラッシはメーカに確認してください。今回計算により求めたバックラッシ増加分のμmは、通常目安としている組付時のバックラッシの～μm程度に比較して十分に小さい事がわかり、本歯車は継続使用可能な状態にあると判断出来ました。これらのことは、SOAP／D－SOAPの結果、ギヤの摩耗により発生する鉄が検出されたこと異常摩耗の早期発見パラメータであるIs値がの乗と良好の範囲にあったこと摩耗粒子形態観察の結果、μm以下の摩耗粒子が支配的であったこと以上のことから判断しました。尚、を示す粘度、水分、全酸価、IRの各データが良好であることから、この油は継続使用可能と判断します。
報告№108-0411 報告№110-00710 | 分析№108-02744 分析№110-003295 | 110-003295_date110401 | 本試料油の添加剤は、一般に、タービン油に比較して極圧添加剤や摩耗防止剤などの濃度が高く、この影響でRBOT試験の結果が変動する傾向があります。そのため、コンプレッサー油の余寿命の評価をタービン油と同等の精度で得るには、RBOTの結果に加え、粘度、水分、全酸価、IRなどのデータを総合的に判断することが必要です。分析の結果、油の粘性を示す粘度は、新油値のmm/sに比較して粘度変化率が+.％のmm/sとほぼ変化はなく、また油中のスラッジの発生量を示す全酸価は、新油値の.mgKOH/gに対して.mgKOH/gで変化が見られず劣化は確認されなかった。さらにはIRの結果でも油が劣化した場合に発生するカルボン酸の発生も確認されず、酸化防止剤の残存量を示すRBOTは、限界値minに比較して、十分に残量があるminであった以上のように、の健全性を示す各パラメータは全て良好であり、潤滑油の劣化は確認されませんでした。別紙RBOTの減少傾向から油の余寿命を求めた結果、本試料は直近の更油から起算して稼働時間が時間まで使用可能であることが分かります。なお、IRの結果、新油のIRスペクトルと一致しない箇所が確認されたことから、異種油の混入または油名の誤りなどが考えられます。汚染度油中の水分を計測した結果、水分は.ppmと新油と同等であり、継続使用可能な状態にあることが確認されました。潤滑油は継続使用可能な状態にあるものの、IRの結果から異種油の混入または油名の誤りの可能性がありますので、使用油名を再度ご確認下さい。
報告№104-0210 | 分析№104-01500 | 104-01500 | 濾過前の試料油を分析した結果、摩耗粒子形態観察でフレッティングにより発生したμm未満の赤錆が多く観察された。フレッティングの発生要因は、スラストランナー固定部やスラストメタル台金部の鉄系材料が接合されたり、勘合されたりする部分から発生します。フレッティングによる赤錆が少量発生しても直ちに異常ではありませんが、場合によっては、これらの粒子、赤錆が軸受摺動面に噛み込み、摩耗を進行させる場合があります。これらの障害発生に対する弊害を勘案の上、次年度の分析では赤錆が軸受摺動面に噛み込み摩耗が進行することに注意が必要です。
報告№107-6029 報告№107-0417 | 分析№107-02237 分析№107-02294 | 107-02294 | 、汚染度、軸受の潤滑状態を確認する。今回の採油は、恒設ドレンラインから機器停止中に全量抜き取り時に合わせて実施している。抜き始め、抜き終わりなど採油のタイミングが不明のため、油中粒子が均一に分散している油循環中に比較し沈降の影響を受け、分析データが高濃度に出る可能性があると思われます。分析の結果、循環中の採油に比較してデータが高目に出る可能性があるにも関わらず、全てのデータが良好の範囲にありました。このことから、機器の潤滑状態は正常であり、この油は継続使用可能と判断します。機器の潤滑状態をより正確に知るには、粒子の沈降の影響を極力抑え、油中粒子が均一な分散状態に近い状態での採油が望ましく、そのため対象機器の運転中、または停止直後に採油を実施されることを推奨します。
報告№109-09249 報告№109-09249 | 分析№109-001768 分析№109-001768 | 109-001768 | 分析の結果、全ての分析項目の値が当社推奨の管理基準を満たしており、新油分析値との比較結果も問題となる値はなかったことから、油は継続使用可能な状態であり、運転中における潤滑状態も正常であったものと判断します。特性低下特性低下に係るパラメータの分析結果は良好と判断します。粘度粘度はmm/sと新油値mm/sに対する粘度変化率は+.％で、当社推奨の管理限界値である±％以内にあり、良好と判断します。全酸価添加タービン油については、当社では管理限界値を設定しておらず、新油分析値との比較及び他の分析項目の結果より全酸価の状態判断を行います。その結果、全酸価は.mgKOH/gと新油値に比較して若干高くなっていますが、IRチャートに示すように劣化の兆候として現れるカルボン酸などの有機物・有機化合物の発生が確認されていないことから、異常のない値と判断します。酸化安定度酸化安定度はminであり、当社推奨の管理限界値のmin以上であることから良好と判断します。有機物・有機化合物有機物・有機化合物は、IRチャートによる新油分析値との比較の結果、cm-付近に劣化の兆候を示すカルボン酸の吸収が確認されていないことから、良好と判断します。色相はLであり、新油値のL.に比較して大きな変化はないことから、良好と判断します。汚染に係るパラメータの分析結果は良好と判断します。水分はppmであり、当社推奨の管理限界値の以下であることから良好と判断します。汚染粒子数はNAS級であり、当社推奨の管理限界値のNAS級以内であることから良好と判断します。汚染度物重量はmg/mlであり、当社推奨の管理限界値のmg/ml以内であることから、良好と判断します。摩耗運転中における潤滑状態は正常であったものと判断します。異常摩耗の早期発見パラメータであるフェログラフィーのIs値がのマイナス乗と当社基準値と比較して良好の範囲にあったことから潤滑箇所の潤滑状態は正常と判断します。金属濃度SOAP法により金属濃度を測定した結果、金属元素は検出されなかったことから、潤滑箇所で発生する金属接触による摩耗や、外部からの異物などの混入は見られず良好と判断します。金属濃度酸溶解法により金属濃度を測定した結果、潤滑箇所で発生する金属接触によって検出される銅が、外部から混入したと思われる亜鉛が、カルシウムが、ナトリウムがと僅かに検出されましたが良好と判断します。
報告№109-09249 報告№110-00306 | 分析№109-001747 分析№110-001341 | 110-001341 | 油中金属の分析は、試料油を以上の高温で発光させた光を分光器で分光し、金属固有の波長から元素を特定するとともに、光の強度から濃度を求めるIカップリング発光分光分析法を用います。また摩耗状態は、SOAP法により求めた金属成分と濃度に、フェログラフィー法による早期発見パラメータであるIs値と摩耗粒子分析とを加味し、さらに摩耗粒子の形態により摩擦面で発生している摩耗機構を推定して総合的に判断します。Iカップリング発光分光分析供試の圧縮機油を分析した結果、検出された金属は油中金属元素の結果表に示すように、鉄、銅、ニッケル、錫、リン、亜鉛、カルシウム、ケイ素、ナトリウムでした。これら検出された金属元素から発生箇所を推定すると、鉄、銅、ニッケル、錫・軸受等リン、亜鉛、カルシウム、ケイ素、ナトリウム・外部混入異物であると思われます。このうち、機械部品が摩耗したと思われる元素はのグループです。フェログラフィー摩耗粒子分析結果から観察された粒子は、潤滑状態が正常な場合に発生する摩耗粒子異物の切削作用で発生する切削粒子局部的に高圧・高温となる潤滑状態で発生するフリクションポリマ外部から混入したと思われる鉄錆、砂、樹脂等でした。潤滑状態と摩耗形態異常摩耗の早期発見パラメータとして摩耗粒子を定量化して評価するフェログラフィーのIs値は、潤滑状態がやや厳しいの乗となっていました。摩耗粒子の観察結果から潤滑部では正常な潤滑状態であるマイルド摩耗、異物による切削摩耗が発生し、そして局部的に高圧・高温の箇所があることも確認されました。・切削摩耗転がり軸受に切削摩耗が発生している場合、軸受の寿命が分の程度に低下することが知られており、定期的なトライボ診断による状態監視が必要と考えます。また、切削摩耗発生の原因となる混入異物が残留している場合、この異物により切削摩耗が継続して発生する可能性があります。・フリクションポリマ潤滑油が軸受摺動面および軌道面で高圧下に押し込められ局部的な高圧・高温状態が混在していることがわかりました。特に、高圧高温状態の解消がなされなければ、潤滑油は劣化する場合があります。水分、汚染粒子数、汚染度物重量の各データは良好でした。粘度、全酸価、酸化安定度、有機物・有機化合物の各データは良好でした。潤滑油および軸受は継続使用可能な状態にあるものの、以下の対策が必要です。定期的な分析今後、摩耗の進行を監視するため、定期的に分析を実施することを推奨します。分析結果特性低下特性低下に係るパラメータの分析結果は良好と判断します。粘度粘度は.mm/sと新油値.mm/sに対する粘度変化率は+％で、当社推奨の管理限界値である±％以内にあり、良好と判断します。全酸価コンプレッサー油の全酸価は、油メーカによって初期値が違うため統一した管理基準を設定するのが困難であることから、当社では管理限界値を設定しておらず、新油分析値との比較及び他の分析項目の結果より全酸価の状態判断を行います。その結果、全酸価は.mgKOH/gと新油値.mgKOH/g以内であることから良好と判断します。酸化安定度酸化安定度はminであり、当社推奨の管理限界値のmin以上であることから良好と判断します。有機物・有機化合物有機物・有機化合物は、IRチャートによる新油分析値との比較の結果、cm-付近に劣化の兆候を示すカルボン酸の吸収が確認されていないことから、良好と判断します。色相はLであり、新油値のLに比較して大きな変化はないことから、良好と判断します。汚染に係るパラメータの分析結果は良好と判断します。水分は.ppmであり、当社推奨の管理限界値の以下であることから良好と判断します。汚染粒子数はNAS級であり、当社推奨の管理限界値のNAS級以内であることから良好と判断します。汚染度物重量は.mg/mlであり、当社推奨の管理限界値のmg/ml以内であることから良好と判断します。摩耗フェログラフィーによる摩耗粒子の観察の結果、潤滑状態が正常な場合に発生する摩耗粒子、異物の切削作用で発生する切削粒子、局部的に高圧・高温となる潤滑状態で発生するフリクションポリマ、外部から混入したと思われる鉄錆、砂、樹脂等が比較的多く観察されました。異常摩耗の早期発見パラメータであるフェログラフィーのIs値がの乗とやや高く、摩耗粒子の形態観察の結果、潤滑状態が正常な場合に発生する摩耗粒子、異物の切削作用で発生する切削粒子、局部的に高圧・高温となる潤滑状態で発生するフリクションポリマ、外部から混入したと思われる鉄錆、砂、樹脂等が比較的多く観察されました。金属濃度SOAP法により金属濃度を測定した結果、潤滑箇所で発生する金属接触によって検出される鉄がppm、銅がppm、ニッケルがppm、油の添加剤成分であるリンがppm、亜鉛がppm、カルシウムがppm、外部から混入したと思われるケイ素、ナトリウムがppm検出されました。金属濃度酸溶解法により金属濃度を測定した結果、潤滑箇所で発生する金属接触によって検出される鉄が、銅が、錫が、外部から混入したと思われる亜鉛が、カルシウムが、ナトリウムが検出されました。
報告№109-09136 報告№109-09546 | 分析№109-001160 分析№109-003399 | 109-003399 | 本試料油の添加剤は、一般に、タービン油に比較して極圧添加剤や摩耗防止剤などの濃度が高く、この影響でRBOT試験の結果が変動する傾向があります。そのため、ギヤ油の余寿命の評価をタービン油と同等の精度で得るには、RBOTの結果に加え、粘度、水分、全酸価、IRなどのデータを総合的に判断することが必要です。分析の結果、今回分析した物理的性状の粘度、水分、全酸価、RBOTは全て良好の範囲にあり、また、IRのチャートからは劣化物は検出されませんでした。潤滑油は継続使用可能な状態にあると判断します。
報告№107-4530 報告№107-0357 | 分析№107-01164 分析№107-01858 | 107-01858 | 本トライボ診断は、油の性状・汚染度・摩耗状態を評価し、潤滑状態を明らかにすることにより、非常用ディーゼル発電機の保守に寄与することを目的としました。トライボ診断の結果、ピストンリング、クランクメタル等の摩耗、銅の溶出・摩耗が確認されたものの、いずれも軽微であり、継続使用可能と判断します。尚、である水分がppmと当社推奨の管理限界値以内にあるものの、やや高い値でした。今後、水分濃度が増加した場合、発錆に注意する必要がありますので、定期的にトライボ診断を実施し、発錆の有無を監視されることを推奨します。
報告№108-0411 報告№110-00164 | 分析№108-02745 分析№110-000667 | 110-000667 | 前回同様にを示す粘度、水分、全酸価の各データは良好でした。泡立ち試験の結果は、-と新油値が-であるのに比較して高い値となっていたことから、消泡性能が低下していることが分かりました。今後の使用状況によっては油の酸化劣化が進行したり、ギヤ歯面およびベアリング軌道面で油膜切れが発生したりする場合があるため、消泡剤の添加による消泡性能の改善など何らかの対応が必要になると思われます。潤滑油は継続続使用可能な状態にあるものの、今後は障害予防を目的に以下の対策を推奨します。消泡性能が低下した場合、ギヤ歯面での油膜形成に影響が出て摩耗の発生が進展することがあります。現在の所、摩耗への影響はありませんが、今後は消泡性能低下の影響により摩耗が進展する可能性がありますので、分析周期を短縮して傾向監視を強化することを推奨します。泡立ち試験の結果、消泡性能が低下していることが確認されました。粘度粘度はmm/sと新油値mm/sに比較して、粘度変化率は-.％で、当社推奨の管理限界値である±％以内にあり、良好と判断します。泡立ち試験泡立ち試験は-と新油に比較して高い値でした。水分はppmと当社推奨の管理限界値の以下であり、良好と判断します。全酸価全酸価は.mgKOH/gと新油値.mgKOH/gに比較して高いものの、IRの結果で油劣化の兆候を示すカルボン酸の吸収が確認されていないことから、良好と判断します。
報告№108-0496 報告№108-0496 | 分析№108-03560・3571 分析№108-03560・3571 | 108-03560_3571 | 目的トライボ診断を実施し、、汚染度、軸受の潤滑状態を確認する。油清浄装置入口・出口の汚染度から濾過効率を確認する。を示す粘度、水分、全酸価、IRの各データは前回同様に当社推奨の管理限界値内にあることから、継続使用可能と判断します。油清浄装置の濾過効率による摩耗評価に関する考察油清浄装置の濾過効率を確認するため、油清浄装置の入口側と出口側の配管より採油を実施し、計数汚染度を実施しています。その結果を下表に示します。EMBEDExcel.Sheet.表に示す通り、油清浄装置入口に比較して出口の粒子数が大きな値を示しており、前回同様に濾過効率を求めることができません。油清浄装置の入口と出口の粒子数を比較し、濾過後の出口側の粒子数が多くなる現象が見られた場合、その原因として、油清浄装置の濾過材の交換時期を迎えた採油配管の排油が十分ではなく、配管内に滞留していた錆などの汚染粒子が混入した状態で採油した採油試料が入れ替わった事などが考えられます。軸受の潤滑状態本機器は、油清浄装置が設置されており、油中粒子数は常に除去されています。今回の分析では上述したとおり、入口側と出口側の汚染度データが逆転していたため油清浄装置の濾過効率を求められず、定量的な評価はできません。そこで、今回は油中の摩耗粒子の形態から摩耗状況を確認します。油清浄装置入口の油中の摩耗粒子を詳細に観察した結果、観察された摩耗粒子が僅かであったことから、潤滑状態は正常な状態にあると判断します。
報告№108-0008 報告№108-0043 | 分析№108-00042 分析№108-00226 | 108-00226 | トライボ診断を実施し、、汚染度、潤滑状態を確認する。分析の結果、潤滑油中の摩耗粒子に、軸受摺動面で厳しい金属接触が発生していたことを示すシビア粒子が観察されました。今回の採油は、稼動中のドレンバルブから行われたため、粒子濃度が高目に出ていた影響はあると思われますが、今後、更に摩耗が進行することが懸念されるため、夏期ピーク前に再度分析を実施し、摩耗の進行状況を確認することを推奨します。これらのことは、異常摩耗の早期発見パラメータであるフェログラフィーのIs値がの乗と高く、摩耗粒子の形態観察の結果、金属接触が厳しい場合に発生するシビア粒子が多く観察されたこと以上のことから判断しました。
報告№109-09136 報告№110-00506 | 分析№109-001160 分析№110-002279 | 110-002279 | 摩耗状態前回に比較してSOAP／D－SOAPの結果で、鉄および錫濃度に大きな変化はなく、異常摩耗の早期発見パラメータであるフェログラフィーのIs値がのマイナス乗と良好でした。汚染度前回に比較して計数汚染度はNAS級からNAS級にランク減少し、良好でした。前回同様に粘度、水分、全酸価、IR、RBOTの各データは良好でした。尚、別紙RBOTの減少傾向から油の余寿命を求めた結果、本試料は直近の更油から起算して稼働時間が時間まで使用可能であることが分かります。潤滑油および対象設備は継続使用可能な状態にあると判断します。
報告№109-09136 報告№111-00376 | 分析№109-001160 分析№111-001782 | 111-001782 | 潤滑油はスラッジの発生により汚染されていました。今後、バルブ類の動作障害やフィルタおよびストレーナの目詰まりが発生することが懸念されるため、以下の対策を推奨します。TS－の投与と濾過今後、バルブ類の動作障害やフィルタおよびストレーナの目詰まりが発生することが懸念されるため、当社製清浄分散剤TS－の投与と濾過を推奨します。定期的な分析切削摩耗の進行を監視するため、定期的に分析を実施し、摩耗の進行状況を確認することを推奨します。フェログラフィー異常摩耗の早期発見パラメータとして摩耗粒子を定量化して評価するフェログラフィーのIs値は、潤滑状態がやや厳しいの乗でした。摩耗粒子の形態で比較的多く観察された粒子は、潤滑状態が正常な場合に発生する摩耗粒子、異物の噛み込みにより発生する切削粒子でした。これらの摩耗粒子が観察された場合、潤滑部で発生している摩耗形態は、正常なマイルド摩耗と異物による切削摩耗であることが分かります。電子顕微鏡・X線マイクロアナリシス観察された粒子をSEM・XMAで詳細に分析した結果、粒子には鉄、クロム、マンガンが比較的多く含まれており、成分割合から粒子は主にシリンダ内壁等から発生していると推定できました。Iカップリング発光分光分析供試の潤滑油を分析した結果、検出された金属元素は、SOAP-Tの結果表に示すように、鉄、銅、クロム、ニッケル、錫、リン、亜鉛、カルシウム、バリウム、アルミニウム、ナトリウム、マグネシウムが検出されました。これらの検出された金属元素から発生箇所を推定すると鉄、銅、クロム、ニッケル、錫・シリンダ内壁・ポンプ等リン・オイル添加剤亜鉛、カルシウム、バリウム、アルミニウム、ナトリウム、マグネシウム・外部混入異物であると思われます。このうち、機械部品が摩耗したと思われる元素はのグループです。SOAP-Tの結果、油の添加剤成分であるリンが比較的多く検出されたことから、油の添加剤成分の析出によりスラッジが発生していると思われます。計数汚染度・重量汚染度計数汚染度は当社推奨の管理限界値に到達し、重量汚染度は当社推奨の管理限界値を超えていました。SOAP-Tで油の添加剤成分であるリンが検出され、フィルタ表面の異物観察で表面が茶褐色で鉄錆、砂等が観察されたことから、汚染度が高い要因は、摩耗とスラッジ、そして外部混入異物の影響と思われます。粒度分布粒度分布は.～.μmの範囲にあり、.μmにピークが確認されました。粘度、水分、酸価、IR、RBOTの各データは良好でした。尚、別紙RBOTの減少傾向から油の余寿命を求めた結果、本試料は直近の更油から起算して稼働日数が年月まで使用可能であることが分かります。
報告№109-09136 報告№112-00588 | 分析№109-001160 分析№112-002433 | 112-002433_date130313 | 、汚染状態、摩耗状態ポンプ減速機と潤滑油は、継続使用可能な状態であるため、分解点検の必要はないと判断します。但し、観察された油中粒子には、異物の切削作用の影響で発生する切削摩耗や、繰返し応力による疲労摩耗で発生した摩耗粒子が観られたことから、今後の摩耗進行を傾向監視するため、以下の対策を推奨します。余寿命予測フェログラフィーのIs値は、前回に比較しての乗から乗に桁低下し、安定した潤滑状態になっていることがわかります。このような安定した潤滑状態では、異常な方向に向かう上昇角を示さないことからIs値による余寿命予測はできませんが、前回と今回の摩耗形態や摩耗サイズの粒度分布、金属摩耗量、油中汚染物の影響や潤滑性状の確認や比較等の過程を経た結果から総合的に判断すると、少なくとも年程度の間は継続して使用が可能な状態にあると判断します。異種油の混入および油名の確認分析データから新油と一致しないデータが確認されたことから、異種油の混入または油名が違っている可能性があります。油は設備の条件にあった適正な性能のものを使用することが重要であるため、異種油の混入の有無、油名を再確認することを推奨します。定期的なトライボ診断トライボ診断は、潤滑油を分析し、潤滑油の性状を調査して継続使用が可能か、更油すべきかの評価を行うことはもとより、ギヤや転がり軸受、すべり軸受などの潤滑状態も評価する設備診断技術ですが、農業用の設備では稼働率にもよるものの年に回程度の診断により、そのデータの変化から異常の兆候を早期に発見することや、分解点検の必要性を判断することが可能となります。今回の分析データでは、潤滑油中に摩耗速度の早い摩耗形態の切削摩耗および疲労摩耗が確認されたことから、今後も定期的な分析診断により設備状態を把握することを推奨します。バックラッシによる評価トライボ診断では、バックラッシの増加量を分析結果から計算できますので、構造が確認できる図面、ギヤの形式、歯形、モジュール、歯数、歯幅、油入替後の稼働時間ならびに分解点検後の稼働時間をお知らせ下さい。計算結果をご報告いたします。はフェログラフィーおよびSOAP-Tの結果から総合的に判断した結果、傾向管理が必要な状態にあると考えられます。フェログラフィー【定量分析：Is値】Is値は異常摩耗の早期発見パラメータのつで、摩耗粒子を定量化するために用います。Is値は前回に比較しての乗から乗に低下し、低い値でした。これは、潤滑状態が異常に向かう上昇角を示さないことから、安定した潤滑状態になっていると判断します。フェログラフィー【定性分析：摩耗粒子および摩耗形態観察】分析結果から比較的多く観察された粒子は、以下の通りでした。正常な摩耗粒子・潤滑状態が正常なマイルド摩耗により発生。切削粒子・異物や金属表面の微小突起による切削摩耗により発生。疲労摩耗粒子・繰返し応力を受けて発生。観察された摩耗粒子の中でも切削粒子は、注意が必要です。減速機で切削摩耗が発生した場合、減速機内部で使用されている転がり軸受が切削摩耗により生じた軌道面の損傷が起点となって、寿命が分の程度に低下することがあることから、切削摩耗には十分注意する必要があります。切削摩耗の発生原因となる混入異物が残留している場合、この異物により切削摩耗が継続して発生する可能性があります。Iカップリング発光分光分析【SOAP-T】検出された金属元素から発生箇所を推定すると、以下の通りでした。鉄、錫・ギヤ、軸受等リン・添加剤亜鉛、カルシウム、ナトリウム・外部混入異物SOAP-Tの結果、亜鉛、カルシウムが比較的高い値でした。亜鉛、カルシウムは、添加剤として添加されている油種がありますが、使用油であるスーパーマルパスDXには、リンのみ添加されていることから、異種油が混入したか、或いは、油名が違う可能性が考えられます。計数汚染度は、昨年のデータNAS級からNAS級に減少し、管理限界値のNAS級以下であり良好でした。重量汚染度は、昨年データのmg/mlと比較して、.mg/mlに減少していました。潤滑油は、摩耗状態がやや厳しい状態であるものの、潤滑状態にすぐに悪影響を与える領域に達していませんので、今後の運転時間や運転状況が、特に変化のない運転であれば、少なくても年間は継続使用可能な状態にあると判断します。は良好と判断します。粘度粘度は、mm/sと新油値.mm/sに比較して、粘度変化率は-％で、管理限界値である±％以内にあり、良好と判断します。水分は、ppmと管理限界値の以下にあり、良好と判断します。酸価は、.mgKOH/gと新油値.mgKOH/g以下にあり、比較して高いものの、IRの結果で油劣化の兆候を示すカルボン酸の吸収が確認されていないことから、良好と判断します。IRIRチャートの結果、新油と使用油のスペクトルパターンで、ほぼ一致していましたが、指紋領域の一部に一致していない箇所と、SOAP-Tの結果、使用油であるスーパーマルパスDXには、リンのみ添加されていることから、異種油が混入したか、或いは、油名が違う可能性が考えられます。但し、油劣化の兆候を示すカルボン酸の吸収が確認されていないことから、良好と判断します。
報告№103-0159 | 分析№103-01358 | 103-01358 | 濾過前の試料油を分析した結果、摩耗粒子形態観察で、外部から混入した異物が多く見られました。混入による影響は、直ちにないと思われますが、これらの異物が軸受摺動面に噛み込み摩耗が進行する場合があるため、ヶ月後に再度分析を実施し、摩耗の進行状況を確認されることを推奨します。これらのことは、異常摩耗の早期発見パラメータであるIs値が、.と非常に良好の範囲にあるものの、摩耗粒子形態観察で、外部から混入した異物が多く見られたことから判断しました。
報告№105-0058 | 分析№105-00433 | 105-00433 | 分析の結果、ギヤ歯面はマイルドな状態で摩耗が進行していることが確認されたため、本減速機は継続使用可能と判断します。これらのことは、異常摩耗の早期発見パラメータであるフェログラフィーのIs値がの乗とやや高いものの、ギヤ歯面では問題となる数値ではなく、摩耗粒子形態観察の結果、マイルドな摩耗状態で発生する微小な摩耗粒子が支配的であることSOAP／D－SOAPの結果、鉄が検出されたこと以上のことから判断しました。
報告№109-09136 報告№113-00659 | 分析№109-001160 分析№113-002833 | 113-002833 | 潤滑油は物理的性状、汚染状態が良好の範囲にあり、継続使用可能な状態にあると判断します。軸受は継続使用可能な状態にあると判断しますが、今後の摩耗推移を確認するためにも傾向監視を継続することが有効です。定期的な分析今後の摩耗推移を監視するため、定期的な分析実施を推奨します。最適な採油方法本試料油は、機器停止中に廃油口から採油されているため、別紙油中粒子の沈降の影響に示すように、油中粒子が油槽底部に沈降し、分析データが高濃度に出ている可能性があります。正確なデータによる診断を行うためにも、今後の採油は、極力運転中もしくは停止直後の油槽中層部から実施されることを推奨します。異常摩耗の早期発見のパラメータであるIs値は、レベルとやや高い値でした。また、異常摩耗の兆候を示す摩耗粒子が顕著に観察されなかったことから、は良好と判断します。水分、重量汚染度の各データは良好です。計数汚染度計数汚染度はNAS級と当社推奨の管理限界値以下にあるもののやや高い値でした。汚染度がやや高い要因は、フィルタ残渣に確認された銅系の摩耗粒子やカーボンの影響と考えられます。粘度、酸価、IR、RBOTの各データは良好です。
報告№109-09136 報告№112-00644 | 分析№109-001160 分析№112-002886 | 112-002886 | 分析の結果、潤滑油は継続使用可能な状態にあると判断します。但し、IRの結果、新油のIRスペクトルと一致しない箇所が確認されたことから、以下の対策を推奨します。異種油の混入および油名の確認分析データから新油と一致しないデータが確認されたことから、異種油の混入または油名が違っている可能性があります。油は設備の条件にあった適正な性能のものを使用することが重要であるため、異種油の混入の有無、油名を再確認することを推奨します。粘度、酸価の各データは良好でした。但し、IRの結果、新油のIRスペクトルと一致しない箇所が確認されたことから、異種油の混入または油名の誤りなどが考えられます。油の余寿命は、使用油の使用期間または使用時間が不明であったため、ご依頼の油の余寿命に関する検討は行えませんでした。ただし、今回の結果から酸化防止剤の残存量は%であり、継続使用可能な状態にありました。可能であれば、使用期間、あるいは使用時間の情報をご提供下さい。水分は良好でした。
報告№109-09136 報告№111-00053 | 分析№109-001160 分析№111-000186 | 111-000186 | 更油からの使用時間をもとに潤滑油の余寿命を評価したところ、潤滑油は次回定検まで使用可能と判断できました。次回定検時に更油を実施しない場合は、酸化安定度を知るための分析を実施し、余寿命を確認することを推奨します。酸化安定度はminであり、当社推奨の管理限界値のmin以上であることから、良好と判断します。
報告№109-09299 報告№109-09299 | 分析№109-002159 分析№109-002159 | 109-002159 | 結論今後スラッジが増加することが懸念され、その場合、バルブ類の動作障害やフィルタの目詰まりが発生する可能性が高まりますので、定期的に分析を実施し、スラッジの発生状況を監視することを推奨します。尚、次回分析は、前回から今回分析の間がヶ月経過してしますが、今後発生速度が速まることが懸念されるため、ヶ月後に実施することを推奨します。尚、油面計で確認された異物は、直接分析できていないため断定することはできませんが、確認されたスラッジが凝集して視認される大きさになっていた可能性が考えられます。
報告№109-09485 報告№109-09485 | 分析№109-002957 分析№109-002957 | 109-002957 | 分析の結果、、汚染度、潤滑状態は良好でした。潤滑油および対象設備は継続使用可能な状態にあると判断します。現在のところ継続使用可能な状態にあると判断できますが、発光分光分析により油中金属を検出した結果、油の添加剤成分の亜鉛が.ppm検出されたことから、本試料ではスラッジの発生兆候が確認されています。今後増加し重量汚染度がmg/mlを超えてくるとバルブ類の動作障害やストレーナの目詰まりが発生する可能性が高くなりますので、定期的にトライボ診断を実施し、スラッジの発生状況を監視されることを推奨します。尚、を示す粘度、全酸価、IRの各データは新油データを基準として評価しています。今回は、新油データがなく評価できなかったため、今後は現在充填用に使用している新油を分析し、そのデータを基準に管理されることを推奨します。は良好と判断します。油の劣化状況をより精密に判定するには新油との比較が必要です。現在使用している貴社保有の新油をご提供下さい。粘度粘度はmm/sでした。また、VGの規格値内にあることから、良好と判断します。尚、粘度は、現在使用している貴社保有の新油分析結果を基準に管理する方法が望ましく、新油をご提供下さい。水分は.ppmと当社推奨の管理限界値の以下にあり、良好と判断します。全酸価全酸価は.mgKOH/gでした。IRの結果で油劣化の兆候を示すカルボン酸の吸収が確認されていないことから、良好と判断します。尚、全酸価は、現在使用している貴社保有の新油分析結果を基準に管理する方法が望ましく、新油をご提供下さい。IRIRの結果、油劣化の兆候を示すカルボン酸の吸収が確認されていないことから、良好と判断します。尚、このIRも全酸価と同様に新油データとの比較による判断が必要ですので、現在使用している新油を分析することを推奨します。色相はLでした。は良好と判断します。計数汚染度計数汚染度はNAS級と当社推奨の管理限界値のNAS級以内にあり、良好と判断します。重量汚染度は.mg/mlと当社推奨の管理限界値のmg/ml以内にあり、良好と判断します。機器の潤滑状態機器の潤滑状態は正常と判断します。SOAPによる油中金属濃度SOAPによる油中金属濃度の結果、鉛、銅、油の添加剤成分と思われるリン、亜鉛が検出されました。SOAPによる油中金属濃度SOAPによる油中金属濃度の結果、鉄、油の添加剤成分と思われる亜鉛、外部から混入したと思われるカルシウム、ナトリウムが検出されました。摩耗粒子診断異常摩耗の早期発見パラメータであるIs値がのマイナス乗と良好の範囲にあることから、潤滑状態は正常と判断します。
報告№107-0287 報告№107-0400 | 分析№107-01519 分析№107-02097 | 107-02097 | 濾過前の試料油を分析した結果、計数汚染度が前回NAS級から、今回NAS級に約ヶ月でランク増加しました。摩耗粒子の形態観察およびフィルタ写真の結果、外部から混入したと思われる鉄錆、砂等が観察されているため、汚染度が増加した要因は、摩耗による汚染粒子の増加ではなく、外部から混入した異物による増加と考えられます。また、潤滑異常の早期発見パラメータである摩耗過酷度を示すIs値がのマイナス乗と非常に良好の範囲にあることから、潤滑状態は正常な状態にあると判断します。
報告№109-09136 報告№112-00592 | 分析№109-001160 分析№112-002480 | 112-002480 | 潤滑油および軸受は継続使用可能な状態にあると判断します。但し、今後も摩耗の進行を傾向監視するため、以下の対策を推奨します。定期的な分析今後懸念される疲労摩耗の進行を監視するため、定期的に分析を実施することを推奨します。潤滑油の継続使用判断潤滑油の継続使用を判断するには、パラメータとして粘度変化率、酸価変化、水分濃度、汚染状態がどのようになっているかを知る必要があります。本試料油の場合、粘度変化率は、マイナス％程度であり、取り替え目安となる％以内であることから正常と判断されます。また、酸価の変化ですが、これは、新油値に.程度を加えた値の～mgKOH/g程度を上限とするまで使用可能と思われますが、本試料油はこの値以下であるため、正常と判断出来ます。また、水分濃度も、取り替え目安の以下であり正常です。汚染度は、.mg/mlと汚染度は高いと思われました。分析の結果から、汚染度が高いのは添加剤の反応生成物によるものと思われますが、汚染度以外のパラメータが正常であることから、現在のところ継続使用に支障はないと判断します。但し、継続使用の判断は、判断パラメータを複数回実施してその傾向を把握したうえでて行う必要があることから、今後、分析は最低でも回程度実施することを推奨します。最適な採油方法本試料油は、機器停止中にローラ後部から採油されているため、分析データが低濃度に出ていると推定されます。正確なデータによる診断を行うためにも、今後の採油は、極力運転中もしくは停止直後の油槽中層部から実施されることを推奨します。はフェログラフィーおよびSOAP／D-SOAPの結果から総合的に判断した結果、傾向管理が必要な状態にあると考えられます。フェログラフィー【定量分析：Is値】Is値は異常摩耗の早期発見パラメータのつで、摩耗粒子を定量化するために用います。今回のIs値はの乗と高い値でした。フェログラフィー【定性分析：摩耗粒子および摩耗形態観察】分析結果から比較的多く観察された粒子は、以下の通りでした。正常な摩耗粒子・潤滑状態が正常なマイルド摩耗により発生。疲労摩耗粒子・繰返し応力を受けて発生。フリクションポリマ・局部的に高圧・高温となる場合に発生。観察された摩耗粒子の中でもフリクションポリマは、注意が必要です。フリクションポリマは、潤滑油が軌道面に押し込められ高圧状態になると同時に、圧縮熱により高温状態になった結果、基油自身が重合反応を起こし生成することが知られています。そのため、高圧高温状態の解消がなされなければ、潤滑油の劣化が進行し、粘度上昇に因る潤滑異常に進展する場合があります。Iカップリング発光分光分析【SOAP／D-SOAP】検出された金属元素から発生箇所を推定すると、以下の通りでした。鉄、鉛、クロム、錫・軸受等リン・添加剤カルシウム、ケイ素、ナトリウム・外部混入異物計数汚染度は、NAS級と当社推奨の管理限界値に到達していました。D-SOAPで油の添加剤成分であるリンが検出され、フィルタ表面の異物観察で表面が茶褐色で鉄錆、砂等が観察されたことから、汚染度が高い要因は、摩耗とスラッジ、そして外部混入異物の影響と思われます。粘度、水分、酸価、IRの各データは良好でした。
報告№109-09136 報告№113-00606 | 分析№109-001160 分析№113-002562 | 113-002562 | 潤滑油および対象設備は継続使用可能と判断します。異常摩耗の早期発見のパラメータであるIs値は、前回の-レベルから変化はなく、Is値は正常です。また、異常摩耗の兆候を示す摩耗粒子が顕著に観察されなかったことから、は良好と判断します。計数汚染度は前回のNAS級から等級に変化はなく、重量汚染度は.mg/mlから.mg/mlに減少しており、良好です。．前回同様にIRは良好でした。尚、IRの結果でcm-付近に吸収ピークが確認されましたが、以前に投与されたTS-の影響であり、異常ではありません。
報告№109-09250 報告№109-09250 | 分析№109-001782 分析№109-001782 | 109-001782 | 分析の結果、全ての分析項目の値が当社推奨の管理基準を満たしており、新油分析値との比較結果も問題となる値はなかったことから、油は継続使用可能な状態であり、運転中における潤滑状態も正常であったものと判断します。特性低下特性低下に係るパラメータの分析結果は良好と判断します。粘度粘度はmm/sと新油値mm/sに対する粘度変化率は-.％で、当社推奨の管理限界値である±％以内にあり、良好と判断します。全酸価添加タービン油については、当社では管理限界値を設定しておらず、新油分析値との比較及び他の分析項目の結果より全酸価の状態判断を行います。その結果、全酸価は.mgKOH/gと新油値.mgKOH/gに比較して変化はなく、良好と判断します。酸化安定度酸化安定度はminであり、当社推奨の管理限界値のmin以上であることから、良好と判断します。有機物・有機化合物有機物・有機化合物は、IRチャートによる新油分析値との比較の結果、cm-付近に劣化の兆候を示すカルボン酸の吸収が確認されていないことから、良好と判断します。色相はL.であり、新油値のL.に比較して変化がないことから、良好と判断します。汚染に係るパラメータの分析結果は良好と判断します。水分は.ppmであり、当社推奨の管理限界値の以下であることから、良好と判断します。汚染粒子数はNAS級であり、当社推奨の管理限界値のNAS級以内であることから、良好と判断します。汚染度物重量は.mg/mlであり、当社推奨の管理限界値のmg/ml以内であることから、良好と判断します。摩耗運転中における潤滑状態は正常であったものと判断します。異常摩耗の早期発見パラメータであるフェログラフィーのIs値がのマイナス乗と当社基準値と比較して良好の範囲にあったことから、潤滑箇所の潤滑状態は正常と判断します。金属濃度SOAP法により金属濃度を測定した結果、金属元素は検出されなかったことから、潤滑箇所で発生する金属接触による金属摩耗や、外部からの異物などの混入は見られず、良好と判断します。金属濃度酸溶解法により金属濃度を測定した結果、外部から混入したと思われるカルシウム、ナトリウムが共にと僅かに検出されましたが、良好と判断します。
報告№109-09431 報告№109-09431 | 分析№109-002720 分析№109-002721 | 109-002721 | ・摩耗状態SOAPの結果で前回に比較して増加した元素は鉄であり、観察された摩耗粒子は、前回同様に異物の噛み込みなどで発生する切削粒子、疲労摩耗粒子が比較的多く観察されました。本軸受内部で発生している摩耗形態は切削摩耗と疲労摩耗が混在していることが分かります。異常摩耗の早期発見パラメータであるフェログラフィーのIs値が前回同様にの乗と変化はなく、転がり軸受寿命の指標としている摩耗粒子が観察されなかったことから、フレーキングは発生していないと判断できます。また、Is値、SOAP／D－SOAPの鉄濃度および計数汚染度の各データに大きな変化がなかったことから、摩耗は安定しているものと判断します。・である粘度、水分、全酸価、IRの各データは良好でした。結論軸受および潤滑油は継続使用可能な状態にあると判断します。今後も定期的に分析を実施し、摩耗進行の有無を監視されることを推奨します。
報告№109-09136 報告№112-00253 | 分析№109-001160 分析№112-001021 | 112-001021 | 潤滑油は継続使用可能な状態にあると判断します。粘度、全酸価、IR、RBOTの各データは良好でした。油の余寿命は、使用油の使用期間または使用時間が不明であったため、ご依頼の油の余寿命に関する検討は行えませんでした。ただし、今回の結果がmin、新油値がminであることから、使用期間を仮にヶ月間と仮定すれば余寿命は十二分にあると言えます。可能であれば、使用期間、あるいは使用時間の情報をご提供下さい。水分は良好でした。
報告№108-0411 報告№110-00508 | 分析№108-02744 分析№110-002302 | 110-002302 | Iカップリング発光分光分析供試グリースをSOAP／D－SOAPで分析した結果、検出された金属元素は、鉄、銅、ニッケル、錫、リン、カルシウム、アルミニウム、ナトリウム、マグネシウムでした。これらの検出された金属元素から発生箇所を推定すると鉄、銅、ニッケル、錫・軸受等リン・グリース添加剤カルシウム、ナトリウム、アルミニウム、マグネシウム・増ちょう剤であると思われます。このうち、機械部品が摩耗したと思われる元素はのグループです。フェログラフィー摩耗粒子の形態で比較的多く観察された粒子は、潤滑状態が正常な場合に発生する摩耗粒子と、金属潤滑部が局部的に油膜切れを起こして発生するシビア粒子でした。このような摩耗粒子が観察された場合には、潤滑部では正常なマイルド摩耗と凝着摩耗が混在していることが分かります。軸受は継続使用可能な状態にあると判断します。しかし、摩耗粒子の形態に油膜切れによって発生するシビア粒子が観察されていることから、転がり軸受の軌道面では油膜切れによる摩耗があると判断されます。そのため、今後はこの摩耗による軌道面の損傷が起点となって、フレーキングに進展することが懸念されることから、定期的な分析により摩耗の進行状況を確認することを推奨します。
報告№107-0366 報告№108-0241 | 分析№107-01900 分析№108-01736 | 108-01736 | 濾過前の試料油を分析した結果、計数汚染度が前回NAS級から、今回NAS級に約年ヶ月でランク増加しました。摩耗粒子の形態観察で鉄錆等が観察されたため、汚染度が増加した要因は、摩耗による粒子の増加ではなく、外部から混入したと思われる異物によるものと考えられました。但し、異物の混入はありましたが、潤滑異常の早期発見パラメータである摩耗過酷度を示すIs値がのマイナス乗と非常に良好の範囲にあることから、潤滑状態は正常な状態にあると判断します。
報告№109-09136 報告№113-00237 | 分析№109-001160 分析№113-000903 | 113-000903_date130826 | 更油の延長化を検討する場合のパラメータは、油の基本性状である粘度の変化と、残存余寿命を定量的に知るRBOT値、そして、酸化の程度を酸価の変化で評価し、継続使用が可能であるかを総合的に判断します。今回、これらのパラメータで継続使用の可能性について評価した結果、粘度変化率は+.%で、良好と判断できる±％以内にあり、また、残存寿命を示すRBOT値はminも残存しており、尚且つ、酸価が.㎎KOH/gと新油値以下となっていたことから、現時点での更油の必要性はないと判断出来ました。尚、RBOT値が前回に比較してRBOTはminからminに減少していました。別紙RBOTの減少傾向から油の余寿命を求めた結果、本試料は年月まで使用可能であることが分かりました。分析結果粘度、水分、酸価、IR、RBOTの各データは、前回同様に良好でした。計数汚染度は、前回に比較してNAS級からNAS級にランク上昇しているものの、当社推奨の管理限界値以下であり、良好でした。
報告№107-0366 報告№113-00321 | 分析№107-01900 分析№113-001292 | 113-001292 | 濾過前の試料油を分析した結果、SOAP/D-SOAPでメタルの主成分である錫が増加していました。メタルの摩耗年月日のオーバーホールから今回までの累積錫濃度は、トライボレポートの累積錫濃度に示すとおりでした。この累積錫濃度と油量Lから平均的な摩耗深さを計算しました。当社の経験からメタル面積の約分の程度が摩耗したと仮定しました。その結果、平均的な摩耗深さは.μmとなりました。メタルの初期の表面粗さは、一般にRmaxμmと仮定すると、軸受表面は表面粗さが摩耗して鏡面になっている箇所があると思われます。表面粗さの消失は、停止時や起動時に油膜の形成がしにくくなり、更に摩耗が促進するといった悪循環になりやすいことから、起動時・停止時の温度管理に十分な注意が必要と思われます。現段階で軸受温度の上昇が見られていなければ、定格回転数で運転している状態では油膜が正常に形成されていると思われますが、周速が遅い起動時や停止時には油膜破断が生じやすくなると思われます。そのため、可能であれば、メタル摺動面の目視による点検を実施されることを推奨します。できない場合は、今回と同様の採油条件で、ヶ月に度の分析を後回実施し、摩耗の進行状況を確認することを推奨します。また、起動停止時に軸受温度の上昇が確認される場合、損傷の危険がありますので、軸受温度の変化を確認することを併せて推奨します。
|  | 10602341 | 分析NO － 年月日 トライボシステム診断レポート会社名 ○○殿 分析項目 機種 新油 粘度指数 流動点 機番・使用箇所 ラインサブ 粘度 引火点 油名 キャッスルオートフルードDⅡ 水分 全塩基価 油種 車両用特殊潤滑油 全酸価 銅板腐食 採油日 年月日 NAS等級 粘度 他情報 重量汚染度 摩耗状態の判定良好注意要処置汚染状態の判定良好注意要処置良好注意要処置総合考察＜＞粘度指数はであった。粘度はmm/s、粘度は.mm/sであった。水分はであった。全酸価は.mgKOH/gであった。汚染度NAS級＜、重量汚染度.mg/mlであった。流動点は.であった。引火点はであった。全アルカリ価は.mgKOH/gであった。銅板腐食はaであった。
報告№108-5028 報告№108-5028 | 分析№108-00931 分析№108-00931 | 108-00931 | トライボ診断の結果、泡立ち試験を除く項目は良好でした。泡立ち試験の結果は、一般的には消泡性能が低くいと判断できる値の-ですが、新油値の-と同レベルにあったため、正常と判断できました。一方、摩耗粒子の形態観察の結果、ギヤ歯面の疲労摩耗で発生したと推定されるμmサイズの摩耗粒子が観察されました。ギヤボックスの油系統にはインラインフィルタとオフラインフィルタがあり、μmサイズ以上の粒子の大部分は捕捉されていると考えられます。それにもかかわらず、μmのやや大型の摩耗粒子が確認されており、ギヤ歯面の潤滑状態は、やや厳しい状態であると考えられました。また、フィルタの目詰まりにより濾過効率が低下している可能性も考えられました。今後さらに摩耗が進行することが懸念されるため、定期的に分析を実施すると共に、フィルタのメンテナンスを検討されることを推奨します。油中摩耗粒子は、インラインフィルタやオフラインフィルタに捕捉され、異常な摩耗状態が発生したとしても正常な潤滑状態にあると誤認してしまう可能性が考えられます。これを避けるため、今後の診断に当たっては、これまでの採油箇所に加え、インラインフィルタやオフラインフィルタの捕捉物も分析し、その結果から潤滑状態を評価することを推奨します。尚、フィルタ捕捉物の分析を実施する際には、フィルタ流量、フィルタ使用時間などの追加情報が必要です。是非ご提供下さい。泡立ち試験の結果、消泡性能が低いと判断できる値であるものの、新油と同レベルにありました。粘度は良好。粘度はmm/sと新油値.mm/sに比較して、粘度変化率は-％で、当社推奨の管理限界値である±％以内にあり、良好と判断する。粘度はmm/sでした。粘度はmm/sでした。粘度指数はでした。粘度指数はでした。泡立ち試験は-でした。泡立ち試験は-と新油と同レベルにあり、消泡性能が新油と同レベルにあることが確認されました。水分は良好。水分は.ppmと当社推奨の管理限界値の以下であり、良好と判断します。全酸価は良好。全酸価は.mgKOH/gと新油値.mgKOH/gと比較して高いものの、IRの結果で、劣化の兆候が確認されなかったことから、良好と判断します。機器の潤滑状態摩耗粒子の形態観察の結果、ギヤ歯面の疲労摩耗で発生したと推定されるμmサイズの摩耗粒子が観察されました。μmサイズの疲労摩耗粒子が観察されました。異常摩耗の早期発見パラメータである潤滑状態指数がの乗と正常な範囲にあるものの、摩耗粒子の形態観察の結果、ギヤ歯面の疲労摩耗で発生したと推定されるμmサイズの摩耗粒子が観察されました。
報告№107-6000 報告№107-0017 | 分析№107-00010 分析№107-00059 | 107-00059 | 分析の結果、計数汚染度、重量汚染度共に当社推奨の管理限界値を超えていました。異常摩耗の早期発見パラメータであるフェログラフィーのIs値がの乗と高く、摩耗粒子形態観察でμm未満のラビング粒子が多く観察されました。この分析結果から、シリンダ内壁等の摺動部では、摩耗速度が比較的小さいマイルド摩耗と呼ばれる摩耗が発生していることがわかりました。マイルド摩耗の摩耗速度は比較的小さいため、摩耗による機器への影響も小さいと思われることから、機器の継続使用は問題ないと思われます。しかし、油中には、油の添加剤成分の析出により発生したスラッジが確認さており、バルブ類の動作障害等が発生することが懸念されるため、スラッジを溶解し無害化する当社製清浄分散剤TS－の投与と濾過実施を推奨します。一方、SOAPの結果で銅がppm検出されました。検出された銅は、潤滑油添加剤の亜鉛系添加剤の影響で溶出することが知られており、今回の検出は、銅を使用した箇所の溶出によるものと考えられました。銅濃度は、別紙鉱油の酸化に対する金属触媒の影響に示すように銅濃度の増加に伴い酸化速度が速まりますので、酸化劣化の進行状況を油分析により監視されることを併せて推奨します。これらのことは、計数汚染度がNAS級、重量汚染度がmg/mlと当社推奨の管理限界値を超えていたこと異常摩耗の早期発見パラメータであるフェログラフィーのIs値がの乗と高く、摩耗粒子形態観察でμm未満のラビング粒子が多く観察されたことSOAP／D－SOAPで鉄、銅が多く検出されたこと以上のことから判断しました。
報告№109-09501 報告№109-09501 | 分析№109-003130 分析№109-003130 | 109-003130 | 有機物・有機化合物を分析する赤外線吸収スペクトル分析の結果、検出されたピークには新グリースと異なるピークが検出されました。グリースは以下の対策が必要です。グリース名が違うか、或いは、異種グリースが混入した可能性が考えられますので、グリース名、異種グリース混入の可能性を確認する必要があります。≪状態監視とパラメータ≫分析の目的および各分析のパラメータは以下の通りです。特性低下目的：グリースの分析結果から、グリースの物理的性状や劣化傾向などを確認する。全酸価JISK赤外線吸収スペクトルJISKちょう度JISK滴点JISK摩耗目的：グリース中の摩耗粒子を分析する事により、回転・摺動部の潤滑状態、摩耗劣化の程度、余寿命などを解析する。摩耗診断電子顕微鏡観察JISKX線マイクロアナリシス油中金属濃度）JISK≪分析結果≫特性低下全酸価：良好全酸価.mgKOH/gは新油値の.mgKOH/g以内にあることから問題は無いと判断します。赤外線吸収スペクトル：良好ちょう度：良好ちょう度値と当社推奨の管理限界値であるから以内に留まっています。滴点：良好滴点はと新油値のに比較し高いものの問題は無いと判断します。摩耗摩耗診断電子顕微鏡観察・X線マイクロアナリシス：今回は実施していません。油中金属濃度：今回は実施していません。
報告№109-09094 報告№112-00124 | 分析№109-000872 分析№112-000467 | 112-000467 | 潤滑油は継続使用可能な状態にあると判断します。は良好でした。尚、RBOTは新油と同値であり減少傾向は確認されませんでした。このことから、更油から今回採油までのヶ月間で酸化防止剤の消耗は確認されていないことから、使用条件が同様であれば定検周期のヶ月は使用できる可能性が高いと判断します。≪状態監視とパラメータ≫分析の目的および各分析のパラメータは以下の通りです。特性低下目的：油の分析結果から、や劣化傾向ならびに添加剤の消耗程度、残存寿命などを確認する。粘度JISK酸価JISK赤外線吸収スペクトルJISK酸化安定度試験JISK汚染目的：油の分析結果から、砂塵あるいは水・異種油などによるや、異物混入の有無を確認する。水分JISK計数汚染度JISB重量汚染度JISB光学顕微鏡観察摩耗目的：油中の摩耗粒子を分析する事により、回転・摺動部の潤滑状態、摩耗劣化の程度、余寿命などを解析する。摩耗診断電子顕微鏡観察JISKX線マイクロアナリシス油中金属濃度JISK≪分析結果≫特性低下粘度：良好粘度値mm/sの新油値mm/sに対する変化率は+.％であり、当社推奨の管理限界値±％以内に留まっています。酸価：良好酸価.mgKOH/gは新油値の.mgKOH/g以内にあることから、問題は無いと判断します。赤外線吸収スペクトル：良好酸化安定度試験：良好酸化安定度試験の結果、数値minは当社推奨の管理限界値min以上に留まっており、現時点での使用は可能と判断します。汚染水分：良好水分値は当社推奨の管理限界値以内に留まっています。計数汚染度：今回は実施していません。重量汚染度：今回は実施していません。光学顕微鏡観察：今回は実施していません。摩耗摩耗診断電子顕微鏡観察・X線マイクロアナリシス：今回は実施していません。油中金属濃度：今回は実施していません。
報告№109-09136 報告№112-00451 | 分析№109-001160 分析№112-001906 | 112-001906 | 本試料油は、粒子濃度が比較的高く、外部の影響を受けやすいと思われるドレンプラグから停止時間後に採油を実施したにもかかわらず、大型の粒子は非常に少なく、潤滑油および対象設備は継続使用可能な状態にあると判断します。但し、計数汚染度、重量汚染度は共に当社推奨の管理限界値を超えており、今後も摩耗の進行を傾向監視するため、以下の対策を推奨します。TS-の投与および濾過発生しているスラッジの影響で、バルブ類の動作障害やフィルタおよびストレーナの目詰まりが発生することが懸念されるため、スラッジを無害化する当社製清浄分散剤TS-の投与と濾過を推奨します。尚、工法など、具体的な他社での実績例などは弊社営業にご相談下さい。定期的な分析および分析周期の検討定期的に分析を実施することにより、データの変化から異常の兆候を早期に発見することが可能となります。また、今回は対象設備の初回分析であるため、あと最低でも回分析を実施し、分析データの変化から今後の分析周期を検討することを推奨します。最適な採油方法本試料油は、機器停止中にドレンプラグから採油されているため、分析データが高濃度に出ていると推定されます。正確なデータによる診断を行うためにも、今後の採油は、極力運転中もしくは停止直後の油槽中層部から実施されることを推奨します。はフェログラフィーおよびSOAP／D-SOAPの結果から総合的に判断した結果、やや厳しい状態にあると考えられます。フェログラフィー【定量分析：Is値】Is値は異常摩耗の早期発見パラメータのつで、摩耗粒子を定量化するために用います。今回のIs値はの乗と低い値でした。フェログラフィー【定性分析：摩耗粒子および摩耗形態観察】分析結果から比較的多く観察された粒子は、以下の通りでした。正常な摩耗粒子・潤滑状態が正常なマイルド摩耗により発生。フリクションポリマ・局部的に高圧・高温となる場合に発生。観察された摩耗粒子の中でもフリクションポリマは、注意が必要です。フリクションポリマは、潤滑油が摺動面に押し込められ高圧状態になると同時に、圧縮熱により高温状態になった結果、基油自身が重合反応を起こし生成することが知られています。そのため、高圧高温状態の解消がなされなければ、潤滑油の劣化が進行し、粘度上昇に因る潤滑異常に進展する場合があります。Iカップリング発光分光分析【SOAP／D-SOAP】検出された金属元素から発生箇所を推定すると、以下の通りでした。鉄、銅、クロム・シリンダ内壁、ポンプ内部等リン、亜鉛・添加剤カルシウム、ナトリウム・外部混入異物銅を使用した箇所の溶出・摩耗SOAPの結果、銅がppm検出されたことから、銅を使用した箇所の溶出・摩耗が発生しています。亜鉛系添加剤を使用している潤滑油で銅が検出される場合、潤滑系統内でこれらの金属が亜鉛系添加剤の影響により溶出することが知られています。今回の検出は、この溶出と摩耗との双方によるものと考えられます。今後、別紙鉱油の酸化に対する金属触媒の影響に示すように濃度の増加に伴い酸化速度が速まる可能性があります。計数汚染度はNAS級、重量汚染度は.mg/mlと共に当社推奨の管理限界値を超えていました。D-SOAPで油の添加剤成分である亜鉛が比較的高く、フィルタ表面の異物観察で表面が茶褐色で粘ちょう物、砂等が観察されたことから、汚染度が高い要因は、摩耗とスラッジ、そして外部混入異物の影響と思われます。粘度、水分、酸価、IRの各データは良好でした。
|  | 10301077 | 分析NO － 年月日 トライボシステム診断レポート会社名 ○○殿 分析項目 機種 新油 粘度指数 流動点 機番・使用箇所 ラインサブ 粘度 引火点 油名 キャッスルハイポイドギヤオイル 水分 銅板腐食 油種 全酸価 粘度 採油日 年月日 NAS等級 他情報 重量汚染度 摩耗状態の判定良好注意要処置汚染状態の判定良好注意要処置良好注意要処置総合考察＜＞粘度指数はであった。粘度は.mm/s、粘度はmm/sであった。水分はppmであった。全酸価はmgKOH/gであった。汚染度NAS級、重量汚染度.mg/mlであった。流動点はであった。引火点はであった。銅板腐食はbであった。
報告№107-4545 報告№108-5112 | 分析№107-02185 分析№108-03622 | 108-03622 | トライボ診断の結果、全てのデータが良好であることから、この油は継続使用可能と判断します。は良好と判断します。粘度は良好。粘度は.mm/sと新油値.mm/sに比較して、粘度変化率は-.％で、当社推奨の管理限界値である±％以内にあり、良好と判断します。粘度はmm/sとなっています。粘度はmm/sとなっています。粘度指数はとなっています。粘度指数はとなっています。水分は良好。水分は.ppmと当社推奨の管理限界値の以下にあり、良好と判断します。全酸価は良好。全酸価はmgKOH/gと新油値mgKOH/gに比較して高いものの、IRの結果で油劣化の兆候を示すカルボン酸の吸収が確認されていないことから、良好と判断します。
報告№109-09250 報告№109-09250 | 分析№109-001829 分析№109-001829 | 109-001829 | 結論外部混入の異物が比較的多く確認されていますが、全ての分析項目の値が当社推奨の管理基準を満たしており、新油分析値との比較結果も問題となる値はなかったことから、油は継続使用可能な状態であり、運転中における潤滑状態も正常であったものと判断します。特性低下特性低下に係るパラメータの分析結果は、測定できなかった酸化安定度を除いて良好と判断します。粘度粘度はmm/sと新油値mm/sに対する粘度変化率は-％で、当社推奨の管理限界値である±％以内にあり、良好と判断します。全酸価添加タービン油については、当社では管理限界値を設定しておらず、新油分析値との比較及び他の分析項目の結果より全酸価の状態判断を行います。その結果、全酸価は.mgKOH/gと新油値.mgKOH/g以内にあり、良好と判断します。酸化安定度酸化安定度は、冷凍機で使用している冷媒ガスが潤滑油に混入しており、この影響で測定できませんでした。冷媒ガスが溶け込んだ潤滑油をRBOT測定器の恒温槽に入れた場合、RBOT容器内部の圧力がRBOTを行う場合の最高圧力～MPaを超えます。冷媒の溶存量によっては、RBOTの圧力計の上限値であるMPaを超える場合があり、圧力計が破損し大変危険な状態になります。また、冷媒を減圧して除去しようとしても完全に取り除くことが困難であり、また取り除けたとして確認する方法がなく危険です。RBOTは新油データと比較することで酸化防止剤の残存量を推定することにより潤滑油の残存寿命を知ることができます。今回は、このRBOT以外の特性低下の項目を参考に残存寿命について検討することといたします。検討の結果、特性低下に係るパラメータの全酸価、IRの分析結果が良好な結果であったため、潤滑油の残存寿命は十分にあるものと判断します。有機物・有機化合物有機物・有機化合物は、IRチャートによる新油分析値との比較の結果、cm-付近に劣化の兆候を示すカルボン酸の吸収が確認されていないことから、良好と判断します。色相はL.であり、新油値のL.に比較して大きな変化はないことから、良好と判断します。汚染に係るパラメータの分析結果は、汚染粒子数が当社推奨の管理限界値に到達していました。水分はppmであり、当社推奨の管理限界値の以下であることから、良好と判断します。汚染粒子数はNAS級であり、当社推奨の管理限界値のNAS級に到達していました。汚染度物重量は.mg/mlであり、当社推奨の管理限界値のmg/ml以内であり、良好と判断します。摩耗運転中における潤滑状態は正常であったものと判断します。異常摩耗の早期発見パラメータであるフェログラフィーのIs値がの乗と当社基準値と比較して良好の範囲にあったことから、潤滑箇所の潤滑状態は正常と判断します。金属濃度SOAP法により金属濃度を測定した結果、外部から混入したと思われるリンがppm、ケイ素がppmと僅かに検出されましたが、良好と判断します。金属濃度酸溶解法により金属濃度を測定した結果、潤滑箇所で発生する金属接触によって検出される鉄が、銅が、外部から混入したと思われるカルシウムが検出されました。
報告№109-09256 報告№109-09256 | 分析№109-001943 分析№109-001947 | 109-001947 | を確認する。本試料油の添加剤は、一般に、タービン油に比較して極圧添加剤や摩耗防止剤などの濃度が高く、この影響でRBOT試験の結果が変動する傾向があります。そのため、コンプレッサー油の余寿命の評価をタービン油と同等の精度で得るには、RBOTの結果に加え、粘度、水分、全酸価、IRなどのデータを総合的に判断することが必要です。分析の結果、今回分析した物理的性状の粘度、水分、全酸価、RBOTは全て良好の範囲にあり、また、IRのチャートからは劣化物は検出されなかったことから、本試料油は十分継続使用可能であると判断します。但し、IRの結果でIRチャートに示すように新油と異なるピークが確認されました。異種油の混入、或いは、油名が違う可能性がありますので、ご確認下さい。
報告№109-09048 報告№109-09048 | 分析№109-000497 分析№109-000497 | 109-000497 | 考察目次水分の増加汚染度の評価結果機器の潤滑状態摩耗形態についてカルシウムの検出対処方法について次回診断の推奨について内容水分の増加水分はppmと当社推奨の管理限界値を超えています。発錆予防のため、更油を推奨します。粘度は良好と判断します。粘度はmm/sと新油値mm/sに比較して、粘度変化率は+.％で、当社推奨の管理限界値である±％以内にあり、良好と判断します。水分は当社推奨の管理限界値を超えています。水分は.と当社推奨の管理限界値のを超えています。全酸価は良好と判断します。全酸価はmgKOH/gと新油値mgKOH/gに比較して高いものの、IRの結果、油劣化の兆候を示すカルボン酸の吸収が確認されていないことから、良好と判断します。全塩基価は良好と判断します。全塩基価はmgKOH/gと新油値mgKOH/gに比較して低いものの、良好と判断します。IRの結果、良好と判断します。IRの結果、油劣化の兆候を示すカルボン酸の吸収が確認されていないことから、良好と判断します。汚染度の評価結果計数汚染度は比較的清浄な状態にあると判断します。計数汚染度はNAS級となっています。計数汚染度はNAS級となっています。重量汚染度は.mg/mlとなっています。重量汚染度は.mg/mlとなっています。粒度分布は以下の通りです。粒度分布は.μmにピークが確認されています。機器の潤滑状態潤滑状態本試料は、潤滑油の分析結果から、精密な濾過により継続使用が可能であると判断します。 これは、図に示すようにシリンダ及びピストンリング、またクランクメタル等で発生している摩耗が、マイルド摩耗と呼ばれる正常な摩耗であることが確認されたことによります。マイルド摩耗は、機械が正常な摩耗をしている場合に発生するもので、金属がマイルドに擦られることにより金属表面に摩耗が極めて少ない特殊な表面層が形成され、摩擦表面は平滑な状態となるもので、この状態が安定である限り摩耗状態は正常であり発生する摩耗粒子は少ないことが分かっています。正常な摩耗とはいえ、油中金属濃度で鉄および錫が検出されており、この状況が連続的に発生している場合、摩耗が徐々に進展することにより各摺動面でギャップが増大し、油膜が正常に保持できにくくなり、厳しい摩耗状態に進展することが考えられます。カルシウムの検出弊社が取得している特許の分析法であるSOAPによる油中金属濃度でリン、亜鉛、カルシウムが多く検出されました。これらの元素が検出された要因は、油の添加剤成分が析出したためと思われます。中でも同法で固形分を検出した結果、カルシウムが検出されましたが、このカルシウムは、軸受メタルなどの摺動面の油膜に噛み込むサイズであることが多く、その影響でメタルなどの金属表面で切削摩耗が発生し、軸受寿命が短命化することがあります。カルシウムがこのように高濃度になるのは、一般にディーゼルエンジンの燃焼ガスや未燃焼ガスが、燃焼室から潤滑部に入り込んでいるため起きていると推定されます。この現象は、オイルリングやトップリングが正常であれば、発生しにくいものですが、オイルリングなどが摩耗して、燃焼ガスや未燃焼ガスが燃焼室から潤滑油中に入り易くなっていると思われます。カルシウム濃度がこのように高い場合、軸受メタルは比較的短時間で摩耗することを当社の研究で判明していますが、本機は稼働率が不明であるため、メタル摩耗の進展速度を推し量ることは困難です。メタル摩耗の進展予防策として、オイルリングの交換を推奨すると同時に、μm以下のカルシウムを濾過できる精密な濾過機で潤滑油を濾過し、汚染度を改善することを推奨します。対処方法について今後の対策は、大別して比較的短期日に実施する更油または油濾過が挙げられます。油濾過などにより汚染状態を改善し、摩耗粒子により二次的に発生する摩耗を予防するとともに、定期的な分析により摩耗の発生状況を確認することを推奨します。精密な濾過とは、汚染度等級でNAS級以上の清浄度を可能とする性能を持つ濾過装置による濾過を示します。次回診断の推奨について本機関の潤滑部は、精密な濾過により継続使用が可能な状況ですので、これらの対策を実施された場合は、その直後に今回と同様の分析を実施し、今後傾向管理をするための初期値を取ることを推奨します。初期値を取った後の分析周期は、ヶ月後、ヶ月後、年後とし、良好な状態が継続していることが確認できたら、年目以降は年に度程度とされることを推奨します。なお、濾過ができない場合は、分析項目は今回同様とし、分析周期を短周期にされることを推奨します。分析周期は、運転状況により検討する必要があります。また、理論的に採油周期を検討する必要がありますので、油の循環の有無および循環量、機関の回転数をお知らせ下さい。
報告№109-09447 報告№110-00768 | 分析№109-002782 分析№110-003687 | 110-003687 | 軸受および潤滑油は継続使用可能な状態にあると判断します。本試料油は、機器停止中に油面計から採油されているにもかかわらず汚染度を示すデータは良好でしたが、今後の採油は、極力運転中もしくは停止直後の油槽中層部から実施されることを推奨します。
報告№102-6030 | 分析№102-00460 | 102-00460 | 回目の初期試験を実施した結果、全てのデータが良好であることから、この油は継続使用可能と判断します。一方、前回に比較して、計数汚染度がNAS級から級に上昇していた。この調速機圧油の系統には、静電浄油機が設置され常時濾過されており、このことを考慮して解析しました。解析に使用した濾過機の濾過効率は、一般に言われる％としました。その結果、前回がNAS級、今回はNAS級と考えられ、油中粒子数は増加傾向を示していました。このことから、濾過効率が一定であった場合、摩耗が進行していると考えられます。本対象機には、濾過機が設置しているため、清浄な状態に保持できているものの、油圧系統内では摩耗の進行があり、もう一度経過を確認する必要があると判断します。尚、今回は濾過効率を仮定しているため、正確な診断が出来ていませんので、次回分析時には静電浄油機の入口と出口から採油を実施し、正確な濾過効率を元に摩耗の進行状況を確認されることを併せて推奨します。
報告№109-09249 報告№111-00162 | 分析№109-001747 分析№111-000881 | 111-000881 | 潤滑油は継続使用可能な状態であり、また運転中における潤滑状態も正常であったものと判断します。本試料油は、分析結果の全ての分析項目の値が当社推奨の管理基準値を満たしており、新油分析値との比較結果も問題となる値はありませんでした。分析結果特性低下特性低下に係るパラメータの分析結果は良好と判断します。粘度粘度はmm/sと新油値mm/sに対する粘度変化率は+.％で、当社推奨の管理限界値である±％以内にあり、良好と判断します。全酸価添加タービン油の全酸価は、油メーカによって初期値が違うため統一した管理基準を設定するのが困難であることから、当社では管理限界値を設定しておらず、新油分析値との比較及び他の分析項目の結果より全酸価の状態判断を行います。その結果、全酸価は.mgKOH/gと新油値.mgKOH/gに比較して若干高くなっていますが、IRチャートに示すように劣化の兆候として現れるカルボン酸などの有機物・有機化合物の発生が確認されていないことから、良好と判断します。酸化安定度酸化安定度はminであり、当社推奨の管理限界値のmin以上であることから良好と判断します。有機物・有機化合物有機物・有機化合物は、IRチャートによる新油分析値との比較の結果、cm-付近に劣化の兆候を示すカルボン酸の吸収が確認されていないことから、良好と判断します。色相はL.であり、新油値のL.に比較して変化はないことから、良好と判断します。汚染に係るパラメータの分析結果は良好と判断します。水分は.ppmであり、当社推奨の管理限界値の以下であることから良好と判断します。汚染粒子数はNAS級であり、当社推奨の管理限界値のNAS級以内であることから良好と判断します。汚染度物重量はmg/mlであり、当社推奨の管理限界値のmg/ml以内であることから良好と判断します。摩耗運転中における潤滑状態は正常であったものと判断します。異常摩耗の早期発見パラメータであるフェログラフィーのIs値がのマイナス乗と当社基準値と比較して良好の範囲にあったことから、潤滑箇所の潤滑状態は正常と判断します。金属濃度SOAP法により金属濃度を測定した結果、外部から混入したと思われる亜鉛がppm検出されました。金属濃度酸溶解法により金属濃度を測定した結果、潤滑箇所で発生する金属接触によって検出される鉄が、錫が、外部から混入したと思われる亜鉛が、カルシウムが、アルミニウム、ナトリウム、マグネシウムが検出されました。
報告№109-09136 報告№112-00561 | 分析№109-001160 分析№112-002314 | 112-002314 | 分析の結果、潤滑油の劣化はなく、汚染度は良好な範囲にあることから、継続使用可能な状態にあると判断します。対象設備分析の結果、対象設備は継続使用可能な状態にあると判断します。但し、カルシウム化合物がやや高い濃度であり、将来的な摩耗進行の有無を確認するためにも傾向監視を継続することが有効です。次回点検でピストンリングの点検と更油当該機の油中からカルシウム化合物がやや高い濃度で検出されたため、この化合物がコンロッドメタルやクランクメタルの摩耗を促進させる懸念があります。化合物発生の原因は、ピストンリングの摩耗によって燃焼ガスのシール性が低下し、燃焼ガス中の硫黄分と油中のカルシウム添加剤が反応するためと考えられます。そのため、次回点検では第一にピストンリングの摩耗状態の点検を推奨すると共に、第二に、更油を推奨します。定期的な分析今後懸念される切削摩耗や凝着摩耗の進行を監視するため、定期的に分析を実施することを推奨します。は良好と判断します。粘度粘度は、mm/sと新油値mm/sに比較して、粘度変化率は-.％で、当社推奨の管理限界値である±％以内であり、良好と判断します。水分は、.ppmと当社推奨の管理限界値の以下であり、良好と判断します。酸価は、mgKOH/gと新油値mgKOH/gに比較して高いものの、IRの結果で油劣化の兆候を示すカルボン酸の吸収が確認されていないことから、良好と判断します。塩基価は、mgKOH/gと当社推奨の管理限界値mgKOH/g以上であることから、良好と判断します。IRIRチャートの結果、新油と使用油のスペクトルパターンはほぼ一致し、また、油劣化の兆候を示すカルボン酸の吸収が確認されていないことから、良好と判断します。計数汚染度計数汚染度は、NAS級以上と汚染されていました。重量汚染度は、.mg/mlでした。光学顕微鏡写真重量汚染度で濾過したフィルタ表面上の夾雑物を光学顕微鏡で観察した結果、金属片、鉄錆、砂、カルシウム化合物等が観察されました。粒度分布粒度分布は、.～.μmの範囲にあり、.μmにピークが確認されました。μm以下の粒子が多いことから、燃焼して発生したすす等であることが分かります。はフェログラフィーおよびSOAP-Tの結果から総合的に判断した結果、継続使用は可能ですが、機器の機能を保持するためにも傾向管理が有用と考えます。フェログラフィー【異常摩耗指数：Is値】Is値は異常摩耗の早期発見パラメータのつで、摩耗粒子を定量化するために用います。Is値は前回に比較しての乗から乗に上昇し、やや高い値でした。フェログラフィー【定性分析：摩耗粒子および摩耗形態観察】分析結果から比較的多く観察された粒子は、以下の通りでした。正常な摩耗粒子・潤滑状態が正常なマイルド摩耗により発生。切削粒子・異物や金属表面の微小突起による切削摩耗により発生。シビア粒子・潤滑状態がやや厳しい凝着摩耗により発生。金属潤滑部が局部的に油膜切れを起していると考えられます。観察された摩耗粒子の中でも切削粒子、シビア粒子は、注意が必要です。切削摩耗は、他の摩耗形態に比較して摩耗進行速度が速く注意が必要で、定期的なトライボ診断による状態監視が必要と考えます。切削摩耗の原因となる混入異物が残留している場合、この異物により切削摩耗が継続して発生する可能性があります。シビア粒子は、凝着摩耗に分類されます。この摩耗粒子は、摺動面で凝着、破断を繰り返し、この過程で生じる移着粒子が成長して摩耗粒子となります。そのため、摺動面では局部的に油膜切れが発生していることを示しています。この状態が継続した場合、摩耗粒子のサイズは徐々に大型化していき、軸受の損傷に至る場合がありますので、傾向監視が必要です。Iカップリング発光分光分析【SOAP-T】検出された金属元素から発生箇所を推定すると、以下の通りでした。鉄、ニッケル・エンジン部品ニッケル、リン、亜鉛、カルシウム、モリブデン、ナトリウム・添加剤カルシウムの析出SOAP-Tの結果、前回に比較してカルシウムがppmから.ppmに増加していました。エンジン油中にカルシウム化合物が高い濃度で検出された場合、この化合物がコンロッドメタルやクランクメタル摺動面に噛み込んで摩耗させたり、メタルに埋め込まれて摩耗を促進させたりする原因になるなどの悪影響を生じることが当社の研究結果から判明しています。この影響については、別紙カルシウムの析出をご覧ください。
報告№109-09447 報告№110-00768 | 分析№109-002782 分析№110-003661 | 110-003661 | 軸受および潤滑油は継続使用可能な状態にあると判断します。但し、切削摩耗の発生が確認されたことから、定期的に分析を実施し、摩耗の進行状況を確認することを推奨します。本試料油は、機器停止中にドレンバルブから採油されています。機器が停止している状態では、別紙油粒子の沈降の影響に示すように油槽内で撹拌がなくなり固形物が沈降するため、油中汚染度は高くなると推定されます。今後の採油は、極力運転中もしくは停止直後の油槽中層部から実施されることを推奨します。
報告№109-09136 報告№110-00363 | 分析№109-001160 分析№110-001648 | 110-001648_修正20101015 | 金属元素と濃度の分析は、試料油を以上の高温で発光させ、その光を分光器で分光し、分光によって得られた光の強度と金属固有の波長とから元素を特定するIカップリング発光分光分析法を用います。また摩耗状態は、SOAP-T法により求めた金属成分と濃度にフェログラフィー法による摩耗粒子分析とを加味して総合的に評価しますが、摩擦面の摩耗機構と摩耗状態の判断は摩耗粒子の形態と、異常摩耗の早期発見パラメータであるIs値により判断します。Iカップリング発光分光分析供試のガスタービン油を分析した結果、検出された金属元素は、SOAPの結果表に示すように、リン、カルシウム、ケイ素、ナトリウムでした。これら検出された金属元素から発生箇所を推定すると、リン・オイル添加剤カルシウム、ケイ素、ナトリウム・外部混入異物であると思われます。フェログラフィー摩耗粒子分析結果から観察された粒子は、潤滑状態が正常な場合に発生する摩耗粒子でした。潤滑状態と摩耗形態潤滑状態は、異常摩耗の早期発見パラメータとして摩耗粒子を定量化したIs値により評価しますが、本試料の場合、このIs値は正常な潤滑状態であるのマイナス乗となっていました。また、潤滑部で発生している摩耗形態は、観察された摩耗粒子からマイルド摩耗と呼ばれる正常な摩耗形態であることがわかりました。汚染度水分、計数汚染度、重量汚染度は、いずれも良好でした。粘度、全酸価、IR、RBOTの各データは良好でした。潤滑油および軸受は継続使用可能な状態にあると判断します。新油との比較による評価RBOTは、油の余寿命を評価するパラメータとして使用します。今後、余寿命の評価をする場合は、充填用の新油を同時に分析することをご検討下さい。精密フィルタに対する対策本設備には、μmの潤滑油フィルタの設置があるため、発生した摩耗粒子がフィルタに捕捉され、異常な摩耗状態が確認できない場合も考えられます。フィルタの影響による誤認を避けるため、全体油量と潤滑油ポンプ吐出量、そしてフィルタの濾過効率などをパラメータとして潤滑状態をより的確に評価する必要があります。そのため、今後は今回の給油口から採油したサンプルに加えて、フィルタ出口側からの採油をご検討下さい。定期的な分析ガスタービン内部の摩耗の進行を監視するため、定期的に分析を実施し、摩耗の進行状況を確認することを推奨します。今後の分析も、今回同様に停止直後に採油することが望ましいと思われますが、採油のタイミングは、設備油量、潤滑油ポンプ吐出量、フィルタサイズをパラメータにして理論的に検討することができます。本設備は、設備油量がL、潤滑油ポンプの吐出量がL/min、またフィルタサイズがμmであり、これをもとに計算した結果、分以上の稼動であれば確認ができることがわかりました。提供していただいた、油交換後の使用期間と稼働時間の情報から、月次点検の稼動検査の際には、おおよそ分程度稼動していると推定されることから、月次点検の際に複数回の採油を実施して健全性を評価できることが分かりました。
報告№109-09136 報告№111-00253 | 分析№109-001160 分析№111-001217 | 111-001217 | 潤滑油は継続使用可能な状態にあると判断します。前回に比較して計数汚染度はNAS級からNAS級にランク増加しているものの、良好でした。油中金属濃度前回同様にSOAPで鉄が微量検出されました。前回同様に新油と試料油の赤外線吸収スペクトルを比較した結果、試料油は新油のスペクトルとほぼ同じで変化はなく、且つ、油劣化の兆候を示すカルボン酸の吸収が確認されていないことから、良好と判断します。
報告№107-0366 報告№110-00153 | 分析№107-01900 分析№110-000633 | 110-000633 | 濾過前の試料油を分析した結果、計数汚染度が前回のNAS級から、今回NAS級に約ヶ月でランク増加していました。前回に比較してRBOTがminからminにmin減少していました。前回に比較してD－SOAPの鉄が.からに増加していました。・汚染度の増加摩耗粒子の形態観察およびフィルタ表面の異物観察で鉄錆等が観察されたため、汚染度および鉄濃度が増加した要因は、摩耗による粒子の増加ではなく、外部から混入したと思われる異物によるものと考えられます。但し、異物の混入はありましたが、潤滑異常の早期発見パラメータである摩耗過酷度を示すIs値がの乗と非常に良好の範囲にあることから、潤滑状態は正常な状態にあると判断します。・RBOTの減少このまま継続使用した場合、この減少傾向から限界値に到達するのは、別紙図RBOTの減少傾向に示すように年月と推定されました。今後、酸化防止剤が減少することで基油の劣化が進行することが予想されます。これらの障害発生に対する弊害を勘案の上、ヶ月後に再度分析を実施し、油の劣化状況を確認することを推奨します。また、その結果でRBOT値がminを下回った場合は更油を計画されることを推奨します。
報告№105-6050 報告№105-4015 | 分析№105-01529 分析№105-01866 | 105-01866 | CラインMシーマのヘッドのオイルシールで、＃ヘッドから漏油が発生したため、その原因を調査することを目的とした。分析の結果、NAS級と当社推奨の管理基準値を超えていました。摩耗粒子形態観察で異物の噛み込みにより発生する切削粒子、金属接触が厳しい場合に発生するシビア粒子、外部から混入した鉄錆が観察されたことから、汚染度が高い原因は、ポンプの摩耗、或いは、シャフトとオイルシール摺動部の摩耗と外部から混入した異物の影響と思われます。以上の潤滑油の分析結果から＃ヘッドで漏油した原因として考えられることは、以下の通りです。摩耗粒子及び異物がオイルシール摺動面に噛み込み、シャフトとオイルシールが摩耗し、その結果隙間が発生した。但し、これはシールの変形などによりシール部の圧力が低下した場合も漏油現象は発生すると思われるため、シャフトの外径とオイルシールの内径などの寸法を管理されることを推奨します。これらのことは、計数汚染度がNAS級と当社推奨の管理基準値NAS級を超えていたこと摩耗粒子形態観察の結果、異物の噛み込みにより発生する切削粒子、金属接触が厳しい場合に発生するシビア粒子、外部から混入した鉄錆が観察されたこと以上のことから判断しました。
報告№109-09250 報告№109-09250 | 分析№109-001810 分析№109-001810 | 109-001810 | 潤滑油および本軸受は継続使用可能な状態にあると判断できますが、軸受摺動面では凝着摩耗の発生が確認されており、今後継続して発生することが懸念されるため、再度分析を実施し、摩耗の進行状況を傾向監視することを推奨します。特性低下特性低下に係るパラメータの分析結果は良好と判断します。粘度粘度はmm/sと新油値mm/sに対する粘度変化率は+％で、当社推奨の管理限界値である±％以内にあり、良好と判断します。全酸価添加タービン油については、当社では管理限界値を設定しておらず、新油分析値との比較及び他の分析項目の結果より全酸価の状態判断を行います。その結果、全酸価はと新油値に比較して変化はなく、良好と判断します。酸化安定度酸化安定度minであり、当社推奨の管理限界値のmin以上であることから、良好と判断します。有機物・有機化合物有機物・有機化合物は、IRチャートによる新油分析値との比較の結果、cm-付近に劣化の兆候を示すカルボン酸の吸収が確認されていないことから、良好と判断します。色相はLであり、新油値のLに比較して変化がないことから、良好と判断します。汚染に係るパラメータの分析結果は良好と判断します。水分はであり、当社推奨の管理限界値の以下であることから、良好と判断します。汚染粒子数はNAS級であり、当社推奨の管理限界値のNAS級以内であることから、良好と判断します。汚染度物重量は.mg/mlであり、当社推奨の管理限界値のmg/ml以内であり、良好と判断します。摩耗フェログラフィーによる摩耗粒子の観察の結果、金属接触が厳しい場合に発生するシビア粒子が観察されました。異常摩耗の早期発見パラメータであるフェログラフィーのIs値がの乗とやや高く、摩耗粒子の形態観察の結果、金属接触が厳しい場合に発生するシビア粒子が観察されました。金属濃度SOAP法により金属濃度を測定した結果、鉛がppm、銅がppm、外部から混入したと思われるケイ素がppm検出されました。金属濃度酸溶解法により金属濃度を測定した結果、潤滑箇所で発生する金属接触によって検出される鉄が、鉛が、外部から混入したと思われるナトリウムがと僅かに検出されましたが、良好と判断します。
報告№107-4545 報告№108-5112 | 分析№107-02185 分析№108-03625 | 108-03625 | トライボ診断の結果、全てのデータが良好であることから、この油は継続使用可能と判断します。は良好と判断します。粘度は良好。粘度は.mm/sと新油値.mm/sに比較して、粘度変化率は-.％で、当社推奨の管理限界値である±％以内にあり、良好と判断します。粘度はmm/sとなっています。粘度はmm/sとなっています。粘度指数はとなっています。粘度指数はとなっています。水分は良好。水分はppmと当社推奨の管理限界値の以下にあり、良好と判断します。全酸価は良好。全酸価はmgKOH/gと新油値mgKOH/gに比較して変化はなく、良好と判断します。
報告№109-09136 報告№111-00238 | 分析№109-001160 分析№111-001179 | 111-001179 | グリースおよび軸受は継続使用可能な状態にあると判断します。但し、疲労摩耗の進行が懸念されるため、以下の対策を推奨します。疲労摩耗の進行を監視するため、定期的に分析を実施し、摩耗の進行状況を確認することを推奨します。フェログラフィー摩耗粒子の形態で比較的多く観察された粒子は、潤滑状態が正常な場合に発生する摩耗粒子、繰り返し応力を受けて発生する疲労摩耗粒子でした。これらの摩耗粒子が観察された場合、潤滑部で発生している摩耗形態は、正常なマイルド摩耗、疲労による疲労摩耗であることが分かります。Iカップリング発光分光分析供試グリースを分析した結果、検出された金属元素は、SOAPの結果表に示すように、鉄、鉛、錫、リン、亜鉛、カルシウム、アルミニウム、ナトリウムでした。これらの検出された金属元素から発生箇所を推定すると鉄、鉛、錫・軸受等リン、亜鉛・グリース添加剤カルシウム、アルミニウム、ナトリウム・増ちょう剤であると思われます。このうち、機械部品が摩耗したと思われる元素はのグループです。グリースのちょう度、滴点、全酸価、IRの各データは良好でした。
報告№107-4545 報告№109-09132 | 分析№107-02185 分析№109-001146 | 109-001146 | トライボ診断の結果、全てのデータが良好であることから、この油は継続使用可能と判断します。は良好と判断します。粘度は良好。粘度は.mm/sと新油値mm/sに比較して、粘度変化率は-.％で、当社推奨の管理限界値である±％以内にあり、良好と判断します。粘度はmm/sとなっています。粘度はmm/sとなっています。粘度指数はとなっています。粘度指数はとなっています。水分は良好。水分は.ppmと当社推奨の管理限界値の以下であり、良好と判断します。全酸価は良好。全酸価は.mgKOH/gと新油値.mgKOH/g以内にあり、良好と判断します。
報告№108-0390 報告№108-0390 | 分析№108-02638 分析№108-02638 | 108-02638 | 分析の結果、前回に比較して異常摩耗の早期発見パラメータであるフェログラフィーのIs値がの乗から乗に上昇し、摩耗粒子の形態観察で前回同様に異物の噛み込みなどで発生する切削粒子、さらにフレッティングにより発生する赤錆が多く観察され、D－SOAPの鉄濃度が増加したことから、摩耗の進行が確認されています。切削摩耗は、異物が混入していない状態に比較して、摩耗進行速度が速く注意が必要です。転がり軸受の場合、寿命が分の程度に低下することが知られています。今後更に摩耗が進行することが懸念されるため、定期的に分析を実施し、摩耗の進行状況を確認されることを推奨します。これらのことは、前回に比較して、計数汚染度はランク増加し、D-SOAPの鉄濃度も増加したこと異常摩耗の早期発見パラメータであるフェログラフィーのIs値がの乗から乗に上昇し、摩耗粒子の形態観察の結果、異物の噛み込みなどで発生する切削粒子、フレッティングにより発生する赤錆がやや多く観察されたこと以上のことから判断しています。尚、トライボ診断では、バックラッシの増加量を分析結果から計算できますので、構造が確認できる図面、ギヤの形式、歯形、モジュール、歯数、回転数、増速比、歯幅をお知らせ下さい。計算結果をご報告いたします。計数汚染度は良好と判断します。計数汚染度は良好と判断します。計数汚染度はNAS級と当社推奨の管理限界値のNAS級以内にあり、良好と判断します。重量汚染度は.mg/mlとなっています。重量汚染度は.mg/mlとなっています。機器の潤滑状態フェログラフィーの結果、異物の噛み込みなどで発生する切削粒子、フレッティングにより発生する赤錆がやや多く観察されています。SOAPの結果は良好です。SOAPの結果、油の添加剤成分であるリンが検出されています。D－SOAPの結果、鉄が検出されています。D－SOAPの結果、摩耗により発生する鉄が検出されています。フェログラフィーの結果、異物の噛み込みなどで発生する切削粒子、フレッティングにより発生する赤錆がやや多く観察されています。異常摩耗の早期発見パラメータであるフェログラフィーのIs値がの乗とやや高く、摩耗粒子の形態観察の結果、異物の噛み込みなどで発生する切削粒子、フレッティングにより発生する赤錆がやや多く観察されています。
報告№109-09136 報告№110-00190 | 分析№109-001160 分析№110-000745 | 110-000745 | 潤滑油および軸受は継続使用可能な状態にあるものの、以下の対策が必要です。局部的な接触の進展を確認するため、今後は、ヶ月以内に摩耗試験を実施し、摩耗の進行状況を確認することを推奨します。
報告№103-4000 | 分析№103-00254 | 103-00254 | 分析の結果、前回に比較して、計数汚染度がランク上昇しているものの、良好な範囲であり、SOAP／D-SOAPの鉄及び錫濃度、フェログラフィーのIs値に変化が見られないことから、摩耗は安定していると判断します。又、RBOTの結果、前回から日でmin減少しており、この減少傾向から限界値に到達するのは年月と推定されました。今後、RBOTの低下が加速することが懸念されるため、ヶ月後に分析を実施し、低下傾向を把握し、劣化の進行状況を確認されることを推奨します。尚、採油を主機停止から日経過した時点で採油を実施しているため、油循環中、又は、停止直後の採油に比較して油中粒子が沈降して低濃度になっている部分を採油している場合が考えられます。したがって、油が循環している状態、又は、停止直後に採油を実施した場合に比較して、分析データが低くなり、異常な状態を見落としてしまう可能性がありますので、今後の採油は、停止直後、或いは、油循環中に前回と同じエアーブリーザーから採油を実施されることを推奨します。
報告№109-09136 報告№110-00626 | 分析№109-001160 分析№110-003818 | 110-003818 | 金属元素と濃度の分析は、試料油を以上の高温で発光させ、その光を分光器で分光し、分光によって得られた光の強度と金属固有の波長とから元素を特定するIカップリング発光分光分析法）を用います。また摩耗状態は、SOAPにより求めた金属成分と濃度にフェログラフィー法による摩耗粒子分析とを加味して総合的に評価しますが、摩擦面の摩耗機構と摩耗状態の判断は摩耗粒子の形態と、異常摩耗の早期発見パラメータであるIs値により判断します。Iカップリング発光分光分析供試のディーゼルエンジン油を分析した結果、検出された金属元素は、金属濃度の結果表に示すように、鉄、鉛、銅、クロム、アンチモン、ニッケル、錫、リン、亜鉛、カルシウム、バリウム、アルミニウム、ケイ素、ナトリウム、マグネシウム、ホウ素、モリブデンでした。これら検出された金属元素から発生箇所を推定すると、鉄、鉛、銅、クロム、アンチモン、ニッケル、錫・エンジン部品リン、亜鉛、カルシウム・オイル添加剤アルミニウム、ケイ素、ナトリウム、マグネシウム、ホウ素、モリブデン・外部混入異物であると思われます。このうち、機械部品が摩耗したと思われる元素はのグループです。カルシウムなどの析出SOAPによる分析で固形分のカルシウムが検出され、また鉄も.ppm検出されました。エンジンオイル中に検出されるカルシウムは、燃焼ガス中に含まれている硫黄分と反応して微小サイズの硫酸カルシウム、いわゆる石膏が生成されます。この硫酸カルシウムは、モース硬度がとコンロッドやクランクメタルの主成分である錫や鉛の～と同等の硬さで、サイズは数μmから数十μmになることもあります。本試料の場合、鉄が金属イオン濃度ではppmの検出であるにもかかわらず、固形分では.ppm検出されていることが特徴的で、これはコンロッドメタルのメタル部に埋め込まれたカルシウム化合物が鉄側を摩耗させている現象があると推定できます。カルシウム化合物が軸受の油膜に混入した場合は、潤滑面では摩耗形態の中で摩耗速度が最も速い切削摩耗が発生し、メタルは短期間で摩耗することが判明しています。潤滑油中の固形分としてのカルシウムは、オイルリングやトップリングが正常であればほとんど検出されませんが、当該機の場合は、分解点検および更油を実施しているにもかかわらず、カルシウム濃度が高いことから、油槽内には更油前に発生したカルシウム化合物が残留していると思われます。フェログラフィー摩耗粒子分析結果から観察された粒子は、潤滑状態が正常な場合に発生する摩耗粒子金属接触が厳しく、且つ、摩擦熱が高い場合に発生する黒錆でした。潤滑状態と摩耗形態異常摩耗の早期発見パラメータとして摩耗粒子を定量化して評価するフェログラフィーのIs値は、潤滑状態が厳しいの乗となっていました。これらの結果から、シリンダ、ピストンリング、クランクメタルの摺動部で発生している摩耗は、正常な潤滑状態であるマイルド摩耗とやや厳しい摩耗による凝着摩耗であることが分かりました。計数汚染度計数汚染度はNAS級以上と汚染されていました。フィルタ表面の異物観察で金属片、鉄錆、砂等が観察されたことから、汚染度が高い要因は、摩耗、エンジンオイルの反応生成物、そして外部混入異物の影響と思われます。粒度分布粒度分布は.～μmの範囲にあり、.μmにピークが確認されました。水分はppmと当社推奨の管理限界値を超えていました。今後、水分の影響でエンジン内部に錆が発生し、その影響で摩耗が発生する懸念があります。分解前と分解後データの比較表分解前と分解後のデータの比較 分解前 分解後 水分 SOAPppmイオン鉄 固形分鉄 . 固形分錫 . 固形分カルシウム . . フェログラフィーIs値 の乗 の乗 分解前と分解後の試料を比較した結果、SOAPの固形分の鉄、錫が増加していました。固形分のカルシウムが分解前に比較して減少しているものの比較的高く、更油前のカルシウム化合物が残留していると思われます。この残留したカルシウム化合物の影響でコンロッドメタルのメタル部にカルシウム化合物が埋め込まれ、摩耗が進行していると考えられます。一方、フェログラフィーのIs値がの乗から乗に桁上昇し、潤滑状態が正常な場合に発生する摩耗粒子、金属接触が厳しく、且つ、摩擦熱が高い場合に発生する黒錆が比較的多く観察されたことから、摩耗形態の大きな変化はないものの、摩耗の進行があることが確認されました。対象設備は継続使用可能な状態にあると判断します。但し、潤滑油は水分濃度が高く、摩耗の進行が懸念されるため、以下の対策が必要です。更油或いは部分更油による水分濃度の調整水分の影響により金属表面で腐食摩耗が発生し、発生した鉄錆等の粒子が潤滑部に噛み込み摩耗が進行することがありますので、更油或いは部分更油などにより相対的に水分濃度を低くするなどの方法を推奨します。定期的な分析エンジン内部の摩耗の進行を監視するため、定期的に分析を実施し、摩耗の進行状況を確認することを推奨します。
報告№104-6054 | 分析№104-01192 | 104-01192 | 精点Aを実施した結果、水車軸受は継続使用可能な状態にあると判断します。このことは、SOAP／D-SOAPの結果、鉄及びモリブデンが検出されなかったこと異常摩耗の早期発見パラメータであるIs値がのマイナス乗と前回のの乗に比較して桁改善されたこと計数汚染度がNAS級と変化が確認されなかったこと以上のことから判断しました。
報告№109-09136 報告№109-09542 | 分析№109-001160 分析№109-003360 | 109-003360 | ・摩耗状態油中金属分析の結果、鉄が比較的多く検出され、粒子の観察結果からμm以下の鉄系粒子が観察されました。・グリースのちょう度、滴点、全酸価、IR、水分は、当社に新グリースのデータがないため判定することが出来ませんでした。論拠転がり軸受寿命の指標としている摩耗粒子が観察されなかったことから、フレーキングは発生していないことが確認されています。結論現在のところ、軸受は継続使用可能な状態にあると判断しますが、今後連続してしようする場合は、以下に示す内容を推奨します。尚、報告書の管理表中に示しているSOAP／D-SOAPは、グリース潤滑の場合、摩耗粒子が均一に分散していないため、測定値が大きく変動することがありますので参考値としてお考え下さい。ちょう度、滴点、全酸価、IR、水分は、当社に新グリースのデータがないため判定することが出来ませんでした。新グリースをご提供下さい。
報告№109-09136 報告№113-00668 | 分析№109-001160 分析№113-002869 | 113-002869 | 潤滑油は汚染度が高いことから、油中の夾雑物が潤滑部に噛み込むことによる摩耗の発生やバルブ類の動作障害等が発生することが懸念されます。対象機器対象機器は継続使用可能な状態にあると判断します。但し、今後の摩耗推移を確認するためにも傾向監視を継続することが有効です。濾過汚染度が高いことから、油中の夾雑物が潤滑部に噛み込むことによる摩耗の発生やバルブ類の動作障害等が発生することが懸念されるため、濾過の実施を推奨します。定期的な分析今後の摩耗推移を監視するため、定期的に分析を実施することを推奨します。新油との比較による評価を示す粘度、酸価は新油値を基準として評価しています。正確な診断を行うためにも、分析を実施する場合は、新油を同時に分析することをご検討下さい。最適な採油方法本試料油は、機器停止中に給油口から採油されているため、別紙油中粒子の沈降の影響に示すように、油中粒子が油槽底部に沈降し、分析データが低濃度に出ている可能性があります。正確なデータによる診断を行うためにも、今後の採油は、停止直後に実施されることを推奨します。異常摩耗の早期発見のパラメータであるIs値は、レベルとやや高い値でした。また、潤滑部の摩耗が認められたため、定期的に潤滑油分析を実施し、摩耗推移を監視することが有用と考えます。SOAP-Tで銅が.ppと比較的高い値で検出されたことから、ブッシュ等の銅を使用した箇所の摩耗が懸念されるため、傾向監視を継続することが有用です。計数汚染度はNAS級と当社推奨の管理限界値に到達していました。フィルタ残渣に金属片、鉄錆、砂等が確認されたことから、汚染度が高い要因は、摩耗粒子と外部混入異物の影響と考えられます。水分、IRの各データは良好です。粘度粘度はmm/sでした。当社に新油値のデータがなかったことから、新油カタログ値mm/sと比較すると粘度変化率が+％となっており、当社推奨の管理限界値である±％以内となります。但し、新油値との比較を推奨します。酸価は、.mgKOH/gと新油カタログ値.mgKOH/gより高いものの、IRで油の酸化劣化により発生するカルボン酸の吸収が確認されないことから、良好と判断します。
報告№107-0366 報告№109-09004 | 分析№107-01900 分析№109-000315 | 109-000315 | 濾過前の試料油を分析した結果、計数汚染度が前回のNAS級から今回NAS級にヶ月でランク上昇し、摩耗粒子の形態観察で金属接触が厳しい場合に発生するシビア粒子がやや多く観察されました。軸受摺動部や鉄系材料同士が接触し摩耗する箇所、例えばラビリンス、軸受支持部、油用ポンプ内部などで局部的に厳しい金属接触が発生している可能性があり、今後更に摩耗が進行することが懸念されます。これらの障害発生に対する弊害を勘案の上、摩耗の進行状況を確認するため、ヶ月以内に再度分析を実施することを推奨します。
報告№106-4570 報告№106-4570 | 分析№106-02187 分析№106-02187 | 106-02187 | 分析の結果、計数汚染度がNAS級とやや高い値でした。摩耗粒子形態観察で外部から混入した鉄錆が観察されたことから、汚染度が高い原因は、外部から混入した異物の影響と考えられました。今後、これらの異物が軸受およびギヤ歯面に噛み込み摩耗が進行することが懸念されるため、ヶ月後に再度分析を実施し、汚染度および摩耗の進行状況を確認されることを推奨します。これらのことは、異常摩耗の早期発見パラメータであるフェログラフィーのIs値が.と良好の範囲にあるものの、摩耗粒子形態観察の結果、外部から混入した鉄錆が観察されたこと以上のことから判断しました。は良好と判断します。粘度は良好と判断します。粘度はmm/sと新油値mm/sに比較して、粘度変化率は+％で、当社推奨の管理限界値である±％以内にあり、良好と判断します。水分は良好と判断します。水分はppmと当社推奨の管理限界値の以下であり、良好と判断します。全酸価は良好と判断します。全酸価は.mgKOH/gと新油値.mgKOH/g以内にあり、良好と判断します。IRの結果、良好と判断します。IRの結果、油劣化の兆候を示すカルボン酸の吸収が確認されていないことから、良好と判断します。RBOTの結果、良好と判断します。RBOTはminと当社推奨の管理限界値のmin以上であり、良好と判断します。計数汚染度はやや高い値でした。計数汚染度はやや高い値でした。計数汚染度はNAS級と当社推奨の管理限界値のNAS級以内にあるものの、やや高い値でした。重量汚染度は良好と判断します。重量汚染度は.mg/mlと当社推奨の管理限界値のmg/ml以内であり、良好と判断します。機器の潤滑状態摩耗粒子形態観察の結果、外部から混入した鉄錆が観察されました。SOAPの結果は良好です。SOAPの結果、油の添加剤成分であるリンがppm、亜鉛がppm、外部から混入したケイ素がppm検出されました。D－SOAPの結果は良好です。D－SOAPの結果、銅が、外部から混入したカルシウム、ナトリウムが共に検出されました。フェログラフィーの結果、外部から混入した鉄錆が観察されました。異常摩耗の早期発見パラメータであるフェログラフィーのIs値が.と良好の範囲にあるものの、摩耗粒子形態観察の結果、外部から混入した鉄錆が観察されました。
|  | 112-002193 | 潤滑油および対象設備は継続使用可能な状態にあると判断します。但し、今後も摩耗の進行を傾向監視するため、以下の対策を推奨します。摩耗の監視クランクメタル、ピストンリング、カムローラなどの摩耗の進行を監視するために、定期的に分析を実施することを推奨します。はフェログラフィーおよびSOAPの結果から総合的に判断した結果、やや厳しい状態にあると考えられます。フェログラフィー【定量分析：Is値】Is値は異常摩耗の早期発見パラメータのつで、摩耗粒子を定量化するために用います。今回のIs値はの乗と、やや高い値でした。フェログラフィー【定性分析：摩耗粒子および摩耗形態観察】分析結果から比較的多く観察された粒子は、以下の通りでした。正常な摩耗粒子・潤滑状態が正常なマイルド摩耗により発生。シビア粒子・潤滑状態がやや厳しい凝着摩耗により発生。金属潤滑部が局部的に油膜切れを起していると考えられます。切削粒子・異物や金属表面の微小突起による切削摩耗により発生。観察された摩耗粒子の中でも切削粒子は、注意が必要です。切削摩耗は、他の摩耗形態に比較して摩耗進行速度が速く注意が必要で、定期的なトライボ診断による状態監視が必要と考えます。切削摩耗の原因となる混入異物が残留している場合、この異物により切削摩耗が継続して発生する可能性があります。Iカップリング発光分光分析【SOAP】検出された金属元素から発生箇所を推定すると、以下の通りでした。鉄、ニッケル・エンジン部品リン、亜鉛、カルシウム、マグネシウム・添加剤アルミニウム・外部混入異物粘度、水分、IR酸化度、塩基価の各データは良好でした。
報告№109-09255 報告№109-09255 | 分析№109-001932 分析№109-001932 | 109-001932 | 今回の採油は、対象設備停止中にドレンプラグから実施しているため、別紙油中粒子の沈降の影響に示すように、油中粒子などの固形物は沈降の影響を受けて分析データが高濃度に出る可能性があることから、このことを踏まえて結果を検討しました。本試料は、高濃度になっていると思われる対象設備停止中のドレンプラグから実施した採油にもかかわらず、分析の結果は全て良好の範囲にあったことから、油は継続使用可能であり、また潤滑状態も正常と判断します。特性低下分析結果は、全項目が良好の範囲にありました。したがって、油の特性低下は認められず良好と判断します。粘度粘度はmm/sと新油値mm/sに対する粘度変化率が-％でした。粘度変化率の推奨管理限界値は、±％以内となっていますが、今回の結果はこの範囲内にあることから、良好と判断します。全酸価全酸価は.mgKOH/gと新油値.mgKOH/g以内にあり、良好と判断します。酸化安定度酸化安定度は、新油値と比較して十分に残存していることが必要ですが、今回の残存率は新油の％となっており、当社推奨の管理限界値の％以上であったことから、良好と判断します。汚染水分による汚染は確認されず、良好と判断します。水分濃度水分濃度は、当社推奨の管理限界値の以下のppmであり、良好と判断します。摩耗潤滑状態は正常と判断します。異常摩耗の早期発見パラメータであるフェログラフィーのIs値は、潤滑状態が良好と判断できるの乗であったことから、潤滑状態は正常と判断します。
報告№109-09136 報告№112-00364 | 分析№109-001160 分析№112-001521 | 112-001521 | 潤滑油および対象設備は継続使用可能な状態にあると判断します。はフェログラフィーおよびSOAP／D-SOAPの結果から総合的に判断した結果、正常な状態にあると考えられます。フェログラフィー【定量分析：Is値】Is値は異常摩耗の早期発見パラメータのつで、摩耗粒子を定量化するために用います。前回に比較してIs値はのマイナス乗から変化はなく、低い値でした。フェログラフィー【定性分析：摩耗粒子および摩耗形態観察】分析結果から比較的多く観察された粒子は、以下の通りでした。正常な摩耗粒子・潤滑状態が正常なマイルド摩耗により発生。Iカップリング発光分光分析【SOAP／D-SOAP】検出された金属元素から発生箇所を推定すると、以下の通りでした。鉄、亜鉛・シリンダ内壁、ポンプ内部等リン、ナトリウム・外部混入異物前回に比較して計数汚染度はNAS級からNAS級にランク上昇しているものの、当社推奨の管理限界値以下であり、重量汚染度は.mg/mlから変化はなく、共に良好でした。．粘度、水分、全酸価、IR、RBOTの各データは良好でした。
報告№113-00173 | 分析№113-000626 | 113-000626 | 濾過前の試料油を分析した結果、摩耗粒子の形態観察で比較的多く観察された粒子は以下の通りでした。球状粒子・金属接触が厳しく、且つ、金属が溶融するほどの高い摩擦熱が発生していると考えられます。球状粒子の発生原因観察された摩耗粒子の中でも球状粒子は、異常摩耗の兆候を示す形態のパラメータで、この摩耗粒子が発生する場合、潤滑状態に注意が必要です。球状粒子の発生原因は、一般に、溶接工事、溶接作業などによる溶接スパッタの混入電食による発生厳しい金属接触による摩耗が考えられます。球状粒子の発生原因が、上記であれば、今後増加しないと思われますが、が考えられる場合は、原因を取り除かなければ球状粒子は増加すると考えられます。これらの障害発生に対する弊害を勘案の上、予防処置として運転再開後ヶ月後に再分析を実施し、球状粒子の増加の有無を確認されることを推奨します。念のため、主機の起動時、停止時の温度チャートから軸受温度に微妙な変化がないかを確認されることを併せて推奨します。尚、RBOTが前回に比較してmin増加していました。RBOTが増加した理由は、更油、補給を実施した仮設タンクで他の軸受油と混合して濾過を実施した濾過機配管内や仮設タンクなどに油が残留していた以上のことが考えられます。お客様の情報からは～のいずれにも該当せず、原因を特定するのは困難でした。但し、今回の分析結果で、酸価および粘度の各データに大きな変化はなく、異種油の混入などは確認されていないため、本試料油は継続使用可能な状態にあります。今後は今回のRBOT値によりデータ管理を行います。
報告№103-6145 | 分析№103-02737 | 103-02737 | 本分析は、前回の分析が濾過後の試料であったにもかかわらず、計数汚染度のデータが濾過後としては不十分なデータであったため、再分析したものです。分析の結果、前回分析データで、外部から混入した異物が多く観察されていたのは、採油方法に問題があったことが確認されました。これらのことは、計数汚染度が、前回のNAS級からNAS級にランク減少し、重量汚染度が、前回の.mg/mlから.mg/mlに減少したことD－SOAPで、鉄が前回のから.に減少したこと以上のことから判断しました。又、前回と同じく摩耗粒子形態観察で、摩擦熱が高い場合に発生する球状粒子が観察されました。球状粒子は、異常の兆候を示す形態のパラメータで、この摩耗粒子が発生する場合、潤滑状態に注意が必要です。中でも、球状粒子には注意が必要です。球状粒子の発生原因は、一般に、溶接工事、溶接作業などによる溶接スパッタの混入、電食による発生、厳しい金属接触による摩耗、が考えられます。前回と同じく観察された球状粒子の数が減少していたことから、球状粒子の発生原因はの溶接スパッタと考えられました。尚、計数汚染度、SOAP／D－SOAPのデータに変化はなく、フェログラフィーのIs値のデータが減少傾向を示していることから、潤滑状態は良好と判断します。
報告№107-4545 報告№109-009205 | 分析№107-02185 分析№109-001562 | 109-001562 | トライボ診断の結果、全てのデータが良好であることから、この油は継続使用可能と判断します。は良好と判断します。粘度は良好。粘度は.mm/sと新油値mm/sに比較して、粘度変化率は-％で、当社推奨の管理限界値である±％以内にあり、良好と判断します。粘度はmm/sとなっています。粘度はmm/sとなっています。粘度指数はとなっています。粘度指数はとなっています。水分は良好。水分はppmと当社推奨の管理限界値の以下であり、良好と判断します。全酸価は良好。全酸価は.mgKOH/gと新油値.mgKOH/gに比較して高いものの、IRの結果で油劣化の兆候を示すカルボン酸の吸収が確認されていないことから、良好と判断します。
報告№104-0294 報告№104-4556 | 分析№104-02199 分析№104-02485 | 104-02485 | 月に実施した分解点検修理後も起動不良現象が発生するため、発生原因の調査を目的にトライボ診断を実施した。トライボ診断の結果、採油を実施する前に時間稼動したものの、直前に更油を実施しているため、油中にあった多くの情報が失われており、起動不良現象の原因を特定するに至らなかった。但し、今回分析データで観察された摩耗粒子が数μm未満と小さな粒子が多かったことから、微小な摩耗粒子が配管径が狭くなっている箇所等に堆積し、不定期にバルブに噛み込む現象が発生している可能性が考えられた。この場合、配管内部にフラッシングだけでは清浄にならない箇所が発生していると考えられるため、フラッシング方法を再検討する必要がある。
報告№109-09136 報告№111-00222 | 分析№109-001160 分析№111-001119 | 111-001119 | 仮定した減速機の使用期間が実際と一致していれば、減速機は継続使用可能な状態にあると判断します。但し、ギヤ歯面では摩耗の進行が継続すると考えられますので、以下の対策を推奨します。を示す各データが良好の範囲にあり、潤滑油は継続使用可能と判断します。対策定期的な分析凝着摩耗の進行を監視するため、定期的に分析を実施し、摩耗の進行状況を確認することを推奨します。次回分析時期は、回転数の範囲や稼動時間が不明であるため理論的に求めることは困難ですが、少なくとも油中粒子が十分に撹拌された状態で採油を行う必要があります。減速機出力側の平均回転数がrpm程度とすると、稼動時間が時間以上で摩耗の進行の有無を評価することが可能ですので、これを目安にご検討下さい。最適な採油方法本試料油は、機器停止中に給油口から採油されています。機器が停止している状態では、別紙油粒子の沈降の影響に示すように油槽内で撹拌がなくなり固形物が沈降するため、油中汚染度は低くなると推定されます。今後の採油は、極力運転中もしくは停止直後の油槽中層部から実施されることを推奨します。フェログラフィー異常摩耗の早期発見パラメータとして摩耗粒子を定量化して評価するフェログラフィーのIs値は、潤滑状態が厳しいの乗でした。摩耗粒子の形態で比較的多く観察された粒子は、潤滑状態が正常な場合に発生する摩耗粒子、金属潤滑部が局部的に油膜切れを起して発生するシビア粒子でした。これらの摩耗粒子が観察された場合、潤滑部で発生している摩耗形態は、正常なマイルド摩耗と潤滑状態がやや厳しい凝着摩耗であることが分かります。バックラッシご提供いただいた減速機に関する情報からハスバ歯車の組み合わせの段減速機構であることが分かりました。この歯車の構成から接触点は合計で箇所となります。累積稼働時間が不明であることから、図面記載の日付から使用したと仮定し、ギヤのバックラッシの増加量を求めました。その結果、バックラッシの増加量はヶ月間でμmと推定されました。バックラッシ増加分の上限値は、メーカにより差異はあるものの、当社の推奨するバックラッシは、一般に推奨されるμmを管理目安にしています。この値に比較して十分に小さい値です。Iカップリング発光分光分析供試のギヤ油を分析した結果、検出された金属元素は、SOAPの結果表に示すように、鉄、鉛、銅、クロム、錫、リン、亜鉛、カルシウム、バリウム、アルミニウム、ケイ素、ナトリウム、マグネシウムが検出されました。これらの検出された金属元素から発生箇所を推定すると鉄、鉛、銅、クロム、錫・ギヤ・軸受等リン・オイル添加剤亜鉛、カルシウム、バリウム、アルミニウム、ケイ素、ナトリウム、マグネシウム・外部混入異物であると思われます。このうち、機械部品が摩耗したと思われる元素はのグループです。計数汚染度は当社推奨の管理限界値を超えていました。D－SOAPで油の添加剤成分であるリンが検出され、フィルタ表面の異物観察で表面が茶褐色で金属片、鉄錆、砂等が観察されたことから、汚染度が高い要因は、摩耗とスラッジ、そして外部混入異物の影響と思われます。粘度、水分、全酸価、IRの各データは良好でした。
報告№108-0387 報告№109-0035 | 分析№108-02609 分析№109-00157 | 109-00157 | 濾過前の試料油を分析した結果、摩耗粒子の形態観察で、摩擦熱が高い場合に発生する球状粒子がやや多く観察されました。観察された摩耗粒子の中でも球状粒子は、異常摩耗の兆候を示す形態のパラメータで、この摩耗粒子が発生する場合、摩耗の進行に注意が必要です。球状粒子の発生原因は、一般に、）溶接工事、溶接作業などによる溶接スパッタの混入）電食による発生）厳しい金属接触による摩耗が考えられます。球状粒子の発生原因が、）の溶接スパッタの混入であれば、今後増加しないと思われますが、）、）が考えられる場合は、原因を取り除かなければ球状粒子は増加すると考えられます。これらの障害発生に対する弊害を勘案の上、予防処置として夏期ピーク前に再度分析を実施し、この球状粒子の増加の有無を確認されることを推奨します。また、念のため、主機の起動時、停止時の温度チャートから軸受温度に微妙な変化がないかを確認されることを併せて推奨します。尚、更油によりRBOTが前回に比較しmin上昇していますので、今後は今回のRBOT値によりデータ管理を行います。
報告№108-6013 報告№108-7502 | 分析№108-00576 分析№108-00563 | 108-00563 | 初期試験を実施した結果、摩耗の安定が確認され、潤滑油も継続使用可能と判断します。これらのことは、前回に比較して、計数汚染度は等級に変化はなく、SOAP／D-SOAPの鉄およびモリブデン濃度に変化がないこと異常摩耗の早期発見パラメータであるフェログラフィーのIs値がのマイナス乗と良好の範囲にあること以上のことから判断しました。
報告№109-09136 報告№112-00563 | 分析№109-001160 分析№112-002334 | 112-002334 | 分析の結果、エンジン内部は以下のような状態になっていると推定されることから、開放点検時にはピストンリング、シリンダ、クランクメタルの詳細な点検と、メタル交換とシリンダのボア測定を前提とした点検の実施を推奨します。油中金属元素分析の結果で、鉄濃度が比較的高濃度である軸受メタル第三層のケルメットを構成している成分元素である銅と鉛が比較的高濃度で検出されている軸受メタルの最上部層の錫が検出されているが、摩耗はマイルドに擦られたようになっていると推定される摩耗しているメタル表面は、正常な当りと思われるが、取り替えが必要なメタルがある潤滑油中のカルシウム濃度が比較的高い値となっていることから、ピストンリング、オイルリングが若干摩耗している油中金属元素分析で、クロムが検出されていることから、カム及び、カムローラに若干の摩耗が発生している次回点検でピストンリングの点検当該機の油中からカルシウム化合物が非常に高い濃度で検出されたため、この化合物がコンロッドメタルやクランクメタルの摩耗を促進させる懸念があります。化合物発生の原因は、ピストンリングの摩耗によって燃焼ガスのシール性が低下し、燃焼ガス中の硫黄分と油中のカルシウム添加剤が反応するためと考えられます。そのため、次回点検では第一にピストンリングの摩耗状態の点検を推奨します。更油および油槽内の清掃水分の影響により金属表面で腐食摩耗が発生し、発生した鉄錆等の粒子が潤滑部に噛み込み摩耗が進行することがあります。予防処置として更油を推奨します。また、潤滑油が汚染されていることから、油槽内は汚染されていると思われます。更油をする際には、油槽内を清掃し、更油する新油もNAS級程度の清浄な潤滑油を更油することを推奨します。定期的な分析定期的に分析を実施することにより、データの変化から異常の兆候を早期に発見することが可能となります。分解点検後は初期試験を実施し、最低でも回分析を実施し、分析データの変化から今後の分析周期を検討することを推奨します。はフェログラフィーおよびSOAP-Tの結果から総合的に判断した結果、傾向管理が必要な状態にあると考えられます。フェログラフィー【定量分析：Is値】Is値は異常摩耗の早期発見パラメータのつで、摩耗粒子を定量化するために用います。今回のIs値はの乗と高い値でした。フェログラフィー【定性分析：摩耗粒子および摩耗形態観察】分析結果から比較的多く観察された粒子は、以下の通りでした。正常な摩耗粒子・潤滑状態が正常なマイルド摩耗により発生。シビア粒子・潤滑状態がやや厳しい凝着摩耗により発生。金属潤滑部が局部的に油膜切れを起していると考えられます。黒錆・潤滑状態がやや厳しい凝着摩耗により発生。金属接触が厳しく、且つ、高い摩擦熱が発生していると考えられます。赤錆・フレッティングにより発生。観察された摩耗粒子の中でもフレッティングは、注意が必要です。フレッティングの発生要因は、鉄系材料が接合されたり、勘合されたりする部分から発生します。フレッティングによる赤錆が少量発生しても直ちに異常ではありませんが、場合によっては、発生した赤錆が軸受摺動面に噛み込み、摩耗を進行させる場合があります。Iカップリング発光分光分析【SOAP-T】検出された金属元素から発生箇所を推定すると、以下の通りでした。鉄、鉛、銅、クロム、錫・エンジン部品クロム、リン、亜鉛、カルシウム・添加剤バリウム、ナトリウム・外部混入異物カルシウムの析出SOAP-Tでカルシウムが検出されました。エンジン油中にカルシウム化合物が高い濃度で検出された場合、この化合物がコンロッドメタルやクランクメタル摺動面に噛み込んで摩耗させたり、メタルに埋め込まれて摩耗を促進させたりする原因になるなどの悪影響を生じることが当社の研究結果から判明しています。この影響については、別紙カルシウムの析出をご覧ください。メタルの摩耗SOAP-Tで軸受メタルの主成分である錫がppm検出されました。潤滑状態が直ちに異常にならないと思われますが、メタル成分が検出されていることからメタルの一部に油膜切れが発生していることの証です。一般にポンプ場の稼働率は低稼働率であり、起動停止回数が多い傾向にあるため、本機のメタル成分の増加要因は起動停止時に油膜切れが生じて発生していると推定されます。クランクメタルの摩耗SOAP-Tで鉛がppm、銅がppm検出されたことから、クランクメタルの摩耗が発生していると推定されます。ディーゼルエンジンのクランクメタルは積層構造になっており、クランクメタルの最表面はホワイトメタル層が存在し、その下にニッケル層、さらにその下には銅と鉛の合金であるケルメット層が存在します。ディーゼルエンジンのメタルは、設計上、油膜が正常に形成される流体潤滑が基本であることから、通常の使用においては摩耗しにくいと思われますが、メタルの潤滑部に流体潤滑になりにくい部分が発生するとメタル表面の軟質金属部が摩耗しメタル部のすぐ下のニッケル部まで摩耗し始め、ホワイトメタル層の主成分である錫や鉛、そしてメタルの第二層のニッケルやバックメタルの銅が検出されます。今後、摩耗が進行した場合、軸受が焼付を起こす可能性があるため、注意が必要です。その他の銅を使用した箇所の溶出・摩耗潤滑油系統内で銅を使用している箇所は、潤滑油冷却器の配管などが考えられます。この箇所で溶出・摩耗が発生する場合は以下のことが考えられます。潤滑油冷却器の配管で摩耗していた場合、配管取付け部に緩みが生じて配管が振動し、継手部が外れたり、亀裂が生じて冷却水の混入にいたる場合があります。亜鉛系添加剤の影響により、潤滑油冷却器の配管で溶出していた場合、ピンホールが発生して冷却水の混入に至る場合があります。今後、油劣化の進行や水分濃度が上昇することに注意が必要です。その他の鉛を使用した箇所の溶出・摩耗亜鉛系添加剤を使用している潤滑油で鉛が検出される場合、潤滑系統内で鉛を使用した箇所が亜鉛系添加剤の影響により溶出することが知られています。今後、濃度の増加とともに酸化速度が加速することから油劣化の進行に注意が必要です。計数汚染度計数汚染度は、NAS級以上と汚染されていました。重量汚染度は、mg/mlでした。光学顕微鏡写真重量汚染度で濾過したフィルタ表面上の夾雑物を光学顕微鏡で観察した結果、金属片、鉄錆、砂等が観察されました。粒度分布粒度分布は、.～μmの範囲にあり、.μmにピークが確認されました。μm以下の粒子が多いことから、燃焼して発生したすす等であることが分かります。水分は当社推奨の管理限界値を超えていました。粘度粘度は、.mm/sと新油値mm/sに比較して、粘度変化率は+％で、当社推奨の管理限界値である±％以内であり、良好と判断します。水分は、ppmと当社推奨の管理限界値のを超えていました。今後、水分の影響でエンジン内部に錆が発生し、その影響で摩耗が発生する懸念があります。酸価は、mgKOH/gと新油値mgKOH/gに比較して高いものの、IRの結果で油劣化の兆候を示すカルボン酸の吸収が確認されていないことから、良好と判断します。塩基価は、.mgKOH/gと当社推奨の管理限界値である.mgKOH/g以上あり、良好と判断します。IRIRチャートの結果、新油と使用油のスペクトルパターンはほぼ一致し、また、油劣化の兆候を示すカルボン酸の吸収が確認されていないことから、良好と判断します。
報告№109-09136 報告№113-00694 | 分析№109-001160 分析№113-002983 | 113-002983 | 、汚染状態、は良好の範囲にありました。尚、スラッジの発生は確認されませんでした。
報告№109-09607 報告№109-09607 | 分析№109-003733 分析№109-003733 | 109-003733 | ・摩耗状態前回同様に油中金属分析の結果、潤滑油中から鉄が検出されました。この鉄は、粒子の観察結果から異物の噛み込みなどで発生する切削粒子が観察されました。また、局部的に高圧・高温となる場合に発生するフリクションポリマも観察されました。以上のことから、潤滑部で発生している摩耗形態は切削摩耗であることが分かりました。観察された摩耗粒子の材質と形態を、SEM・XMAで詳細に観察した結果、鉄、クロム、マンガンを含む粒子が多いことから、摩耗の発生箇所は転がり軸受軌道面であると推定されます。異常摩耗の早期発見パラメータであるフェログラフィーのIs値が前回ののマイナス乗から乗に桁上昇したものの良好の範囲にあり、且つ、転がり軸受寿命の指標としている摩耗粒子が観察されなかったことからフレーキングは発生していないと判断できます。但し、転がり軸受内に切削摩耗が発生している場合、軸受の寿命が分の程度に低下することが知られており、定期的なトライボ診断による状態監視が必要と考えます。また、切削摩耗発生の原因となる混入異物が残留している場合、この異物により切削摩耗が継続して発生する可能性があります。フリクションポリマは、潤滑油が軸受軌道面で高圧下に押し込められ高圧状態になると同時に、圧縮熱も発生して高温状態になります。その結果、潤滑油が重合して発生することが知られています。そのため、高圧高温状態の解消がなされなければ、潤滑油は劣化する場合があります。・汚染度水分、汚染粒子数、汚染度物重量の各データは良好でした。・粘度、全酸価、酸化安定度、有機物・有機化合物の各データは良好でした。潤滑油および軸受は継続使用可能な状態にありますが、今後は障害予防を目的に以下の対策を推奨します。切削摩耗の進行を監視するために、定期的に分析を実施し、摩耗の進行状況を確認されることを推奨します。次回分析の時期を理論的に求めたところ、最短で約時間となります。この時間は、油中汚染物が均一になるために必要とする時間であり、この時間を経過すれば、再分析の結果から状態の傾向を確認することが可能となりますので、これを参考に次回分析時期を検討されることを提案します。特性低下特性低下に係るパラメータの分析結果は良好と判断します。粘度粘度はmm/sと新油値mm/sに対する粘度変化率は+.％で、当社推奨の管理限界値である±％以内にあり、良好と判断します。全酸価添加タービン油については、当社では管理限界値を設定しておらず、新油分析値との比較及び他の分析項目の結果より全酸価の状態判断を行います。その結果、全酸価は.mgKOH/gと新油値.mgKOH/gに比較して変化はなく、良好と判断します。酸化安定度酸化安定度はminであり、当社推奨の管理限界値のmin以上にあり、良好と判断します。有機物・有機化合物有機物・有機化合物は、IRチャートによる新油分析値との比較の結果、cm-付近に劣化の兆候を示すカルボン酸の吸収が確認されていないことから、良好と判断します。汚染に係るパラメータの分析結果は良好と判断します。水分は.であり、当社推奨の管理限界値の以下であることから、良好と判断します。汚染粒子数はNAS級であり、当社推奨の管理限界値のNAS級以内であることから、良好と判断します。汚染度物重量は.mg/mlであり、当社推奨の管理限界値のmg/ml以内であることから、良好と判断します。摩耗フェログラフィーによる摩耗粒子の観察の結果、異物の噛み込みなどで発生する切削粒子が比較的多く観察されました。異常摩耗の早期発見パラメータであるフェログラフィーのIs値がの乗と当社基準値と比較して良好の範囲にあるものの、摩耗粒子の形態観察の結果、異物の噛み込みなどで発生する切削粒子が比較的多く観察されました。電子顕微鏡写真・X線マイクロアナライザー摩耗粒子診断で観察された粒子を電子顕微鏡写真・X線マイクロアナライザーで詳細に観察した結果、鉄、クロム、マンガンを含む粒子が観察されました。金属濃度SOAP法により金属濃度を測定した結果、外部から混入したと思われるカルシウム、ケイ素が僅かに検出されましたが、良好と判断します。金属濃度酸溶解法により金属濃度を測定した結果、鉄、外部から混入したと思われるカルシウム、ナトリウムが僅かに検出されましたが、良好と判断します。
報告№109-09250 報告№109-09250 | 分析№109-001859 分析№109-001859 | 109-001859 | 潤滑油および本軸受は継続使用可能な状態にあると判断できますが、軸受軌道面では凝着摩耗の発生が確認されており、今後継続して発生することが懸念されるため、再度分析を実施し、摩耗の進行状況を傾向監視することを推奨します。特性低下特性低下に係るパラメータの分析結果は良好と判断します。粘度粘度はmm/sと新油値.mm/sに対する粘度変化率は-.％で、当社推奨の管理限界値である±％以内にあり、良好と判断します。全酸価添加タービン油については、当社では管理限界値を設定しておらず、新油分析値との比較及び他の分析項目の結果より全酸価の状態判断を行います。その結果、全酸価は.mgKOH/gと新油値.mgKOH/g以内にあることから、良好と判断します。酸化安定度酸化安定度はminであり、当社推奨の管理限界値のmin以上であることから、良好と判断します。有機物・有機化合物有機物・有機化合物は、IRチャートによる新油分析値との比較の結果、cm-付近に劣化の兆候を示すカルボン酸の吸収が確認されていないことから、良好と判断します。色相はLであり、新油値のLに比較して大きな変化はないことから、良好と判断します。汚染に係るパラメータの分析結果は、汚染粒子数がやや高い値でした。水分は.ppmであり、当社推奨の管理限界値の以下であることから、良好と判断します。汚染粒子数はNAS級であり、当社推奨の管理限界値のNAS級以内にあるものの、やや高い値でした。汚染度物重量は.mg/mlであり、当社推奨の管理限界値のmg/ml以内であることから、良好と判断します。摩耗フェログラフィーによる摩耗粒子の観察の結果、金属接触が厳しい場合に発生するシビア粒子が観察されました。異常摩耗の早期発見パラメータであるフェログラフィーのIs値がの乗と良好の範囲にあるものの、摩耗粒子の形態観察の結果、金属接触が厳しい場合に発生するシビア粒子が観察されました。金属濃度SOAP法により金属濃度を測定した結果、金属元素は検出されなかったことから、潤滑箇所で発生する金属接触による摩耗や、外部からの異物などの混入はみられず良好と判断します。金属濃度酸溶解法により金属濃度を測定した結果、潤滑箇所で発生する金属接触によって検出される鉄が.pm、外部から混入したと思われる亜鉛が、カルシウム、アルミニウム、マグネシウムが、ナトリウムがと僅かに検出されましたが良好と判断します。
報告№109-09136 報告№110-00577 | 分析№109-001160 分析№110-002562 | 110-002562 | Iカップリング発光分光分析供試のコンプレッサー油をSOAP／D－SOAPで分析した結果、鉄、錫、リン、亜鉛、カルシウム、ケイ素、ナトリウムが検出されました。これらの検出された金属元素から発生箇所を推定すると鉄、錫・クランクシャフトや軸受等リン、亜鉛、カルシウム・オイル添加剤ケイ素、ナトリウム・外部混入異物であると思われます。このうち、機械部品が摩耗したと思われる元素はのグループです。フェログラフィー異常摩耗の早期発見パラメータとして摩耗粒子を定量化して評価するフェログラフィーのIs値は、潤滑状態が正常なのマイナス乗でした。摩耗粒子の形態で比較的多く観察された粒子は、潤滑状態が正常な場合に発生する摩耗粒子、異物の噛み込みにより発生する切削粒子でした。このような摩耗粒子が観察された場合には、潤滑部では正常なマイルド摩耗と異物による切削摩耗が発生していることが分かります。本試料油は、使用機器の油槽内から採油したものではなく、使用油を缶に移設してあったものを、極力、缶の底部から採取したとはいえ、油中粒子は沈降していると推定されることから、分析の結果は機器の潤滑状態を反映しているとはいい難ことが予想されます。そのため、特に油中粒子濃度は、適正な採油条件で行った場合に比較して低濃度になっている可能性があり、異常な摩耗粒子が検出できていない可能性があります。採油時の状況がこのような状況にあるにもかかわらず、今回の分析結果には硬い異物の噛み込みにより発生した切削粒子が比較的多く確認されました。そのため、分解点検時に確認されたメタル表面の傷は、潤滑油中の汚染粒子の噛み込みにより発生した切削摩耗が損傷の原因となっていた可能性のあることが確認されました。
報告№108-0130 報告№108-0130 | 分析№108-00753 分析№108-00753 | 108-00753 | 分析の結果、SOAPの銅濃度以外のデータは良好でした。SOAPで銅が検出されたことから、銅を使用した部分の溶出が発生していると考えられます。この溶出は検出された亜鉛系添加剤の成分と銅が反応し、溶出することが知られています。銅濃度は別紙鉱油の酸化に対する金属触媒の影響に示すように銅濃度が増加すると酸化速度が速まりますので、酸化劣化の進行状況を油分析により監視されることを推奨します。は良好と判断します。計数汚染度は良好と判断します。計数汚染度はNAS級と当社推奨の管理限界値のNAS級以内であり、良好と判断します。重量汚染度は良好と判断します。重量汚染度は.mg/mlと当社推奨の管理限界値のmg/ml以内であり、良好と判断します。機器の潤滑状態SOAPの結果、銅が多く検出されました。SOAPの結果、銅が多く検出されました。SOAPの結果、油の添加剤成分であるリン、亜鉛が検出されました。一方、銅が検出されました。銅を使用した部分の溶出が発生していると考えられます。この溶出は検出された亜鉛系添加剤の成分と銅が反応し、溶出することが知られています。銅濃度は別紙鉱油の酸化に対する金属触媒の影響に示すように銅濃度が増加すると酸化速度が速まりますので、酸化劣化の進行状況を全酸価の変化で監視されることを推奨します。D－SOAPの結果は良好です。D－SOAPの結果、摩耗により発生する鉄および錫が検出されていないことから、良好と判断します。フェログラフィーの結果は良好です。異常摩耗の早期発見パラメータであるフェログラフィーのIs値がのマイナス乗と良好の範囲にあることから、潤滑状態は正常と判断します。
報告№109-09136 報告№110-00363 | 分析№109-001160 分析№110-001646 | 110-001646_修正20101015 | 金属元素と濃度の分析は、試料油を以上の高温で発光させ、その光を分光器で分光し、分光によって得られた光の強度と金属固有の波長とから元素を特定するIカップリング発光分光分析法を用います。また摩耗状態は、SOAP-T法により求めた金属成分と濃度にフェログラフィー法による摩耗粒子分析とを加味して総合的に評価しますが、摩擦面の摩耗機構と摩耗状態の判断は摩耗粒子の形態と、異常摩耗の早期発見パラメータであるIs値により判断します。Iカップリング発光分光分析供試のガスタービン油を分析した結果、検出された金属元素は、SOAPの結果表に示すように、リン、カルシウム、ケイ素、ナトリウム、ホウ素でした。これら検出された金属元素から発生箇所を推定すると、リン・オイル添加剤カルシウム、ケイ素、ナトリウム、ホウ素・外部混入異物であると思われます。フェログラフィー摩耗粒子分析結果から観察された粒子は、潤滑状態が正常な場合に発生する摩耗粒子でした。潤滑状態と摩耗形態潤滑状態は、異常摩耗の早期発見パラメータとして摩耗粒子を定量化したIs値により評価しますが、本試料の場合、このIs値は正常な潤滑状態であるのマイナス乗となっていました。また、潤滑部で発生している摩耗形態は、観察された摩耗粒子からマイルド摩耗と呼ばれる正常な摩耗形態であることがわかりました。汚染度水分、計数汚染度、重量汚染度は、いずれも良好でした。粘度、全酸価、IR、RBOTの各データは良好でした。潤滑油および軸受は継続使用可能な状態にあると判断します。新油との比較による評価RBOTは、油の余寿命を評価するパラメータとして使用します。今後、余寿命の評価をする場合は、充填用の新油を同時に分析することをご検討下さい。精密フィルタに対する対策本設備には、μmの潤滑油フィルタの設置があるため、発生した摩耗粒子がフィルタに捕捉され、異常な摩耗状態が確認できない場合も考えられます。フィルタの影響による誤認を避けるため、全体油量と潤滑油ポンプ吐出量、そしてフィルタの濾過効率などをパラメータとして潤滑状態をより的確に評価する必要があります。そのため、今後は今回の給油口から採油したサンプルに加えて、フィルタ出口側からの採油をご検討下さい。定期的な分析ガスタービン内部の摩耗の進行を監視するため、定期的に分析を実施し、摩耗の進行状況を確認することを推奨します。今後の分析も、今回同様に停止直後に採油することが望ましいと思われますが、採油のタイミング周期は、設備油量、潤滑油ポンプ吐出量、フィルタサイズをパラメータにして理論的に検討することができます。本設備は、ご提供いただいた設備油量がL、潤滑油ポンプの吐出量がL/min、またフィルタサイズがμmであり、これをもとにから採油周期を計算した結果、分以上の稼動であれば確認ができることがわかりまが必要となりました。ご提供していただいた、油交換後の使用期間と稼働時間の情報から、月次点検の稼動検査の際には、おおよそ分程度稼動していると推定されることから、ました。このような稼動状況での採油周期は、月次点検の際に複数回の採油を実施して健全性を評価できることが分かりました。
報告№104-4026 報告№104-4026 | 分析№104-01745 分析№104-01745 | 104-01745 | 送風機のギヤや軸受は、今後の運転時間や運転状況が、特に変化のない運転であれば、少なくとも年間は継続使用可能な状態にあると判断します。これらのことは、以下の結果から判断しました。計数汚染度がNAS級と当社推奨の管理限界値以内にあった。SOAP／D-SOAPの結果、軸受メタルの主成分である錫が検出されなかった。異常摩耗の早期発見パラメータであるフェログラフィーのIs値がの乗と良好の範囲にあった。本試料油は継続使用可能な状態にあると判断します。粘度は良好と判断します。粘度はmm/sでした。油名が不明であるため判定できないものの、仮にVGの粘度グレードの潤滑油を使用することになっていたとしますと、本データはVGの規格値内にありますので、良好と判断できます。尚、軸受に異常な潤滑状態が確認されなかったことからも、VGを使用できることが確認できています。水分は良好と判断します。水分はppmと当社推奨の管理限界値の以下にあり、良好と判断します。全酸価は良好と判断します。全酸価は.mgKOH/gでした。全酸価は新油値との比較により判定しますが、油名が不明であるため、新油値との比較による判定は出来ませんでした。但し、今回データは全酸価の管理限界値が最も厳しい無添加タービン油の管理基準値.mgKOH/g以内にあることから良好と判断できます。IRは良好と判断します。IRは、油劣化の兆候を示すカルボン酸の吸収が確認されていないことから、良好と判断します。計数汚染度は良好と判断します。計数汚染度はNAS級と当社推奨の管理限界値のNAS級以内にあり、良好と判断します。重量汚染度は良好と判断します。重量汚染度は.mg/mlと当初推奨の管理限界値のmg/ml以内にあり、良好と判断します。機器の潤滑状態本機器のギヤや軸受は、今後の運転時間や運転状況が、特に変化のない運転であれば、少なくとも年間は継続使用可能な状態にあると判断します。SOAPは良好でした。SOAPの結果、軸受メタルの主成分である錫などの金属元素は検出されておらず良好と判断します。D－SOAPは良好でした。D－SOAPの結果、摩耗により発生した鉄、鉛、銅がと微量検出されているものの、軸受メタルの主成分である錫が検出されておらず良好と判断します。フェログラフィーの結果、潤滑状態は良好と判断します。フェログラフィーの結果、異常摩耗の早期発見パラメータであるIs値がの乗と良好の範囲にあり、且つ、異常摩耗の兆候を示すシビア粒子等の摩耗粒子がほとんど観察されていないことから、今後の運転時間や運転状況が、特に変化のない運転であれば、軸受は少なくとも年間は継続使用可能な状態にあると判断します。
報告№108-5019 報告№108-5019 | 分析№108-00652 分析№108-00652 | 108-00652 | トライボ診断の結果、泡立ち試験を除く項目は良好でした。泡立ち試験の結果は、一般的には消泡性能が低くいと判断できる値の-ですが、新油値の-と同レベルにあったため、良好と判断します。一方、摩耗粒子の形態観察の結果、ギヤ歯面の摩耗で発生したと推定されるμmサイズの摩耗粒子が観察されました。ギヤボックスの油系統にはフィルタがあり、粒子の大部分は捕捉されていると考えられます。それにもかかわらず、μmの摩耗粒子が確認されており、ギヤ歯面ではやや厳しい潤滑状態が発生している可能性があると思われました。また、フィルタの目詰まりにより濾過効率が低下している可能性も考えられました。今後さらに摩耗が進行することが懸念されるため、定期的に分析を実施すると共に、フィルタのメンテナンスを検討されることを推奨します。フィルタの捕捉の影響による誤認を避けるため、今後の診断に当たっては、これまでの採油箇所に加え、フィルタの捕捉物も分析し、その結果から潤滑状態を評価することを推奨します。尚、フィルタ捕捉物の分析を実施する際には、フィルタ流量、フィルタ使用時間、主機稼働時間などの追加情報が必要です。水分が新油に比較して高い値でした。使用油であるAlphasynPGは、ポリグリコールベースの合成ギヤオイルであるため、水分を吸収しやすい特性があります。今後は、水分濃度増加の有無を監視されることを推奨します。粘度は良好。粘度は.mm/sと新油値.mm/sに比較して、粘度変化率は-％で、当社推奨の管理限界値である±％以内にあり、良好と判断します。粘度は.mm/sでした。粘度は.mm/sでした。粘度指数はでした。粘度指数はでした。泡立ち試験は-でした。泡立ち試験は-と新油と同レベルにあり、消泡性能が新油と同レベルにあることが確認されました。水分は新油値より高い値でした。水分はppmと新油値より高い値でした。全酸価は良好。全酸価はmgKOH/gと新油値.mgKOH/gに比較して高いものの、IRの結果で、新油との差異は確認されず、且つ、劣化の兆候も確認されなかったことから、本試料油は継続使用可能と判断します。機器の潤滑状態摩耗粒子の形態観察の結果、ギヤ歯面の摩耗で発生したと推定されるμmサイズの摩耗粒子が観察されました。μmサイズの疲労摩耗粒子が観察されました。異常摩耗の早期発見パラメータである潤滑状態指数がの乗と正常な範囲にあるものの、摩耗粒子の形態観察の結果、ギヤ歯面の疲労摩耗で発生したと推定されるμmサイズの摩耗粒子が観察されました。
報告№108-7005 報告№108-7005 | 分析№108-01658 分析№108-01658 | 108-01658 | 今回の採油は、対象設備の停止中にドレンプラグから実施しているため、油循環中に採油した場合に比較し、油中粒子の沈降の影響を受け、分析データが高濃度に出る可能性があります。今回の分析は以上のことを踏まえて結果を検討しました。分析の結果、摩耗粒子の形態観察で外部から混入したと思われる鉄錆、砂等が観察されました。また、SOAPでケイ素がppm検出されました。一般に、潤滑油中からケイ素が検出された場合の原因として、油の消泡剤として使用されるシリコン系の添加剤が検出される外部から混入した砂などが検出されるシリコングリースをシール部に塗布している場合、このシリコングリースが潤滑油に混入して検出されるなどが挙げられますが、今回の原因は、フェログラフィー摩耗粒子の形態観察で砂が多く観察されたことから、の可能性が考えられました。およびについては、分析結果では確認することが出来ませんので、原因を絞込むため、消泡剤の投与をしていないか、また、シリコングリースを使用している箇所があるかについてご確認下さい。上述しましたように今回の採油は対象設備の停止中の採油であるため、対象設備の運転中の採油に比較して汚染度は高目に出ている可能性があります。可能であれば、機器運転再開後時間以上経過した時点で採油を実施し、そのデータを初期値として管理されることを推奨します。尚、採油は、粒子の沈降の影響を少なくすることが重要であり、そのため油中粒子が均一な分散状態で実施されることを併せて推奨します。は良好と判断します。粘度は良好と判断します。粘度はmm/sと新油値mm/sに比較して、粘度変化率は-.％で、当社推奨の管理限界値である±％以内にあり、良好と判断します。水分は良好と判断します。水分はと当社推奨の管理限界値の以下であり、良好と判断します。全酸価は良好と判断します。全酸価は.mgKOH/gと新油値以内にあり、良好と判断します。RBOTの結果、良好と判断します。RBOTはminと当社推奨の管理限界値のmin以上であり、良好と判断します。は良好と判断します。計数汚染度は良好と判断します。計数汚染度はNAS級と当社推奨の管理限界値のNAS級以内にあり、良好と判断します。機器の潤滑状態SOAPでケイ素が検出され、フェログラフィーの結果、外部から混入したと思われる砂等がやや多く観察されました。SOAPの結果、ケイ素が検出されました。SOAPの結果、外部から混入したと思われるケイ素が検出されました。D－SOAPの結果は良好です。D－SOAPの結果、鉄、銅、亜鉛、外部から混入したと思われるカルシウム、ナトリウムが検出されました。フェログラフィーの結果、外部から混入したと思われる鉄錆、砂等が観察されました。異常摩耗の早期発見パラメータであるフェログラフィーのIs値がの乗と良好の範囲にあるものの、摩耗粒子の形態観察の結果、外部から混入したと思われる鉄錆、砂等が観察されました。
報告№103-6125 | 分析№103-02232 | 103-02232 | 精点Aを実施した結果、摩耗は安定していると判断します。これらのことは、前回に比較して、計数汚染度は等級に変化はなく、SOAP／D-SOAPの鉄及び錫濃度に大きな変化がなく、異常摩耗の早期発見パラメータであるフェログラフィーのIs値が、.から.と変化がないこと以上のことから判断しました。
報告№104-0378 報告№105-8004 | 分析№104-02669 分析№105-00150 | 105-00150 | 水車修理ヶ月後に初期試験を実施した結果、摩耗粒子形態観察及び光学顕微鏡写真で、外部から混入した鉄錆・砂が観察されました。異物の影響は直ちにないものの、今後、これらの異物が軸受摺動面に噛み込み摩耗が進行することが懸念されるため、計画通り水車修理ヶ月後の月に回目の初期試験を実施し、汚染状況及び摩耗の進行状況を確認されることを推奨します。これらのことは、異常摩耗の早期発見パラメータであるフェログラフィーのIs値がと良好の範囲にあるものの、摩耗粒子形態観察及び光学顕微鏡写真の結果、外部から混入したと思われる鉄錆、砂が観察されたこと以上のことから判断しました。
報告№109-09136 報告№112-00287 | 分析№109-001160 分析№112-001153 | 112-001153_date120906 | 潤滑油はおよび対象設備は継続使用可能な状態にあると判断します。但し、油中の汚染度が高く、また、今後も摩耗の進行を傾向監視するため、以下の対策を推奨します。定期的な分析定期的な分析を実施することで、異常の兆候を早期に発見し、故障を未然に防ぐことが可能になります。今後も摩耗の進行を監視するため、定期的に分析を実施し、分析データによる摩耗の進行状況を確認することを推奨します。濾過油中の汚染度が高いことから、摩耗粒子や異物等が軸受摺動面や軌道面に噛み込むことによる摩耗の進行が懸念されるため、濾過を推奨します。油名の確認油名が間違っている可能性があるため、油名を再確認することを推奨します。メタルの摩耗深さによる評価トライボ診断では、メタルの摩耗深さの増加量を分析結果から計算できますので、メタルサイズをお知らせ下さい。計算結果をご報告いたします。はフェログラフィーおよびSOAP-Tの結果から総合的に判断した結果、やや厳しい状態にあると考えられます。フェログラフィー【定量分析：Is値】Is値は、大型の摩耗粒子と小型の摩耗粒子の比率を数値化して潤滑状態の健全性を表現するもので、異常摩耗の早期発見パラメータとして用います。数値化されたIs値の指数部がの乗未満であれば健全な潤滑状態にあると判断できます。今回のIs値はの乗とやや高い値でした。フェログラフィー【定性分析：摩耗粒子および摩耗形態観察】分析結果から比較的多く観察された粒子は、以下の通りでした。正常な摩耗粒子・潤滑状態が正常なマイルド摩耗により発生。鉄錆、砂等・外部から混入したと考えられます。Iカップリング発光分光分析【SOAP-T】検出された金属元素から発生箇所を推定すると、以下の通りでした。鉄、銅、ニッケル、錫・軸受等リン・添加剤カルシウム、バリウム、ナトリウム、マグネシウム、モリブデン・外部混入異物尚、SOAP-Tの金属イオン成分の結果において、新油ではカルシウムとバリウムが検出されたものの、本使用油ではどちらもでした。このことから、油名が異なっているか、或いは、添加剤が消耗している可能性があります。軸受メタルの摩耗SOAP-Tで錫がppm検出されたことから、軸受の摩耗が発生していると推定されます。今後、さらに摩耗が進行することが懸念されます。計数汚染度はNAS級以上と当社推奨の管理限界値を超えていました。フィルタ表面の異物観察で鉄錆、砂等が観察されたことから、汚染度が高い要因は、摩耗と外部混入異物の影響と思われます。粘度、水分、酸価、IR、RBOTの各データは良好でした。尚、別紙RBOTの減少傾向から油の余寿命を求めた結果、本試料は直近の更油から起算して稼働時間が時間まで使用可能であることが分かります。
報告№109-09136 報告№111-00224 | 分析№109-001160 分析№111-001136 | 111-001136 | 軸受は継続使用可能な状態にあると判断します。但し、摩耗の進行が懸念されるため、以下の対策を推奨します。疲労摩耗の進行を監視するため、ヶ月後に分析を実施し、摩耗の進行状況を確認することを推奨します。フェログラフィー異常摩耗の早期発見パラメータとして摩耗粒子を定量化して評価するフェログラフィーのIs値は、潤滑状態がやや厳しいの乗でした。摩耗粒子の形態で比較的多く観察された粒子は、潤滑状態が正常な場合に発生する摩耗粒子、繰返し応力を受けて発生する疲労摩耗粒子でした。これらの摩耗粒子が観察された場合、潤滑部で発生している摩耗形態は、正常なマイルド摩耗と疲労による疲労摩耗が発生していることが分かります。Iカップリング発光分光分析供試のギヤ油を分析した結果、検出された金属元素は、SOAPの結果表に示すように、鉄、錫、リン、亜鉛、カルシウム、アルミニウム、ケイ素、ナトリウムが検出されました。これらの検出された金属元素から発生箇所を推定すると鉄、錫・軸受等リン・オイル添加剤亜鉛、カルシウム、アルミニウム、ケイ素、ナトリウム・外部混入異物であると思われます。このうち、機械部品が摩耗したと思われる元素はのグループです。計数汚染度は良好でした。分析結果計数汚染度は良好と判断します。計数汚染度計数汚染度はNAS級と当社推奨の管理限界値のNAS級以内にあり、良好と判断します。重量汚染度はmg/mlでした。機器の潤滑状態摩耗粒子の形態観察の結果、潤滑状態が正常な場合に発生する摩耗粒子、繰返し応力を受けて発生する疲労摩耗粒子が比較的多く観察されました。SOAPSOAPの結果、油の添加剤成分であるリンが検出されました。摩耗により発生する鉄が検出されていないことから、良好と判断します。D－SOAPD－SOAPの結果、摩耗により発生する鉄が検出されました。フェログラフィー異常摩耗の早期発見パラメータであるフェログラフィーのIs値がの乗と高く、摩耗粒子の形態観察の結果、潤滑状態が正常な場合に発生する摩耗粒子、繰返し応力を受けて発生する疲労摩耗粒子が比較的多く観察されました。
報告№104-0294 報告№104-8053 | 分析№104-02199 分析№104-02532 | 104-02532 | 分析の結果、軸受軌道面でやや厳しい金属接触が発生しています。今後更に摩耗が進行する場合がありますので、ヶ月後に分析を実施し、摩耗の進行状況を確認することを推奨します。このことは、異常摩耗の早期発見パラメータであるIs値がの乗とやや高く、ベアリング軌道面でやや厳しい金属接触が発生した場合に見られる摩耗粒子が観察されたこと以上のことから判断しました。尚、SOAPの鉄濃度がppm、油量リットルから摩耗体積を計算すると.mmとなります。この体積からベアリング軌道面の摩耗面積を検討し、この情報を傾向管理する必要がありますので、ベアリング番号をお知らせ下さい。
報告№105-6050 報告№105-6054 | 分析№105-01529 分析№105-01721 | 105-01721 | 分析の結果、フェログラフィーを除く項目は良好でした。フェログラフィーの結果、異常摩耗の早期発見パラメータであるIs値はと良好の範囲にあるものの、摩耗粒子形態観察で金属接触が厳しい場合に発生するシビア粒子、摩擦熱が高い場合に発生する球状粒子がやや多く観察されました。観察された中でも球状粒子は、異常の兆候を示す形態のパラメータで、この摩耗粒子が発生する原因は、一般に、溶接工事、溶接作業などによる溶接スパッタの混入、電食による発生、厳しい金属接触による摩耗、が考えられます。発生原因が、の溶接スパッタの混入であれば、今後増加しないと思われますが、が考えられる場合は、原因を取り除かなければ球状粒子は増加すると考えられますので、運転開始ヶ月以内に再度分析を実施し、この球状粒子の増加の有無を確認されることを推奨します。尚、を示す粘度、水分、全酸価、RBOT、IRの各データが良好であることから、この油は継続使用可能と判断します。濾過の必要性計数汚染度がNAS級と当社推奨の管理限界値内にあるものの、主機停止中に採油を実施しているため、油槽中層部から採油を実施している場合、油循環中の採油に比較して油中粒子が沈降して低濃度になっている部分を採油していると考えられます。したがって、油が循環している状態で採油を実施した場合に比較して、分析データが低くなり、異常な状態を見落としてしまう可能性があります。濾過の必要性を確認するには、圧油チャンバーに圧油を送油しないような状態で油槽内を撹拌状態にし、その状態で採油したデータで再確認されることを併せて推奨します。
報告№107-0253 報告№107-0253 | 分析№107-01372 分析№107-01372 | 107-01372 | 入口弁サーボピストンシリンダ摺動部に傷が確認された。トライボ診断にて入口弁サーボピストンシリンダ摺動部に確認された傷の発生原因を検討するとともに、汚染状態および潤滑状態を診断する。分析の結果、ピストンシリンダ摺動部で発生した傷の発生原因は特定できませんでした。このことは、目視で確認可能な入口弁サーボピストンシリンダ摺動部の傷が発生した場合、大型の摩耗粒子が発生すると考えられますが、今回は大型の摩耗粒子が観察されていないこと機器摺動面の摩耗を誘発するような汚染粒子が少ないこと以上のことから判断しました。汚染度、フェログラフィーおよびSOAP／D－SOAPの全てのデータが良好であることから、汚染状態および潤滑状態は良好な状態にあると判断します。尚、今回の入口弁サーボピストンシリンダ摺動部は、圧油が集油槽に戻りにくい構造で、シリンダ内に滞留している可能性も考えられます。シリンダ内や圧油配管中の汚染度は、集油槽の中の汚染度に比較して高くなっていることが多く、また、配管中に大型の汚染粒子が滞留している場合もあります。このような場合、シリンダドレンから再度採油して分析することで今回と比較出来るデータが採れる可能性がありますので、この方法を提案いたします。採油箇所につきましては、当社営業担当者にお問合せ下さい。は良好と判断します。計数汚染度は良好と判断します。計数汚染度はNAS級と当社推奨の管理限界値のNAS級以内であり、良好と判断します。重量汚染度は良好と判断します。重量汚染度は.mg/mlと当社推奨の管理限界値のmg/ml以内であり、良好と判断します。機器の潤滑状態機器の潤滑状態は正常と判断します。SOAPの結果は良好です。SOAPの結果、錫がppm、油の添加剤成分であるリンがppm検出されました。D－SOAPの結果は良好です。D－SOAPの結果、外部から混入したと思われるカルシウムが、ナトリウムが検出されました。フェログラフィーの結果は良好です。異常摩耗の早期発見パラメータであるフェログラフィーのIs値が.と良好の範囲にあり、潤滑状態は正常と判断します。
報告№101-4008 | 分析№101-00394 | 101-00394 | は良好と判断します。粘度は良好と判断します。粘度はmm/sと新油値.mm/sに比較して、粘度変化率は-.％で、当社推奨の管理目安である±％以内にあり、良好と判断します。水分は良好と判断します。水分はppmと当社推奨の管理目安の以下であり、良好と判断します。全酸価は良好と判断します。全酸価は.mgKOH/gと新油値.mgKOH/gに比較して、大きな変化はなく、良好と判断します。IRの結果、良好と判断します。IRの結果、IRチャートに示すように、油のスラッジであるカルボン酸の特徴吸収帯にピークが確認されてないことから、油は劣化していないと判断します。は良好と判断します。計数汚染度は良好と判断します。計数汚染度はNAS級と当社推奨の限界値のNAS級以内にありました。重量汚染度は良好と判断します。重量汚染度はmg/mlと当社推奨の管理目安のmg/ml以下であり、良好と判断します。機器の潤滑状態軸受の潤滑状態は正常と判断します。SOAPの結果は良好です。SOAPの結果、外部から混入したと思われるケイ素がppm、油の添加剤成分であるリンがppm、検出されました。D－SOAPの結果は良好です。D－SOAPの結果、ギヤ歯面の摩耗により発生した鉄が検出されました。フェログラフィーの結果は良好です。摩耗の過酷度を示すフェログラフィーのIs値がの乗と、減速機の潤滑油としては低く、且つ、正常な潤滑状態で発生するμm未満の摩耗粒子が支配的であることから、ギヤ歯面及びベアリングの潤滑状態は良好と判断します。
報告№105-0225 | 分析№105-01519 | 105-01519 | 粘度がmm/sと新油のmm/sに比較して、粘度変化率は％で、処置領域にありました。現在、ISOVGからISOVGに移行しているため異常ではありません。
報告№109-09136 報告№113-00256 | 分析№109-001160 分析№113-000974 | 113-000974 | 分析の結果、良好な範囲にあるものの、計数汚染度が前回同様にNAS級とやや高い値でした。今後、油中の汚染物が軸受摺動面に噛み込み摩耗が進行することが懸念されます。軸受は継続使用可能な状態にあると判断しますが、D-SOAPで前回に比較して軸受メタルの主成分である錫が増加していました。軸受メタルの摩耗が進行していることから、今後さらに摩耗が進行することが懸念されるため、に示す対策を推奨します。定期的な分析今後懸念される軸受メタルの摩耗進行を監視するため、定期的に分析を実施し、摩耗の進行状況を確認することを推奨します。はフェログラフィーおよびSOAP／D-SOAPの結果から総合的に判断した結果、継続使用は可能ですが、今後の機器の機能を確認するためにも傾向管理が有用と考えます。フェログラフィー【定量分析：Is値】Is値は異常摩耗の早期発見パラメータのつで、摩耗程度を定量化するために用います。前回に比較してIs値はの乗からマイナス乗に低下し、低い値でした。フェログラフィー【定性分析：摩耗粒子および摩耗形態観察】観察された代表的な粒子は、以下の通りでした。フリクションポリマ・局部的に高圧・高温となる場合に発生。Iカップリング発光分光分析【SOAP／D-SOAP】検出された金属元素から発生箇所を推定すると、以下の通りでした。検出された金属元素 分類 鉛、アンチモン、錫 軸受等 カルシウム、ナトリウム 外部混入異物 軸受メタルの摩耗D-SOAPの結果、前回に比較して軸受メタルの主成分である錫がからに増加していたことから、軸受メタルの摩耗が進行していることが確認されました。分析結果から軸受メタルの摩耗深さを求めました。摩耗深さは、D-SOAPの結果で得られている錫濃度と油量L、そして、メタル面積の約分の程度が摩耗したと仮定して求めました。その結果、メタル表面の平均的な摩耗深さは約μmとなります。次ページ図平均的な摩耗深さ増加傾向に示すように、メタル表面の平均的な摩耗深さは前回に比較して約μmから約μmに増加しています。現状は継続使用可能と判断しますが、今後の軸受メタルの摩耗進行に注意が必要です。計数汚染度は、前回に比較してNAS級から等級に変化はないものの、やや高い値でした。フィルタ表面の異物観察で金属片、鉄錆、砂等が観察されたことから、汚染度が高い要因は、摩耗と外部混入異物の影響と思われます。粘度、水分、酸価、IRの各データは、前回同様に良好でした。
報告№109-09136 報告№111-00666 | 分析№109-001160 分析№111-003357 | 111-003357_date120321 | トライボロジーを活用した設備診断法による結果、潤滑油および減速機は継続使用可能な状態にあると判断します。今後も定期的なトライボロジーを活用した設備診断法によるCBMの実施を推奨します。定期的な分析疲労摩耗の進行を監視するため、定期的に分析を実施し、摩耗の進行状況を確認することを推奨します。バックラッシによる評価トライボロジーを活用した設備診断法では、バックラッシの増加量を分析結果から計算できますので、構造が確認できる図面、ギヤの形式、歯形、モジュール、歯数、歯幅、油入替後の稼働時間ならびに分解点検後の稼働時間をお知らせ下さい。計算結果をご報告いたします。フェログラフィー異常摩耗の早期発見パラメータとして摩耗粒子を定量化して評価するフェログラフィーのIs値は、潤滑状態が正常なの乗でした。摩耗粒子の形態で比較的多く観察された粒子は、繰返し応力を受けて発生する疲労摩耗粒子でした。これらの摩耗粒子が観察された場合、潤滑部で発生している摩耗形態は、疲労による疲労摩耗であることが分かります。Iカップリング発光分光分析供試の潤滑油を分析した結果、検出された金属元素は、SOAP-Tの結果表に示すように、鉄、リン、カルシウム、アルミニウム、ナトリウム、ホウ素、モリブデンでした。検出されたこれらの金属元素から発生箇所を推定すると鉄・ギヤ・軸受等リン、モリブデン・オイル添加剤カルシウム、アルミニウム、ナトリウム、ホウ素・外部混入異物であると思われます。このうち、機械部品が摩耗したと思われる元素はのグループです。計数汚染度はNAS級で良好でした。潤滑油は、今後の運転時間や運転状況が特に変化のない運転であれば、少なくても年間は継続使用可能な状態にあると判断します。今後、汚染度の進行状況を確認するために定期的な分析を実施することを推奨します。潤滑は、H.～Hの間、.時間使用されましたが、粘度、水分、酸価、IRの各項目のデータは総合的に判断して良好でした。潤滑油は、今後の運転時間や運転状況が、特に変化のない運転であれば、少なくても年間は継続使用可能な状態にあると判断します。粘度は良好と判断します。粘度は、当社推奨の管理限界値内にあり、潤滑状態も正常な範囲にあることからも良好な状態であると判断します。水分は良好と判断します。水分は、当社推奨の管理限界値の以下にあり良好と判断します。酸価は良好と判断します。酸価は、新油値.mgKOH/g以内にあり良好と判断します。IRは良好と判断します。IRの結果、IRチャートに示すように新油に比較して変化がなく、油劣化兆候を示すカルボン酸の吸収も確認されていなかったことから良好と判断します。
報告№109-09136 報告№112-00348 | 分析№109-001160 分析№112-001367 | 112-001367 | 軸受は継続使用可能な状態にあると判断します。はフェログラフィーおよびSOAP／D-SOAPの結果から総合的に判断した結果、正常な状態にあると考えられます。フェログラフィー【定量分析：Is値】Is値は異常摩耗の早期発見パラメータのつで、摩耗粒子を定量化するために用います。前回に比較してのIs値はのマイナス乗からマイナス乗に低下し、低い値でした。フェログラフィー【定性分析：摩耗粒子および摩耗形態観察】分析結果から比較的多く観察された粒子は、以下の通りでした。正常な摩耗粒子・潤滑状態が正常なマイルド摩耗により発生。Iカップリング発光分光分析【SOAP／D-SOAP】検出された金属元素から発生箇所を推定すると、以下の通りでした。リン・添加剤カルシウム、ナトリウム、ホウ素・外部混入異物前回に比較して計数汚染度はNAS級からNAS級にランク上昇しているものの、当社推奨の管理限界値以下にあり、重量汚染度は.mg/mlから.mg/mlに減少し、共に良好でした。分析結果は良好と判断します。計数汚染度計数汚染度はNAS級と当社推奨の管理限界値のNAS級以下にあり、良好と判断します。重量汚染度は.mg/mlと当社推奨の管理限界値のmg/ml以下にあり、良好と判断します。は正常と判断します。SOAPSOAPの結果、油の添加剤成分であるリンが検出されました。摩耗により発生する鉄および錫は検出されていないことから、良好と判断します。D-SOAPD-SOAPの結果、摩耗により発生する鉄および錫が検出されていないことから、良好と判断します。フェログラフィー異常摩耗の早期発見パラメータであるフェログラフィーのIs値がのマイナス乗と良好の範囲にあり、摩耗状態は正常と判断します。
報告№109-09136 報告№113-00370 | 分析№109-001160 分析№113-001449 | 113-001449 | 濾過前の試料油を分析した結果、金属接触が厳しい場合に発生するシビア粒子、局部的に金属接触が厳しく、且つ、摩擦熱が高い場合に発生する黒錆が比較的多く観察されました。D-SOAPの結果、前回に比較して鉄が.からに増加していました。シビア粒子、黒錆摩耗粒子の観察結果から、発生している摩耗形態は凝着摩耗であることがわかりました。観察された摩耗粒子は鉄系材料であることから、軸受摺動部や鉄系材料同士が局部的に接触する箇所、例えばラビリンス、軸受支持部などで発生している可能性が考えられます。また、黒錆が観察されたため、摺動面の温度が局部的に上昇していると推定されることから、軸受の温度変化を監視することが有用です。これらの障害発生に対する弊害を勘案の上、軸受温度の確認および、ヶ月後に再分析を実施し、汚染度および摩耗の進行状況を確認されることを推奨します。
報告№109-09287 報告№109-09287 | 分析№109-002057 分析№109-002057 | 109-002057 | 潤滑油および本軸受は継続使用可能な状態にあると判断できますが、軸受摺動面では切削摩耗の発生が確認されており、今後継続して発生することが懸念されるため、運転再開後ヶ月以内に再度分析を実施し、摩耗の進行状況を確認することを推奨します。
報告№109-09136 報告№110-00399 | 分析№109-001160 分析№110-001837 | 110-001837 | 摩耗状態前回に比較して、異常摩耗の早期発見パラメータであるフェログラフィーのIs値がのマイナス乗からのマイナス乗に低くなり、且つ、良好な領域にあることが確認されたことから良好と判断します。汚染度計数汚染度は、前回のNAS級から今回NAS級にランク減少し、且つ、当社推奨の管理基準以内にあり良好と判断します。粘度、水分、全酸価、IRの各データは、前回同様に当社推奨の管理基準以内にあり良好と判断します。潤滑油および軸受は継続使用可能な状態にあると判断します。
報告№109-09136 報告№112-00688 | 分析№109-001160 分析№112-003177 | 112-003177 | 潤滑油は、油の劣化は確認されず、継続使用は可能と判断しますが、シリコンの影響により汚染度が高くなっていたことから更油を推奨します。ギヤおよび軸受潤滑油は、シリコンによって汚染されていたものの、汚染の影響による摩耗は発生していないことからギヤおよび軸受は継続使用可能な状態にあると判断します。更油シリコンの影響で、潤滑油の汚染度が高く、摩耗に影響を及ぼすことも考えられます。油量が少油量であれば、更油を推奨します。フェログラフィーおよびSOAP／D-SOAPの結果から総合的に判断した結果、機器の潤滑状態は良好な潤滑状態にあると判断します。フェログラフィー【定量分析：Is値】Is値は異常摩耗の早期発見パラメータのつで、摩耗程度を定量化するために用います。Is値は前回に比較してのマイナス乗から変化はなく、低い値でした。フェログラフィー【定性分析：摩耗粒子および摩耗形態観察】分析結果から比較的多く観察された粒子は、以下の通りでした。分析結果から観察された全ての粒子量は少でした。Iカップリング発光分光分析【SOAP／D-SOAP】検出された金属元素から発生箇所を推定すると、以下の通りでした。カルシウム、ケイ素、ナトリウム・外部混入異物SOAPで前回に比較してケイ素がからppmに増加していました。一般に、潤滑油中からケイ素が検出された場合の原因として、以下の点が挙げられます。シリコン油或いは、シリコン系の添加剤が検出されるフェログラフィーおよびフィルタ表面の異物観察で砂が多く観察されて検出されるシリコングリースをシール部に塗布している場合、このシリコングリースが潤滑油に混入して検出されるケイ素が多く検出された原因がであると軸受摺動面に噛み込み摩耗が進行したり、であると潤滑油とグリースが混ざって粘度が上昇し、粘性抵抗が増大することにより、油温が上昇する等の悪影響を及ぼすことがあります。分析の結果から、異物混入が原因の切削粒子がほとんど観察されていなかったことと、検出されたケイ素が比較的高濃度であることから今回の原因はの可能性が高いと考えられました。計数汚染度は、前回に比較してNAS級からNAS級以上にランク上昇し、当社推奨の管理限界値を超えていました。フィルタ表面の異物観察で鉄錆、砂等が観察されたことから、汚染度が高い要因は、外部混入異物の影響と思われます。粘度、水分、全酸価、RBOT、IRの各データは、前回同様に良好でした。尚、RBOTが前回に比較してmin増加していました。RBOTが増加した理由は、更油や補給などが考えられますが、これらのことを実施していないことから、原因を特定するのは困難でした。但し、今回の分析結果で、酸価および粘度の各データに大きな変化はなく、異種油の混入などは確認されていないため、本試料油は継続使用可能な状態にあります。今後は今回のRBOT値によりデータ管理を行います。
報告№107-4530 報告№107-0316 | 分析№107-01164 分析№107-01685 | 107-01685 | 分析の結果、摩耗粒子の形態観察で、前回同様に疲労摩耗粒子、局部的に高圧、高温となった場合に発生するフリクションポリマが比較的多く観察されました。また、SOAP／D－SOAPでも前回同様に鉄が多く検出されました。さらに、SEMおよびXMAの結果から鉄、クロム、マンガンを含む薄片状の粒子が観察されたことから、ボールネジ軌道面やボール表面では摩耗が発生していると考えられました。観察された薄片状の鉄系粒子は、摩耗形態からボールネジ軌道面やボール表面から摩耗が発生していると推定され、場合によってはボールネジ部のネジ山が欠損していたり、ボールネジ軌道面で微小剥離を起こしていることも考えられるため、ボールネジおよび軌道面を点検することを推奨します。また、今後更に摩耗が進行することが懸念されるため、ヶ月後に再度分析を実施し、摩耗の進行状況を確認することを推奨します。計数汚染度、重量汚染度、SOAP／D－SOAPの鉄濃度、フェログラフィーのIs値の各データが前回に比較して上昇傾向を示していますが、これは、前回採油が機器停止中であったため、沈降の影響があり各データが低い値を示したものと考えられます。そのため、もう一度今回同様の方法で採油を実施し、各分析データ上昇の有無を確認することが必要と考えます。尚、油の基本性状を確認するために実施した粘度、水分、全酸価、IRの各データが良好の範囲にあり、この油は継続使用可能と判断します。
報告№109-09249 報告№112-00273 | 分析№109-001747 分析№112-001096 | 112-001096 | 潤滑油は継続使用可能な状態であり、また運転中における潤滑状態も正常であったものと判断します。本試料油は、汚染や摩耗に関するデータが異常として出やすいドレンプラグから採油されたにもかかわらず、分析の結果は全ての分析項目の値が当社推奨の管理基準値を満たしており、新油分析値との比較結果も問題となる値はありませんでした。分析結果特性低下特性低下に係るパラメータの分析結果は良好と判断します。粘度粘度はmm/sと新油値mm/sに対する粘度変化率は-.％で、当社推奨の管理限界値である±％以内にあり、良好と判断します。酸価添加油の酸価は、油メーカによって初期値が違うため統一した管理基準を設定するのが困難であることから、当社では管理限界値を設定しておらず、新油分析値との比較及び他の分析項目の結果より酸価の状態判断を行います。その結果、酸価は.mgKOH/gと新油値.mgKOH/g以下にあり、良好と判断します。酸化安定度酸化安定度はminであり、当社推奨の管理限界値のmin以上であることから良好と判断します。有機物・有機化合物有機物・有機化合物は、IRチャートによる新油分析値との比較の結果、cm-付近に劣化の兆候を示すカルボン酸の吸収が確認されていないことから、良好と判断します。色相はL.でした。汚染に係るパラメータの分析結果は良好と判断します。水分はであり、当社推奨の管理限界値の以下であることから良好と判断します。汚染粒子数はNAS級であり、当社推奨の管理限界値のNAS級以下であることから良好と判断します。汚染度物重量は.mg/mlであり、当社推奨の管理限界値のmg/ml以下であることから良好と判断します。．摩耗運転中における潤滑状態は正常であったものと判断します。異常摩耗の早期発見パラメータであるフェログラフィーのIs値がの乗と良好の範囲にあったことから、潤滑箇所の潤滑状態は正常と判断します。金属濃度SOAP法により金属濃度を測定した結果、潤滑箇所で発生する金属接触によって検出される鉛がppm検出されましたが良好と判断します。金属濃度酸溶解法により金属濃度を測定した結果、外部から混入したと思われるカルシウムが、ナトリウムが検出されましたが良好と判断します。
報告№101-4012 | 分析№101-00665 | 101-00665 | 分析の結果、全てのデータが良好であることから、この油は継続使用可能であり、潤滑状態も正常と判断する。粘度は良好と判断します。粘度はmm/sと新油値mm/sに比較して、粘度変化率は+％と当社推奨の管理目安内にあり、良好と判断します。水分は良好と判断します。水分はppmと当社推奨の管理目安内にあり、良好と判断します。全酸価は良好と判断します。全酸価は.mgKOH/gと新油値.mgKOH/gに比較して変化はなく、良好と判断します。IRは新油に比較して変化はなく、良好と判断します。IRはチャートに示すように新油に比較して変化はなく、良好と判断します。計数汚染度はNAS級と良好でした。計数汚染度はNAS級と当社推奨の管理目安以内にあり、良好と判断します。重量汚染度は.mg/mlと良好でした。重量汚染度は.mg/mlと当社推奨の管理目安以内にあり、良好と判断します。機器の潤滑状態SOAPは良好でした。SOAPの結果、軸受の摩耗を示す錫は検出されず、良好と判断します。尚、油の添加剤成分であるバリウムがppm、外部から混入したと思われる亜鉛がppm検出されました。D－SOAPは良好でした。D－SOAPの結果、軸受の摩耗を示す錫は検出されず、良好と判断します。尚、油の添加剤成分が析出して発生したバリウムが、外部から混入したと思われるカルシウム、ナトリウムが検出されました。フェログラフィーは良好でした。摩耗の過酷度を示すIs値、摩耗粒子の形態観察、共に良好であり、潤滑状態は正常と判断します。
報告№109-09136 報告№112-00259 | 分析№109-001160 分析№112-001040 | 112-001040 | 潤滑油および軸受は継続使用可能な状態にあると判断します。フェログラフィーの結果から判断した結果、正常な状態にあると考えられます。フェログラフィー【Is値】Is値は異常摩耗の早期発見パラメータのつで、摩耗粒子を定量化するために用います。前回に比較してIs値はのマイナス乗から-.に低下し、低い値でした。フェログラフィー【摩耗粒子および摩耗形態】分析結果から比較的多く観察された粒子は、以下の通りでした。正常な摩耗粒子・潤滑状態が正常なマイルド摩耗により発生。前回に比較して計数汚染度はNAS級から等級に変化はなく、良好でした。．前回同様に粘度、水分、酸価、IRの各データは良好でした。
報告№109-09136 報告№112-00409 | 分析№109-001160 分析№112-001701 | 112-001701 | 潤滑油は継続使用可能な状態にあると判断します。但し、今後は障害予防を目的に以下の対策を推奨します。追加分析消泡性能が低下した場合、ギヤ歯面での油膜形成に影響が出て摩耗が進展することがありますので、フェログラフィーおよびSOAP-Tを追加して摩耗により発生する油中金属濃度や潤滑状態を確認することを推奨します。泡立ち試験泡立ち試験の結果は、-と新油値が-であるのに比較して高い値となっていたことから、消泡性能が低下していることが分かりました。今後の使用状況によっては油の酸化劣化が進行したり、ギヤ歯面およびベアリング軌道面で油膜切れが発生したりする場合があるため、消泡剤の添加による消泡性能の改善など何らかの対応が必要になると思われます。分析結果は良好と判断します。粘度粘度はmm/sと新油値mm/sに比較して、粘度変化率は-％で、当社推奨の管理限界値である±％以内にあり、良好と判断します。泡立ち試験泡立ち試験は-と新油値に比較して高い値でした。水分は.ppmと当社推奨の管理限界値の以下にあり、良好と判断します。酸価は.mgKOH/gと新油値.mgKOH/gに比較して高いものの、IRの結果で油劣化の兆候を示すカルボン酸の吸収が確認されていないことから、良好と判断します。
報告№107-6019 報告№107-0199 | 分析№107-01038 分析№107-01129 | 107-01129 | 本トライボ診断は、前回からの摩耗進行状況、汚染状況を確認する。【軸受の潤滑状態】トライボ診断の結果、転がり軸受軌道面の微小領域に疲労摩耗が僅かに発生しているものの、前回から摩耗の安定が確認され、転がり軸受の寿命の指標となるフレーキングの発生が確認されていないことから、現在のところ、ベアリングは継続使用可能な状態にあると判断します。一方、前回に比較してSOAP／D－SOAPの結果でメタルの主成分である錫が減少傾向にあることから、スラスト軸受の摩耗は安定していると判断します。但し、前回分析時点におけるメタルの平均的な摩耗深さがμmであり、メタル表面粗さをsと仮定すると、メタルの摩耗は分の程度摩耗していると考えられ、現在のところ継続使用可能と判断できますが、油膜が形成されにくい状況にあることに変化はないと思われます。今後さらに摩耗が進行する場合も考えられますので、ヶ月後に再度分析を実施し、摩耗の進行状況を確認することを推奨します。【油の汚染状況】計数汚染度がNAS級と当社推奨の管理限界値内にあり、重量汚染度がmg/mlでした。
報告№109-09094 報告№109-09094 | 分析№109-000955 分析№109-000955 | 109-000955 | 分析の結果、全てのデータが良好であることから、このグリースは継続使用可能と判断します。尚、有機物・有機化合物の結果、新グリースと異なるピークが確認されたことから、グリース名が違うか、或いは、異種グリースが混入した可能性が考えられますので、グリースを再確認するとともに、異種グリースの混入の可能性についてご確認下さい。特性低下有機物・有機化合物の結果、新グリースと異なるピークが確認されたことから、グリース名が違うか、或いは、異種グリースが混入した可能性が考えられますので、グリースを再確認するとともに、異種グリースの混入の可能性についてご確認下さい。ちょう度は良好と判断します。ちょう度はと当社推奨の管理限界値であるから以内にあり、良好と判断します。滴点は良好と判断します。滴点はと新グリース値に比較して高いものの、良好と判断します。全酸価は良好と判断します。全酸価は.mgKOH/gと新グリース値.mgKOH/g以内にあり、良好と判断します。有機物・有機化合物の結果、良好と判断します。有機物・有機化合物の結果、油劣化の兆候を示すカルボン酸の吸収が確認されていないことから、良好と判断します。但し、新グリースと異なるピークが確認されたことから、グリース名が違うか、或いは、異種グリースが混入した可能性が考えられますので、グリースを再確認するとともに、異種グリースの混入の可能性についてご確認下さい。
報告№109-09136 報告№111-00661 | 分析№109-001160 分析№111-003322 | 111-003322 | 潤滑油は継続続使用可能な状態にあると判断します。但し、全酸価が上昇していることから、以下の対策を推奨します。分析周期の短縮今後、全酸価の上昇が予想されますので、分析周期を短縮して傾向監視を強化することを推奨します。全酸価全酸価は、前回の.mgKOH/gからmgKOH/gに上昇していました。現在のところ、IRで油劣化の兆候を示すカルボン酸の吸収が確認されていないことから、継続使用可能な状態にあると判断しますが、全酸価が上昇し始めていることから、今後の劣化進行に注意が必要です。泡立ち試験泡立ち試験の結果は、一般的には消泡性能が低下していると判断できる値の-でしたが、前回同様に新油値の-と同レベルにあったため、良好と判断します。水分がppmと新油値ppmに比較してやや高い値でした。使用油であるAlphasynPGは、ポリグリコールベースの合成ギヤオイルであるため、水分を吸収しやすい特性があります。前回に比較して大きな変化はありませんでした。分析結果泡立ち試験の結果、消泡性能が低いと判断できる値であるものの、新油と同レベルにあり、水分が新油に比較して若干高い値でした。粘度粘度はmm/sと新油値.mm/sに比較して、粘度変化率は-.％で、当社推奨の管理限界値である±％以内にあり、良好と判断します。泡立ち試験泡立ち試験は-と新油値と同レベルにありました。水分はppmと新油値より高い値でした。全酸価全酸価はmgKOH/gと新油値.mgKOH/gに比較して高いものの、IRの結果で油劣化の兆候を示すカルボン酸の吸収が確認されていないことから、良好と判断します。
報告№109-09136 報告№110-00190 | 分析№109-001160 分析№110-000744 | 110-000744 | ・摩耗状態D－SOAPで潤滑油中からは鉄、銅、アンチモン、錫が検出されました。検出された金属は、粒子観察の結果から潤滑状態が正常な場合に発生するマイルド摩耗粒子、金属潤滑部が局部的に油膜切れを起して発生するシビア粒でした。これらのことから、軸受摺動面ではマイルド摩耗凝着摩耗が混在して発生していることが分かりました。本軸受は、前回に比較して鉄および錫濃度が減少傾向を示しているものの、光学顕微鏡写真による粒子観察の結果、大型の摩耗粒子が観察されており、局部的に金属接触が発生する厳しい潤滑状態が継続している可能性があると推定されます。・汚染度前回に比較して計数汚染度はNAS級からNAS級にランク減少し、良好でした。・前回同様にIR、RBOTの各データは良好でした。潤滑油および軸受は継続使用可能な状態にあるものの、以下の対策が必要です。局部的な接触の進展を確認するため、今後は、ヶ月以内に摩耗試験を実施し、摩耗の進行状況を確認することを推奨します。
報告№105-6050 報告№105-6053 | 分析№105-01529 分析№105-01717 | 105-01717 | 精点Aを実施した結果、計数汚染度がNAS級と前回のNAS級に比較してランク減少していました。油槽に設置されている濾過機の濾過効率に変化がなければ、摩耗は安定していると判断できますが、今回は静電浄油機の濾過効率を評価するための採油を実施していないため、摩耗の進行状況については判断できませんでした。摩耗状況の進行を知るには、正確な濾過効率を元に摩耗の進行状況を確認されることが必要ですので、次回採油時には静電浄油機の入口と出口から採油を実施する必要があります。尚、及びを示す粘度、水分、全酸価、IR、RBOT、計数汚染度、重量汚染度の各データは良好な状態を示しており、この油は継続使用可能と判断します。
報告№108-0387 報告№108-0379 | 分析№108-02609 分析№108-02535 | 108-02535 | 、汚染度、軸受の潤滑状態を確認する。本試料油は、採油できた量が少なかったため、重量汚染度は参考値としてお考え下さい。軸受の潤滑状態分析の結果、異常摩耗の早期発見パラメータであるフェログラフィーのIs値がやや高いの乗となっています。摩耗粒子の形態観察で異物の噛み込みなどで発生する切削粒子がやや多く観察されています。更にD－SOAPで鉄が検出されたことから、汚染度が高い要因は、摩耗とによるものと考えられます。観察された摩耗粒子から判る摩耗形態は、切削摩耗であり、異物が混入していない状態に比較して、摩耗進行速度が速く注意が必要です。転がり軸受でこの摩耗形態が発生した場合、寿命が分の程度に低下することも知られています。今後さらに摩耗が進行し、転がり軸受では寿命の指標となるフレーキングに進展することが懸念されるため、運転再開後ヶ月以内に再度分析を実施し、摩耗の進行状況を確認されることを推奨します。を示す粘度、水分、全酸価、IR、RBOTの各データは良好の範囲にあることから、この油は継続使用可能と判断します。
報告№109-09136 報告№110-00318 | 分析№109-001160 分析№110-001279 | 110-001279 | 診断経緯経年劣化が経過している機器の状態把握を行う。診断目的福地ダム、安波ダム、○○ダムに設置されているダム用ゲートの開閉装置が設置から約年が経過しており、今後の補修または更新の診断を効率的かつ安価にて行うため、トライボ診断にて機器の状態を評価することを目的としました。今回の分析は、使用開始から約年程使用して高経年化している装置の補修、或いは更新に役立つ情報を得るため、供試油をIカップリング発光分光分析法とフェログラフィー法で分析し、金属濃度や摩耗粒子のサイズ、形状、形態から機器類の潤滑・摩耗状態を総合的に評価しました。Iカップリング発光分光分析油中金属は、Iカップリング発光分光分析法を用いて分析しましたが、検出された金属は、リン、亜鉛、カルシウム、ナトリウム、ホウ素でした。検出された金属元素から推定した発生箇所は、カルシウム、ナトリウム、ホウ素・外部混入異物リン、亜鉛・油の添加剤成分であると思われました。フェログラフィー潤滑状態は、油中の摩耗粒子を定量化し、異常の早期発見パラメータであるIs値を求めて判断しますが、本試料油のIs値は、潤滑状態が良好な領域ののマイナス乗となっていました。潤滑油膜に混入した外部混入の異物や潤滑摺動部で発生した摩耗粒子は、摩耗を促進させ、或いは摩擦係数を上昇させるなど、潤滑状態に悪影響を与える因子であり、そのため油中異物の粒子数と重量は潤滑状態を評価するパラメータとして使用します。油の汚染物として分類する場合、固形物の他に水分も汚染物とします。特に、油中に混入した水分は、潤滑摺動部で腐食を発生させる要因となったり、或いは油の酸化劣化の加速触媒となったりするため重要な管理パラメータです。計数汚染度と重量汚染度計数汚染度はNAS級と当社推奨の管理限界値内にあるものの、重量汚染度がmg/mlと当社推奨の管理限界値を超えていました。重量汚染度がmg/mlを超えている場合、電磁弁などで動作障害が発生する可能性が高くなることから対策が必要です。油中金属濃度で油の添加剤成分として含まれている亜鉛が比較的多く検出され、フィルタ表面の異物観察で白色の異物が観察されたことから、汚染度が高い要因は、油の添加剤が劣化した亜鉛Oの影響と思われます。但し、使用油であるダフニースーパーハイドロXには添加剤として亜鉛は含まれていないことから、異種油が混入したか、或いは、油名が違う可能性があります。水分油中の水分を計測した結果、水分は.ppmと新油と同等であり継続使用可能な状態にあることが確認されました。は、油の粘度、油中のスラッジの発生量を判断パラメータに、粘度、全酸価、IRで評価します。分析の結果、・油の粘性を示す粘度は、新油値の.mm/sに比較して粘度変化率が+.％の.mm/sとほぼ変化はなく、また・油中のスラッジの発生量を示す全酸価は、新油値の.mgKOH/gに比較して大きな変化のないと劣化は確認されなかった。・さらにはIRの結果でも油が劣化した場合に発生するカルボン酸の発生も確認されなかったことから、潤滑油の劣化は確認されず、良好な状態であることが分かりました。年間使用している本設備は、トライボ診断の結果で補修が必要なところは確認されず、継続使用可能な状態にあると判断します。但し、油中には、バルブ類の動作障害やフィルタおよびストレーナの目詰まりの原因となるスラッジの発生が確認されました。これらの障害予防のため、以下の対策を推奨します。．スラッジの除去今後、バルブ類の動作障害やフィルタおよびストレーナの目詰まりが発生することが懸念されるため、発電所や下水道施設などで多くの実績がある当社製清浄分散剤TS－の投与と濾過を推奨します。油名の確認油中金属濃度で亜鉛が検出されたことから、異種油の混入、或いは、油名が違う可能性がありますので、ご確認下さい。濾過機の影響本設備の油系統にはμmのリターンフィルタが設置されているため、発生した摩耗粒子は捕捉され、計数汚染度がNAS級の清浄な状態になっていると思われます。そのため異常な摩耗状態が発生し、大型の摩耗粒子が発生したとしてもフィルタに捕捉され、見かけ上の汚染度は清浄となってしまうことから、診断結果を正常な潤滑状態にあると誤認してしまう可能性があります。フィルタの影響による誤認を避けるため、全体油量と潤滑油ポンプ吐出量、そしてフィルタの濾過効率などをパラメータとして潤滑状態をより的確に評価する必要があります。そのため、フィルタ入口側と出口側からの採油を実施することを推奨します。
報告№108-0057 報告№108-0057 | 分析№108-00306 分析№108-00306 | 108-00306 | トライボ診断を実施し、、汚染度、潤滑状態を確認する。トライボ診断の結果、摩耗粒子の形態観察でμm以下の小さな摩耗粒子が観察され、潤滑状態指数はの乗と濾過設備のない機器であれば正常な潤滑状態にあると判断できる状況でした。本設備のギヤボックスの油系統にはラインフィルタがあり、粒子の大部分は捕捉されると考えられます。今回確認された摩耗粒子は、大型のサイズはフィルタにより濾過された影響で観察されず、μm以下の粒子が多く観察されました。そのため、フィルタがなければ更に大きいサイズの摩耗粒子が観察されていたと推定でき、このことから、ギヤ歯面では厳しい潤滑状態が発生している可能性が高いと思われました。フィルタ存在下で、大型の摩耗粒子が観察されなかったものの、今後さらに摩耗が進行することが懸念されます。念のため、ヶ月後に再度分析を実施し、摩耗の進行状況を確認することを推奨します。今後の診断に当たっては、フィルタの捕捉の影響による誤認を避けるため、今後の診断に当たっては、これまでの採油箇所に加え、フィルタの捕捉物も分析し、その結果から潤滑状態を評価することを推奨します。また、フィルタ捕捉物の分析を実施する際には、フィルタ流量、フィルタ使用時間、主機稼働時間などの追加情報が必要です。は良好と判断します。粘度は良好。粘度はmm/sと新油値mm/sに比較して、粘度変化率は+％で、当社推奨の管理限界値である±％以内にあり、良好と判断します。水分は良好。水分はppmと当社推奨の管理限界値の以下であり、良好と判断します。全酸価は良好。全酸価は.mgKOH/gと新油値.mgKOH/g以内であり、良好と判断します。IRの結果、良好。IRの結果、油劣化の兆候を示すカルボン酸の吸収が確認されていないことから、良好と判断します。計数汚染度は良好と判断します。計数汚染度は良好と判断します。計数汚染度はNAS級と当社推奨の管理限界値のNAS級以内であり、良好と判断します。重量汚染度は.mg/mlでした。重量汚染度は.mg/mlでした。機器の潤滑状態精密な濾過設備がない機器であれば、潤滑状態指数は正常の範囲にあると判断します。SOAPによる油中金属濃度をを測定した結果、鉄が検出されました。SOAPによる油中金属濃度をを測定した結果、鉄がppm、油の添加剤成分であるリンがppm、カルシウムが検出されました。SOAPによる油中金属濃度を測定した結果、鉄が検出されました。SOAPによる油中金属濃度を測定した結果、鉄がppm、カルシウムが、外部から混入したと思われるナトリウムが検出されました。フェログラフィーの結果、μmサイズ以下の摩耗粒子が観察されました。異常摩耗の早期発見パラメータである潤滑状態指数がの乗と良好の範囲にあり、摩耗粒子形態観察の結果、ギヤ歯面の摩耗で発生したμm以下の摩耗粒子が多く観察されました。
報告№109-09136 | 分析№109-001160 | 113-001708 | 潤滑油および対象設備は継続使用可能な状態にあると判断します。但し、将来的な摩耗進行の有無を確認するためにも傾向監視を継続することが有効です。定期的な分析今後懸念される切削摩耗、凝着摩耗、フレッティング摩耗の進行を監視するため、定期的に分析を実施することを推奨します。はフェログラフィーおよびSOAP-Tの結果から総合的に判断した結果、継続使用は可能ですが、機器の機能を保持するためにも傾向管理が有用と考えます。フェログラフィー【定量分析：Is値】Is値は異常摩耗の早期発見パラメータのつで、摩耗程度を定量化するために用います。Is値はの乗と低い値でした。フェログラフィー【定性分析：摩耗粒子および摩耗形態観察】分析結果から比較的多く観察された粒子は、以下の通りでした。正常な摩耗粒子・潤滑状態が正常なマイルド摩耗により発生。切削粒子・異物や金属表面の微小突起による切削摩耗により発生。シビア粒子・潤滑状態がやや厳しい凝着摩耗により発生。金属潤滑部が局部的に油膜切れを起していると考えられます。赤錆・フレッティングにより発生。観察された摩耗粒子の中でも切削粒子、シビア粒子、フレッティング粒子は、将来的な異常摩耗の進行に繋がる可能性を示唆しているため、傾向監視が必要と思われます。詳細は、別紙傾向監視が必要な摩耗粒子をご覧ください。Iカップリング発光分光分析【SOAP-T】検出された金属元素から発生箇所を推定すると、以下の通りでした。鉄、銅、亜鉛・ギヤ、軸受等カルシウム、アルミニウム、ケイ素、ナトリウム・外部混入異物粘度、水分、酸価の各データは良好でした。
報告№109-09136 報告№111-00413 | 分析№109-001160 分析№111-001974 | 111-001974 | 濾過前の試料油を分析した結果、全てのデータが良好です。尚、RBOTが前回に比較し、min上昇しています。RBOTが上昇した理由は、更油、補給を実施した仮設タンクで他の軸受油と混合して濾過を実施した濾過機配管内や仮設タンクなどに油が残留していた以上のことが考えられます。お客様情報の～にはいずれにも該当せず、原因は分かりませんでした。但し、今回の分析結果で、酸価および粘度の各データに大きな変化はなく、異種油の混入などは確認されていないため、本試料油は継続使用可能な状態にあります。今後は、今回のRBOT値を基に潤滑油の寿命を評価します。
報告№109-09136 報告№114-00084 | 分析№109-001160 分析№114-000251 | 114-000251 | 、汚染状態、は全て正常の範囲にあり、潤滑油および軸受は継続使用可能と判断します。異常摩耗の早期発見のパラメータであるIs値は、前回の-レベルからレベルに上昇しているものの、正常です。また、異常摩耗の兆候を示す摩耗粒子が顕著に観察されなかったことから、は良好と判断します。計数汚染度は、前回に比較してNAS級からNAS級にランク上昇し、重量汚染度は.mg/mlから.mg/mlに増加しているものの、共に管理限界値以下であり良好です。．IR、RBOTは、前回同様に良好です。
報告№108-6005 報告№108-0039 | 分析№108-00106 分析№108-00207 | 108-00207 | 前回の分析結果で、樹脂軸受交換後に潤滑油が黒化していたため、濾過の実施および摩耗の進行状況を確認することを推奨した。トライボ診断を実施し、、汚染度、潤滑状態を確認する。濾過後の試料油を分析した結果、全てのデータが良好でした。本データを初期値として管理されることを推奨します。尚、ホワイトメタルの主成分である錫がSOAPでppm、D－SOAPでppm検出されました。濾過を実施しているにもかかわらず錫が検出されたのは、粒子サイズが濾過により除去され難いサブミクロンオーダーであると思われます。サブミクロンオーダーの摩耗粒子を濾過する場合、濾過圧力が高いと摩耗粒子がフィルタから押し出されてしまう可能性もありますので、濾過圧力をkgf/cm以下の低い状態で濾過することを推奨します。
報告№109-09249 報告№110-00306 | 分析№109-001747 分析№110-001212 | 110-001212 | タービンC側＋反C側油中金属の分析は、試料油を以上の高温で発光させた光を分光器で分光し、金属固有の波長から元素を特定するとともに、光の強度から濃度を求めるIカップリング発光分光分析法を用います。また摩耗状態は、SOAP法により求めた金属成分と濃度に、フェログラフィー法による早期発見パラメータであるIs値と摩耗粒子分析とを加味し、さらに摩耗粒子の形態により摩擦面で発生している摩耗機構を推定して総合的に判断します。Iカップリング発光分光分析供試のタービン油を分析した結果、検出された金属は油中金属元素の結果表に示すように、亜鉛、カルシウム、ケイ素でした。これら検出された金属元素から発生箇所を推定すると、外部から混入した異物であると思われます。フェログラフィー摩耗粒子分析結果から観察された粒子は、潤滑状態が正常な場合に発生する摩耗粒子局部的に高圧・高温となる潤滑状態で発生するフリクションポリマでした。潤滑状態と摩耗形態異常摩耗の早期発見パラメータとして摩耗粒子を定量化して評価するフェログラフィーのIs値は、潤滑状態が正常なのマイナス乗となっていました。摩耗粒子の観察結果から潤滑部では正常な潤滑状態であるマイルド摩耗が発生し、そして局部的に高圧・高温の箇所があることも確認されました。・フリクションポリマ潤滑油が軸受摺動面や軌道面で高圧下に押し込められ局部的な高圧・高温状態が混在していることがわかりました。特に、高圧高温状態の解消がなされなければ、潤滑油は劣化する場合があります。水分、汚染粒子数、汚染度物重量の各データは良好でした。全酸価の結果、.mgKOH/gと新油値.mgKOH/gに比較して高い値でした。有機物・有機化合物の結果、IRチャートに示すように劣化の兆候として現れるカルボン酸の発生が確認されたことから、基油が劣化していることが分かりました。但し、全酸価の上昇量が非常に大きくなっているにもかかわらず、RBOTがminと十分にあるため、IRで確認されたカルボン酸吸収は基油の劣化によるものではなく、異種油の混入による可能性も考えられました。軸受は継続使用可能な状態にあるものの、異種油の混入の可能性がない場合は、潤滑油は非常に劣化していると考えられますので、以下の対策が必要です。更油継続使用した場合、油中の酸成分の影響で金属表面が腐食して発生する腐食摩耗に進展することが懸念されるため、更油を推奨します。定期的な分析今後、摩耗の進行を監視するため、定期的に分析を実施することを推奨します。異種油混入有無の確認全酸価上昇の原因を確認するため、異種油混入の有無をご確認下さい。分析結果特性低下全酸価の結果、.mgKOH/gと新油値.mgKOH/gに比較して高い値でした。有機物・有機化合物の結果、IRチャートに示すように劣化の兆候として現れるカルボン酸の発生が確認されました。粘度粘度はmm/sと新油値mm/sに対する粘度変化率は-.％で、当社推奨の管理限界値である±％以内にあり、良好と判断します。全酸価添加タービン油の全酸価は、油メーカによって初期値が違うため統一した管理基準を設定するのが困難であることから、当社では管理限界値を設定しておらず、新油分析値との比較及び他の分析項目の結果より全酸価の状態判断を行います。その結果、全酸価は.mgKOH/gと新油値.mgKOH/gに比較して高い値でした。IRチャートに示すように劣化の兆候として現れるカルボン酸の有機物・有機化合物の発生が確認されました。酸化安定度酸化安定度はminであり、当社推奨の管理限界値のmin以上であることから良好と判断します。有機物・有機化合物有機物・有機化合物は、IRチャートによる新油分析値との比較の結果、cm-付近に劣化の兆候を示すカルボン酸の吸収が確認されました。色相はLであり、新油値のLに比較して変化はないことから、良好と判断します。汚染に係るパラメータの分析結果は良好と判断します。水分は.ppmであり、当社推奨の管理限界値の以下であることから良好と判断します。汚染粒子数はNAS級であり、当社推奨の管理限界値のNAS級以内であることから良好と判断します。汚染度物重量は.mg/mlであり、当社推奨の管理限界値のmg/m以内であることから良好と判断します。摩耗フェログラフィーによる摩耗粒子の観察の結果、潤滑状態が正常な場合に発生する摩耗粒子、局部的に高圧・高温となる潤滑状態で発生するフリクションポリマが比較的多く観察されました。異常摩耗の早期発見パラメータであるフェログラフィーのIs値がのマイナス乗と良好の範囲にあるものの、摩耗粒子の形態観察の結果、潤滑状態が正常な場合に発生する摩耗粒子、局部的に高圧・高温となる潤滑状態で発生するフリクションポリマが比較的多く観察されました。金属濃度SOAP法により金属濃度を測定した結果、外部から混入したと思われる亜鉛がppm、ケイ素がppmと僅かに検出されましたが良好と判断します。金属濃度酸溶解法により金属濃度を測定した結果、外部から混入したと思われる亜鉛とカルシウムがと僅かに検出されましたが良好と判断します。
報告№111-00058 報告№111-00058 | 分析№111-000374 分析№111-000374 | 111-000374_date110825 | グリースの物理的性状は良好と判断します。グリースは継続使用可能な状態にあると判断します。≪状態監視とパラメータ≫分析の目的および各分析のパラメータは以下の通りです。特性低下目的：グリースの分析結果から、グリースの物理的性状や劣化傾向などを確認する。全酸価JISK赤外線吸収スペクトルJISKちょう度JISK滴点JISK摩耗目的：グリース中の摩耗粒子を分析する事により、回転・摺動部の潤滑状態、摩耗劣化の程度、余寿命などを解析する。摩耗診断電子顕微鏡観察JISKX線マイクロアナリシス油中金属濃度JISK≪分析結果≫特性低下全酸価：良好全酸価.mgKOH/gは新油値の.mgKOH/g以内にあることから問題は無いと判断します。赤外線吸収スペクトル：良好ちょう度：良好ちょう度値はと当社推奨の管理限界値であるから以内に留まっています。滴点：良好滴点はと新油値のに比較し高いものの、ちょう度が良好の範囲にあり、かつ、有機物・有機化合物試験の結果で油劣化の兆候を示すカルボン酸の吸収が見られないことから、問題は無いと判断します。摩耗摩耗診断電子顕微鏡観察・X線マイクロアナリシス：今回は実施していません。油中金属濃度：今回は実施していません。
報告№109-09209 報告№109-09209 | 分析№109-001583 分析№109-001583 | 109-001583 | 分析の結果、全てのデータが良好であることから、この油は継続使用可能と判断します。特性低下全ての項目が良好の範囲にあったことから、特性低下は認められず良好と判断します。粘度は良好と判断します。粘度は.mm/sと新油値.mm/sに対する粘度変化率は+.％で、当社推奨の管理限界値である±％以内にあり、良好と判断します。全酸価は良好と判断します。全酸価は、.mgKOH/gと新油値に比較して若干高くなっていたものの、今回の分析結果には劣化の兆候として現れる有機物・有機化合物が確認されていないことから基油は良好と判断します。基油は良好と判断します。酸化劣化の兆候のパラメータである有機物・有機化合物は、今回の分析結果で確認されなかったことから、基油には劣化兆候はなく良好と判断します。酸化安定度は良好な範囲にありました。酸化安定度は、新油値と比較して十分に残存していることが必要ですが、今回の分析結果は新油の%が残存しており、当社推奨の管理限界値の％以上であったことから、良好と判断します。汚染水分濃度は管理限界値以下で汚染されておらず、清浄であると判断します。水分濃度は良好です。水分濃度はppmと当社推奨の管理限界値の以下であり、良好と判断します。
報告№109-09136 報告№111-00144 | 分析№109-001160 分析№111-000716 | 111-000716 | 潤滑油は継続使用可能な状態にあると判断します。粘度、全酸価、IR、RBOTの各データは良好でした。尚、別紙RBOTの減少傾向から油の余寿命を求めた結果、本試料は直近の更油から起算して稼働日数が年月まで使用可能であることが分かります。水分は良好でした。
報告№109-09136 報告№112-00605 | 分析№109-001160 分析№112-002571 | 112-002571 | 、汚染状態、ポンプ減速機と潤滑油は、継続使用可能な状態であるため、分解点検の必要はないと判断します。但し、粒子の中には、μmを超える大型の金属片が観察され、疲労摩耗やフレッティング摩耗で発生した摩耗粒子が観察されていることから、今後の摩耗進行を傾向監視するため、＜以下のに示す＞対策を推奨します。ギヤの余寿命予測算定今回は、ギヤの情報が不明な部分がありますので、歯幅をmmと仮定し、モジュール、歯数を○○の情報を使用しました。これを基に太陽歯車－遊星歯車のバックラッシを油中金属濃度と設備油量から計算し、更油日の年月からの余寿命を予測しました。その結果、バックラッシの上限値である一般的に推奨されるμmに到達するのは、日後であることが分かりました。この計算の結果から、これまでと運転状況に変化がなければ、更油日から今回までと同様の期間は使用可能であると推定されます。この結果は、減速機の情報を仮定し、しかも回の分析結果を基に計算したもので、予測を行うには少なくとも回のデータが必要であることから、今回の考察結果は参考値としてお考え下さい。定期的な分析定期的に分析を実施することにより、データの変化から異常の兆候を早期に発見することが可能となります。今回初回分析であるため、あと最低でも回分析を実施することにより、分析データの変化を確認し、分析周期を検討することを推奨します。今後懸念される疲労摩耗やフレッティング摩耗の進行を監視するため、出来るだけ早めに回目の分析を実施することを推奨します。バックラッシによる評価トライボ診断では、バックラッシの増加量を分析結果から計算できますが、今回は情報が不足していたため、仮定して計算しております。不足している情報をお知らせ頂ければ、より正確な診断を行うことが出来ますので、可能であれば情報をお知らせ下さい。はフェログラフィーおよびSOAP-Tの結果から総合的に判断した結果、傾向管理が必要な状態にあると考えられます。フェログラフィー【定量分析：Is値】Is値は異常摩耗の早期発見パラメータのつで、摩耗粒子を定量化するために用います。今回のIs値はの乗と低い値でした。フェログラフィー【定性分析：摩耗粒子および摩耗形態観察】分析結果から比較的多く観察された粒子は、以下の通りでした。正常な摩耗粒子・潤滑状態が正常なマイルド摩耗により発生。疲労摩耗粒子・繰返し応力を受けて発生。赤錆・フレッティングにより発生。観察された摩耗粒子の中でも赤錆は、注意が必要です。フレッティングは、・軸と転がり軸受の内輪内面・軸受箱と転がり軸受の外輪外面・転がり軸受の軌道輪と転動体・ギヤ歯面の箇所で発生する可能性があります。フレッティング粒子は酸化して硬いため、軸受軌道面やギヤ歯面に噛み込んだ場合はその傷が疲労剥離の起点となり、疲労摩耗へと進展することが想定されます。Iカップリング発光分光分析【SOAP-T】検出された金属元素から発生箇所を推定すると、以下の通りでした。鉄、銅、亜鉛・ギヤ、軸受等ニッケル、リン、ナトリウム・添加剤銅を使用した箇所の摩耗銅を使用した箇所は、転がり軸受の型番から保持器であることがわかります。今後保持器の摩耗が進行することで転動体とのギャップが大きくなると共に振動が増大し、摩耗の進行につながることが懸念されます。その他の銅を使用した箇所の溶出・摩耗潤滑油系統内で銅を使用している箇所は、潤滑油冷却器の配管などが考えられます。この箇所で溶出・摩耗が発生する場合は以下のことが考えられます。潤滑油冷却器の配管で摩耗していた場合、配管取付け部に緩みが生じて配管が振動し、継手部が外れたり、亀裂が生じて冷却水の混入にいたる場合があります。亜鉛系添加剤の影響により、潤滑油冷却器の配管で溶出していた場合、ピンホールが発生して冷却水の混入に至る場合があります。今後、油劣化の進行や水分濃度が上昇することに注意が必要です。バックラッシご提供いただいた減速機に関する情報から遊星歯車機構であることが分かりました。遊星歯車は、太陽歯車、内歯車、そして遊星歯車から構成されています。遊星歯車の数は、～個程度が一般的です。今回は個であることから、遊星歯車と内歯車、遊星歯車と太陽歯車の接触点は合計で箇所となります。今回の情報から、歯数、歯幅、モジュールが不明でしたので歯数を○○の情報と同様にして、歯幅をmm、モジュールをと仮定し、この部分のバックラッシを求めました。その結果、平均的に摩耗が発生していたと仮定した場合、バックラッシの増加量は以下の通りと推定されます。表バックラッシ増加量接触箇所 接触点 バックラッシ増加量 太陽歯車-遊星歯車 約. 遊星歯車-内歯 約. バックラッシ増加分の上限値は、メーカにより差異はあるものの、当社の推奨するバックラッシは、一般に推奨されるμmを管理目安にしています。この値に比較して十分に小さい値です。は良好と判断します。計数汚染度計数汚染度は、NAS級と当社推奨の管理限界値NAS級以下にあり、良好と判断します。重量汚染度は、.mg/mlでした。光学顕微鏡写真重量汚染度で濾過したフィルタ表面上の夾雑物を光学顕微鏡で観察した結果、μm以上の金属片、鉄錆、砂等が観察されました。は良好と判断します。粘度粘度は、.mm/sと新油値.mm/sに比較して、粘度変化率は+％で、当社推奨の管理限界値である±％以内にあり、良好と判断します。水分は、ppmと当社推奨の管理限界値の以下にあり、良好でした。酸価は、.mgKOH/gと新油値に比較して僅かに高いものの、IRの結果で油劣化の兆候を示すカルボン酸の吸収が確認されていないことから、良好と判断します。IRIRチャートの結果、新油と使用油のスペクトルパターンはほぼ一致し、また、油劣化の兆候を示すカルボン酸の吸収が確認されていないことから、良好と判断します。
報告№109-09094 報告№109-09094 | 分析№109-000901 分析№109-000901 | 109-000901_100127 | 分析評価者：佐々木義憲保有資格：ICMLMLAⅠ設備保全技能士級ISO-準拠機械状態監視診断技術者カテゴリーⅠ分析の結果、全てのデータが良好である事から、この油は継続使用可能と判断します。但し、本試料油は年月日に油の入替を実施していますので、その際に全量実施されていた場合、今回採油から日後の年月日に当社推奨の管理限界値に到達することが予想されます。このことから、本試料油は次回定検前に更油が必要となりますので、更油時期をご検討下さい。≪状態監視とパラメータ≫分析の目的および各分析のパラメータは以下の通りです。特性低下目的：油の分析結果から、や劣化傾向ならびに添加剤の消耗程度、残存寿命などを確認する。粘度JISK全酸価JISK赤外線吸収スペクトルJISK酸化安定度試験JISK汚染目的：油の分析結果から、砂塵あるいは水・異種油などによるや、異物混入の有無を確認する。水分JISK計数汚染度JISB重量汚染度JISB光学顕微鏡観察摩耗目的：油中の摩耗粒子を分析する事により、回転・摺動部の潤滑状態、摩耗劣化の程度、余寿命などを解析する。摩耗診断電子顕微鏡観察JISKX線マイクロアナリシス油中金属濃度）JISK≪分析結果≫特性低下粘度：良好粘度値mm/sの新油値mm/sに対する変化率は+％であり、当社推奨の管理限界値±％以内に留まっています。全酸価：良好全酸価.mgKOH/gは新油値の.mgKOH/gに比較し高くはあるものの、有機物・有機化合物試験の結果で油劣化の兆候を示すカルボン酸の吸収が見られないことから問題は無いと判断します。赤外線吸収スペクトル：良好酸化安定度試験：要処置酸化安定度試験の結果、数値minは当社推奨の管理限界値min以上に留まっており、現時点での使用は可能と判断します。但し、本試料油は年月日に油の入替を実施していますので、その際に全量実施されていた場合、今回採油から日後の年月日に当社推奨の管理限界値に到達することが予想されます。このことから、本試料油は次回定検前に更油が必要となりますので、更油時期をご検討下さい。汚染水分：良好水分値ppmは当社推奨の管理限界値以内に留まっています。計数汚染度：今回は実施していません。重量汚染度：今回は実施していません。光学顕微鏡観察：今回は実施していません。摩耗摩耗診断電子顕微鏡観察・X線マイクロアナリシス：今回は実施していません。油中金属濃度：今回は実施していません。
報告№109-09136 報告№113-00151 | 分析№109-001160 分析№113-000556 | 113-000556 | 分析の結果、本試料油はデータが高濃度になる可能性がある停止中の排油口から、採油されているにもかかわらず、汚染度は計数汚染度と重量汚染度の双方とも当社が推奨する基準値内にありました。そのため、本機はこのままの状態で継続使用は可能と判断します。対象設備は継続使用可能な状態にあると判断します。定期的な分析今後懸念される汚染度の増加、摩耗の進行を監視するため、定期的に分析を実施することを推奨します。最適な採油方法本試料油は、機器停止中にドレンバルブから採油されているため、分析データが高濃度に出ていると推定されます。正確なデータによる診断を行うためにも、今後の採油は、極力運転中もしくは停止直後の油槽中層部から実施されることを推奨します。は、フェログラフィーおよびSOAP/D-SOAPの結果から総合的に判断した結果、継続使用は可能ですが、今後の機器の機能を確認するためにも傾向管理が有用と考えます。フェログラフィー【定量分析：Is値】Is値は異常摩耗の早期発見パラメータのつで、摩耗粒子を定量化するために用います。前回に比較してIs値はの乗から変化はなく、やや高い値でした。フェログラフィー【定性分析：摩耗粒子および摩耗形態観察】分析結果から観察された代表的な粒子は、以下の通りでした。正常な摩耗粒子・潤滑状態が正常なマイルド摩耗により発生。樹脂等・外部から混入したと考えられます。Iカップリング発光分光分析【SOAP/D-SOAP】検出された金属元素から発生箇所を推定すると、以下の通りでした。鉄、錫・シリンダ内壁、ポンプ内部等リン、亜鉛・オイル添加剤カルシウム、バリウム、ナトリウム・外部混入異物計数汚染度は前回に比較してNAS級からNAS級にランク低下し、重量汚染度はmg/mlから.mg/mlに減少し、共に当社推奨の管理限界値以下であるものの、やや高い値でした。フィルタ表面の異物観察で金属片、鉄錆、砂等が観察されたことから、汚染度が高い要因は、摩耗と外部混入異物の影響と思われます。
報告№109-09136 報告№113-00149 | 分析№109-001160 分析№113-000550 | 113-000550 | 減速機は継続使用可能な状態にあると判断します。但し、RBOT試験の結果で潤滑油の余寿命が年月となっていることから、更油計画が必要と判断します。本試料は限界値による評価ができなかったことから、RBOT値がminとなる場合の余寿命を計算しています。％分の余裕はないことから、早めに更油することが必要です。今後も引き続き定期的な分析による傾向監視を推奨します。更油を実施RBOT値がminとなる潤滑油の余寿命が年月と推定されることから、更油を推奨します。定期的な分析摩耗の進行を監視するため、定期的に分析を実施し、分析データによる摩耗の進行状況を確認することを推奨します。はフェログラフィーおよびSOAP-Tの結果から総合的に判断した結果、継続使用は可能ですが、今後の機器の機能を確認するためにも傾向管理が有用と考えます。フェログラフィー【定量分析：Is値】Is値は異常摩耗の早期発見パラメータのつで、摩耗程度を定量化するために用います。Is値は前回に比較しての乗から乗に低下し、低い値でした。フェログラフィー【摩耗粒子および摩耗形態】分析結果から観察された代表的な粒子は、以下の通りでした。切削粒子・異物や金属表面の微小突起による切削摩耗により発生。疲労摩耗粒子・繰返し応力を受けて発生。フリクションポリマ・局部的に高圧・高温となる場合に発生。砂等・外部から混入したと考えられます。観察された摩耗粒子の中でも切削粒子は、将来的な摩耗の進行に繋がる可能性を示唆しているため、傾向監視が必要と思われます。減速機で切削摩耗が発生した場合、減速機内部で使用されている転がり軸受が切削摩耗により生じた軌道面の損傷が起点となって寿命が分の程度に低下することがあることから、切削摩耗には十分注意する必要があります。切削摩耗の発生原因となる混入異物が残留している場合、この異物により切削摩耗が継続して発生する可能性があります。Iカップリング発光分光分析【SOAP-T】検出された金属元素から発生箇所を推定すると、以下の通りでした。鉄、銅、錫・ギヤ、軸受等リン、亜鉛・添加剤カルシウム、バリウム、ナトリウム・外部混入異物バックラッシ増加量による評価トライボ診断では、油中摩耗粒子濃度からバックラッシの増加量を求め、初期のバックラッシに増加量を加え、その合計を設計許容値と比較し減速機の余寿命を判断します。本減速機の仕様が不明であることから、冷却塔減速機の仕様を仮定し、計算を行いました。摩耗が進行しやすい箇所と推定されるのは、スパイラルベベルギヤとスパイラルベベルピニオンの歯面と考えられ、その部分のバックラッシ増加量を求めました。計算の結果、本減速機のSBGとSBP間のバックラッシの増加量は、時間の稼働時間で約.μmとなりました。この増加量は、この増加量は、初期バックラッシをμmとして今回解析結果のバックラッシ増加分.μmを加えても.μmとなり、良好な状態にあると考えられます。計数汚染度は前回に比較して、NAS級以上からNAS級にランク低下し、当社推奨の管理限界値以下にあり、良好でした。粘度、水分、酸価、IRの各データは良好でした。RBOTは新油データが無いことから、管理限界値での評価はできませんでした。但し、前回のRBOT値minと今回のRBOT値minのデータの変化からRBOT値minまでの余寿命を評価した結果、図RBOTの減少傾向に示す通り年月となりました。本試料油の添加剤は、一般にタービン油に比較して極圧添加剤や摩耗防止剤などの影響で、RBOTの試験結果が変動する傾向があります。そのため、ギヤ油の余寿命の評価を行うためには、RBOTの結果に加え、粘度、酸価、IRなどのデータを総合的に判断することが必要です。今回の分析結果からは、全てのデータは良好でしたが、余寿命が短いと推定されることから、更油の計画が必要と判断します。
報告№104-0378 報告№105-6001 | 分析№104-02669 分析№105-00066 | 105-00066 | 精点Aを実施した結果、オイルリング及び軸受メタルの摩耗が確認されました。オイルリングの摩耗はオイルリングの振れ回りが原因と思われます。今後、潤滑油を適正にかきあげることができなくなるなどの原因で油膜切れを発生させることが懸念されるため、巡視の際にオイルリングの回転状況を確認すると共に至急濾過を実施されることを推奨します。濾過が実施出来ない場合は、ヶ月以内に精点Bを実施し、汚染状況及び摩耗の進行状況を確認されることを推奨します。これらのことは、異常摩耗の早期発見パラメータであるフェログラフィーのIs値がと良好の範囲にあるものの、摩耗粒子形態観察の結果、金属接触が厳しい場合に発生するシビア粒子、銅合金が観察されたことD－SOAPの結果、鉄が、オイルリングの主成分である銅が、メタルの主成分である錫が検出されたこと計数汚染度がNAS級以上、重量汚染度がmg/mlと当社推奨の管理限界値を超えていたこと以上のことから判断しました。尚、主機停止時間後にドレンバルブから採油を実施しているため、油循環中の採油に比較して油中粒子が沈降して高濃度になっている部分を採油していると考えられます。そのため油が循環している状態で採油を実施した場合に比較して、分析データが高くなり、異常な状態と判断してしまう可能性がありますので、今後の採油は、停止直後、或いは、油循環中に採油を実施されることを推奨します。
報告№109-09136 報告№114-00050 | 分析№109-001160 分析№114-000145 | 114-000145 | 分析の結果、油の劣化は確認されていないものの、計数汚染度がNAS級以上と高いことから、汚染度の改善が必要と思われます。減速機分析の結果、減速機は継続使用可能な状態にあると判断します。但し、将来的な摩耗進行の有無を確認するためにも傾向監視を継続することが有効です。更油油中の汚染物がギヤ歯面や軌道面に噛み込み摩耗が進行することが懸念されるため、更油を推奨します。定期的な分析今後の進行が懸念される疲労摩耗の推移を監視するため、定期的な分析実施を推奨します。分析結果減速機の摩耗状態異常摩耗の早期発見のパラメータであるIs値は、レベルと低い値です。フェログラフィーで観察された代表的な粒子は、以下の通りです。正常な摩耗粒子・潤滑状態が正常なマイルド摩耗により発生。疲労摩耗粒子・繰返し応力による金属疲労で発生。大型化するとフレーキングおよびスポーリングの発生が懸念されます。観察された粒子を電子顕微鏡・X線マイクロアナリシスで詳細に分析した結果、粒子には鉄、クロム、マンガン、モリブデンが比較的多く含まれており、成分割合から粒子はギヤ歯面から発生していると推定されます。油の汚状態計数汚染度はNAS級以上と当社推奨の管理限界値を超えています。フィルタグラムで金属片、鉄錆、砂等が観察されたことから、汚染度が高い要因は、摩耗と外部混入異物の影響と思われます。
報告№109-09136 報告№112-00532 | 分析№109-001160 分析№112-002867 | 112-002867 | 分析の結果、油の劣化は確認されていないことから、継続使用可能な状態にあると判断します。一方、計数汚染度はNAS級と当社推奨の管理限界値に到達していました。本試料油は、粒子濃度が比較的高く、外部の影響を受けやすいと思われる廃油口から採油を実施したことから、汚染度が高い要因は、採油の影響と思われます。以下の対策を推奨します。最適な採油方法本試料油は、機器停止中に廃油口から採油されているため、分析データが高濃度に出ていると推定されます。正確なデータによる診断を行うためにも、今後の採油は、極力運転中もしくは停止直後の油槽中層部から実施されることを推奨します。計数汚染度は、NAS級と当社推奨の管理限界値に到達していました。汚染度が高い要因は、採油の影響と思われます。粘度、水分、酸価の各データは良好でした。
報告№109-09136 報告№114-00227 | 分析№109-001160 分析№114-000772 | 114-000772 | 潤滑油は継続使用可能な状態にあると判断します。但し、重量汚染度が高いことから、油中異物が潤滑部に噛み込むことによる摩耗の進行が懸念されます。軸受は継続使用可能と判断します。但し、今後の摩耗推移を確認するためにも傾向監視を継続することが有効です。更油油中の汚染度が高いことから、摩耗粒子や異物等の夾雑物が潤滑部に噛み込むことによる摩耗の進行が懸念されるため、更油を推奨します。定期的な分析今後の凝着摩耗の推移を監視するため、定期的な分析実施を推奨します。最適な採油方法本試料油は、機器停止中に軸受箱排油口から採油されているため、別紙油中粒子の沈降の影響に示すように、油中粒子が油槽底部に沈降し、分析データが高濃度に出ている可能性があります。正確なデータによる診断を行うためにも、今後の採油は、極力運転中もしくは停止直後の油槽中層部から実施されることを推奨します。異常摩耗の早期発見のパラメータであるIs値は、更油前のレベルからレベルに上昇し、高い値でした。また、潤滑部の摩耗が認められたため、定期的に潤滑油分析を実施し、摩耗推移を監視することが有用と考えます。フェログラフィーで観察された代表的な粒子は、以下の通りです。正常な摩耗粒子・潤滑状態が正常なマイルド摩耗により発生。シビア粒子・潤滑状態がやや厳しい凝着摩耗により発生。極微小領域で油膜切れが発生したことを示します。シビア粒子は、摩擦面が将来的に異常摩耗へ進展する可能性を示唆しているため、傾向監視が有用と思われます。詳細は、別紙傾向監視が必要な摩耗粒子をご覧ください。計数汚染度はNAS級と当社推奨の管理限界値以下であるものの、やや高い値でした。重量汚染度は.mg/mlと当社推奨の管理限界値を超えていました。フィルタ残渣に金属片、鉄錆、砂等が観察されたことから、汚染度が高い要因は、摩耗と外部混入異物の影響と思われます。粘度、水分、全酸価、IR、RBOTの各データは、良好でした。尚、別紙RBOTの減少傾向から油の余寿命を求めた結果、本試料油は直近の更油から起算して年月まで使用可能であることが分かりました。
報告№107-6026 報告№108-0217 | 分析№107-02108 分析№108-01567 | 108-01567 | 本トライボ診断は、摩耗進行状況、汚染状況を確認する。【軸受の潤滑状態】トライボ診断の結果、転がり軸受軌道面の微小領域に摩耗が僅かに発生しているものの、転がり軸受の寿命の指標となるフレーキングの発生が確認されていないことから、現在のところ、ベアリングは継続使用可能な状態にあると判断します。一方、スラスト軸受の摩耗状態は、前回に比較してSOAPの結果で、メタルの主成分である錫が増加傾向にあることから、摩耗は進行していると判断します。尚、.採油の分析時点におけるメタルの平均的な摩耗深さがμmと、メタル表面粗さをsと仮定すると、メタルの摩耗は分の程度摩耗していると考えられます。AHの回転速度は非常に遅く、そのため潤滑状態は混合潤滑になっていると思われます。速度が速い状態での混合潤滑は注意が必要ですが、本機の場合は、極めてゆっくりした速度で回転しているため、摩耗もゆっくり進行すると思われます。摩耗進行は、定期的な分析により把握できるため、今後は極力条件を揃えた採油を実施して、摩耗量の傾向監視を行うよう推奨します。【油の汚染状況】計数汚染度がNAS級と当社推奨の管理限界値内にあり、重量汚染度がmg/mlでした。
報告№109-09136 | 分析№109-001160 | 114-000749 | 潤滑油は物理的性状、汚染状態が良好の範囲にあることから、継続使用可能な状態にあると判断します。分析結果計数汚染度はNAS級と当社推奨の管理限界値以下であり、良好です。粒度分布比粒度分布比は、摩耗が安定した潤滑状態での粒子数データを分母とし、その後の機器稼動させた際の粒子数データを分子として、摩耗状態の推移を無次元化した粒子数の比であり、潤滑状態を評価するパラメータのつです。今回の分析は、本設備において、初回の分析であるため、定常摩耗状態の粒子数データがないことから、更油後から平衡濃度に到達するまでの時間および、新油からの粒子増加量を基に計算される粒子数増加傾向に基づき算出した平衡濃度を分母に粒度分布比を求めました。その結果、以下のようになりました。～μmサイズで、～μmサイズで摩耗状態が良好である場合、サイズの小さい摩耗粒子から粒子数が増加し、潤滑状態が厳しくなるにつれ、大型の摩耗粒子が発生しやすくなります。今回は～μmサイズの粒度分布比が、～μmサイズの粒度分布比がと、粒度分布比に大きな変化はなく、各粒子濃度は正常な範囲にあることから、本設備は継続使用が可能な状態にあると判断します。粘度、水分、酸価、IRの各データは良好と判断します。
報告№109-09136 報告№114-00256 | 分析№109-001160 分析№114-000891 | 114-000891 | 軸受は継続使用可能な状態にあると判断します。異常摩耗の早期発見のパラメータであるフェログラフィーのIs値は、-レベルと正常です。また、観察された粒子は極少量だったことから、は良好と判断します。計数汚染度、重量汚染度は、共に良好です。
報告№106-0227 報告№106-0354 | 分析№106-01279 分析№106-01909 | 106-01909_20061221修正 | トライボ診断の結果、摩耗粒子形態観察で転がり軸受の寿命の指標となるフレーキングの発生は確認されておらず、本軸受は継続使用可能な状態にあると判断します。但し、摩耗粒子形態観察でμmサイズのやや大型の摩耗粒子が観察されており、今後、転がり軸受の寿命の指標となるフレーキングに進展することが懸念されるため、稼働時間が今回の採油から時間程度経過した時点で再度分析を実施し、フレーキングの発生状況を確認されることを推奨します。一方、SOAP／D-SOAPの結果、海水に含まれるマグネシウム、ナトリウムが検出され、フェログラフィーで赤錆が多く観察されたことから、海水が混入し、その影響で腐食した可能性も考えられました。早めのグリース交換が必要です。尚、報告書の管理表中に示しているSOAP／D-SOAPは、グリース潤滑の場合、摩耗粒子が均一に分散していないため、測定値が大きく変動することがありますので参考値としてお考え下さい。
報告№109-09136 報告№112-00091 | 分析№109-001160 分析№112-000294 | 112-000294 | 潤滑油は継続使用可能な状態にあると判断します。但し、IRの結果から異種油の混入または油名の誤りの可能性がありますので、以下の対策を推奨します。異種油の混入の有無、油名を再確認することを推奨します。粘度、全酸価、RBOTの各データは良好でした。IRIRの結果、新油のIRスペクトルと一致しない箇所が確認されたことから、異種油の混入または油名の誤りなどが考えられます。油の余寿命は、使用油の使用期間または使用時間が不明であったため、ご依頼の油の余寿命に関する検討は行えませんでした。ただし、分析の結果で新油値がminであったことから、使用期間を仮にヶ月間と仮定すれば余寿命は十二分にあると言えます。可能であれば、使用期間、あるいは使用時間の情報をご提供下さい。水分は良好でした。
報告№109-09438 報告№109-09438 | 分析№109-002754 分析№109-002754 | 109-002754 | 潤滑油および軸受は継続使用可能な状態にあると判断できますが、今後疲労摩耗の発生領域が広がり、フレーキングに進展することが懸念されるため、定期的に分析を実施フレーキング発生の有無を確認されることを推奨します。次回分析の時期を理論的に求めたところ、最短で約.時間となります。この時間は、油中汚染物が均一になるために必要とする時間であり、この時間を経過すれば、再分析の結果から状態の傾向を確認することが可能となりますので、これを参考に次回分析時期を検討されることを推奨します。は良好と判断します。粘度粘度はmm/sと新油値mm/sに比較して、粘度変化率は+％で、当社推奨の管理限界値である±％以内にあり、良好と判断します。水分はと当社推奨の管理限界値の以下であり、良好と判断します。全酸価全酸価は.mgKOH/gと新油値.mgKOH/g以内にあり、良好と判断します。IRIRの結果、油劣化の兆候を示すカルボン酸の吸収が確認されていないことから、良好と判断します。計数汚染度、重量汚染度共に当社推奨の管理限界値を超えていました。計数汚染度計数汚染度はNAS級以上と当社推奨の管理限界値のNAS級を超えていました。重量汚染度はmg/mlと当社推奨の管理限界値のmg/mlを超えていました。機器の潤滑状態油中金属濃度で鉄、鉛、銅、クロムが検出され、摩耗粒子の形態観察の結果、μm以下の鉄系摩耗粒子が比較的多く観察されました。SOAPによる油中金属濃度SOAPによる油中金属濃度の結果、鉄、鉛、銅、外部から混入したと思われるリン、亜鉛、ケイ素が検出されました。SOAPによる油中金属濃度SOAPによる油中金属濃度の結果、鉄、鉛、銅、クロム、外部から混入したと思われるカルシウム、ナトリウムが検出されました。摩耗粒子診断異常摩耗の早期発見パラメータであるIs値がの乗と高く、摩耗粒子の形態観察の結果、μm以下の鉄系摩耗粒子が比較的多く観察されました。
報告№108-0227 報告№110-00579 | 分析№108-01664 分析№110-002569 | 110-002569 | Iカップリング発光分光分析供試のタービン油を油中金属濃度で分析した結果、鉄、鉛、銅、ニッケル、リン、亜鉛、カルシウム、アルミニウム、ケイ素、ナトリウム、ホウ素が検出されました。これらの検出された金属元素から発生箇所を推定すると鉄、鉛、銅、ニッケル・軸受等リン・オイル添加剤亜鉛、カルシウム、アルミニウム、ケイ素、ナトリウム、ホウ素・外部混入異物であると思われます。このうち、機械部品が摩耗したと思われる元素はのグループです。ケイ素の検出油中金属濃度でケイ素がppm検出されました。一般に、潤滑油中からケイ素が検出された場合の原因として、シリコン油或いは、シリコン系の添加剤が検出されるフェログラフィーおよびフィルタ表面の異物観察で砂が多く観察されて検出されるシリコングリースをシール部に塗布している場合、このシリコングリースが潤滑油に混入して検出されるなどが挙げられますが、今回検出が比較的高濃度であることからの可能性が考えられます。については、分析結果では確認することが出来ませんので、これに関する情報があれば提供をお願いします。フェログラフィー異常摩耗の早期発見パラメータとして摩耗粒子を定量化して評価するフェログラフィーのIs値は、潤滑状態がやや厳しいの乗でした。摩耗粒子の形態で比較的多く観察された粒子は、潤滑状態が正常な場合に発生する摩耗粒子でした。このような摩耗粒子が観察された場合には、潤滑部では正常なマイルド摩耗が発生していることが分かります。計数汚染度はやや高く、重量汚染度は当社推奨の管理限界値を超えていました。フィルタ表面の異物観察で表面が茶褐色で金属片、鉄錆等が観察されたことから、汚染度が高い要因は、摩耗とスラッジ、外部混入異物の影響と思われます。粘度、水分、全酸価、IRの各データは良好でした。軸受および潤滑油は継続使用可能な状態にあると判断します。今後も定期的に分析を実施し、摩耗の進行状況を確認することを推奨します。次回分析の時期を理論的に求めたところ、最短で約時間となります。この時間は、油中汚染物が均一になるために必要とする時間であり、この時間を経過すれば、再分析の結果から状態の傾向を確認することが可能となりますので、これを参考に次回分析時期を検討されることを提案します。なお、ケイ素がppmと多く検出されていますので、シリコン系の添加剤やグリースを使用している箇所があるかについてご確認下さい。
報告№109-09136 報告№111-00488 | 分析№109-001160 分析№111-002234 | 111-002234 | 潤滑油は継続使用可能な状態にあると判断します。但し、油中の汚染度が高いことから、以下の対策を推奨します。濾過油中の汚染度が高いことから、今後観察された異物等が軸受摺動面に噛み込み摩耗が進行することが懸念されるため、濾過を推奨します。最適な採油方法本試料油は、機器停止中に採油されています。機器が停止している状態では、別紙油粒子の沈降の影響に示すように油槽内で撹拌がなくなり固形物が沈降します。今後の採油は、極力運転中もしくは停止直後の油槽中層部から実施されることを推奨します。計数汚染度は当社推奨の管理限界値に到達していました。フィルタ表面の異物観察で金属片、鉄錆、繊維等が観察されたことから、汚染度が高い要因は、摩耗と外部混入異物の影響と思われます。粘度、水分、酸価、IRの各データは良好でした。
報告№109-09136 報告№110-00126 | 分析№109-001160 分析№110-000468 | 110-000468 | ・摩耗状態前回に比較してSOAP／D－SOAPの結果、鉄および錫濃度に変化はなく、異常摩耗の早期発見パラメータであるフェログラフィーのIs値がの乗と良好でした。・汚染度前回に比較して計数汚染度はNAS級からNAS級にランク減少し、良好でした。・前回同様に粘度、水分、全酸価、IR、RBOTの各データは良好でした。潤滑油および対象設備は継続使用可能な状態にあると判断します。
報告№106-0025 報告№106-0130 | 分析№106-00118 分析№106-00874 | 106-00874 | 分析の結果、前回と同じく摩耗粒子形態観察でマイクロフレーキングの発生が確認されました。計数汚染度が前回のNAS級からNAS級にランク減少していますが、これは採油時の機器運転状態に差異があり、採油条件に違いがあったことが原因である可能性があります。また、フェログラフィーの摩耗形態観察の結果で、マイクロフレーキングの発生が確認されており、念のため、稼動時間が時間以上経過した時点で再度分析を実施し、摩耗の進行状況を確認することを推奨します。これらのことは、前回に比較して計数汚染度はNAS級からNAS級にランク減少し、異常摩耗の早期発見パラメータであるフェログラフィーのIs値が.と良好の範囲にあるものの、摩耗粒子形態観察の結果、マイクロフレーキングがやや多く観察されたこと以上ことから判断しました。尚、採油時の機器の運転状態により、計数汚染度に差異が確認されている場合があります。今後の採油は、毎回機器運転中の採油に実施されることを推奨します。
報告№109-09136 報告№112-00561 | 分析№109-001160 分析№112-002306 | 112-002306_date130318 | グリースグリースはちょう度の低下が確認されていることから、以下の対策を推奨します。軸受分析の結果、軸受は継続使用可能な状態にあると判断します。但し、将来的な摩耗進行の有無を確認するためにも傾向監視を継続することが有効です。グリースの交換ちょう度の低下がみられ、グリースが硬化していることが確認され、今後、油分の流動性がなくなり、軸受等で良好な油膜が保持されにくくなる可能性があるため、グリースを交換されることを推奨します。定期的な分析今後懸念される摩耗の進行を監視するため、定期的に分析を実施することを推奨します。診断結果グリースのちょう度は当社推奨の管理限界値を超え、水分はやや高い値でした。ちょう度前回に比較して今回のちょう度は、からに上昇していました。当社推奨の管理上限値のより低くなっており、グリースが硬化していることが分かりました。硬化したグリースを使用した場合、油分の流動性がなくなり、軸受等で良好な油膜が保持されにくくなる可能性があります。滴点前回に比較して今回の滴点は、からに上昇していました。新グリース値のに比較して低下しているものの、良好と判断します。酸価前回に比較して今回の酸価は、mgKOH/gからmgKOH/gに低下していました。新グリース値のmgKOH/g以下であり、良好と判断します。IRIRチャートの結果、新グリースと使用グリースのスペクトルパターンはほぼ一致し、また、油劣化の兆候を示すカルボン酸の吸収が確認されていないことから、良好と判断します。水分グリースの水分は、ppmと新グリース値のppmを超えていました。水分が増加すると、油膜形成の阻害、腐食の原因に加え、増ちょう剤の網目構造の破壊などを起こし、軟化することが懸念されます。はフェログラフィーおよびSOAP-Tの結果から総合的に判断した結果、継続使用は可能ですが、機器の機能を保持するためにも傾向管理が有用と考えます。フェログラフィー【定性分析：摩耗粒子および摩耗形態観察】分析結果から比較的多く観察された粒子は、以下の通りでした。正常な摩耗粒子・潤滑状態が正常なマイルド摩耗により発生。Iカップリング発光分光分析【SOAP-T】検出された金属元素から発生箇所を推定すると、以下の通りでした。鉄、鉛、錫・軸受等ニッケル、リン、亜鉛、カルシウム、ナトリウム、マグネシウム・添加剤、増ちょう剤、外部混入異物等鉄以外に、鉛、錫が比較的高い値でした。これらの元素が含まれている材質には、一般にすべり軸受に使用されるホワイトメタルがありますが、本軸受は転がり軸受であり、材質でホワイトメタルを使用している箇所は確認されませんでした。その他に使用している箇所として考えられるのは、転がり軸受の保持器が考えられます。保持器の材質は、鋼板SリンCC、銅合金、アルミ合金、樹脂などを使用することがあります。この中で、これらの元素が含まれている材質はアルミ合金が該当しますが、グリース分析の結果からアルミニウム濃度は検出されていないことから、保持器が摩耗したものである可能性は低いと考えられました。グリースは流動性が低く、新グリースを補給しても油槽内にある全てのグリースが入れ替わることは困難であることから、今回使用されているグリースに入っていない成分が検出された要因は、以前使用していたグリースに含まれていた金属成分が、今回の使用グリースと混合して検出されたと推定されます。
報告№109-09136 報告№110-00364 | 分析№109-001160 分析№110-001658 | 110-001658 | 金属元素と濃度の分析は、試料油を以上の高温で発光させ、その光を分光器で分光し、分光によって得られた光の強度と金属固有の波長とから元素を特定するIカップリング発光分光分析法を用います。また摩耗状態は、SOAP-T法により求めた金属成分と濃度にフェログラフィー法による摩耗粒子分析とを加味して総合的に評価しますが、摩擦面の摩耗機構と摩耗状態の判断は摩耗粒子の形態と、異常摩耗の早期発見パラメータであるIs値により判断します。Iカップリング発光分光分析供試のギヤ油を分析した結果、検出された金属はSOAPの結果表に示すように、鉄、鉛、銅、錫、リン、亜鉛、カルシウム、ナトリウムでした。これら検出された金属元素から発生箇所を推定すると、鉄、鉛、銅、錫・軸受等リン、亜鉛、カルシウム・オイル添加剤ナトリウム・外部混入異物であると思われます。このうち、機械部品が摩耗したと思われる元素はのグループです。フェログラフィー摩耗粒子分析結果から観察された粒子は、潤滑状態が正常な場合に発生する摩耗粒子金属潤滑部が局部的に油膜切れを起して発生する銅系のシビア粒子フレッティングにより発生する赤錆であったことから、潤滑部で発生している摩耗形態は、正常な潤滑状態であるマイルド摩耗、やや厳しい摩耗形態の凝着摩耗、そして微振動によるフレッティング摩耗であることが分かりました。潤滑状態と摩耗形態異常摩耗の早期発見パラメータとして摩耗粒子を定量化して評価するフェログラフィーのIs値は、潤滑状態が正常であるの乗となっていました。今回の採油は、機器停止中のストレーナ空気抜きから実施しているため、油中粒子濃度は低濃度になっているのが一般的です。Is値はの乗と潤滑状態が良好な領域にありますが、摩耗粒子の形態観察の結果から、やや厳しい状況が確認されているため、摩耗が発生している可能性があると思われました。計数汚染度は良好でした。粘度、水分、全酸価、IRの各データが良好でした。潤滑油は継続使用可能な状態にあると判断します。但し、軸受の摩耗が発生してる可能性がありますので以下の対策を推奨します。定期的な分析今後、摩耗の進行を監視するため、定期的に分析を実施し、摩耗の進行状況を確認することを推奨します。採油条件の改善今回の採油条件が、機器停止中にストレーナ空気抜きから実施しているため、異常な摩耗が発生していても見落としてしまう可能性があります。可能であれば、機器運転中または停止直後の油中粒子が十分に撹拌された状態で採油を実施し、再評価することを推奨します。
報告№105-6050 報告№105-0361 | 分析№105-01529 分析№105-02388 | 105-02388 | 分析の結果、軸受摺動面では厳しい金属接触による摩耗と前回同様にオイルリングが摩耗していることが確認されました。今後、オイルリングの動きが悪く、油の供給量が減少し、油膜切れが発生する可能性がありますので、オイルリングの動作状況を確認されると共に、ヶ月後を目安に再度分析を実施し、摩耗の進行状況を確認されることを推奨します。これらのことは、異常摩耗の早期発見パラメータであるフェログラフィーのIs値は.と良好の範囲にあるものの、摩耗粒子形態観察の結果、銅合金が多く観察されたことオイルリングの主成分である銅がSOAPでppm、D－SOAPでppm検出されたこと以上のことから判断しました。
報告№111-00058 報告№111-00058 | 分析№111-000356 分析№111-000356 | 111-000356 | ちょう度値はと新グリース値に比較して上昇し、当社推奨の管理上限値を超えていることから、軟化していることが分かりました。軟化したグリースを使用した場合、グリースの漏洩や軸受等で油膜切れが発生することが懸念されます。グリースが軟化していたため、グリースを交換されることを推奨します。≪状態監視とパラメータ≫分析の目的および各分析のパラメータは以下の通りです。特性低下目的：グリースの分析結果から、グリースの物理的性状や劣化傾向などを確認する。全酸価JISK赤外線吸収スペクトルJISKちょう度JISK滴点JISK摩耗目的：グリース中の摩耗粒子を分析する事により、回転・摺動部の潤滑状態、摩耗劣化の程度、余寿命などを解析する。摩耗診断電子顕微鏡観察JISKX線マイクロアナリシス油中金属濃度JISK≪分析結果≫特性低下全酸価：良好全酸価.mgKOH/gは新油値の.mgKOH/gに比較し高くはあるものの、有機物・有機化合物試験の結果で油劣化の兆候を示すカルボン酸の吸収が見られないことから問題は無いと判断します。赤外線吸収スペクトル：良好ちょう度：要処置ちょう度値と当社推奨の管理上限値であるを超えていました。滴点：良好滴点はと新油値のに比較し低いものの、有機物・有機化合物試験の結果で油劣化の兆候を示すカルボン酸の吸収が見られないことから、問題は無いと判断します。摩耗摩耗診断電子顕微鏡観察・X線マイクロアナリシス：今回は実施していません。油中金属濃度：今回は実施していません。
報告№109-09136 報告№113-00358 | 分析№109-001160 分析№113-001413 | 113-001413 | 濾過前の試料油を分析した結果、金属接触が厳しく、且つ、摩擦熱が高い場合に発生する黒錆が比較的多く観察されました。D-SOAPの結果、前回に比較して鉄がからに増加していました。主にサーボシリンダ内壁やポンプ内部で摩耗が発生している可能性が考えられます。現在のところ、NAS級と非常に良好の範囲にあるものの、D-SOAPの鉄濃度が増加していることから、このまま摩耗が進行し、汚染度がNAS級のやや不良領域に上昇した場合、バルブ類の動作障害やフィルタの目詰まり等が発生することが懸念されます。これらの障害発生に対する弊害を勘案の上、ヶ月後に再分析を実施し、汚染度および摩耗の進行状況を確認されることを推奨します。
報告№108-6013 報告№108-7504 | 分析№108-00576 分析№108-00783 | 108-00783 | 初期試験を実施した結果、全てのデータが良好であることから、この油は継続使用可能であり、潤滑状態も正常と判断します。今後は、本データを初期値として管理されることを推奨します。尚、摩耗粒子の形態観察で白色の樹脂が観察されました。今回の採油箇所がドレンバルブであることから、ドレンバルブに巻いてあったシールテープが混入したか、或いは、配管内に混ざっていたものが混入した可能性が考えられました。次回からの採油は、採油器などを使用して外部からの影響が極力少ない採油方法で採油されることを併せて推奨します。
報告№105-6050 報告№107-0445 | 分析№105-01529 分析№107-02547 | 107-02547 | 分析の結果、現在のところ継続使用可能な状態にあると思われますが、フェログラフィーの摩耗粒子形態観察から、軸受摺動面および軌道面では局部的に金属接触が発生していることが確認されており、今後さらに摩耗が進行することが懸念されるため、ヶ月以内に再度分析を実施し、摩耗の進行状況を確認することを推奨します。尚、SOAPの結果で銅がppm検出されました。これは、銅を使用した箇所の溶出が発生していると考えられました。銅の溶出は、潤滑油添加剤の亜鉛系添加剤の影響であることが知られており、銅が検出された原因は、この影響により溶出した銅が検出されたものと考えられました。油中の銅濃度が高い場合、別紙鉱油の酸化に対する金属触媒の影響に示すように酸化速度が速まりますので、酸化劣化の進行状況を油分析により監視されることを推奨します。これらのことは、異常摩耗の早期発見パラメータであるフェログラフィーのIs値がのマイナス乗と良好の範囲にあるものの、摩耗粒子形態観察の結果、金属接触が厳しい場合に発生するシビア粒子がやや多く観察されたことSOAPの結果、銅が多く検出されたこと以上のことから判断しました。
報告№109-09505 報告№110-00458 | 分析№109-003151 分析№110-002078 | 110-002078 | 異常摩耗の早期発見パラメータであるフェログラフィーのIs値は、潤滑状態が正常なの乗となっていましたが、摩耗粒子の形態観察で金属潤滑部が局部的に油膜切れを起して発生するシビア粒子が観察されました。また、外部から混入したと思われる鉄錆等が比較的多く観察されました。摩耗粒子の観察結果から、やや厳しい摩耗形態の凝着摩耗が発生していることが分かりました。今後、摩耗粒子の発生により軌道面の損傷が起点となって、転がり軸受の寿命の指標となるフレーキングに進展することが懸念されます。汚染度計数汚染度はやや高い値でした。D－SOAPで油の添加剤成分であるリンが検出され、フィルタ表面の異物観察で金属片、鉄錆、砂等が観察されたことから、汚染度が高い要因は、摩耗と外部混入異物の影響と思われます。摩耗粒子の観察結果から、凝着摩耗で発生する摩耗粒子が観察されているものの、観察されたこれらの摩耗粒子の濃度は比較的低濃度であることから異常な潤滑状態は極一部での発生と推定されます。従って、軸受は継続使用可能な状態にあると判断します。尚、今後も定期的な分析による摩耗状態の傾向監視を推奨します。計数汚染度はやや高い値でした。計数汚染度計数汚染度はNAS級と当社推奨の管理限界値のNAS級以内にあるものの、やや高い値でした。重量汚染度は.mg/mlでした。機器の潤滑状態フェログラフィーの結果、金属潤滑部が局部的に油膜切れを起して発生するシビア粒子、外部から混入したと思われる鉄錆等が比較的多く観察されました。SOAPSOAPの結果、油の添加剤成分であるリンが検出されました。摩耗により発生する鉄が検出されていないことから、良好と判断します。D－SOAPD－SOAPの結果、摩耗により発生する鉄および銅、油の添加剤成分であるリンが検出されました。フェログラフィー異常摩耗の早期発見パラメータであるフェログラフィーのIs値がの乗と良好の範囲にあるものの、摩耗粒子の形態観察の結果、金属潤滑部が局部的に油膜切れを起して発生するシビア粒子、外部から混入したと思われる鉄錆等が比較的多く観察されました。
報告№109-09094 報告№110-00627 | 分析№109-000914 分析№110-002783 | 110-002783 | 水分は.ppmと当社推奨の管理限界値内にあるものの、やや高い値でした。今後、水分が増加することにより腐食摩耗に進展することが懸念されます。尚、RBOTがminと新油値のminに比較してmin減少していました。潤滑油の使用開始時期が正確ではないため、年から使用開始と仮定しました。このまま継続使用した場合、この減少傾向から限界値に到達するのは、別紙図RBOTの減少傾向に示すように年月と推定されました。残りの継続使用期間は、約年ヶ月であると予測されます。潤滑油は継続使用可能な状態にあるものの、早めに水分除去を推奨します。また、水分の混入経路を特定しなければ、再び水分の混入が継続する可能性がありますので、水分の混入経路を特定されることを併せて推奨します。≪状態監視とパラメータ≫分析の目的および各分析のパラメータは以下の通りです。特性低下目的：油の分析結果から、や劣化傾向ならびに添加剤の消耗程度、残存寿命などを確認する。粘度JISK全酸価JISK赤外線吸収スペクトルJISK酸化安定度試験JISK汚染目的：油の分析結果から、砂塵あるいは水・異種油などによるや、異物混入の有無を確認する。水分JISK計数汚染度JISB重量汚染度JISB光学顕微鏡観察摩耗目的：油中の摩耗粒子を分析する事により、回転・摺動部の潤滑状態、摩耗劣化の程度、余寿命などを解析する。摩耗診断電子顕微鏡観察JISKX線マイクロアナリシス油中金属濃度）JISK≪分析結果≫特性低下粘度：良好粘度値mm/sの新油値mm/sに対する変化率は+.％であり、当社推奨の管理限界値±％以内に留まっています。全酸価：良好全酸価.mgKOH/gは新油値の.mgKOH/gに比較し高くはあるものの、有機物・有機化合物試験の結果で油劣化の兆候を示すカルボン酸の吸収が見られないことから、問題は無いと判断します。赤外線吸収スペクトル：良好酸化安定度試験：良好酸化安定度試験の結果、数値minは当社推奨の管理限界値min以上に留まっており、現時点での使用は可能と判断します。汚染水分：注意水分値.ppmは当社推奨の管理限界値以内に留まっているものの、やや高い値でした。計数汚染度：今回は実施していません。重量汚染度：今回は実施していません。光学顕微鏡観察：今回は実施していません。摩耗摩耗診断電子顕微鏡観察・X線マイクロアナリシス：今回は実施していません。油中金属濃度：今回は実施していません。
報告№109-09136 報告№112-00409 | 分析№109-001160 分析№112-001704 | 112-001704 | 潤滑油は継続使用可能な状態にあると判断します。但し、今後は障害予防を目的に以下の対策を推奨します。追加分析消泡性能が低下した場合、ギヤ歯面での油膜形成に影響が出て摩耗が進展することがありますので、フェログラフィーおよびSOAP-Tを追加して摩耗により発生する油中金属濃度や潤滑状態を確認することを推奨します。泡立ち試験泡立ち試験の結果は、-と新油値が-であるのに比較して高い値となっていたことから、消泡性能が低下していることが分かりました。今後の使用状況によっては油の酸化劣化が進行したり、ギヤ歯面およびベアリング軌道面で油膜切れが発生したりする場合があるため、消泡剤の添加による消泡性能の改善など何らかの対応が必要になると思われます。分析結果は良好と判断します。粘度粘度はmm/sと新油値mm/sに比較して、粘度変化率は-％で、当社推奨の管理限界値である±％以内にあり、良好と判断します。泡立ち試験泡立ち試験は-と新油値に比較して高い値でした。水分は.ppmと当社推奨の管理限界値の以下にあり、良好と判断します。酸価は.mgKOH/gと新油値.mgKOH/gに比較して高いものの、IRの結果で油劣化の兆候を示すカルボン酸の吸収が確認されていないことから、良好と判断します。
報告№109-09136 報告№109-09224 | 分析№109-001160 分析№109-001685 | 109-001685 | 濾過後の試料油を分析した結果、SOAPの錫濃度を除く項目は良好でした。SOAPの結果、メタルの主成分である錫がppm検出されました。濾過を実施しているにもかかわらず錫が検出されたのは、発生している粒子サイズが濾過により除去され難いサブミクロンオーダーであると思われます。一般に、サブミクロンサイズの摩耗粒子が発生する場合は、定格回転速度より遅い速度で発生することが知られています。本試料では、起動・停止時のすべり速度が比較的遅くなった場合に発生していることが考えられます。サブミクロンオーダーの摩耗粒子を濾過する場合、濾過圧力が高いと摩耗粒子がフィルタから押し出されてしまう可能性もあります。濾過圧力をkgf/cm以下の低い状態で濾過することを推奨します。尚、本機は、起動・停止時に摩耗していると考えられます。軸受温度の変化に特に注意し、温度チャート上での温度監視にも十分注視するよう推奨します。
報告№109-09136 報告№112-00363 | 分析№109-001160 分析№112-001516 | 112-001516 | 更油からの経過日数をもとに潤滑油の余寿命を評価したところ、潤滑油は定検までのヶ月間は使用可能と判断できました。次回定検時に更油を実施しない場合は、酸化安定度を知るための分析を実施し、余寿命を確認することを推奨します。酸化安定度はminであり、当社推奨の管理限界値のmin以上であることから、良好と判断します。
報告№107-0256 報告№107-0256 | 分析№107-01382 分析№107-01382 | 107-01382 | 分析の結果、SOAPの銅濃度以外のデータは良好でした。SOAPの銅濃度が前回のppmに比較してppmに減少したものの、やや高い値でした。これは、本軸受油槽内で銅合金を使用した箇所、貴社ご提供の図面からデフレクターとバッフルという部品の溶出によるものと考えられます。これらの部品はオイルシールの役目を果たしており、シャフトとのギャップが増大し油漏れの原因になることが懸念されるため、巡視の際には、油漏れと油面の低下に注意を払い監視する必要があります。今後は、摩耗の増加、油劣化の進行を確認する必要があるため、ヶ月後に再度分析を実施することを併せて推奨します。は良好と判断します。計数汚染度は良好と判断します。計数汚染度はNAS級と当社推奨の管理限界値のNAS級以内にあり、良好と判断します。重量汚染度は良好と判断します。重量汚染度は.mg/mlと当社推奨の管理限界値のmg/ml以内にあり、良好と判断します。機器の潤滑状態SOAPの結果、銅が多く検出されました。SOAPの結果、前回同様に銅が多く検出されました。SOAPの結果、油の添加剤成分であるリン、亜鉛が検出されました。一方、銅が検出されました。銅を使用した部分の溶出が発生していると考えられます。この溶出は検出された亜鉛系添加剤の成分と銅が反応し、溶出することが知られています。銅濃度は別紙鉱油の酸化に対する金属触媒の影響に示すように銅濃度が増加すると酸化速度が速まりますので、酸化劣化の進行状況を全酸価の変化で監視されることを推奨します。D－SOAPの結果、鉄が検出されました。D－SOAPの結果、摩耗により発生した鉄が検出されました。フェログラフィーの結果は良好です。フェログラフィーの結果、異常摩耗の早期発見パラメータであるIs値がのマイナス乗と良好の範囲にあることから、潤滑状態は正常と判断します。
報告№105-0186 | 分析№105-01258 | 105-01258 | トライボ診断により、機器軸受の潤滑状態、潤滑油の劣化状態を診断することを目的としました。分析の結果、摩耗粒子形態観察で外部から混入した鉄錆が多く観察されました。直ちに異常ではないものの、今後、これらの異物がベアリング軌道面に噛み込み摩耗が進行することが懸念されるため、次回のトライボ診断では、この点にご注意下さい。このことは、以下のことから判断しました。前回の採油時にほぼ全量更油されているにもかかわらず、計数汚染度がNAS級にあること。異常摩耗の早期発見パラメータであるフェログラフィーのIs値がの乗とやや高く、摩耗粒子形態観察の結果、外部から混入した鉄錆がやや多く観察されたこと。
報告№109-09514 報告№109-09514 | 分析№109-003220 分析№109-003220 | 109-003220 | ・摩耗状態油中金属分析の結果、潤滑油中からは鉄、亜鉛が検出されました。検出されたのは、粒子の観察結果から局部的な油膜切れにより発生するシビア粒子と局部的に高圧・高温となる場合に発生するフリクションポリマであり、軸受摺動面で発生している摩耗形態は凝着摩耗であることが分かりました。観察された摩耗粒子の材質と形態を、SEM・XMAで詳細に観察した結果、鉄、クロムを含む粒子と亜鉛、マグネシウムを含む粒子が観察されたことから、摩耗粒子の発生箇所は、クロムメッキなどを施した鉄系材料を使用した箇所亜鉛を使用した箇所の摩耗などであると推定されます。但し、異常摩耗の早期発見パラメータであるフェログラフィーのIs値がのマイナス乗と良好の範囲にあり、且つ、良好な摩耗状態で発生する比較的小さな摩耗粒子が支配的であったことから、潤滑状態は正常と判断します。・汚染度計数汚染度は当社推奨の管理限界値に到達し、重量汚染度が当社推奨の管理限界値を超えていました。フィルタ表面の異物観察で鉄錆やスラッジ状の異物が観察されたことから、汚染度が高い要因は、摩耗とスラッジによるものと思われます。・粘度、全酸価、酸化安定度、有機物・有機化合物の各データは良好でした。潤滑油および軸受は継続使用可能な状態にあると判断できますが、以下の対策が必要と判断します。亜鉛を含む材料を使用した箇所を調査するとともに、濾過を推奨します。特性低下特性低下に係るパラメータの分析結果は良好と判断します。粘度粘度はmm/sと新油値mm/sに対する粘度変化率は+.％で、当社推奨の管理限界値である±％以内にあり、良好と判断します。全酸価添加タービン油については、当社では管理限界値を設定しておらず、新油分析値との比較及び他の分析項目の結果より全酸価の状態判断を行います。その結果、全酸価は.mgKOH/gと新油値.mgKOH/gに比較して変化はないことから、異常のない値と判断します。酸化安定度酸化安定度はminであり、当社推奨の管理限界値のmin以上であることから、良好と判断します。有機物・有機化合物有機物・有機化合物は、IRチャートによる新油分析値との比較の結果、cm-付近に劣化の兆候を示すカルボン酸の吸収が確認されていないことから、良好と判断します。汚染度物重量は当社推奨の管理限界値を超えていました。水分は.であり、当社推奨の管理限界値の以下であることから、良好と判断します。汚染粒子数はNAS級であり、当社推奨の管理限界値のNAS級に到達していました。汚染度物重量はmg/mlであり、当社推奨の管理限界値のmg/mlを超えていました。摩耗運転中における潤滑状態は正常であったものと判断します。異常摩耗の早期発見パラメータであるフェログラフィーのIs値がのマイナス乗と当社基準値と比較して良好の範囲にあったことから、潤滑箇所の潤滑状態は正常と判断します。電子顕微鏡写真・X線マイクロアナライザー摩耗粒子診断で観察された粒子を電子顕微鏡写真・X線マイクロアナライザーで詳細に観察した結果、鉄、亜鉛、カルシウムを含む粒子が観察されました。金属濃度SOAP法により金属濃度を測定した結果、外部から混入したと思われるケイ素が僅かに検出されましたが、良好と判断します。金属濃度酸溶解法により金属濃度を測定した結果、鉄、銅、外部から混入したと思われる亜鉛が検出されました。
報告№107-4545 報告№108-5077 | 分析№107-02185 分析№108-02830 | 108-02830 | トライボ診断の結果、粘度を除く項目は良好でした。粘度は、新油値のmm/sに比較し変化率が-.％のmm/sとなっており、当社推奨の管理限界値である±％を超えています。粘度低下の要因のひとつとなる異種油の混入や劣化がIRで確認できなかったことから、今回の粘度低下は、潤滑油の製造ロットによる差異、または、潤滑油の分子がせん断作用を受けて低下したことなどが考えられます。現在のところ、本試料油は継続使用可能な状態にありますが、粘度低下は、シール部からの漏れ量の増加につながりやすくなることから、定期的な分析により粘度の低下および油の劣化の進行状況を確認することを推奨します。粘度が当社推奨の管理限界値を超えています。粘度は当社推奨の管理限界値を超えています。粘度はmm/sと新油値mm/sに比較して、粘度変化率は-.％で、当社推奨の管理限界値である±％を超えています。粘度はmm/sです。粘度はmm/sです。粘度指数はです。粘度指数はです。水分は良好。水分はppmと当社推奨の管理限界値の以下にあり、良好と判断します。全酸価は良好。全酸価は.mgKOH/gと新油値.mgKOH/g以内にあり、良好と判断します。
報告№107-6029 報告№107-0417 | 分析№107-02237 分析№107-02295 | 107-02295 | 、汚染度、軸受の潤滑状態を確認する。今回の採油は、恒設ドレンラインから機器停止中に全量抜き取り時に合わせて実施している。抜き始め、抜き終わりなど採油のタイミングが不明のため、油中粒子が均一に分散している油循環中に比較し沈降の影響を受け、分析データが高濃度に出る可能性があると思われます。分析の結果、循環中の採油に比較してデータが高目に出る可能性があるにも関わらず、全てのデータが良好の範囲にありました。このことから、機器の潤滑状態は正常であり、この油は継続使用可能と判断します。機器の潤滑状態をより正確に知るには、粒子の沈降の影響を極力抑え、油中粒子が均一な分散状態に近い状態での採油が望ましく、そのため対象機器の運転中、または停止直後に採油を実施されることを推奨します。
報告№107-6019 報告№107-0193 | 分析№107-01038 分析№107-01049 | 107-01049 | 分析の結果、計数汚染度が当社推奨の管理限界値を超えていました。異常摩耗の早期発見パラメータであるフェログラフィーのIs値がの乗とやや高く、摩耗粒子形態観察で異物の噛み込みにより発生する切削粒子、金属接触が厳しい場合に発生するシビア粒子、外部から混入したと思われる砂が観察され、更にD－SOAPで鉄、メタルの主成分である錫が微量検出されたことから、汚染度が高い原因は、摩耗および外部混入異物によるものと考えられました。摩耗形態は、切削摩耗と凝着摩耗が混在しており、中でも切削摩耗は異物が混入していない状態に比較して、摩耗進行速度が速く注意が必要です。今後更に摩耗が進行することが懸念されるため、軸受潤滑油を清浄にする必要があると思われます。軸受潤滑油を清浄にする方法は、まず軸受油槽内部を洗浄し、その後、濾過済み新油を充填する方法を提案します。濾過済み新油は、濾過によりNAS級以上の清浄度にしたものが望ましいと考えます。これらのことは、計数汚染度がNAS級以上と当社推奨の管理限界値を超えていたこと異常摩耗の早期発見パラメータであるフェログラフィーのIs値がの乗とやや高く、摩耗粒子形態観察の結果、異物の噛み込みにより発生する切削粒子、金属接触が厳しい場合に発生するシビア粒子、外部から混入したと思われる砂が観察されたことD－SOAPの結果、鉄、メタルの主成分である錫が検出されたこと以上のことから判断しました。尚、を示す粘度、水分、全酸価、IR、RBOTの各データは良好の範囲にあることから、この油は継続使用可能と判断します。
報告№109-09136 報告№113-00622 | 分析№109-001160 分析№113-002664 | 113-002664 | 対象設備のカム、カムロールの摩耗は、現状では安定していると推定されますが、前回から、累積クロム濃度が約.ppmと、過去にカム・カムロールが損傷した際の積算クロム量とほぼ同レベルの量であることから、今後のクロム濃度の推移に注意が必要です。対策定期的な分析カム、カムロールの摩耗が懸念されるため、今後のクロム濃度推移の監視をするため定期的に分析を行うことを推奨します。次回点検でメタルの確認累積錫濃度からメタルの摩耗深さを計算した結果、メタルのオーバーレイが摩耗している可能性があることから、次回点検でメタルの摩耗状態の確認を推奨します。前回に比較して、異常摩耗の早期発見のパラメータであるIs値はレベルから変化はないものの、摺動部の摩耗が認められたため、定期的に潤滑油分析を実施し、摩耗推移を監視することが有用と考えます。メタルの摩耗程度SOAP-Tの結果、メインメタルやクランクピンメタルの主成分である錫がppm検出されました。前回から今回までの補給油量から、別紙補給量を考慮した金属濃度推定の考え方により、油消費量を考慮して前回から今回までの錫の増加量を計算すると、約ppmとなりました。この錫増加量を前回までの累積錫濃度に積算し、メタルのあたり面がどの程度摩耗したかを求めたところ、平均的な摩耗深さは約μmとなりました。一般的にホワイトメタルのオーバーレイ厚さは、薄くてもμm程度となっており、計算によって求めた摩耗深さはオーバーレイ厚さを超えていることから、メタルの中には点検を要するものがあると考えられます。カム・カムロールの摩耗カム・カムロールの主成分であるクロムが検出されました。前回から今回までの補給油量から、別紙補給量を考慮した金属濃度推定の考え方により、油消費量を考慮すると、クロムの増加はないと推定され、摩耗は安定していると考えられます。但し、前回までの累積クロム濃度は約.ppmと高い値でした。このクロム量は、過去にカム・カムロールが損傷した際の積算クロム量とほぼ同レベルの量であることから、極めて注意が必要と思われます。シリンダライナ、ピストンリングの摩耗SOAP-Tで鉄が検出され、フェログラフィーで鉄系のシビア粒子が観察されたことから、鉄を主成分とした部品、例えばシリンダライナやピストンリング等が摩耗している可能性があります。前回から今回までの補給油量から、別紙補給量を考慮した金属濃度推定の考え方により、油消費量を考慮して前回から今回までの鉄の増加量を計算すると、約となりました。異常摩耗を示す大型摩耗粒子は観察されていないことから、シリンダライナおよびピストンリング等は、継続使用可能な状態にあると判断しますが今後の摩耗推移の監視が必要と思われます。粒度分布は.～μmの範囲にあり、中心粒径は.μmでした。μm以下の粒子が多いことから、燃焼時に発生したすすが主体であると推定されます。
報告№109-09136 報告№112-00018 | 分析№109-001160 分析№112-000039 | 112-000039 | 浄油前に比較して計数汚染度、重量汚染度は共に減少していることから、浄油の効果があったことが確認されました。浄油前に比較して計数汚染度はNAS級以上からNAS級にランク減少したもののやや高く、重量汚染度は.mg/mlからmg/mlに減少したものの、当社推奨の管理限界値を超えていました。D－SOAPで油の添加剤成分であるリンが検出され、フィルタ表面の異物観察で表面が茶褐色で鉄錆、砂等が観察されたことから、汚染度が高い要因は、摩耗とスラッジ、そして外部混入異物の影響と思われます。油中金属濃度浄油前同様にD－SOAPで油の添加剤成分であるリンが検出されました。
報告№106-6102 報告№106-8012 | 分析№106-02224 分析№106-02262 | 106-02262 | 精点Bを実施した結果、軸受メタルは継続使用可能な状態にあると判断します。但し、SOAPで前回に比較して銅がppmからppmに上昇していました。この原因は以下の点が考えられます。油の添加剤成分である亜鉛系添加剤と銅が反応して溶出する。冷却用蛇管にフィンがついていた場合、振動により摩耗する。及びの現象が同時に起こる。今回の原因は、分析の結果からの可能性が高いと推定されます。銅の溶出は、冷却用蛇管と添加剤成分との反応で発生しますが、以下の点に注意が必要です。)冷却用蛇管が溶解、又は、摩耗している場合、蛇管にピンホールが発生することへの注意が必要です。この場合、潤滑油に水分が混入しますので、水分値の増加により確認できます。)油中の銅濃度が以上になった場合、別添資料鉱油の酸化に対する金属触媒の影響に示すとおり油の劣化速度が加速しますので、銅濃度は以下で管理されることを推奨します。銅濃度が増加傾向を示すような場合、油種の変更が必要です。これらのことは、前回に比較して、計数汚染度はランク減少したことSOAP／D-SOAPの鉄及び錫濃度に大きな変化がないこと異常摩耗の早期発見パラメータであるフェログラフィーのIs値が.と良好の範囲にあることSOAPの結果、前回に比較して銅がppmからppmに上昇していたこと以上のことから判断しました。
| 分析№ 分析№ | 9801040 | ○○＃G入口弁・圧油槽諸元 採油日 来歴 - '.. 浄油前 - '.. 浄油後 分析結果 採油日 来歴 NAS等級 重量汚染度 - '.. 浄油前 ． - '.. 浄油後 ． 分析の結果、汚染度NAS等級、重量汚染度、共に浄油前に比較して清浄な状態に改善されており、浄油の効果はあったものと考える。又、粘度、水分、全酸価、SOAP、IRは良好であり、この油は継続使用可能と判断する。
報告№109-09050 報告№109-09050 | 分析№109-000548 分析№109-000548 | 109-000548 | 今回の採油は、対象設備停止中にドレンプラグから実施しているため、別紙油中粒子の沈降の影響に示すように、沈降の影響を受けて分析データが高濃度に出る可能性があります。今回の分析は、以上のことを踏まえて結果を検討します。分析の結果、設備停止中のドレンの試料油にもかかわらず、全ての結果が良好であることから、この油は継続使用可能であり、潤滑状態も正常と判断します。但し、精密な濾過システムの設置がある場合、異常な摩耗状態で発生する大型の摩耗粒子は、仮に発生したとしても濾過装置により捕捉され、汚染度の分析結果は低くなり、正常な潤滑状態にあると誤認してしまう可能性があります。そのため当社では濾過装置の影響による誤認を避けるため、全体油量と潤滑油ポンプ吐出量、そして濾過装置の濾過効率などをパラメータとして潤滑状態の評価を行うことを推奨しています。今後は、今回の採油箇所に加えて、濾過装置の出口側からの採油を実施するとともに、濾過装置の構造、フィルタ精度、濾過装置の吐出量に関する情報をご提供下さい。特性低下全ての項目が良好な範囲にあったことから特性低下は認められず良好と判断します。粘度は良好と判断します。粘度はmm/sと新油値mm/sに比較して、粘度変化率は-.％で、当社推奨の管理限界値である±％以内にあり、良好と判断します。全酸価は良好と判断します。全酸価は.mgKOH/gと新油値.mgKOH/g以下であることから、良好と判断します。酸化安定度の結果、良好と判断します。酸化安定度はminと当社推奨の管理限界値のmin以上であり、良好と判断します。汚染は良好と判断します。水分は良好と判断します。水分はppmと当社推奨の管理限界値の以下であり、良好と判断します。摩耗濾過設備のない機器であれば正常な潤滑状態にあると判断します。濾過設備のない機器であれば正常な潤滑状態にあると判断します。摩耗粒子診断で異常摩耗の早期発見パラメータであるIs値がのマイナス乗と濾過設備のない機器であれば正常な潤滑状態にあると判断します。
報告№109-09136 報告№110-00818 | 分析№109-001160 分析№110-003861 | 110-003861_date110613 | Iカップリング発光分光分析供試のギヤ油を分析した結果、検出された金属元素は、SOAP-T法の結果表に示すように、鉄、リン、亜鉛、カルシウム、アルミニウム、ナトリウム、マグネシウムが検出されました。これらの検出された金属元素から発生箇所を推定すると鉄・ギヤ・軸受等リン・オイル添加剤亜鉛、カルシウム、アルミニウム、ナトリウム、マグネシウム・外部混入異物であると思われます。このうち、機械部品が摩耗したと思われる元素はのグループです。フェログラフィー異常摩耗の早期発見パラメータとして摩耗粒子を定量化して評価するフェログラフィーのIs値は、潤滑状態が正常なの乗でした。摩耗粒子の形態で比較的多く観察された粒子は、潤滑状態が正常な場合に発生する摩耗粒子、異物に噛み込みにより発生する切削粒子、金属潤滑部が局部的に油膜切れを起して発生するシビア粒子でした。このような摩耗粒子が観察された場合には、潤滑部では正常なマイルド摩耗、異物による切削摩耗とやや厳しい摩耗による凝着摩耗が発生していることが分かります。減速機で切削摩耗が発生した場合、減速機内部で使用されている転がり軸受が切削摩耗により生じた軌道面の損傷が起点となって寿命が分の程度に低下することがあることから、切削摩耗には十分注意する必要があります。切削摩耗の発生原因となる混入異物が残留している場合、この異物により切削摩耗が継続して発生する可能性があります。電子顕微鏡・X線マイクロアナリシス観察された粒子をSEM・XMAで詳細に分析した結果、粒子には鉄、クロム、マンガンが比較的多く含まれており、成分割合から粒子は主にギヤ歯面やベアリングから発生していると推定できました。計数汚染度は当社推奨の管理限界値を超えていました。SOAP-T法で油の添加剤成分であるリンが検出され、フィルタ表面の異物観察で表面が茶褐色で金属片、鉄錆、砂等が観察されました。さらに水分が当社推奨の管理限界値を超えていたことから、汚染度が高い要因は、摩耗とスラッジ、そして水分と外部混入異物の影響と思われます。水分は.ppmと当社推奨の管理限界値を超えていました。今後、水分の影響で油槽内に錆が発生し、その影響で摩耗が発生する懸念があります。減速機は継続使用可能な状態にあると判断します。但し、今後、水分の影響で油槽内に錆が発生し、その影響で摩耗が発生することが懸念されるため、水分除去を推奨します。また、切削摩耗や凝着摩耗の進行や油劣化の進行を監視するため、定期的に分析を実施することを併せて推奨します。
報告№109-09136 報告№113-00668 | 分析№109-001160 分析№113-002865 | 113-002865 | 潤滑油は、重量汚染度がmg/mlとなっており、汚染されていることが分かりました。汚染度が高いのは、機器停止中に油中粒子が沈降することで高濃度となるドレン部分から採油している影響や、潤滑油に添加されている固体潤滑剤であるモリブデンの影響と考えられます。一方、油中金属濃度分析の結果では、他の試料に比較して低濃度ではあるものの、固体粒子成分の鉄がを超えていることから、この鉄分が潤滑部に噛み込むことにより、摩耗の促進させる可能性があります。、念のため傾向監視が必要と思われます。軸受は継続使用可能な状態にあると判断します。但し、今後の摩耗推移を確認するためにも傾向監視を継続することが有効です。定期的な分析今後の疲労摩耗の推移を監視するため、定期的に分析を実施することを推奨します。最適な採油方法本試料油は、機器停止中にドレンから採油されているため、別紙油中粒子の沈降の影響に示すように、油中粒子が油槽底部に沈降し、分析データが高濃度に出ている可能性があります。正確なデータによる診断を行うためにも、今後の採油は、停止直後に実施されることを推奨します。異常摩耗の早期発見のパラメータであるIs値は、レベルとやや高い値でした。また、潤滑部の摩耗が認められたため、定期的に潤滑油分析を実施し、摩耗推移を監視することが有用と考えます。正常な摩耗粒子・潤滑状態が正常なマイルド摩耗により発生。疲労摩耗粒子・繰返し応力による金属疲労で発生。大型化するとフレーキングの発生が懸念されます。計数汚染度はNAS級を上回っており、当社推奨の管理限界値を超えていました。D-SOAPで油の添加剤成分であるリン、モリブデンが検出され、フィルタ表面残渣に金属片、粘ちょう物、鉄錆、砂等が観察されたことから、汚染度が高い要因は、摩耗とスラッジ、そして外部混入異物の影響と思われます。粘度、水分、酸価、IRの各データは良好です。
報告№103-4541 | 分析№103-01827 | 103-01827 | 分析の結果、本機器は継続使用可能な状態にあると判断します。このことは、異常摩耗の早期発見パラメータであるIs値がの乗と正常な範囲にあること観察されている摩耗粒子がマイルド摩耗と呼ぶ、良好な潤滑状態の範囲で発生する摩耗粒子の形態であること検出されたギヤの主成分である鉄がと極微量であり、また、この鉄分がギヤ歯面から発生した鉄分であると仮定し、摩耗の発生がGベベルピニオンとGベベルギヤに集中したとしても、その摩耗深さが.μm程度と推定できることこれらのことから、歯面の摩耗状況は良好の範囲にあると判断しました。但し、油の使用時間はヶ月程度であるのに対して、減速機の累積使用時間が不明であるため、減速機使用開始からのギヤの摩耗量を計算できませんでした。減速機の累積使用時間の記録がございましたら、ご提供下さい。尚、を示す粘度、水分、全酸価、IRの各データが全て良好であることから、この油は継続使用可能な状態にあると判断します。
報告№109-09136 報告№111-00663 | 分析№109-001160 分析№111-003337 | 111-003337 | 減速機は継続使用可能な状態にあると判断します。前回に比較してSOAP／D－SOAPの結果で、鉄濃度に変化はなく、異常摩耗の早期発見パラメータであるフェログラフィーのIs値がの乗と良好でした。前回に比較して計数汚染度はNAS級からNAS級にランク減少し、良好でした。分析結果は良好と判断します。計数汚染度計数汚染度はNAS級と当社推奨の管理限界値のNAS級以内にあり、良好と判断します。重量汚染度はmg/mlでした。機器の潤滑状態機器の潤滑状態は良好と判断します。SOAPSOAPの結果、摩耗により発生する鉄が検出されていないことから、良好と判断します。D－SOAPD－SOAPの結果、摩耗により発生する鉄が検出されました。フェログラフィー異常摩耗の早期発見パラメータであるフェログラフィーのIs値がの乗と良好の範囲にあり、潤滑状態は正常と判断します。
報告№109-09136 報告№113-00522 | 分析№109-001160 分析№113-002234 | 113-002234 | 異常摩耗の早期発見のパラメータであるIs値は、前回のレベルからレベルに上昇し、Is値はやや高い値でした。また、摺動部の摩耗が認められたため、定期的に潤滑油分析を実施し、摩耗推移を監視することが有用と考えます。フェログラフィーで観察された代表的な粒子は以下の通りです。正常な摩耗粒子・潤滑状態が正常なマイルド摩耗により発生。疲労摩耗粒子・繰返し応力による金属疲労で発生。大型化するとフレーキングの発生が懸念されます。計数汚染度は前回のNAS級から等級に変化はなく、重量汚染度はmg/mlからmg/mlと同程度であり、共に良好です。
報告№109-09184 報告№109-09184 | 分析№109-001463 分析№109-001463 | 109-001463 | 軸受の潤滑状態および定期試験を実施し、前回データと照合した結果、D－SOAPの錫濃度の増加が確認されました。油中の粒子濃度は、油膜破断による発生や、油槽内などでの沈降が均衡したところで一定、いわゆる平衡状態になります。このバランスが崩れると増加する場合と減少する場合とに分かれます。本軸受の場合、前回に比較してD－SOAPでメタルの主成分である錫が増加していたことから、メタルの摩耗が進行していると考えられます。本試料油は、水車メタル、発電機内メタル、発電機外メタル、スラストメタルの箇所を潤滑しています。面圧の高いスラストメタルに摩耗が集中したと仮定して評価を行いました。その結果、スラストメタルの平均的な摩耗深さは最大でμmとなり、表面粗さをsと仮定すると、摩耗発生範囲は、表面粗さの分の程度であることが分かりました。現在のところ継続使用可能な状態と判断できますが、今後さらに摩耗が進行することが懸念されるため、採油箇所を水車メタル、発電機内メタル、発電機外メタル、スラストメタルの各々の戻り配管から採油を実施し、その分析結果から発生部位を確認することを推奨します。これらのことは、前回に比較して、計数汚染度はランク減少し、異常摩耗の早期発見パラメータであるフェログラフィーのIs値がのマイナス乗と良好の範囲にあるものの、D-SOAPの錫濃度が増加したこと以上のことから判断しています。潤滑油の基本特性潤滑油の基本特性は、良好の範囲にあることから、本試料油は継続使用可能と判断します。
報告№105-0410 報告№105-0410 | 分析№105-02685 分析№105-02685 | 105-02685 | 分析の結果、全てのデータが良好であることから、本試料油は継続使用可能であり、軸受の潤滑状態も正常と判断します。この油は継続使用可能と判断します。粘度は良好と判断します。粘度はmm/sと管理限界値以内にあり、良好と判断します。水分は良好と判断します。水分はと管理限界値の以下にあり、良好と判断します。全酸価は良好と判断します。全酸価は.mgKOH/gと新油データの以内にあり、良好と判断します。IRは良好と判断します。IRの結果、油劣化の兆候を示すカルボン酸の吸収が確認されていないことから、継続使用可能な状態にあると考えられます。計数汚染度、重量汚染度、共に良好と判断します。計数汚染度は良好と判断します。計数汚染度はNAS級と当社推奨の管理限界値のNAS級以内にあり良好と判断します。重量汚染度は良好と判断します。重量汚染度は.mg/mlと当社推奨の管理限界値のmg/ml以内にあり良好と判断します。機器の潤滑状態フェログラフィーの結果、異常摩耗の早期発見パラメータであるIs値が.と良好の範囲にあり、潤滑状態は良好と判断します。SOAPは良好と判断します。SOAPの結果、摩耗により発生する鉄が検出されていないことから良好と判断します。尚、油の添加剤成分であるリンが検出されました。D－SOAPは良好と判断します。D－SOAPの結果、摩耗により発生する鉄が検出されていないことから良好と判断します。フェログラフィーの結果、継続使用可能な状態にあると判断します。フェログラフィーの結果、異常摩耗の早期発見パラメータであるIs値が.と良好の範囲にあることから、継続使用可能な状態にあると判断します。
報告№108-0411 報告№110-00191 | 分析№108-02745 分析№110-000747 | 110-000747 | ・摩耗状態潤滑油中からはSOAPで錫、D－SOAPで鉄、錫が検出されました。粒子観察の結果、ホワイトメタル、外部から混入したと思われる鉄錆等が確認されました。摩耗状態は、異常摩耗の早期発見パラメータであるフェログラフィーのIs値であらわされますが、の乗と高い範囲にありました。しかし、観察された粒子は外部混入異物が支配的であることから、Is値が高い要因は、軸受メタルの摩耗はあるものの、外部混入異物の影響が大きいと思われます。・汚染度前回に比較して計数汚染度はNAS級からNAS級にランク増加し、粒子分布を詳細に見るとμm以上の粒子が多いことが分かりました。フィルタ表面の異物観察で鉄錆、砂等が観察されたことから、汚染度が高い要因は、外部混入異物の影響と思われます。・前回同様に粘度、水分、全酸価、IR、RBOTの各データは良好でした。潤滑油および軸受は継続使用可能な状態にあるものの、以下の対策が必要です。採油箇所がドレンであることから、外部混入異物が比較的多く観察された要因は、ドレン配管内に残留していた異物を採取したか、或いは、採油時に外部から混入した可能性が考えられます。今後の採油は、廃油量を今回よりも増量してから採油することを推奨します。尚、今後軸受メタルの摩耗が進行した場合、摩耗程度を評価する必要がありますので、次回分析時には、油量、スラストメタルサイズ、回転数、直近のメタル交換からの運転時間、現在の使用油の使用時間をお知らせください。は良好と判断します。粘度は良好と判断します。粘度はmm/sと新油値mm/sに比較して、粘度変化率は-.％で、当社推奨の管理限界値である±％以内にあり、良好と判断します。水分は良好と判断します。水分は.ppmと当社推奨の管理限界値の以下であり、良好と判断します。全酸価は良好と判断します。全酸価は.mgKOH/gと新油値.mgKOH/gに比較して変化はないことから、良好と判断します。IRの結果、良好と判断します。IRの結果、油劣化の兆候を示すカルボン酸の吸収が確認されていないことから、良好と判断します。RBOTの結果、良好と判断します。RBOTはminと当社推奨の管理限界値のmin以上であり、良好と判断します。は良好と判断します。計数汚染度は良好と判断します。計数汚染度はNAS級と当社推奨の管理限界値のNAS級以内であり、良好と判断します。重量汚染度は良好と判断します。重量汚染度は.mg/mlと当社推奨の管理限界値のmg/ml以内であり、良好と判断します。機器の潤滑状態SOAP／D－SOAPの結果、前回同様に軸受の摩耗を示す錫が検出され、摩耗粒子の形態観察の結果、外部から混入したと思われる鉄錆等が比較的多く観察されました。SOAPの結果、軸受の摩耗を示す錫が検出されました。SOAPの結果、軸受の摩耗を示す錫がppm、油の添加剤成分であるリンがppm、バリウムがppm検出されました。D－SOAPの結果、軸受の摩耗を示す錫が検出されました。D－SOAPの結果、鉄が、軸受の摩耗を示す錫が、油の添加剤成分であるバリウムが、外部から混入したと思われるカルシウム、ナトリウム、マグネシウムが共に検出されました。フェログラフィーの結果は良好です。異常摩耗の早期発見パラメータであるフェログラフィーのIs値が×の乗と高い範囲にあり、摩耗粒子の形態観察の結果、外部から混入したと思われる鉄錆等が比較的多く観察されました。
報告№109-09136 報告№112-00091 | 分析№109-001160 分析№112-000258 | 112-000258 | 潤滑油は継続使用可能な状態にあると判断します。粘度、全酸価、IR、RBOTの各データは良好でした。油の余寿命は、使用油の使用期間または使用時間が不明であったため、ご依頼の油の余寿命に関する検討は行えませんでした。ただし、分析の結果で新油値がminであったことから、使用期間を仮にヶ月間と仮定すれば余寿命は十二分にあると言えます。可能であれば、使用期間、あるいは使用時間の情報をご提供下さい。水分は良好でした。
報告№109-09136 報告№111-00039 | 分析№109-001160 分析№111-000094 | 111-000094_date110530 | Iカップリング発光分光分析供試の作動油を分析した結果、検出された金属元素は、SOAPの結果表に示すように、鉄、鉛、銅、錫、リン、亜鉛、カルシウム、アルミニウム、ナトリウムが検出されました。これらの検出された金属元素から発生箇所を推定すると鉄、鉛、銅、錫・シリンダ・ポンプ内部等リン・オイル添加剤亜鉛、カルシウム、アルミニウム、ナトリウム・外部混入異物であると思われます。このうち、機械部品が摩耗したと思われる元素はのグループです。フェログラフィー異常摩耗の早期発見パラメータとして摩耗粒子を定量化して評価するフェログラフィーのIs値は、潤滑状態が厳しいの乗でした。摩耗粒子の形態で比較的多く観察された粒子は、潤滑状態が正常な場合に発生する摩耗粒子、局部的に高圧・高温となる場合に発生するフリクションポリマ、外部から混入したと思われる鉄錆、樹脂等でした。このような粒子が観察された場合には、潤滑部では正常なマイルド摩耗が発生し、そして局部的ではあるものの高圧・高温の箇所が発生していることも分かります。フリクションポリマは、潤滑油が摺動面に押し込められ高圧状態になると同時に、圧縮熱により高温状態になった結果、基油自身が重合反応を起こし生成することが知られています。そのため、高圧高温状態の解消がなされなければ、潤滑油の劣化が進行し、粘度上昇に因る潤滑異常に進展する場合があります。計数汚染度、重量汚染度は共に当社推奨の管理限界値を超えていました。フィルタ表面の異物観察で鉄錆、砂等が観察されたことから、汚染度が高い要因は、摩耗と外部混入異物の影響と思われます。粘度、水分、酸価、IRの各データは良好でした。分析の結果、対象潤滑油は油中の汚染度が高いことから、今後、使用時にバルブ類の動作障害やフィルタおよびストレーナの目詰まりが発生することが懸念されます。これを予防するため、至急濾過を推奨します。濾過により、継続使用は可能になると判断します。尚、を示す粘度、全酸価のデータは新油データを基準として評価しています。今後評価する場合は、充填用の新油を同時に分析することをご検討下さい。本試料油は、機器停止中にドレンから採油されています。機器が停止している状態では、別紙油粒子の沈降の影響に示すように油槽内で撹拌がなくなり固形物が沈降するため、油中汚染度は高くなると推定されます。今後の採油は、極力運転中もしくは停止直後の油槽中層部から実施されることを推奨します。
報告№109-09136 報告№110-00326 | 分析№109-001160 分析№110-001403 | 110-001403 | 摩擦面で発生している摩耗の形態や潤滑状態は、フェログラフィーで得られた摩耗粒子の観察結果から評価します。同法は、摩耗粒子を含んだ試料油を磁力で油と粒子とに分離する技術で、分離された摩耗粒子を解析することによって潤滑状態の健全性や摩耗粒子の発生原因を診断するものです。摩耗粒子と摩耗形態観察された粒子は、潤滑状態が正常な場合に発生する摩耗粒子でした。以上から、潤滑部で発生している摩耗は正常なマイルド摩耗であることが分かりました。潤滑状態異常摩耗の早期発見パラメータとして摩耗粒子を定量化して評価するフェログラフィーのIs値は、潤滑状態が正常であるのマイナス乗となっていました。汚染度水分濃度は、前回同様に管理基準以内にあり良好でした。粘度、全酸価、RBOTの各データは、前回同様に管理基準以内にあり良好でした。本試料油は、機器停止中に油槽排油口から採油されています。排油口の汚染度は、一般的に高く、尚且つ、機器が停止している状態では、油槽内で撹拌がなくなり固形物が沈降するため、油中汚染度は更に高くなると推定されます。このような悪条件にもかかわらず、今回の分析結果は全て良好であり、異常なデータは見られませんでした。したがって、潤滑油および軸受は継続使用可能な状態にあると判断します。なお、今後の採油は、極力停止直後の油槽中層部から実施されることを推奨します。
報告№105-6043 | 分析№105-01362 | 105-01362 | 回目の初期試験を実施した結果、摩耗は安定し、潤滑油も継続使用可能と判断します。これらのことは、前回に比較して、計数汚染度はNAS級からNAS級にランク減少したことSOAP／D-SOAPの鉄及び錫濃度に大きな変化がないこと異常摩耗の早期発見パラメータであるフェログラフィーのIs値がのマイナス乗と良好の範囲にあること以上のことから判断しました。
報告№109-09136 報告№110-00100 | 分析№109-001160 分析№110-000387 | 110-000387 | 水分の結果、ppmと当社推奨の管理限界値内にありました。潤滑油は継続使用可能な状態にあると判断します。
|  | 113-001284 | 分析の結果、潤滑油の劣化はなく、汚染度は良好な範囲にあることから、継続使用可能な状態にあると判断します。対象設備分析の結果、対象設備は継続使用可能な状態にあると判断します。は全てのデータが正常であり、良好でした。粘度粘度は、mm/sと新油値のmm/sに比較して粘度変化率が-.％となっており、当社推奨の管理限界値である±％以内であり、良好でした。水分は.ppmと当社推奨の管理限界値以下であり、良好と判断します。酸価・IR酸価劣化の進行度は、酸価およびIRの結果から総合的に判断します。酸価は、と新油値.mgKOH/g以下であり、IRの結果で油劣化の兆候を示すカルボン酸の吸収が確認されていないことから、良好と判断します。RBOTRBOTはminと当社推奨の管理限界値min以上であり、良好と判断します。尚、RBOTは、新油値に比較して大きな値であり減少傾向は確認されませんでした。このことから、酸化防止剤の消耗は確認されず、この油は継続使用可能な状態にあると判断できました。は、良好でした。計数汚染度計数汚染度はNAS級と当社推奨の管理限界値NAS級以下であり、良好でした。重量汚染度は.mg/mlと当社推奨の管理限界値mg/ml以下であり、良好でした。光学顕微鏡写真重量汚染度で濾過したフィルタ表面上の夾雑物を光学顕微鏡で観察した結果、鉄錆、砂等が観察されました。はフェログラフィーおよびSOAP-Tの結果から総合的に判断した結果、正常な状態であると考えられます。フェログラフィー【定量分析：Is値】Is値は異常摩耗の早期発見パラメータのつで、摩耗程度を定量化するために用います。潤滑状態が良好であればIs値はの乗以下となり、潤滑状態が厳しくなるにつれてIs値は上昇していきます。今回のIs値は、のマイナス乗と低い値でした。フェログラフィー【定性分析：摩耗粒子および摩耗形態観察】分析結果から観察された全ての粒子量は少でした。Iカップリング発光分光分析【SOAP-T】検出された金属元素から発生箇所を推定すると、以下の通りでした。銅、ニッケル、錫、亜鉛・シリンダ内壁・ポンプ内部等リン・添加剤カルシウム、ナトリウム・外部混入異物
報告№104-8006 | 分析№104-00123 | 104-00123 | オーバーホールヶ月後に精点Aを実施した結果、計数汚染度が若干増加しているものの、増加傾向は小さく、且つ、NAS級と良好の範囲にあることから、この油は継続使用可能と判断します。但し、本試料油は油濾過機運転中に採取されており、摩耗粒子濃度が低濃度になっている状態で採油していると考えられます。したがって、分析データが低くなり異常な状態を見落としてしまう可能性がありますので、濾過機の濾過効率を考慮した検討が必要になります。濾過効率を確認するためには、濾過機の入口側と出口側から採油を実施し、それらを分析する必要があります。これらのことは、前回に比較して、計数汚染度はランク上昇しているものの良好の範囲にあり、SOAP／D-SOAPの鉄濃度に変化がなく、異常摩耗の早期発見パラメータであるフェログラフィーのIs値が、.と良好の範囲にあること以上のことから判断しました。
報告№109-09136 報告№111-00681 | 分析№109-001160 分析№111-003472 | 111-003472 | 潤滑油は継続使用可能な状態にあると判断します。前回同様に粘度、全酸価、IR、RBOTの各データは良好でした。尚、RBOTは、前回に比較して大きな値であり減少傾向は確認されませんでした。このことから、酸化防止剤の消耗は確認されず、この油は継続使用可能な状態にあると判断できました。本試料油の添加剤は、一般に、タービン油に比較して極圧添加剤や摩耗防止剤などの濃度が高く、この影響でRBOT試験の結果が変動する傾向があります。そのため、ギヤ油の余寿命の評価をタービン油と同等の精度で得るには、RBOTの結果に加え、粘度、全酸価、IRなどのデータを総合的に判断することが必要です。前回同様に水分は良好でした。
報告№111-00372 報告№111-00372 | 分析№111-001676 分析№111-001742 | 111-001742 | ちょう度値と新グリース値に比較して上昇し、当社推奨の管理上限値であるを超えていることから、軟化していることが分かりました。軟化したグリースを使用した場合、グリースの漏洩や軸受等で油膜切れが発生することが懸念されます。グリースが軟化していたため、以下の対策が必要です。グリースを交換されることを推奨します。≪状態監視とパラメータ≫分析の目的および各分析のパラメータは以下の通りです。特性低下目的：グリースの分析結果から、グリースの物理的性状や劣化傾向などを確認する。全酸価JISK赤外線吸収スペクトルJISKちょう度JISK滴点JISK摩耗目的：グリース中の摩耗粒子を分析する事により、回転・摺動部の潤滑状態、摩耗劣化の程度、余寿命などを解析する。摩耗診断電子顕微鏡観察JISKX線マイクロアナリシス油中金属濃度JISK≪分析結果≫特性低下全酸価：良好全酸価.mgKOH/gは新油値の.mgKOH/g以内にあることから問題は無いと判断します。赤外線吸収スペクトル：良好ちょう度：要処置ちょう度値はと当社推奨の管理上限値であるを超えていました。滴点：良好滴点はと新油値のに比較し変化はないことから問題は無いと判断します。摩耗摩耗診断電子顕微鏡観察・X線マイクロアナリシス：今回は実施していません。油中金属濃度：今回は実施していません。
報告№108-0247 報告№108-0247 | 分析№108-01782 分析№108-01782 | 108-01782 | 分析の結果、全てのデータが良好であることから、この油は継続使用可能であり、潤滑状態も正常と判断します。は良好と判断します。粘度は良好と判断します。粘度はmm/sと新油値mm/sに比較して、粘度変化率は-％で、当社推奨の管理限界値である±％以内にあり、良好と判断します。水分は良好と判断します。水分は.ppmと当社推奨の管理限界値の以下であり、良好と判断します。全酸価は良好と判断します。全酸価は.mgKOH/gと新油値以内にあり、良好と判断します。IRの結果、良好と判断します。IRの結果、油劣化の兆候を示すカルボン酸の吸収が確認されていないことから、良好と判断します。RBOTの結果、良好と判断します。RBOTはminと当社推奨の管理限界値のmin以上であり、良好と判断します。は良好と判断します。計数汚染度は良好と判断します。計数汚染度はNAS級と当社推奨の管理限界値のNAS級以内にあり、良好と判断します。重量汚染度は良好と判断します。重量汚染度は.mg/mlと当社推奨の管理限界値のmg/ml以内にあり、良好と判断します。機器の潤滑状態機器の潤滑状態は正常と判断します。SOAPの結果は良好です。SOAPの結果、ニッケルがppm、油の添加剤成分であるリンがppm検出されました。軸受の摩耗を示す錫は検出されず、良好と判断します。D－SOAPの結果は良好です。D－SOAPの結果、鉄、銅が、外部から混入したと思われるカルシウムが、ナトリウムが検出されました。軸受の摩耗を示す錫は検出されていないことから、良好と判断します。フェログラフィーの結果は良好です。異常摩耗の早期発見パラメータであるフェログラフィーのIs値がと良好の範囲にあり、潤滑状態は正常と判断します。
報告№109-09136 報告№113-00625 | 分析№109-001160 分析№113-002684 | 113-002684 | 潤滑は良好の範囲にあるものの、汚染度が高く、切削粒子が比較的多く確認されていることから、油中の夾雑物による切削摩耗が発生していると考えられます。軸受は継続使用可能と判断します。但し、摩耗推移を確認するためにも傾向監視を継続することが有効です。更油油中の汚染度が高く、この油中異物が潤滑面に噛み込むことによる切削摩耗の進行が懸念されるため、可能であれば更油を推奨します。定期的な分析今後の凝着摩耗の推移を監視するため、定期的に分析を実施し、摩耗の進行状況を確認することを推奨します。最適な採油方法本試料油は、機器停止中に軸受下部ドレンプラグから採油されているため、別紙油中粒子の沈降の影響に示すように、油中粒子が油槽底部に沈降し、分析データが高濃度に出ている可能性があります。正確なデータによる診断を行うためにも、今後の採油は、極力運転中もしくは停止直後の油槽中層部から実施されることを推奨します。異常摩耗の早期発見のパラメータであるIs値は、前回のレベルからレベルに上昇し、高い値でした。また、潤滑部の摩耗が認められたため、定期的に潤滑油分析を実施し、摩耗推移を監視することが有用と考えます。フェログラフィーで観察された代表的な粒子は、以下の通りです。正常な摩耗粒子・潤滑状態が正常なマイルド摩耗により発生。切削粒子・異物や金属表面の微小突起による切削摩耗により発生。シビア粒子・潤滑状態がやや厳しい凝着摩耗により発生。極微小領域で油膜切れが発生したことを示します。切削粒子、シビア粒子は、摩擦面が将来的に異常摩耗へ進展する可能性を示唆しているため、傾向監視が有用と思われます。詳細は、別紙傾向監視が必要な摩耗粒子をご覧ください。軸受メタルの摩耗メタルの摩耗深さを求めました。本軸受は、油の抜き取りや不足があった場合にその都度補給していますが、その情報履歴がないため濃度補正を行うことが出来ません。よって過去からの分析結果で最も高い錫濃度ppmと、油量Lから計算により求めました。その結果メタル表面の平均的な摩耗深さは.μmと推定され、メタルの表面粗さをsと仮定すると、メタルの表面粗さに比較して摩耗は軽微であると推定されます。尚、今回の錫濃度は前回に比較して増加していますが、前回と採油条件が異なることから、データが高濃度に出ている可能性があります。今後は最適な採油方法で、採油条件を統一して監視することを推奨します。銅および鉛を使用した箇所の溶出・摩耗SOAPの結果、銅、鉛が比較的高い値で検出されました。当該設備の様に亜鉛系添加剤が含まれる潤滑油を使用した場合、潤滑系統内で銅および鉛仕様箇所が亜鉛系添加剤の影響により腐食、溶出することが知られています。今回検出された銅および鉛は、この溶出と摺動部の摩耗により発生したものと考えられます。今後、別紙鉱油の酸化に対する金属触媒の影響に示すように濃度の増加に伴い酸化速度が速まる可能性があります。前回に比較して計数汚染度はNAS級からNAS級にランク上昇し、当社推奨の管理限界値を以下であるものの、やや高い値であり、重量汚染度は.mg/mlからmg/mlに増加し当社推奨の管理限界値を超えていました。フィルタ残渣に金属片、鉄錆、砂等が観察されたことから、汚染度が高い要因は、摩耗と外部混入異物の影響と思われます。前回同様に粘度、水分、酸価、IRの各データは良好です。
|  | 113-002494 | フェログラフィーで観察された代表的な摩耗粒子は以下の通りです。疲労摩耗粒子・繰返し応力による金属疲労で発生。大型化するとフレーキングの発生が懸念されます。
報告№109-09136 報告№113-00257 | 分析№109-001160 分析№113-000981 | 113-000981 | 分析の結果、は良好な範囲にあり、汚染度は高濃度の部分を採油したにもかかわらず、清浄な状態にあることから、継続使用可能な状態にあると判断します。増速機増速機は継続使用可能な状態にあると判断します。はSOAP／D-SOAPの結果から総合的に判断した結果、正常な状態にあると考えられます。Iカップリング発光分光分析【SOAP／D-SOAP】検出された金属元素から発生箇所を推定すると、以下の通りでした。検出された金属元素 分類 鉛、錫、亜鉛 ギヤ・軸受等 リン 添加剤 カルシウム、アルミニウム、ナトリウム 外部混入異物 計数汚染度は、NAS級と当社推奨の管理限界値以下であり、良好でした。粘度、水分、酸価の各データは、良好でした。
報告№108-0411 報告№110-00468 | 分析№108-02744 分析№110-002106 | 110-002106 | 金属元素と濃度の分析は、試料油を以上の高温で発光させ、その光を分光器で分光し、分光によって得られた光の強度と金属固有の波長とから元素を特定するIカップリング発光分光分析法を用います。また摩耗状態は、SOAP法により求めた金属成分と濃度にフェログラフィー法による摩耗粒子分析とを加味して総合的に評価しますが、摩擦面の摩耗機構と摩耗状態の判断は摩耗粒子の形態と、異常摩耗の早期発見パラメータであるIs値により判断します。Iカップリング発光分光分析供試のタービン油を分析した結果、SOAP／D－SOAPで鉄、ニッケル、カルシウム、アルミニウム、ケイ素が検出されました。これらの検出された金属元素から発生箇所を推定すると鉄、ニッケル・軸受等カルシウム、アルミニウム、ケイ素・外部混入異物であると思われます。このうち、機械部品が摩耗したと思われる元素はのグループです。フェログラフィー摩耗粒子分析結果から観察された粒子は、潤滑状態が正常な場合に発生する摩耗粒子異物の切削作用で発生する切削粒子局部的に高圧・高温となる場合に発生するフリクションポリマでした。潤滑状態と摩耗形態異常摩耗の早期発見パラメータとして摩耗粒子を定量化して評価するフェログラフィーのIs値は、潤滑状態が正常なの乗となっていました。潤滑部では、正常なマイルド摩耗、異物による切削摩耗が発生し、そして局部的に高圧・高温状態になっている箇所があることも確認されました。摩耗形態の中でも切削摩耗は、摩耗進行速度が速い形態であることから管理には注意が必要です。転がり軸受で切削摩耗が発生している場合、軸受の寿命は分の程度に低下することが知られています。また、切削摩耗の発生原因となる混入異物が残留している場合、この異物により切削摩耗が継続して発生する可能性があります。フリクションポリマは、潤滑油が軸受軌道面に押し込められ高圧状態になると同時に、圧縮熱により高温状態になった結果、基油自身重合反応を起こし生成することが知られています。そのため、高圧高温状態の解消がなされなければ、潤滑油の劣化が進行し、粘度上昇に因る潤滑異常に進展する場合があります。計数汚染度は当社推奨の管理限界値に到達していました。フィルタ表面の異物観察で金属片、鉄錆、砂等が観察されたことから、汚染度が高い要因は、摩耗と外部混入異物の影響と思われます。粘度、全酸価、IR、RBOTの各データは良好でした。尚、別紙RBOTの減少傾向から油の余寿命を求めた結果、この減少傾向のまま継続使用した場合は、年月には限界値に到達すると推定されました。軸受および潤滑油は継続使用可能な状態にあるものの、以下の対策が必要です。更油油の汚染度が高く、観察された摩耗粒子や異物が軸受軌道面に噛み込み摩耗が進行し、軸受の寿命の指標となるフレーキングに進展することが懸念されるため、汚染度の改善が必要です。更油前に油槽内を清掃してから、更油することを推奨します。定期的な分析摩耗の進行を監視するため、定期的に分析を実施し、摩耗の進行状況を確認することを推奨します。傾向監視のための次回採油時期は、理論的に求めると最短で約時間となります。この時間は、油中汚染物が均一になるために必要とする時間であり、この時間を経過すれば、再分析の結果から潤滑状態の傾向を確認することが可能となります。理論時間を参考に次回採油時期を検討されることを提案します。
報告№109-09447 報告№109-09447 | 分析№109-002785 分析№109-002785 | 109-002785 | ・フェログラフィーによる摩耗粒子の観察の結果、異物の噛み込みなどで発生する切削粒子が比較的多く観察されました。・特性低下を示す粘度、全酸価の各データは良好でした。・摩耗形態機器内部で発生している摩耗形態は、切削摩耗です。切削摩耗は異物が混入していない状態に比較して、摩耗進行速度が速く注意が必要です。切削摩耗発生の原因となる混入異物が残留している場合、この異物により切削摩耗が継続して発生する可能性があります。結論油は継続使用可能な状態であると判断します。運転中における機器の潤滑状態は、切削摩耗が発生しているものの、異常摩耗の早期発見パラメータであるIs値、計数汚染度が良好の範囲にあることから、正常な状態あると判断します。トライボ診断では、バックラッシの増加量を油中金属濃度の分析結果から計算できますので、次回分析を実施する際には、油中金属濃度分析を追加実施するとともに、構造が確認できる図面、ギヤの形式、歯形、モジュール、歯数、歯幅をお知らせ下さい。計算結果をご報告いたします。特性低下特性低下に係るパラメータの分析結果は良好と判断します。粘度粘度はmm/sと新油値mm/sに対する粘度変化率は+％で、当社推奨の管理限界値である±％以内にあり、良好と判断します。全酸価添加タービン油については、当社では管理限界値を設定しておらず、新油分析値との比較及び他の分析項目の結果より全酸価の状態判断を行います。その結果、全酸価は.mgKOH/gと新油値.mgKOH/g以内にあり、良好と判断します。汚染に係るパラメータの分析結果は良好と判断します。水分はppmであり、当社推奨の管理限界値の以下であることから、良好と判断します。汚染粒子数はNAS級であり、当社推奨の管理限界値のNAS級以内であることから、良好と判断します。摩耗フェログラフィーによる摩耗粒子の観察の結果、異物の噛み込みなどで発生する切削粒子が比較的多く観察されました。異常摩耗の早期発見パラメータであるフェログラフィーのIs値がのマイナス乗と当社基準値と比較して良好の範囲にあるものの、摩耗粒子の形態観察の結果、異物の噛み込みなどで発生する切削粒子が比較的多く観察されました。
報告№109-09136 報告№111-00647 | 分析№109-001160 分析№111-003253 | 111-003253 | 潤滑油は継続使用可能な状態にあると判断します。前回同様に粘度、全酸価、IR、RBOTの各データは良好でした。油の余寿命は、使用油の使用期間または使用時間が不明であったため、ご依頼の油の余寿命に関する検討は行えませんでした。但し、分析の結果で新油値がminであったことから、使用期間を仮にヶ月間と仮定すれば余寿命は十二分にあると言えます。可能であれば、使用期間、あるいは使用時間の情報をご提供下さい。前回同様に水分は良好でした。
|  | 112-001532 | ポンプ軸受と潤滑油は、継続使用可能な状態であるため、分解点検の必要はないと判断します。但し、油中の汚染度が高く、今後も摩耗の進行を傾向監視するため、以下の対策を推奨します。更油および油槽内の清掃潤滑油が汚染されていることから、油槽内は汚染されていると思われます。更油をする際には、油槽内を清掃し、更油する新油もNAS級程度の清浄な潤滑油を更油することを推奨します。オイルリングの点検日常点検の際にオイルリングの回転状況を確認することを推奨します。定期的な分析定期的な分析を実施することにより、データの変化から異常の兆候を早期に発見することが可能となります。今後懸念される凝着摩耗の進行を監視するため、定期的に分析を実施することを推奨します。異種油の混入および油名の確認分析データから新油と一致しないデータが確認されたことから、異種油の混入または油名が違っている可能性があります。油は設備の条件にあった適正な性能のものを使用することが重要であるため、異種油の混入の有無、油名を再確認することを推奨します。はフェログラフィーおよびSOAP-Tの結果から総合的に判断した結果、傾向管理が必要な状態にあると考えられます。フェログラフィー【定量分析：Is値】Is値は異常摩耗の早期発見パラメータのつで、摩耗粒子を定量化するために用います。今回のIs値はの乗と高い値でした。フェログラフィー【定性分析：摩耗粒子および摩耗形態観察】分析結果から比較的多く観察された粒子は、以下の通りでした。正常な摩耗粒子・潤滑状態が正常なマイルド摩耗により発生。シビア粒子・潤滑状態がやや厳しい凝着摩耗により発生。金属潤滑部が局部的に油膜切れを起していると考えられます。黒錆・潤滑状態がやや厳しい凝着摩耗により発生。金属接触が厳しく、且つ、高い摩擦熱が発生していると考えられます。Iカップリング発光分光分析【SOAP-T】検出された金属元素から発生箇所を推定すると、以下の通りでした。鉄、鉛、銅、錫、亜鉛・軸受等カルシウム、バリウム、ナトリウム・外部混入異物SOAP-Tでバリウムがppm検出されました。使用油であるコスモタービンスーパーにはバリウムは含まれていないことから、異種油の混入、或いは、油名が違う可能性が考えられます。オイルリングの摩耗オイルリングと主軸間、またはオイルリングと軸受台金側面との間で摩耗が発生していると推定されます。このような場合、オイルリングと主軸の間で摩擦が低下したり、台金との摩擦が増大するなどの影響でオイルリングが円滑に回転し難い状況が発生します。その結果、潤滑油のかき揚げ量が減少し、軸受摺動面で油膜切れを引き起こす可能性があります。計数汚染度、重量汚染度は共に当社推奨の管理限界値を超えていました。計数汚染度計数汚染度はNAS級以上と当社推奨の管理限界値NAS級を超えていました。重量汚染度はmg/mlと当社推奨の管理限界値mg/mlを超えていました。光学顕微鏡写真重量汚染度で濾過したフィルタ表面上の夾雑物を光学顕微鏡で観察した結果、銅合金、鉄錆、砂等が観察されました。IRの結果、新油のIRスペクトルと一致しない箇所が確認されました。粘度粘度はmm/sと新油値のmm/sに比較して、粘度変化率は+.％で、当社推奨の管理限界値である±％以内にあり、良好と判断します。水分は.ppmと当社推奨の管理限界値の以下にあり、良好でした。酸価は.mgKOH/gと新油値の.mgKOH/g以上であるものの、IRの結果で油劣化の兆候を示すカルボン酸の吸収が確認されていないことから、良好と判断します。IRIRの結果、新油のIRスペクトルと一致しない箇所が確認されました。SOAP-Tの結果、ご提供頂いた新油コスモタービンスーパーからはバリウムが検出されず、使用油からはバリウムが検出されました。これらのことから、異種油の混入、或いは、油名が違う可能性が考えられます。
報告№107-6588 報告№107-4554 | 分析№107-02904 分析№107-02768 | 107-02768 | 今回の採油は、ドレンバルブから機器停止中に実施している。油中粒子が均一に分散している油循環中に比較し沈降の影響を受け、分析データが高濃度に出る可能性があると思われます。又、採油した試料油量が不足しており、希釈して分析を実施したため、計数汚染度、重量汚染度は参考値としてお考え下さい。今回の分析は以上のことを踏まえて結果を検討しました。分析の結果、計数汚染度がNAS級、重量汚染度がmg/mlと当社推奨の管理限界値に到達していました。D－SOAPで鉄が検出され、異常摩耗の早期発見パラメータであるフェログラフィーのIs値がの乗と高い値を示していました。循環中の採油に比較してデータが高目に出る可能性がある採油条件で採油を実施したことが影響していると思われますが、摩耗粒子の形態観察で異物の噛み込みにより発生する切削粒子が多く観察されたことから、外部から混入した異物の噛み込みにより発生する切削摩耗が発生していると考えられます。この切削摩耗は異物が混入していない状態に比較して、摩耗進行速度が速く注意が必要です。今後更に摩耗が進行し、転がり軸受の寿命の指標となるフレーキングに進展することが懸念されるため、ヶ月後に再度分析を実施し、摩耗の進行状況を確認することを推奨します。一方、油の基本特性を示す粘度、水分、全酸価、IRの各データは、全て良好の範囲にあり、この油は継続使用可能と判断します。尚、機器の潤滑状態をより正確に知るには、粒子の沈降の影響を極力抑え、油中粒子が均一な分散状態に近い状態での採油が望ましく、そのため対象機器の運転中、または停止直後に採油を実施することを併せて推奨します。
報告№107-0260 報告№107-0260 |  | 107-01405_1406 | を示す粘度、水分、全酸価、IRの各データは、全て良好と判断します。濾過効率は％であり、かつ、清浄器出口サンプリング弁から採取した試料油の汚染度がNAS級と清浄な状態を保持できていることから、濾過精度は確保できていると判断します。を示す粘度、水分、全酸価、IRの各データは良好でした。油清浄器の濾過効率による油汚染度管理に関する考察油清浄器の濾過効率の指標であるβ値を確認するため、油清浄器の入口側と出口側の配管より採油を実施し、計数汚染度を実施しました。その結果を下表に示します。 ・ここで、 EMBEDExcel.Sheet.式および表に示す通り、その結果、～μmレンジが%であり、汚染度もNAS級と清浄な状態を保持できていることから、濾過精度は確保できていると判断できました。機器の摩耗油清浄器が設置されていることでNAS級と清浄になっていますが、油濾過機がないと仮定した場合、計算により求めた～μmレンジの汚染度はNAS級の汚染状態になる可能性を示唆するものととらえる事が出来ます。他のレンジを同様に計算すると以下のようになり、NAS級となりました。～～～～以上等級級油清浄器がなかったとした場合、以上のとおり摩耗粒子の発生によりNAS級の汚染された状態になることが推定されます。しかし、この汚染状態であっても、摩耗粒子の発生量は比較的少ないと考えられますので、本機器は継続使用可能な状態にあると判断します。
報告№109-09136 報告№111-00144 | 分析№109-001160 分析№111-000704 | 111-000704 | 潤滑油は継続使用可能な状態にあると判断します。粘度、全酸価、IR、RBOTの各データは良好でした。尚、別紙RBOTの減少傾向から油の余寿命を求めた結果、本試料は直近の更油から起算して稼働日数が年月まで使用可能であることが分かります。水分は良好でした。
報告№109-09249 報告№110-00306 | 分析№109-001747 分析№110-001217 | 110-001217 | ポンプ＋電動機分析の結果、全ての分析項目の値が当社推奨の管理基準を満たしており、新油分析値との比較結果も問題となる値はなかったことから、油は継続使用可能な状態であり、運転中における潤滑状態も正常であったものと判断します。分析結果特性低下特性低下に係るパラメータの分析結果は良好と判断します。粘度粘度はmm/sと新油値mm/sに対する粘度変化率は+.％で、当社推奨の管理限界値である±％以内にあり、良好と判断します。全酸価添加タービン油の全酸価は、油メーカによって初期値が違うため統一した管理基準を設定するのが困難であることから、当社では管理限界値を設定しておらず、新油分析値との比較及び他の分析項目の結果より全酸価の状態判断を行います。その結果、全酸価は.mgKOH/gと新油値.mgKOH/gに比較して若干高くなっていますが、IRチャートに示すように劣化の兆候として現れるカルボン酸などの有機物・有機化合物の発生が確認されていないことから、異常のない値と判断します。酸化安定度酸化安定度はminであり、当社推奨の管理限界値のmin以上であることから良好と判断します。有機物・有機化合物有機物・有機化合物は、IRチャートによる新油分析値との比較の結果、cm-付近に劣化の兆候を示すカルボン酸の吸収が確認されていないことから、良好と判断します。色相はLであり、新油値のLに比較して変化はないことから、良好と判断します。汚染に係るパラメータの分析結果は良好と判断します。水分はppmであり、当社推奨の管理限界値の以下であることから良好と判断します。汚染粒子数はNAS級であり、当社推奨の管理限界値のNAS級以内であることから良好と判断します。汚染度物重量は.mg/mlであり、当社推奨の管理限界値のmg/ml以内であることから良好と判断します。摩耗運転中における潤滑状態は正常であったものと判断します。異常摩耗の早期発見パラメータであるフェログラフィーのIs値がの乗と当社基準値と比較して良好の範囲にあったことから潤滑箇所の潤滑状態は正常と判断します。金属濃度SOAP法により金属濃度を測定した結果、外部から混入したと思われるケイ素がppmと僅かに検出されましたが良好と判断します。金属濃度酸溶解法により金属濃度を測定した結果、外部から混入したと思われる亜鉛がと僅かに検出されましたが良好と判断します。
報告№108-0457 報告№108-0457 | 分析№108-03113 分析№108-03113 | 108-03113 | 、軸受の潤滑状態を確認する。今回の採油は、対象設備の停止中にドレン弁から実施しているため、油循環中に採油した場合に比較し、油中粒子の沈降の影響を受け、分析データが高濃度に出る可能性があります。今回の分析は以上のことを踏まえて結果を検討します。を示す水分を除く項目は良好です。水分がppmと当社推奨の管理限界値を大きく超えています。今回の採油が対象設備停止中にドレン弁から実施したため、油槽下層部の水分が沈殿していた部分を採取した可能性がありますが、採油の直前に.リットル程度廃油を行っていますので、反対に本データより水分濃度が高かった可能性も考えられます。さらに、この水分は機器運転中には撹拌され、油系統全体に分散されますので、配管の油が滞留しやすい部分があった場合、そこに水分も滞留し腐食が発生することも考えられるため、水分除去を実施されることを推奨します。軸受の潤滑状態異常摩耗の早期発見パラメータであるフェログラフィーのIs値がの乗と高く、摩耗粒子の形態観察で外部から混入したと思われる鉄錆、砂等がやや多く観察されています。観察された赤錆は、水分の影響で発生した可能性も考えられます。今後、水分除去を実施するとともに、これらの異物が摺動部分に噛み込み摩耗が進行することが懸念されるため、定期的に分析を実施し、摩耗の進行状況を監視することを推奨します。次回採油時期は、今回の採油から時間以上経過して採油を実施すれば、理論的には摩耗の進行状態の確認ができますので、この経過時間を参考に検討されることを推奨します。尚、次回の採油は、粒子の沈降の影響を少なくすることが重要であり、そのため油中粒子が均一な分散状態で実施されることを推奨します。
報告№109-09136 報告№110-00746 | 分析№109-001160 分析№110-003530 | 110-003530 | 金属元素と濃度の分析は、試料油を以上の高温で発光させ、その光を分光器で分光し、分光によって得られた光の強度と金属固有の波長とから元素を特定するIカップリング発光分光分析法)を用います。また摩耗状態は、SOAPにより求めた金属成分と濃度にフェログラフィー法による摩耗粒子分析とを加味して総合的に評価しますが、摩擦面の摩耗機構と摩耗状態の判断は摩耗粒子の形態と、異常摩耗の早期発見パラメータであるIs値により判断します。Iカップリング発光分光分析供試のタービン油を分析した結果、検出された金属元素は、油中金属元素の結果表に示すように、銅、アンチモン、錫、カルシウム、ナトリウムが検出されました。これらの検出された金属元素から発生箇所を推定すると銅、アンチモン、錫・軸受等カルシウム、ナトリウム・外部混入異物であると思われます。このうち、機械部品が摩耗したと思われる元素はのグループです。フェログラフィー摩耗粒子分析結果から観察された粒子は、潤滑状態が正常な場合に発生する摩耗粒子でした。潤滑状態と摩耗形態異常摩耗の早期発見パラメータとして摩耗粒子を定量化して評価するフェログラフィーのIs値は、潤滑状態が正常なのマイナス乗となっていました。これらの結果から、軸受摺動部で発生している摩耗は、正常な潤滑状態であるマイルド摩耗が発生していることが分かります。計数汚染度、重量汚染度は共に良好でした。IRの結果、新油のIRスペクトルと一致しない箇所が確認されました。SOAPの結果、ご提供頂いた新油ダフニースーパータービンには添加剤のリンが検出されていますが、本試料油からはリンが検出されませんでした。これらのことから、異種油の混入、または油名の誤りなどが考えられます。データが高濃度になる停止中のドレンから採油されたにもかかわらず、今回の分析結果は良好な状態を示していたことから、軸受および潤滑油の継続使用は可能と判断します。なお、使用油と新油の情報が一致しない点がありますので、油名の確認を推奨するとともに、今後も、継続して潤滑油分析による傾向監視を推奨します。定期的な分析摩耗の進行を監視するため、定期的に分析を実施し、摩耗の進行状況を確認することを推奨します。軸受メタルの情報提供今後軸受メタルの摩耗が進行した場合、摩耗程度を評価する必要がありますので、次回分析時には、設備油量、メタルサイズ、回転数、直近のメタル交換からの運転時間をお知らせください。異種油の混入および油名の確認異種油の混入の有無、油名を再度確認することを推奨します。最適な採油方法本試料油は、機器停止中にドレンバルブから採油されています。機器が停止している状態では、別紙油粒子の沈降の影響に示すように油槽内で撹拌がなくなり固形物が沈降するため、油中汚染度は高くなると推定されます。今後の採油は、極力運転中もしくは停止直後の油槽中層部から実施されることを推奨します。
報告№109-09136 報告№113-00463 | 分析№109-001160 分析№113-001907 | 113-001907_date140218 | 軸受は継続使用可能な状態にあると判断します。但し、将来的な摩耗進行の有無を確認するためにも傾向監視を継続することが有効です。また潤滑油中の重量汚染度が高く、今後、油中夾雑物の摺動面への噛み込みによる摩耗の進行が懸念されます。更油油中の汚染度が高いことから、摩耗粒子や異物等が軸受軌道面に噛み込むことによる摩耗の進行が懸念されるため、更油を推奨します。更油をする際には、油槽内を清掃し、更油する新油もNAS級程度の清浄な潤滑油を更油することを推奨します。定期的な分析今後懸念される摩耗の進行を監視するため、定期的に分析を実施することを推奨します。診断結果は良好と判断します。粘度前回に比較して今回の粘度は、mm/sからmm/sに低下していました。新油値mm/sに比較して粘度変化率は+％で、当社推奨の管理限界値である±％以内であり、良好と判断します。水分前回に比較して今回の水分は、.ppmからppmに増加していました。当社推奨の管理限界値の以下であり、良好と判断します。酸価・IR潤滑油の酸化劣化は、酸価およびIRの結果から総合的に判断します。前回に比較して今回の酸価は、.mgKOH/gから.mgKOH/gに低下していました。新油値.mgKOH/g以下であり、IRの結果で酸化劣化の兆候を示すカルボン酸の吸収が確認されていないことから、良好と判断します。重量汚染度は当社推奨の管理限界値を超えていました。フィルタ表面の異物観察で金属片、粘ちょう物、鉄錆、砂等が観察されたことから、汚染度が高い要因は、摩耗、スラッジ、外部混入異物の影響と思われます。計数汚染度前回に比較して今回の計数汚染度は、NAS級から等級に変化はなく、当社推奨の管理限界値NAS級以下であり、良好でした。重量汚染度前回に比較して今回の重量汚染度は、mg/mlからmg/mlに増加し、当社推奨の管理限界値mg/mlを超えていました。光学顕微鏡写真重量汚染度で濾過したフィルタ表面上の夾雑物を光学顕微鏡で観察した結果、金属片、スラッジ、鉄錆、砂等が観察されました。総合的に判断した結果、は許容範囲内にあり、機器は継続使用可能と判定しますが、摺動部の摩耗が認められたため、定期的に潤滑油分析を実施し、摩耗推移を監視することが有用と考えます。フェログラフィー【異常摩耗指数：Is値】Is値は異常摩耗の早期発見パラメータのつで、摩耗程度を定量化するために用います。今回のIs値は-×と低い値であり、前回に比較してIs値の上昇傾向が確認されませんでした。フェログラフィー【定性分析：摩耗粒子および摩耗形態観察】観察された代表的な粒子は、以下の通りでした。正常な摩耗粒子・潤滑状態が正常なマイルド摩耗により発生。シビア粒子・潤滑状態がやや厳しい凝着摩耗により発生。金属潤滑部が局部的に油膜切れを起していると考えられます。観察された摩耗粒子の中でもシビア粒子は、摩擦面が将来的に異常摩耗へ進展する可能性を示唆しているため、傾向監視が必要と思われます。詳細は、別紙傾向監視が必要な摩耗粒子をご覧ください。Iカップリング発光分光分析【SOAP-T】検出された金属元素と、想定される発生箇所は、以下の通りです。鉄、銅、錫・軸受等リン、亜鉛・添加剤カルシウム、ナトリウム・外部混入異物銅を使用した箇所の溶出・摩耗SOAP-Tの結果、銅が検出されたことから、銅を使用した箇所の溶出・摩耗が発生していると思われます。亜鉛系添加剤を使用している潤滑油で銅が検出される場合、潤滑系統内でこれらの金属が亜鉛系添加剤の影響により溶出することが知られています。今回の検出は、この溶出と摩耗との双方によるものと考えられます。今後、別紙鉱油の酸化に対する金属触媒の影響に示すように濃度の増加に伴い酸化速度が速まる可能性があります。
報告№109-09078 報告№109-09078 | 分析№109-000714 分析№109-000714 | 109-000714 | 、汚染度、潤滑状態を確認する。分析の結果、ギヤ歯面、転がり軸受の軌道面、共に潤滑状態は正常であることが確認され、ギヤおよび軸受は継続使用可能な状態にあると判断します。但し、摩耗粒子の形態観察で外部から混入したと思われる砂等が多く観察されました。今後、これらの異物がギヤ歯面や軸受軌道面に噛み込み摩耗が進行することが懸念されるため、定期的に分析を実施し、摩耗の進行状況を確認されることを推奨します。尚、ギヤ油の添加剤は、一般にタービン油や作動油などに比較して極圧添加剤や摩耗防止剤などの濃度が高く、この影響でRBOT試験の結果が低く出る傾向があります。そのため、ギヤ油の余寿命の評価をタービン油と同等の精度で得るには、RBOTの結果に加え、粘度、水分、全酸価、IRなどのデータを総合的に判断することが必要です。本試料油は、各分析データを総合的に評価しました。その結果、RBOTは新油に比較して低い値であるものの、粘度、全酸価は良好の範囲にあり、かつ、IRの分析結果でスペクトルパターンが新油と一致していたことから、本試料油は継続使用可能な状態にあると判断します。これらのことは、異常摩耗の早期発見パラメータであるフェログラフィーのIs値がの乗とやや高く、摩耗粒子の形態観察の結果、ギヤ歯面および転がり軸受で発生する微小な疲労摩耗粒子、外部から混入したと思われる砂等が多く観察されたことSOAP／D－SOAPの結果、鉄が検出されたことである粘度、水分、全酸価、IR、RBOTの各データは良好の範囲にあること以上のことから判断しています。尚、トライボ診断では、バックラッシの増加量を分析結果から計算できますので、構造が確認できる図面、ギヤの形式、歯形、モジュール、歯数、回転数、増速比、歯幅をお知らせ下さい。計算結果をご報告いたします。
報告№109-09136 報告№111-00233 | 分析№109-001160 分析№111-001162 | 111-001162 | 減速機は継続使用可能な状態にあると判断します。トライボ診断では、バックラッシの増加量を分析結果から計算できますので、構造が確認できる図面、ギヤの形式、歯形、モジュール、歯数、歯幅、油入替後の稼働時間ならびに分解点検後の稼働時間をお知らせ下さい。計算結果をご報告いたします。、は良好でした。分析結果計数汚染度は良好と判断します。計数汚染度計数汚染度はNAS級と当社推奨の管理限界値のNAS級以内にあり、良好と判断します。重量汚染度は.mg/mlでした。機器の潤滑状態機器の潤滑状態は良好と判断します。SOAPSOAPの結果、摩耗により発生する鉄、油の添加剤成分であるリンが検出されました。D－SOAPD－SOAPの結果、摩耗により発生する鉄が検出されました。フェログラフィー異常摩耗の早期発見パラメータであるフェログラフィーのIs値がの乗と良好の範囲にあることから、潤滑状態は正常と判断します。
報告№107-0079 報告№114-00147 | 分析№107-00355 分析№114-000456 | 114-000456 | 潤滑油は汚染度が高い値でした。停止中にドレンラインから採油していることから、油中粒子の沈降の影響で高濃度になっている可能性がありますが、今後、摩耗粒子や異物等の夾雑物が潤滑部に噛み込むことによる摩耗の進行が懸念されます。軸受は継続使用可能な状態にあると判断します。但し、今後の摩耗推移を確認するためにも傾向監視を継続することが有効です。定期的な分析今後の汚染度の増加や摩耗の推移を監視するため、定期的な分析実施を推奨します。最適な採油方法本試料油は、機器停止中にドレンラインから採油されているため、別紙油中粒子の沈降の影響に示すように、油中粒子が油槽底部に沈降し、分析データが高濃度に出ている可能性があります。正確なデータによる診断を行うためにも、今後の採油は、極力運転中もしくは停止直後の油槽中層部から実施されることを推奨します。異常摩耗の早期発見のパラメータであるIs値は、レベルと高い値でした。また、潤滑部の摩耗が認められたため、定期的に潤滑油分析を実施し、摩耗推移を監視することが有用と考えます。フェログラフィーで観察された代表的な粒子は、以下の通りです。正常な摩耗粒子・潤滑状態が正常なマイルド摩耗により発生。シビア粒子・潤滑状態がやや厳しい凝着摩耗により発生。極微小領域で油膜切れが発生したことを示します。シビア粒子は、摩擦面が将来的に異常摩耗へ進展する可能性を示唆しているため、傾向監視が有用と思われます。詳細は、別紙傾向監視が必要な摩耗粒子をご覧ください。計数汚染度は当社推奨の管理限界値に到達していました。フィルタ残渣に金属片、鉄錆、砂等が観察されたことから、汚染度が高い要因は、摩耗粒子と外部混入異物の影響と機器停止中での採油による影響と思われます。
報告№106-4500 報告№106-0065 | 分析№106-00057 分析№106-00390 | 106-00390 | 前年度の分析で推奨したヶ月以内の臨時分析を実施した。臨時分析・濾過前の試料油を分析した結果、潤滑状態は安定し、潤滑油も継続使用が可能と判断します。これらのことは、前回に比較して、計数汚染度はランク減少したことSOAP／D-SOAPの鉄及び錫濃度に変化がないこと異常摩耗の早期発見パラメータであるフェログラフィーのIs値がと良好の範囲にあること以上のことから判断しました。尚、RBOTが前回に比較し、min上昇したのは、新油の補充等の影響が考えられます。今後は、今回のRBOT値によりデータ管理を行います。
報告№109-09136 報告№114-00022 | 分析№109-001160 分析№114-000920 | 114-000920 | 分析の結果、水分がppmと非常に高い値であり、さらに計数汚染度がNAS級以上と当社推奨の管理限界値を超えていました。今後、金属表面が腐食する腐食摩耗が発生することと、油中の汚染物がギヤ歯面や軸受に噛み込み摩耗が進行することが懸念されます。減速機減速機は継続使用可能な状態にあると判断します。但し、疲労摩耗粒子が比較的多く観察され、さらにSOAP-Tの鉄濃度が非常に高い値で検出されたことから、ギヤ歯面では摩耗状態が厳しいことが推定されます。今後、さらに摩耗が進行することが懸念されるため、以下の対策を推奨します。水分除去今回ドレンバルブから採油を実施していることから、水分が高い要因は、ドレン配管内に溜まっていた水分を採取した可能性が考えられます。ドレン配管内に溜まっていた水分であれば問題ありませんが、ドレン配管分廃油して採油した試料油であった場合、油槽内で水分が分離している可能性があり、今後、金属表面が腐食する腐食摩耗が発生することが懸念されるため、水分除去を推奨します。定期的な分析今後の進行が懸念される疲労摩耗の推移を監視するため、定期的な分析実施を推奨します。最適な採油方法本試料油は、機器停止中にドレンバルブから採油されているため、別紙油中粒子の沈降の影響に示すように、油中粒子が油槽底部に沈降し、分析データが高濃度に出ている可能性があります。正確なデータによる診断を行うためにも、今後の採油は、極力運転中もしくは停止直後の油槽中層部から実施されることを推奨します。分析結果異常摩耗の早期発見のパラメータであるIs値は、レベルとやや高い値でした。また、潤滑部の摩耗が認められたため、定期的に潤滑油分析を実施し、摩耗推移を監視することが有用と考えます。フェログラフィーで観察された代表的な粒子は、以下の通りです。正常な摩耗粒子・潤滑状態が正常なマイルド摩耗により発生。疲労摩耗粒子・繰返し応力による金属疲労で発生。大型化するとスポーリングやフレーキングの発生が懸念されます。フリクションポリマ・局部的に高圧・高温となる場合に発生。SOAP-Tの結果、鉄がppmと比較的高い値で検出されました。観察された摩耗粒子はμm以下の粒子が支配的であることから、ギヤ歯面では小さなピットが発生していると推定されます。今後、このピットに繰り返し荷重がかかり、疲労剥離する粒子サイズが大きくなることが予想されます。計数汚染度はNAS級以上と当社推奨の管理限界値を超えていました。SOAP-Tで油の添加剤成分であるリンが検出され、フィルタグラムで表面に粘ちょう物、金属片、鉄錆等が観察されたことから、汚染度が高い要因は、摩耗とスラッジ、そして外部混入異物の影響と思われます。粘度、酸価、IRの各データは良好です。水分は、ppmと当社推奨の管理限界値を大きく超えていました。
報告№109-09094 報告№110-00627 | 分析№109-000927 分析№110-002840 | 110-002840 | 有機物・有機化合物試験で検出されたピークには新グリースと異なるピークが検出されました。IRの結果で新グリースと異なるピークが検出されたことから、グリース名が違うか、或いは、異種グリースが混入した可能性が考えられますので、確認する必要があります。≪状態監視とパラメータ≫分析の目的および各分析のパラメータは以下の通りです。特性低下目的：グリースの分析結果から、グリースの物理的性状や劣化傾向などを確認する。全酸価JISK赤外線吸収スペクトルJISKちょう度JISK滴点JISK摩耗目的：グリース中の摩耗粒子を分析する事により、回転・摺動部の潤滑状態、摩耗劣化の程度、余寿命などを解析する。摩耗診断電子顕微鏡観察JISKX線マイクロアナリシス油中金属濃度）JISK≪分析結果≫特性低下全酸価：良好全酸価.mgKOH/gは新油値の.mgKOH/g以内にあることから、問題は無いと判断します。赤外線吸収スペクトル：良好ちょう度：良好ちょう度値はと当社推奨の管理限界値であるから以内に留まっています。滴点：良好滴点はと新油値のに比較し高いものの、ちょう度が良好の範囲にあり、かつ、有機物・有機化合物試験の結果で油劣化の兆候を示すカルボン酸の吸収が見られないことから、問題は無いと判断します。摩耗摩耗診断電子顕微鏡観察・X線マイクロアナリシス：今回は実施していません。油中金属濃度：今回は実施していません。
報告№105-0186 | 分析№105-01261 | 105-01261_○ | トライボ診断により、機器軸受の潤滑状態、潤滑油の劣化状態を診断することを目的としました。分析の結果、観察された摩耗粒子には、非常に小さい領域で油膜切れを起こして発生した凝着摩耗が若干見られるものの、分析結果から求めた機器の潤滑状態、潤滑油の性状が共に良好である事から現在の潤滑状態は良好な潤滑状態にあると判断します。前回と今回の分析結果からメタルの摩耗速度を判断するため、下式で摩耗速度を求め、現時点における平均的な摩耗深さを求めたところ、摩耗の深さは軸受表面から.μmであることが推定されました。y＝×-x＋.・ここでy：平均的な摩耗深さx：運転時間本軸受がこの摩耗速度で、摩耗の限界に到達する時間、いわゆる限界使用時間を試算すると、軸受の表面粗さをsとした場合の余寿命は約万時間になると推定され、摩耗速度が非常に小さいことから潤滑状態は良好な潤滑状態であることがわかります。尚、現在の潤滑状態は、非常に小さな領域の油膜切れで発生している凝着摩耗が若干観察された事から正常であると思われますが、潤滑状態が変わり摩耗形態に変化が生じた場合、摩耗速度も大きくなることもありますので定期的にトライボ診断を実施し、摩耗の進行速度を監視することが必要と判断します。
報告№107-0438 | 分析№107-02446 | 107-02446 | トライボ診断により、機器軸受の潤滑状態、潤滑油の劣化状態を診断する。分析の結果、摩耗は安定しており、本軸受は継続使用可能と判断します。このことは、以下のことから判断しました。計数汚染度がNAS級と前回のNAS級に比較してランク減少し、清浄なレベルにあることSOAP／D－SOAPの結果、軸受メタルの摩耗により発生する錫が検出されなかったこと異常摩耗の早期発見パラメータであるフェログラフィーのIs値がのマイナス乗と良好の範囲にあること尚、を示す全酸価、IRの各データが良好であることから、この油は継続使用可能と判断します。
報告№109-09136 報告№111-00596 | 分析№109-001160 分析№111-002777 | 111-002777 | 潤滑油および軸受は継続使用可能な状態にあると判断します。最適な採油方法本試料油は、機器停止中に廃油口から採油されているにもかかわらず汚染度を示すデータは良好でしたが、今後の採油は、極力運転中もしくは停止直後の油槽中層部から実施されることを推奨します。、汚染状態、は良好でした。
報告№104-0393 | 分析№104-02722 | 104-02722 | 濾過後の試料油を分析した結果、計数汚染度を除く項目は良好でした。濾過前の計数汚染度がNAS級に対して、濾過後がNAS級とランク上昇していました。濾過後の計数汚染度の粒子数が増加した原因は、濾過前と濾過後の試料油が入れ替わった。濾過後の採油時に誤って外部から混入した。濾過機の操作を誤って、エレメントに捕捉されていた汚染物が濾過機出口配管より排出されてしまった。仮設タンクを使用した場合、そのタンクが汚染されていた。等が考えられます。このことを確認するため、再度採油を実施する必要があります。確認方法は、再度採油した試料油の計数汚染度が今回の濾過後と差なければ原因はまたは、今回の濾過後より清浄になっていれば原因はまたはと考えることができます。
|  | 99-02990 | 但し、採油箇所が停止中にドレンから採油されており、粒子が沈降し平均的な濃度ではない状態の分析結果で、実際より多目の結果に出ているものと思われます。多目に出ている摩耗粒子ではありますが、観察された粒子の中には、クロムを含むベアリング鋼の摩耗粒子が多数ありますので、転動面、軌道面では振動が測定出来る範囲の摩耗が発生しているものと思われます。
報告№107-4545 報告№109-09132 | 分析№107-02185 分析№109-001143 | 109-001143 | トライボ診断の結果、全てのデータが良好であることから、この油は継続使用可能と判断します。は良好と判断します。粘度は良好。粘度は.mm/sと新油値mm/sに比較して、粘度変化率は-.％で、当社推奨の管理限界値である±％以内にあり、良好と判断します。粘度はmm/sとなっています。粘度はmm/sとなっています。粘度指数はとなっています。粘度指数はとなっています。水分は良好。水分は.ppmと当社推奨の管理限界値の以下であり、良好と判断します。全酸価は良好。全酸価は.mgKOH/gと新油値.mgKOH/gに変化はなく、良好と判断します。
報告№109-09136 報告№112-00591 | 分析№109-001160 分析№112-002456 | 112-002456 | 潤滑油および減速機は継続使用可能な状態にあると判断します。但し、今後、摩耗の進行が懸念されるため、以下の対策が必要です。定期的な分析今後懸念される摩耗の進行を監視するため、定期的に分析を実施することを推奨します。バックラッシによる評価トライボ診断では、バックラッシの増加量を分析結果から計算できますので、構造が確認できる図面、ギヤの形式、歯形、モジュール、歯数、歯幅、油入替後の稼働時間ならびに分解点検後の稼働時間をお知らせ下さい。計算結果をご報告いたします。最適な採油方法本試料油は、機器停止中にタンク上部ストレーナベント部から採油されているため、分析データが低濃度に出ていると推定されます。正確なデータによる診断を行うためにも、今後の採油は、極力運転中もしくは停止直後の油槽中層部から実施されることを推奨します。はフェログラフィーおよびSOAP/D-SOAPの結果から総合的に判断した結果、傾向管理が必要な状態にあると考えられます。フェログラフィー【定量分析：Is値】Is値は異常摩耗の早期発見パラメータのつで、摩耗粒子を定量化するために用います。今回のIs値はの乗と低い値でした。フェログラフィー【定性分析：摩耗粒子および摩耗形態観察】分析結果から比較的多く観察された粒子は、以下の通りでした。正常な摩耗粒子・潤滑状態が正常なマイルド摩耗により発生。シビア粒子・潤滑状態がやや厳しい凝着摩耗により発生。金属潤滑部が局部的に油膜切れを起していると考えられます。切削粒子・異物や金属表面の微小突起による切削摩耗により発生。観察された摩耗粒子の中でも切削粒子は、注意が必要です。減速機で切削摩耗が発生した場合、減速機内部で使用されている転がり軸受が切削摩耗により生じた軌道面の損傷が起点となって寿命が分の程度に低下することがあることから、切削摩耗には十分注意する必要があります。切削摩耗の発生原因となる混入異物が残留している場合、この異物により切削摩耗が継続して発生する可能性があります。Iカップリング発光分光分析【SOAP/D-SOAP】検出された金属元素から発生箇所を推定すると、以下の通りでした。鉄、鉛、ニッケル、錫・ギヤ歯面、軸受等リン・添加剤アルミニウム、ナトリウム・外部混入異物計数汚染度は良好でした。粘度、水分、酸価、IRの各データは良好でした。
報告№103-4566 | 分析№103-03066 | 103-03066 | 分析の結果、シリンダ内壁では良好な摩耗状態といわれるマイルド摩耗が発生していることが分かりました。マイルド摩耗で発生する摩耗粒子は、正常摩耗粒子とも呼ばれるほどそのサイズは非常に小さく、摺動面でこの摩耗粒子が観察された場合の潤滑状態は、良好であることを示しています。従って、本機内の潤滑状態は正常であり、また、エンジンも正常であることから潤滑油も継続使用が可能と判断します。これらのことは、異常摩耗の早期発見パラメータであるIs値がの乗と良好の範囲にあり、観察された粒子の中にμmサイズの大型の粒子が観察されているものの、視野に個と少なく、その他の観察された摩耗粒子は、良好な潤滑状態で発生する摩耗粒子が支配的であること以上のことから判断しました。
報告№109-09136 報告№111-00219 | 分析№109-001160 分析№111-001107 | 111-001107 | 潤滑油および軸受は継続使用可能な状態にあると判断します。前回に比較してSOAP／D－SOAPの結果で、鉄、錫、銅濃度に変化はなく、異常摩耗の早期発見パラメータであるフェログラフィーのIs値がのマイナス乗と良好でした。前回に比較して計数汚染度はNAS級からNAS級にランク減少し、良好でした。前回同様にIR、RBOTの各データは良好でした。
報告№107-4554 報告№107-4554 | 分析№107-02774 分析№107-02774 | 107-02774 | 今回の採油は、油槽底部から機器停止中に実施している。油中粒子が均一に分散している油循環中に比較し沈降の影響を受け、分析データが高濃度に出る可能性があると思われます。又、採油した試料油量が不足しており、全酸価は試料不足のため参考値としてお考え下さい。また、希釈して分析を実施したため、計数汚染度、重量汚染度は参考値としてお考え下さい。今回の分析は以上のことを踏まえて結果を検討しました。分析の結果、計数汚染度がNAS級と高い値でした。SOAP／D－SOAPで鉄が検出されました。循環中の採油に比較してデータが高目に出る可能性がある採油条件で採油を実施した影響があると思われますが、摩耗粒子の形態観察で局部的に高圧・高温となる場合に発生するフリクションポリマが多く観察されたことから、ギヤ歯面の高圧・高温となっている箇所があり、今後、油劣化の進行に注意が必要です。ヶ月以内に再度分析を実施し、摩耗の進行状況を確認すると共に、油の劣化状況を確認することを推奨します。さらに、SOAPの結果でケイ素がppm検出されました。一般に、ケイ素は添加剤、或いは、外部混入異物の可能性があると考えられますが、今回検出された原因は以下のつの可能性があると考えられました。ケイ素は、油の添加剤の消泡剤に含まれており、通常、潤滑油中のケイ素濃度は～程度である。シリコングリースをシール部に塗布している場合、このシリコングリースが潤滑油に混入している。けい砂などのケイ素を含む砂が混入した。これらケースともに可能性が考えられるため、以下の対応を推奨します。シリコングリースを使用している箇所があるか確認する。ケイ素が、けい砂の影響であるとすれば切削摩耗が進行する可能性がありますので、濾過が必要である。一方、油の基本特性を示す粘度、水分は良好であり、IRで油劣化の兆候を示すカルボン酸の吸収が確認されていないことから、この油は継続使用可能と判断します。油の酸化度を評価するために実施した全酸価は、新油データをベースに評価します。今回は、新油データがなく評価ができなかったため、現在充填用に使用している新油を分析し、そのデータを基準に管理することを併せて推奨します。尚、機器の潤滑状態をより正確に知るには、粒子の沈降の影響を極力抑え、油中粒子が均一な分散状態に近い状態での採油が望ましく、そのため対象機器の運転中、または停止直後に採油を実施することを併せて推奨します。また、バックラッシの増加量を分析結果から計算し、CBMによる傾向監視に役立てる事が出来ますので、構造が確認できる図面、ギヤの形式、歯形、モジュール、歯数、回転数、増速比、歯幅をお知らせ下さい。計算結果を報告します。
報告№101-8032 | 分析№101-00774 | 101-00774 | 精点Aを実施した結果、全酸価、IR、SOAPを除く項目は良好であった。全酸価が.mgKOH/gと新油値.mgKOH/gに比較して、約倍に上昇していた。IRの結果、油劣化の兆候を示すカルボン酸の吸収が見られ、SOAPの亜鉛が前回ppmからppmに減少していることから、全酸価が上昇した要因は、油の添加剤の酸化防止剤の主成分である亜鉛が減少し、ベースオイルの劣化が進行しつつあるためと考えられた。今後、劣化の進行速度が早まることが懸念されるため、ヶ月後の来年月に精点Aを実施し、油劣化の進行状況、及び、油中の酸成分により発生する腐食摩耗の有無を確認されると同時に、次回巡視の際に軸受温度の変化、潤滑油が円滑に給油できているかなども併せて点検されることを推奨する。
報告№108-0227 報告№110-00144 | 分析№108-01664 分析№110-000514 | 110-000514 | ・摩耗状態潤滑油中からはSOAP／D－SOAPで銅、D－SOAPで鉄および錫が検出されましたが、前回に比較して大きな変化はありませんでした。検出された金属は、粒子観察の結果から金属潤滑部が局部的に油膜切れを起して発生するシビア粒子でした。これらのことから、凝着摩耗が発生している箇所があることが確認され、軸受メタルの主成分である錫が僅かに検出されたものの、異常摩耗の早期発見パラメータであるフェログラフィーのIs値がの乗と良好の範囲にありました。・汚染度前回に比較して計数汚染度はNAS級から等級に変化はなく、良好でした。・前回同様に粘度、水分、全酸価、IRの各データは良好でした。潤滑油および軸受は継続使用可能な状態にあるものの、念のため以下の対策を推奨します。凝着摩耗の局部的な発生が確認されており、今後摩耗の進行が懸念されるため、ヶ月後に再度分析を実施し、摩耗の進行状況を確認することを推奨します。は良好と判断します。粘度は良好と判断します。粘度はmm/sと新油値mm/sに比較して、粘度変化率は-％で、当社推奨の管理限界値である±％以内にあり、良好と判断します。水分は良好と判断します。水分はppmと当社推奨の管理限界値の以下であり、良好と判断します。全酸価は良好と判断します。全酸価は.mgKOH/gと新油値.mgKOH/gに比較して変化はなく、良好と判断します。IRの結果、良好と判断します。IRの結果、油劣化の兆候を示すカルボン酸の吸収が確認されていないことから、良好と判断します。RBOTの結果、良好と判断します。RBOTはminと当社推奨の管理限界値のmin以上であり、良好と判断します。は良好と判断します。計数汚染度は良好と判断します。計数汚染度はNAS級と当社推奨の管理限界値のNAS級以内であり、良好と判断します。重量汚染度は良好と判断します。重量汚染度は.mg/mlと当社推奨の管理限界値のmg/ml以内であり、良好と判断します。機器の潤滑状態摩耗粒子の形態観察で金属潤滑部が局部的に油膜切れを起して発生するシビア粒子が比較的多く観察されました。SOAPの結果は良好です。SOAPの結果、銅がppm、油の添加剤成分であるバリウムがppm、外部から混入したと思われるケイ素が検出されました。D－SOAPの結果、軸受の摩耗を示す錫が検出されました。D－SOAPの結果、鉄、銅、亜鉛が共に、軸受の摩耗を示す錫が、油の添化剤成分であるバリウムが、外部から混入したと思われるカルシウムが検出されました。フェログラフィーの結果、金属潤滑部が局部的に油膜切れを起して発生するシビア粒子が比較的多く観察されました。異常摩耗の早期発見パラメータであるフェログラフィーのIs値が.と良好の範囲にあるものの、摩耗粒子の形態観察の結果、金属潤滑部が局部的に油膜切れを起して発生するシビア粒子が比較的多く観察されました。
報告№107-4508 報告№107-4517 | 分析№107-00526 分析№107-00828 | 107-00828 | 今回の採油は、機器停止中に給油口から実施しているため、油循環中に採油した場合に比較し、油中粒子の沈降の影響を受け、分析データが低濃度に出る可能性があります。今回の分析は以上のことを踏まえて結果を検討しました。分析の結果、全てのデータが良好の範囲にありました。採油条件が適正であれば、本分析データから摩耗は正常な状態であることが判断できます。しかし、今回は油中粒子の沈降を受けて分析データが低い値を示している場合も考えられます。本試料油の場合、μmサイズの粒子は主機停止から時間でcm程度沈降しますので、油面高さがcm程度以下で、主機停止から時間経過後に採油を実施した場合、μm以上の大型の摩耗粒子は沈降の影響で採取されていない可能性があり、異常な摩耗状態の発生を見落としてしまう可能性があります。可能であれば、再度採油を実施し、摩耗の進行状況を確認することを推奨します。採油は、粒子の沈降の影響を極力抑え、油中粒子が均一な分散状態に近い状態で実施できるように、主機運転中、または停止直後に採油を実施されることを推奨します。尚、を示す粘度、水分、全酸価、IRの各データは良好であり、本試料油は継続使用可能と判断します。
報告№103-4532 | 分析№103-01519 | 103-01519 | 分析の結果、本軸受は継続使用可能な状態にあると判断します。このことは以下のことから判断しました。異常摩耗の早期発見パラメータであるIs値がの乗とやや高い値を示しているものの、観察されたベアリング軌道面から発生した摩耗粒子が小さく、マイルドな摩耗状態で進行していると考えられる。尚、D－SOAPの鉄濃度がppm、油量リットルから摩耗体積を計算するとmmとなります。この体積からベアリング軌道面の摩耗面積を検討し、この情報を傾向管理する必要がありますので、ベアリング番号をお知らせ下さい。
報告№109-09136 報告№112-00043 | 分析№109-001160 分析№112-000105 | 112-000105 | 分析の結果、油中粒子は～μmサイズが圧倒的に多く検出されました。摩耗の形態観察の結果にから、この粒子はフレッティング、或いは、腐食により発生したと推定されます。粒子の発生原因が、フレッティングであればギヤの継続使用に問題はないと判断できますが、腐食により発生しているとすれば、腐食性のガスがシール部から混入している可能性があります。そのため、今後も摩耗の進行を傾向監視すると同時に、以下の対策を推奨します。定期的な分析フレッティング摩耗の進行を監視するため、定期的に分析を実施し、分析データによる摩耗の進行状況を確認することを推奨します。最適な採油方法本試料油は、機器停止中に給油プラグから採油されています。機器が停止している状態では、別紙油中粒子の沈降の影響に示すように油槽内で撹拌がなくなり固形物が沈降するため、油中汚染度は低くなると推定されます。今後の採油は、極力運転中もしくは停止直後の油槽中層部から実施されることを推奨します。シールの確認傾向監視により、～μmサイズの粒子が増加するようであれば、摩耗粒子の形態を詳細に観察し、発生原因を特定するとともに、腐食性の摩耗粒子と判断できた場合は、油槽に腐食性ガスが混入しているかシールの確認が必要になると思われます。フェログラフィーIs値は異常摩耗の早期発見パラメータのつで、摩耗粒子を定量化するために用います。前回同様にIs値はの乗と変化はないものの、潤滑状態はやや厳しいと判断できます。摩耗粒子の形態で比較的多く観察された粒子は、潤滑状態が正常な場合に発生する摩耗粒子フレッティングにより発生する赤錆でした。これらの摩耗粒子が観察された場合、潤滑部で発生している摩耗形態は、正常なマイルド摩耗微振動によるフレッティング摩耗であることが分かります。フレッティングによる赤錆が少量発生しても直ちに異常ではありませんが、フレッティング粒子は酸化して硬いため、ギヤ歯面に噛み込んだ場合はその傷が疲労剥離の起点となり、疲労摩耗へと進展することが想定されます。Iカップリング発光分光分析供試の潤滑油を分析した結果、検出された金属元素は、SOAPの結果表に示すように、鉄、リン、亜鉛、カルシウム、アルミニウムでした。検出された金属元素から発生箇所を推定すると鉄、亜鉛・軸受等リン・オイル添加剤カルシウム、アルミニウム・外部混入異物であると思われます。このうち、機械部品が摩耗したと思われる元素はのグループです。前回同様に計数汚染度はNAS級以上から等級に変化はなく、当社推奨の管理限界値を超えていました。D－SOAPで油の添加剤成分であるリンが検出され、フィルタ表面の異物観察で表面が茶褐色で鉄錆、砂等が観察されたことから、汚染度が高い要因は、摩耗とスラッジ、そして外部混入異物の影響と思われます。前回同様に粘度、水分、酸価、IRの各データは良好でした。
報告№108-8022 報告№108-8022 | 分析№108-03294 分析№108-03294 | 108-03294 | 今回の採油は、対象設備の停止中にドレン口から実施しているため、油循環中に採油した場合に比較し、油中粒子の沈降の影響を受け、分析データが高濃度に出る可能性があります。今回の分析は以上のことを踏まえて結果を検討します。分析の結果、計数汚染度、重量汚染度は、当社推奨の管理限界値を超えて汚染されていることがわかりました。油中摩耗粒子を数値化し、異常摩耗の早期発見パラメータとするIs値がの乗と高く、また、摩耗粒子には異物の噛み込みなどで発生する切削粒子がやや多く観察されたことから、すべり面ではやや厳しい潤滑状態の混合潤滑状態になっていることが分かりました。これは、SOAP／D－SOAPによる油中金属分析で鉄、錫が検出されたことからも確認できます。以上の結果から、潤滑油の黒色原因は、主軸と軸受との油膜が局部的に破断し、その影響で発生した摩耗粒子によるものと考えられます。今回観察されている摩耗粒子は、異物が混入していない状態に比較して摩耗の進行速度が速いため管理上は十分に注意が必要です。今後、切削摩耗の原因となる汚染物を除去しなければ、さらに摩耗が進行しますので、濾過、或いは、更油を推奨します。尚、上述しましたように、今回の採油は停止中の採油であるため、運転中の採油に比較して汚染度は高目に出ている可能性があります。採油は、粒子の沈降の影響を少なくすることが重要であり、そのため油中粒子が均一な分散状態で実施されることを推奨します。油の劣化状況をより精密に判定するには新油との比較が必要です。今後、油劣化の予測を行う場合、新油データが必要ですので、現在使用している貴社保有の新油をご提供下さい。粘度は良好と判断します。粘度は.mm/sとなっています。VGの規格値内にあることから良好と判断します。尚、粘度は、現在使用している貴社保有の新油分析結果を基準に管理する方法が望ましく、次回分析時には新油をご提供下さい。水分は良好と判断します。水分はppmと当社推奨の管理限界値の以下であり、良好と判断します。全酸価は判定出来ません。全酸価は.mgKOH/gとなっています。また、最も厳しい無添加タービン油の当社推奨管理基準以内にあり、良好と判断します。尚、全酸価は、現在使用している貴社保有の新油分析結果を基準に管理する方法が望ましく、次回分析時には新油をご提供下さい。IRの結果、良好と判断します。IRの結果、油劣化の兆候を示すカルボン酸の吸収が確認されていないことから、良好と判断します。但し、このIRも全酸価と同様に新油データとの比較による判断が必要ですので、現在使用している新油を分析することを推奨します。色相はL.となっています。色相はL.となっています。計数汚染度、重量汚染度共に当社推奨の管理限界値を超えています。計数汚染度は当社推奨の管理限界値を超えています。計数汚染度はNAS級以上と当社推奨の管理限界値のNAS級を超えています。重量汚染度は当社推奨の管理限界値を超えています。重量汚染度はmg/mlと当社推奨の管理限界値のmg/mlを超えています。機器の潤滑状態フェログラフィーの結果、異物の噛み込みなどで発生する切削粒子が多く観察されています。SOAPの結果、鉄が検出されています。SOAPの結果、鉄、ニッケル、マグネシウム、油の添加剤成分であるリンが検出されています。D－SOAPの結果、鉄および錫が検出されています。D－SOAPの結果、鉄、鉛、銅、アンチモン、錫、外部から混入したと思われるカルシウム、ナトリウム、アルミニウム、マグネシウムが検出されています。フェログラフィーの結果、異物の噛み込みなどで発生する切削粒子がやや多く観察されています。異常摩耗の早期発見パラメータであるフェログラフィーのIs値がの乗と高く、摩耗粒子の形態観察の結果、異物の噛み込みなどで発生する切削粒子が多く観察されています。
報告№109-09136 報告№112-00080 | 分析№109-001160 分析№112-000219 | 112-000219 | 減速機は継続使用可能な状態にあると判断します。但し、今後も摩耗の進行を傾向監視するため、以下の対策を推奨します。定期的な分析摩耗の進行を監視するため、定期的に分析を実施し、摩耗の進行状況を確認することを推奨します。バックラッシによる評価トライボ診断では、バックラッシの増加量を分析結果から計算できますので、構造が確認できる図面、ギヤの形式、歯形、モジュール、歯数、歯幅、油入替後の稼働時間ならびに分解点検後の稼働時間をお知らせ下さい。計算結果をご報告いたします。フェログラフィーIs値は異常摩耗の早期発見パラメータのつで、摩耗粒子を定量化するために用います。今回のIs値はの乗であり、潤滑状態は正常と判断できます。摩耗粒子の形態で比較的多く観察された粒子は、潤滑状態が正常な場合に発生する摩耗粒子でした。これらの摩耗粒子が観察された場合、潤滑部で発生している摩耗形態は、正常なマイルド摩耗であることが分かります。Iカップリング発光分光分析【SOAP／D－SOAP】検出された金属元素は、SOAP／D－SOAPの結果表に示すように、鉄、鉛、銅、アンチモン、ニッケル、錫、リン、カルシウム、ナトリウムが検出されました。これらの検出された金属元素から発生箇所を推定すると鉄、鉛、銅、アンチモン、ニッケル、錫・ギヤ・軸受等リン、カルシウム・オイル添加剤ナトリウム・外部混入異物であると思われます。このうち、機械部品が摩耗したと思われる元素はのグループです。計数汚染度はNAS級と当社推奨の管理限界値内にあるものの、やや高い値でした。フィルタ表面の異物観察で金属片、鉄錆、砂等が観察されたことから、汚染度が高い要因は、摩耗と外部混入異物の影響と思われます。分析結果計数汚染度はやや高い値でした。計数汚染度計数汚染度はNAS級と当社推奨の管理限界値のNAS級以内にあるものの、やや高い値でした。重量汚染度はmg/mlでした。機器の潤滑状態摩耗粒子の形態観察の結果、潤滑状態が正常な場合に発生する摩耗粒子が比較的多く観察されました。SOAPSOAPの結果、摩耗により発生する鉄、銅、油の添加剤成分であるリン、カルシウムが検出されました。D－SOAPD－SOAPの結果、摩耗により発生する鉄、銅が検出されました。フェログラフィー異常摩耗の早期発見パラメータであるフェログラフィーのIs値がの乗と良好の範囲にあるものの、摩耗粒子の形態観察の結果、潤滑状態が正常な場合に発生する摩耗粒子が比較的多く観察されました。
報告№107-0287 報告№107-0358 | 分析№107-01519 分析№107-01882 | 107-01882 | 濾過前の試料油を分析した結果、摩耗粒子形態観察で局部的に高圧・高温となる場合に発生するフリクションポリマが多く観察されました。フリクションポリマの発生要因は、局部的に軸受摺動部分に高圧・高温の箇所が見られる場合に発生します。つまり、軸の振れ回り量の変動や、あるいは、メタルギャップの調整不足等が原因で、その狭いギャップに潤滑油が押込まれてフリクションポリマが発生している場合があります。このことから、高い摩擦熱による油劣化に注意が必要です。これらの障害発生に対する弊害を勘案の上、予防処置として運転再開後ヶ月後に再度分析を実施し、油劣化の発生の有無を確認することを推奨します。
報告№103-0215 報告№103-0215 | 分析№103-02134 分析№103-02134 | 103-02134 | 油中摩耗粒子の観察結果から、軸受軌道面には数μm未満のフレーキングが発生していると思われますが、この程度では使用に問題はなく、軸受は継続使用可能な状態にあると判断します。このことは、マイクロフレーキングにより発生した摩耗粒子が観察されているものの、SOAP／D－SOAPの結果、ベアリングの摩耗により発生する鉄が検出されていないこと以上のことから軸受は継続使用可能な範囲にあると判断しました。を示す粘度、水分、全酸価、IRの各データが良好であることから、この油は継続使用可能と判断します。粘度は良好と判断します。粘度はmm/sと当社推奨の管理限界値内にあり、良好と判断します。水分は良好と判断します。水分はと管理限界値の以下にあり、良好と判断します。全酸価は良好と判断します。全酸価は.mgKOH/gと新油値以内にあり、良好と判断します。IRは良好と判断します。IRの結果、チャートに示すように油劣化の兆候を示すカルボン酸の吸収が確認されていないことから、良好と判断します。計数汚染度は、測定中に目詰まりが発生し、センサーエラーになりました。計数汚染度は、測定中に目詰まりが発生しセンサーエラーとなりました。計数汚染度は、測定中に目詰まりが発生し、センサーエラーになりました。重量汚染度は良好と判断します。重量汚染度はmg/mlと当社推奨の管理限界値のmg/ml以内にあり良好と判断します。機器の潤滑状態フェログラフィーの結果、マイクロフレーキングにより発生した摩耗粒子が若干見られるものの、異常摩耗の早期発見パラメータであるIs値がのマイナス乗と良好の範囲にあり、本軸受は継続使用可能な状態にあると判断します。SOAPは良好と判断します。SOAPの結果、摩耗により発生する鉄が検出されていないことから良好と判断します。尚、油の添加剤成分であるリンが検出されました。D－SOAPは良好と判断します。D－SOAPの結果、摩耗により発生した鉄が検出されているものの、微量であり良好と判断します。フェログラフィーの結果は、良好と判断します。フェログラフィーの結果、マイクロフレーキングにより発生した摩耗粒子が若干見られるものの、異常摩耗の早期発見パラメータであるIs値がのマイナス乗と良好の範囲にあり、本軸受は継続使用可能な状態にあると判断します。
報告№105-0399 報告№105-0399 | 分析№105-02632 分析№105-02632 | 105-02632 | 結論今回検出されたSOAP及びD－SOAPの錫濃度に大きな変化がないことから、メタルの摩耗は安定していることが確認されました。但し、年月以降、メタルの更新や手入れがなく、且つ、更油や新油の補充が無かったとすると、メタルの表面は、既に鏡面状態になっていると考えられます。仮に、鏡面状態になっている場合、焼損に結びつく可能性が高くなりますので、十分に注意が必要です。粘度は良好と判断します。粘度はmm/sと非常に良好の範囲にありました。水分は良好と判断します。水分は.ppmと非常に良好の範囲にありました。全酸価は良好と判断します。全酸価は.mgKOH/gと非常に良好の範囲にありました。RBOTは良好と判断します。RBOTはminと非常に良好の範囲にありました。計数汚染度は、非常に良好の範囲にあり、前年度濾過後に比較してランク上昇していました。計数汚染度は、NAS級と、前年度濾過後のNAS級に比較して、約ヶ月でランク上昇しました。重量汚染度は.mg/mlと非常に良好の範囲にありました。重量汚染度は.mg/mlと非常に良好の範囲にありました。機器の潤滑状態今回検出されたSOAP及びD－SOAPの錫濃度に大きな変化がないことから、メタルの摩耗は安定していると判断します。但し、年月以降、メタルの更新や手入れがなく、且つ、更油や新油の補充が無かったとすると、鏡面状態になっていると考えられます。油中の金属粒子濃度を分析するSOAP及びD-SOAPの結果、軸受メタルの摩耗により発生したと考えられる錫がSOAPでppm、D－SOAPで検出されていますが、前回に比較して、錫濃度に大きな変化はありませんでした。但し、本軸受油は、年に度濾過を実施しており、メタルの摩耗量を検討する場合は、濃度補正を行う必要があります。錫濃度を補正した結果を別表に示します。この結果から、年月以降更油を実施していなければ、ppmになっていたと考えられることが出来ます。この補正後の錫濃度と油量リットルから摩耗量を下式により計算しました。 ・式 cmとなります。従いまして、下図のような体積をもつ金属片が摩耗した計算となります。図摩耗量の概念図この体積cmを軸受メタルの摩耗面積で割りますと平均的な摩耗深さとなります。この摩耗面積は当社の経験によれば、スラストメタル面積の約分の程度となることが確認されており、軸受の支持面積cmからスラストメタル面積とパッド枚数枚から計算するとcmとなります。摩耗体積cmとcmから平均的な摩耗深さを求めると.μmとなります。スラストメタルの表面粗さをRmaxμmとしますと既にスラストメタル表面は摩耗が進行し鏡面状態になっている箇所があると考えられます。フェログラフィーの結果、メタルから発生した摩耗粒子の他に、フレッティングにより発生した赤錆が多く観察されました。このことから、スラストランナー部や静止板支持部でフレッティングが発生していると考えられます。フレッティングの発生がメタル摩耗の直接原因と思われませんが、フレッティングで発生した摩耗粒子がメタルに埋没し起動時に始動トルクを増大させたり、或いは、停止時に面圧が上昇したりして間接的にメタルの摩耗増大に関与していると思われます。
報告№109-09136 報告№110-00686 | 分析№109-001160 分析№110-003204 | 110-003204 | 前回に比較してSOAP／D－SOAPの結果で、鉄濃度に大きな変化はなく、異常摩耗の早期発見パラメータであるフェログラフィーのIs値がのマイナス乗と良好でした。前回に比較して計数汚染度はNAS級から等級に変化はなく、良好でした。前回同様に粘度、水分、全酸価、IR、RBOTの各データは良好でした。分析結果は良好と判断します。粘度粘度はmm/sと新油値mm/sに比較して、粘度変化率は-.％で、当社推奨の管理限界値である±％以内にあり、良好と判断します。水分はppmと当社推奨の管理限界値の以下であり、良好と判断します。全酸価全酸価は.mgKOH/gと新油値.mgKOH/gに比較して変化はなく、良好と判断します。IRIRの結果、油劣化の兆候を示すカルボン酸の吸収が確認されていないことから、良好と判断します。RBOTRBOTはminと当社推奨の管理限界値のmin以上であり、良好と判断します。は良好と判断します。計数汚染度計数汚染度はNAS級と当社推奨の管理限界値のNAS級以内であり、良好と判断します。重量汚染度は.mg/mlと当社推奨の管理限界値のmg/ml以内であ機器の潤滑状態機器の潤滑状態は正常と判断します。SOAPSOAPの結果、油の添加剤成分であるリンがppm、バリウムがppm検出されました。D－SOAPD－SOAPの結果、鉄が、外部から混入したと思われるカルシウム、ナトリウムが共に検出されました。フェログラフィー異常摩耗の早期発見パラメータであるフェログラフィーのIs値がのマイナス乗と良好の範囲にあり、潤滑状態は正常と判断します。潤滑油および対象設備は継続使用可能な状態にあると判断します。
報告№109-09166 報告№114-00253 | 分析№113-000847・848 | 114-000847_848 | の評価を示す粘度、水分、酸価、IRの各データは、前回同様に当社推奨の管理限界値内にあることから、継続使用可能と判断します。濾過効率の確認表に示す通り濾過効率は～％であり、かつ、清浄機出口サンプリング弁から採取した試料油の汚染度がNAS級と清浄な状態を保持できていることから、濾過精度は確保できていると判断します。機器の潤滑状態油清浄機がなかったとした場合、NAS級以上の汚染された状態になることが推定されますが、この換算値を前回の油清浄機入口の換算値と比較した結果、表に示すように～μmの粒子数が減少していることから、摩耗は安定していると判断します。を示す粘度、水分、酸価、IRの各データは、前回同様に良好です。油清浄機の濾過効率による油汚染度管理に関する考察油清浄機の濾過効率の指標であるβ値を確認するため、油清浄機の入口側と出口側の配管より採油し、計数汚染度を実施します。その結果を下表に示します。 ・ここで、 EMBEDExcel.Sheet.式および表に示す通り、その結果、～μmレンジが%～μmレンジが%～μmレンジが%であり、出口側の汚染度もNAS級と清浄な状態を保持できていることから、濾過精度は確保できていると判断できます。油清浄機が設置されていることでNAS級と清浄になっています。油濾過機がないと仮定した場合、表に示すように計算により求めた～μmレンジの汚染度はNAS級以上の汚染状態になる可能性を示唆するものととらえる事が出来ます。他のレンジを同様に計算すると以下のようになり、NAS級以上となります。EMBEDExcel.Sheet.この換算値を前回の油清浄機入口の換算値と比較した結果、～μmサイズの粒子は減少傾向にあることから、摩耗は安定していると判断します。
報告№108-0202 報告№108-0202 | 分析№108-01495 分析№108-01495 | 108-01495 | 分析の結果、転がり軸受の寿命の指標となるフレーキングで発生する摩耗粒子が観察されていないことから、軸受は継続使用可能と判断します。計数汚染度が当社推奨の管理限界値に到達していました。計数汚染度は当社推奨の管理限界値に到達していました。計数汚染度はNAS級と当社推奨の管理限界値のNAS級に到達していました。重量汚染度は.mg/mlでした。重量汚染度は.mg/mlでした。機器の潤滑状態転がり軸受の潤滑状態は正常と判断します。SOAPの結果は良好です。SOAPの結果、油の添加剤成であるリンが検出されました。摩耗により発生する鉄および銅が検出されていないことから、良好と判断します。D－SOAPの結果、鉄が検出されました。D－SOAPの結果、摩耗により発生する鉄が検出されました。フェログラフィーの結果、微小な疲労摩耗粒子がやや多く観察されました。フェログラフィーの結果、異常摩耗の早期発見パラメータであるIs値がの乗とやや高いものの、摩耗粒子の形態観察の結果、微小な疲労摩耗粒子が多く観察されました。
報告№109-09136 報告№112-00353 | 分析№109-001160 分析№112-001385 | 112-001385 | 潤滑油および減速機は継続使用可能な状態にあると判断します。但し、油中の汚染度が高いことから、以下の対策を推奨します。濾過油中の汚染度が高いことから、観察された摩耗粒子や異物等がギヤ歯面に噛み込み摩耗が進行することが懸念されるため、濾過を推奨します。定期的な分析摩耗の進行を監視するため、定期的に分析を実施し、分析データによる摩耗の進行状況を確認することを推奨します。はフェログラフィーおよびSOAP／D-SOAPの結果から総合的に判断した結果、正常な状態にあると考えられます。フェログラフィー【定量分析：Is値】Is値は異常摩耗の早期発見パラメータのつで、摩耗粒子を定量化するために用います。今回のIs値はの乗と低い値でした。フェログラフィー【定性分析：摩耗粒子および摩耗形態観察】分析結果から比較的多く観察された粒子は、以下の通りでした。正常な摩耗粒子・潤滑状態が正常なマイルド摩耗により発生。Iカップリング発光分光分析【SOAP／D-SOAP】検出された金属元素から発生箇所を推定すると、以下の通りでした。鉄、鉛、錫、亜鉛・ギヤ、軸受等リン・添加剤カルシウム、ナトリウム・外部混入異物バックラッシご提供いただいた減速機に関する情報からハスバ歯車の組み合わせの段減速機構であり、この歯車の構成から接触点箇所のバックラッシを求めました。ギヤのバックラッシの増加量を求めた結果、接触点箇所でバックラッシの増加量は、最も大きい箇所で約.μmと推定されます。バックラッシ増加分の上限値は、メーカにより差異はあるものの、当社の推奨するバックラッシは、一般に推奨されるμmを管理目安にしています。この値に比較して十分に小さい値です。計数汚染度はNAS級と当社推奨の管理限界値に到達していました。フィルタ表面の異物観察で鉄錆、砂等が観察されたことから、汚染度が高い要因は、摩耗と外部混入異物の影響と思われます。粘度、水分、全酸価、IR、RBOTの各データは良好でした。尚、別紙RBOTの減少傾向から油の余寿命を求めた結果、本試料は直近の更油から起算して稼働日数が年月まで使用可能であることが分かりました。本試料油の添加剤は、一般に、タービン油に比較して極圧添加剤や摩耗防止剤などの濃度が高く、この影響でRBOT試験の結果が変動する傾向があります。そのため、ギヤ油の余寿命の評価をタービン油と同等の精度で得るには、RBOTの結果に加え、粘度、全酸価、IRなどのデータを総合的に判断することが必要です。
報告№109-09094 報告№110-00147 | 分析№109-000883 分析№110-000539 | 110-000539 | は良好と判断します。尚、RBOTがminと新油値のminに比較してmin減少していました。このまま継続使用した場合、この減少傾向から限界値に到達するのは、別紙図RBOTの減少傾向に示すように年月と推定されました。残りの継続使用期間は、約年ヶ月であると予測されます。潤滑油は継続使用可能な状態にあると判断します。≪状態監視とパラメータ≫分析の目的および各分析のパラメータは以下の通りです。特性低下目的：油の分析結果から、や劣化傾向ならびに添加剤の消耗程度、残存寿命などを確認する。粘度JISK全酸価JISK赤外線吸収スペクトルJISK酸化安定度試験JISK汚染目的：油の分析結果から、砂塵あるいは水・異種油などによるや、異物混入の有無を確認する。水分JISK計数汚染度JISB重量汚染度JISB光学顕微鏡観察摩耗目的：油中の摩耗粒子を分析する事により、回転・摺動部の潤滑状態、摩耗劣化の程度、余寿命などを解析する。摩耗診断電子顕微鏡観察JISKX線マイクロアナリシス油中金属濃度）JISK≪分析結果≫特性低下粘度：良好粘度値mm/sの新油値mm/sに対する変化率は-.％であり、当社推奨の管理限界値±％以内に留まっています。全酸価：良好全酸価.mgKOH/gは新油値の.mgKOH/g以内にあることから問題は無いと判断します。赤外線吸収スペクトル：良好酸化安定度試験：良好酸化安定度試験の結果、数値minは当社推奨の管理限界値min以上に留まっており、現時点での使用は可能と判断します。汚染水分：良好水分値ppmは当社推奨の管理限界値以内に留まっています。計数汚染度：今回は実施していません。重量汚染度：今回は実施していません。光学顕微鏡観察：今回は実施していません。摩耗摩耗診断電子顕微鏡観察・X線マイクロアナリシス：今回は実施していません。油中金属濃度：今回は実施していません。
報告№109-09094 報告№112-00124 | 分析№109-000916 分析№112-000506 | 112-000506 | 対象設備は継続使用可能な状態にあると判断します。但し、ちょう度が低下していたため、以下の対策を推奨します。グリースの交換ちょう度が低下し、グリースが硬化していることが確認されたことから、ギヤ歯面で油膜切れが発生することが懸念されるため、グリースを交換することを推奨します。はフェログラフィーおよびSOAP-Tの結果から総合的に判断した結果、正常な状態にあると考えられます。フェログラフィー【定性分析：摩耗粒子および摩耗形態観察】分析結果から比較的多く観察された粒子は、以下の通りでした。正常な摩耗粒子・潤滑状態が正常なマイルド摩耗により発生。Iカップリング発光分光分析【SOAP-T】検出された金属元素から発生箇所を推定すると、以下の通りでした。鉄、鉛、アンチモン、ニッケル、錫・ギヤ等リン、カルシウム、アルミニウム、ナトリウム、モリブデン・添加剤、増ちょう剤、外部混入異物グリースの物理的性状滴点、酸価、IRの各データは良好でした。ちょう度ちょう度値と新グリース値に比較して低下し、当社推奨の管理下限値であるを超えていることから、硬化していることが分かりました。硬化したグリースを使用した場合、油分の流動性がなくなり、ギヤで良好な油膜が保持されにくくなる可能性があります。≪状態監視とパラメータ≫分析の目的および各分析のパラメータは以下の通りです。特性低下目的：グリースの分析結果から、グリースの物理的性状や劣化傾向などを確認する。酸価JISK赤外線吸収スペクトルJISKちょう度JISK滴点JISK摩耗目的：グリース中の摩耗粒子を分析する事により、回転・摺動部の潤滑状態、摩耗劣化の程度、余寿命などを解析する。摩耗診断電子顕微鏡観察JISKX線マイクロアナリシス油中金属濃度JISK≪分析結果≫特性低下酸価：良好酸価mgKOH/gは新油値の.mgKOH/gに比較し高くはあるものの、有機物・有機化合物試験の結果で油劣化の兆候を示すカルボン酸の吸収が見られないことから問題は無いと判断します。赤外線吸収スペクトル：良好ちょう度：要処置ちょう度値はと当社推奨の管理下限値であるを超えていました。滴点：良好滴点はと新油値のに比較し変化はないことから問題は無いと判断します。摩耗摩耗診断：良好摩耗診断の結果、潤滑状態が正常な場合に発生する摩耗粒子が比較的多く観察されました。電子顕微鏡観察・X線マイクロアナリシス：今回は実施していません。油中金属濃度：良好油中金属濃度の結果、摩耗により発生する鉄、鉛、アンチモン、ニッケル、錫、油の添加剤成分や増ちょう剤等であるリン、カルシウム、アルミニウム、ナトリウム、モリブデンが検出されたものの、良好と判断します。
報告№101-0085 | 分析№101-00857 | 101-00857 | 平成年月までの摩耗量を予測した結果、今回までの使用状況と同様の運転であれば、十分使用が可能と判断されました。但し、念のため、ヶ月後の平成年月に再分析し、摩耗の進行状況を確認されることを推奨します。メタルの摩耗が確認されました。メタルの平均的な摩耗深さを計算した結果、.μmとなり、メタルの表面粗さをsとすると表面粗さの分の程度の部分が摩耗したと推定されました。本試料油は平成年月に更油を実施しており、更油時に油中の摩耗粒子が除去されたことを前提に考えると、ヶ月間で現在の摩耗深さに到達していると考えられます。このペースで摩耗が進行した場合、平成年月の定検時で平均定な摩耗深さは.μmとなり、軸受は使用可能な状況にあると考えられました。尚、念のため、ヶ月後の月下旬に分析を実施し、摩耗の進行状況を確認されることを推奨します。この油は継続使用可能と判断します。粘度は良好と判断します。粘度はmm/sと新油値mm/sに比較して、粘度変化率は+％で、管理限界値である%以内にあり、良好と判断します。水分は良好と判断します。水分はppmと管理限界値の以下であり、良好と判断します。全酸価は良好と判断します。全酸価は.mgKOH/gと新油値.mgKOH/g以内にあり、良好と判断します。IRは良好と判断します。IRは下IRチャートに示すように油劣化の兆候を示すカルボン酸が確認されず、良好と判断します。計数汚染度は良好と判断します。計数汚染度の結果、当社推奨の管理限界値以内にあり、良好と判断します。重量汚染度は良好と判断します。重量汚染度は管理限界値のmg/ml以内にあり、良好と判断します。機器の潤滑状態メタルの摩耗が若干確認されました。メタルの平均的な摩耗深さを計算した結果、.μmとなり、メタルの表面粗さをsとすると表面粗さの分の程度が摩耗したと推定され、軸受は継続使用可能な状況にあると考えられました。油中の金属粒子濃度を分析するSOAP及びD－SOAPの結果、軸受メタルの摩耗により発生したと考えられる錫が多く検出された。SOAPの錫濃度がppmと油量をリットルから摩耗体積を下式により計算しました。 ・式 摩耗体積はmmとなりました。このことは、下図aのような体積をもつ金属片が摩耗した計算となります。図摩耗量の概念図軸受のサイズから下メタルの表面積を計算すると約.mmとなります。当社の経験では、この全面積の分のが下図bに示す摩耗面積Sとなり、摩耗面積Sは.mmと考えられます。摩耗面積Sにおける平均的な摩耗深さdpを下式により求めます。 ・式 計算結果から、摩耗面積における平均的な摩耗深さは.μmとなり、メタル表面粗さがSとすると、表面粗さの分の程度の部分が摩耗したと考えられました。フェログラフィーの結果、以下に示す摩耗粒子が確認されました。ラビング粒子切削粒子銅系粒子μm以下の粒子が支配的でした。これらの粒子は、マイルドな摩耗状態であることを示しており、軸受は使用可能な状況にあると考えられました。
報告№109-09136 報告№113-00258 | 分析№109-001160 分析№113-000982 | 113-000982 | グリース中の摩耗粒子を観察した結果、摩耗粒子の形態観察で転がり軸受表面に高い荷重が繰り返し加わり表面剥離した～μm前後の疲労摩耗粒子が観察され、SOAP-Tの鉄が高濃度でした。これらの粒子が観察された場合、転がり軸受の表面では、マイクロフレーキングと呼ばれる、マイクロピットが発生していると推定されます。観察された摩耗粒子は、流動性の悪いグリース中に含まれているものであるため、今回の結果が転がり軸受の平均的な摩耗であるとは判断しにくいものの、少なくてもマイクロピットが発生していることから、に示す対策を推奨します。比較的短期間での傾向監視継続使用して摩耗が進行し、数十μmの摩耗痕が発生した場合、その摩耗痕が起点となってフレーキングの範囲が拡大し、結果として振動の増大に繋がることが懸念されます。そのため、比較的短期間で摩耗粒子を観察してμm程度の摩耗粒子が発生するか、発生しないか確認することが必要と判断します。傾向監視によりμm以上の摩耗粒子が発生した場合は、転がり軸受の点検が必要になると思われます。はフェログラフィーおよびSOAP-Tの結果から総合的に判断した結果、点検を前提に傾向監視を実施する必要があると考えます。フェログラフィー【定性分析：摩耗粒子および摩耗形態観察】観察された代表的な摩耗粒子は、以下の通りでした。疲労摩耗粒子・繰返し応力を受けて発生。Iカップリング発光分光分析【SOAP-T】検出された金属元素から発生箇所を推定すると、以下の通りでした。鉄、銅、アンチモン、錫・軸受等リン、亜鉛、カルシウム、アルミニウムケイ素、ナトリウム・添加剤、増ちょう剤、外部混入異物
報告№109-09136 報告№110-00265 | 分析№109-001160 分析№110-001042 | 110-001042 | ・摩耗状態D－SOAPの結果、潤滑油中からは鉄、錫、銅、アンチモンが検出されました。検出された金属は、主として以上の高温を受け発生した黒錆と、油膜が局部的に破断して摺動面の金属同士が接触して発生したシビア粒子で、金属以外に観察されたのは、高温・高圧となった局部的に入り込んで潤滑油が高分子化したフリクションポリマでした。観察されたこれらの粒子から、潤滑摺動部では局部的に油膜が破断し、摺動面の表面同士が接触する凝着摩耗と呼ばれる摩耗形態と、局部的に高圧状態となる潤滑状態とが混在していることが分かりました。潤滑状態の厳しさは、異常摩耗の早期発見パラメータであるIs値であらわされますが、本試料油の場合、このIs値は潤滑状態が良好な範囲からやや厳しい範囲に入り始めたの乗であったことから、摩耗は若干発生しているものの継続使用は可能と判断できました。・フリクションポリマフリクションポリマの発生要因は、局部的に軸受摺動部分に高圧・高温の箇所が見られる場合に発生します。つまり、軸の振れ回り量の変動等が原因で、その狭いギャップに潤滑油が押込まれてフリクションポリマが発生している場合があります。このことから、高い摩擦熱による油劣化に注意が必要です。・汚染度計数汚染度、重量汚染度は良好でした。・IR、RBOTの各データは良好でした。潤滑油および軸受は継続使用可能な状態にあるものの、以下の対策が必要です。今後、凝着摩耗および油劣化の進行を監視するため、ヶ月後に定期試験を実施し、油劣化の進行状況を確認することを推奨します。尚、今後軸受メタルの摩耗が進行した場合、摩耗程度を評価する必要がありますので、次回分析時には、スラストメタルサイズ、回転数、直近のメタル交換からの運転時間をお知らせください。
報告№109-09136 報告№113-00211 | 分析№109-001160 分析№113-000817 | 113-000817 | 潤滑油はRBOT値がminを切っており、酸化防止剤が減少していることが確認されました。継続使用した場合、酸化防止剤が減少することで基油の劣化に進展することが予想されるため、今回の採油後に更油を実施していなければ更油を推奨します。また、油中の汚染度が高い値でした。採油条件の影響で値が高くなっていると考えられますが、異物の影響で将来的に摩耗が進行する懸念がありますので、に示す対策を推奨します。軸受は継続使用可能な状態にあると判断します。但し、観察された摩耗粒子には局部的な油膜破断により発生する黒色スラッジが比較的多く認められていることから、更油しただけでは油膜破断の要因が残ります。そのため、定期的な分析により今後の摩耗進行の有無を確認することを推奨します。更油RBOTの値が低く、継続使用した場合、酸化防止剤が減少することで基油の劣化に進展することが予想されます。また、油中の汚染度が高いことから、摩耗粒子や異物等が軸受軌道面に噛み込むことによる摩耗の進行が懸念されるため、更油を推奨します。また、油槽内には汚染物が残留している可能性があるため、油槽内を清掃し、更油する新油もNAS級程度の清浄な潤滑油を更油することを推奨します。定期的な分析摩耗粒子の形態観察で、凝着摩耗、切削摩耗、疲労摩耗が観察されたことから、今後の摩耗進行を監視するため、定期的に分析を実施することを推奨します。最適な採油方法本試料油は、機器停止中に軸受箱排油口から採油されているため、分析データが高濃度に出ていると推定されます。正確なデータによる診断を行うためにも、今後の採油は、極力運転中もしくは停止直後の油槽中層部から実施されることを推奨します。はフェログラフィーおよびSOAP／D-SOAPの結果から総合的に判断した結果、継続使用は可能ですが、今後の機器の機能を確認するためにも傾向管理が有用と考えます。フェログラフィー【定量分析：Is値】Is値は異常摩耗の早期発見パラメータのつで、摩耗程度を定量化するために用います。今回のIs値はの乗と、高い値でした。フェログラフィー【定性分析：摩耗粒子および摩耗形態観察】分析結果から観察された代表的な粒子は、以下の通りでした。切削粒子・異物や金属表面の微小突起による切削摩耗により発生。疲労摩耗粒子・繰返し応力を受けて発生。黒錆・潤滑状態がやや厳しい凝着摩耗により発生。金属接触が厳しく、且つ、高い摩擦熱が発生していると考えられます。フリクションポリマ・局部的に高圧・高温となる場合に発生。鉄錆、砂等・外部から混入したと考えられます。観察された摩耗粒子の中でも切削粒子、黒錆は、将来的な摩耗の進行に繋がる可能性を示唆しているため、傾向監視が必要と思われます。摩耗形態の中でも切削摩耗は摩耗進行速度が速く、転がり軸受でこの摩耗形態が発生した場合には寿命が分の程度に低下することも知られており、切削摩耗により生じた軌道面の損傷が起点となって転がり軸受の寿命となるフレーキングに進展することから傾向監視による経過監視が必要です。切削摩耗の発生原因となる混入異物が残留している場合、この異物により切削摩耗が継続して発生する可能性があります。黒錆は凝着摩耗に分類されます。この摩耗粒子は、軸受軌道面で凝着、破断を繰り返し、この過程で生じる移着粒子が成長して摩耗粒子となります。そのため、軸受軌道面では局部的に油膜切れが発生していることを示しています。この状態が継続した場合、摩耗粒子のサイズは徐々に大型化していき、設備の損傷に至る場合がありますので、傾向監視が必要です。Iカップリング発光分光分析【SOAP／D-SOAP】検出された金属元素から発生箇所を推定すると、以下の通りでした。鉄、錫、亜鉛・軸受等カルシウム、ケイ素、ナトリウム・外部混入異物計数汚染度はNAS級と当社推奨の管理限界値に到達していました。フィルタ表面の異物観察で金属片、鉄錆、砂等が観察されたことから、汚染度が高い要因は、摩耗と外部混入異物の影響と思われます。粘度、水分、全酸価、IRの各データは、良好でした。尚、RBOTはminと減少しており、別紙RBOTの減少傾向から油の余寿命を求めた結果、本試料油は直近の更油から起算して年月までの余寿命でした。今回の採油後に更油を実施していなければ更油を推奨します。
報告№107-0471 報告№107-0471 |  | 107-02702_2703 | 油の水分、汚染度は、油清浄機入口および出口共に良好の範囲にありました。濾過効率は～％であり、かつ、清浄機出口サンプリング弁から採取した試料油の汚染度がNAS級と清浄な状態を保持できていることから、濾過精度は確保できていると判断します。を示す水分が油清浄機入口、出口共に良好でした。油清浄機の濾過効率による油汚染度管理に関する考察油清浄機の濾過効率の指標であるβ値を確認するため、油清浄機の入口側と出口側の配管より採油を実施し、計数汚染度を実施しました。その結果を下表に示します。 ・ここで、 EMBEDExcel.Sheet.式および表に示す通り、その結果、～μmレンジが%～μmレンジが%～μmレンジが%～μmレンジが%であり、汚染度もNAS級と清浄な状態を保持できていることから、濾過精度は確保できていると判断できました。機器の摩耗油清浄機が設置されていることでNAS級と清浄になっていますが、油濾過機がないと仮定した場合、計算により求めた～μmレンジの汚染度はNAS級以上の汚染状態になる可能性を示唆するものととらえる事が出来ます。他のレンジを同様に計算すると以下のようになり、NAS級以上となりました。～～～～以上等級級以上油清浄機がなかったとした場合、以上のとおりNAS級以上の汚染された状態になることが推定されます。しかし、フェログラフィーの結果で外部から混入したと思われる鉄錆等の異物が若干観察されており、汚染の原因は、摩耗ではなく外部混入異物であるため、潤滑状態は正常な状態にあると考えられました。各分析データの傾向グラフ・油清浄機入口表水分は、年月日採油から今回まで若干の変動はあるものの、全てのデータが当社推奨の管理限界値内にあることから、良好と判断します。表計数汚染度計数汚染度は、年月日採油から若干の変動はありますが増加傾向を示しています。この原因は、油清浄機の濾過効率低下または摩耗の進行による可能性があります。継続して監視することを推奨します。表重量汚染度は、年月日採油から若干の変動はあるものの、全てのデータが当社推奨の管理限界値内にあることから、良好と判断します。・油清浄機出口表水分は、年月日採油から今回まで若干の変動はあるものの、全てのデータが当社推奨の管理限界値内にあることから、良好と判断します。表計数汚染度計数汚染度は、年月日採油から変動はありますが増加傾向を示しています。この原因は、油清浄機の濾過効率低下または摩耗の進行による可能性があります。継続して監視することを推奨します。表重量汚染度は、年月日採油から若干の変動はあるものの、全てのデータが推奨の管理限界値内にあることから、良好と判断します。
報告№109-09136 報告№111-00306 | 分析№109-001160 分析№111-001441 | 111-001441 | 濾過前の試料油を分析した結果、全てのデータが良好です。尚、RBOTが前回に比較し、min増加しています。RBOTが上昇した理由は、更油、補給を実施した仮設タンクで他の軸受油と混合して濾過を実施した濾過機配管内や仮設タンクなどに油が残留していた以上のことが考えられます。前回の採油で濾過機の採油バルブから採油を実施していることから、の可能性が考えられます。但し、今回の分析結果で、酸価および粘度の各データに大きな変化はなく、異種油の混入などは確認されていないため、本試料油は継続使用可能な状態にあります。今後は、今回のRBOT値を基に潤滑油の寿命を評価します。
報告№108-0204 報告№108-0139 | 分析№108-01503 分析№108-00903 | 108-00903 | 浄油後の試料油を分析した結果、前回に比較して計数汚染度がNAS級から変化はないものの、各レンジの粒子数が増加傾向を示していました。更に重量汚染度が.mg/mlから.mg/mlに増加しているものの、共に当社推奨の管理限界値内にあり、良好と判断します。但し、摩耗粒子の形態観察で金属接触が厳しい場合に発生するμmサイズのシビア粒子が観察され、フィルタ表面の異物観察で外部から混入したと思われる鉄錆、砂等が観察されたことから、汚染度が増加した要因は、外部混入異物の影響と考えられました。観察されたシビア粒子は、視野に個と少ないことから、現状の潤滑状態は正常と判断しますが、今後更に摩耗が進行することと、これらの異物がバルブのスプール等に噛み込み動作障害が発生することが懸念されるため、念のため、ヶ月後に再度分析を実施し、摩耗の進行状況を確認されることを推奨します。尚、を示す粘度、水分、全酸価、IRの各データは良好の範囲にあることから、この油は継続使用可能と判断します。
報告№106-0025 報告№106-6139 | 分析№106-00118 分析№106-03016 | 106-03016 | 初期試験を実施した結果、計数汚染度がNAS級と初期値としてはやや高い値でした。摩耗粒子形態観察の結果、油膜切れにより発生するシビア粒子異物の噛み込みにより発生する切削粒子がやや多く観察されました。また、D－SOAPで、銅、錫が検出されたことから、汚染の要因は、軸受メタルおよびオイルリングの摩耗によるものと考えられました。今回観察された摩耗粒子の発生時期は、更油前に発生した場合と更油後ヶ月の間に発生した場合の二つのケースが考えられます。このいずれかのケースであるかを確認するため、ヶ月以内に精点Bを実施することを推奨します。尚、オイルリングの摩耗は、摩耗粒子の形態からオイルリングの振れ回りが原因と思われます。今後、オイルリングの振れ回りの影響で潤滑油を適正にかきあげることができなくなるなどの原因で油膜切れを発生させ、軸受メタルの摩耗が更に進行することが懸念されるため、巡視の際にオイルリングの回転状況を確認することを併せて推奨します。これらのことは、計数汚染度がNAS級と初期値としてはやや高い値であること異常摩耗の早期発見パラメータであるフェログラフィーのIs値が.と良好の範囲にあるものの、摩耗粒子形態観察の結果、異物の噛み込みにより発生する切削粒子がやや多く観察されたことD－SOAPの結果、オイルリングの主成分である銅、軸受メタルの主成分である錫が検出されたこと以上のことから判断しました。尚、軸受メタルの摩耗深さをより正確に把握するため、油量と軸受メタルサイズ等をお知らせください。
|  | 114-000815 | 潤滑油は継続使用可能な状態にあると判断します。対象設備は継続使用可能な状態にあると判断します。但し、異常摩耗の早期発見パラメータであるフェログラフィーのIs値がレベルとやや高く、摩耗粒子の形態観察で潤滑状態が正常な場合に発生する摩耗粒子、金属接触が厳しく、且つ、摩擦熱が高い場合に発生する黒錆、外部から混入したと思われる鉄錆等が比較的多く観察されています。潤滑部ではやや厳しい潤滑状態にあると推定されるため、今後も摩耗の進行を傾向監視するため、以下の対策を推奨します。定期的な分析今後の凝着摩耗の進行を監視するため、定期的に分析を実施し、分析データによる摩耗の進行状況を確認することを推奨します。
報告№109-09136 報告№111-00594 | 分析№109-001160 分析№111-002762 | 111-002762 | 対象設備は継続使用可能な状態にあると判断します。但し、SOAP-T法により油中金属分析を実施した結果、カルシウム濃度が若干高く、また潤滑油は水分も若干高いことから、今後摩耗の進行が懸念されました。そのため、以下の対策を推奨します。部分更油、または精密濾過ディーゼルエンジン中にSOAP-Tでカルシウムが検出された場合、そのカルシウムは硫酸カルシウムになっていることが知られています。このカルシウムは、いわゆる石膏であり、軸受の軟質金属に食い込んだり、埋め込まれたりして潤滑中に相手材を切削し、結果として軸受寿命が短くなることが弊社の研究結果から判明しています。本試料油は、このカルシウム濃度が比較的高いため軸受メタルの摩耗が促進する可能性が極めて高いことから、可能であれば更油、あるいは精密な濾過を推奨します。なお、水分の影響により金属表面で腐食摩耗が発生し、発生した鉄錆等の粒子が潤滑部に噛み込み摩耗が進行することがありますので、濾過、あるいは一部を新油と入れ替えて相対的に水分濃度を低くする、いわゆる部分更油によって水分低下させることが必要と判断します。次回点検でオイルリングの点検燃焼ガス中の硫黄分と添加剤が反応して生成したカルシウム化合物が若干高い濃度を示していました。これは、オイルリングの摩耗により燃焼ガスのシール性が低下したためと推定されることから、次回点検ではオイルリングの摩耗状態の点検を推奨します。定期的な分析切削摩耗や凝着摩耗の進行が懸念されるため、今後は定期的に分析を実施し、摩耗の進行状況を確認することを推奨します。軸受メタルの情報提供今後軸受メタルの摩耗が進行した場合、摩耗程度を評価する必要がありますので、次回分析時には、メタルサイズ、直近のメタル交換からの運転時間をお知らせください。フェログラフィー異常摩耗の早期発見パラメータとして摩耗粒子を定量化して評価するフェログラフィーのIs値は、潤滑状態が厳しいの乗でした。摩耗粒子の形態で比較的多く観察された粒子は、潤滑状態が正常な場合に発生する摩耗粒子異物の噛み込みにより発生する切削粒子金属潤滑部が局部的に油膜切れを起して発生するシビア粒子でした。これらの摩耗粒子が観察された場合、潤滑部で発生している摩耗形態は、正常なマイルド摩耗異物による切削摩耗潤滑状態がやや厳しい凝着摩耗であることが分かります。切削摩耗は、他の摩耗形態に比較して摩耗進行速度が速く注意が必要で、定期的なトライボ診断による状態監視が必要と考えます。切削摩耗の原因となる混入異物が残留している場合、この異物により切削摩耗が継続して発生する可能性があります。Iカップリング発光分光分析供試の潤滑油を分析した結果、検出された金属元素は、SOAP-Tの結果表に示すように、鉄、銅、錫、リン、亜鉛、カルシウム、バリウム、アルミニウム、ナトリウムでした。検出されたこれらの金属元素から発生箇所を推定すると鉄、銅、錫・軸受等リン、亜鉛、カルシウム・オイル添加剤バリウム、アルミニウム、ナトリウム・外部混入異物であると思われます。このうち、機械部品が摩耗したと思われる元素はのグループです。銅を使用した箇所の摩耗・溶出SOAP-Tで銅がppm検出されました。銅の影響については、別紙鉛および銅を使用した箇所の摩耗・溶出を御覧ください。カルシウムなどの析出SOAP-Tでカルシウムがppm検出されました。この影響については、別紙カルシウムなどの析出を御覧ください。計数汚染度計数汚染度はNAS級以上と汚染されていました。フィルタ表面の異物観察で金属片、鉄錆、砂等が観察されたことから、汚染度が高い要因は、摩耗、エンジンオイルの反応生成物、そして外部混入異物の影響と思われます。粒度分布粒度分布は.～μmの範囲にあり、.μmにピークが確認されました。μm以下の粒子が多いことから、燃焼して発生したすす等であることが分かります。水分はppmと当社推奨の管理限界値を超えていました。今後、水分の影響でエンジン内部に錆が発生し、その影響で摩耗が発生する懸念があります。
報告№102-0262 報告№102-0262 | 分析№102-02624 分析№102-02624 | 102-02624 | 分析の結果、潤滑油としての性状は良好です。但し、本試料油は、油清浄器が設置されている油槽であるため、油中の粒子が除去されていますので、診断は油清浄器による減少率を考慮して潤滑状態を解析する必要があります。今回の解析は、別添資料油中摩耗粒子の平衡濃度に示すように十分に濾過時間が経過し、油中粒子が飽和状態になっていると仮定しています。油清浄器による油中の摩耗粒子の減少率は油清浄器の入口と出口の汚染度を評価し、その結果から求めますが、今回は油清浄器の出口から採取した試料がありませんので、減少率を、ご提供いただいた油清浄器の機器情報から濾過率.として解析を行います。尚、濾過率を考慮した減少率は油清浄器の吐出量と総油量との比から換算します。本機の油清浄器の吐出量は毎時L、設備油量はLですので減少率は.となります。油清浄器により時間で％の粒子が減少するとした場合、油がパスして増加する粒子数は、今回計数汚染度の～μmレンジですと個/mlの％の個/mlとなります。更に、この発生粒子数から平衡濃度を計算します。平衡濃度は下式により求めます。平衡濃度＝発生粒子数／減少率・式油清浄器が設置されていない場合の減少率を.とすると平衡濃度は個/mlとなります。このことから分かるように、本試料油中の汚染度は、油清浄器が設置されていることでNAS級と清浄になっていますが、油濾過機がないと仮定した場合、計算により求めたように～μmレンジの汚染度はNAS級以上の汚染状態になる可能性を示唆するものととらえる事が出来ます。他のレンジを同様に計算すると以下のようになり、NAS級以上となります。～～～～以上等級級以上油清浄器が想定どおりの性能を発揮できていたとすると、その油清浄器がなかったとした場合、以上のとおりNAS級以上の汚染された状態になることが推定されます。また、摩耗が進行していることを示しています。フェログラフィーの結果、金属接触が厳しい場合に発生するシビア粒子が見られていました。また、このシビア粒子は、クロムを含むステンレス鋼や高クロム炭素鋼である可能性があります。したがって、この材質を使用している箇所、例えば、軸受のラビリンス部等の摩耗が進行している可能性が考えられます。尚、本解析は減少率を油清浄器の機器情報をもとに進めておりますので、今後は、油清浄器出口からの採油に加え、油清浄器入口からも採油を実施し、変動する減少率を評価し、管理されることを推奨します。
報告№106-0034 報告№106-0034 | 分析№106-00162 分析№106-00162 | 106-00162 | 経緯お客様からご提供いただいた経緯に関する情報は以下の通りです。・減速機の交換時期を見極めると共に、毎年実施している更油を延伸化したい。目的トライボ診断にて、油劣化状況、汚染状態、ギヤおよび軸受の劣化状態を把握し、更油の必要性および減速機取替えの必要性を検討することを目的としました。考察【油の劣化状態と更油の必要性】採油が潤滑状態の全体を代表するような状態で行われたとすれば、現在のところ、水分がppmとやや高く、錆発生の可能性が考えられることと、計数汚染度がNAS級以上、重量汚染度がmg/mlとやや高い値であったことを除けば、更油の判断をする項目である粘度、全酸価、IRは良好であり更油の必要はないと判断出来ます。水分濃度が若干高く、また汚染度がやや高いため、今後は定期的な分析により傾向監視を推奨します。【ギヤおよび軸受の劣化状況】今回は減速機のタイプや構造などの情報がないため減速機取替えの必要性について検討することはできませんでしたが、油中の摩耗粒子から異常摩耗の早期発見パラメータを求めるフェログラフィーのIs値がの乗とギヤとしては良好な範囲にあるものの、摩耗粒子の中にはμm前後の疲労摩耗粒子が観察されたことから、ギヤ歯面のマイクロメートルのオーダーの微小領域では油膜が薄くなり、ギヤ同士の金属接触による摩耗が発生していることが確認されました。現在のところギヤや軸受の寿命限界を示す摩耗粒子が確認されていないことから、減速機は継続使用可能と判断できますが、今後、さらに摩耗が進行することが懸念されました。【減速機取替えの必要性】減速機の取替をより正確に検討するには、減速機のタイプ、構造が確認できる図面、ギヤ形式、歯形、モジュール、歯幅、歯数、回転数などの情報が必要です。次回は是非ご提供ください。尚、今回の分析結果からギヤ歯面および軸受の摩耗の発生を示す摩耗粒子が確認されており、ヶ月後に再度分析を実施し、摩耗の進行状況を確認することを推奨します。
報告№109-09136 報告№110-00330 | 分析№109-001160 分析№110-001479 | 110-001479 | は、油の粘度、油中のスラッジの発生量を判断パラメータに、粘度、全酸価、IR、RBOTで評価します。分析の結果、油の粘性を示す粘度は、新油値のmm/sに比較して粘度変化率が+.％のmm/sとほぼ変化はなく、また油中のスラッジの発生量を示す全酸価は、新油値の.mgKOH/gとほぼ同じと変化が見られず劣化は確認されなかった。さらにはIRの結果でも油が劣化した場合に発生するカルボン酸の発生も確認されず、酸化防止剤の残存量を示すRBOTは、限界値minに比較して、十分に残量があるminであった以上のことから、潤滑油の劣化は確認されませんでした。尚、別紙表および図から分かるように、RBOTの減少傾向から油の余寿命を求めた結果、この減少傾向のまま継続使用した場合は、別紙図RBOTの減少傾向に示すように年月には限界値に到達すると推定されます。一方、油中の水分を計測した結果、水分はppmと新油と同等であり継続使用可能な状態にあることが確認されました。潤滑油は継続使用可能な状態にあると判断します。
報告№105-0410 報告№105-0410 | 分析№105-02697 分析№105-02697 | 105-02697 | 分析の結果、ギヤ歯面、転がり軸受の軌道面ではマイルドな状態で摩耗が進行していることから、継続使用可能な状態にあると判断します。これらのことは、SOAP／D-SOAPでギヤ、転がり軸受の摩耗により発生する鉄が検出されたものの、フェログラフィーの摩耗粒子形態観察の結果、ギヤ歯面、転がり軸受の微小な疲労摩耗により発生する摩耗粒子が多く観察されたこと以上のことから判断しました。尚、バックラッシの増加量を分析結果から計算できますので、構造が確認できる図面、ギヤの形式、歯形、モジュール、歯数、回転数、増速比、歯幅をお知らせ下さい。計算結果をご報告いたします。新油との比較が必要ですが、粘度、水分、IRが良好であることから、現時点では継続使用可能な状態であると考えられますが、今後、油劣化の予測を行う場合、新油データが必要ですので、現在使用している新油をご提供下さい。粘度は良好と判断します。粘度は.mm/sと管理限界値以内にあり、良好と判断します。水分は良好と判断します。水分は.ppmと管理限界値の以下にあり、良好と判断します。全酸価は判定できませんでした。全酸価はでした。新油データが当社データベースになかったため、判定できませんでした。全酸価は新油データとの比較管理が必要ですので、現在使用している新油を分析し、そのデータを基準に管理することを推奨します。IRは良好と判断します。IRはチャートに示すように、油劣化の兆候を示すカルボン酸の吸収が確認されていないことから、継続使用可能な状態にあると考えられます。但し、このIRも全酸価同様に新油データとの比較による判断が必要ですので、現在使用している新油を分析することを推奨します。計数汚染度当社推奨の管理限界値を超えていました。計数汚染度は当社推奨の管理限界値を超えていました。計数汚染度はNAS級以上と当社推奨の管理限界値のNAS級を超えていました。重量汚染度は.mg/mlでした。重量汚染度は.mg/mlでした。機器の潤滑状態フェログラフィーの結果、異常摩耗の早期発見パラメータであるIs値がの乗とやや高いものの、ギヤ歯面、転がり軸受の軌道面ではマイルドな状態で摩耗が進行していることから、継続使用可能な状態にあると判断します。SOAPの結果、鉄が検出されました。SOAPの結果、摩耗により発生した鉄、油の添加剤成分であるリンが検出されました。D－SOAPの結果、鉄が検出されました。D－SOAPの結果、摩耗により発生する鉄が検出されました。フェログラフィーの結果、ギヤ及び転がり軸受は継続使用可能な状態にあると判断します。フェログラフィーの結果、異常摩耗の早期発見パラメータであるIs値がの乗とやや高いものの、ギヤ歯面、転がり軸受の軌道面ではマイルドな状態で摩耗が進行していることから、継続使用可能な状態にあると判断します。
報告№106-0209 報告№106-6051 | 分析№106-01157 分析№106-01166 | 106-01166 | 初期試験を実施した結果、濾過効率の変化がなければ摩耗は安定していると判断します。また、潤滑油も継続使用が可能と判断します。これらのことは、前回に比較して、計数汚染度は等級に変化がないことSOAP／D-SOAPの鉄濃度に変化がないこと異常摩耗の早期発見パラメータであるフェログラフィーのIs値が.と良好の範囲にあること以上のことから判断しました。尚、調速機圧油槽には濾過機が設置されているため、油中汚染度は常時清浄な状態に保持され、摩耗に変化が生じても検出出来ない可能性もありえます。そこで、より正確に解析するために濾過機の入口と出口から採油を実施し、正確な濾過効率を元に摩耗の進行状況を確認されることを推奨します。
報告№101-6094 | 分析№101-00982 | 101-00982 | 本試料油は、採油箇所、油の来歴が不明です。適正な採油箇所、直近に濾過、更油等を実施していないこととしてデータを解析しました。油中には外部から混入した鉄錆、砂等の異物が非常に多く見られました。これらの異物が軸受に噛み込み摩耗を発生する場合がありますので、至急清浄にする必要があります。尚、採油箇所がドレンバルブから実施されていた場合、観察された多くの異物はドレン配管内にあった可能性が高く、今回の分析結果が油中の汚染物を代表しているとは考えられませんでした。次回採油は、機器運転中又は停止直後に油槽中層部から実施されることを推奨します。粘度は良好です。粘度はmm/sと新油値に比較して変化率が-%と当社推奨の管理限界値の±%以内にあり、良好と判断します。水分は良好です。水分はppmと当社推奨の管理目安内にあり、良好と判断します。全酸価は良好です。全酸価は.mgKOH/gと新油値.mgKOH/g以内にあり良好と判断します。IRは良好と判断します。IRチャートに示すように油劣化の兆候を示すカルボン酸が確認されないことから良好と判断します。RBOTは良好です。RBOTはminと新油値minより大きな値になっており良好と判断します。尚、新油値より大きな値になっている理由は、今回使用している新油データが当社新油データベースのデータを使用しているためです。貴発電所で使用している新油を提供して頂ければ新たに分析し、貴発電所用のデータベースとして今後使用します。計数汚染度は測定不能でした。計数汚染度は汚染粒子が非常に多く、センサーが目詰まりを起こし測定不能でした。重量汚染度は非常に汚染されていました。重量汚染度はmg/mlと当社推奨の管理目安を超えており、汚染されていることが確認されました。機器の潤滑状態SOAPは良好です。SOAPの結果、外部から混入したと思われる亜鉛がppm、ケイ素がppm検出されました。D－SOAPの結果、鉄が非常に多く検出されました。D－SOAPの結果、鉄が.ppm検出されました。又、外部から混入したと思われる亜鉛が、カルシウムが、アルミニウムが、ナトリウムが検出されました。フェログラフィーの結果、外部から混入した異物が非常に多く見られました。摩耗の過酷度を示すフェログラフィーのIs値がの乗と高い値を示していました。摩耗粒子の形態観察の結果、外部から混入した砂、鉄錆等が非常に多く見られることから、Is値が高い要因は、外部から混入した異物によるものと考えられました。
報告№107-6019 報告№107-6537 | 分析№107-01038 分析№107-01097 | 107-01097 | 主機は、約ヶ月間停止している。現在の油の状態を確認する。今回の採油は、機器停止中にドレンバルブから実施しているため、油循環中に採油した場合に比較し、油中粒子の沈降の影響を受け、分析データが低濃度に出る可能性があります。ドレンバルブは、油槽底部に設置されていない場合が多く、通常軸受油槽側面の低い部分にあり、長期間停止している場合、汚染粒子は沈降して採取されない可能性が高いと考えます。今回の分析は以上のことを踏まえて結果を検討しました。精点Aを実施した結果、全てのデータは良好の範囲にありました。但し、今回の採油が主機停止約ヶ月経過しており、μmサイズの粒子は既に油槽底部に沈降していると考えられ、μm以上の摩耗粒子が採取されていないと思われます。したがって、摩耗が進行していることを見落としている場合もあると考える必要があります。上述しましたように、今回の採油は停止中の採油であるため、循環中の採油に比較してデータが低めに出る可能性があります。これは、運転中の採油であったなら今回データより高い値になることが考えられます。次回採油は、粒子の沈降の影響を極力抑え、油中粒子が均一な分散状態に近い状態で採油が実施できるように、主機運転中、または停止直後に採油を実施することを推奨します。
報告№106-0247 報告№106-0247 | 分析№106-01366 分析№106-01366 | 106-01366 | 分析の結果、軸受は継続使用可能な範囲にありますが、軸受メタルの摩耗が確認されました。今後更に摩耗が進行することが懸念されるため、ヶ月以内に再度分析を実施することを推奨します。今後、軸受メタルの摩耗程度を評価する必要がありますので、次回分析時には、油量、スラストメタルサイズ、回転数、直近のメタル交換からの運転時間、現在の使用油の使用時間をお知らせください。これらのことは、計数汚染度がNAS級と当社推奨の管理限界値に到達したことSOAP／D－SOAPの結果で錫が検出されたことフィルタ写真で摩耗粒子が多く観察されたこと以上のことから判断しました。尚、主機停止中に油槽ドレンから採油を実施しているため、油循環中の採油に比較して油中粒子が沈降して高濃度になっている部分を採油していると考えられます。したがって、油が循環している状態で採油を実施した場合に比較して、分析データが高くなり、異常な状態と判断してしまう可能性がありますので、今後の採油は、停止直後、或いは、油循環中に潤滑油が十分に循環している箇所から採油を実施されることを推奨します。は良好と判断します。粘度は良好と判断します。粘度はmm/sと新油値mm/sに比較して、粘度変化率は+％で、当社推奨の管理限界値である±％以内にあり、良好と判断します。水分は良好と判断します。水分はppmと当社推奨の管理限界値の以下であり、良好と判断します。全酸価は良好と判断します。全酸価は.mgKOH/gと新油値.mgKOH/gに比較して高い値を示しているものの、IRの結果で油劣化の兆候を示すカルボン酸が確認されていないことから良好と判断します。IRの結果、良好と判断します。IRの結果、油劣化の兆候を示すカルボン酸の吸収が確認されていないことから、良好と判断します。RBOTの結果、良好と判断します。RBOTはminと当社推奨の管理限界値のmin以上であり、良好と判断します。計数汚染度は当社推奨の管理限界値に到達していました。計数汚染度は当社推奨の管理限界値に到達していました。計数汚染度はNAS級と当社推奨の管理限界値のNAS級に到達していました。重量汚染度は良好と判断します。重量汚染度はmg/mlと当社推奨の管理限界値のmg/ml以内であり、良好と判断します。機器の潤滑状態SOAP／D－SOAPの結果で軸受の摩耗を示す錫が検出されました。SOAPの結果、軸受の摩耗を示す錫が検出されました。SOAPの結果、軸受の摩耗を示す錫がppm、油の添加剤成分であるバリウムがppm、外部から混入したケイ素がppm検出されました。D－SOAPの結果、軸受の摩耗を示す錫が検出されました。D－SOAPの結果、鉄が、アンチモンが、軸受の摩耗を示す錫がppm、油の添化剤成分であるバリウムが、外部から混入したカルシウムが検出されました。フェログラフィーの結果は良好です。異常摩耗の早期発見パラメータであるフェログラフィーのIs値が.と良好の範囲にあり、潤滑状態は良好と判断します。
報告№109-09501 報告№109-09501 | 分析№109-003106 分析№109-003106 | 109-003106 | ちょう度値はと新グリース値に比較して低下し、当社推奨の管理下限値であるを超えていることから、硬化していることが分かりました。硬化したグリースを使用した場合、油分の流動性がなくなり、軸受等で良好な油膜が保持されにくくなる可能性が高いです。グリースは以下の対策が必要です。グリースを交換されることを推奨します。≪状態監視とパラメータ≫分析の目的および各分析のパラメータは以下の通りです。特性低下目的：グリースの分析結果から、グリースの物理的性状や劣化傾向などを確認する。全酸価JISK赤外線吸収スペクトルJISKちょう度JISK滴点JISK摩耗目的：グリース中の摩耗粒子を分析する事により、回転・摺動部の潤滑状態、摩耗劣化の程度、余寿命などを解析する。摩耗診断電子顕微鏡観察JISKX線マイクロアナリシス油中金属濃度）JISK≪分析結果≫特性低下全酸価：良好全酸価.mgKOH/gは新油値の.mgKOH/gに比較し高くはあるものの、有機物・有機化合物試験の結果で油劣化の兆候を示すカルボン酸の吸収が見られないことから問題は無いと判断します。赤外線吸収スペクトル：良好ちょう度：良好ちょう度値と当社推奨の管理限界値であるを超えていました。滴点：良好滴点はと新油値のに比較し変化はないことから問題は無いと判断します。摩耗摩耗診断電子顕微鏡観察・X線マイクロアナリシス：今回は実施していません。油中金属濃度：今回は実施していません。
報告№109-09136 報告№113-00294 | 分析№109-001160 分析№113-001191 | 113-001191 | 軸受は継続使用可能な状態にあると判断します。但し、今後も摩耗の進行を傾向監視するため、以下の対策を推奨します。定期的な分析今後懸念される疲労摩耗の進行を監視するため、定期的に分析を実施することを推奨します。はフェログラフィーおよびSOAP／D-SOAPの結果から総合的に判断した結果、継続使用は可能ですが、今後の機器の機能を確認するためにも傾向管理が有用と考えます。フェログラフィー【定量分析：Is値】Is値は異常摩耗の早期発見パラメータのつで、摩耗程度を定量化するために用います。前回に比較して、Is値はの乗から乗に上昇し、やや高い値でした。フェログラフィー【定性分析：摩耗粒子および摩耗形態観察】分析結果から比較的多く観察された粒子は、以下の通りでした。疲労摩耗粒子・繰返し応力を受けて発生。Iカップリング発光分光分析【SOAP／D-SOAP】検出された金属元素から発生箇所を推定すると、以下の通りでした。鉄、錫、亜鉛・軸受等リン・添加剤カルシウム、アルミニウム、ケイ素、ナトリウム・外部混入異物前回に比較して計数汚染度はNAS級からNAS級にランク上昇しているものの、当社推奨の管理限界値以下であり、良好でした。分析結果は良好と判断します。計数汚染度計数汚染度はNAS級と当社推奨の管理限界値のNAS級以下にあり、良好と判断します。重量汚染度はmg/mlでした。摩耗粒子の形態観察の結果、繰返し応力を受けて発生する疲労摩耗粒子が比較的多く観察されました。SOAPSOAPの結果、摩耗により発生する鉄が検出されていないことから、良好と判断します。D-SOAPD-SOAPの結果、摩耗により発生する鉄が検出されました。フェログラフィー異常摩耗の早期発見パラメータであるフェログラフィーのIs値がの乗とやや高く、摩耗粒子の形態観察の結果、繰返し応力を受けて発生する疲労摩耗粒子が比較的多く観察されました。
報告№109-09136 報告№113-00673 | 分析№109-001160 分析№113-002908 | 113-002908_date140415 | 潤滑油は物理的性状が良好の範囲にあることから継続使用可能と判断します。但し、油中の汚染度が高い値でした。軸受は継続使用可能な状態にあると判断します。但し、今後の摩耗推移を確認するためにも傾向監視を継続することが有効です。濾過油中の汚染度が高いことから、摩耗粒子や異物等の夾雑物が摺動面に噛み込むことによる摩耗の進行が懸念されるため、濾過を推奨します。定期的な分析今後の凝着摩耗の推移を監視するため、定期的な分析実施を推奨します。異常摩耗の早期発見のパラメータであるIs値は×とやや高い値でした。また、潤滑部の摩耗が認められたため、定期的に潤滑油分析を実施し、摩耗推移を監視することが有用と考えます。フェログラフィーで観察された代表的な粒子は、以下の通りです。正常な摩耗粒子・潤滑状態が正常なマイルド摩耗により発生。シビア粒子・潤滑状態がやや厳しい凝着摩耗により発生。極微小領域で油膜切れが発生したことを示します。シビア粒子は、凝着摩耗に分類されます。この摩耗粒子は、潤滑面で凝着、破断を繰り返し、この過程で生じる移着粒子が成長して摩耗粒子となります。そのため、摺動面では局部的に油膜切れが発生していることを示しています。この状態が継続した場合、摩耗粒子のサイズは徐々に大型化していくため、傾向監視が必要です。計数汚染度はNAS級と、汚染度が高い値でした。粘度、水分、酸価、IR、RBOTの各データは良好です。
報告№101-6093 | 分析№101-00960 | 101-00960 | 本試験は、バルブ類の動作障害予防措置のため、スラッジの発生の有無を確認しました。分析の結果、スラッジの発生量を示す重量汚染度が.mg/mlと低い値を示しており、スラッジの発生は確認されませんでした。但し、計数汚染度がNAS級と非常に清浄な状態であり、集油槽の上澄みを採油した、又は、濾過実施直後、濾過実施中に濾過機の出口から直接採油した可能性があります。仮に、濾過を実施している場合は、その濾過機のフィルタにバルブの動作障害を引き起こす粘着性のあるスラッジが確認される場合がありますので、濾過機フィルタの付着物を分析することを推奨します。今回の試料油の場合、SOAPの結果から油の添加剤として亜鉛が検出されています。スラッジは、この亜鉛が析出して発生することが判っておりますので、濾過機フィルタの付着物中に、この亜鉛が析出した形で検出された場合、油中にスラッジが発生していたことになります。この亜鉛がスラッジすると粘着性をもち、バルブに付着し、固着させることが知られています。今回、特に新油で程度の濃度である亜鉛が、SOAPの結果でppmとなっていることから、約減少しているのがわかる。このことは、程度の亜鉛がスラッジ化していたことを示唆するものです。仮に、分の亜鉛がスラッジ化しているとすれば、油中はもちろんの事、油槽内壁、配管内壁等にこのスラッジが付着していると思われます。その為、この状況で濾過だけを実施しても、配管や集油槽の内壁に付着したスラッジは除去できないため、一定の期間使用していると付着したスラッジが再度油中に剥がれ落ちて油に混入し、バルブの動作障害につながるケースがありますので、濾過に加えて、スラッジを溶解・分散できる当社製清浄分散剤TS－の投与を実施されることを推奨します。
報告№109-09136 報告№112-00363 | 分析№109-001160 分析№112-001473 | 112-001473 | 更油からの経過日数をもとに潤滑油の余寿命を評価したところ、潤滑油は定検までのヶ月間は使用可能と判断できました。次回定検時に更油を実施しない場合は、酸化安定度を知るための分析を実施し、余寿命を確認することを推奨します。酸化安定度はminであり、当社推奨の管理限界値のmin以上であることから、良好と判断します。
報告№107-0366 報告№113-00029 | 分析№107-01900 分析№113-000079 | 113-000079_bak_ | 濾過前の試料油を分析した結果、前回に比較して重量汚染度が.mg/mlからmg/mlに増加し、要処置領域にありました。摩耗粒子の形態観察の結果、局部的に高圧・高温となる場合に発生するフリクションポリマが比較的多く観察されました。D-SOAPの結果、前回に比較して油の添加剤成分であるバリウムが.からに増加していました。D-SOAPで油の添加剤成分であるバリウムが検出され、フリクションポリマが比較的多く観察されたことから、汚染度が高い要因は、油の添加剤成分の析出および劣化により発生したスラッジと考えられます。このスラッジは、粘着性があることからバルブ類の動作障害を発生することが懸念されます。これらの障害発生に対する弊害を勘案の上、当社製清浄分散剤TS－の投与と濾過を推奨します。
報告№108-0389 報告№108-0389 | 分析№108-02625 分析№108-02625 | 108-02625 | 分析の結果、摩耗の安定が確認され、潤滑状態は正常と判断します。これらのことは、前回に比較して、計数汚染度はランク減少し、SOAP／D-SOAPの鉄濃度に変化がないこと異常摩耗の早期発見パラメータであるフェログラフィーのIs値がのマイナス乗と良好の範囲にあること以上のことから判断しています。は良好と判断します。計数汚染度は良好と判断します。計数汚染度はNAS級と当社推奨の管理限界値のNAS級以内にあり、良好と判断します。重量汚染度は良好と判断します。重量汚染度は.mg/mlと当社推奨の管理限界値のmg/ml以内にあり、良好と判断します。機器の潤滑状態機器の潤滑状態は正常と判断します。SOAPの結果は良好です。SOAPの結果、金属元素は検出されていないことから、良好と判断します。D－SOAPの結果は良好です。D－SOAPの結果、金属元素は検出されていないことから、良好と判断します。フェログラフィーの結果は良好です。異常摩耗の早期発見パラメータであるフェログラフィーのIs値がのマイナス乗と良好の範囲にあることから、潤滑状態は正常と判断します。
報告№109-09136 報告№112-00382 | 分析№109-001160 分析№112-001578 | 112-001578_date121105 | 潤滑油および対象設備は継続使用可能な状態にあると判断します。但し、今後も摩耗の進行を傾向監視するため、以下の対策を推奨します。更油或いは部分更油による水分濃度の調整水分の影響により金属表面で腐食摩耗が発生し、発生した鉄錆等の粒子が潤滑部に噛み込み摩耗が進行することがありますので、更油或いは部分更油などにより相対的に水分濃度を低くするなどの方法を推奨します。定期的な分析凝着摩耗の進行を監視するため、定期的に分析を実施し、分析データによる摩耗の進行状況を確認することを推奨します。はフェログラフィーおよびSOAP-Tの結果から総合的に判断した結果、やや厳しい状態にあると考えられます。フェログラフィー【定量分析：Is値】Is値は異常摩耗の早期発見パラメータのつで、摩耗粒子を定量化するために用います。今回のIs値はの乗とやや高い値でした。フェログラフィー【定性分析：摩耗粒子および摩耗形態観察】分析結果から比較的多く観察された粒子は、以下の通りでした。正常な摩耗粒子・潤滑状態が正常なマイルド摩耗により発生。黒錆・潤滑状態がやや厳しい凝着摩耗により発生。金属接触が厳しく、且つ、高い摩擦熱が発生していると考えられます。Iカップリング発光分光分析【SOAP-T】検出された金属元素から発生箇所を推定すると、以下の通りでした。鉄、銅・軸受等リン、亜鉛、カルシウム・添加剤アルミニウム、ナトリウム・外部混入異物クランクメタルの摩耗SOAP-Tで銅がppm検出されたことから、銅を使用した箇所の溶出・摩耗が進行していると推定されます。ディーゼル機関の潤滑油で銅が検出される場合は、クランクメタルが考えられます。ディーゼルエンジンのクランクメタルは積層構造になっており、クランクメタルの最表面はホワイトメタル層が存在し、その下にニッケル層、さらにその下には銅と鉛の合金であるケルメット層が存在します。ディーゼルエンジンのメタルは、設計上、油膜が正常に形成される流体潤滑が基本であることから、通常の使用においては摩耗しにくいと思われますが、メタルの潤滑部に流体潤滑になりにくい部分が発生するとメタル表面の軟質金属部が摩耗しメタル部のすぐ下のニッケル部まで摩耗し始め、ホワイトメタル層の主成分である錫や鉛、そしてメタルの第二層のニッケルやバックメタルの銅が検出されます。今後、摩耗が進行した場合、軸受が焼付を起こす可能性があるため、注意が必要です。その他の銅を使用した箇所の溶出・摩耗その他に潤滑油系統内で銅を使用している箇所は、潤滑油冷却器の配管などが考えられます。この箇所で溶出・摩耗が発生する場合は以下のことが考えられます。潤滑油冷却器の配管で摩耗していた場合、配管取付け部に緩みが生じて配管が振動し、継手部が外れたり、亀裂が生じて冷却水の混入にいたる場合があります。亜鉛系添加剤の影響により、潤滑油冷却器の配管で溶出していた場合、ピンホールが発生して冷却水の混入に至る場合があります。今後、油劣化の進行や水分濃度が上昇することに注意が必要です。計数汚染度計数汚染度はNAS級と汚染されていました。フィルタ表面の異物観察で鉄錆、砂等が観察されたことから、汚染度が高い要因は、摩耗と外部混入異物の影響と思われます。粒度分布粒度分布は.～μmの範囲にあり、.μmにピークが確認されました。μm以下の粒子が多いことから、燃焼して発生したすす等であることが分かります。粘度、酸価、塩基価、IRの各データは良好でした。水分は、と当社推奨の管理限界値を超えていました。今後、水分の影響でエンジン内部に錆が発生し、その影響で摩耗が発生する懸念があります。
報告№109-09447 報告№110-00768 | 分析№109-002782 分析№110-003652 | 110-003652 | データが高濃度になる採油条件にもかかわらず、各データが良好であったことから、軸受および潤滑油は継続使用可能な状態にあると判断します。本試料油は、機器停止中に排油口から採油されているにもかかわらず汚染度を示すデータは良好でしたが、今後の採油は、極力運転中もしくは停止直後の油槽中層部から実施されることを推奨します。
報告№109-09136 報告№113-00063 | 分析№109-001160 分析№113-000233 | 113-000233 | 潤滑油の劣化はなく、汚染度は良好な範囲にあることから、継続使用可能と判断します。増速機増速機は継続使用可能な状態にあると判断します。はフェログラフィーおよびSOAP-Tの結果から総合的に判断した結果、正常な状態にあると考えられます。フェログラフィー【定量分析：Is値】Is値は異常摩耗の早期発見パラメータのつで、摩耗粒子を定量化するために用います。今回のIs値はの乗と低い値でした。フェログラフィー【定性分析：摩耗粒子および摩耗形態観察】分析結果から観察された全ての粒子量は少でした。Iカップリング発光分光分析【SOAP-T】検出された金属元素から発生箇所を推定すると、以下の通りでした。鉄、亜鉛・ギヤ、軸受等リン・添加物カルシウム、アルミニウム、ナトリウム・外部混入異物計数汚染度は良好でした。粘度、水分、酸価、IRの各データは良好でした。
報告№104-0294 報告№104-8051 | 分析№104-02199 分析№104-02514 | 104-02514 | 分析の結果、本軸受は継続使用可能な状態にあると判断します。このことは、鉄濃度から計算したフレーキングの発生面積が内輪軌道面の面積の凡そ％であること。異常摩耗の早期発見パラメータであるIs値がの乗とやや高いものの、ベアリング軌道面から発生した摩耗粒子はマイルドな潤滑状態で発生した摩耗粒子であり潤滑状態は良好な状態で進行していると考えられること。以上のことから判断しました。
報告№109-09136 報告№111-00593 | 分析№109-001160 分析№111-002752 | 111-002752 | 対象設備は継続使用可能な状態にあると判断します。但し、SOAP-T法により油中金属分析を実施した結果、カルシウム濃度が若干高く、また潤滑油は水分も若干高いことから、今後摩耗の進行が懸念されました。そのため、以下の対策を推奨します。部分更油、または精密濾過ディーゼルエンジン中にSOAP-Tでカルシウムが検出された場合、そのカルシウムは硫酸カルシウムになっていることが知られています。このカルシウムは、いわゆる石膏であり、軸受の軟質金属に食い込んだり、埋め込まれたりして潤滑中に相手材を切削し、結果として軸受寿命が短くなることが弊社の研究結果から判明しています。本試料油は、このカルシウム濃度が比較的高いため軸受メタルの摩耗が促進する可能性が極めて高いことから、可能であれば更油、あるいは精密な濾過を推奨します。なお、水分の影響により金属表面で腐食摩耗が発生し、発生した鉄錆等の粒子が潤滑部に噛み込み摩耗が進行することがありますので、濾過、あるいは一部を新油と入れ替えて相対的に水分濃度を低くする、いわゆる部分更油によって水分低下させることが必要と判断します。次回点検でオイルリングの点検燃焼ガス中の硫黄分と添加剤が反応して生成したカルシウム化合物が若干高い濃度を示していました。これは、オイルリングの摩耗により燃焼ガスのシール性が低下したためと推定されることから、次回点検ではオイルリングの摩耗状態の点検を推奨します。定期的な分析凝着摩耗の進行が懸念されるため、今後は定期的に分析を実施し、摩耗の進行状況を確認することを推奨します。異種油の混入および油名の確認異種油の混入の有無、油名を再確認することを推奨します。フェログラフィー異常摩耗の早期発見パラメータとして摩耗粒子を定量化して評価するフェログラフィーのIs値は、潤滑状態が厳しいの乗でした。摩耗粒子の形態で比較的多く観察された粒子は、潤滑状態が正常な場合に発生する摩耗粒子金属接触が厳しく、且つ、摩擦熱が高い場合に発生する黒錆局部的に高圧・高温となる場合に発生するフリクションポリマでした。これらの摩耗粒子が観察された場合、潤滑部で発生している摩耗形態は、正常なマイルド摩耗潤滑状態がやや厳しい凝着摩耗であり、そして局部的ではあるものの高圧・高温の箇所が発生していることも分かります。フリクションポリマは、潤滑油が摺動面に押し込められ高圧状態になると同時に、圧縮熱により高温状態になった結果、基油自身が重合反応を起こし生成することが知られています。そのため、高圧高温状態の解消がなされなければ、潤滑油の劣化が進行し、粘度上昇に因る潤滑異常に進展する場合があります。Iカップリング発光分光分析供試の潤滑油を分析した結果、検出された金属元素は、SOAP-Tの結果表に示すように、鉄、鉛、銅、ニッケル、錫、リン、亜鉛、カルシウム、バリウム、アルミニウム、ナトリウムでした。検出されたこれらの金属元素から発生箇所を推定すると鉄、鉛、銅、ニッケル、錫・軸受等リン、亜鉛、カルシウム・オイル添加剤バリウム、アルミニウム、ナトリウム・外部混入異物であると思われます。このうち、機械部品が摩耗したと思われる元素はのグループです。カルシウムなどの析出SOAP-Tでカルシウムがppm検出されました。この影響については、別紙カルシウムなどの析出を御覧ください。計数汚染度計数汚染度はNAS級以上と汚染されていました。フィルタ表面の異物観察で金属片、鉄錆、砂等が観察されたことから、汚染度が高い要因は、摩耗、エンジンオイルの反応生成物、そして外部混入異物の影響と思われます。粒度分布粒度分布は.～.μmの範囲にあり、.μmにピークが確認されました。μm以下の粒子が多いことから、燃焼して発生したすす等であることが分かります。粘度粘度は、.mm/sと新油値のmm/sに比較して粘度変化率が-.％となっており、当社推奨の管理限界値である±％を超えていました。ディーゼルエンジンオイルの粘度低下は、別紙内燃機関における粘度の低下を御覧下さい。IRIRの結果、新油のIRスペクトルと一致しない箇所が確認されました。異種油の混入または油名の誤りなどが考えられます。
報告№109-09136 報告№114-00254 | 分析№109-001160 分析№114-000872 | 114-000872 | 軸受は継続使用可能な状態にあると判断します。但し、フレッティング摩耗が発生しているため、以下の対策を推奨します。定期的な分析今後懸念されるフレッティング摩耗の進行を監視するため、定期的に分析を実施することを推奨します。異常摩耗の早期発見のパラメータであるフェログラフィーのIs値は、レベルと正常です。但し、潤滑部の摩耗が認められたため、定期的に潤滑油分析を実施し、摩耗推移を監視することが有用と考えます。フェログラフィーで観察された代表的な粒子は、以下の通りです。赤錆・フレッティングにより発生。観察された摩耗粒子の中でもフレッティング粒子は、将来的に異常摩耗へ進展する可能性を示唆しているため、傾向監視が必要と思われます。詳細は、別紙傾向監視が必要な摩耗粒子をご覧ください。計数汚染度、重量汚染度は共に良好です。
報告№108-5082 報告№108-5082 | 分析№108-02991 分析№108-02991 | 108-02991 | 機器の潤滑状態潤滑状態指数はの乗と濾過設備のない機器であれば正常な潤滑状態にあると判断できますが、ギヤボックスの油系統にはインラインフィルタとオフラインフィルタがあり、μmサイズ以上の粒子の大部分は捕捉され、異常な摩耗状態が発生したとしても正常な潤滑状態にあると誤認してしまう可能性があります。そこで、フィルタが設置されていない場合の潤滑状態を、一般的なフィルタの効率である.と仮定し、粒子の発生状況から潤滑状態を推定します。その結果、ギヤは継続使用可能な状態にあると思われますが、潤滑状態指数は摩耗がやや厳しい状態であるの乗領域にあると推定できます。推定結果は、フィルタの濾過効率を仮定して求めたものですが、フィルタがない状態では油中の粒子濃度は現在より高いことは明らかです。そのためヶ月後に再度分析を実施し、摩耗進行の有無をチェックすることを推奨します。尚、フィルタの捕捉の影響による誤認を避けるため、これまでの採油箇所に加え、インラインフィルタやオフラインフィルタの捕捉物も分析し、その結果から潤滑状態を評価することを提案します。フィルタ捕捉物の分析を実施する際には、フィルタ使用時間の情報をご提供いただけますようお願い致します。水分が新油に比較して高い値です。使用油であるAlphasynPGは、ポリグリコールベースの合成ギヤオイルであるため、水分を吸収しやすい特性があります。今後は、水分濃度の増加に注意されることを推奨します。粘度は良好。粘度は.mm/sと新油値.mm/sに比較して、粘度変化率は-.％で、当社推奨の管理限界値である±％以内にあり、良好と判断します。粘度はmm/sとなっています。粘度はmm/sとなっています。粘度指数はとなっています。粘度指数はとなっています。泡立ち試験は-となっています。泡立ち試験の結果は、-と消泡性能が保持されていることが確認されています。水分は新油値より若干高い値となっています。水分はppmと新油値より若干高い値となっています。全酸価は良好。全酸価は.mgKOH/gと新油値.mgKOH/gに比較して高いものの、IRの結果で油劣化の兆候を示すカルボン酸の吸収が確認されていないことから、良好と判断します。機器の潤滑状態摩耗粒子の形態観察の結果、ギヤ歯面の摩耗で発生したと推定されるμmサイズの摩耗粒子が観察されています。μmサイズの摩耗粒子が観察されています。異常摩耗の早期発見パラメータである潤滑状態指数がの乗と正常の範囲にあるものの、摩耗粒子の形態観察の結果、ギヤ歯面の摩耗で発生したと推定されるμmサイズの摩耗粒子が観察されています。
報告№107-7030 | 分析№107-02339 | 107-02339 | 精点Aを実施した結果、以下のことが確認されました。汚染度の増加前回に比較して、計数汚染度がNAS級からNAS級にランク増加し、各レンジで桁増加していました。また、重量汚染度が.mg/mlからmg/mlに増加し、フィルタ表面がうす茶色になっていました。亜鉛の検出SOAPで年月の採油から亜鉛が検出されており、亜鉛を使用した箇所で溶融または摩耗が発生した可能性が推定されます。亜鉛の検出は、一般に、添加剤が化学反応して発生したスラッジに含まれる場合と、ボルト、ナット、ワッシャーなどの表面に施された亜鉛メッキが、ボルト類の締め込み時などに発生した微小な傷から犠牲防食作用と呼ばれる現象で亜鉛が溶出する場合で見られることがあります。今回検出された亜鉛は、年から極微量検出されはじめ、またタービン油や添加剤には亜鉛が含有されていないことから、亜鉛メッキを施した箇所からの溶融によるものと考えられました。今後の対策現在のところ、フェログラフィー、SOAP／D－SOAPから軸受の摩耗を示すデータが確認されていないことから、継続使用可能と判断できますが、今後も亜鉛濃度の増加と重量汚染度の増加が懸念されるため、ヶ月以内に分析を実施し、データの推移を確認することを推奨します。
報告№109-09136 報告№110-00054 | 分析№109-001160 分析№110-000188 | 110-000188 | 本試料油の添加剤は、一般に、タービン油に比較して極圧添加剤や摩耗防止剤などの濃度が高く、この影響でRBOT試験の結果が変動する傾向があります。そのため、ギヤ油の余寿命の評価をタービン油と同等の精度で得るには、RBOTの結果に加え、粘度、水分、全酸価、IRなどのデータを総合的に判断することが必要です。粘度、IRを除く項目は良好でした。粘度は.mm/sと新油値mm/sに比較して、粘度変化率は-％で、当社推奨の管理限界値である±％を超えていました。IRの結果でIRチャートに示すように新油と異なるピークが確認されました。異種油の混入、或いは、油名が違う可能性があります。結論酸化劣化の進行は確認されなかったことから、潤滑油は継続使用可能な状態にあると判断しますが、以下の対策が必要です。異種油の混入、或いは、油名が違う可能性がありますので、再度ご確認下さい。
報告№105-0052 報告№105-0052 | 分析№105-00374 分析№105-00374 | 105-00374 | 分析の結果、計数汚染度がNAS級と当社推奨の管理限界値に到達していました。異常摩耗の早期発見パラメータであるフェログラフィーのIs値がと良好の範囲にあるものの、摩耗粒子形態観察の結果、μmサイズのラビング粒子が多く観察されたことから、汚染の要因は、サーボシリンダ内の摩耗と考えられます。今後、更に摩耗が進行し、バルブ類の動作障害やフィルタ、ストレーナ等の目詰まりの発生が懸念されるため、濾過を実施されることを推奨します。は良好と判断します。粘度は良好と判断します。粘度はmm/sと新油値mm/sに比較して、粘度変化率は-.％で、当社推奨の管理限界値である±％以内にあり、良好と判断します。水分は良好と判断します。水分はと当社推奨の管理限界値の以下であり、良好と判断します。全酸価は良好と判断します。全酸価は.mgKOH/gと新油値に比較して変化はなく、良好と判断します。IRの結果、良好と判断します。IRの結果、油劣化の兆候を示すカルボン酸の吸収が確認されていないことから、良好と判断します。RBOTの結果、良好と判断します。RBOTはminと当社推奨の管理限界値のmin以上であり、良好と判断します。計数汚染度が当社推奨の管理限界値に到達していました。計数汚染度は、当社推奨の管理限界値に到達していました。計数汚染度はNAS級と当社推奨の管理限界値のNAS級に到達していました。重量汚染度は良好と判断します。重量汚染度は.mg/mlと当社推奨の管理限界値のmg/ml以内であり、良好と判断します。機器の潤滑状態異常摩耗の早期発見パラメータであるフェログラフィーのIs値がと良好の範囲にあり、摩耗粒子形態観察の結果、μmサイズのラビング粒子が多く観察されたことから、汚染の要因は、サーボシリンダ内の摩耗と考えられます。今後、更に摩耗が進行し、バルブ類の動作障害やフィルタ、ストレーナ等の目詰まりの発生が懸念されるため、濾過を実施されることを推奨します。SOAPの結果は良好です。SOAPの結果、ニッケルがppm、油の添加剤成分であるリンがppm検出されました。D－SOAPの結果は良好です。D－SOAPの結果、鉄が、外部から混入したと思われるカルシウムが検出されました。フェログラフィーの結果、μmサイズのラビング粒子が多く観察されました。異常摩耗の早期発見パラメータであるフェログラフィーのIs値がと良好の範囲にあるものの、摩耗粒子形態観察の結果、μmサイズのラビング粒子が多く観察されました。
報告№108-5112 報告№108-5112 | 分析№108-03617 分析№108-03617 | 108-03617 | 粘度、泡立ち試験を除く項目は良好でした。粘度は.mm/sと新油値mm/sに比較して、粘度変化率は-.％で、当社推奨の管理限界値である±％を超えていました。今後、粘度の低下により油膜切れが発生し、金属接触が発生することが懸念されるため、更油を実施することを推奨します。泡立ち試験を除く項目は良好でした。泡立ち試験の結果は、一般的には消泡性能が低くいと判断できる値の-でした。また、新油値の-に比較して高い値であることから、消泡性能が低下していることが確認されました。今後の使用時間によっては、油の酸化劣化が進行したり、ギヤ歯面およびベアリング軌道面で油膜切れが発生したりする場合があるため、消泡剤の添加による消泡性能の改善が必要になると思われます。機器の潤滑状態潤滑状態指数はのマイナス乗と濾過設備のない機器であれば正常な潤滑状態にあると判断できますが、ギヤボックスの油系統にはインラインフィルタとオフラインフィルタがあり、μmサイズ以上の粒子の大部分は捕捉され、異常な摩耗状態が発生したとしても正常な潤滑状態にあると誤認してしまう可能性があります。そこで、フィルタが設置されていない場合の潤滑状態を、一般的なフィルタの効率である.と仮定して粒子の発生状況から潤滑状態を推定しました。その結果、ギヤは継続使用可能な状態にあると思われますが、潤滑状態指数は摩耗がやや厳しい状態であるの乗領域にあると推定できます。推定結果は、フィルタの濾過効率を仮定して求めたものですが、フィルタがない状態では油中の粒子濃度は現在より高いことは明らかです。そのためヶ月後に再度分析を実施し、摩耗進行の有無をチェックすることを推奨します。尚、フィルタの捕捉の影響による誤認を避けるため、これまでの採油箇所に加え、インラインフィルタやオフラインフィルタの捕捉物も分析し、その結果から潤滑状態を評価することを提案します。フィルタ捕捉物の分析を実施する際には、フィルタ使用時間の情報をご提供いただけますようお願い致します。粘度は当社推奨の管理限界値を超えています。泡立ち試験の結果、消泡性能が低下しています。粘度は当社推奨の管理限界値を超えています。粘度は.mm/sと新油値mm/sに比較して、粘度変化率は-.％で、当社推奨の管理限界値である±％を超えています。粘度は.mm/sとなっています。粘度は.mm/sとなっています。粘度指数はとなっています。粘度指数はとなっています。泡立ち試験は-となっています。泡立ち試験は-と新油に比較して高い値であり、消泡性能が低下しています。水分は良好。水分はppmと当社推奨の管理限界値の以下であり、良好と判断します。全酸価は良好。全酸価はmgKOH/gと新油値mgKOH/g以内にあり、良好と判断します。機器の潤滑状態摩耗粒子の形態観察の結果、ギヤ歯面の摩耗で発生したと推定されるμm以下の摩耗粒子が観察されています。μm以下の摩耗粒子が観察されています。異常摩耗の早期発見パラメータである潤滑状態指数がのマイナス乗と正常の範囲にあるものの、摩耗粒子の形態観察の結果、ギヤ歯面の摩耗で発生したと推定されるμm以下の摩耗粒子が観察されています。
報告№103-0006 報告№103-0006 | 分析№103-00098 分析№103-00098 | 103-00098 | 分析の結果、ギヤ歯面、転がり軸受の保持器、すべり軸受の摺動面に摩耗により発生した傷が若干発生していると思われますが、継続使用可能な状態にあると判断します。このことは、SOAP／D-SOAPでギヤの摩耗により発生する鉄、転がり軸受保持器の摩耗により発生する銅、すべり軸受の摩耗により錫が検出され、フェログラフィーの摩耗粒子形態観察の結果から、ギヤ歯面の微小な疲労摩耗により発生する摩耗粒子や転がり軸受の保持器の摩耗により発生する銅系粒子がみられることから判断しました。尚、バックラッシの増加量を分析結果から計算できますので、構造が確認できる図面、ギヤの形式、歯形、モジュール、歯数、回転数、増速比、歯幅をお知らせ下さい。計算結果をご報告いたします。新油との比較が必要ですが、水分及びIRが良好であることから、現時点では使用可能な状態であると考えられますが、今後、粘度変化の把握、油劣化の予測を行う場合、新油データが必要ですので、現在使用している新油をご提供下さい。粘度は判定できませんでした。粘度は.mm/sでした。新油データが当社データベースになかったため、判定できなかったものの、油名からISOVGグレードであることが確認できますので、このISOVGグレードの粘度範囲は.～mm/sですので、本試料油の粘度は範囲内にあり、良好と判断します。尚、粘度の変化率を精確に把握することは重要ですので、現在使用している新油を分析し、そのデータを基準に管理することを推奨します。水分は良好と判断します。水分はppmと管理限界値の以下にあり、良好と判断します。全酸価は判定できませんでした。全酸価は.mgKOH/gでした。新油データが当社データベースになかったため、判定できませんでした。全酸価は新油データとの比較管理が必要ですので、現在使用している新油を分析し、そのデータを基準に管理することを推奨します。IRは良好と判断します。IRはチャートに示すように、油劣化の兆候を示すカルボン酸の吸収が確認されていないことから、継続使用可能な状態にあると考えられます。但し、このIRも全酸価同様に新油データとの比較による判断が必要ですので、現在使用している新油を分析することを推奨します。計数汚染度、重量汚染度、共に良好と判断します。計数汚染度は良好と判断します。計数汚染度はNAS級と当社推奨の管理限界値のNAS級以内にあり良好と判断します。重量汚染度は良好と判断します。重量汚染度は.mg/mlと当社推奨の管理限界値のmg/ml以内にあり良好と判断します。機器の潤滑状態フェログラフィーの結果、異常摩耗の早期発見パラメータであるIs値がの乗とやや高く、ギヤ歯面に若干疲労摩耗により発生した傷が発生していると思われますが、継続使用可能な状態にあると判断します。SOAPは良好と判断します。SOAPの結果、摩耗により発生した鉄が若干検出されていますが、良好の範囲にあると判断します。尚、油の添加剤成分であるリンが検出されました。D－SOAPの結果、鉄、銅、錫が検出されました。D－SOAPの結果、摩耗により発生する鉄、銅、錫が検出されました。フェログラフィーの結果、ギヤ及び軸受は継続使用可能な状態にあると判断します。フェログラフィーの結果、ギヤ歯面に若干疲労摩耗により発生した傷が発生していると思われますが、継続使用可能な状態にあると判断します。又、転がり軸受の保持器及びすべり軸受に摩耗が若干発生していることが確認されていますが、継続使用可能な範囲にあると判断します。
報告№109-09166 報告№114-00254 | 分析№114-000862・863 | 114-000862_863 | 結論の評価を示す粘度、水分、酸価、IRの各データは、前回同様に当社推奨の管理限界値内にあることから、継続使用可能と判断します。濾過効率の確認表に示す通り濾過効率は～％と比較的低いものの、清浄機出口サンプリング弁から採取した試料油の汚染度がNAS級と清浄な状態を保持できていることから、濾過精度は確保できていると判断します。油清浄機がなかったとした場合、NAS級と清浄な状態であると推定され、異常と判断する摩耗粒子が観察されていないことから、摩耗は安定していると判断します。分析結果を示す粘度、水分、酸価、IRの各データは、前回同様に良好です。油清浄装置の濾過効率による油汚染度管理に関する考察油清浄装置の濾過効率の指標であるβ値を確認するため、油清浄装置の入口側と出口側の配管より採油を実施し、計数汚染度を実施しました。その結果を下表に示します。 ・ここで、 EMBEDExcel.Sheet.式および表に示す通り、その結果、～μmレンジが%～μmレンジが%であり、出口側の汚染度もNAS級と清浄な状態を保持できていることから、濾過精度は確保できていると判断できます。機器の摩耗油清浄機が設置されていることでNAS級と清浄になっています。油濾過機がないと仮定した場合、表に示すように計算により求めた～μmレンジの汚染度はNAS級の汚染状態になる可能性を示唆するものととらえる事が出来ます。他のレンジを同様に計算すると以下のようになり、NAS級となります。EMBEDExcel.Sheet.
報告№109-09249 報告№109-09249 | 分析№109-001747 分析№109-001747 | 109-001747 | 分析の結果、全ての分析項目の値が当社推奨の管理基準を満たしており、新油分析値との比較結果も問題となる値はなかったことから、油は継続使用可能な状態であり、運転中における潤滑状態も正常であったものと判断します。特性低下特性低下に係るパラメータの分析結果は良好と判断します。粘度粘度はmm/sと新油値mm/sに対する粘度変化率は-％で、当社推奨の管理限界値である±％以内にあり、良好と判断します。全酸価添加タービン油については、当社では管理限界値を設定しておらず、新油分析値との比較及び他の分析項目の結果より全酸価の状態判断を行います。その結果、全酸価は.mgKOH/gと新油値に比較して若干高くなっていますが、IRチャートに示すように劣化の兆候として現れるカルボン酸などの有機物・有機化合物の発生が確認されていないことから、異常のない値と判断します。酸化安定度酸化安定度はminであり、当社推奨の管理限界値のmin以上であることから良好と判断します。有機物・有機化合物有機物・有機化合物は、IRチャートによる新油分析値との比較の結果、cm-付近に劣化の兆候を示すカルボン酸の吸収が確認されていないことから、良好と判断します。色相はLであり、新油値のL.に比較して大きな変化はないことから、良好と判断します。汚染に係るパラメータの分析結果は良好と判断します。水分は.ppmであり、当社推奨の管理限界値の以下であることから良好と判断します。汚染粒子数はNAS級であり、当社推奨の管理限界値のNAS級以内であることから良好と判断します。汚染度物重量は.mg/mlであり、当社推奨の管理限界値のmg/ml以内であることから良好と判断します。摩耗運転中における潤滑状態は正常であったものと判断します。異常摩耗の早期発見パラメータであるフェログラフィーのIs値がのマイナス乗と当社基準値と比較して良好の範囲にあったことから潤滑箇所の潤滑状態は正常と判断します。金属濃度SOAP法により金属濃度を測定した結果、金属元素は検出されなかったことから、潤滑箇所で発生する金属接触による摩耗や、外部からの異物などの混入は見られず良好と判断します。金属濃度酸溶解法により金属濃度を測定した結果、潤滑箇所で発生する金属接触によって検出される銅が、外部から混入したと思われる亜鉛、カルシウムが共にと僅かに検出されましたが良好と判断します。
報告№109-09050 報告№109-09050 | 分析№109-000555 分析№109-000555 | 109-000555 | 今回の採油は、対象設備停止中にドレン穴から実施しているため、別紙油中粒子の沈降の影響に示すように、沈降の影響を受けて分析データが高濃度に出る可能性があります。今回の分析は、以上のことを踏まえて結果を検討します。分析の結果、高濃度になっていると思われる対象設備停止中のドレン穴から行われた採油にもかかわらず、全てのデータが良好の範囲にあることから、この油は継続使用可能であり、潤滑状態も正常と判断します。特性低下全ての項目が良好な範囲にあったことから特性低下は認められず良好と判断します。粘度は良好と判断します。粘度はmm/sと新油.mm/sに比較して、粘度変化率は-％で、当社推奨の管理限界値である±％以内にあり、良好と判断します。全酸価は良好と判断します。全酸価は.mgKOH/gと新油値.mgKOH/gに比較して変化はなく、良好と判断します。酸化安定度の結果、良好と判断します。酸化安定度はminと当社推奨の管理限界値のmin以上であり、良好と判断します。汚染は良好と判断します。水分は良好と判断します。水分はppmと当社推奨の管理限界値の以下であり、良好と判断します。摩耗潤滑状態は正常と判断します。フェログラフィーの測定は良好と判断します。異常摩耗の早期発見パラメータであるIs値がの乗と良好の範囲あることから、潤滑状態は正常と判断します。
報告№106-0104 報告№106-0104 | 分析№106-00666 分析№106-00666 | 106-00666 | 分析の結果、全てのデータが良好であることから、この油は継続使用可能であり、潤滑状態も正常と判断します。は良好と判断します。粘度は良好と判断します。粘度はmm/sと新油値mm/sに比較して、粘度変化率は+.％で、当社推奨の管理限界値である±％以内にあり、良好と判断します。水分は良好と判断します。水分は.ppmと当社推奨の管理限界値の以下であり、良好と判断します。全酸価は良好と判断します。全酸価は.mgKOH/gと当社推奨の管理限界値の.mgKOH/g以内にあり、良好と判断します。IRの結果、良好と判断します。IRの結果、油劣化の兆候を示すカルボン酸の吸収が確認されていないことから、良好と判断します。は良好と判断します。計数汚染度は良好と判断します。計数汚染度はNAS級と当社推奨の管理限界値のNAS級以内にあり、良好と判断します。重量汚染度は良好と判断します。重量汚染度は.mg/mlと当社推奨の管理限界値のmg/ml以内にあり、良好と判断します。機器の潤滑状態機器の潤滑状態は正常と判断します。SOAPの結果は良好です。SOAPの結果、金属元素は検出されませんでした。D－SOAPの結果は良好です。D－SOAPの結果、外部から混入したカルシウムが、ナトリウムが検出されました。フェログラフィーの結果は良好です。異常摩耗の早期発見パラメータであるフェログラフィーのIs値が.と良好の範囲にあり、潤滑状態は良好と判断します。
報告№107-0076 報告№107-6011 | 分析№107-00347 分析№107-00513 | 107-00513 | 初期試験を実施した結果、摩耗粒子形態観察で外部から混入したと思われる異物が若干観察されましたが、この油は使用可能と判断します。但し、潤滑状態を管理するための初期値を取るためには、新油ドラムから採油するのではなく、新油充填後に主機運転開始後週間程度経過した時点で採油することが望ましいと考えます。それは、軸受油槽に充填した時点でが変化するとともに、主機運転開始時になじみ摩耗が進行しますので、これにより油中の摩耗粒子の量が変化します。当社は、このなじみ過程が完了した時点を初期値として管理することを推奨しております。以上のことから、主機運転開始後週間程度経過した時点でスラスト軸受油槽から再度採油を実施し、初期試験を実施することを推奨します。
報告№109-09136 報告№112-00212 | 分析№109-001160 分析№112-000871 | 112-000871 | 分析の結果、グリースは劣化していないことが分かりました。グリース中の金属分析ではベアリングと保持器の材質である、鉄、銅、錫が高濃度で検出され、さらにボールネジ軌道面では局部的に疲労剥離が発生していると推定されます。フェログラフィー摩耗粒子および摩耗形態摩耗粒子の形態で比較的多く観察された粒子は、潤滑状態が正常な場合に発生する摩耗粒子・マイルド摩耗繰返し応力を受けて発生する疲労摩耗粒子・疲労摩耗でした。潤滑状態摩耗粒子の観察結果から総合的に判断した結果、～μmサイズの疲労摩耗粒子が支配的ではあることから、軌道面では疲労摩耗が進展し、局部的にμm程度の凹み、いわゆるマイクロディンプルが発生していると推定され、潤滑状態がやや厳しい箇所があると判断します。グリースの物理的性状IRは良好でした。尚、ちょう度、滴点、酸価はグリース名が不明であるため、判定することは出来ませんでした。
報告№109-09136 報告№111-00627 | 分析№109-001160 分析№111-003144 | 111-003144 | 対象設備は継続使用可能な状態にあると判断します。但し、今後も摩耗の進行を傾向監視するため、以下の対策を推奨します。定期的な分析凝着摩耗の進行を監視するため、定期的に分析を実施し、摩耗の進行状況を確認することを推奨します。新油との比較による評価を示す粘度、酸価、塩基価の各データは新油データを基準として評価しています。今回は当社に新油データがなかったため判断できませんでしたが、今後評価する場合は、充填用に新油を同時に分析することをご検討下さい。フェログラフィー異常摩耗の早期発見パラメータとして摩耗粒子を定量化して評価するフェログラフィーのIs値は、前回のの乗から乗に上昇しており、潤滑状態が厳しくなっていることを示していました。摩耗粒子の形態で比較的多く観察された粒子は、潤滑状態が正常な場合に発生する摩耗粒子金属潤滑部が局部的に油膜切れを起して発生するシビア粒子でした。これらの摩耗粒子が観察された場合、潤滑部で発生している摩耗形態は、正常なマイルド摩耗潤滑状態がやや厳しい凝着摩耗であることが分かります。Iカップリング発光分光分析供試の潤滑油を分析した結果、検出された金属元素は、SOAPの結果表に示すように、鉄、鉛、錫、リン、亜鉛、カルシウム、アルミニウム、ナトリウム、マグネシウム、ホウ素でした。検出されたこれらの金属元素から発生箇所を推定すると鉄、鉛、錫・エンジン部品リン、亜鉛、カルシウム、マグネシウム、ホウ素・オイル添加剤アルミニウム、ナトリウム・外部混入異物であると思われます。このうち、機械部品が摩耗したと思われる元素はのグループです。重量汚染度前回に比較して重量汚染度はmg/mlから.mg/mlに減少していました。前回に比較して水分はppmからに減少し、良好でした。尚、粘度、酸価、塩基価は、当社に新油データがなかったため、比較ができず評価できませんでした。
報告№102-0115 報告№102-0115 | 分析№102-00879 分析№102-00879 | 102-00879 | 計数汚染度が、NAS級と前年度濾過後のNAS級からヶ月間でランク上昇していました。粘度は良好と判断します。粘度はmm/sと非常に良好の範囲にありました。水分は良好と判断します。水分はと非常に良好の範囲にありました。全酸価は良好と判断します。全酸価は.mgKOH/gと非常に良好の範囲にありました。RBOTはは良好と判断します。RBOTはminと非常に良好の範囲にありました。計数汚染度は、良好の範囲にあるものの、前年度に比較してランク上昇していました。計数汚染度は、NAS級と、前年度濾過後のNAS級に比較して、ヶ月間でランク上昇しました。重量汚染度はmg/mlとやや不良の範囲にありました。重量汚染度はmg/mlとやや不良の範囲にありました。機器の潤滑状態至急、軸受メタルの開放点検が必要と思われます。油中の金属粒子濃度を分析するSOAP及びD-SOAPの結果、軸受メタルの摩耗により発生したと考えられる錫がSOAPで、D－SOAPが.ppm検出されていました。但し、前年度濾過前の錫濃度がppmから濾過後がppmに一旦下がり、今年度に再度上昇しておりますので、前年度から今年度までに増加した量はppmとなります。したがって、前年度のppmに、このppmを加えるとppmになります。油量リットルと錫濃度から摩耗量を下式により計算しました。 ・式 cmとなります。従いまして、下図のような体積をもつ金属片が摩耗した計算となります。この体積cmを軸受メタルの摩耗面積で割りますと平均的な摩耗深さとなります。この摩耗面積は当社の経験によれば、スラストメタル面積の約分の程度となることが確認されており、軸受の支持面積cmからスラストメタル面積とパッド枚数枚から計算するとcmとなります。摩耗体積cmとcmから平均的な摩耗深さを求めるとμmとなります。スラストメタルの表面粗さをRmaxμmとしますと少なくとも左図bの部分の表面粗さ部分が鏡面になっていることが想像されました。前年度でも述べた通り、至急開放点検が必要と思われます。ご提供いただいた情報によれば、起動回数が前年度回、今年度が回ですので、摩耗の進行度は、起動回数回当り.μmとなります。これは、流体潤滑状態をつくれず、メタルが金属接触を起こしていることを示しており、低速状態の停止時、起動時にこの金属接触が発生していると思われます。
報告№109-09136 報告№111-00563 | 分析№109-001160 分析№111-002620 | 111-002620 | 濾過前の試料油を分析した結果、全てのデータが良好です。尚、RBOTが前回に比較し、min増加しています。RBOTが増加した理由は、更油、補給を実施した仮設タンクで他の軸受油と混合して濾過を実施した濾過機配管内や仮設タンクなどに油が残留していた以上のことが考えられます。お客様情報の～にはいずれにも該当せず、原因は分かりませんでした。但し、今回の分析結果で、酸価および粘度の各データに大きな変化はなく、異種油の混入などは確認されていないため、本試料油は継続使用可能な状態にあります。今後は、今回のRBOT値を基に潤滑油の寿命を評価します。
報告№105-0129 報告№105-0129 | 分析№105-00867 分析№105-00867 | 105-00867 | 本試験は、＃G調速機ガバナーのパイロットバルブで動作不良が発生したため、＃Gでも異常な状況が発生していないかを確認することを目的とした。確認方法は、調速機ガバナー入口付近から採油し、その試料油の分析結果で評価しました。分析の結果、全てのデータが良好であり、＃Gで発生したようなパイロットバルブの動作不良が発生するような状況にはないことが確認できました。尚、本試料は、圧油集油槽から実施した試料油と同一の系統にあり、集油槽の分析データを系統の代表値と考えることができるため実施しませんでした。は良好と判断します。計数汚染度は良好と判断します。計数汚染度はNAS級と当社推奨の管理限界値のNAS級以内であり、良好と判断します。重量汚染度は良好と判断します。重量汚染度は.mg/mlと当社推奨の管理限界値のmg/ml以内であり、良好と判断します。機器の潤滑状態機器の潤滑状態は正常と判断します。SOAPの結果は良好です。SOAPの結果、油の添加剤成分であるリンがppm、バリウムがppm検出されました。D－SOAPの結果は良好です。D－SOAPの結果、油の添加剤成分であるバリウムが、外部から混入したカルシウムが、ナトリウムが検出されました。フェログラフィーの結果は良好です。異常摩耗の早期発見パラメータであるフェログラフィーのIs値が.と良好の範囲にあり、潤滑状態は良好と判断します。
報告№109-09249 報告№112-00273 | 分析№109-001747 分析№112-001094 | 112-001094_date120927 | 潤滑油および対象設備は継続使用可能な状態にあると判断します。但し、今後も摩耗の進行を傾向監視するため、以下の対策を推奨します。定期的な分析摩耗の進行を監視するため、定期的に分析を実施し、分析データによる摩耗の進行状況を確認することを推奨します。はフェログラフィーおよびSOAP／D-SOAPの結果から総合的に判断した結果、やや厳しい状態にあると考えられます。フェログラフィー【定量分析：Is値】Is値は異常摩耗の早期発見パラメータのつで、摩耗粒子を定量化するために用います。今回のIs値はの乗とやや高い値でした。フェログラフィー【定性分析：摩耗粒子および摩耗形態観察】分析結果から比較的多く観察された粒子は、以下の通りでした。正常な摩耗粒子・潤滑状態が正常なマイルド摩耗により発生。鉄錆、砂等・外部から混入したと考えられます。Iカップリング発光分光分析【SOAP／D-SOAP】検出された金属元素から発生箇所を推定すると、以下の通りでした。鉄、ニッケル、錫・軸受等リン、亜鉛、カルシウム・添加剤ケイ素、ナトリウム・外部混入異物水分、汚染粒子数、汚染度物重量は共に良好でした。．粘度、全酸価、酸化安定度、有機物・有機化合物の各データは良好でした。分析結果特性低下特性低下に係るパラメータの分析結果は良好と判断します。粘度粘度は.mm/sと新油値.mm/sに対する粘度変化率は-.％で、当社推奨の管理限界値である±％以内にあり、良好と判断します。全酸価添加油の全酸価は、油メーカによって初期値が違うため統一した管理基準を設定するのが困難であることから、当社では管理限界値を設定しておらず、新油分析値との比較及び他の分析項目の結果より全酸価の状態判断を行います。その結果、全酸価は.mgKOH/gと新油値.mgKOH/g以下にあることから、良好と判断します。酸化安定度酸化安定度はminであり、当社推奨の管理限界値のmin以上であることから良好と判断します。有機物・有機化合物有機物・有機化合物は、IRチャートによる新油分析値との比較の結果、cm-付近に劣化の兆候を示すカルボン酸の吸収が確認されていないことから、良好と判断します。色相はLであり、新油値のLに比較して高い値でした。汚染に係るパラメータの分析結果は良好と判断します。水分はppmであり、当社推奨の管理限界値の以下であることから良好と判断します。汚染粒子数はNAS級であり、当社推奨の管理限界値のNAS級以下であることから良好と判断します。汚染度物重量は.mg/mlであり、当社推奨の管理限界値のmg/ml以下であることから良好と判断します。摩耗フェログラフィーによる摩耗粒子の観察の結果、潤滑状態が正常な場合に発生する摩耗粒子、外部から混入したと思われる鉄錆、砂等が比較的多く観察されました。異常摩耗の早期発見パラメータであるフェログラフィーのIs値がの乗とやや高く、摩耗粒子の形態観察の結果、潤滑状態が正常な場合に発生する摩耗粒子、外部から混入したと思われる鉄錆、砂等が比較的多く観察されました。金属濃度SOAP法により金属濃度を測定した結果、潤滑箇所で発生する金属接触よって検出されるニッケルがppm、錫がppm、油の添加剤成分であるリンがppm、亜鉛が、カルシウムがppm、外部から混入したと思われるケイ素がppm、ナトリウムがppm検出されました。金属濃度酸溶解法により金属濃度を測定した結果、潤滑箇所で発生する金属接触によって検出される鉄が、亜鉛が、外部から混入したと思われるカルシウムが、ナトリウムが検出されました。
報告№109-09136 報告№110-00008 | 分析№109-001160 分析№110-000032 | 110-000032 | 、汚染度、潤滑状態は良好でした。潤滑油は、継続使用が可能と判断します。汚染度および潤滑状態も良好な範囲にありますが、これは油系統に設置されているフィルタの影響による可能性が考えられます。そのため、以下の対策を推奨します。対策本設備の油系統にはフィルタが設置されているため、発生した摩耗粒子は捕捉されていると思われます。そのため異常な摩耗状態が発生し、μm以上の摩耗粒子が発生したとしてもフィルタに捕捉され、見かけ上の汚染度は清浄となってしまうことから、診断結果を正常な潤滑状態にあると誤認してしまう可能性があります。正確な潤滑状態を確認するためには、潤滑油に加えてフィルタの付着物も分析されることを推奨します。
報告№106-0227 報告№106-6074 | 分析№106-01279 分析№106-01686 | 106-01686 | 今回の採油は運転計画の影響で主機停止中に油補給用配管から採油を実施しているため、油循環中の採油に比較して油中粒子が沈降して低濃度になっている部分を採油していると考えられます。したがって、油が循環している状態で採油を実施した場合に比較し、分析データは低くなる傾向にあり、データ解析にはこの点に注意が必要で、以上の前提として今回の分析結果を検討しました。その結果、採油の状況から大型の摩耗粒子は沈降していると想像されたものの、摩耗粒子の形態観察から厳しい金属接触により発生する摩耗粒子サイズである～μmサイズのやや大型の粒子が確認されました。これらの粒子は形態から判断して油膜切れにより発生したシビア粒子や異物の噛み込みにより発生した切削粒子と考えられることから、軸受摺動面では、油膜切れにより発生する凝着摩耗や硬い異物の噛み込みにより発生する切削摩耗が混在しているものと思われます。以上のことから、今後さらに摩耗が進行する場合があることが懸念されました。また、RBOTがminと前回のminから約年ヶ月間でmin減少していました。この減少傾向から限界値到達時期を別紙図により推定した結果、年月と推定されました。現在のところ継続使用可能と判断できますが、今後、RBOTの減少率が増大することも懸念され、また、摩耗状態を同時に確認するため、ヶ月後に精点Aを実施し、RBOTの減少率および摩耗の進行状況を確認されることを推奨します。
報告№108-5071 報告№111-00279 | 分析№108-02721 分析№111-001334 | 111-001334 | 潤滑油は継続使用可能な状態にあると判断します。但し、今後は障害予防を目的に以下の対策を推奨します。消泡性能が低下した場合、ギヤ歯面での油膜形成に影響が出て摩耗の発生が進展することがあります。今後は消泡性能低下の影響により摩耗が進展する可能性がありますので、フェログラフィーおよびSOAP-Tを追加することを推奨します。泡立ち試験の結果は、-と新油値が-であるのに比較して高い値となっていたことから、消泡性能が低下していることが分かりました。今後の使用状況によっては油の酸化劣化が進行したり、ギヤ歯面およびベアリング軌道面で油膜切れが発生したりする場合があるため、消泡剤の添加による消泡性能の改善など何らかの対応が必要になると思われます。分析結果泡立ち試験の結果、消泡性能が低下していることが確認されました。粘度粘度はmm/sと新油値mm/sに比較して、粘度変化率は-％で、当社推奨の管理限界値である±％以内にあり、良好と判断します。泡立ち試験泡立ち試験は-と新油に比較して高い値でした。水分はppmと当社推奨の管理限界値の以下であり、良好と判断します。全酸価全酸価は.mgKOH/gと新油値.mgKOH/gに比較して高いものの、IRの結果で油劣化の兆候を示すカルボン酸の吸収が確認されていないことから、良好と判断します。
報告№109-09136 報告№112-00076 | 分析№109-001160 分析№112-000198 | 112-000198 | 潤滑油および軸受は継続使用可能な状態にあると判断します。但し、今後も摩耗の進行を傾向監視するため、以下の対策を推奨します。定期的な分析凝着摩耗の進行を監視するため、定期的に分析を実施し、分析データによる摩耗の進行状況を確認することを推奨します。オイルリングの点検日常点検の際にオイルリングの回転状況を確認することを推奨します。濾過または更油油中の汚染度が高いことから、観察された摩耗粒子が軸受軌道面に噛み込み摩耗が進行することが懸念されるため、濾過または更油を推奨します。軸受メタルの情報提供今後軸受メタルの摩耗が進行した場合、摩耗程度を評価する必要がありますので、次回分析時には、メタルサイズ、回転数、直近のメタル交換からの運転時間をお知らせください。最適な採油方法本試料油は、機器停止中にドレンプラグから採油されています。機器が停止している状態では、別紙油中粒子の沈降の影響に示すように油槽内で撹拌がなくなり固形物が沈降するため、油中汚染度は高くなると推定されます。今後の採油は、極力運転中もしくは停止直後の油槽中層部から実施されることを推奨します。他の試料も同様ですので、省略致します。フェログラフィーおよびSOAP-Tの結果から総合的に判断した結果、やや厳しい状態にあると考えられます。フェログラフィー【Is値】Is値は異常摩耗の早期発見パラメータのつで、摩耗粒子を定量化するために用います。今回のIs値はの乗と低い値でした。フェログラフィー【摩耗粒子および摩耗形態】分析結果から比較的多く観察された粒子は、以下の通りでした。正常な摩耗粒子・潤滑状態が正常なマイルド摩耗により発生。銅系シビア粒子・潤滑状態がやや厳しい凝着摩耗により発生。金属潤滑部が局部的に油膜切れを起していると考えられます。観察された摩耗粒子の中でも銅系シビア粒子は、注意が必要です。オイルリングと主軸間、またはオイルリングと軸受台金側面との間で摩耗が発生していると考えられます。このような場合、オイルリングと主軸の間で摩擦が低下したり、台金との摩擦が増大するなどの影響でオイルリングが円滑に回転し難い状況が発生します。その結果、潤滑油のかき揚げ量が減少し、軸受摺動面で油膜切れを引き起こす可能性があります。Iカップリング発光分光分析【SOAP-T】検出された金属元素から発生箇所を推定すると、以下の通りでした。鉄、鉛、銅、錫、亜鉛・軸受等カルシウム、ナトリウム・外部混入異物このうち、機械部品が摩耗したと思われる元素はのグループです。メタルの摩耗分析結果から軸受メタルの摩耗深さを、以下の条件を仮定して求めました。分解点検から今回までに更油を実施していない場合の仮定した錫濃度.ppm・当社の経験からメタル面積の約分の程度が摩耗した・更油後の錫濃度を・摺動面の面積をcmその結果、メタル表面の平均的な摩耗深さは.μmとなり、メタルの表面粗さを軸受表面の一般的な粗さであるsと仮定すると、約分の程度が摩耗していると推定されます。余寿命分解後時間で摺動面の表面粗さが.μm摩耗したと考えられ、余寿命を計算すると時間と推定されます。この余寿命は、軸受摺動面の表面粗さがμmとなる鏡面状態になり、起動・停止時に油膜が形成されにくい状態を示します。仮定している部分がありますので、参考値としてお考え下さい。計数汚染度はNAS級以上、重量汚染度はmg/mlと共に当社推奨の管理限界値を超えていました。フィルタ表面の異物観察で銅合金、鉄錆、砂等が観察されたとから、汚染度が高い要因は、摩耗と外部混入異物の影響と思われます。粘度、水分、酸価、IRの各データは良好でした。
報告№104-0291 | 分析№104-02188 | 104-02188 | 濾過前の試料油を分析した結果、摩耗粒子形態観察で、摩擦熱が高い場合に発生する黒錆がやや多く観察されました。D－SOAPで、前回に比較して鉄がから、銅が.からに上昇していました。サーボシリンダ内壁及びブッシュに摩耗が発生していると考えられました。今後、このまま摩耗が進行した場合、汚染度が上昇し、バルブ類の動作障害が発生することが懸念されます。これらの障害発生に対する弊害を勘案の上、予防処置としてヶ月以内に再度分析を実施し、摩耗の進行状況及び汚染度の上昇程度を確認されることを推奨します。
報告№105-0410 報告№105-0410 | 分析№105-02696 分析№105-02696 | 105-02696 | 分析の結果、ギヤ歯面、転がり軸受の軌道面ではマイルドな状態で摩耗が進行していることから、継続使用可能な状態にあると判断します。これらのことは、SOAP／D-SOAPでギヤ、転がり軸受の摩耗により発生する鉄が検出されたものの、フェログラフィーの摩耗粒子形態観察の結果、ギヤ歯面、転がり軸受の微小な疲労摩耗により発生する摩耗粒子が多く観察されたこと以上のことから判断しました。尚、バックラッシの増加量を分析結果から計算できますので、構造が確認できる図面、ギヤの形式、歯形、モジュール、歯数、回転数、増速比、歯幅をお知らせ下さい。計算結果をご報告いたします。新油との比較が必要ですが、粘度、水分、IRが良好であることから、現時点では継続使用可能な状態であると考えられますが、今後、油劣化の予測を行う場合、新油データが必要ですので、現在使用している新油をご提供下さい。粘度は良好と判断します。粘度は.mm/sと管理限界値以内にあり、良好と判断します。水分は良好と判断します。水分は.ppmと管理限界値の以下にあり、良好と判断します。全酸価は判定できませんでした。全酸価は.mgKOH/gでした。全酸価は新油データとの比較管理が必要ですので、現在使用している新油を分析し、そのデータを基準に管理することを推奨します。IRは良好と判断します。IRはチャートに示すように、油劣化の兆候を示すカルボン酸の吸収が確認されていないことから、継続使用可能な状態にあると考えられます。但し、このIRも全酸価同様に新油データとの比較による判断が必要ですので、現在使用している新油を分析することを推奨します。計数汚染度当社推奨の管理限界値を超えていました。計数汚染度は当社推奨の管理限界値を超えていました。計数汚染度はNAS級以上と当社推奨の管理限界値のNAS級を超えていました。重量汚染度は.mg/mlでした。重量汚染度は.mg/mlでした。機器の潤滑状態フェログラフィーの結果、異常摩耗の早期発見パラメータであるIs値がの乗とやや高いものの、ギヤ歯面、転がり軸受の軌道面ではマイルドな状態で摩耗が進行していることから、継続使用可能な状態にあると判断します。SOAPの結果、鉄が検出されました。SOAPの結果、摩耗により発生した鉄、油の添加剤成分であるリンが検出されました。D－SOAPの結果、鉄が検出されました。D－SOAPの結果、摩耗により発生する鉄が検出されました。フェログラフィーの結果、ギヤ及び転がり軸受は継続使用可能な状態にあると判断します。フェログラフィーの結果、異常摩耗の早期発見パラメータであるIs値がの乗とやや高いものの、ギヤ歯面、転がり軸受の軌道面ではマイルドな状態で摩耗が進行していることから、継続使用可能な状態にあると判断します。
報告№108-0411 報告№110-00656 | 分析№108-02744 分析№110-003053 | 110-003053 | グリースの物理的性状グリースの物理的性状は、グリースの硬さや、徐々に温度を上昇させた恒温槽内でグリースが滴になって滴下する初滴温度、グリース中のスラッジの発生量などを判断パラメータに、ちょう度、滴点、全酸価、有機物・有機化合物として評価します。分析の結果、グリースの硬さを示すちょう度は、新グリース値のに比較してと当社推奨の管理上限値を超えていました。グリースが滴になって滴下するときの温度を示す滴点が新グリース値のに比較して本試料はと高いものの、劣化の兆候として現れる有機物・有機化合物が見られなかった。グリース中のスラッジの発生量を示す全酸価は、新グリース値の.mgKOH/gに対して.mgKOH/gと高いものの、有機物・有機化合物の結果でグリース中の油が劣化した場合に発生するカルボン酸の発生は確認されなかった。以上のように、グリースは劣化していないものの、軟化していることが分かりました。軟化したグリースを使用した場合、グリースの漏洩や軸受等で油膜切れが発生することが懸念されます。グリースを交換されることを推奨します。
報告№109-09136 報告№111-00149 | 分析№109-001160 分析№111-000762 | 111-000762 | 更油からの使用時間をもとに潤滑油の余寿命を評価したところ、潤滑油は次回定検まで使用可能と判断できました。次回定検時に更油を実施しない場合は、酸化安定度を知るための分析を実施し、余寿命を確認することを推奨します。酸化安定度はminであり、当社推奨の管理限界値のmin以上であることから、良好と判断します。
報告№105-6046 | 分析№105-01369 | 105-01369 | 濾過前の試料油を分析した結果、計数汚染度が前回NAS級から、今回NAS級に約ヶ月でランク上昇しました。摩耗粒子形態観察の結果、鉄錆等が観察されているため、汚染度が上昇した要因は、外部から混入したと思われる異物によるものと考えられますが、潤滑異常の早期発見パラメータである摩耗過酷度を示すIs値が.と非常に良好の範囲にあることから、潤滑状態は良好な状態にあると判断します。
報告№109-09495 報告№109-09495 | 分析№109-003011 分析№109-003011 | 109-003011 | ・全酸価全酸価は、mgKOH/gと新油値のmgKOH/g以内にありました。・銅の溶出SOAPの銅濃度が前回に比較してppmからppmに増加していました。銅を使用した部分の溶出が発生していると考えられます。この溶出は検出された亜鉛系添加剤の成分と銅が反応し、溶出することが知られています。銅濃度は別紙鉱油の酸化に対する金属触媒の影響に示すように銅濃度が増加すると酸化速度が速まります。潤滑油および対象設備は継続使用可能な状態にあるものの、定期的に分析を実施し、酸化劣化の進行状況を監視されることを推奨します。は良好と判断します。計数汚染度計数汚染度はNAS級と当社推奨の管理限界値のNAS級以内にあり、良好と判断します。重量汚染度は.mg/mlと当社推奨の管理限界値のmg/ml以内にあり、良好と判断します。機器の潤滑状態SOAPの結果、銅が検出されました。SOAPSOAPの結果、油の添加剤成分であるリン、亜鉛が検出されました。一方、銅が検出されました。銅を使用した部分の溶出が発生していると考えられます。この溶出は亜鉛系添加剤成分の亜鉛と銅が反応し、溶出することが知られています。銅濃度は別紙鉱油の酸化に対する金属触媒の影響に示すように銅濃度が増加すると酸化速度が速まります。酸化劣化の進行状況をを全酸価の変化で監視されることを推奨します。D－SOAPD－SOAPの結果、摩耗により発生する鉄が検出されていないことから、良好と判断します。フェログラフィーフェログラフィーの結果、異常摩耗の早期発見パラメータであるIs値がのマイナス乗と良好の範囲にあり、潤滑状態も正常と判断します。
報告№108-0030 報告№108-6519 | 分析№108-00153 分析№108-00370 | 108-00370 | 精点Aを実施した結果、前回と同じく摩耗粒子の形態観察で赤錆が多く観察され、D－SOAPの鉄濃度が僅かに増加傾向にありました。更に計数汚染度がランク増加したことから、摩耗の進行が確認されました。現在のところ、計数汚染度は管理限界値内にあるものの、今後さらに摩耗が進行した場合、汚染度が増加することでバルブ類の動作障害やストレーナおよびフィルタの目詰まりが発生する場合がありますので、夏期ピーク前に精点Bを実施し、汚染度および摩耗の進行状況を確認することを推奨します。これらのことは、前回に比較して計数汚染度がランク増加したこと異常摩耗の早期発見パラメータであるフェログラフィーのIs値がの乗と良好の範囲にあるものの、摩耗粒子の形態観察の結果、赤錆が多く観察されたことD－SOAPの結果、鉄が微増したこと以上のことから判断しました。
報告№109-09249 報告№112-00274 | 分析№109-001747 分析№112-001108 | 112-001108_date121024 | 潤滑油および軸受は継続使用可能な状態にあると判断します。但し、今後も摩耗の進行を傾向監視するため、以下の対策を推奨します。定期的な分析切削摩耗や凝着摩耗の進行を監視するため、定期的に分析を実施し、分析データによる摩耗の進行状況を確認することを推奨します。軸受メタルの情報提供本設備がすべり軸受である場合、今後軸受メタルの摩耗が進行すると、摩耗程度を評価する必要がありますので、次回分析時には、メタルサイズ、回転数、直近のメタル交換からの運転時間をお知らせください。はフェログラフィーおよびSOAP／D-SOAPの結果から総合的に判断した結果、やや厳しい状態にあると考えられます。フェログラフィー【定量分析：Is値】Is値は異常摩耗の早期発見パラメータのつで、摩耗粒子を定量化するために用います。今回のIs値はの乗とやや高い値でした。フェログラフィー【定性分析：摩耗粒子および摩耗形態観察】分析結果から比較的多く観察された粒子は、以下の通りでした。正常な摩耗粒子・潤滑状態が正常なマイルド摩耗により発生。切削粒子・異物や金属表面の微小突起による切削摩耗により発生。シビア粒子・潤滑状態がやや厳しい凝着摩耗により発生。金属潤滑部が局部的に油膜切れを起していると考えられます。黒錆・潤滑状態がやや厳しい凝着摩耗により発生。金属接触が厳しく、且つ、高い摩擦熱が発生していると考えられます。観察された摩耗粒子の中でも切削粒子は、注意が必要です。切削摩耗は、他の摩耗形態に比較して摩耗進行速度が速く注意が必要で、定期的なトライボ診断による状態監視が必要と考えます。切削摩耗の原因となる混入異物が残留している場合、この異物により切削摩耗が継続して発生する可能性があります。Iカップリング発光分光分析【SOAP／D-SOAP】検出された金属元素から発生箇所を推定すると、以下の通りでした。鉄、鉛、銅、アンチモン、錫、亜鉛・軸受等カルシウム、バリウム、ケイ素、ナトリウム・外部混入異物水分、汚染粒子数、汚染度物重量は共に良好でした。．粘度、全酸価、酸化安定度、有機物・有機化合物の各データは良好でした。分析結果特性低下特性低下に係るパラメータの分析結果は良好と判断します。粘度粘度はmm/sと新油値mm/sに対する粘度変化率は-％で、当社推奨の管理限界値である±％以内にあり、良好と判断します。全酸価添加油の全酸価は、油メーカによって初期値が違うため統一した管理基準を設定するのが困難であることから、当社では管理限界値を設定しておらず、新油分析値との比較及び他の分析項目の結果より全酸価の状態判断を行います。その結果、全酸価は.mgKOH/gと新油値.mgKOH/g以下にあることから、良好と判断します。酸化安定度酸化安定度はminであり、当社推奨の管理限界値のmin以上であることから良好と判断します。有機物・有機化合物有機物・有機化合物は、IRチャートによる新油分析値との比較の結果、cm-付近に劣化の兆候を示すカルボン酸の吸収が確認されていないことから、良好と判断します。色相はLでした。汚染に係るパラメータの分析結果は良好と判断します。水分はppmであり、当社推奨の管理限界値の以下であることから良好と判断します。汚染粒子数はNAS級であり、当社推奨の管理限界値のNAS級以下であることから良好と判断します。汚染度物重量はmg/mlであり、当社推奨の管理限界値のmg/ml以下であることから良好と判断します。摩耗フェログラフィーによる摩耗粒子の観察の結果、潤滑状態が正常な場合に発生する摩耗粒子、異物の噛み込みや金属表面の微小突起により発生する切削粒子、金属潤滑部が局部的に油膜切れを起して発生するシビア粒子、金属接触が厳しく、且つ、摩擦熱が高い場合に発生する黒錆が比較的多く観察されました。異常摩耗の早期発見パラメータであるフェログラフィーのIs値がの乗とやや高く、摩耗粒子の形態観察の結果、潤滑状態が正常な場合に発生する摩耗粒子、異物の噛み込みや金属表面の微小突起により発生する切削粒子、金属潤滑部が局部的に油膜切れを起して発生するシビア粒子、金属接触が厳しく、且つ、摩擦熱が高い場合に発生する黒錆が比較的多く観察されました。金属濃度SOAP法により金属濃度を測定した結果、潤滑箇所で発生する金属接触によって検出される鉛がppm、錫がppm、外部から混入したと思われるバリウムがppm、ケイ素がppm検出されました。金属濃度D-SOAP法により金属濃度を測定した結果、潤滑箇所で発生する金属接触によって検出される鉄が、鉛が、銅が、アンチモンが、錫がppm、亜鉛が、外部から混入したと思われるカルシウムが、バリウムが、ナトリウムが検出されました。
報告№108-0387 報告№108-5075 | 分析№108-02609 分析№108-02792 | 108-02792 | 初期試験を実施した結果、観察された摩耗粒子およびD－SOAPで錫が検出されていることから、本試料には初期のなじみ摩耗が発生していたと考えられます。今回のようになじみ過程でシビア粒子が観察された場合は、なじみ過程が正常に終了していない場合があり、異常摩耗に進展することも懸念する必要があります。なじみ過程が正常な状態で終了した場合、シビア粒子は観察されることが少なく、従って、今回のなじみ過程では、局部的な金属接触がごく一部で発生したと考えられます。この接触が、既に正常な状態に推移しているか、或いは、進行しているのかを確認するため、ヶ月毎にあと回の初期試験を実施することを推奨します。尚、今後摩耗が進行した場合、軸受メタルの摩耗程度を評価する必要がありますので、次回分析時には、油量、メタルサイズ、回転数、直近のメタル交換からの運転時間、現在の使用油の使用時間をお知らせください。これらのことは、異常摩耗の早期発見パラメータであるフェログラフィーのIs値がの乗と良好の範囲にあるものの、摩耗粒子の形態観察の結果、金属接触が厳しい場合に発生するシビア粒子がやや多く観察されたことD－SOAPの結果、鉄および軸受メタルの主成分である錫が検出されたこと以上のことから判断しています。
報告№104-0259 | 分析№104-01978 | 104-01978 | 濾過前の試料油を分析した結果、計数汚染度が前回NAS級から、今回NAS級に約ヶ月でランク上昇しました。摩耗粒子形態観察及び光学顕微鏡写真に見られるように、鉄錆・砂等が多く観察されているため、汚染度が上昇した要因は、外部から混入した異物によるものと考えられました。鉄錆等の異物は、通常運転中、過去作業中、今回採油時などに混入したと考えられます。又、潤滑異常の早期発見パラメータである摩耗過酷度を示すIs値がと非常に良好の範囲にあることから、潤滑状態は良好な状態にあると判断します。尚、RBOTが前回に比較し、min上昇したのは、油を交換したためです。今後は、今回のRBOT値によりデータ管理を行います。
報告№109-09136 報告№111-00109 | 分析№109-001160 分析№111-000577 | 111-000577 | SOAP／D－SOAPの鉄および錫濃度は良好の範囲にありました。計数汚染度は良好でした。粘度、全酸価、IR、RBOTの各データーは良好でした。潤滑油は再使用可能と判断します。
報告№108-0387 報告№108-0441 | 分析№108-02609 分析№108-03011 | 108-03011 | トライボ診断により、機器軸受の潤滑状態、潤滑油の劣化状態を診断する。摩耗粒子の観察結果から観察された摩耗粒子には、油膜切れを起こした場合に発生する摩耗粒子が観察されています。この摩耗粒子は、金属接触を伴う摩耗、いわゆる凝着摩耗と呼ばれる潤滑状態で発生しますが、観察された量が少なく、また、凝着摩耗の範囲は極めて小さな範囲で、分析データ全般が良好であることから、現在の潤滑状態は正常な状態にあると判断します。前回と今回の分析結果からメタルの摩耗深さを検討するため、下式で摩耗速度を求め、現時点における平均的な摩耗深さを求めたところ、摩耗の深さは軸受表面から.μmであることが推定されました。y=×-x+.----ここでy:平均的な摩耗深さx:運転時間本軸受がこの摩耗速度で、摩耗の限界に到達する時間、いわゆる限界使用時間を試算すると、軸受の表面粗さをsとした場合の余寿命は約万時間になると推定され、摩耗速度が非常に小さく、良好な潤滑状態が継続しているものと判断します。また、を示す全酸価、IRの各データが良好であることから、油も継続使用可能と判断します。
報告№104-0294 報告№104-8053 | 分析№104-02199 分析№104-02524 | 104-02524 | 分析の結果、本軸受は継続使用可能な状態にあると判断します。このことは、異常摩耗の早期発見パラメータであるIs値がの乗とやや高いものの、ベアリング軌道面から発生した摩耗粒子はマイルドな潤滑状態で発生した摩耗粒子であり潤滑状態は良好な状態で進行していると考えられる。以上のことから判断しました。尚、SOAPの鉄濃度がppm、油量リットルから摩耗体積を計算すると.mmとなります。この体積からベアリング軌道面の摩耗面積を検討し、この情報を傾向管理する必要がありますので、ベアリング番号をお知らせ下さい。
報告№109-09136 | 分析№109-001160 | 113-000906 | 、汚染度、を確認する。水分は、当社推奨の管理限界値以下であり、良好と判断します。粘度は、当社に新油データがないため、カタログ値で比較して評価しました。その結果、新油に比較して粘度変化率は+.%であり、当社推奨の管理限界値内であることから、良好と判断します。IR、RBOTは、当社に新油データがないため、比較して評価することが出来ませんでしたが、これらのデータが悪化し、潤滑油が劣化していた場合、粘度が上昇することが予想されます。今回の粘度のデータは、良好であることから、これらの項目は問題ないと判断します。軸受は継続使用可能な状態にあると判断しますが、フェログラフィーの摩耗粒子形態観察でホワイトメタルが比較的多く観察されたことから、軸受メタルの摩耗が発生しています。今後、さらに摩耗が進行することが懸念されるため、に示す対策を推奨します。．約時間ごとに回の周期で更油を実施しているが、この周期が妥当であるか検証する。今回の油使用時間が時間であり、IR、RBOTの評価が正確ではないものの、粘度のデータから油劣化は進行していないと推定されるため、時間毎の更油は妥当ではなく、延伸することは可能であると思われます。定期的な分析および分析周期の検討定期的に分析を実施することにより、データの変化から異常の兆候を早期に発見することが可能となります。また、今回は対象設備の初回分析であるため、あと最低でも回分析を実施し、分析データの変化から今後の分析周期を検討することを推奨します。今後、軸受メタルの進行が懸念されるため、出来るだけ早めに回目の分析を実施することを推奨します。新油との比較による評価を示す粘度、IR、RBOTのデータは新油データを基準として評価しています。今回は当社に新油データがなかったため判断できませんでしたが、今後評価する場合は、使用している新油を同時に分析することをご検討下さい。は、フェログラフィーおよびSOAP-Tのデータから総合的に解析した結果、継続使用は可能ですが、今後の機器の機能を確認するためにも傾向管理が有用と考えます。フェログラフィー【定量分析：Is値】Is値は異常摩耗の早期発見パラメータのつで、摩耗程度を定量化するために用います。今回のIs値はの乗とやや高い値でした。フェログラフィー【定性分析：摩耗粒子および摩耗形態観察】分析結果から観察された代表的な粒子は、以下の通りでした。正常な摩耗粒子・潤滑状態が正常なマイルド摩耗により発生。シビア粒子・潤滑状態がやや厳しい凝着摩耗により発生。金属潤滑部が局部的に油膜切れを起していると考えられます。ホワイトメタル・軸受メタルの摩耗により発生。赤錆、砂等・外部から混入したと考えられます。観察された摩耗粒子の中でもシビア粒子、ホワイトメタルは、将来的な摩耗の進行に繋がる可能性を示唆しているため、傾向監視が必要と思われます。シビア粒子は、凝着摩耗に分類されます。これらの摩耗粒子は、摺動面で凝着、破断を繰り返し、この過程で生じる移着粒子が成長して摩耗粒子となります。そのため、摺動面では局部的に油膜切れが発生していることを示しています。この状態が継続した場合、摩耗粒子のサイズは徐々に大型化していき、最終的には軸受の損傷に至る場合があります。Iカップリング発光分光分析【SOAP-T】検出された金属元素から発生箇所を推定すると、以下の通りでした。検出された金属成分 分類 鉄、銅、錫 軸受等 リン、亜鉛、カルシウム、マグネシウム、モリブデン 添加剤 アルミニウム、ナトリウム 外部混入異物 SOAP-Tの結果、軸受の主成分である錫が検出されました。今後、さらに摩耗が進行することが懸念されるため、注意が必要です。水分は、ppmと当社推奨の管理限界値以下であり、良好でした。粘度は、カタログ値と比較しました。その結果、粘度はmm/sと新油カタログ値mm/sに比較して、粘度変化率は+.％で、当社推奨の管理限界値である±％以内にあり、良好と判断します。尚、IR、RBOTの各データは当社に新油データがないため、比較して評価することは出来ませんでした。
報告№107-4557 報告№107-4557 | 分析№107-02934 分析№107-02934 | 107-02934 | 廃止措置工事期間中であるが、運転状態にある機器においては保全計画を策定している。この中で当該機器については設備の状態監視保全の適用を行っている。油診断により精度の高い状態監視活動を行う。今回の採油は、注油口から機器停止中に実施しているため、油中粒子が均一に分散している油循環中に比較し沈降の影響を受け、分析データが低濃度に出る可能性があると思われます。今回の分析は以上のことを踏まえて結果を検討しました。分析の結果、計数汚染度がNAS級と当社推奨の管理限界値に到達していました。SOAP／D－SOAPで鉄および錫が検出され、異常摩耗の早期発見パラメータであるフェログラフィーのIs値がの乗と高い値を示していました。今回の採油が、油循環中の採油に比較して、データが低目に出る可能性があるにもかかわらず、各分析データは高い値を示していました。摩耗粒子の形態観察の結果、異物の噛み込みにより発生する切削粒子が多く観察されたことから、摺動面で発生している摩耗形態は、異物の噛み込みによる切削摩耗であると考えられます。この切削摩耗は異物が混入していない状態に比較して、摩耗進行速度が速く注意が必要であるため、可能であれば油槽内を清掃することを推奨します。出来ない場合は、定期的に分析を実施し、摩耗の進行状況を確認することを推奨します。SOAPの結果、前回に比較して鉛がppmからppmに増加していました。これは、鉛を使用した部品があれば、そこからの溶出が考えられます。鉛を含む材料を使用した箇所があるかご確認下さい。一方、油の基本特性を示す粘度、水分、全酸価、IRの各データは、全て良好の範囲にあり、この油は継続使用可能と判断します。尚、今後の採油は機器の潤滑状態をより正確に知るため、粒子の沈降の影響を極力抑え、油中粒子が均一な分散状態に近い状態での採油が望ましく、対象設備が運転中、または停止直後に採油を実施することを併せて推奨します。
報告№109-09136 報告№112-00728 | 分析№109-001160 分析№112-003325 | 112-003325 | タンク底部から採油した試料油は、計数汚染度は当社推奨の管理限界値に到達していました。分析データから軸受損傷の原因を検討した結果以下のことが推定されました。観察された摩耗粒子は、赤錆と呼ばれる鉄の赤色スラッジが比較的多かったことから、油槽内に混入した水分の影響により鉄錆が発生し、その赤錆が軸受の摺動面に入り込み焼損につながったと推定される。フェログラフィー【定量分析：Is値】Is値は異常摩耗の早期発見パラメータのつで、摩耗程度を定量化するために用います。今回のIs値はの乗とやや高い値でした。フェログラフィー【定性分析：摩耗粒子および摩耗形態観察】分析結果から比較的多く観察された摩耗粒子は、以下の通りでした。正常な摩耗粒子・潤滑状態が正常なマイルド摩耗により発生。シビア粒子・潤滑状態がやや厳しい凝着摩耗により発生。金属潤滑部が局部的に油膜切れを起していると考えられます。赤錆・金属表面が酸化により剥がれ落ちやすくなる腐食摩耗により発生。フリクションポリマ・局部的に高圧・高温となる場合に発生。鉄錆、砂等・外部から混入したと考えられます。Iカップリング発光分光分析【SOAP／D-SOAP】検出された金属元素から発生箇所を推定すると、以下の通りでした。鉄、銅、錫、亜鉛・軸受等カルシウム、ナトリウム・外部混入異物潤滑油中の粒子の粒度分布は.～μmの範囲にあり、.μmにピークが確認されました。μm以下の粒子が支配的であるものの、大型の粒子も多いことが分かりました。水分は、ppmと当社推奨の管理限界値である以下であり、良好でした。
報告№108-5065 報告№108-5065 | 分析№108-02445 分析№108-02445 | 108-02445 | トライボ診断の結果、粘度、泡立ち試験を除く項目は良好です。粘度はmm/sと新油値mm/sに比較して、粘度変化率は-％で、当社推奨の管理限界値である±％を超えています。今後、粘度の低下により油膜切れが発生し、金属接触が発生することが懸念されるため、更油を実施することを推奨します。泡立ち試験の結果は、一般的には消泡性能が低くいと判断できる値の-ですが、新油値の-と同レベルにあったため、良好と判断します。機器の潤滑状態潤滑状態指数はのマイナス乗と濾過設備のない機器であれば正常な潤滑状態にあると判断できますが、ギヤボックスの油系統にはインラインフィルタとオフラインフィルタがあり、μmサイズ以上の粒子の大部分は捕捉され、異常な摩耗状態が発生したとしても正常な潤滑状態にあると誤認してしまう可能性があります。そこで、フィルタが設置されていない場合の潤滑状態を、一般的なフィルタの効率である.と仮定し、粒子の発生状況から潤滑状態を推定しました。その結果、ギヤは継続使用可能な状態にあると思われますが、潤滑状態指数はやや厳しい状態にあるの乗領域にあると推定できました。推定結果は、フィルタの濾過効率を仮定して求めたものですが、フィルタがない状態では油中の粒子濃度は現在より高いことは明らかです。そのためヶ月後に再度分析を実施し、摩耗進行の有無をチェックすることを推奨します。尚、フィルタの捕捉の影響による誤認を避けるため、これまでの採油箇所に加え、インラインフィルタやオフラインフィルタの捕捉物も分析し、その結果から潤滑状態を評価することを提案します。フィルタ捕捉物の分析を実施する際には、フィルタ使用時間の情報をご提供いただけますようお願い致します。粘度は当社推奨の管理限界値を超えています。泡立ち試験の結果、消泡性能が低いと判断できる値であるものの、新油と同レベルにあると判断します。粘度は当社推奨の管理限界値を超えています。粘度はmm/sと新油値mm/sに比較して、粘度変化率は-％で、当社推奨の管理限界値である±％を超えています。粘度は.mm/sです。粘度は.mm/sです。粘度指数はです。粘度指数はです。泡立ち試験は-です。泡立ち試験は-と新油と同レベルにあり、消泡性能が新油と同レベルにあると判断します。水分は良好。水分は.ppmと当社推奨の管理限界値の以下であり、良好と判断します。全酸価は良好。全酸価はmgKOH/gと新油値mgKOH/g以内にあり、良好と判断します。機器の潤滑状態精密な濾過設備がない機器であれば、潤滑状態指数は正常の範囲にあると判断します。潤滑状態指数は正常の範囲にあると判断します。異常摩耗の早期発見パラメータである潤滑状態指数がのマイナス乗と、精密な濾過設備がない機器であれば、潤滑状態指数は正常の範囲にあると判断します。
報告№109-09249 報告№111-00170 | 分析№109-001747 分析№111-000925 | 111-000925 | 潤滑油は継続使用可能な状態であり、また運転中における潤滑状態も正常であったものと判断します。本試料油は、汚染や摩耗に関するデータが異常として出やすいドレンバルブから採油されたにもかかわらず、分析の結果は全ての分析項目の値が当社推奨の管理基準値を満たしており、新油分析値との比較結果も問題となる値はありませんでした。分析結果特性低下特性低下に係るパラメータの分析結果は良好と判断します。粘度粘度はmm/sと新油値mm/sに対する粘度変化率は+.％で、当社推奨の管理限界値である±％以内にあり、良好と判断します。全酸価添加タービン油の全酸価は、油メーカによって初期値が違うため統一した管理基準を設定するのが困難であることから、当社では管理限界値を設定しておらず、新油分析値との比較及び他の分析項目の結果より全酸価の状態判断を行います。その結果、全酸価はと新油値.mgKOH/gに比較して若干高くなっていますが、IRチャートに示すように劣化の兆候として現れるカルボン酸などの有機物・有機化合物の発生が確認されていないことから、良好と判断します。酸化安定度酸化安定度はminであり、当社推奨の管理限界値のmin以上であることから良好と判断します。有機物・有機化合物有機物・有機化合物は、IRチャートによる新油分析値との比較の結果、cm-付近に劣化の兆候を示すカルボン酸の吸収が確認されていないことから、良好と判断します。色相はL.であり、新油値のL.に比較して変化はないことから、良好と判断します。汚染に係るパラメータの分析結果は良好と判断します。水分はであり、当社推奨の管理限界値の以下であることから良好と判断します。汚染粒子数はNAS級であり、当社推奨の管理限界値のNAS級以内であることから良好と判断します。汚染度物重量は.mg/mlであり、当社推奨の管理限界値のmg/ml以内であることから良好と判断します。摩耗運転中における潤滑状態は正常であったものと判断します。異常摩耗の早期発見パラメータであるフェログラフィーのIs値がのマイナス乗と当社基準値と比較して良好の範囲にあったことから、潤滑箇所の潤滑状態は正常と判断します。金属濃度SOAP法により金属濃度を測定した結果、外部から混入したと思われるナトリウムがppm検出されましたが僅かであり良好と判断します。金属濃度酸溶解法により金属濃度を測定した結果、潤滑箇所で発生する金属接触によって検出される錫が、外部から混入したと思われるカルシウムが、ナトリウムが検出されましたが僅かであり良好と判断します。
報告№107-0366 報告№110-00131 | 分析№107-01900 分析№110-000480 | 110-000480 | 濾過前の試料油を分析した結果、計数汚染度はNAS級と前回同様にやや不良領域にありました。摩耗粒子形態観察で前回同様にμm以下の鉄系摩耗粒子が比較的多く観察されました。前回に比較してSOAP／D－SOAPの鉄が増加していました。主にサーボシリンダ内壁やポンプ内部で摩耗が進行している可能性が考えられます。このまま摩耗が進行し汚染度が増加した場合、バルブ類の動作障害やフィルタの目詰まり等が発生することが懸念されます。これらの障害発生に対する弊害を勘案の上、濾過を実施することを推奨します。粒子サイズがμm程度の微小な摩耗粒子を濾過する場合、濾過圧力が高いと摩耗粒子がフィルタから押し出されてしまう可能性もありますので、濾過圧力をkgf/cm以下の低い状態で濾過することを併せて推奨します。
報告№107-7033 | 分析№107-02692 | 107-02692 | 精点Aを実施した結果、全酸価が.mgKOH/gに上昇し、管理限界値を超えていました。IRの結果で油の劣化の兆候を示すカルボン酸の吸収が確認されたことから、全酸価が上昇した原因は、油劣化によるものと考えられました。今後、全酸価が上昇し続けたタービン油を継続使用した場合、油中の酸成分により金属表面が腐食して発生する腐食摩耗が発生することが懸念されるため、夏季ピーク前に至急更油を計画されることを推奨します。これらのことは、前回に比較して全酸価が.mgKOH/gから.mgKOH/gに上昇し、管理限界値を超えていたことIRの結果で油の劣化の兆候を示すカルボン酸の吸収が確認されたこと以上のことから判断しました。
報告№109-09249 報告№110-00306 | 分析№109-001747 分析№110-001331 | 110-001331 | 油中金属の分析は、試料油を以上の高温で発光させた光を分光器で分光し、金属固有の波長から元素を特定するとともに、光の強度から濃度を求めるIカップリング発光分光分析法を用います。また摩耗状態は、SOAP法により求めた金属成分と濃度に、フェログラフィー法による早期発見パラメータであるIs値と摩耗粒子分析とを加味し、さらに摩耗粒子の形態により摩擦面で発生している摩耗機構を推定して総合的に判断します。Iカップリング発光分光分析供試のタービン油を分析した結果、検出された金属は油中金属元素の結果表に示すように、鉄、銅、亜鉛、カルシウム、バリウム、ナトリウムでした。これら検出された金属元素から発生箇所を推定すると、鉄、銅・軸受等亜鉛、カルシウム、バリウム、ナトリウム・外部混入異物であると思われます。このうち、機械部品が摩耗したと思われる元素はのグループです。フェログラフィー摩耗粒子分析結果から観察された粒子は、潤滑状態が正常な場合に発生する摩耗粒子局部的に高圧・高温となる潤滑状態で発生するフリクションポリマ外部から混入したと思われる鉄錆、砂等でした。潤滑状態と摩耗形態異常摩耗の早期発見パラメータとして摩耗粒子を定量化して評価するフェログラフィーのIs値は、潤滑状態が正常なの乗となっていました。摩耗粒子の観察結果から潤滑部では正常な潤滑状態であるマイルド摩耗が発生し、局部的に高圧・高温の箇所があることも確認されました。・フリクションポリマ潤滑油が軸受軌道面で高圧下に押し込められ局部的な高圧・高温状態が混在していることがわかりました。特に、高圧高温状態の解消がなされなければ、潤滑油は劣化する場合があります。水分、汚染粒子数、汚染度物重量の各データは良好でした。粘度、全酸価、酸化安定度、有機物・有機化合物の各データは良好でした。潤滑油および軸受は継続使用可能な状態にあるものの、以下の対策が必要です。定期的な分析今後、摩耗の進行を監視するため、定期的に分析を実施することを推奨します。分析結果特性低下特性低下に係るパラメータの分析結果は良好と判断します。粘度粘度はmm/sと新油値mm/sに対する粘度変化率は-.％で、当社推奨の管理限界値である±％以内にあり、良好と判断します。全酸価添加タービン油の全酸価は、油メーカによって初期値が違うため統一した管理基準を設定するのが困難であることから、当社では管理限界値を設定しておらず、新油分析値との比較及び他の分析項目の結果より全酸価の状態判断を行います。その結果、全酸価は.mgKOH/gと新油値.mgKOH/gに比較して若干高くなっていますが、IRチャートに示すように劣化の兆候として現れるカルボン酸などの有機物・有機化合物の発生が確認されていないことから、異常のない値と判断します。酸化安定度酸化安定度はminであり、当社推奨の管理限界値のmin以上であることから良好と判断します。有機物・有機化合物有機物・有機化合物は、IRチャートによる新油分析値との比較の結果、cm-付近に劣化の兆候を示すカルボン酸の吸収が確認されていないことから、良好と判断します。色相はLであり、新油値のLに比較して変化はないことから、良好と判断します。汚染に係るパラメータの分析結果は良好と判断します。水分はppmであり、当社推奨の管理限界値の以下であることから良好と判断します。汚染粒子数はNAS級であり、当社推奨の管理限界値のNAS級以内であることから良好と判断します。汚染度物重量はmg/mlであり、当社推奨の管理限界値のmg/ml以内であることから良好と判断します。摩耗フェログラフィーによる摩耗粒子の観察の結果、局部的に高圧・高温となる潤滑状態で発生するフリクションポリマ、外部から混入したと思われる鉄錆、樹脂等が比較的多く観察されました。異常摩耗の早期発見パラメータであるフェログラフィーのIs値がの乗と良好の範囲にあるものの、摩耗粒子の形態観察の結果、局部的に高圧・高温となる潤滑状態で発生するフリクションポリマ、外部から混入したと思われる鉄錆、樹脂等が比較的多く観察されました。金属濃度SOAP法により金属濃度を測定した結果、潤滑箇所で発生する金属接触によって検出される鉄がppm、外部から混入したと思われる亜鉛がppm、カルシウムがppm、バリウムが検出されました。金属濃度酸溶解法により金属濃度を測定した結果、潤滑箇所で発生する金属接触によって検出される鉄が、銅が、外部から混入したと思われる亜鉛が、カルシウムが、バリウムが、ナトリウムが検出されました。
報告№109-09094 報告№109-09094 | 分析№109-000917 分析№109-000917 | 109-000917 | 分析の結果、全てのデータが良好であることから、このグリースは継続使用可能と判断します。特性低下全ての項目が良好の範囲にあったことから、特性低下は認められず良好と判断します。ちょう度は良好と判断します。ちょう度はと当社推奨の管理限界値であるから以内にあり、良好と判断します。滴点は良好と判断します。滴点はと新グリース値に比較して変化はなく、良好と判断します。全酸価は良好と判断します。全酸価はmgKOH/gと新グリース値.mgKOH/gに比較して高い値であるものの、有機物・有機化合物の結果、油劣化の兆候を示すカルボン酸の吸収が確認されていないことから、良好と判断します。有機物・有機化合物の結果、良好と判断します。有機物・有機化合物の結果、油劣化の兆候を示すカルボン酸の吸収が確認されていないことから、良好と判断します。
報告№109-09094 報告№110-00717 | 分析№109-000915 分析№110-002825 | 110-002825 | は良好と判断します。尚、RBOTがminと新油値のminに比較してmin減少していました。このまま継続使用した場合、この減少傾向から限界値に到達するのは、別紙図RBOTの減少傾向に示すように年月と推定されました。残りの継続使用期間は、約年ヶ月であると予測されます。潤滑油は継続使用可能な状態にあると判断します。ただし、RBOTの結果から限界値到達時期がヶ月後となっており、次回定検開始前に到達する可能性がありますので、可能であれば更油を実施しておくことを推奨します。≪状態監視とパラメータ≫分析の目的および各分析のパラメータは以下の通りです。特性低下目的：油の分析結果から、や劣化傾向ならびに添加剤の消耗程度、残存寿命などを確認する。粘度JISK全酸価JISK赤外線吸収スペクトルJISK酸化安定度試験JISK汚染目的：油の分析結果から、砂塵あるいは水・異種油などによるや、異物混入の有無を確認する。水分JISK計数汚染度JISB重量汚染度JISB光学顕微鏡観察摩耗目的：油中の摩耗粒子を分析する事により、回転・摺動部の潤滑状態、摩耗劣化の程度、余寿命などを解析する。摩耗診断電子顕微鏡観察JISKX線マイクロアナリシス油中金属濃度）JISK≪分析結果≫特性低下粘度：良好粘度値mm/sの新油値mm/sに対する変化率は+％であり、当社推奨の管理限界値±％以内に留まっています。全酸価：良好全酸価.mgKOH/gは新油値の.mgKOH/gに比較し変化はないことから、問題は無いと判断します。赤外線吸収スペクトル：良好酸化安定度試験：良好酸化安定度試験の結果、数値minは当社推奨の管理限界値min以上に留まっており、現時点での使用は可能と判断します。汚染水分：良好水分値ppmは当社推奨の管理限界値以内に留まっています。計数汚染度：今回は実施していません。重量汚染度：今回は実施していません。光学顕微鏡観察：今回は実施していません。摩耗摩耗診断電子顕微鏡観察・X線マイクロアナリシス：今回は実施していません。油中金属濃度：今回は実施していません。
報告№106-0405 報告№106-0405 | 分析№106-02277・2278 分析№106-02277・2278 | 106-02277_2278 | 、汚染度、は、全て良好な状態にあると判断します。濾過効率は出口サンプリング弁の汚染度が、NAS級と入口サンプリング弁に比較してランク上昇しているため、減少率を求めることができませんでした。を示す粘度、水分、全酸価、IRの各データが油清浄器入口、出口共に良好であることから、この油は継続使用可能と判断します。油清浄器の濾過効率による油汚染度管理に関する考察油清浄器の濾過効率の指標であるβ値を確認するため、油清浄器の入口側と出口側の配管より採油を実施し、計数汚染度を実施しました。その結果を下表に示します。 ・ここで、 EMBEDExcel.Sheet.表に示す通り、油清浄器入口に比較して出口の粒子数が大きな値を示しており、濾過効率を求めることができませんでした。今回のように油清浄器の入口と出口の粒子数を比較し、出口側の粒子数が多くなる現象が見られた場合、その原因として考えられるのは、採油配管の排油が十分ではなく、配管内に滞留していた錆などの汚染粒子が混入した状態で採油した油清浄器の濾過材に捕捉されている汚染粒子が流出し始めている採油試料が入れ替わった事などが考えられます。機器の摩耗本機器は、油清浄器が設置されており、油中粒子数は常に除去されています。今回の分析では上述したとおり、入口側と出口側の汚染度データが逆転していたため油清浄器の濾過効率を求められず、定量的な評価はできませんでした。そこで、今回は油中の摩耗粒子の形態から摩耗状況を確認しました。油中の摩耗粒子を詳細に観察した結果、油清浄器入口の試料油中には、油膜切れにより発生した摩耗粒子等は観察されていないことから、潤滑状態は正常と判断します。但し、今回の油清浄器入口側と考えた採油箇所濾過槽レベル計にはμmサイズのバグフィルタが設置されていることから、μm以上のサイズの摩耗粒子はバグフィルタに捕捉されている可能性が考えられました。今後は、最適な採油箇所を検討されることを推奨します。
報告№109-09166 報告№109-09166 | 分析№109-001362 分析№109-001362 | 109-001362 | 分析の結果、前回に比較してSOAP／D－SOAPの鉄濃度が増加していました。観察された摩耗粒子には、異物の噛み込みなどで発生する切削粒子、フレッティングにより発生する赤錆がやや多く観察されました。発生している摩耗形態は切削摩耗とフレッティングでした。これを反映して異常摩耗の早期発見パラメータであるフェログラフィーのIs値がの乗から乗に桁上昇したことから、潤滑状態は厳しくなりつつあることが分かりました。潤滑状態が厳しくなりつつあるのは、異物の混入と微振動が複合して発生しているためと思われますが、摩耗形態の中で特に切削摩耗は、異物が混入していない状態に比較して摩耗進行速度が速く注意が必要です。切削摩耗は、ギヤ歯面で発生した場合も注意が必要ですが、転がり軸受で発生しても注意が必要です。一般に、減速機は転がり軸受が使用されていることが多く、この転がり軸受でも切削摩耗が発生した場合、摩耗痕が起点となって転がり軸受の寿命となるフレーキングに進展し寿命が分の程度に低下することも知られています。切削摩耗発生の原因となる混入異物が残留している場合、この異物により切削摩耗が継続して発生する可能性があります。このように、潤滑状態に影響のある因子が残っていると思われます。一方、観察されたフレッティング粒子も観察されましたが、このフレッティングは以下の箇所のいずれかで発生していると考えられました。軸と内輪内面軸受箱と外輪外面軌道輪と転動体フレッティング粒子は、サイズは小さいものの転がり軸受の軌道面に噛み込み、その圧痕が起点となって転がり軸受の寿命の指標となるフレーキングへ進展することが懸念されます。定期的に分析を実施し、摩耗の進行状況を確認されることを推奨します。次回分析の時期を理論的に求めたところ、最短で約時間となりました。この時間は、油中汚染物が均一になるために必要とする時間であり、この時間を経過すれば、再分析の結果から状態の傾向を確認することが可能となりますので、これを参考に次回分析時期を検討されることを推奨します。尚、トライボ診断では、バックラッシの増加量を分析結果から計算できますので、構造が確認できる図面、ギヤの形式、歯形、モジュール、歯数、増速比、歯幅をお知らせ下さい。計算結果をご報告いたします。計数汚染度は良好と判断します。計数汚染度は良好と判断します。計数汚染度はNAS級と当社推奨の管理限界値のNAS級以内にあり、良好と判断します。重量汚染度は.mg/mlとなっています。重量汚染度は.mg/mlとなっています。機器の潤滑状態フェログラフィーの結果、異物の噛み込みなどで発生する切削粒子、フレッティングにより発生する赤錆が多く観察されています。SOAPの結果、鉄が検出されています。SOAPの結果、摩耗により発生する鉄、油の添加剤成分であるリンが検出されています。D－SOAPの結果、鉄が検出されています。D－SOAPの結果、摩耗により発生する鉄が検出されています。フェログラフィーの結果、異物の噛み込みなどで発生する切削粒子、フレッティングにより発生する赤錆がやや多く観察されています。フェログラフィーの結果、異常摩耗の早期発見パラメータであるIs値がの乗とやや高く、摩耗粒子の形態観察の結果、異物の噛み込みなどで発生する切削粒子、フレッティングにより発生する赤錆がやや多く観察されています。
報告№105-0386 報告№105-0386 | 分析№105-02568 分析№105-02568 | 105-02568 | 分析の結果、SOAP／D－SOAPで錫が検出されたことから、軸受メタルの摩耗が確認されました。現在のところ、継続使用可能と判断しますが、今後、更に摩耗が進行することが懸念されるため、ヶ月後に再度分析を実施し、摩耗の進行状況を確認されることを推奨します。尚、軸受メタルの摩耗程度を計算するために必要な油量、軸受サイズ、回転数、濾過システムの有無について諸元が不明でしたので、これらの情報をご提供下さい。は良好と判断します。粘度は良好と判断します。粘度はmm/sと新油値mm/sに比較して、粘度変化率は-.％で、当社推奨の管理限界値である±％以内にあり、良好と判断します。水分は良好と判断します。水分はppmと当社推奨の管理限界値の以下であり、良好と判断します。全酸価は良好と判断します。全酸価は.mgKOH/gと新油値.mgKOH/g以内にあり、良好と判断します。IRの結果、良好と判断します。IRの結果、油劣化の兆候を示すカルボン酸の吸収が確認されていないことから、良好と判断します。は良好と判断します。計数汚染度は良好と判断します。計数汚染度はNAS級と当社推奨の管理限界値のNAS級以内であり、良好と判断します。重量汚染度は良好と判断します。重量汚染度は.mg/mlと当社推奨の管理限界値のmg/ml以内であり、良好と判断します。機器の潤滑状態SOAP／D－SOAPで錫が検出されたことから、軸受メタルの摩耗が確認されました。現在のところ、継続使用可能と判断しますが、今後、更に摩耗が進行することが懸念されるため、ヶ月後に再度分析を実施し、摩耗の進行状況を確認されることを推奨します。SOAPの結果、軸受の摩耗を示す錫が検出されました。SOAPの結果、軸受の摩耗を示す錫がppm検出されました。D－SOAPの結果、軸受の摩耗を示す錫が検出されました。D－SOAPの結果、鉄、銅、アンチモンが共に、軸受の摩耗を示す錫がppm、外部から混入したナトリウムが検出されました。フェログラフィーの結果は良好です。異常摩耗の早期発見パラメータであるフェログラフィーのIs値が.と良好の範囲にありました。
報告№108-0227 報告№110-00766 | 分析№108-01664 分析№110-003639 | 110-003639 | Iカップリング発光分光分析供試のタービン油を分析した結果、検出された金属元素は、SOAP／D－SOAPの結果表に示すように、鉄、鉛、銅、アンチモン、錫、リン、亜鉛、カルシウム、ケイ素、ナトリウム、マグネシウムが検出されました。これらの検出された金属元素から発生箇所を推定すると鉄、鉛、銅、アンチモン、錫・軸受等リン・オイル添加剤亜鉛、カルシウム、ケイ素、ナトリウムマグネシウム・外部混入異物であると思われます。このうち、機械部品が摩耗したと思われる元素はのグループです。カルシウムの検出カルシウムは、エンジンオイルの添加剤として使用されていることが一般的です。本試料油はタービン油であり、カルシウムは含まれていないことから、検出された要因は、カルシウム添加剤を含む異種油が混入したカルシウム石けんなどを微量含むグリースが混入したコンクリートの粉末などのカルシウムを含む異物が混入したこの点が考えられます。軸受の余寿命金属元素分析で軸受メタルの主成分である錫がppm検出されたため、前回と今回の分析結果を基にメタル摩耗の状態を検討しました。検討には、下式で摩耗速度を計算し、その結果から現時点における平均的な摩耗深さを求めました。y=×-x+.----ここでy:平均的な摩耗深さx:運転時間その結果、摩耗の深さは軸受表面から.μmであると推定でき、本軸受がこの摩耗速度で使用継続された場合の摩耗の限界に到達する時間、いわゆる限界使用時間は、軸受の表面粗さをsとした場合の余寿命は約万時間になると推定されました。このことか分かるように、本軸受の摩耗速度は非常に小さく、潤滑状態は良好な状態で推移しているものと判断できます。フェログラフィー異常摩耗の早期発見パラメータとして摩耗粒子を定量化して評価するフェログラフィーのIs値は、潤滑状態が正常なのマイナス乗でした。摩耗粒子の形態で比較的多く観察された粒子は、潤滑状態が正常な場合に発生する摩耗粒子でした。このような摩耗粒子が観察された場合には、潤滑部では正常なマイルド摩耗が発生していることが分かります。重量汚染度は当社推奨の管理限界値を超えていました。D－SOAPでカルシウムが比較的多く検出され、フィルタ表面の異物観察で粘ちょう物が観察されたことから、汚染度が高い要因は、カルシウムなどの固形物と混合した粘ちょう物によるものと思われます。IRの結果、新油のIRスペクトルと一致しない箇所が確認されました。異種油の混入または油名の誤りなどが考えられます。軸受および潤滑油は継続使用可能な状態にあると判断します。但し、油中の汚染度が高いことから、更油をする際には油槽内を清掃することと、異種油の混入の有無と油名の再確認をお願いいたします。
報告№102-0128 | 分析№102-01051 | 102-01051 | 分析の結果、全酸価、フェログラフィーを除く項目は良好でした。全酸価の結果、.mgKOH/gとやや高い値にありました。今後さらに劣化が進行し、劣化により発生した油中の酸成分により腐食摩耗が発生するため、劣化の進行状況を監視する必要があります。一方、フェログラフィーの結果、摩耗過酷度を示すIs値がの乗と高く、摩耗粒子形態観察の結果、異物の噛み込みや金属表面の微小突起で発生する切削粒子、外部から混入した異物がやや多く見られることから、Is値が高い要因は、異物の噛み込みにより切削粒子が発生したためと考えられます。今後、これらの摩耗粒子や異物が軸受摺動面に噛み込み摩耗を進行させる場合があるため、ヶ月後に再度分析を実施し、摩耗の進行状況を確認されることを推奨します。又、この再分析時に油劣化の進行状況も同時にチェックされることを推奨します。
報告№102-0048 | 分析№102-00373 | 102-00373 | 本試験は、カムクラッチが損傷したため、分析結果からその損傷原因を検討することを目的としました。但し、本試料油の採油が下部油溜まりの上澄み廃油後に掬い取るようにして実施しており、摩耗粒子が均一に分散していないと思われるため、SOAP／D-SOAP、フェログラフィーのIs値の摩耗粒子の濃度に関連する項目は参考と考える必要があります。また、カムクラッチの破損により発生した金属破片は取り除かれているため、これらのことを考慮し診断しました。分析の結果、SOAP／D-SOAPで鉄が検出されました。この鉄は、フェログラフィーの結果から、疲労摩耗で発生した～μmサイズの疲労摩耗粒子であると判断されました。また、他の摩耗粒子として、異物の噛み込み、又は、クラッチ軌道面の片当たり等により発生したと思われる切削粒子が見られました。以上のことから、当社が考える損傷のメカニズムは、カムクラッチ軌道面では、疲労摩耗によるフレーキングが発生し、発生した損傷が起点となって、損傷が進行したと思われます。疲労摩耗が進行し、摩耗が増大していく過程では、摩耗の影響によりシャフトに軸振れがあったと推定されます。今回の分析結果からは、カムクラッチが破損した原因については確認できませんでしたが、一般論としてその原因を推定した場合、同軸上の減速機の回転数が上昇するには、負荷側の負荷が何らかの原因で減少したため、異常な高回転数になった可能性が高いのではないかと考えます。
報告№105-6050 報告№107-0445 | 分析№105-01529 分析№107-02577 | 107-02577 | 今回の採油は、ドレンバルブから機器停止中に実施しているため、油中粒子が均一に分散している油循環中に比較し沈降の影響を受け、分析データが高濃度に出る可能性があると思われます。今回の分析は以上のことを踏まえて結果を検討しました。分析の結果、計数汚染度がNAS級以上、異常摩耗の早期発見パラメータであるIs値がの乗と、いずれも高い値を示していました。これは採油の影響で高くなっていると思われますが、摩耗粒子の形態観察で異物の噛み込みにより発生した切削粒子が観察されていることから、摩耗が進行する状況にある可能性があります。今後、更に摩耗が進行することが懸念されるため、ヶ月以内に再度分析を実施し、摩耗の進行状況を確認することを推奨します。尚、機器の潤滑状態をより正確に知るには、粒子の沈降の影響を極力抑え、油中粒子が均一な分散状態に近い状態での採油が望ましく、そのため対象機器の運転中、または停止直後に採油を実施されることを推奨します。また、バックラッシの増加量を分析結果から計算し、CBMによる傾向監視に役立てる事が出来ますので、構造が確認できる図面、ギヤの形式、歯形、モジュール、歯数、回転数、増速比、歯幅をお知らせ下さい。計算結果を報告します。
報告№103-6150 | 分析№103-02952 | 103-02952 | 精点Aを実施した結果、摩耗は安定していると判断します。これらのことは、前回に比較して、計数汚染度はランク上昇しているものの良好の範囲にあることSOAP／D-SOAPの鉄及び錫濃度に大きな変化がないこと異常摩耗の早期発見パラメータであるフェログラフィーのIs値が、のマイナス乗と良好の範囲にあること以上のことから判断しました。油補給口より吸引ポンプにて採取。
報告№109-09136 報告№111-00411 | 分析№109-001160 分析№111-001967 | 111-001967 | 更油からの使用時間をもとに潤滑油の余寿命を評価したところ、潤滑油は次回定検まで使用可能と判断できました。次回定検時に更油を実施しない場合は、酸化安定度を知るための分析を実施し、余寿命を確認することを推奨します。酸化安定度はminであり、当社推奨の管理限界値のmin以上であることから、良好と判断します。
報告№109-09377 報告№109-09377 | 分析№109-002532 分析№109-002532 | 109-002532 | 結論軸受は継続使用可能な状態にあるものの、観察された摩耗粒子の中には厳しい金属接触により発生するμmサイズの大型摩耗粒子が確認されていることから、今後さらに摩耗が進行することが懸念されるため、定期的に分析を実施し、摩耗の進行状況を監視することを推奨します。また、グリースの劣化は確認されておらず継続使用可能な状態にあるものの、水分濃度が高いため、グリースを交換されることを推奨します。尚、報告書の管理表中に示しているSOAP／D-SOAPは、グリース潤滑の場合、摩耗粒子が均一に分散していないため、測定値が大きく変動することがありますので参考値としてお考え下さい。グリースのちょう度、滴点は試料不足のため、測定できませんでした。水分は新グリース値よりも高い値でした。ちょう度ちょう度は試料不足のため測定できませんでした。滴点滴点は試料不足のため測定できませんでした。水分はppmと新グリース値のpppmに比較して高い値でした。全酸価全酸価はmgKOH/gと新グリース値mgKOH/g以内にあり、良好と判断します。IRIRの結果、油劣化の兆候を示すカルボン酸の吸収が確認されず、且つ、新油のスペクトルパターンとほぼ一致していることから、良好と判断します。軸受の潤滑状態SOAP／D－SOAPで鉄およびクロムが検出されました。SOAPSOAPの結果、鉄およびクロムが検出されました。D－SOAPD－SOAPの結果、鉄およびクロムが検出されました。フェログラフィー摩耗粒子の形態観察の結果、μm以下の鉄系摩耗粒子が観察されました。
報告№109-09094 報告№112-00124 | 分析№109-000870 分析№112-000483 | 112-000483_date121122 | 潤滑油および軸受は継続使用可能な状態にあると判断します。はフェログラフィーおよびSOAP-Tの結果から総合的に判断した結果、正常な状態にあると考えられます。フェログラフィー【定量分析：Is値】Is値は異常摩耗の早期発見パラメータのつで、摩耗粒子を定量化するために用います。今回のIs値はの乗と低い値でした。フェログラフィー【定性分析：摩耗粒子および摩耗形態観察】分析結果から比較的多く観察された粒子は、以下の通りでした。正常な摩耗粒子・潤滑状態が正常なマイルド摩耗により発生。Iカップリング発光分光分析【SOAP-T】検出された金属元素から発生箇所を推定すると、以下の通りでした。亜鉛・軸受等カルシウム、ナトリウム・外部混入異物．水分、計数汚染度、重量汚染度は共に良好でした。．粘度、酸価、IR、RBOTの各データは良好でした。尚、RBOTがminと管理基本値の.minに比較してmin減少していました。このまま継続使用した場合、この減少傾向から限界値に到達するのは、別紙図RBOTの減少傾向に示すように年月と推定されました。残りの継続使用期間は、約年ヶ月であると予測されます。≪状態監視とパラメータ≫分析の目的および各分析のパラメータは以下の通りです。特性低下目的：油の分析結果から、や劣化傾向ならびに添加剤の消耗程度、残存寿命などを確認する。粘度JISK酸価JISK赤外線吸収スペクトルJISK酸化安定度試験JISK汚染目的：油の分析結果から、砂塵あるいは水・異種油などによるや、異物混入の有無を確認する。水分JISK計数汚染度JISB重量汚染度JISB光学顕微鏡観察摩耗目的：油中の摩耗粒子を分析する事により、回転・摺動部の潤滑状態、摩耗劣化の程度、余寿命などを解析する。摩耗診断電子顕微鏡観察JISKX線マイクロアナリシス油中金属濃度JISK≪分析結果≫特性低下粘度：良好粘度値mm/sの管理基本値mm/sに対する変化率は+％であり、○○管理限界値±％以内に留まっています。酸価：良好酸価.mgKOH/gは管理基本値の.mgKOH/g以内にあることから、問題は無いと判断します。赤外線吸収スペクトル：良好酸化安定度試験：良好酸化安定度試験の結果、数値minは○○管理限界値min以上に留まっており、現時点での使用は可能と判断します。汚染水分：良好水分値ppmは○○管理限界値以内に留まっています。計数汚染度：良好計数汚染度はNAS級と当社推奨の管理限界値NAS級以内にあります。重量汚染度：良好重量汚染度は.mg/mlと当社推奨の管理限界値mg/ml以内にあります。光学顕微鏡観察：良好光学顕微鏡写真は捕捉された汚染物の量は少なく、スラッジは確認されませんでした。摩耗摩耗診断：良好摩耗診断の結果、異常摩耗の早期発見パラメータであるIs値がの乗と良好の範囲にあることから、潤滑状態は正常と判断します。電子顕微鏡観察・X線マイクロアナリシス：今回は実施していません。油中金属濃度：良好油中金属濃度の結果、亜鉛、外部から混入したと思われるカルシウム、ナトリウムが検出されたものの、良好と判断します。
報告№103-6096 | 分析№103-01870 | 103-01870 | 精点Aを実施した結果、計数汚染度がNAS級と前回のNAS級に比較してランク上昇していました。油槽に設置されている濾過機の濾過効率に変化がなければ、摩耗は安定していると判断できますが、今回は静電浄油機の濾過効率を評価するための採油を実施していないため、摩耗の進行状況については判断できませんでした。摩耗状況の進行を知るためには、正確な濾過効率を元に摩耗の進行状況を確認されることが必要ですので、次回採油時には静電浄油機の入口と出口から採油を実施する必要があります。尚、及びを示す粘度、水分、全酸価、IR、RBOT、計数汚染度、重量汚染度の各データは良好な状態を示しており、この油は継続使用可能と判断します。
報告№4610 | 分析№099-03174 | 099-03174 | 本試料油は継続使用可能と判断します。粘度は良好と判断します。粘度はmm/sと新油値のmm/sに比較して、粘度変化率は.％と当社推奨の管理目安内にあり、良好と判断します。水分は良好と判断します。水分はppmと当社推奨の管理目安内にあり、良好と判断します。全酸価は良好と判断します。全酸価は.mgKOH/gと新油値の.mgKOH/g以内にあり、良好と判断します。IRは新油に比較して変化はなく、良好と判断します。IRはチャートに示すように新油に比較して変化はなく、良好と判断します。計数汚染度は良好と判断します。計数汚染度はNAS級と前回のNAS級に比較してランク上昇していました。重量汚染度は良好と判断します。重量汚染度はmg/mlと当社推奨の管理目安以内にあり、良好と判断します。機器の潤滑状態ヶ月以内に再度分析を実施し、今回の分析結果が変動の範囲にあるのか、更に進行するのかを見極める必要があります。SOAPの結果、ベアリングの外輪、内輪、転動体の摩耗により発生したと思われる鉄、ベアリングの保持器の摩耗により発生したと思われる銅、鉛が若干検出されました。又、油の添加剤成分であるリンが検出されました。D－SOAPの結果、ベアリングの外輪、内輪、転動体の摩耗により発生したと思われる鉄、ベアリングの保持器の摩耗により発生したと思われる銅、鉛、錫、亜鉛が若干検出されました。又、外部から混入したと思われるカルシウム、ナトリウムが極わずかに検出されました。フェログラフィーの摩耗粒子形態観察の結果、～μmサイズのフレーク状粒子が見られることから、外輪、内輪と転動体の間で転がり摩擦に加えすべり摩擦も発生し、且つ、極部的に金属接触が発生していると考えられました。又、摩耗の過酷度を示すIs値がほぼ倍に増加していました。今後は、ヶ月以内に再度分析を実施し、今回の分析結果が変動の範囲にあるのか、更に摩耗が進行するのかを見極める必要があります。
報告№106-0227 報告№106-6063 | 分析№106-01279 分析№106-01357 | 106-01357 | 初期試験を実施した結果、潤滑状態は安定していることが確認され、潤滑油も継続使用可能な状態にあると判断します。これらのことは、前回に比較して、計数汚染度はランク減少したことSOAP／D-SOAPの鉄及び錫濃度に変化がないこと異常摩耗の早期発見パラメータであるフェログラフィーのIs値が.と良好の範囲にあること以上のことから判断しました。
報告№109-09136 報告№113-00641 | 分析№109-001160 分析№113-002746 | 113-002746 | 粘度および消泡性能の低下が確認されました。今後は障害予防を目的に以下の対策を推奨します。更油、或いは、部分更油粘度が新油に比較して.％低下し、推奨する管理基準を下回っていることが分かりました。適正な範囲を超えた粘度で使用を継続した場合、ギヤ歯面やベアリング軌道面で油膜切れが発生し、摩耗が進行することが懸念されるため、更油、或いは、部分更油を推奨します。追加分析消泡性能が低下した場合、ギヤ歯面での油膜形成に影響が出て摩耗が進展することがありますので、フェログラフィーおよびSOAP-Tを追加して摩耗により発生する油中金属濃度や潤滑状態を確認することを推奨します。粘度粘度は.mm/sと新油値mm/sに比較して、粘度変化率は-.％で、前回同様に当社推奨の管理限界値である±％を超えていました。今後、適正な粘度範囲で使用していない場合、ギヤ歯面やベアリング軌道面で油膜切れが発生し、摩耗が進行することが懸念されます。泡立ち試験泡立ち試験の結果は、-と新油値が-であるのに比較して高い値となっていたことから、消泡性能が低下していることが分かりました。今後の使用状況によっては油の酸化劣化が進行したり、ギヤ歯面およびベアリング軌道面で油膜切れが発生したりする場合があるため、消泡剤の添加による消泡性能の改善など何らかの対応が必要になると思われます。分析結果粘度および消泡性能が低下していることが確認されました。粘度粘度は.mm/sと新油値mm/sに比較して、粘度変化率は-.％で、当社推奨の管理限界値である±％を超えていました。泡立ち試験泡立ち試験は-と新油に比較して高い値でした。水分は.ppmと当社推奨の管理限界値の以下であり、良好と判断します。酸価はmgKOH/gと新油値mgKOH/g以下にあり、良好と判断します。
報告№109-09094 報告№110-00147 | 分析№109-000887 分析№110-000543 | 110-000543 | は良好と判断します。尚、RBOTがminと新油値のminに比較してmin減少していました。このまま継続使用した場合、この減少傾向から限界値に到達するのは、別紙図RBOTの減少傾向に示すように年月と推定されました。残りの継続使用期間は、約年であると予測されます。潤滑油は継続使用可能な状態にあると判断します。≪状態監視とパラメータ≫分析の目的および各分析のパラメータは以下の通りです。特性低下目的：油の分析結果から、や劣化傾向ならびに添加剤の消耗程度、残存寿命などを確認する。粘度JISK全酸価JISK赤外線吸収スペクトルJISK酸化安定度試験JISK汚染目的：油の分析結果から、砂塵あるいは水・異種油などによるや、異物混入の有無を確認する。水分JISK計数汚染度JISB重量汚染度JISB光学顕微鏡観察摩耗目的：油中の摩耗粒子を分析する事により、回転・摺動部の潤滑状態、摩耗劣化の程度、余寿命などを解析する。摩耗診断電子顕微鏡観察JISKX線マイクロアナリシス油中金属濃度）JISK≪分析結果≫特性低下粘度：良好粘度値mm/sの新油値mm/sに対する変化率は-.％であり、当社推奨の管理限界値±％以内に留まっています。全酸価：良好全酸価.mgKOH/gは新油値の.mgKOH/g以内にあることから問題は無いと判断します。赤外線吸収スペクトル：良好酸化安定度試験：良好酸化安定度試験の結果、数値minは当社推奨の管理限界値min以上に留まっており、現時点での使用は可能と判断します。汚染水分：良好水分値.ppmは当社推奨の管理限界値以内に留まっています。計数汚染度：今回は実施していません。重量汚染度：今回は実施していません。光学顕微鏡観察：今回は実施していません。摩耗摩耗診断電子顕微鏡観察・X線マイクロアナリシス：今回は実施していません。油中金属濃度：今回は実施していません。
報告№111-00058 報告№111-00058 | 分析№111-000378 分析№111-000378 | 111-000378 | 有機物・有機化合物試験で検出されたピークには新グリースと異なるピークが検出されました。IRの結果で新グリースと異なるピークが検出されたことから、グリース名が違うか、或いは、異種グリースが混入した可能性が考えられますので、確認する必要があります。≪状態監視とパラメータ≫分析の目的および各分析のパラメータは以下の通りです。特性低下目的：グリースの分析結果から、グリースの物理的性状や劣化傾向などを確認する。全酸価JISK赤外線吸収スペクトルJISKちょう度JISK滴点JISK摩耗目的：グリース中の摩耗粒子を分析する事により、回転・摺動部の潤滑状態、摩耗劣化の程度、余寿命などを解析する。摩耗診断電子顕微鏡観察JISKX線マイクロアナリシス油中金属濃度JISK≪分析結果≫特性低下全酸価：良好全酸価.mgKOH/gは新油値の.mgKOH/g以内にあることから問題は無いと判断します。赤外線吸収スペクトル：良好ちょう度：良好ちょう度値はと当社推奨の管理限界値であるから以内に留まっています。滴点：良好滴点はと新油値のに比較し高いものの、ちょう度が良好の範囲にあり、かつ、有機物・有機化合物試験の結果で油劣化の兆候を示すカルボン酸の吸収が見られないことから、問題は無いと判断します。摩耗摩耗診断電子顕微鏡観察・X線マイクロアナリシス：今回は実施していません。油中金属濃度：今回は実施していません。
報告№107-0366 報告№111-00085 | 分析№107-01900 分析№111-000448 | 111-000448?date110606 | メタルの主成分である錫がD-SOAPで検出されました。前回採油後に全量更油を実施しており、更油により錫濃度がと仮定すると上昇したと考えられます。前回から今回までの摩耗進行程度油量をリットル、メタルの表面積をcm錫濃度から平均的な摩耗深さを計算しました。その結果、前回から今回までの間に摩耗した摩耗深さは.μmとなります。軸受の摩耗状態の推定本軸受は、年前の年から使用を開始しており、これまでの累積運転時間を時間と仮定すると、使用開始から摩耗により減少した摩耗深さは.μmとなります。メタルの初期表面粗さをRmaxμmと仮定すると、この計算結果から初期摩耗深さの％程度と摩耗は軽微であると推定されます。また、運転時間と起動停止回数から鏡面状態が発生する時期を推定した結果、運転時間で時間に、起動停止回数で回となり、継続使用可能な状態にあることが分かりました。今後の管理方法についてこれらの障害発生に対する弊害を勘案の上、今後も定期的にトライボ診断を実施し、摩耗の進行状況を確認することを推奨します。なお、本推定結果は毎年濾過または更油により油中の錫濃度がになっていることを前提にして計算しておりますので、実態より厳しい状況を仮定し、安全サイドで評価しております。今後、可能であれば、濾過または更油を実施した際には、錫濃度を評価しておくことを併せて推奨します。RBOTについて更油によりRBOTが前回に比較してmin増加していますので、今後は今回のRBOT値によりデータ管理を行います。
報告№107-4545 報告№109-09131 | 分析№107-02185 分析№109-001127 | 109-001127 | トライボ診断の結果、全てのデータが良好であることから、この油は継続使用可能と判断します。は良好と判断します。粘度は良好。粘度は.mm/sと新油値mm/sに比較して、粘度変化率は-.％で、当社推奨の管理限界値である±％以内にあり、良好と判断します。粘度はmm/sとなっています。粘度はmm/sとなっています。粘度指数はとなっています。粘度指数はとなっています。水分は良好。水分はppmと当社推奨の管理限界値の以下であり、良好と判断します。全酸価は良好。全酸価は.mgKOH/gと新油値.mgKOH/gに比較して高いものの、IRの結果で油劣化の兆候を示すカルボン酸の吸収が確認されていないことから、良好と判断します。
報告№109-09272 報告№109-09272 | 分析№109-002005 分析№109-002005 | 109-002005 | 結論酸化劣化の進行状況を油分析により監視されることを推奨します。は良好と判断します。計数汚染度は良好と判断します。計数汚染度はNAS級と当社推奨の管理限界値のNAS級以内にあり、良好と判断します。重量汚染度は良好と判断します。重量汚染度は.mg/mlと当社推奨の管理限界値のmg/ml以内にあり、良好と判断します。機器の潤滑状態SOAPの結果、銅が検出されています。SOAPの結果、銅が検出されています。SOAPの結果、油の添加剤成分であるリンが検出されています。一方、銅が検出されています。銅を使用した部分の溶出・摩耗が発生していると考えられます。銅濃度は別紙鉱油の酸化に対する金属触媒の影響に示すように銅濃度が増加すると酸化速度が速まりますので、酸化劣化の進行状況を全酸価の変化で監視されることを推奨します。D－SOAPの結果は良好です。D－SOAPの結果、摩耗により発生する鉄、錫、銅が検出されていないことから、良好と判断します。フェログラフィーの結果は良好です。異常摩耗の早期発見パラメータであるフェログラフィーのIs値がのマイナス乗と良好の範囲にあることから、潤滑状態は正常と判断します。
報告№109-09287 報告№109-09287 | 分析№109-002056 分析№109-002056 | 109-002056 | 潤滑油および本軸受は継続使用可能な状態にあると判断できますが、軸受摺動面では切削摩耗や凝着摩耗の発生が確認されており、今後継続して発生することが懸念されるため、運転再開後ヶ月以内に再度分析を実施し、摩耗の進行状況を確認することを推奨します。
報告№107-0366 報告№109-09482 | 分析№107-01900 分析№109-002950 | 109-002950 | 濾過前の試料油を分析した結果、計数汚染度が前回のNAS級から、今回D級に約年ヶ月でランク増加し、処置領域にありました。摩耗粒子の形態観察およびフィルタ表面の異物観察で鉄錆、砂等が観察されたため、汚染度が増加した要因は、摩耗による粒子の増加ではなく、外部から混入したと思われる異物によるものと考えられます。但し、異物の混入はありましたが、潤滑異常の早期発見パラメータである摩耗過酷度を示すIs値がの乗と非常に良好の範囲にあることから、潤滑状態は正常な状態にあると判断します。
報告№108-0411 報告№110-00025 | 分析№108-02745 分析№110-000084 | 110-000084 | ・摩耗状態前回に比較して油中金属濃度の鉄濃度は減少し、異常摩耗の早期発見パラメータであるフェログラフィーのIs値がのマイナス乗と良好でした。・汚染度前回に比較して計数汚染度はNAS級からNAS級にランク減少したものの、当社推奨の管理限界値に到達していました。フィルタ表面の異物観察で鉄錆、砂等が観察されたことから、汚染度が高い要因は、外部混入異物の影響と思われます。粒子分布を詳細に見ると、～μm以上の粒子が多く、さらに採油が機器停止中にブロー弁から実施されていることから、外部混入異物はブロー弁配管内部に残留していた汚染物を採取した可能性も考えられます。・前回同様に粘度、水分、全酸価、IRの各データは良好でした。潤滑油および対象設備は継続使用可能な状態にあるものの、以下の対策が必要です。油中の汚染度が高く、油圧系統にあるバルブの動作障害やストレーナの目詰まり等を引き起こす可能性がありますので、濾過を推奨します。は良好と判断します。粘度粘度はmm/sと新油値.mm/sに比較して、粘度変化率は+％で、当社推奨の管理限界値である±％以内にあり、良好と判断します。水分はppmと当社推奨の管理限界値の以下であり、良好と判断します。全酸価全酸価は.mgKOH/gと新油値.mgKOH/gに比較して高いものの、IRの結果で油劣化の兆候を示すカルボン酸の吸収が確認されていないことから、良好と判断します。IRIRの結果、油劣化の兆候を示すカルボン酸の吸収が確認されていないことから、良好と判断します。計数汚染度は当社推奨の管理限界値に到達し、重量汚染度は当社推奨の管理限界値を超えていました。計数汚染度計数汚染度はNAS級と当社推奨の管理限界値のNAS級に到達していました。重量汚染度はmg/mlと当社推奨の管理限界値のmg/mlを超えていました。機器の潤滑状態機器の潤滑状態は正常と判断します。SOAPによる油中金属濃度SOAPによる油中金属濃度の結果、鉄、油の添加剤成分であるリン、外部から混入したと思われるナトリウムが検出されました。SOAPによる油中金属濃度SOAPによる油中金属濃度の結果、鉄、外部から混入したと思われるカルシウム、ナトリウムが検出されました。摩耗粒子診断異常摩耗の早期発見パラメータであるIs値がのマイナス乗と良好の範囲にあり、潤滑状態は正常と判断します。
報告№106-0051 報告№106-0051 | 分析№106-00284 分析№106-00284 | 106-00284 | 分析の結果、全てのデータが良好であることから、この油は継続使用可能と判断します。但し、SOAPの結果でケイ素がppm検出されました。現在の所、このケイ素の影響はありませんが、ケイ素が検出される理由は以下の三つが考えられます。油の添加剤の消泡剤主成分ですが、通常、消泡剤のケイ素は～程度ですので、今回検出されたケイ素は消泡剤の可能性も考えられます。ケイ素は砂の主成分ですが、フェログラフィーでは砂が多く観察されていないことから、外部から混入した砂によるものではないと思われます。シリコングリースをシール部に塗布している場合、このシリコングリースが潤滑油に混入している可能性があります。このうち、やが原因である場合、切削摩耗や凝着摩耗発生の原因になる場合も考えられますので、原因を検討しておく必要があります。今回ケイ素が検出された原因は、分析結果から砂が多く観察されていないことから、またはの可能性が考えられます。シリコングリースを使用している箇所があるか、さらには混入する危険性があるかについてご確認下さい。は良好と判断します。粘度は良好と判断します。粘度はmm/sと新油値mm/sに比較して、粘度変化率は-.％で、当社推奨の管理限界値である±％以内にあり、良好と判断します。水分は良好と判断します。水分はppmと当社推奨の管理限界値の以下であり、良好と判断します。全酸価は良好と判断します。全酸価は.mgKOH/gと当社推奨の管理限界値の.mgKOH/g以内にあり、良好と判断します。IRの結果、良好と判断します。IRの結果、油劣化の兆候を示すカルボン酸の吸収が確認されていないことから、良好と判断します。は良好と判断します。計数汚染度は良好と判断します。計数汚染度はNAS級と当社推奨の管理限界値のNAS級以内であり、良好と判断します。重量汚染度は良好と判断します。重量汚染度は.mg/mlと当社推奨の管理限界値のmg/ml以内であり、良好と判断します。機器の潤滑状態機器の潤滑状態は正常と判断します。SOAPの結果、ケイ素がやや多く検出されました。SOAPの結果、ケイ素がppm検出されました。D－SOAPの結果は良好です。D－SOAPの結果、金属元素は検出されませんでした。フェログラフィーの結果は良好です。異常摩耗の早期発見パラメータであるフェログラフィーのIs値がと良好の範囲にあり、潤滑状態は良好と判断します。
報告№108-5071 報告№113-00641 | 分析№108-02721 分析№113-002876 | 113-002876 | 潤滑油は継続続使用可能な状態にあると判断します。粘度、水分、酸価の各データは良好でした。分析結果は良好と判断します。粘度粘度は.mm/sと新油値.mm/sに比較して、粘度変化率は-％で、当社推奨の管理限界値である±％以内にあり、良好と判断します。水分はと当社推奨の管理限界値の以下にあり、良好と判断します。酸価はmgKOH/gと新油値mgKOH/g以下にあり、良好と判断します。
報告№109-09136 報告№112-00561 | 分析№109-001160 分析№112-002327 | 112-002327 | 分析の結果、潤滑油の劣化はなく、継続使用可能な状態にあると判断します。但し、油中の汚染度が高いことから、以下の対策を推奨します。軸受分析の結果、軸受は継続使用可能な状態にあると判断します。但し、将来的な摩耗進行の有無を確認するためにも傾向監視を継続することが有効です。更油および油槽内の清掃油中の汚染度が高いことから、摩耗粒子や異物等が軸受軌道面に噛み込むことによる摩耗の進行が懸念されるため、設備油量が少ないことから更油を推奨します。更油をする際には、油槽内を清掃し、更油する新油もNAS級程度の清浄な潤滑油を更油することを併せて推奨します。定期的な分析今後懸念される凝着摩耗の進行を監視するため、定期的に分析を実施することを推奨します。は良好と判断します。粘度粘度は、mm/sと新油値mm/sに比較して、粘度変化率は+.％で、当社推奨の管理限界値である±％以内であり、良好と判断します。水分は、.ppmと当社推奨の管理限界値の以下であり、良好でした。酸価は、.mgKOH/gと新油値.mgKOH/g以下であり、良好と判断します。IRIRチャートの結果、新油と使用油のスペクトルパターンはほぼ一致し、また、油劣化の兆候を示すカルボン酸の吸収が確認されていないことから、良好と判断します。計数汚染度は当社推奨の管理限界値に到達していました。計数汚染度計数汚染度は、NAS級と当社推奨の管理限界値NAS級に到達していました。重量汚染度は、.mg/mlと当社推奨の管理限界値mg/ml以下であり、良好と判断します。光学顕微鏡写真重量汚染度で濾過したフィルタ表面上の夾雑物を光学顕微鏡で観察した結果、金属片、鉄錆、砂等が観察されました。はフェログラフィーおよびSOAP-Tの結果から総合的に判断した結果、継続使用は可能ですが、機器の機能を保持するためにも傾向管理が有用と考えます。フェログラフィー【異常摩耗指数：Is値】Is値は異常摩耗の早期発見パラメータのつで、摩耗粒子を定量化するために用います。今回のIs値はの乗とやや高い値でした。フェログラフィー【定性分析：摩耗粒子および摩耗形態観察】分析結果から比較的多く観察された粒子は、以下の通りでした。シビア粒子・潤滑状態がやや厳しい凝着摩耗により発生。金属潤滑部が局部的に油膜切れを起していると考えられます。観察された摩耗粒子の中でもシビア粒子は、注意が必要です。シビア粒子は、凝着摩耗に分類されます。この摩耗粒子は、軌道面で凝着、破断を繰り返し、この過程で生じる移着粒子が成長して摩耗粒子となります。そのため、軌道面では局部的に油膜切れが発生していることを示しています。この状態が継続した場合、摩耗粒子のサイズは徐々に大型化していき、軸受の損傷に至る場合がありますので、傾向監視が必要です。Iカップリング発光分光分析【SOAP-T】検出された金属元素から発生箇所を推定すると、以下の通りでした。鉄、銅・軸受等リン、亜鉛・添加剤カルシウム、ナトリウム・外部混入異物
報告№108-8020 報告№108-8020 | 分析№108-03249 分析№108-03249 | 108-03249 | 本試料油は、採油量がmlと少なく、汚染粒子数、汚染物重量は規定量確保できなかったため、参考値としてお考えください。分析の結果、汚染物重量は当社推奨の管理限界値を超えています。摩耗粒子の形態観察で金属接触が厳しい場合に発生するμmサイズのシビア粒子が観察され、フィルタ表面の異物観察で鉄錆、砂、樹脂等が多く観察されたことから、汚染度が高い要因は、摩耗と外部混入異物の影響と考えられます。異常摩耗の早期発見パラメータであるフェログラフィーのIs値が、混合潤滑の初期的段階であるの乗であったことから、継続使用可能と思われますが、観察された摩耗形態が凝着摩耗であり、今後の摩耗進行には十分に注意が必要です。今回の採油で全量抜き取っており、採油後には新油が充填されていると思われますが、今後も摩耗が進行することが懸念されるため、可能であれば、運転再開後に再度分析を実施し、摩耗の進行状況を確認されることを推奨します。一方、特性低下を知るパラメータである全酸価、有機物・有機化合物、酸化安定度の各データが良好の範囲にあることから、この油は継続使用可能と判断します。特性低下全ての項目が良好な範囲にあったことから特性低下は認められず良好と判断します。全酸価は良好と判断します。全酸価は.mgKOH/gと新油値.mgKOH/gに比較して高い値であるものの、有機物・有機化合物で油劣化の兆候を示すカルボン酸の吸収が確認されていないことから、良好と判断します。有機物・有機化合物の結果、良好と判断します。有機物・有機化合物の結果、油劣化の兆候を示すカルボン酸の吸収が確認されていないことから、良好と判断します。酸化安定度の結果、良好と判断します。酸化安定度はminと当社推奨の管理限界値のmin以上であり、良好と判断します。色相は良好と判断します。色相はL.と新油値のL.に変化はなく、良好と判断します。汚染度物重量は当社推奨の管理限界値を超えています。汚染粒子数は良好と判断します。汚染粒子数はNAS級と当社推奨の管理限界値のNAS級以内にあり、良好と判断します。汚染物重量は当社推奨の管理限界値を超えています。汚染物重量はmg/mlと当社推奨の管理限界値のmg/mlを超えています。摩耗摩耗粒子の結果、金属接触が厳しい場合に発生するシビア粒子が多く観察されています。摩耗粒子の結果、金属接触が厳しい場合に発生するシビア粒子が多く観察されています。異常摩耗の早期発見パラメータであるフェログラフィーのIs値がの乗と良好の範囲にあるものの、摩耗粒子の形態観察の結果、金属接触が厳しい場合に発生するシビア粒子が多く観察されています。金属濃度SOAPの結果は良好です。金属濃度SOAPの結果、金属元素は検出されていません。金属濃度酸溶解法の結果、鉄が検出されています。金属濃度酸溶解法の結果、鉄、外部から混入したと思われるカルシウム、ナトリウムが検出されています。
報告№107-0366 報告№113-00618 | 分析№107-01900 分析№113-002644 | 113-002644 | 濾過前の試料油を分析した結果、前回に比較して重量汚染度がmg/mlからmg/mlに増加し、やや不良領域にありました。D-SOAPの結果、油の添加剤成分であるバリウムがppm検出されました。フィルタ表面の異物観察で表面が薄茶色になっていました。D-SOAPで油の添加剤成分であるバリウムがppm検出され、フィルタ残渣に薄茶色の粘ちょう物が観察されたことから、重量汚染度がやや高い要因は、油の添加剤成分の析出および劣化により発生したスラッジと考えられます。今後、さらにスラッジが増加した場合、軸受表面の静摩擦係数が上昇し、起動時のトルク上昇に繋がり、起動開度が増加することや、潤滑不良による摩耗の進行が懸念されます。これらの障害発生に対する弊害を勘案の上、定期的にトライボ診断を実施し、汚染度および摩耗の進行状況を確認されることを推奨します。
|  | 099-03222 | 分析結果から以下のことが確認されました。フェログラフィーの結果、異物が噛み込んだ場合に発生する切削粒子と厳しい金属接触があった場合に発生するシビア粒子が支配的であった。SOAP結果から、外部から混入した砂が検出されたと考えられるケイ素がppm検出されている。D－SOAPの結果、軸受メタルの主成分である錫が検出されている。以上点から、砂等の外部から混入した異物により軸受摺動面に摩耗が発生したことが推定されました。摩耗の発生原因が、異物であった場合、この原因を除去しなければ、摩耗が他の軸受にも影響することが懸念されますので、至急、濾過を実施されることを推奨します。尚、SOAPの銅濃度がppm検出されており、これは油の添加剤成分である亜鉛が反応し、銅が油に溶解したためと考えられました。この場合、注意することが二つあります。それは、以下のとおりです。別添試料鉱油の酸化に対する金属触媒の影響に示すようにを超えると酸化速度が急激に増加しますので、以下で管理されることを推奨します。冷却管表面が溶出している場合、マイクロピンホールができ、そこから、冷却水が油に漏れ出す可能性がありますので、水分値の監視が必要となります。
報告№103-4546 | 分析№103-02163 | 103-02163 | 本試料油は、平成年月に設備油量リットルに対して、リットル更油を実施しました。それからヶ月後に採油を実施しました。分析の結果、今年度同様にL更油後ヶ月経過に採油を実施した前回に比較して、やや厳しい潤滑状態にあることが確認されました。今後、更に摩耗が進行することが懸念されるため、ヶ月以内に再度分析を実施し、摩耗の進行状況を確認されることを推奨します。このことは、重量汚染度が.mg/mlと前回のmg/mlに比較して、減少し、計数汚染度の結果が前回、今回共にNAS級と変化はないものの、フェログラフィーの結果、異常摩耗の早期発見パラメータであるIs値がの乗と前回に比較して、桁高い値を示し、摩耗粒子の形態観察の結果、金属接触が厳しい場合に発生するシビア粒子がやや多くみられることから判断しました。
報告№109-09136 報告№112-00352 | 分析№109-001160 分析№112-001384 | 112-001384 | 潤滑油および対象設備は継続使用可能な状態にあると判断します。フィルタの入口と出口から採油次回からの分析は、潤滑油フィルタの濾過効率を考慮した評価が重要であるため、潤滑油フィルタの入口と出口の箇所から採油を実施することを推奨します。はフェログラフィーおよびSOAP／D-SOAPの結果から総合的に判断した結果、正常な状態にあると考えられます。フェログラフィー【定量分析：Is値】Is値は異常摩耗の早期発見パラメータのつで、摩耗粒子を定量化するために用います。前回に比較してIs値はのマイナス乗から変化はなく、低い値でした。フェログラフィー【定性分析：摩耗粒子および摩耗形態観察】分析結果から比較的多く観察された粒子は、以下の通りでした。正常な摩耗粒子・潤滑状態が正常なマイルド摩耗により発生。Iカップリング発光分光分析【SOAP／D-SOAP】検出された金属元素から発生箇所を推定すると、以下の通りでした。リン・添加剤カルシウム、ナトリウム・外部混入異物前回に比較して計数汚染度はNAS級からNAS級にランク低下し、重量汚染度は.mg/mlから.mg/mlに減少し、共に良好でした。前回同様に粘度、水分、酸価、IRの各データは良好でした。分析結果は良好と判断します。粘度粘度は.mm/sと新油値.mm/sに比較して、粘度変化率は+％で、当社推奨の管理限界値である±％以内にあり、良好と判断します。水分はppmと当社推奨の管理限界値の以下であり、良好と判断します。酸価は.mgKOH/gと新油値.mgKOH/gより高いものの、IRの結果で油劣化の兆候を示すカルボン酸の吸収が確認されていないことから、良好と判断します。IRIRの結果、油劣化の兆候を示すカルボン酸の吸収が確認されていないことから、良好と判断します。RBOTRBOTはminと当社推奨の管理限界値のmin以上であり、良好と判断します。は良好と判断します。計数汚染度計数汚染度はNAS級と当社推奨の管理限界値のNAS級以下にあり、良好と判断します。重量汚染度は.mg/mlと当社推奨の管理限界値のmg/ml以下にあり、良好と判断します。は正常と判断します。SOAPSOAPの結果、油の添加剤成分であるリンが検出されました。摩耗により発生する鉄および錫は検出されていないことから、良好と判断します。D-SOAPD-SOAPの結果、摩耗により発生する鉄および錫は検出されていないことから、良好と判断します。フェログラフィー異常摩耗の早期発見パラメータであるフェログラフィーのIs値がのマイナス乗と良好の範囲にあり、摩耗状態は正常と判断します。
報告№108-0199 報告№108-0199 | 分析№108-01450 分析№108-01450 | 108-01450 | 、潤滑状態を確認する。今回の採油は、対象設備の停止中にタンク底部から実施しているため、油循環中に採油した場合に比較し、油中粒子の沈降の影響を受け、分析データが高濃度に出る可能性があります。今回の分析は以上のことを踏まえて結果を検討しました。を示す粘度、水分、全酸価、RBOTの各データは良好の範囲にあることから、この油は継続使用可能と判断します。但し、RBOTがminと新油値のminに比較してmin高く、IRの結果で新油と異なるピークが確認されたため、異種油の混入、或いは、油名が違う可能性がありますので、ご確認下さい。潤滑状態異常摩耗の早期発見パラメータであるフェログラフィーのIs値がやや高いの乗となっていました。摩耗粒子の形態観察で異物の噛み込みにより発生する切削粒子、金属接触が厳しい場合に発生するμmサイズのシビア粒子、外部から混入したと思われる砂等が観察されました。観察された摩耗粒子の形態は切削摩耗と凝着摩耗が混在しており、μmサイズのシビア粒子は視野に個と少ないものの、切削摩耗は、異物が混入していない状態に比較して、摩耗進行速度が速く注意が必要です。今後、更に摩耗が進行が懸念されるため、運転を再開している場合、今回の分析項目に計数汚染度、SOAP／D－SOAPの分析項目を追加して、再度分析を実施し、汚染度および摩耗の進行状況を確認されることを推奨します。採油について上述しましたように今回の採油は対象設備の停止中の採油であるため、油中の摩耗粒子などが平均的に分散した状態とはいえない状態で採油されている可能性があります。採油は、粒子の沈降の影響を少なくすることが重要であり、そのため油中粒子が均一な分散状態で実施されることを併せて推奨します。
報告№109-09136 報告№111-00647 | 分析№109-001160 分析№111-003267 | 111-003267 | 潤滑油は継続使用可能な状態にあると判断します。粘度、全酸価、IR、RBOTの各データは良好でした。油の余寿命は、使用油の使用期間または使用時間が不明であったため、ご依頼の油の余寿命に関する検討は行えませんでした。但し、分析の結果で新油値がminであったことから、使用期間を仮にヶ月間と仮定すれば余寿命は十二分にあると言えます。可能であれば、使用期間、あるいは使用時間の情報をご提供下さい。水分は良好でした。
報告№109-09136 報告№112-00379 | 分析№109-001160 分析№112-001569 | 112-001569 | 濾過前の試料油を分析した結果、粘度はmm/sと新油のmm/sに比較して、粘度変化率は+％で、前回同様にやや不良領域にありました。粘度は、これまで使用していたISOVGにISOVGであるFBKタービンを補充して使用しているため新油データに比較して高い値を示していますが、前回に比較して変化が少ないことから、本試料油は継続使用可能と判断します。
報告№101-0082 | 分析№101-00843 | 101-00843_修正版 | 分析の結果、SOAP／D-SOAPを除く項目は良好でした。軸受メタルの主成分である錫がSOAPでppm、D－SOAPでppm検出されました。SOAPの錫濃度と油量から、下式により軸受メタルの摩耗量を求めることができますので、SOAPの錫濃度ppmと油量をリットルとして摩耗量を計算しました。 ・式 計算の結果、.cmとなります。従いまして、下図のような体積をもつ金属片と同じ体積分が摩耗した計算となります。図摩耗量の概念図この体積を軸受メタルの表面積で割りますと平均的な摩耗深さとなります。軸受表面積がcmですので、平均的な摩耗深さは.μmとなります。このことは、水車メタルの表面が均一に.μm摩耗したと考えます。本メタルは、円筒状のメタルです。軸の傾き、偏り等で摩耗が発生していると仮定した場合、その摩耗部分の面積は、円筒の片側に偏ると考えられます。偏って摩耗する場合、円筒内の全面積の半分が摩耗の対象とはならず、その半分の約分のが対象となりますので、従って、実際に摩耗する面積は、円筒内全面積の約分のに相当すると考えれます。この分のの面積に摩耗が発生しているとした場合、その部分の摩耗深さは、.μm程度であると推定できます。勿論、この分のの面積が平均的に摩耗しているとは判断できませんが、平均的に摩耗していると考えた場合、その平均摩耗深さは、設計粗さをμmとした時の分の程度になっていると思われます。仮に、このメタルと油を使用し始めてからの運転時間が時間としますと、偏った摩耗が発生している場合、今後の運転時間が時間に到達した時点で、軸受メタルの表面の粗さがなくなり、鏡面状態となって、油膜が出来難い状態になることが想像できます。いずれにしましても、水車メタルの摩耗が発生していますので、念のため、摩耗の進行の有無を確認するため、ヶ月以内に再度分析を実施されることを推奨します。
報告№109-09136 報告№111-00180 | 分析№109-001160 分析№111-000985 | 111-000985 | 軸受は継続使用可能な状態にあると判断します。但し、ちょう度の上昇がみられ、グリースが軟化していることから、今後、グリースの漏洩や油膜切れの発生が懸念されるため、グリースを交換されることを推奨します。フェログラフィー摩耗粒子の形態で比較的多く観察された粒子は、潤滑状態が正常な場合に発生する摩耗粒子でした。このような摩耗粒子が観察された場合には、潤滑部では正常なマイルド摩耗が発生していることが分かります。Iカップリング発光分光分析供試グリースを分析した結果、検出された金属元素は、SOAPの結果表に示すように、鉄、錫、リン、亜鉛、カルシウム、アルミニウム、ナトリウムでした。これらの検出された金属元素から発生箇所を推定すると鉄、錫・軸受等リン、亜鉛・グリース添加剤カルシウム、アルミニウム、ナトリウム・増ちょう剤であると思われます。このうち、機械部品が摩耗したと思われる元素はのグループです。グリースの物理的性状滴点、全酸価、IRの各データは良好でした。一方、ちょう度は、と当社推奨の管理上限値のより若干高くなっており、グリースが軟化していることが分かりました。軟化したグリースを使用した場合、グリースの漏洩や軸受等で油膜切れが発生することが懸念されます。
|  | 100-00235 | ラビンリンスには黄銅を使用しているため、ラビリンス、主軸、軸受メタル以外の部位から発生したと考えられる。又、外部から混入した場合も考えられる。アルミニウム合金の使用箇所を再検討するため、図面等をご提供いただけますようお願いいたします。以上のことから、汚染要因は、外部から混入した異物とアルミニウム合金と考えられた。このアルミニウム合金粒子や外部から混入した異物が軸受摺動部に噛み込み、摩耗を進行させることが懸念されるため、至急、濾過を実施されることを推奨する。又、濾過後に再度分析を実施し、そのデータを管理のための初期値とされることを推奨する。
報告№108-0183 報告№108-0183 | 分析№108-01273 分析№108-01273 | 108-01273 | 分析の結果、転がり軸受の寿命の指標となるフレーキングの発生が確認されていないことから、軸受は継続使用可能と判断します。但し、摩耗粒子の形態観察で金属接触が厳しい場合に発生するμmサイズのシビア粒子が観察されました。視野に個と少ないことから、現状の潤滑状態は正常と判断しますが、今後更に摩耗進行し、転がり軸受の寿命の指標となるフレーキングに進展することが懸念されるため、定期的に分析を実施し、摩耗の進行状況を確認されることを推奨します。これらのことは、異常摩耗の早期発見パラメータであるフェログラフィーのIs値がの乗と良好の範囲にあるものの、摩耗粒子形態観察の結果、金属接触が厳しい場合に発生するμmサイズのシビア粒子が観察されたこと以上のことから判断しました。計数汚染度は良好と判断します。計数汚染度は良好と判断します。計数汚染度はNAS級と当社推奨の管理限界値のNAS級以内にあり、良好と判断します。重量汚染度はmg/mlでした。重量汚染度はmg/mlでした。機器の潤滑状態フェログラフィーの結果、金属接触が厳しい場合に発生するμmサイズのシビア粒子が観察されました。SOAPの結果は良好です。SOAPの結果、油の添加剤成分であるリンが検出されました。D－SOAPの結果、鉄および銅が検出されました。D－SOAPの結果、摩耗により発生する鉄および銅が検出されました。フェログラフィーの結果、金属接触が厳しい場合に発生するμmサイズのシビア粒子が観察されました。異常摩耗の早期発見パラメータであるフェログラフィーのIs値がの乗と良好の範囲にあるものの、摩耗粒子の形態観察の結果、金属接触が厳しい場合に発生するμmサイズのシビア粒子が観察されました。
報告№109-09136 報告№113-00057 | 分析№109-001160 分析№113-000199 | 113-000199 | グリースグリースの酸化劣化はありませんが、ちょう度の上昇が確認されました。また、IRの結果、異種グリースの混入、またはグリース名の誤りなどが考えられますので、以下の対策を推奨します。軸受は継続使用可能な状態にあると判断します。但し、将来的な摩耗進行の有無を確認するためにも傾向監視を継続することが有効です。異種グリースの混入およびグリース名の確認分析データから新グリースと一致しないデータが確認されたことから、異種グリースの混入またはグリース名が違っている可能性があります。グリースは設備の条件にあった適正な性能のものを使用することが重要であるため、異種グリースの混入の有無、グリース名を再確認することを推奨します。新グリース入替または適時給脂ちょう度の上昇がみられ、グリースが軟化していることが確認されました。今後、グリースの漏洩や油膜切れの発生が懸念されるため、新グリースの入替または適時給脂されることを推奨します。定期的な分析定期的に分析を実施することにより、データの変化から異常の兆候を早期に発見することが可能となります。また、今回は対象設備の初回分析であるため、あと最低でも回分析を実施し、分析データの変化を確認することを推奨します。尚、今後凝着摩耗の進行が懸念されるため、出来るだけ早めに回目の分析を実施することを推奨します。グリースの物理的性状グリースの酸化劣化はありませんが、ちょう度は当社推奨の管理限界値を超え、IRで新グリースと使用グリースのスペクトルパターンは一致していない箇所が確認されました。ちょう度ちょう度は、と当社推奨の管理上限値のより高くなっており、グリースが軟化していることが分かりました。軟化したグリースを使用した場合、グリースの漏洩や軸受等で油膜切れが発生することが懸念されます。滴点滴点は、と新グリース値に比較して低いものの、良好と判断します。酸価・IR酸価劣化の進行度は、酸価およびIRの結果から総合的に判断します。酸価は、mgKOH/gと新グリース値mgKOH/gに比較すると高い値でしたが、IRの結果から、グリースの酸化劣化の兆候を示すカルボン酸の吸収が確認されないことから、酸化劣化していないと判断します。しかし、IRチャートの結果、新グリースと使用グリースのスペクトルパターンは一致していない箇所が確認されました。水分は、と新グリース値のppmよりも高い値でしたが、グリースの水分濃度は一般的に.～％以下が適正であるため、良好と判断します。はフェログラフィーおよびSOAP-Tの結果から総合的に判断した結果、継続使用は可能ですが、機器の機能を確認するためにも傾向管理が有用と考えます。フェログラフィー【定性分析：摩耗粒子および摩耗形態観察】観察された代表的な摩耗粒子は、以下の通りでした。シビア粒子・潤滑状態がやや厳しい凝着摩耗により発生。金属潤滑部が局部的に油膜切れを起していると考えられます。シビア粒子は、凝着摩耗に分類されます。この摩耗粒子は、軌道面で凝着、破断を繰り返し、この過程で生じる移着粒子が成長して摩耗粒子となります。そのため、軌道面では局部的に油膜切れが発生していることを示しています。この状態が継続した場合、摩耗粒子のサイズは徐々に大型化していき、設備の損傷に至る場合がありますので、傾向監視が必要です。Iカップリング発光分光分析【SOAP-T】検出された金属元素から発生箇所を推定すると、以下の通りでした。ニッケル・軸受等錫、リン、亜鉛、カルシウム、バリウム、アルミニウム、ケイ素、ナトリウム、マグネシウム・添加剤、増ちょう剤、外部混入異物錫が比較的高い値でした。これらの元素が含まれている材質は、以下の点が考えられます。転がり軸受の保持器で使用されるアルミ合金以前使用していたグリースが使用グリースと混合した転がり軸受にアルミ合金が使用されていれば、アルミニウムと共に錫が検出されますが、アルミニウム濃度は、保持器の主成分にしては濃度が低すぎることから、保持器が摩耗したものである可能性は低いと考えられました。グリースは流動性が低く、新グリースを補給しても油槽内にある全てのグリースが入れ替わることは困難であることから、今回使用されているグリースに入っていない成分が検出された要因は、以前使用していたグリースに含まれていた金属成分が、今回の使用グリースと混合して検出されたか、或いは、IRの結果で新グリースのIRスペクトルと一致しない箇所が確認されていることから、異種グリースの混入、またはグリース名の誤りなどが考えられます。
報告№108-0477 報告№108-0477 | 分析№108-03449 分析№108-03449 | 108-03449 | 分析の結果、汚染粒子数はやや高く、汚染物重量は当社推奨の管理限界値に到達しています。汚染度が高くなった要因は、摩耗粒子とフィルタ表面の分析結果で、異物の噛み込みなどで発生する切削粒子、厳しい金属接触で発生するシビア粒子や鉄錆、砂等が多く観察されたことから、摩耗と外部混入の異物の影響であることがわかりました。異常摩耗の早期発見パラメータであるフェログラフィーのIs値は、混合潤滑の初期段階であるの乗であるものの、金属濃度酸溶解法で検出された鉄がと微量であったことから、本軸受は継続使用は可能と思われます。但し、発生している摩耗形態が切削摩耗と凝着摩耗であるため今後の摩耗進行には注意が必要です。対象設備の潤滑油は、今回の採油でほぼ全量抜き取っており、採油後は新油が充填されていると思われますが、継続使用する場合、切削摩耗により発生した傷が起点となってフレーキングに進展することも考えられるため、運転再開後に再度分析を実施し、摩耗の進行状況を確認されることを推奨します。尚、潤滑油の基本特性を示す粘度、および特性低下を知るパラメータである全酸価、有機物・有機化合物、酸化安定度の各データが良好の範囲にあることから、この油は継続使用可能と判断します。特性低下全ての項目が良好な範囲にあったことから特性低下は認められず良好と判断します。粘度は良好と判断します。粘度はmm/sと新油値mm/sに比較して、粘度変化率は-％で、当社推奨の管理限界値である±％以内にあり、良好と判断します。全酸価は良好と判断します。全酸価は.mgKOH/gと新油値.mgKOH/gに比較して高い値であるものの、有機物・有機化合物の結果で油劣化の兆候を示すカルボン酸の吸収が確認されていないことから、良好と判断します。有機物・有機化合物の結果、良好と判断します。有機物・有機化合物の結果、油劣化の兆候を示すカルボン酸の吸収が確認されていないことから、良好と判断します。酸化安定度の結果、良好と判断します。酸化安定度はminと当社推奨の管理限界値のmin以上であり、良好と判断します。色相は良好と判断します。色相はLと新油値のL.に比較して大きな変化はなく、良好と判断します。汚染粒子数はやや高く、汚染度物重量は当社推奨の管理限界値に到達しています。水分は良好と判断します。水分は.ppmと当社推奨の管理限界値の以下であり、良好と判断します。汚染粒子数はやや高い値になっています。汚染粒子数はNAS級と当社推奨の管理限界値のNAS級以内にあるものの、やや高い値になっています。汚染物重量は当社推奨の管理限界値に到達しています。汚染物重量はmg/mlと当社推奨の管理限界値のmg/mlに到達しています。摩耗摩耗粒子の結果、異物の噛み込みなどで発生する切削粒子、厳しい金属接触で発生するシビア粒子がやや多く観察されています。摩耗粒子の結果、異物の噛み込みなどで発生する切削粒子、厳しい金属接触で発生するシビア粒子がやや多く観察されています。異常摩耗の早期発見パラメータであるフェログラフィーのIs値がの乗とやや高く、摩耗粒子の形態観察の結果、異物の噛み込みなどで発生する切削粒子、厳しい金属接触で発生するシビア粒子がやや多く観察されています。金属濃度SOAPの結果は良好です。金属濃度SOAPの結果、銅、外部から混入したと思われる亜鉛、バリウムが検出されています。金属濃度酸溶解法の結果、鉄が検出されています。金属濃度酸溶解法の結果、鉄、外部から混入したと思われるカルシウム、バリウム、ナトリウムが検出されています。
報告№102-4002 報告№102-4002 | 分析№102-00202 分析№102-00202 | 102-00202 | 分析の結果、フェログラフィーを除く項目は良好でした。フェログラフィーの結果、外部から混入した砂、鉄錆、保持器の摩耗により発生した銅系粒子、油が局部的に高圧、高温を受けると発生するフリクションポリマが多く見られるものの、観察された摩耗粒子は、良好な潤滑状態で発生するμm以下の小さな粒子が支配的であり、潤滑状態は良好と判断します。尚、砂、鉄錆等の硬い異物が見られたため、今後、これらの異物が軸受に噛み込み、摩耗が進行することが懸念されるため、ヶ月後に再度分析を実施し、摩耗の進行状況を確認されることを推奨します。又、重量汚染度がmg/mlと非常に悪く、スラッジが確認されているため、ブロー配管や油槽底部に堆積していると思われますので、次回更油時には必ず清掃を実施し、スラッジを取り除くことを併せて推奨します。考察は良好と判断します。粘度は良好と判断します。粘度は.mm/sと新油値.mm/sに比較して、粘度変化率は+％で、当社推奨の管理目安である±％以内にあり、良好と判断します。水分は良好と判断します。水分は.ppmと当社推奨の管理目安の以下であり、良好と判断します。全酸価は良好と判断します。全酸価は.mgKOH/gと新油値.mgKOH/gに比較して、若干高いものの、良好と判断します。IRの結果、良好と判断します。IRの結果、IRチャートに示すように新油パターンに比較して変化はなく、良好と判断します。計数汚染度が当社推奨の管理目安に到達し、重量汚染度は管理目安を大きく超え、非常に汚染されていることが確認されました。計数汚染度は管理目安に到達していました。計数汚染度はNAS級と当社推奨の管理目安のNAS級に到達していました。重量汚染度は管理目安を大きく超えていました。重量汚染度はmg/mlと当社推奨の管理目安のmg/mlを大きく超えていました。重量汚染度が高くなった要因は、光学顕微鏡写真に示すように茶色のスラッジが確認されていることから、スラッジの発生によるものと考えられました。機器の潤滑状態フェログラフィーの結果、外部から混入した砂、鉄錆、保持器の摩耗により発生した銅系粒子、油が局部的に高圧、高温を受けると発生するフリクションポリマが多く見られるものの、観察された摩耗粒子は、μm以下と小さく、潤滑状態は良好と判断します。SOAPの結果は良好です。油中の添加剤及びμm未満の摩耗粒子を検出できるSOAPの結果、摩耗により発生した銅がppm検出され、油の添加剤成分であるリンがppm、亜鉛がppm、カルシウムがppm検出されました。D－SOAPの結果は良好です。大型の摩耗粒子を検出できるD－SOAPの結果、摩耗により発生した鉄がppm、銅が、添加剤成分が析出したと思われるリンがppm、亜鉛が、カルシウムが.ppm検出されました。フェログラフィーの結果、摩耗の過酷度を示すIs値がの乗とやや高くなっていました。摩耗粒子の形態観察の結果、外部から混入した砂、鉄錆、保持器の摩耗により発生した銅系粒子、油が局部的に高圧、高温を受けると発生するフリクションポリマが多く見られることから、Is値が高い要因は、外部から混入した異物、保持器の摩耗、フリクションポリマの発生によるものと考えられました。但し、観察された摩耗粒子は、μm以下の小さな粒子が支配的であり、マイルドな状態で摩耗状態が推移しており、良好と判断します。
報告№108-5064 報告№108-5064 | 分析№108-02425 分析№108-02425 | 108-02425 | トライボ診断の結果、泡立ち試験を除く項目は良好です。泡立ち試験の結果は、一般的には消泡性能が低くいと判断できる値の-ですが、新油値の-と同レベルにあったため、良好と判断します。機器の潤滑状態潤滑状態指数はのマイナス乗と濾過設備のない機器であれば正常な潤滑状態にあると判断できますが、ギヤボックスの油系統にはインラインフィルタとオフラインフィルタがあり、μmサイズ以上の粒子の大部分は捕捉され、異常な摩耗状態が発生したとしても正常な潤滑状態にあると誤認してしまう可能性があります。そこで、フィルタが設置されていない場合の潤滑状態を、一般的なフィルタの効率である.と仮定し、粒子の発生状況から潤滑状態を推定しました。その結果、ギヤは継続使用可能な状態にあると思われますが、潤滑状態指数は摩耗がやや厳しい状態であるの乗領域にあると推定できました。推定結果は、フィルタの濾過効率を仮定して求めたものですが、フィルタがない状態では油中の粒子濃度は現在より高いことは明らかです。そのためヶ月後に再度分析を実施し、摩耗進行の有無をチェックすることを推奨します。尚、フィルタの捕捉の影響による誤認を避けるため、これまでの採油箇所に加え、インラインフィルタやオフラインフィルタの捕捉物も分析し、その結果から潤滑状態を評価することを提案します。フィルタ捕捉物の分析を実施する際には、フィルタ使用時間の情報をご提供いただけますようお願い致します。泡立ち試験の結果、消泡性能が低いと判断できる値であるものの、新油と同レベルにあると判断します。粘度は良好。粘度はmm/sと新油値mm/sに比較して、粘度変化率は-％で、当社推奨の管理限界値である±％以内にあり、良好と判断します。粘度は.mm/sです。粘度は.mm/sです。粘度指数はです。粘度指数はです。泡立ち試験は-です。泡立ち試験は-と新油と同レベルにあり、消泡性能が新油と同レベルにあると判断します。水分は良好。水分はppmと当社推奨の管理限界値の以下であり、良好と判断します。全酸価は良好。全酸価はmgKOH/gと新油値mgKOH/g以内にあり、良好と判断します。機器の潤滑状態摩耗粒子の形態観察の結果、ギヤ歯面の疲労摩耗で発生したと推定される～μmサイズの摩耗粒子が観察されています。～μmサイズの摩耗粒子が観察されています。異常摩耗の早期発見パラメータである潤滑状態指数がのマイナス乗と良好な範囲にあるものの、摩耗粒子の形態観察の結果、ギヤ歯面の摩耗で発生した～μmサイズの摩耗粒子が観察されています。
報告№107-4530 報告№107-7005 | 分析№107-01164 分析№107-01242 | 107-01242 | 今回の採油は、機器停止中にオイルゲージから実施しているため、油循環中に採油した場合に比較し、油中粒子の沈降の影響を受け、分析データが低濃度に出る可能性があります。今回の分析は以上のことを踏まえて結果を検討しました。分析の結果、全てのデータは良好の範囲にありました。採油条件が適正であれば、本分析データから潤滑状態は正常であることが判断できます。しかし、今回は油中粒子の沈降を受けて分析データが低い値を示している場合も考えられます。本試料油の場合、μmサイズの粒子は主機停止から時間でcm程度沈降すると想定されます。油面高さがcm程度以下で、主機停止から時間経過後に採油を実施していますので、μm以上の大型の摩耗粒子は沈降の影響で採取されていない可能性があると考えられ、異常な摩耗状態の発生を見落としてしまう可能性があります。可能であれば、再度採油を実施し、摩耗の進行状況を確認することを推奨します。採油は、粒子の沈降の影響を極力抑え、油中粒子が均一な分散状態に近い状態で実施できるように、主機運転中、または停止直後に採油を実施されることを推奨します。尚、を示す粘度、水分、全酸価、IRの各データは良好であり、本試料油は継続使用可能と判断します。
報告№109-09363 報告№109-09363 | 分析№109-002477 分析№109-002477 | 109-002477 | 潤滑油および本軸受は継続使用可能な状態にあると判断できますが、銅、鉛および錫を使用した箇所の摩耗が確認されており、今後継続して発生することが懸念されるため、再度分析を実施し、摩耗の進行状況を傾向監視することを推奨します。尚、銅、鉛および錫を使用した箇所を確認されることを推奨します。
報告№109-09136 報告№113-00644 | 分析№109-001160 分析№113-002760 | 113-002760 | 潤滑、汚染状態は良好の範囲にあることから、潤滑油は継続使用可能な状態にあると判断します。減速機減速機は継続使用可能な状態にあると判断します。但し、今後の摩耗推移を確認するためにも傾向監視を継続することが有効です。定期的な分析今後の切削摩耗、疲労摩耗の推移を監視するため、定期的な分析実施を推奨します。最適な採油方法本試料油は、機器停止中に潤滑油タンク上部点検口から採油されているため、別紙油中粒子の沈降の影響に示すように、油中粒子が油槽底部に沈降し、分析データが低濃度に出ている可能性があります。正確なデータによる診断を行うためにも、今後の採油は、極力運転中もしくは停止直後の油槽中層部から実施されることを推奨します。異常摩耗の早期発見のパラメータであるIs値は、前回のレベルからレベルに低下し、正常です。但し、潤滑部の摩耗が認められたため、定期的に潤滑油分析を実施し、摩耗推移を監視することが有用と考えます。フェログラフィーで観察された代表的な粒子は、以下の通りです。正常な摩耗粒子・潤滑状態が正常なマイルド摩耗により発生。切削粒子・異物や金属表面の微小突起による切削摩耗により発生。疲労摩耗粒子・繰返し応力による金属疲労で発生。大型化するとフレーキングやスポーリングの発生が懸念されます。切削粒子は、摩擦面が将来的に異常摩耗へ進展する可能性を示唆しているため、傾向監視が有用と思われます。詳細は、別紙傾向監視が必要な摩耗粒子をご覧ください。バックラッシご提供いただいた図面情報から本設備はまがりばかさ歯車、そして太陽歯車、遊星歯車、内歯車で構成される遊星歯車機構で構成されていることが分かりました。分解点検実施日が不明であることから、更油実施後の累計鉄濃度を基に、更油実施以降のバックラッシの増加量を計算しました。その結果、ギヤ歯面から平均的に摩耗が発生していたと仮定した場合、バックラッシの増加量は以下の通りと推定されます。表バックラッシ増加量接触箇所 バックラッシ増加量上限値 バックラッシ増加量 まがりばかさ歯車 . 約. 太陽歯車-遊星歯車 . 約. 遊星歯車-内歯車 . 約. バックラッシの初期値が不明であるため、増加量の上限値を適正なバックラッシの最大値と最小値の差としました。今回の推定されたバックラッシ増加量は上限値に比較して十分に小さい値であり、継続使用可能と判断します。但し、今回の計算は仮定に基づいて行っており、また、採油条件の影響で金属濃度が低濃度に出ている可能性があるため、参考値としてお考え下さい。計数汚染度は前回のNAS級からNAS級にランク低下し、良好です。前回同様、粘度、水分、酸価、IRの各データは良好です。
報告№108-5071 報告№111-00598 | 分析№108-02721 分析№111-002822 | 111-002822 | 潤滑油は継続使用可能な状態にあると判断します。但し、消泡性能が低下していることから、以下の対策を推奨します。追加分析消泡性能が低下した場合、ギヤ歯面での油膜形成に影響が出て摩耗が進展することがありますので、フェログラフィーおよびSOAP-Tを追加して摩耗により発生する油中金属濃度や潤滑状態を確認することを推奨します。泡立ち試験泡立ち試験の結果は、一般的には消泡性能が低下していると判断できる値の-でしたが、前回同様に新油値の-であるのに比較して高い値であったことから、消泡性能が低下していることが分かりました。今後の使用状況によっては油の酸化劣化が進行したり、ギヤ歯面およびベアリング軌道面で油膜切れが発生したりする場合があるため、消泡剤の添加による消泡性能の改善など何らかの対応が必要になると思われます。分析結果泡立ち試験の結果、消泡性能が低下していました。粘度粘度はmm/sと新油値mm/sに比較して、粘度変化率は-％で、当社推奨の管理限界値である±％以内にあり、良好と判断します。泡立ち試験泡立ち試験は-と新油値に比較して高い値でした。水分はppmと当社推奨の管理限界値の以下であり、良好と判断します。全酸価全酸価は.mgKOH/gと新油値.mgKOH/gに比較して高いものの、IRの結果で油劣化の兆候を示すカルボン酸の吸収が確認されていないことから、良好と判断します。
報告№104-4548 報告№104-0236 | 分析№104-01752 分析№104-01803 | 104-01803 | AH駆動用減速機の潤滑油を分析し、トライボ診断を実施しました。その結果、以下の通りでした。減速機の潤滑状態減速機の潤滑状態を知るためフェログラフィー及びSOAP／D-SOAPを実施しました。その結果、ギヤ歯面及び銅を使用した箇所で、やや厳しい金属接触が発生していることが確認されました。D-SOAPの鉄濃度と油量リットルから計算によって求めた摩耗体積はmmとなります。減速機の構造、各ギヤのモジュール、歯数、歯幅、初期のバックラッシ等の情報が確認できれば、計算によってもとめた摩耗体積からこれまでのバックラッシ増加量を求め、更に、バックラッシ増加量を設計許容値に照合することで減速機の点検要否を検討することが可能となります。非分解による設備診断を推進するために是非、これらの情報をご提供下さい。尚、ギヤ歯面の摩耗が発生しており、摩耗の進行を把握するには定期的な分析による傾向監視を実施することを推奨します。傾向監視のための採油周期の検討には、回転数、濾過システムの有無および仕様等が必要ですのでこれらの内容をご提示下さい。潤滑油の劣化潤滑油の劣化状況を確認するため、全酸価及びIRを実施しました。その結果、全酸価が.mgKOH/gと新油値の.mgKOH/g以内にあり、且つ、IRの結果、新油のスペクトルに比較して変化がないことから、この油は継続使用可能と判断します。
報告№108-0411 報告№110-00561 | 分析№108-02745 分析№110-002508 | 110-002508 | Iカップリング発光分光分析供試のギヤ油をSOAP／D－SOAPで分析した結果、鉄、銅、ニッケル、錫、リン、カルシウム、ナトリウムが検出されました。これらの検出された金属元素から発生箇所を推定すると鉄、銅、ニッケル、錫・ギヤ・軸受等リン・オイル添加剤カルシウム、ナトリウム・外部混入異物であると思われます。このうち、機械部品が摩耗したと思われる元素はのグループです。フェログラフィー異常摩耗の早期発見パラメータとして摩耗粒子を定量化して評価するフェログラフィーのIs値は、前回のの乗から変化はなく、潤滑状態が安定していることを示していました。摩耗粒子の形態で比較的多く観察された粒子は、潤滑状態が正常な場合に発生する摩耗粒子、異物の噛み込みなどで発生する切削粒子、金属潤滑部が局部的に油膜切れを起して発生するシビア粒子でした。このような摩耗粒子が観察された場合には、潤滑部では正常なマイルド摩耗、異物による切削摩耗とやや厳しい摩耗形態の凝着摩耗が発生していることが分かります。減速機で切削摩耗が発生した場合、減速機内部で使用されている転がり軸受が切削摩耗により生じた軌道面の損傷が起点となって寿命が分の程度に低下することがあることから、ギヤ歯面の切削摩耗には十分注意する必要があります。切削摩耗の発生原因となる混入異物が残留している場合、この異物により切削摩耗が継続して発生する可能性があります。機器の汚染状態前回に比較して計数汚染度はNAS級からNAS級にランク減少し、良好でした。分析結果計数汚染度は良好と判断します。計数汚染度計数汚染度はNAS級と当社推奨の管理限界値のNAS級以内にあり、良好と判断します。重量汚染度はmg/mlでした。機器の潤滑状態フェログラフィーの結果、潤滑状態が正常な場合に発生する摩耗粒子、異物の噛み込みなどで発生する切削粒子、金属潤滑部が局部的に油膜切れを起して発生するシビア粒子が比較的多く観察されました。SOAPSOAPの結果、油の添加剤成分であるリンが検出されました。摩耗により発生する鉄が検出されていないことから、良好と判断します。D－SOAPD－SOAPの結果、摩耗により発生する鉄、銅が検出されました。フェログラフィー異常摩耗の早期発見パラメータであるフェログラフィーのIs値がの乗と良好の範囲にあるものの、摩耗粒子の形態観察の結果、潤滑状態が正常な場合に発生する摩耗粒子、異物の噛み込みなどで発生する切削粒子、金属潤滑部が局部的に油膜切れを起して発生するシビア粒子が比較的多く観察されました。減速機は継続使用可能な状態にあるものの、摩耗の進行が懸念されるため、以下の対策が必要です。定期的な分析今後、摩耗の進行が懸念されるため、定期的に分析を実施し、摩耗の進行状況を確認することを推奨します。バックラッシによる評価ギヤ歯面の的確な摩耗状態の判断を行うため、減速機内部の各歯車の構造が確認できる図面、各ギヤの形式、歯形、モジュール、歯数、歯幅等の情報をご提供下さい。
報告№109-09136 | 分析№109-001160 | 113-002430 | フェログラフィーで観察された代表的な摩耗粒子は以下の通りです。シビア粒子・潤滑状態がやや厳しい凝着摩耗により発生。極微小領域で油膜切れが発生したことを示します。シビア粒子は、凝着摩耗に分類されます。この摩耗粒子は、摺動面で凝着、破断を繰り返し、この過程で生じる移着粒子が成長して摩耗粒子となります。そのため、摺動面では局部的に油膜切れが発生していることを示しています。この状態が継続した場合、摩耗粒子のサイズは徐々に大型化していき、設備の損傷に至る場合がありますので、グリースの再分析による傾向監視が必要です。
報告№108-0227 報告№110-00453 | 分析№108-01664 分析№110-002053 | 110-002053 | 前回に比較して摩耗粒子の形態観察で異物の噛み込みなどで発生する切削粒子、繰り返し応力を受けて発生する疲労摩耗粒子、外部から混入したと思われる鉄錆等が比較的多く観察されました。異常摩耗の早期発見パラメータとして摩耗粒子を定量化して評価するフェログラフィーのIs値は、前回のの乗からの乗に桁低下していました。摩耗粒子の観察結果から、潤滑部では正常な潤滑状態であるマイルド摩耗、異物による切削摩耗、そして疲労による疲労摩耗であることが分かりました。摩耗形態の中でも切削摩耗は、異物が混入していない状態に比較して摩耗進行速度が速く注意が必要で、定期的なトライボ診断による状態監視が必要と考えます。転がり軸受で切削摩耗が発生した場合、切削摩耗により生じた軌道面の損傷が起点となって、転がり軸受の寿命となるフレーキングに進展し寿命が分の程度に低下することも知られています。切削摩耗発生の原因となる混入異物が残留している場合、この異物により切削摩耗が継続して発生する可能性があります。このように、潤滑状態に影響のある因子が残っていると思われます。汚染度前回に比較して計数汚染度はNAS級からNAS級にランク減少しているものの、やや高い値でした。D－SOAPでリン、カルシウムが検出され、フィルタ表面の異物観察で表面が茶褐色で金属片、鉄錆、砂等が観察されたことから、汚染度が高い要因は、摩耗とスラッジ、外部混入異物の影響と思われます。軸受は継続使用可能な状態にあるものの、以下の対策を推奨します。今後、摩耗と油劣化の進行を監視するため、定期的に分析を実施することを推奨します。次回分析の時期を理論的に求めたところ、最短で約時間となります。この時間は、油中汚染物が均一になるために必要とする時間であり、この時間を経過すれば、再分析の結果から状態の傾向を確認することが可能となりますので、これを参考に次回分析時期を検討されることを提案します。計数汚染度はやや高い値でした。計数汚染度計数汚染度はNAS級と当社推奨の管理限界値のNAS級以内にあるものの、やや高い値でした。重量汚染度はmg/mlでした。機器の潤滑状態フェログラフィーの結果、異物の噛み込みなどで発生する切削粒子、繰り返し応力を受けて発生する疲労摩耗粒子、外部から混入したと思われる鉄錆等が比較的多く観察されました。SOAPSOAPの結果、摩耗により発生する鉄、油の添加剤成分であるリンが検出されました。D－SOAPD－SOAPの結果、摩耗により発生する鉄および銅が検出されました。フェログラフィーフェログラフィーの結果、異常摩耗の早期発見パラメータであるIs値がの乗とやや高く、摩耗粒子の形態観察の結果、異物の噛み込みなどで発生する切削粒子、繰り返し応力を受けて発生する疲労摩耗粒子、外部から混入したと思われる鉄錆等が比較的多く観察されました。
報告№109-09014 報告№109-09014 | 分析№109-000353 分析№109-000353 | 109-000353 | 、汚染度、軸受の潤滑状態を確認する。今回の採油は、対象設備の停止中に排油口から実施しているため、別紙油中粒子の沈降の影響に示すように、沈降の影響を受けて分析データが高濃度に出る可能性があります。今回の分析は、以上のことを踏まえて結果を検討します。分析の結果、今回の採油が高濃度になっていると思われる対象設備停止中の排油口から行われた採油にもかかわらず、全てのデータが良好の範囲にありました。このことから、機器の潤滑状態は正常であり、この油は継続使用可能と判断します。
報告№103-4552 | 分析№103-02422 | 103-02422 | 分析の結果、本軸受は継続使用可能な状態にあると判断します。このことは、異常摩耗の早期発見パラメータであるIs値がの乗と正常な潤滑範囲にあり、ベアリング軌道面から発生した摩耗粒子も小さく、マイルドな摩耗状態で進行していると考えられる。以上のことから判断しました。尚、SOAPの鉄濃度がppm、油量リットルから摩耗体積を計算すると.mmとなります。この体積からベアリング軌道面の摩耗面積を検討し、この情報を傾向管理する必要がありますので、ベアリング番号をお知らせ下さい。
報告№108-5015 報告№108-5015 | 分析№108-00601 分析№108-00601 | 108-00601 | 定期点検後、負荷試験を実施した。分析の結果、異常摩耗の早期発見パラメータであるフェログラフィーのIs値がの乗と高い値でした。摩耗粒子の形態観察では、異物の噛み込みで発生する切削粒子、金属接触が厳しい場合に発生するシビア粒子、摩擦熱が高い場合に発生する黒錆、外部から混入したと思われる砂が多く観察されたことから、シリンダ及びピストンリングでは切削摩耗と凝着摩耗が混在していたことがわかりました。観察された摩耗形態の中でも切削摩耗は、異物が混入していない状態に比較して、摩耗の進行速度が速く注意が必要です。一方、SOAPの結果で鉛、銅が比較的多く検出されました。これらの元素が検出される箇所は、軸受用銅を使用した箇所銅を使用した箇所軸受メタル等が考えられました。SOAP／D－SOAPで錫が微量検出されていたことから、～の可能性が考えられました。また、検出された金属元素の銅の発生原因としては、潤滑油添加剤に使用されている亜鉛系添加剤の影響で溶出することと、軸受の錫と台金との間に使用されることの多い銅合金の摩耗の二つが考えられます。今回の採油は、更油直後に実施しており、検出された銅は更油前に溶出・摩耗していた銅が検出された可能性が考えられました。更油後の銅濃度は、ppmと過去のデータに比較して低い値であることから、直ちに異常ではありません。しかし、更油後に銅の溶出・摩耗が発生している場合、銅濃度の増加に伴い酸化速度が速まりますので、酸化劣化の進行状況を油分析により監視されることと、この銅の摩耗・溶出が更油前に発生していたのか、或いは、更油後に発生していたのかを確認するために定期的に分析を実施されることを推奨します。本設備は、ヶ月回分運転していることから、その際に採油・分析を実施し、潤滑状態を確認されることを併せて推奨します。これらのことは、異常摩耗の早期発見パラメータであるフェログラフィーのIs値がの乗と高く、摩耗粒子形態観察の結果、異物の噛み込みにより発生する切削粒子、金属接触が厳しい場合に発生するシビア粒子、摩擦熱が高い場合に発生する黒錆、外部から混入したと思われる砂が多く観察されたことSOAPの結果、銅、鉛が比較的多く検出されたこと以上のことから判断しました。尚、を示す粘度、水分、IRの各データは良好でした。全酸価は、新油データが当社データベースになかったため判定は出来ませんでした。全酸価は、新油データとの比較が必要ですので、現在使用している新油を分析し、そのデータを基準に管理されることを推奨します。
報告№109-09136 報告№110-00746 | 分析№109-001160 分析№110-003529 | 110-003529 | 金属元素と濃度の分析は、試料油を以上の高温で発光させ、その光を分光器で分光し、分光によって得られた光の強度と金属固有の波長とから元素を特定するIカップリング発光分光分析法）を用います。また摩耗状態は、SOAPにより求めた金属成分と濃度にフェログラフィー法による摩耗粒子分析とを加味して総合的に評価しますが、摩擦面の摩耗機構と摩耗状態の判断は摩耗粒子の形態と、異常摩耗の早期発見パラメータであるIs値により判断します。Iカップリング発光分光分析供試のタービン油を分析した結果、検出された金属元素は、油中金属元素の結果表に示すように、銅、アンチモン、錫、カルシウム、ケイ素、ナトリウムが検出されました。これらの検出された金属元素から発生箇所を推定すると銅、アンチモン、錫・軸受等カルシウム、ケイ素、ナトリウム・外部混入異物であると思われます。このうち、機械部品が摩耗したと思われる元素はのグループです。フェログラフィー摩耗粒子分析結果から観察された粒子は、潤滑状態が正常な場合に発生する摩耗粒子でした。潤滑状態と摩耗形態異常摩耗の早期発見パラメータとして摩耗粒子を定量化して評価するフェログラフィーのIs値は、潤滑状態が正常なのマイナス乗となっていました。これらの結果から、軸受摺動部で発生している摩耗は、正常な潤滑状態であるマイルド摩耗が発生していることが分かります。計数汚染度、重量汚染度は共に良好でした。IRの結果、新油のIRスペクトルと一致しない箇所が確認されました。SOAPの結果、ご提供頂いた新油ダフニースーパータービンには添加剤のリンが検出されていますが、本試料油からはリンが検出されませんでした。これらのことから、異種油の混入、または油名の誤りなどが考えられます。データが高濃度になる停止中のドレンから採油されたにもかかわらず、今回の分析結果は良好な状態を示していたことから、軸受および潤滑油の継続使用は可能と判断します。なお、使用油と新油の情報が一致しない点がありますので、油名の確認を推奨するとともに、今後も、継続して潤滑油分析による傾向監視を推奨します。定期的な分析摩耗の進行を監視するため、定期的に分析を実施し、摩耗の進行状況を確認することを推奨します。軸受メタルの情報提供今後軸受メタルの摩耗が進行した場合、摩耗程度を評価する必要がありますので、次回分析時には、設備油量、メタルサイズ、回転数、直近のメタル交換からの運転時間をお知らせください。異種油の混入および油名の確認異種油の混入の有無、油名を再度確認することを推奨します。最適な採油方法本試料油は、機器停止中にドレンバルブから採油されています。機器が停止している状態では、別紙油粒子の沈降の影響に示すように油槽内で撹拌がなくなり固形物が沈降するため、油中汚染度は高くなると推定されます。今後の採油は、極力運転中もしくは停止直後の油槽中層部から実施されることを推奨します。
報告№109-09094 報告№109-09094 | 分析№109-000932 分析№109-000932 | 109-000932 | ちょう度の結果、と新グリース値に比較して低下し、当社推奨の管理下限値であるを超えていることから、硬化していることが分かりました。硬化したグリースは油分の流動性が低くなり、軸受等で良好な油膜が保持されにくくなる可能性が高いため、グリースを交換されることを推奨します。特性低下ちょう度は当社推奨の管理下限値を超えています。ちょう度は当社推奨の管理下限値を超えています。ちょう度はと新グリース値に比較して低下し、当社推奨の管理下限値であるを超えています。滴点は良好と判断します。滴点はと新グリース値に比較して変化はなく、良好と判断します。全酸価は良好と判断します。全酸価はmgKOH/gと新グリース値.mgKOH/gに比較して高い値であるものの、有機物・有機化合物の結果、油劣化の兆候を示すカルボン酸の吸収が確認されていないことから、良好と判断します。有機物・有機化合物の結果、良好と判断します。有機物・有機化合物の結果、油劣化の兆候を示すカルボン酸の吸収が確認されていないことから、良好と判断します。
報告№107-0366 報告№113-00513 | 分析№107-01900 分析№113-002151 | 113-002151 | 濾過前の試料油を分析した結果、メタルの主成分である錫がD-SOAPで検出されており、更油前の錫濃度を積算するととなります。メタルの摩耗メタルの主成分である錫が検出されたことから、メタルが若干摩耗している可能性があると推定されます。現時点では継続使用に問題ありませんが、メタルの摩耗推移を把握するために、引き続き傾向監視を行うことが有用です。定期的にトライボ診断を実施し、摩耗の進行状況を確認することを推奨します。仮に、軸受メタルの摩耗が増加傾向にある場合、摩耗速度と摩耗量を評価する必要がありますので、次回分析時には、メタルサイズ、メタルの使用開始時期、油量をお知らせください。
報告№108-0411 報告№110-00656 | 分析№108-02744 分析№110-003040 | 110-003040 | グリースの物理的性状グリースの物理的性状は、グリースの硬さや、徐々に温度を上昇させた恒温槽内でグリースが滴になって滴下する初滴温度、グリース中のスラッジの発生量などを判断パラメータに、ちょう度、滴点、全酸価、有機物・有機化合物として評価します。分析の結果、グリースの硬さを示すちょう度は、新グリース値のに比較してとほぼ変化はなく、また、グリースが滴になって滴下するときの温度を示す滴点が新グリース値のに比較して本試料はと高いものの、劣化の兆候として現れる有機物・有機化合物が見られなかった。グリース中のスラッジの発生量を示す全酸価は、新グリース値の.mgKOH/gに対して.mgKOH/gと高いものの、有機物・有機化合物の結果でグリース中の油が劣化した場合に発生するカルボン酸の発生は確認されなかった。以上のように、グリースの物理的性状の健全性を示す各パラメータは全て良好であり、グリースの劣化は確認されませんでした。グリースは継続使用可能な状態にあると判断します。
|  | 10501451 | 分析NO － 年月日 トライボシステム診断レポート会社名 ○○殿 分析項目 機種 新油 粘度指数 流動点 機番・使用箇所 ラインサブ 粘度 引火点 油名 キャッスルオートフルードスペシャル 水分 全塩基価 油種 車両用特殊潤滑油 全酸価 銅板腐食 採油日 年月日 NAS等級 粘度 他情報 重量汚染度 摩耗状態の判定良好注意要処置汚染状態の判定良好注意要処置良好注意要処置総合考察＜＞粘度指数はであった。粘度はmm/s、粘度は.mm/sであった。水分は.ppmであった。全酸価は.mgKOH/gであった。汚染度NAS級、重量汚染度.mg/mlであった。流動点は-.であった。引火点はであった。全アルカリ価はmgKOH/gであった。銅板腐食はaであった。
報告№109-09136 報告№111-00046 | 分析№109-001160 分析№111-000121 | 111-000121 | ・摩耗状態運転中に採油された本試料油から、厳しい潤滑で発生するシビア粒子が観察されました。この摩耗粒子のサイズは、μmあり非常に大型であるため潤滑部での異常接触が懸念されましたが、観察された粒子は視野に個と非常に少なく、また異常摩耗の早期発見パラメータであるフェログラフィーのIs値がの乗と良好の範囲にあり、加えてμm以下の粒子数が良好と判断できる内容であったことと、さらには前々回同様にSOAP／D-SOAPの鉄および錫が検出されなかったことから、潤滑状態は良好であると判断します。・汚染度前々回に比較して計数汚染度はNAS級からNAS級にランク上昇したものの、非常に清浄な状態であり良好と判断します。・前々回同様に粘度、水分、全酸価、RBOTの各データは良好でした。尚、RBOTが前回に比較してmin上昇しています。RBOTが上昇する要因は、更油や補給が考えられます。お客様からの情報では、全油量の％程度の量に対して、部分的な更油を実施しており、RBOTが上昇した原因は、この部分的な更油によるものと思われます。今後は、今回のRBOT値を基に潤滑油の寿命を評価します。潤滑油および対象設備は継続使用可能な状態にあると思われますが、系統に設置されている油清浄器により異常な摩耗状態を示す摩耗粒子の大部分が捕捉され、異常な状態を見落としている可能性がありますので、以下の対策を提案いたします。油清浄器入口から採油した試料油だけでは、摩耗の発生状況を推定することができませんので、次回からは、油清浄器出口から採油した試料の分析も実施されることを推奨します。
報告№109-09132 報告№109-09132 | 分析№109-001140 分析№109-001140 | 109-001140 | 泡立ち試験の結果は、-と新油値の-に比較して高い値でした。消泡性の性能が低下していることが確認されたことから、今後の使用状況によっては油の酸化劣化が進行したり、ギヤ歯面およびベアリング軌道面で油膜切れが発生したりする場合があるため、消泡剤の添加による消泡性能の改善など何らかの対応が必要になると思われます。また、を示す粘度、水分、全酸価の各データが良好の範囲にあることから、本試料油は継続使用可能と判断します。機器の潤滑状態潤滑状態の異常の早期発見パラメータである潤滑状態指数は、の乗と濾過設備のない機器であれば正常な潤滑状態にあると判断できます。当該機の潤滑系は、油中汚染粒子を濾過するフィルタが設置されているため、別紙インライン・オフラインフィルタの影響に示すとおり、潤滑状態が異常となり大型の摩耗粒子が発生したとしても発生した粒子の大部分が捕捉されてしまい、結果として正常な潤滑状態にあると誤認してしまう可能性があります。そのため、フィルタの影響を考慮に入れLCインデックスを求めたところ、その結果は摩耗がやや厳しい状態に分類されるの乗領域となりました。計算により求めたLCインデックスがこの値であれば、ギヤの継続続使用は可能と思われますが、このLCインデックスは、前回の×-から今回×と桁上昇しており、摩耗の進行が懸念されました。ヶ月後に再度分析を実施し、摩耗の進行状況を確認することを推奨します。泡立ち試験の結果、消泡性能が低下していることが確認されています。粘度は良好。粘度はmm/sと新油値mm/sに比較して、粘度変化率は-.％で、当社推奨の管理限界値である±％以内にあり、良好と判断します。粘度はmm/sとなっています。粘度はmm/sとなっています。粘度指数はとなっています。粘度指数はとなっています。泡立ち試験は-です。泡立ち試験は-と新油に比較して高い値となっています。消泡性能が低下していることが確認されています。水分は良好。水分はppmと当社推奨の管理限界値の以下であり、良好と判断します。全酸価は良好。全酸価は.mgKOH/gと新油値.mgKOH/g以内にあり、良好と判断します。機器の潤滑状態精密な濾過設備がない機器であれば、潤滑状態指数は正常の範囲にあると判断します。潤滑状態指数は正常の範囲にあると判断します。異常摩耗の早期発見パラメータである潤滑状態指数がの乗と精密な濾過設備がない機器であれば、潤滑状態指数は正常の範囲にあると判断します。
報告№109-09448 報告№109-09448 | 分析№109-002872 分析№109-002872 | 109-002872 | 摩耗状態異常摩耗の早期発見パラメータであるフェログラフィーのIs値は、潤滑状態が良好な状態にあることを示すの乗であり、点検を要する摩耗粒子が観察されておらず、現在のところ継続使用は可能な状態にあると判断できます。この状態で検出された油中金属は、その多くが鉄であり、これらは摩耗粒子の観察結果から疲労摩耗であることが分かりました。疲労摩耗は、スパイラルベベルギヤの歯面で発生していると推定されますが、発生箇所が歯面の微小領域であることから、現在のところ、継続使用は可能と判断できます。バックラッシ減速機の構造から、最も負荷が大きく、摩耗が進行しやすい箇所をスパイラルベベルギヤとスパイラルベベルピニオンと推定し、この部分のバックラッシを求めました。提供していただいた図面には歯幅が記載されておらず、また、更油後の稼働時間も不明であったため、歯幅mmと、更油後の稼働時間を時間と仮定してバックラッシを計算しました。その結果、減速機のギヤ歯面に摩耗が集中していたと仮定した場合、バックラッシの増加は初期値から.μm増加したと推定されました。バックラッシ増加分の上限値はメーカにより差異はあるものの、当社が推奨するバックラッシは一般に推奨されるμmを目安にしており、今回のデータはこの値に比較して十分に小さい値であることがわかります。汚染度計数汚染度がNAS級と清浄でした。を示す粘度、水分、全酸価、IRの各データは良好でした。結論ゲート機器の潤滑箇所の摩耗診断分析結果から摩耗が発生している箇所はギヤ歯面であり、摩耗形態は疲労摩耗であることが分かりました。この摩耗形態は、ギヤ歯面に荷重が繰り返しかかることにより、歯面の表面下で材料が疲労して剥離します。歯面に加わる荷重が過大である場合、観察される摩耗粒子は今回より大きな粒子が発生します。分析結果から推定されたバックラッシの増加分は.μmでしたが、このバックラッシは、一対の歯車の噛み合いを円滑にするための、ピッチ円周上での歯面間の遊びです。この値が過大になると振動や騒音の原因となるため、ギヤの摩耗状態を判断するためには重要なパラメータです。今回観察された摩耗粒子は、μmサイズの微小な粒子が支配的であることから、バックラッシの値は小さいと判断できます。バックラッシの計算時に仮定した稼働時間や歯幅などの数値が正確であれば、本減速機は継続使用可能と判断できます。整備の必要な箇所の検討整備が必要な箇所は、本分析結果から確認されませんでした。しかし、分析結果から僅かではありますがギヤの摩耗が進行していることが確認されていますので、今後は定期的に潤滑油分析を実施し、その結果から摩耗の進行状況を確認することにより、整備の必要の有無を監視する方法が有用と思われます。潤滑油の劣化度診断一般的に潤滑油が劣化した場合、油の外観は黒褐色になり、粘度や全酸価が上昇しスラッジ等が発生します。また、その過程では劣化の兆候を示すカルボン酸の吸収がIRで確認できます。今回のは、全てのデータが良好の範囲にあり、潤滑油の劣化は確認されなかったことから、継続使用可能であり、交換の必要はないと判断します。潤滑管理の方法現在の潤滑油は年使用していますが、年間使用したにもかかわらず劣化が確認されなかったことから、本設備の潤滑油は少なくても更油後年間は使用できることが分かりました。潤滑油の交換時期の判断は、今回の分析だけでは予測することは困難ですが、定期的に分析を実施し、その結果の傾向から劣化の進行状況を確認することで容易に可能になります。現在のところ潤滑部は継続使用可能な状態にあると思われますが、今後は疲労摩耗が進行する場合がありますので、定期的に分析を実施し、摩耗の進行状況を確認されることを推奨します。次回分析の時期を理論的に求めたところ、最短で約時間となります。この時間は、油中汚染物が均一になるために必要とする時間であり、この時間を経過すれば、再分析の結果から状態の傾向を確認することが可能となりますので、これを参考に次回分析時期を検討されることを推奨します。尚、定期的な分析を実施する際には、に関する分析項目の実施を推奨します。今回の分析結果からは、油劣化の進行は確認されていませんが、定期的な分析により潤滑油の交換時期を管理することが可能となります。は良好と判断します。粘度粘度はmm/sと新油値mm/sに比較して、粘度変化率は-％で、当社推奨の管理限界値である±％以内にあり、良好と判断します。水分はと当社推奨の管理限界値の以下にあり、良好と判断します。全酸価全酸価は.mgKOH/gと新油値.mgKOH/g以内にあり、良好と判断します。IRIRの結果、油劣化の兆候を示すカルボン酸の吸収が確認されていないことから、良好と判断します。は良好と判断します。計数汚染度計数汚染度はNAS級と当社推奨の管理限界値のNAS級以内にあり、良好と判断します。重量汚染度はmg/mlと当社推奨の管理限界値のmg/ml以内にあり、良好と判断します。機器の潤滑状態摩耗粒子の形態観察の結果、疲労摩耗粒子、局部的に高圧・高温となる場合に発生するフリクションポリマが比較的多く観察されました。SOAPによる油中金属濃度SOAPによる油中金属濃度の結果、ニッケル、油の添加剤成分であるリン、外部から混入したと思われる亜鉛、ナトリウムが検出されました。SOAPによる油中金属濃度SOAPによる油中金属濃度の結果、鉄、油の添加剤成分であるリン、外部から混入したと思われる亜鉛、カルシウム、ナトリウムが検出されました。摩耗粒子診断異常摩耗の早期発見パラメータであるIs値がの乗と良好の範囲にあるものの、摩耗粒子の形態観察の結果、疲労摩耗粒子、局部的に高圧・高温となる場合に発生するフリクションポリマが比較的多く観察されました。
報告№107-8000 報告№107-8000 | 分析№107-00410 分析№107-00410 | 107-00410 | トライボ診断の結果、泡立ち試験を除く項目は良好でした。泡立ち試験の結果は、-でした。これは、今回の採油量が少なく分析に必要な油量が確保できなかったため参考値ですが、新油値が-であり、使用油の結果は、これと同レベルにあることから消泡性能は、新油と比較して大きな変化はなかったと考えられました。一方、摩耗粒子の形態観察の結果、油膜切れにより発生したμmサイズのやや大型の摩耗粒子が散見されました。ギヤボックスの油系統にはインラインフィルタとオフラインフィルタがあり、μmサイズ以上の粒子の大部分は捕捉されていると考えられます。それにもかかわらず、μmのやや大型の摩耗粒子が確認されており、ギヤ歯面ではやや厳しい潤滑状態が発生している可能性があると思われました。油中摩耗粒子は、インラインフィルタやオフラインフィルタに捕捉され、異常な摩耗状態が発生したとしても正常な潤滑状態にあると誤認してしまう可能性が考えられます。これを避けるため、今後の診断に当たっては、これまでの採油箇所に加え、インラインフィルタやオフラインフィルタの捕捉物も分析し、その結果から潤滑状態を評価することを推奨します。尚、フィルタ捕捉物の分析を実施する際には、フィルタ流量、フィルタ使用時間などの追加情報が必要です。是非ご提供下さい。泡立ち試験の結果、採油量が少なく、泡立ち試験に必要な油量が確保できなかったため、参考値と考える必要があるものの、新油と同レベルにありました。粘度は良好。粘度はmm/sと新油値.mm/sに比較して、粘度変化率は-％で、当社推奨の管理限界値である±％以内にあり、良好と判断する。粘度はmm/sでした。粘度はmm/sでした。粘度指数はでした。粘度指数はでした。泡立ち試験は-でした。泡立ち試験は-と新油と同レベルにあり、消泡性能が新油と同レベルにあることが確認されました。尚、試料油量が少量であったため、参考値として下さい。水分は良好。水分はppmと当社推奨の管理限界値の以下であり、良好と判断する。全酸価は良好。全酸価は.mgKOH/gと新油値.mgKOH/gに比較して変化はなく、良好と判断する。機器の潤滑状態摩耗粒子の形態観察の結果、ギヤ歯面の疲労摩耗により発生したと推定されるμmサイズの摩耗粒子が観察されました。μmサイズの疲労摩耗粒子が観察されました。異常摩耗の早期発見パラメータである潤滑状態指数がのマイナス乗と正常な範囲にあるものの、摩耗粒子の形態観察の結果でギヤ歯面の疲労摩耗により発生したμmサイズの摩耗粒子が観察されました。
報告№104-0214 | 分析№104-01533 | 104-01533 | トライボ診断により、機器軸受の潤滑状態、潤滑油の劣化状態を診断することを目的としました。分析の結果、摩耗は安定しているものと判断します。このことは、以下の点から判断しました。計数汚染度がNAS級と前回のNAS級に比較してランク増加したものの、D-SOAPの結果、軸受メタルの摩耗により発生する錫がと検出量が僅かであること異常摩耗の早期発見パラメータであるフェログラフィーのIs値がのマイナス乗と良好の範囲にあること尚、計数汚染度が上昇した原因は、光学顕微鏡写真に示すように外部から混入した繊維状異物や砂等が観察されたことから、これらの外部から混入した異物によるものと考えられました。を示す全酸価、IRの各データが良好であることから、この油は継続使用可能と判断します。
報告№102-5002 報告№102-5002 | 分析№102-02039 分析№102-02039 | 102-02039 | 軸受の状態主軸受やクランク軸受のメタル主成分である錫や鉛が検出されていないことから、これらの各メタルの摩耗は進行していないと判断します。D-SOAPの鉄濃度が、前回、今回共に検出されていないことから、シリンダライナ及びピストンリングの摩耗は安定している状態にあると判断します。スラッジの発生原因一方、D-SOAPで検出された金属が、リン、亜鉛、カルシウム、ナトリウムであることから、油中の汚染物はすすやスラッジが支配的であると考えられました。最も多く検出されたカルシウムは、燃料中に含まれる硫黄分を中和する目的でディーゼルエンジンオイルに添加されていますので、今回のような更油後には析出量が多くなります。比較的短時間で重量汚染度が高い値を示しているのは、これが原因と推定されます。但し、更油時にすすやスラッジが除去できていない場合は、残留していたものを採取した可能性があります。スラッジの影響いずれにしてもすすやスラッジの大半は、各部摺動面に噛み込み摩耗を進行させるため、予防措置として、精密な濾過機による濾過を推奨します。濾過と水分除去尚、粘度の上昇は、このすすやスラッジが増加したことが要因です。したがって、精密な濾過により改善されると考えます。更に、発錆予防のため、水分濃度を以下に改善されることを推奨します。粘度は推奨管理基準値を超えていました。粘度は.mm/sと新油値mm/sに比較して、粘度変化率は+％で、管理限界値である％を超えていました。水分は推奨基準値を超えていました。水分はと管理限界値のを超えており、発錆予防のため、水分除去が必要と判断します。全酸価は良好と判断します。全酸価はmgKOH/gと新油値mgKOH/gに比較してmgKOH/g増加しているものの、IRでカルボン酸が検出されていないことから、継続使用可能な状態にあると判断します。IRは良好と判断します。IRはチャートに示すように新油に比較して変化はなく、良好と判断します。計数汚染度の結果、汚染されていることが確認されました。計数汚染度はNAS級以上と当社推奨の管理限界値を超えており、汚染されていることが確認されていました。重量汚染度は.mg/mlと汚染されていました。重量汚染度は.mg/mlと汚染されていました。機器の潤滑状態SOAPは良好でした。SOAPの結果、シリンダやピストンリングの摩耗により発生したと思われる鉄は検出されませんでした。一方、油の添加剤成分であるリンがppm、亜鉛がppm、カルシウムがppm検出されました。D－SOAPは良好でした。D－SOAPの結果、シリンダやピストンリングの摩耗により発生したと思われる鉄が検出されました。一方、油の添加剤成分が析出して発生したリンがppm、亜鉛が、カルシウムが.ppm検出されました。特に、D－SOAPで検出されたカルシウムは、数十ミクロンの硬い粒状をしているため、軸受摺動面等に噛み込み摩耗を進行させますので、精密な濾過により除去されることを推奨します。尚、今回検出した鉄は、更油前に発生した粒子が残留している可能性がありますので、再度分析を実施し、増加傾向が見られるか、変化がないかを確認されることを推奨します。フェログラフィーの結果、継続使用可能な状態にあると判断します。フェログラフィーの結果、異常摩耗の早期発見パラメータであるIs値がの乗とやや高いものの、主軸受、クランクメタルの摩耗が確認されず、且つ、摩耗粒子の形態観察の結果、シリンダやピストンリングの摺動面の摩耗により発生した摩耗粒子は比較的小さく、継続使用可能な状況にあると判断します。
報告№107-0366 報告№110-00597 | 分析№107-01900 分析№110-002620 | 110-002620 | 濾過前の試料油を分析した結果、前回に比較してD－SOAPでメタルの主成分である錫がからに増加していました。・メタルの摩耗メタル使用開始時期の年月から今回までの累積錫濃度は、トライボレポートの累積錫濃度に示すとおりppmです。この累積錫濃度ppmと油量リットルから平均的な摩耗深さを計算した結果、平均的な摩耗深さはμmとなりました。メタルの初期の表面粗さをRmaxμmと仮定すると、この計算結果から分の程度摩耗していることが分かりました。本軸受は継続使用可能な状態にあると判断できますが、摩耗の進行が確認されているため、障害発生に対する弊害を勘案の上、今後も定期的にトライボ診断を実施し、摩耗の進行状況を確認することを推奨します。
報告№109-0029 報告№109-0029 | 分析№109-00140 分析№109-00140 | 109-00140 | 分析の結果、摩耗は安定しており、転がり軸受の寿命の指標となるフレーキングで発生する摩耗粒子が観察されていないことから、軸受は継続使用可能と判断します。これらのことは、前回同様に異常摩耗の早期発見パラメータであるフェログラフィーのIs値がの乗と高く、摩耗粒子の形態観察の結果、疲労摩耗粒子が多く観察されたものの、計数汚染度はランク減少し、SOAP／D-SOAPの鉄濃度に変化がないこと以上のことから判断しています。計数汚染度はやや高い値となっています。計数汚染度はやや高い値となっています。計数汚染度はNAS級と当社推奨の管理限界値のNAS級以内にあるものの、やや高い値となっています。重量汚染度は.mg/mlとなっています。重量汚染度は.mg/mlとなっています。機器の潤滑状態フェログラフィーの結果、疲労摩耗粒子が多く観察されています。SOAPの結果は良好です。SOAPの結果、油の添加剤成分であるリンが検出されています。D－SOAPの結果、鉄が検出されています。D－SOAPの結果、摩耗により発生する鉄が検出されています。フェログラフィーの結果、疲労摩耗粒子が多く観察されています。フェログラフィーの結果、異常摩耗の早期発見パラメータであるIs値がの乗と高く、摩耗粒子の形態観察の結果、疲労摩耗粒子が多く観察されています。
報告№109-09136 報告№111-00619 | 分析№109-001160 分析№111-002952 | 111-002952 | グリースは継続使用可能な状態にあると判断します。グリースのちょう度、滴点、酸価、IRの各データは良好でした。
報告№109-09136 報告№112-00603 | 分析№109-001160 分析№112-002568 | 112-002568 | 潤滑油および軸受は継続使用可能な状態にあると判断します。但し、油中の汚染度が高いことから、以下の対策を推奨します。濾過油中の汚染度が高いことから、摩耗粒子や異物等が軸受摺動面に噛み込むことによる摩耗の進行が懸念されるため、濾過を推奨します。はフェログラフィーおよびSOAP／D-SOAPの結果から総合的に判断した結果、正常な状態にあると考えられます。フェログラフィー【定量分析：Is値】Is値は異常摩耗の早期発見パラメータのつで、摩耗粒子を定量化するために用います。Is値は前回に比較してのマイナス乗から変化はなく、低い値でした。フェログラフィー【定性分析：摩耗粒子および摩耗形態観察】分析結果から比較的多く観察された粒子は、以下の通りでした。正常な摩耗粒子・潤滑状態が正常なマイルド摩耗により発生。Iカップリング発光分光分析【SOAP／D-SOAP】検出された金属元素から発生箇所を推定すると、以下の通りでした。錫・軸受等リン、バリウム・添加剤カルシウム、ケイ素、ナトリウム・外部混入異物計数汚染度は、前回に比較してNAS級からNAS級以上にランク上昇し、管理限界値を超えていました。SOAPでケイ素が検出され、フィルタ表面の異物観察で鉄錆、砂等が観察されたことから、汚染度が高い要因は、外部混入異物の影響と思われます。粘度、水分、酸価、IR、RBOTの各データは、前回同様に良好でした。
報告№109-09136 報告№111-000121 | 分析№109-001160 分析№111-000639 | 111-000639 | グリースおよび軸受は継続使用可能な状態にあると判断します。なお、観察された摩耗粒子には、油膜切れにより発生したシビア粒子や異物による切削粒子が比較的多く確認されたため、今後さらに摩耗が進行することが懸念されました。今後は定期的に分析を実施し、摩耗の進行状況を確認することを推奨します。フェログラフィー摩耗粒子の形態で比較的多く観察された粒子は、潤滑状態が正常な場合に発生する摩耗粒子、金属潤滑部が局部的に油膜切れを起して発生するシビア粒子、異物の噛み込みにより発生する切削粒子でした。このような摩耗粒子が観察された場合には、潤滑部では正常なマイルド摩耗、やや厳しい摩耗による凝着摩耗、そして異物による切削摩耗が発生していることが分かります。Iカップリング発光分光分析供試グリースを分析した結果、検出された金属元素は、SOAPの結果表に示すように、鉄、鉛、錫、リン、亜鉛、カルシウム、アルミニウム、ナトリウムでした。これらの検出された金属元素から発生箇所を推定すると鉄、鉛、錫・軸受等リン、亜鉛・グリース添加剤カルシウム、アルミニウム、ナトリウム・増ちょう剤であると思われます。このうち、機械部品が摩耗したと思われる元素はのグループです。グリースのちょう度、滴点、全酸価、IRの各データは良好でした。
報告№106-6082 報告№106-6082 | 分析№106-01934 分析№106-01936 | 106-01936 | 経緯外壁工事により窓から発電所内に粉塵が入った。目的粉塵が発電所内に入ったことにより、油槽に粉塵等の異物が混入していないか、また、混入していた場合、機器に影響がないかを確認する。考察精点Aを実施した結果、は清浄な状態にあり、粉塵等の混入は確認されませんでした。また、全てのデータが良好であることから、この油は継続使用可能であり、潤滑状態も正常と判断します。
報告№103-6134 | 分析№103-02459 | 103-02459 | 回目の初期試験を実施した結果、摩耗粒子形態観察で、金属接触が厳しい場合に発生するシビア粒子、外部から混入した鉄錆、砂等の異物、硬い異物が噛み込み発生する切削粒子がやや多く観察されました。異物の噛み込みなどの影響で摩耗が進行する場合があるため、ヶ月後に精点Bを実施し、摩耗の進行状況を確認されることを推奨します。これらのことは、異常摩耗の早期発見パラメータであるIs値が、の乗とやや高く、摩耗粒子形態観察で、金属接触が厳しい場合に発生するシビア粒子、外部から混入した鉄錆、砂等の異物、硬い異物が噛み込み発生する切削粒子がやや多く観察されたこと光学顕微鏡写真に示すように、外部から混入した砂が多く見られたこと以上のことから判断しました。
報告№103-0006 報告№103-0006 | 分析№103-00104 分析№103-00104 | 103-00104 | 分析の結果、全てのデータが良好であることから、本試料油は継続使用可能であり、軸受の潤滑状態も正常と判断します。新油との比較が必要ですが、水分及びIRが良好であることから、現時点では使用可能な状態であると考えられますが、今後、粘度変化の把握、油劣化の予測を行う場合、新油データが必要ですので、現在使用している新油をご提供下さい。粘度は判定できませんでした。粘度はmm/sでした。新油データが当社データベースになかったため、判定できなかったものの、油名からISOVGグレードであることが確認できますので、このISOVGグレードの粘度範囲を～.mm/sとすると本試料油の粘度は範囲内にあり、良好と判断します。尚、粘度の変化率を精確に把握することは重要ですので、現在使用している新油を分析し、そのデータを基準に管理することを推奨します。水分は良好と判断します。水分はppmと管理限界値の以下にあり、良好と判断します。全酸価は判定できませんでした。全酸価は.mgKOH/gでした。新油データが当社データベースになかったため、判定できませんでした。全酸価は新油データとの比較管理が必要ですので、現在使用している新油を分析し、そのデータを基準に管理することを推奨します。IRは良好と判断します。IRはチャートに示すように、油劣化の兆候を示すカルボン酸の吸収が確認されていないことから、継続使用可能な状態にあると考えられます。但し、このIRも全酸価同様に新油データとの比較による判断が必要ですので、現在使用している新油を分析することを推奨します。計数汚染度、重量汚染度、共に良好と判断します。計数汚染度は良好と判断します。計数汚染度はNAS級と当社推奨の管理限界値のNAS級以内にあり良好と判断します。重量汚染度は良好と判断します。重量汚染度は.mg/mlと当社推奨の管理限界値のmg/ml以内にあり良好と判断します。機器の潤滑状態フェログラフィーの結果、異常摩耗の早期発見パラメータであるIs値がのマイナス乗と良好の範囲にあり、潤滑状態は良好と判断します。SOAPは良好と判断します。SOAPの結果、摩耗により発生する鉄、錫が検出されていないことから良好と判断します。尚、油の添加剤成分であるリンが検出されました。D－SOAPは良好と判断します。D－SOAPの結果、摩耗により発生した錫が検出されていますが、極微量であり良好と判断します。フェログラフィーの結果は、良好と判断します。フェログラフィーの結果、異常摩耗の早期発見パラメータであるIs値がのマイナス乗と良好の範囲にあり、且つ、摩耗粒子の形態観察の結果、金属接触が厳しい場合に発生するシビア粒子が僅かに見られるものの、発生数は少なく良好と判断します。
報告№108-0204 報告№108-0272 | 分析№108-01503 分析№108-01950 | 108-01950 | を確認する。分析の結果、を示す粘度、水分、全酸価、IR、RBOTの各データは良好でした。尚、RBOTはminでしたが、新油値のminに比較して、使用油の方がmin高い値を示していました。今回のRBOTの試験結果は、当社の社内基準のバラツキ範囲を超えており、さらに、異種油の混入の可能性を新油と比較したIRの結果でみたところ、異種は混入していないことが確認されたため、今回RBOTが新油値より高くなった要因は、製造ロットの違いによるバラツキ基油の精製度の違い添加剤の添加量の誤差などが考えられました。
報告№109-09136 報告№112-00091 | 分析№109-001160 分析№112-000303 | 112-000303 | 潤滑油は継続使用可能な状態にあると判断します。粘度、全酸価、IR、RBOTの各データは良好でした。油の余寿命は、使用油の使用期間または使用時間が不明であったため、ご依頼の油の余寿命に関する検討は行えませんでした。ただし、分析の結果で新油値がminであったことから、使用期間を仮にヶ月間と仮定すれば余寿命は十二分にあると言えます。可能であれば、使用期間、あるいは使用時間の情報をご提供下さい。本試料油の添加剤は、一般に、タービン油に比較して極圧添加剤や摩耗防止剤などの濃度が高く、この影響でRBOT試験の結果が変動する傾向があります。そのため、ギヤ油の余寿命の評価をタービン油と同等の精度で得るには、RBOTの結果に加え、粘度、全酸価、IRなどのデータを総合的に判断することが必要です。水分は良好でした。
報告№108-0135 報告№108-0135 | 分析№108-00820 分析№108-00820 | 108-00820 | トライボ診断の結果、泡立ち試験を除く項目は良好でした。泡立ち試験の結果は、-と新油値の-に比較して高い値でした。消泡性能が低下していることが確認されたことから、今後の使用時間によっては、油の酸化劣化が進行したり、ギヤ歯面およびベアリング軌道面で油膜切れが発生したりする場合があるため、消泡剤の添加による消泡性能の改善が必要になると思われます。一方、摩耗粒子の形態観察でμm以下の小さな摩耗粒子が観察されたものの、潤滑状態指数がの乗と精密なフィルタ存在下においては高い値を示していました。但し、ギヤボックスの油系統にはインラインフィルタとオフラインフィルタがあり、μmサイズ以上の粒子の大部分は捕捉されていると考えられます。それにもかかわらず、Is値がの乗と高く、ギヤ歯面では厳しい潤滑状態が発生している可能性があると思われました。今後さらに摩耗が進行することが懸念されるため、ヶ月以内に再度分析を実施し、摩耗の進行状況を確認することを推奨します。フィルタの捕捉の影響による誤認を避けるため、今後の診断に当たっては、これまでの採油箇所に加え、インラインフィルタやオフラインフィルタの捕捉物も分析し、その結果から潤滑状態を評価することを推奨します。尚、フィルタ捕捉物の分析を実施する際には、フィルタ流量、フィルタ使用時間などの追加情報が必要です。是非ご提供下さい。泡立ち試験の結果、消泡性能が低下していることが確認されました。粘度は良好。粘度はmm/sと新油値mm/sに比較して、粘度変化率は+％で、当社推奨の管理限界値である±％以内にあり、良好と判断する。粘度はmm/sでした。粘度はmm/sでした。粘度指数はでした。粘度指数はでした。泡立ち試験は-でした。泡立ち試験は-と新油に比較して高い値でした。消泡性能が低下していることが確認されました。水分は良好。水分は.ppmと当社推奨の管理限界値の以下であり、良好と判断します。全酸価は良好。全酸価は.mgKOH/gと新油値.mgKOH/g以内であり、良好と判断します。機器の潤滑状態潤滑状態指数はやや高い値を示していました。潤滑状態指数はやや高い値を示していました。異常摩耗の早期発見パラメータである潤滑状態指数がの乗と、精密な濾過設備がある本設備の場合、高いと判断されます。
報告№108-5071 報告№110-00397 | 分析№108-02721 分析№110-001801 | 110-001801 | 潤滑油は継続続使用可能な状態にあるものの、今後は障害予防を目的に以下の対策を推奨します。追加分析消泡性能が低下した場合、ギヤ歯面での油膜形成に影響が出て摩耗の発生が進展することがあります。今後は消泡性能低下の影響により摩耗が進展する可能性がありますので、フェログラフィーおよびSOAPを追加することを推奨します。分析周期の短縮今後、全酸価の上昇が予測されますので、同様に分析周期を短縮して傾向監視を強化することを併せて推奨します。分析結果全酸価が上昇していました。泡立ち試験の結果、消泡性能が低下していることが確認されました。粘度粘度はmm/sと新油値mm/sに比較して、粘度変化率は-.％で、当社推奨の管理限界値である±％以内にあり、良好と判断します。泡立ち試験泡立ち試験は-と新油に比較して高い値でした。水分はと当社推奨の管理限界値の以下であり、良好と判断します。全酸価全酸価は.mgKOH/gと新油値.mgKOH/gに比較して高いものの、IRの結果で油劣化の兆候を示すカルボン酸の吸収が確認されていないことから、良好と判断します。
報告№109-09136 報告№111-00577 | 分析№109-001160 分析№111-002712 | 111-002712 | エンジン摺動部は継続使用可能な状態にあると判断します。但し、現状の運転には影響は非常に小さいものの、今後もシリンダ内壁や軸受摺動面で摩耗の進行が懸念されるため、以下の対策を推奨します。定期的な分析摩耗の進行を監視するため、定期的に分析を実施し、摩耗の進行状況を確認することを推奨します。フェログラフィー異常摩耗の早期発見パラメータとして摩耗粒子を定量化して評価するフェログラフィーのIs値は、潤滑状態が正常なの乗でした。摩耗粒子の形態で比較的多く観察された粒子は、潤滑状態が正常な場合に発生する摩耗粒子でした。これらの摩耗粒子が観察された場合、潤滑部で発生している摩耗形態は、正常なマイルド摩耗であることが分かります。Iカップリング発光分光分析供試のディーゼルエンジン油を分析した結果、検出された金属元素は、SOAP-Tの結果表に示すように、鉄、鉛、銅、錫、亜鉛、カルシウム、バリウム、アルミニウム、ケイ素、ナトリウム、マグネシウムが検出されました。これらの検出された金属元素から発生箇所を推定すると鉄、鉛、銅、錫・エンジン部品カルシウム、マグネシウム・オイル添加剤亜鉛、バリウム、アルミニウム、ケイ素、ナトリウム・外部混入異物であると思われます。このうち、機械部品が摩耗したと思われる元素はのグループです。メタルの摩耗程度SOAP-Tの結果、前回に比較してメインメタルやクランクメタルの主成分である錫がからppmに増加していました。前回から今回までの間に更油を実施しておらず、累積錫濃度に変化はないことから、累積錫濃度のppmからメタルの摩耗程度を確認しました。確認方法は、下式およびの通りです。錫の摩耗体積＝錫濃度×-×油量×.×÷錫密度・＝×-××.×÷.＝平均的な摩耗深さ＝摩耗体積÷摩耗面積×・＝÷×＝計算の結果、前々回から摩耗深さはμmと変化はありませんでした。一般的にホワイトメタルのオーバーレイ厚さは、薄くてもμm程度はありますので、これに比較して十分に小さく、良好な状態にあると考えられます。但し、当該ディーゼルエンジンは、潤滑油をタンク容量Lに対して、月平均Lの潤滑油を補給しているとの情報がございますので、直近の更油日をお知らせ下さい。錫濃度を補正して再計算いたします。尚、観察された摩耗形態がマイルド摩耗が支配的であるため可能性としては低いと思われますが、仮にクランクメタルの上メタル個に摩耗が集中したとすると、摩耗深さはμmとなります。オーバーレイの厚さをμm程度とすると、オーバーレイは既に摩耗していることになります。粒度分布粒度分布は.～μmの範囲にあり、μmにピークが確認されました。μm以下の粒子が多いことから、燃焼して発生したすす等であることが分かります。分析結果粒度分布粒度分布は.～μmの範囲にあり、μmにピークが確認されました。μm以下の粒子が多いことから、燃焼して発生したすす等であることが分かります。機器の潤滑状態摩耗粒子の形態観察の結果、潤滑状態が正常な場合に発生する摩耗粒子が比較的多く観察されました。SOAP-TSOAP-Tの結果、鉄、鉛、銅、錫、油の添加剤成分であるカルシウム、マグネシウム、外部から混入したと思われる亜鉛、アルミニウム、ケイ素、ナトリウムが検出されました。SOAP-TSOAP-Tの結果、鉄、銅、錫、油の添加剤成分であるカルシウム、外部から混入したと思われるバリウム、アルミニウム、ナトリウムが検出されました。フェログラフィー異常摩耗の早期発見パラメータであるIs値がの乗と良好の範囲にあり、潤滑状態は正常と判断します。
報告№108-0477 報告№108-0477 | 分析№108-03440 分析№108-03440 | 108-03440 | 分析の結果、全てのデータが良好であることから、この油は継続使用可能であり、潤滑状態も正常と判断します。特性低下全ての項目が良好な範囲にあったことから特性低下は認められず良好と判断します。粘度は良好と判断します。粘度はmm/sと新油値mm/sに比較して、粘度変化率は+％で、当社推奨の管理限界値である±％以内にあり、良好と判断します。全酸価は良好と判断します。全酸価は.mgKOH/gと新油値.mgKOH/g以内にあり、良好と判断します。有機物・有機化合物の結果、良好と判断します。有機物・有機化合物の結果、油劣化の兆候を示すカルボン酸の吸収が確認されていないことから、良好と判断します。酸化安定度の結果、良好と判断します。酸化安定度はminと当社推奨の管理限界値のmin以上であり、良好と判断します。色相は良好と判断します。色相はL.と新油値のL.に変化はなく、良好と判断します。汚染粒子数はやや高い値です。水分は良好と判断します。水分は.ppmと当社推奨の管理限界値の以下であり、良好と判断します。汚染粒子数は良好と判断します。汚染粒子数はNAS級と当社推奨の管理限界値のNAS級以内にあり、良好と判断します。汚染物重量は良好と判断します。汚染物重量は.mg/mlと当社推奨の管理限界値のmg/ml以内にあり、良好と判断します。摩耗金属濃度酸溶解法の結果、錫が検出されています。摩耗粒子の結果は良好と判断します。異常摩耗の早期発見パラメータであるフェログラフィーのIs値がのマイナス乗と良好の範囲にあり、潤滑状態も正常と判断します。金属濃度SOAPの結果は良好です。金属濃度SOAPの結果、金属元素は検出されていません。金属濃度酸溶解法の結果、錫が微量検出されています。金属濃度酸溶解法の結果、銅、錫、外部から混入したと思われるナトリウムが検出されています。
|  | 108-02944 | 設備診断EMBEDExcel.Sheet.総合評価として、各分析データは良好の範囲にあることから、判定レベルは良好のGであり、年毎の傾向管理実施を推奨します。なお、機器の軸受の摩耗状態は、判定レベル良好のGであり特に変化のない運転状況であれば、少なくとも年間は継続使用可能な状態と判断します。は、判定レベル良好のGであり、少なくとも年間は継続使用可能な状態と判断します。油の劣化状態は、判定レベル良好のGであり各データが全て良好であることから、少なくとも年間は継続使用可能な状態と判断します。潤滑油分析結果本軸受は、今後の運転時間や運転状況が、特に変化のない運転であれば、少なくとも年間は継続使用可能な状態にあると判断します。これらのことは、以下の結果から判断しています。機器の軸受の摩耗状態本軸受は、今後の運転時間や運転状況が、特に変化のない運転であれば、少なくとも年間は継続使用可能な状態にあると判断します。SOAPによる油中金属濃度を測定した結果、良好と判断します。SOAPによる油中金属濃度を測定した結果、転がり軸受の主成分である鉄などの金属元素は検出されておらず良好と判断します。SOAPによる油中金属濃度を測定した結果、良好と判断します。SOAPによる油中金属濃度を測定した結果、転がり軸受の主成分である鉄が検出されたものの、微量であったことから良好と判断します。摩耗粒子診断の結果、摩耗状態は良好と判断します。摩耗粒子診断の結果、異常摩耗の早期発見パラメータであるIs値がのマイナス乗と良好の範囲にあり、且つ、異常摩耗の兆候を示すシビア粒子等の摩耗粒子がほとんど観察されていないことから、今後の運転時間や運転状況が、特に変化のない運転であれば、軸受は少なくとも年間は継続使用可能な状態にあると判断します。SEM・XMAの結果、鉄、マンガンを含む粒子が若干観察されています。摩耗粒子診断で観察された粒子をSEM・XMAで詳細に観察した結果、鉄、マンガンを含む粒子が若干観察されています。本試料油は継続使用可能な状態にあると判断します。計数汚染度は良好と判断します。計数汚染度はNAS級と当社推奨の管理限界値のNAS級以内にあり良好と判断します。EMBEDExcel.Sheet.重量汚染度は良好と判断します。重量汚染度は.mg/mlと当社推奨の管理限界値のmg/ml以内にあり良好と判断します。EMBEDExcel.Sheet.光学顕微鏡写真は良好と判断します。光学顕微鏡写真は捕捉された汚染物の量は少なく、スラッジは確認されていないことから良好と判断します。油の劣化状態本試料油は継続使用可能な状態にあると判断します。動粘度は良好と判断します。動粘度はmm/sと新油値mm/sに比較して、動粘度変化率は-.％と当社推奨の管理限界値の±％以内にあり良好と判断します。水分は良好と判断します。水分はppmと当社推奨の管理限界値の以下にあり良好と判断します。全酸価は良好と判断します。全酸価はと新油値に変化はなく良好と判断します。IRは良好と判断します。IRの結果、IRチャートに示すように新油に比較して変化はなく良好と判断します。IRチャート赤外線吸収スペクトル電子顕微鏡写真 写真測定№ 写真測定№測定№ 写真測定№測定№ 写真測定№測定№ EMBEDExcel.Sheet.
報告№109-09136 報告№112-00409 | 分析№109-001160 分析№112-001673 | 112-001673 | 潤滑油は継続使用可能な状態にあると判断します。分析結果は良好と判断します。粘度粘度は.mm/sと新油値mm/sに比較して、粘度変化率は-％で、当社推奨の管理限界値である±％以内にあり、良好と判断します。水分はppmと当社推奨の管理限界値の以下にあり、良好と判断します。酸価は.mgKOH/gと新油値.mgKOH/g以下にあり、良好と判断します。
報告№109-09584 報告№109-09584 | 分析№109-003586 分析№109-003586 | 109-003586 | を示す水分、全酸価の各データは良好でした。粘度はmm/sと新油値mm/sに比較して、粘度変化率は-％で、前回同様に当社推奨の管理限界値である±％以内にあるものの、やや低下していました。今後、粘度の低下により油膜切れが発生し、金属接触が発生することが懸念されます。泡立ち試験の結果は、-と新油値が-であるのに比較して高い値となっていたことから消泡性能が低下していることが分かりました。潤滑状態の異常の早期発見パラメータである潤滑状態指数は、のマイナス乗と濾過設備のない機器であれば正常な潤滑状態にあると判断できます。・消泡性能の低下消泡性の性能が低下していることが確認されたことから、今後の使用状況によっては油の酸化劣化が進行したり、ギヤ歯面およびベアリング軌道面で油膜切れが発生したりする場合があるため、消泡剤の添加による消泡性能の改善など何らかの対応が必要になると思われます。・潤滑状態濾過設備のない機器であれば正常な潤滑状態にあると判断できますが、当該機の潤滑系にはフィルタが設置されているため、別紙インライン・オフラインフィルタの影響に示すとおり、潤滑状態が異常となり大型の摩耗粒子が発生したとしても、粒子の大部分が捕捉されてしまい正常な潤滑状態にあると誤認してしまう可能性があります。このようなフィルタの影響を考慮に入れたLCインデックスは、摩耗がやや厳しい状態に分類されるの乗領域となりました。フィルタの影響を考慮した潤滑状態指数は、前回のの乗から乗に桁低下し、運転状態が前回と大きな差がなければ、摩耗は安定している状態にあると思われます。結論粘度および消泡性能の低下が確認されたものの、ギヤおよび転がり軸受は、継続続使用可能な状態にあると思われます。尚、今後は障害予防を目的に以下の対策を推奨します。粘度の低下が確認されたことから、早めに更油を推奨します。現在のところ摩耗は安定した状態にあると思われますが、運転条件によっては摩耗の進行が速まる場合も想定されるため、今後は潤滑油の分析に加えてフィルタ付着物の分析を実施し、異常な摩耗状態発生の有無を精密に確認することを推奨します。消泡性能の改善は、添加する消泡剤の効果をテストにより確認する必要がありますので、必要な場合は当社営業担当者までお知らせ下さい。粘度は当社推奨の管理限界値内にあるものの、低下していました。泡立ち試験の結果、消泡性能が低下していることが確認されました。粘度粘度はmm/sと新油値mm/sに比較して、粘度変化率は-％で、当社推奨の管理限界値である±％以内にあるものの、低下していました。粘度粘度は.mm/sでした。粘度指数粘度指数はでした。泡立ち試験泡立ち試験は-と新油に比較して高い値でした。水分は.ppmと当社推奨の管理限界値の以下であり、良好と判断します。全酸価全酸価は.mgKOH/gと新油値mgKOH/gに比較して高いものの、IRの結果で油劣化の兆候を示すカルボン酸の吸収が確認されていないことから、良好と判断します。機器の潤滑状態精密な濾過設備がない機器であれば、潤滑状態指数は正常の範囲にあると判断します。潤滑状態指数異常摩耗の早期発見パラメータである潤滑状態指数がのマイナス乗と精密な濾過設備がない機器であれば、潤滑状態指数は正常の範囲にあると判断します。
報告№109-09136 報告№112-00660 | 分析№109-001160 分析№112-003029 | 112-003029 | 潤滑油の劣化は確認されず、汚染度は良好な範囲にあることから、継続使用可能な状態にあると判断します。軸受異物の噛み込みや金属表面の微小突起で発生する切削摩耗や、潤滑部の油膜が破断して発生する凝着摩耗が見られました。通常、継続運転している設備は、運転開始直後に金属同士がなじむ過程があり、その後正常な油膜が形成されて、問題がなければ安定期に入ります。設備の稼働率が低い場合など、停止期間が長いと潤滑油膜は殆どなくなり、再稼動する際に油膜切れを起こしやすい状態になります。今回観察された摩耗粒子は、このような状況で発生したと推定されます。しかし、これらは極微小域に限られることから、摩耗は正常と判断できます。以上より、軸受は継続使用可能な状態にあると判定します。定期的な分析および分析周期の検討定期的に分析を実施することにより、データの微小な変化から異常の兆候を早期に発見することが可能となります。今後、寿命予測を行うには、今回データを含め少なくとも回の分析データが必要となります。当該機は、年間稼働率が低いことから、採油の機会を検討するのは難しいところがありますが、あと最低でも回分析を実施し、寿命予測を行うと共に分析周期を検討することを推奨します。軸受の摩耗状態フェログラフィーおよびSOAP-Tのデータから総合的に解析した結果、軸受は健全であり、継続使用可能と評価できますが、引続き軸受の機能が保持されていることを確認するためにも、潤滑油診断による傾向管理が有用と考えます。フェログラフィー【定量分析：Is値】Is値は異常摩耗の早期発見パラメータのつで、摩耗程度を定量化するために用います。今回のIs値はの乗とやや高い値でした。フェログラフィー【定性分析：摩耗粒子および摩耗形態観察】分析結果から比較的多く観察された摩耗粒子は、以下の通りでした。正常な摩耗粒子・潤滑状態が正常なマイルド摩耗により発生。切削粒子・異物や金属表面の微小突起に起因する切削摩耗により発生。シビア粒子・潤滑状態がやや厳しい凝着摩耗により発生。金属潤滑部が局部的に油膜切れを起していると考えられます。観察された摩耗粒子の中でも切削粒子、シビア粒子は、将来的な摩耗の進行に繋がる可能性を示唆しているため、傾向監視が必要と思われます。切削摩耗は、他の摩耗形態に比較して摩耗進行速度が速く注意が必要で、定期的なトライボ診断による状態監視が必要と考えます。切削摩耗の原因となる混入異物が残留している場合、この異物により切削摩耗が継続して発生する可能性があります。シビア粒子は、凝着摩耗に分類されます。この摩耗粒子は、摺動面で凝着、破断を繰り返し、この過程で生じる移着粒子が成長して摩耗粒子となります。そのため、摺動面では局部的に油膜切れが発生していることを示しています。この状態が継続した場合、摩耗粒子のサイズは徐々に大型化していき、最終的には軸受の損傷に至る場合があります。Iカップリング発光分光分析【SOAP-T】検出された金属元素から、摩耗粒子の発生箇所は、以下のように推定できました。鉄、鉛、銅、アンチモン、錫、亜鉛・軸受等カルシウム、ナトリウム・外部混入異物軸受の摩耗SOAP-Tで錫が検出されたことから、軸受の摩耗が発生していると推定されました。分析結果から軸受メタルの摩耗深さをSOAP-Tの結果で得られている錫濃度と油量Lから計算しました。当社の経験からメタル面積の約分の程度が摩耗したと仮定しました。当社の知見、および今回検出された錫濃度等の情報から軸受の摩耗深さを計算した結果、軸受表面の平均的な摩耗深さは.μmとなり、メタルの表面粗さを軸受表面の一般的な粗さであるμmと仮定すると、摩耗は軽微であり、継続使用可能な状態にあると推定されます。は良好と判断します。計数汚染度計数汚染度は、NAS級と当社推奨の管理限界値NAS級以下であり、良好と判断します。重量汚染度は、.mg/mlと当社推奨の管理限界値mg/ml以下であり、良好と判断します。光学顕微鏡写真供試油を濾過したフィルタ表面上の夾雑物を光学顕微鏡で観察した結果、金属片、鉄錆、砂等が観察されました。は良好と判断します。粘度新油に対する粘度変化率は-.％でした。これは、当社推奨の管理限界値である±％以内であり、良好と判断します。水分は、ppmと当社推奨の管理限界値の以下であり、良好と判断します。酸価は、.mgKOH/gと新油値.mgKOH/gに比較して変化はないことから、良好と判断します。IRIRチャートの結果、新油と使用油のスペクトルパターンはほぼ一致し、また、油劣化の兆候を示すカルボン酸の吸収ピークが確認されていないことから、良好と判断します。
報告№109-09322 報告№109-09322 | 分析№109-002225 分析№109-002225 | 109-002225 | 臨時・濾過前の試料油を分析した結果、前回に比較して計数汚染度がNAS級からD級にランク増加し、やや不良領域ありました。摩耗粒子の形態観察で前回同様に金属接触が厳しい場合に発生するシビア粒子、摩擦熱が高い場合に発生する球状粒子、外部から混入したと思われる鉄錆、砂等がやや多く観察されました。粘度が.mm/sと新油のmm/sに比較して、粘度変化率は+％で、やや不良領域にありましたが、実際は年からの粘度変化がほとんどないことから良好であると判断します。・軸受の摩耗軸受摺動部や鉄系材料同士が接触し摩耗する箇所、例えばラビリンス、軸受支持部、油用ポンプ内部などで局部的に厳しい金属接触が発生している可能性があります。しかし、前回に比較してSOAP／D－SOAPの鉄および錫濃度、観察された摩耗粒子に大きな変化はなく、摩耗の進行は確認されませんでした。・球状粒子観察された摩耗粒子の中でも球状粒子は、異常摩耗の兆候を示す形態のパラメータで、この摩耗粒子が発生する場合、摩耗の進行に注意が必要です。球状粒子の発生原因は、一般に、）溶接工事、溶接作業などによる溶接スパッタの混入）電食による発生）厳しい金属接触による摩耗が考えられます。前回に比較して球状粒子の増加が確認されなかったことから、発生原因は、）の溶接スパッタの混入であると考えられます。・汚染度の増加摩耗粒子およびフィルタ表面の異物観察で鉄錆、砂等が観察されたため、汚染度が増加した要因は、外部から混入したと思われる異物によるものと考えられます。・粘度の上昇現在、ISOVGからISOVGに移行しているため異常ではなく、本試料油は継続使用可能と判断します。これらの障害発生に対する弊害を勘案の上、予防処置として濾過の実施を推奨します。
報告№108-7004 報告№108-7004 | 分析№108-00444 分析№108-00444 | 108-00444 | ガスタービンの潤滑は、始動時にドライブギヤを使用し、その後の稼働中はベアリングのみに行われるのが一般的な構造で、本設備は、構造に関する事前情報が不足していたため、潤滑状態の評価は、一般的なガスタービンの構造を前提として稼動時間の多いベアリングを中心に行いました。今回の採油は、対象設備の停止中にドレンバルブから実施しているため、油循環中に採油した場合に比較し、油中粒子の沈降の影響を受け、分析データが高濃度に出る可能性があります。今回の分析は以上のことを踏まえて結果を検討しました。分析の結果、摩耗粒子の形態観察で金属接触が厳しい場合に発生するシビア粒子がやや多く観察されたことから、汚染度が高い要因は、軸受の摩耗によるものと考えられました。今後、更に摩耗が進行し、転がり軸受の寿命の指標となるフレーキングに進展することが懸念されました。進展の速度を知るには、傾向監視が必要で、それには回転数などいくつかのパラメータが必要となります。今回、ガスタービンの回転数が不明であったため、次回を想定するのに必要な回転数をrpmと仮定して次回採油周期を理論計算しました。その結果、潤滑油中の摩耗粒子は、今回の採油から時間以上経過していれば飽和することが分かり、計算で求めた理論時間以上経過して再分析することで摩耗状況の進行が分かります。計算は、仮定を前提としておりますので、再分析の必要性はパラメータとなるデータを詳細に検討する必要がありますので、当社担当にご相談下さい。また、外部から混入したと思われる砂、樹脂等が多く観察されました。今回の採油箇所がドレンバルブであることから、これらの異物はドレンバルブ配管内に残留していた異物を採取した可能性が考えられました。尚、上述しましたように、今回の採油は停止中の採油であるため、運転中の採油に比較して汚染度は高目に出ている可能性があります。次回採油のタイミングは、粒子の沈降の影響を極力抑え、油中粒子が均一な分散状態に近い状態で採油が実施できるように、対象設備の運転中、または停止直後に採油を実施されることを推奨します。【】は良好と判断します。粘度は良好と判断します。粘度は.mm/sと新油値.mm/sに比較して、粘度変化率は+％で、当社推奨の管理限界値である±％以内にあり、良好と判断します。水分は良好と判断します。水分はと当社推奨の管理限界値の以下であり、良好と判断します。全酸価は良好と判断します。全酸価は.mgKOH/gと新油値.mgKOH/gに比較して変化はないことから、良好と判断します。IRの結果、良好と判断します。IRの結果、油劣化の兆候を示すカルボン酸の吸収が確認されていないことから、良好と判断します。RBOTは新油との比較が必要です。RBOTはminでした。当社に新油データがないため判定することができませんでした。新油との比較が必要ですので、現在使用している保有の新油をご提供下さい。【】は良好と判断します。計数汚染度は良好と判断します。計数汚染度はNAS級と当社推奨の管理限界値のNAS級以内であり、良好と判断します。重量汚染度は良好と判断します。重量汚染度はmg/mlと当社推奨の管理限界値のmg/ml以内であり、良好と判断します。粒度分布は以下の通りでした。粒度分布は油中粒子濃度が低く、適正な散乱強度がえられず正確な測定ができませんでした。【機器の潤滑状態】摩耗粒子の形態観察の結果、金属接触が厳しい場合に発生するシビア粒子がやや多く観察されました。SOAPによる油中金属濃度の結果、良好です。SOAPによる油中金属濃度の結果、油の添加剤成分であるリンが検出されました。SOAPによる油中金属濃度の結果、良好です。SOAPによる油中金属濃度の結果、鉄、鉛、外部から混入したと思われるカルシウム、アルミニウム、ナトリウムが検出されました。フェログラフィーの結果、金属接触が厳しい場合に発生するシビア粒子がやや多く観察されました。異常摩耗の早期発見パラメータであるフェログラフィーのIs値がの乗と良好の範囲にあるものの、摩耗粒子の形態観察の結果、金属接触が厳しい場合に発生するシビア粒子がやや多く観察されました。
報告№109-09094 報告№111-00372 | 分析№109-000870 分析№111-001684 | 111-001684 | は良好と判断します。尚、RBOTがminと新油値のminに比較してmin減少していました。このまま継続使用した場合、この減少傾向から限界値に到達するのは、別紙図RBOTの減少傾向に示すように年月と推定されました。残りの継続使用期間は、約年ヶ月であると予測されます。潤滑油は継続使用可能な状態にあると判断します。≪状態監視とパラメータ≫分析の目的および各分析のパラメータは以下の通りです。特性低下目的：油の分析結果から、や劣化傾向ならびに添加剤の消耗程度、残存寿命などを確認する。粘度JISK全酸価JISK赤外線吸収スペクトルJISK酸化安定度試験JISK汚染目的：油の分析結果から、砂塵あるいは水・異種油などによるや、異物混入の有無を確認する。水分JISK計数汚染度JISB重量汚染度JISB光学顕微鏡観察摩耗目的：油中の摩耗粒子を分析する事により、回転・摺動部の潤滑状態、摩耗劣化の程度、余寿命などを解析する。摩耗診断電子顕微鏡観察JISKX線マイクロアナリシス油中金属濃度JISK≪分析結果≫特性低下粘度：良好粘度値mm/sの新油値mm/sに対する変化率は+.％であり、当社推奨の管理限界値±％以内に留まっています。全酸価：良好全酸価.mgKOH/gは新油値の.mgKOH/g以内にあることから問題は無いと判断します。赤外線吸収スペクトル：良好酸化安定度試験：良好酸化安定度試験の結果、数値minは当社推奨の管理限界値min以上に留まっており、現時点での使用は可能と判断します。汚染水分：良好水分値.ppmは当社推奨の管理限界値以内に留まっています。計数汚染度：今回は実施していません。重量汚染度：今回は実施していません。光学顕微鏡観察：今回は実施していません。摩耗摩耗診断電子顕微鏡観察・X線マイクロアナリシス：今回は実施していません。油中金属濃度：今回は実施していません。
報告№108-0130 報告№108-0130 | 分析№108-00758 分析№108-00758 | 108-00758 | 分析の結果、前回に比較して、摩耗は安定していると判断します。これらのことは、前回に比較して、計数汚染度は等級に変化はなく、SOAP／D－SOAPの錫濃度に大きな変化はなく、D－SOAPの鉄濃度が減少していたこと異常摩耗の早期発見パラメータであるフェログラフィーのIs値がのマイナス乗と良好の範囲にあること以上のことから判断しました。は良好と判断します。計数汚染度は良好と判断します。計数汚染度はNAS級と当社推奨の管理限界値のNAS級以内であり、良好と判断します。重量汚染度は良好と判断します。重量汚染度は.mg/mlと当社推奨の管理限界値のmg/ml以内であり、良好と判断します。機器の潤滑状態機器の潤滑状態は正常と判断します。SOAPは良好です。SOAPの結果、摩耗により発生する鉄および錫が検出されていないことから、良好と判断します。D－SOAPの結果、鉄が検出されました。D－SOAPの結果、摩耗により発生する鉄が検出されました。フェログラフィーの結果は良好です。異常摩耗の早期発見パラメータであるフェログラフィーのIs値がのマイナス乗と良好の範囲にあることから、潤滑状態は正常と判断します。
報告№109-09136 報告№111-00647 | 分析№109-001160 分析№111-003239 | 111-003239 | 潤滑油は継続使用可能な状態にあると判断します。前回同様に粘度、全酸価、IR、RBOTの各データは良好でした。油の余寿命は、使用油の使用期間または使用時間が不明であったため、ご依頼の油の余寿命に関する検討は行えませんでした。但し、分析の結果で新油値がminであったことから、使用期間を仮にヶ月間と仮定すれば余寿命は十二分にあると言えます。可能であれば、使用期間、あるいは使用時間の情報をご提供下さい。前回同様に水分は良好でした。
報告№106-0025 報告№106-0130 | 分析№106-00118 分析№106-00867 | 106-00867 | 分析の結果、前回に比較して計数汚染度がNAS級からNAS級以上にランク上昇し、当社推奨の管理限界値に到達していました。摩耗粒子形態観察で異物の噛み込みにより発生する切削粒子、外部から混入した砂が観察されたことから、汚染度が高い原因は、摩耗と外部から混入した異物の影響と考えられました。切削摩耗は、異物が混入していない状態に比較して摩耗進行速度が速く注意が必要です。潤滑油中に異物が混入している場合、転がり軸受の寿命は分の程度に低下することが知られており、今後、更に摩耗が進行することが懸念されるため、濾過により汚染状態を改善するとともにヶ月以内に再度分析を実施し、汚染度及び摩耗の進行状況を確認されることを推奨します。これらのことは、前回に比較して計数汚染度がランク上昇し、NAS級以上と当社推奨の管理限界値を超えていたこと異常摩耗の早期発見パラメータであるフェログラフィーのIs値が.と良好の範囲にあるものの、摩耗粒子形態観察で異物の噛み込みにより発生する切削粒子、外部から混入した砂が観察されたこと以上のことから判断しました。尚、採油時の機器の運転状態により、計数汚染度に差異が確認されています。今後の採油は、毎回機器運転中の採油に実施されることを併せて推奨します。
報告№109-09136 報告№110-00024 | 分析№109-001160 分析№110-000079 | 110-000079 | ・摩耗状態前回同様にD－SOAPの結果、潤滑油中からは摩耗により発生した銅および錫が検出され、鉄が増加していました。検出されたこれらの金属は、粒子観察の結果から外部から混入したと思われる鉄錆、油膜切れにより発生したシビア粒子でした。本軸受は、異常摩耗の早期発見パラメータであるフェログラフィーのIs値がの乗と良好の範囲にあり、軸受メタルの主成分である錫に変化はないことから、摩耗は安定していると思われます。・汚染度前回に比較して計数汚染度はNAS級からNAS級にランク増加し、やや高い値でした。フィルタ表面の異物観察で金属片、鉄錆等が観察されたことから、汚染度が高い要因は、外部混入異物の影響と思われます。・粘度、水分、全酸価、IRの各データは良好でした。潤滑油および軸受は継続使用可能な状態にあるものの、以下の対策が必要です。前回の採油箇所が給油口であったのに対して、今回はドレン弁であったため、ドレン弁近傍の汚染の影響を受けて、今回の汚染度が上昇した可能性が考えられます。可能であれば、前回の採油箇所である給油口から採油器を使用して採油を実施されることを推奨します。
報告№109-09136 報告№111-00023 | 分析№109-001160 分析№111-000045 | 111-000045 | Iカップリング発光分光分析供試のギヤ油を分析した結果、検出された金属元素は、SOAP-Tの結果表に示すように、鉄、リン、カルシウム、アルミニウム、ケイ素、ナトリウムが検出されました。これらの検出された金属元素から発生箇所を推定すると鉄・ギヤ・軸受等リン・オイル添加剤カルシウム、アルミニウム、ケイ素、ナトリウム・外部混入異物であると思われます。このうち、機械部品が摩耗したと思われる元素はのグループです。フェログラフィー異常摩耗の早期発見パラメータとして摩耗粒子を定量化して評価するフェログラフィーのIs値は、潤滑状態が正常なの乗でした。摩耗粒子の形態で比較的多く観察された粒子は、潤滑状態が正常な場合に発生する摩耗粒子、金属潤滑部が局部的に油膜切れを起して発生するシビア粒子、繰返し応力を受けて発生する疲労摩耗粒子でした。このような摩耗粒子が観察された場合には、潤滑部では正常なマイルド摩耗、やや厳しい摩耗による凝着摩耗と疲労による疲労摩耗が発生していることが分かります。計数汚染度は当社推奨の管理限界値を超えていました。フェログラフィーで摩耗粒子が観察されたことから、汚染度が高い要因は、摩耗によるものと思われます。減速機および潤滑油は継続使用可能な状態にあると判断します。但し、切削摩耗や疲労摩耗が進行する場合があるため、定期的に分析を実施し、摩耗の進行状況を確認することを推奨します。なお、トライボ診断では、バックラッシの増加量を分析結果から計算できますので、構造が確認できる図面、ギヤの形式、歯形、モジュール、歯数、歯幅、油入替後の稼働時間ならびに分解点検後の稼働時間をお知らせ下さい。計算結果をご報告いたします。
報告№101-6195 | 分析№101-02261 | 101-02261 | 濾過前の試料油を分析した結果、重量汚染度を除く項目は良好でした。重量汚染度がmg/mlと検討・処置領域にありました。D－SOAPの結果、バリウムがppm検出されており、重量汚染度が高い要因は、油の添加剤成分であるバリウムが析出したものと考えられました。このスラッジはバルブ類の動作障害やストレーナの目詰まり等の障害の原因となりますので、早急に除去する必要があります。除去方法は、このスラッジを溶解・分散し無害化する当社製清浄分散剤TS－の投与が有効です。本試料油を使用し、溶解・分散効果を確認した結果、下表に示す通り、TS－を％投与することで％のスラッジが除去されます。尚、スラッジを溶解したことで、そのスラッジ中に混在していた汚染物が油中に分散し、汚染度が上昇しますので、TS－投与後は濾過が必ず必要となります。
報告№108-0227 報告№110-00639 | 分析№108-01664 分析№110-002909 | 110-002909 | 金属元素と濃度の分析は、試料油を以上の高温で発光させ、その光を分光器で分光し、分光によって得られた光の強度と金属固有の波長とから元素を特定するIカップリング発光分光分析法）を用います。また摩耗状態は、SOAPにより求めた金属成分と濃度にフェログラフィー法による摩耗粒子分析とを加味して総合的に評価しますが、摩擦面の摩耗機構と摩耗状態の判断は摩耗粒子の形態と、異常摩耗の早期発見パラメータであるIs値により判断します。Iカップリング発光分光分析供試のディーゼルエンジン油を分析した結果、検出された金属元素は、油中金属元素の結果表に示すように、鉄、鉛、銅、クロム、アンチモン、錫、リン、亜鉛、カルシウム、アルミニウム、ケイ素、ナトリウム、マグネシウム、ホウ素でした。これら検出された金属元素から発生箇所を推定すると、鉄、鉛、銅、クロム、アンチモン、錫・エンジン部品リン、亜鉛、カルシウム、マグネシウム・オイル添加剤アルミニウム、ケイ素、ナトリウム、ホウ素・外部混入異物であると思われます。このうち、機械部品が摩耗したと思われる元素はのグループです。銅を使用した箇所の溶出・摩耗油中金属元素の結果表に示すように、銅がppm検出されました。検出される要因は、軸受の摩耗と亜鉛系添加剤との反応による溶出に大別することができます。摩耗で発生する場合一般に、ディーゼルエンジンのクランクメタルは積層構造になっており、クランクメタルの最表面はホワイトメタル層が存在し、その下にニッケル層、さらにその下には鉛を含む銅系軸受材料のケルメット層が存在します。今回検出された金属成分のうち、錫と銅は、メタル表面が摩耗して発生していると考えられます。ディーゼルエンジンのメタルは、設計上、油膜が正常に形成される流体潤滑が基本であることから、通常の使用においては摩耗しにくいと思われますが、今回の分析結果では、銅を含む第三層のケルメットの一部が摩耗していることが分かりました。これは、メタルの潤滑部が流体潤滑になりにくい部分があり、メタル表面の軟質金属部が摩耗してメタル部のすぐ下のニッケル部まで摩耗し始めている箇所があることを示唆していると考えることが出来ます。添加剤との反応で発生する場合亜鉛系添加剤は、金属の銅が添加剤中の成分と反応し、銅をイオン化させる働きがあり、これによって潤滑油中に銅が検出されることがあります。カルシウムなどの析出油中金属濃度を発光分光法による分析で固形分のカルシウムが検出され、また鉄もppm検出されました。エンジンオイル中に検出されるカルシウムは、燃焼ガス中に含まれている硫黄分と反応して微小サイズの硫酸カルシウム、いわゆる石膏が生成されます。硫酸カルシウムは、モース硬度がとコンロッドメタルやクランクメタルの主成分である錫や鉛の～と同等の硬さで、サイズは数μmから数十μmになることもあります。これらが軸受の油膜に混入した場合は、潤滑面では摩耗形態の中で摩耗速度が最も速い切削摩耗が発生し、メタルは短期間で摩耗することが判明しています。本試料の場合は、この硫酸カルシウム濃度が比較的に高く、また鉄も検出されています。さらにメタル主成分の錫が検出されたことから、硫酸カルシウム等が軸受摺動面に噛み込みメタルの摩耗が発生していると推定できますが、本機器は、待機系の機器であるため稼働率が低く、摩耗の進行は比較的遅いことから直ちに影響はないものと思われますので、定期的な分析により摩耗の進行状況を把握することを推奨します。フェログラフィー摩耗粒子分析結果から観察された粒子は、潤滑状態が正常な場合に発生する摩耗粒子金属接触が厳しく、且つ、摩擦熱が高い場合に発生する黒錆でした。潤滑状態と摩耗形態異常摩耗の早期発見パラメータとして摩耗粒子を定量化して評価するフェログラフィーのIs値は、潤滑状態が厳しいの乗となっていました。これらの結果から、シリンダ、ピストンリング、クランクメタル、カムローラの摺動部で発生している摩耗は、正常な潤滑状態であるマイルド摩耗とやや厳しい摩耗形態の凝着摩耗であることが分かりました。粒度分布は.～μmの範囲にあり、.μmにピークが確認されました。水分はppmと当社推奨の管理限界値を超えていました。今後、水分の影響でエンジン内部に錆が発生し、その影響で摩耗が発生する懸念があります。対象設備は継続使用可能な状態にあるものの、潤滑油中の水分濃度がやや高く、また、シリンダやピストンリングなどで摩耗の発生が確認されたため、以下の対策を推奨します。更油或いは部分更油による水分濃度の調整水分の影響により金属表面で腐食摩耗が発生し、発生した鉄錆等の粒子が潤滑部に噛み込み摩耗が進行することがありますので、更油或いは部分更油などにより相対的に水分濃度を低くするなどの方法を推奨します。定期的な分析エンジン内部の摩耗の進行を監視するため、定期的に分析を実施し、摩耗の進行状況を確認することを推奨します。
報告№109-09136 報告№110-00054 | 分析№109-001160 分析№110-000158 | 110-000158 | IRを除く項目は良好でした。IRの結果でIRチャートに示すように新油と異なるピークが確認されました。異種油の混入、或いは、油名が違う可能性があります。結論酸化劣化の進行は確認されなかったことから、潤滑油は継続使用可能な状態にあると判断しますが、以下の対策が必要です。異種油の混入、或いは、油名が違う可能性がありますので、再度ご確認下さい。
報告№109-09136 報告№112-00091 | 分析№109-001160 分析№112-000257 | 112-000257 | 潤滑油は継続使用可能な状態にあると判断します。粘度、全酸価、IR、RBOTの各データは良好でした。油の余寿命は、使用油の使用期間または使用時間が不明であったため、ご依頼の油の余寿命に関する検討は行えませんでした。ただし、分析の結果で新油値がminであったことから、使用期間を仮にヶ月間と仮定すれば余寿命は十二分にあると言えます。可能であれば、使用期間、あるいは使用時間の情報をご提供下さい。水分は良好でした。
報告№109-09501 報告№109-09501 | 分析№109-003109 分析№109-003109 | 109-003109 | 有機物・有機化合物を分析する赤外線吸収スペクトル分析の結果、検出されたピークには新グリースと異なるピークが検出されました。グリースは以下の対策が必要です。グリース名が違うか、或いは、異種グリースが混入した可能性が考えられますので、グリース名、異種グリース混入の可能性を確認する必要があります。≪状態監視とパラメータ≫分析の目的および各分析のパラメータは以下の通りです。特性低下目的：グリースの分析結果から、グリースの物理的性状や劣化傾向などを確認する。全酸価JISK赤外線吸収スペクトルJISKちょう度JISK滴点JISK摩耗目的：グリース中の摩耗粒子を分析する事により、回転・摺動部の潤滑状態、摩耗劣化の程度、余寿命などを解析する。摩耗診断電子顕微鏡観察JISKX線マイクロアナリシス油中金属濃度）JISK≪分析結果≫特性低下全酸価：良好全酸価.mgKOH/gは新油値の.mgKOH/g以内にあることから問題は無いと判断します。赤外線吸収スペクトル：良好ちょう度：良好ちょう度値と当社推奨の管理限界値であるから以内に留まっています。滴点：良好滴点はと新油値のに比較し高いものの問題は無いと判断します。摩耗摩耗診断電子顕微鏡観察・X線マイクロアナリシス：今回は実施していません。油中金属濃度：今回は実施していません。
報告№109-09136 報告№112-00363 | 分析№109-001160 分析№112-001491 | 112-001491 | 更油からの経過日数をもとに潤滑油の余寿命を評価したところ、潤滑油は定検までのヶ月間は使用可能と判断できました。次回定検時に更油を実施しない場合は、酸化安定度を知るための分析を実施し、余寿命を確認することを推奨します。酸化安定度はminであり、当社推奨の管理限界値のmin以上であることから、良好と判断します。
報告№108-5071 報告№111-00279 | 分析№108-02721 分析№111-001337 | 111-001337 | 潤滑油は継続使用可能な状態にあると判断します。但し、今後は障害予防を目的に以下の対策を推奨します。消泡性能が低下した場合、ギヤ歯面での油膜形成に影響が出て摩耗の発生が進展することがあります。今後は消泡性能低下の影響により摩耗が進展する可能性がありますので、フェログラフィーおよびSOAP-Tを追加することを推奨します。泡立ち試験の結果は、-と新油値が-であるのに比較して高い値となっていたことから、消泡性能が低下していることが分かりました。今後の使用状況によっては油の酸化劣化が進行したり、ギヤ歯面およびベアリング軌道面で油膜切れが発生したりする場合があるため、消泡剤の添加による消泡性能の改善など何らかの対応が必要になると思われます。分析結果泡立ち試験の結果、消泡性能が低下していることが確認されました。粘度粘度はmm/sと新油値mm/sに比較して、粘度変化率は+％で、当社推奨の管理限界値である±％以内にあり、良好と判断します。泡立ち試験泡立ち試験は-と新油に比較して高い値でした。水分はppmと当社推奨の管理限界値の以下であり、良好と判断します。全酸価全酸価は.mgKOH/gと新油値.mgKOH/gに比較して高いものの、IRの結果で油劣化の兆候を示すカルボン酸の吸収が確認されていないことから、良好と判断します。
報告№109-09136 | 分析№109-001160 | 113-002782 | 異常摩耗の早期発見のパラメータであるIs値はレベルと正常でした。但し、潤滑部に若干摩耗が認められたため、定期的に潤滑油分析を実施し、摩耗推移を監視することが有用と考えます。フェログラフィーで観察された代表的な粒子は以下の通りです。正常な摩耗粒子・潤滑状態が正常なマイルド摩耗により発生。疲労摩耗粒子・繰返し応力による金属疲労で発生。大型化するとフレーキングやスポーリングの発生が懸念されます。計数汚染度はNAS級と当社推奨の管理限界値以下である、良好です。粘度、水分、酸価、IRの各データは良好です。
報告№108-5029 報告№108-0159 報告№108-0012の分析結果でベアリングの交換を推奨した。しかし、９月の定期点検までベアリングの交換をすることが出来ないため、潤滑状態を確認しながら、運用していくことになった。 | 分析№108-00963 分析№108-01009 | 108-01009 | 汚染度、潤滑状態を確認する。分析の結果、前回と同じく摩耗粒子の形態観察で金属接触が厳しい場合に発生するシビア粒子が多く観察されたことから、摩耗形態は凝着摩耗であることが確認されました。計数汚染度の粒子数、SOAP／D－SOAPの鉄濃度が増加傾向にあることから、今後更に摩耗が進行し、転がり軸受の寿命の指標となるフレーキングに進展することが懸念されるため、月の定期点検ではベアリングを交換することを推奨します。これらのことは、前回に比較して計数汚染度の粒子数が増加傾向にあることSOAP／D－SOAPの鉄濃度が増加傾向にあること異常摩耗の早期発見パラメータであるフェログラフィーのIs値がの乗から乗に桁上昇し、摩耗粒子の形態観察の結果、金属接触が厳しい場合に発生するシビア粒子が多く観察されたこと以上のことから判断しました。
報告№111-00372 報告№111-00372 | 分析№111-001676 分析№111-001676 | 111-001676 | 、汚染状態、は良好と判断します。尚、RBOTがminと新油値のminに比較してmin減少していました。このまま継続使用した場合、この減少傾向から限界値に到達するのは、別紙図RBOTの減少傾向に示すように年月と推定されました。残りの継続使用期間は、約年ヶ月であると予測されます。潤滑油および対象設備は継続使用可能な状態にあると判断します。≪状態監視とパラメータ≫分析の目的および各分析のパラメータは以下の通りです。特性低下目的：油の分析結果から、や劣化傾向ならびに添加剤の消耗程度、残存寿命などを確認する。粘度JISK全酸価JISK赤外線吸収スペクトルJISK酸化安定度試験JISK汚染目的：油の分析結果から、砂塵あるいは水・異種油などによるや、異物混入の有無を確認する。水分JISK計数汚染度JISB重量汚染度JISB光学顕微鏡観察摩耗目的：油中の摩耗粒子を分析する事により、回転・摺動部の潤滑状態、摩耗劣化の程度、余寿命などを解析する。摩耗診断電子顕微鏡観察JISKX線マイクロアナリシス油中金属濃度JISK≪分析結果≫特性低下粘度：良好粘度値mm/sの新油値mm/sに対する変化率は+％であり、当社推奨の管理限界値±％以内に留まっています。全酸価：良好全酸価.mgKOH/gは新油値の以内にあることから、問題は無いと判断します。赤外線吸収スペクトル：良好酸化安定度試験：良好酸化安定度試験の結果、数値minは当社推奨の管理限界値min以上に留まっており、現時点での使用は可能と判断します。汚染水分：良好水分値.ppmは当社推奨の管理限界値以内に留まっています。計数汚染度：良好計数汚染度はNAS級と当社推奨の管理限界値NAS級以内にあります。重量汚染度：良好重量汚染度は.mg/mlと当社推奨の管理限界値mg/ml以内にあります。光学顕微鏡観察：良好光学顕微鏡写真は捕捉された汚染物の量は少なく、スラッジは確認されませんでした。摩耗摩耗診断：良好摩耗診断の結果、異常摩耗の早期発見パラメータであるIs値がのマイナス乗と良好の範囲にあることから、潤滑状態は正常と判断します。電子顕微鏡観察・X線マイクロアナリシス：今回は実施していません。油中金属濃度：良好油中金属濃度の結果、外部から混入したと思われるバリウム、ナトリウムが検出されたものの、良好と判断します。
報告№107-0057 報告№107-0088 | 分析№107-00239 分析№107-00393 | 107-00393 | 濾過前の試料油を分析した結果、計数汚染度が前回NAS級から、今回NAS級に約年でランク増加しました。摩耗粒子形態観察およびフィルタ写真で鉄錆、砂等が観察されているため、汚染度が増加した要因は、外部から混入したと思われる異物によるものと考えられます。但し、潤滑異常の早期発見パラメータである摩耗過酷度を示すIs値がと非常に良好の範囲にあることから、潤滑状態は良好な状態にあると判断します。
報告№104-0378 報告№105-8015 | 分析№104-02669 分析№105-00968 | 105-00968 | オーバーホールヶ月後に初期試験を実施した結果、潤滑状態は安定し、潤滑油も継続使用が可能と判断します。これらのことは、前回に比較して、計数汚染度はNAS級からNAS級にランク減少したことSOAP／D-SOAPの鉄及び錫濃度に大きな変化がないこと異常摩耗の早期発見パラメータであるフェログラフィーのIs値がのマイナス乗と良好の範囲にあること以上のことから判断しました。
報告№109-09136 報告№112-00537 | 分析№109-001160 分析№112-002231 | 112-002231 | 潤滑油は継続使用可能な状態にあると判断します。粘度、全酸価、IR、RBOTの各データは良好でした。油の余寿命は、使用油の使用期間または使用時間が不明であったため、ご依頼の油の余寿命に関する検討は行えませんでした。ただし、今回の結果がmin、新油値がminであることから、使用期間を仮にヶ月間と仮定すれば余寿命は十二分にあると言えます。可能であれば、使用期間、あるいは使用時間の情報をご提供下さい。水分は良好でした。
報告№108-0189 報告№108-0189 | 分析№108-01293 分析№108-01293 | 108-01293 | 分析の結果、計数汚染度がNAS級とやや高い値でした。摩耗粒子の形態観察で金属接触が厳しい場合に発生する～μmサイズのシビア粒子、フィルタ表面の異物観察で金属片が多く観察されたことから、汚染度が高い要因は、摩耗によるものと考えられました。今後更に摩耗が進行することが懸念されるため、理論的計算の結果、今回の採油から時間以上経過していれば進行状態の確認が出来ますので、この経過時間以後に再分析を実施されることを推奨します。計数汚染度はやや高い値でした。計数汚染度はやや高い値でした。計数汚染度はNAS級と当社推奨の管理限界値のNAS級以内にあるものの、やや高い値でした。重量汚染度は良好と判断します。重量汚染度は.mg/mlと当社推奨の管理限界値のmg/ml以内にあり、良好と判断します。機器の潤滑状態摩耗粒子の形態観察の結果、金属接触が厳しい場合に発生する～μmサイズのシビア粒子がやや多く観察されました。SOAPの結果は良好です。SOAPの結果、油の添加剤成分であるリンが検出されました。D－SOAPの結果、鉄が微量検出されました。D－SOAPの結果、摩耗により発生した鉄が微量検出されました。フェログラフィーの結果、金属接触が厳しい場合に発生する～μmサイズのシビア粒子がやや多く観察されました。異常摩耗の早期発見パラメータであるフェログラフィーのIs値がのマイナス乗と良好の範囲にあるものの、摩耗粒子の形態観察の結果、金属接触が厳しい場合に発生する～μmサイズのシビア粒子がやや多く観察されました。
報告№109-09136 報告№111-00661 | 分析№109-001160 分析№111-003325 | 111-003325 | 潤滑油は継続続使用可能な状態にあると判断します。分析結果は良好と判断します。粘度粘度は.mm/sと新油値mm/sに比較して、粘度変化率は-.％で、当社推奨の管理限界値である±％以内にあり、良好と判断します。水分は.ppmと当社推奨の管理限界値の以下にあり、良好と判断します。全酸価全酸価は.mgKOH/gと新油値.mgKOH/g以下にあり、良好と判断します。
報告№109-09031 報告№109-09031 | 分析№109-000424 分析№109-000424 | 109-000424 | 泡立ち試験の結果は、一般的には消泡性能が低くいと判断できる値の-でしたが、新油値の-と同レベルにあったため、良好と判断します。また、を示す粘度、水分、全酸価の各データが良好の範囲にあることから、本試料油は継続使用可能です。尚、水分が新油に比較して高い値です。使用油であるAlphasynPGは、ポリグリコールベースの合成ギヤオイルであるため、水分を吸収しやすい特性があります。今後は、水分濃度の増加に注意されることを推奨します。機器の潤滑状態潤滑状態指数はの乗と濾過設備のない機器であれば正常な潤滑状態にあると判断できますが、ギヤボックスの油系統にはインラインフィルタとオフラインフィルタがあり、粒子の大部分は捕捉され、異常な摩耗状態が発生したとしても正常な潤滑状態にあると誤認してしまう可能性があります。潤滑状態の解析評価は、フィルタの濾過効率を考慮する必要がありますが、今回の試料は、解析評価に必要なメッシュサイズとポンプの吐出量が不明であるため定量的な評価を行うことができませんでした。そのため、発生した摩耗粒子の形態から解析を試みました。摩耗粒子の形態観察の結果、～μmサイズの鉄系摩耗粒子が比較的多く観察されました。観察された粒子サイズから判断する潤滑状態は、直ちに異常となる潤滑状態ではありませんが、発生した摩耗粒子痕が起点となって今後更に摩耗が進行することがあります。また、使用しているフィルタサイズによっては、μm以上の粒子がフィルタに捕捉されている可能性もあることから、可能であればヶ月後に再度分析を実施し、摩耗の進行状況を確認することを推奨します。尚、フィルタの捕捉の影響による誤認を避けるため、これまでの採油箇所に加え、インラインフィルタとオフラインフィルタの捕捉物も分析し、その結果から潤滑状態を評価することを提案します。フィルタ捕捉物の分析を実施する際には、フィルタ使用時間の情報をご提供いただけますようお願い致します。泡立ち試験の結果、消泡性能が低いと判断できる値であるものの、新油と同レベルにあると判断します。水分が新油に比較して高い値です。使用油であるAlphasynPGは、ポリグリコールベースの合成ギヤオイルであるため、水分を吸収しやすい特性があります。今後は、水分濃度の増加に注意されることを推奨します。粘度は良好。粘度はmm/sと新油値.mm/sに比較して、粘度変化率は-％で、当社推奨の管理限界値である±％以内にあり、良好と判断します。粘度は.mm/sとなっています。粘度は.mm/sとなっています。粘度指数はとなっています。粘度指数はとなっています。泡立ち試験は-となってます。泡立ち試験は-と新油と同レベルにあり、消泡性能が新油と同レベルにあると判断します。水分は新油値より高い値となっています。水分はppmと新油値より高い値となっています。全酸価は良好。全酸価は.mgKOH/gと新油値.mgKOH/gに比較して高いものの、IRの結果で油劣化の兆候を示すカルボン酸の吸収が確認されていないことから、良好と判断します。機器の潤滑状態摩耗粒子の形態観察の結果、ギヤ歯面の摩耗で発生したと推定される～μmサイズの摩耗粒子が観察されています。～μmサイズの摩耗粒子が観察されています。異常摩耗の早期発見パラメータである潤滑状態指数がの乗と正常の範囲にあるものの、摩耗粒子の形態観察の結果、ギヤ歯面の摩耗で発生したと推定される～μmサイズの摩耗粒子が観察されています。
報告№109-09249 報告№111-00550 | 分析№109-001747 分析№111-002554 | 111-002554 | 潤滑油は継続使用可能な状態であり、また運転中における潤滑状態も正常であったものと判断します。本試料油は、汚染や摩耗に関するデータが異常として出やすいドレンバルブから採油されたにもかかわらず、分析の結果は全ての分析項目の値が当社推奨の管理基準値を満たしており、新油分析値との比較結果も問題となる値はありませんでした。分析結果特性低下特性低下に係るパラメータの分析結果は良好と判断します。粘度粘度は.mm/sと新油値.mm/sに対する粘度変化率は+.％で、当社推奨の管理限界値である±％以内にあり、良好と判断します。全酸価添加油の全酸価は、油メーカによって初期値が違うため統一した管理基準を設定するのが困難であることから、当社では管理限界値を設定しておらず、新油分析値との比較及び他の分析項目の結果より全酸価の状態判断を行います。その結果、全酸価は.mgKOH/gと新油値.mgKOH/g以内にあり、良好と判断します。酸化安定度酸化安定度はminであり、当社推奨の管理限界値のmin以上であることから良好と判断します。有機物・有機化合物有機物・有機化合物は、IRチャートによる新油分析値との比較の結果、cm-付近に劣化の兆候を示すカルボン酸の吸収が確認されていないことから、良好と判断します。色相はLであり、新油値のLに比較して高い値でした。汚染に係るパラメータの分析結果は良好と判断します。水分はppmであり、当社推奨の管理限界値の以下であることから良好と判断します。汚染粒子数はNAS級であり、当社推奨の管理限界値のNAS級以内であることから良好と判断します。汚染度物重量は.mg/mlであり、当社推奨の管理限界値のmg/ml以内であることから良好と判断します。摩耗運転中における潤滑状態は正常であったものと判断します。異常摩耗の早期発見パラメータであるフェログラフィーのIs値がのマイナス乗と良好の範囲にあったことから、潤滑箇所の潤滑状態は正常と判断します。金属濃度SOAP法により金属濃度を測定した結果、潤滑箇所で発生する金属接触によって検出される鉄がppm、油の添加剤成分であるリンがppm、亜鉛がppm、カルシウムが、外部から混入したと思われるナトリウムがppm検出されました。金属濃度酸溶解法により金属濃度を測定した結果、潤滑箇所で発生する金属接触によって検出される鉄が、亜鉛が、外部から混入したと思われるカルシウム、ナトリウムが共にと僅かに検出されましたが良好と判断します。
報告№109-09136 報告№113-00253 | 分析№109-001160 分析№113-000961 | 113-000961 | 減速機は継続使用可能な状態にあると判断します。但し、油中の汚染度が高く、フィルタ表面の異物観察でμmサイズの疲労摩耗粒子が観察され、今後も摩耗の進行を傾向監視するため、に示す対策を推奨します。定期的な分析凝着摩耗および疲労摩耗の進行を監視するため、定期的に分析を実施し、分析データによる摩耗の進行状況を確認することを推奨します。はフェログラフィーおよびSOAP／D-SOAPの結果から総合的に判断した結果、継続使用は可能ですが、今後の機器の機能を確認するためにも傾向管理が有用と考えます。フェログラフィー【定量分析：Is値】Is値は異常摩耗の早期発見パラメータのつで、摩耗粒子を定量化するために用います。Is値は前回に比較しての乗から乗に上昇し、やや高い値でした。フェログラフィー【定性分析：摩耗粒子および摩耗形態観察】分析結果から観察された代表的な粒子は、以下の通りでした。疲労摩耗粒子・繰返し応力を受けて発生。黒錆・潤滑状態がやや厳しい凝着摩耗により発生。金属接触が厳しく、且つ、高い摩擦熱が発生していると考えられます。観察された摩耗粒子の中でも黒錆は、将来的な摩耗の進行に繋がる可能性を示唆しているため、傾向監視が必要と思われます。黒錆は、凝着摩耗に分類されます。これらの摩耗粒子は、ギヤ歯面や軌道面で凝着、破断を繰り返し、この過程で生じる移着粒子が成長して摩耗粒子となります。そのため、ギヤ歯面や軌道面では局部的に油膜切れが発生していることを示しています。この状態が継続した場合、摩耗粒子のサイズは徐々に大型化していき、最終的には軸受の損傷に至る場合があります。Iカップリング発光分光分析【SOAP／D-SOAP】検出された金属元素から発生箇所を推定すると、以下の通りでした。鉄、銅、アンチモン、錫、亜鉛・ギヤ、軸受等リン、カルシウム・添加剤アルミニウム、ナトリウム、ケイ素・外部混入異物銅を使用した箇所の溶出・摩耗SOAPの結果、前回に比較して銅がppmからppmに増加していました。銅を使用した箇所の溶出・摩耗が進行しています。今回の検出は、この溶出と摩耗との双方によるものと考えられます。今後、別紙鉱油の酸化に対する金属触媒の影響に示すように濃度の増加に伴い酸化速度が速まる可能性があります。計数汚染度は、前回に比較してNAS級からNAS級にランク低下しているものの、やや高い値でした。フィルタ表面の異物観察でμmサイズの金属片、銅合金、鉄錆、砂等が観察されたことから、汚染度が高い要因は、摩耗と外部混入異物の影響と思われます。
報告№109-09136 報告№111-00619 | 分析№109-001160 分析№111-002924 | 111-002924 | 潤滑油は継続使用可能な状態にあると判断します。但し、別紙酸化安定度の減少傾向から油の余寿命を求めた結果、本試料は直近の更油から起算して限界値到達予測日が年月であると推定されました。酸化防止剤は減少し、基油の劣化が進行している可能性がありますので、以下の対策を推奨します。更油酸化防止剤は減少し、基油の劣化が進行している可能性があることから、更油を推奨します。粘度、酸価、有機物・有機化合物、酸化安定度の各データは良好でした。尚、別紙酸化安定度の減少傾向から油の余寿命を求めた結果、本試料は直近の更油から起算して限界値到達予測日が年月であると推定されました。酸化防止剤は減少し、基油の劣化が進行している可能性があります。水分は良好でした。
報告№109-09136 報告№113-00062 | 分析№109-001160 分析№113-000222 | 113-000222 | 潤滑油の劣化はないものの、油中の汚染度は高い値でした。軸受は継続使用可能な状態にあると判断します。但し、将来的な摩耗進行の有無を確認するためにも傾向監視を継続することが有効です。定期的な分析今後懸念される凝着摩耗の進行を監視するため、定期的に分析を実施することを推奨します。オイルリングの点検油中金属濃度で銅が検出されていることから、オイルリングの摩耗が考えられます。日常点検の際にオイルリングの回転状況を確認することを推奨します。濾過または更油油中の汚染度が高いことから、観察された摩耗粒子が軸受軌道面に噛み込み摩耗が進行することが懸念されます。機器停止中の採油による影響で汚染度が高くなっている可能性がありますが、念のため濾過または更油を推奨します。軸受メタルの情報提供今後軸受メタルの摩耗が進行した場合、摩耗程度を評価する必要がありますので、次回分析時には、メタルサイズをお知らせください。最適な採油方法本試料油は、機器停止中にドレンプラグから採油されています。機器が停止している状態では、別紙油中粒子の沈降の影響に示すように油槽内で撹拌がなくなり固形物は沈降し油中汚染度が高くなると推定されます。本試料油の汚染度が高かったのは、この沈降の影響によるとも思われますので、今後の採油は、極力運転中もしくは停止直後の油槽中層部から実施されることを推奨します。はフェログラフィーおよびSOAP-Tの結果から総合的に判断した結果、継続使用は可能ですが、今後の機器の機能を確認するためにも傾向管理が有用と考えます。フェログラフィー【Is値】Is値は異常摩耗の早期発見パラメータのつで、摩耗粒子を定量化するために用います。今回のIs値はのマイナス乗と低い値でした。フェログラフィー【摩耗粒子および摩耗形態】分析結果から観察された代表的な粒子は、以下の通りでした。銅系シビア粒子・潤滑状態がやや厳しい凝着摩耗により発生。金属潤滑部が局部的に油膜切れを起していると考えられます。観察された摩耗粒子の中でも銅系シビア粒子は、注意が必要です。銅系シビア粒子が観察されたことから、オイルリングと主軸間、またはオイルリングと軸受台金側面との間で摩耗が発生していると考えられます。このような場合、オイルリングと主軸の間で摩擦が低下したり、台金との摩擦が増大するなどの影響でオイルリングが円滑に回転し難い状況が発生します。その結果、潤滑油のかき揚げ量が減少し、軸受摺動面で油膜切れを引き起こす可能性があります。Iカップリング発光分光分析【SOAP-T】検出された金属元素から発生箇所を推定すると、以下の通りでした。鉛、銅、錫、亜鉛・軸受等カルシウム、ナトリウム・外部混入異物メタルの摩耗分析結果から軸受メタルの摩耗深さを、以下の条件を仮定して求めました。・分解点検から今回までに更油を実施していない場合の仮定した錫濃度ppm・当社の経験からメタル面積の約分の程度が摩耗した・更油後の錫濃度を・摺動面の面積をc㎡その結果、メタル表面の平均的な摩耗深さはμmとなり、メタルの表面粗さを軸受表面の一般的な粗さであるsと仮定すると、約分の程度が摩耗していると推定されます。余寿命分解後時間で摺動面の表面粗さがμm摩耗したと考えられ、余寿命を計算すると時間と推定されます。この余寿命は、軸受摺動面の表面粗さがμmとなる鏡面状態になり、起動・停止時に油膜が形成されにくい状態を示します。仮定している部分がありますので、参考値としてお考え下さい。計数汚染度はNAS級以上、重量汚染度はmg/mlと共に当社推奨の管理限界値を超えていました。フィルタ表面の異物観察で銅合金、鉄錆、砂等が観察されたことから、汚染度が高い要因は、機器停止中の採油、摩耗、外部混入異物の影響と思われます。粘度、水分、酸価、IRの各データは良好でした。
報告№109-09136 報告№112-00541 | 分析№109-001160 分析№112-002252 | 112-002252_date130403 | グリースグリースの劣化はなく、継続使用可能な状態にあると判断します。軸受は継続使用可能な状態にあると判断します。但し、将来的な摩耗進行の有無を確認するためにも傾向監視を継続することが有効です。定期的な分析定期的に分析を実施することにより、データの変化から異常の兆候を早期に発見することが可能となります。また、今回は対象設備の初回分析であるため、あと最低でも回分析を実施し、分析データの変化を確認することを推奨します。尚、分析結果からSOAP-Tの鉄濃度が比較的高く、摩耗の進行が懸念されるため、出来るだけ早めに回目の分析を実施することを推奨します。グリースの物理的性状グリースの物理的性状は良好と判断します。ちょう度ちょう度は、と当社推奨の管理限界値内であり、良好と判断します。滴点滴点は、と新グリース値に比較して低いものの、良好と判断します。酸価は、mgKOH/gと新グリース値mgKOH/g以下であり、良好と判断します。水分は、.％でした。グリースの水分濃度は一般的に.～％が適正であるため、良好と判断します。IRIRチャートの結果、新グリースと使用グリースのスペクトルパターンはほぼ一致し、また、油劣化の兆候を示すカルボン酸の吸収が確認されていないことから、良好と判断します。はフェログラフィーおよびSOAP-Tの結果から総合的に判断した結果、継続使用は可能ですが、機器の機能を保持するためにも傾向管理が有用と考えます。フェログラフィー【定性分析：摩耗粒子および摩耗形態観察】観察された代表的な摩耗粒子は、以下の通りでした。正常な摩耗粒子・潤滑状態が正常なマイルド摩耗により発生。Iカップリング発光分光分析【SOAP-T】検出された金属元素から発生箇所を推定すると、以下の通りでした。鉄、クロム、錫・軸受等アンチモン、リン、亜鉛、カルシウム、アルミニウム、バリウム、モリブデン・添加剤、増ちょう剤鉄以外に、アンチモン、錫が比較的高い値でした。これらの元素が含まれている材質は、以下の点が考えられます。一般にすべり軸受に使用されるホワイトメタル転がり軸受の保持器で使用されるアルミ合金以前使用していたグリースが使用グリースと混合した一般にすべり軸受に使用されるホワイトメタルがありますが、本軸受は転がり軸受であり、図面から材質でホワイトメタルを使用している箇所は確認されませんでした。転がり軸受にアルミ合金が使用されていれば、アルミニウムと共に錫が検出され、アルミニウム濃度は比較的高いことから、保持器の摩耗が考えられました。グリースは流動性が低く、新グリースを補給しても油槽内にある全てのグリースが入れ替わることは困難であることから、今回使用されているグリースに入っていない成分が検出された要因は、以前使用していたグリースに含まれていた金属成分が、今回の使用グリースと混合して検出されたと推定されます。尚、アンチモンは、未使用グリースから高濃度で検出されていることから、グリースの添加剤として最初から入っているものと思われます。
報告№109-09136 報告№112-00660 | 分析№109-001160 分析№112-003033 | 112-003033 | 潤滑油の劣化は確認されず、汚染度は良好な範囲にあることから、継続使用可能な状態にあると判断します。軸受は継続使用可能な状態にあると判断します。定期的な分析および分析周期の検討定期的に分析を実施することにより、データの微小な変化から異常の兆候を早期に発見することが可能となります。今後、寿命予測を行うには、今回データを含め少なくとも回の分析データが必要となります。当該機は、年間稼働率が低いことから、採油の機会を検討するのは難しいところがありますが、あと最低でも回分析を実施し、寿命予測を行うと共に分析周期を検討することを推奨します。軸受の摩耗状態フェログラフィーおよびSOAP-Tのデータから総合的に解析した結果、軸受は健全であり、継続使用可能と評価できます。フェログラフィー【定量分析：Is値】Is値は異常摩耗の早期発見パラメータのつで、摩耗程度を定量化するために用います。今回のIs値はのマイナス乗と低い値でした。フェログラフィー【定性分析：摩耗粒子および摩耗形態観察】分析結果から観察された全ての粒子量は少でした。Iカップリング発光分光分析【SOAP-T】検出された金属元素から、摩耗粒子の発生箇所は、以下のように推定できました。鉄、銅、錫、亜鉛・軸受等カルシウム、バリウム、ナトリウム・外部混入異物軸受の摩耗SOAP-Tで錫が.ppm検出されたことから、軸受の摩耗が発生していると推定されました。分析結果から軸受メタルの摩耗深さをSOAP-Tの結果で得られている錫濃度と油量Lから計算しました。当社の経験からメタル面積の約分の程度が摩耗したと仮定しました。当社の知見、および今回検出された錫濃度等の情報から軸受の摩耗深さを計算した結果、軸受表面の平均的な摩耗深さは.μmとなり、メタルの表面粗さを軸受表面の一般的な粗さであるμmと仮定すると、摩耗は軽微であり、継続使用可能な状態にあると推定されます。は良好と判断します。計数汚染度計数汚染度は、NAS級と当社推奨の管理限界値NAS級以下であり、良好と判断します。重量汚染度は、mg/mlと当社推奨の管理限界値mg/ml以下であり、良好と判断します。光学顕微鏡写真供試油を濾過したフィルタ表面上の夾雑物を光学顕微鏡で観察した結果、金属片、鉄錆、砂等が観察されました。は良好と判断します。粘度新油に対する粘度変化率は-.％でした。これは、当社推奨の管理限界値である±％以内であり、良好と判断します。水分は、ppmと当社推奨の管理限界値の以下であり、良好と判断します。酸価は、.mgKOH/gと新油値.mgKOH/g以下であり、良好と判断します。IRIRチャートの結果、新油と使用油のスペクトルパターンはほぼ一致し、また、油劣化の兆候を示すカルボン酸の吸収ピークが確認されていないことから、良好と判断します。
報告№109-09136 報告№110-00326 | 分析№109-001160 分析№110-001444 | 110-001444 | 摩擦面で発生している摩耗の形態や潤滑状態は、フェログラフィーで得られた摩耗粒子の観察結果から評価します。同法は、摩耗粒子を含んだ試料油を磁力で油と粒子とに分離する技術で、分離された摩耗粒子を解析することによって潤滑状態の健全性や摩耗粒子の発生原因を診断するものです。摩耗粒子と摩耗形態観察された粒子は、潤滑状態が正常な場合に発生する摩耗粒子異物の切削作用で発生する切削粒子局部的に高圧・高温となる場合に発生するフリクションポリマ外部から混入したと思われる砂等でした。以上から潤滑部で発生した摩耗は正常なマイルド摩耗と異物による切削摩耗であることが分かりました。また、局部的に高圧・高温になっている箇所があることも確認されました。摩耗形態の中でも切削摩耗は、摩耗進行速度が速く注意が必要です。転がり軸受で切削摩耗が発生している場合、軸受の寿命は分の程度に低下することが知られています。また、切削摩耗の発生原因となる混入異物が残留している場合、この異物により切削摩耗が継続して発生する可能性があります。一方、フリクションポリマは、潤滑油が軸受軌道面に押し込められ高圧状態になると同時に、圧縮熱により高温状態になった結果、基油自身重合反応を起こし生成することが知られています。そのため、高圧高温状態の解消がなされなければ、潤滑油の劣化が進行し、粘度上昇に因る潤滑異常に進展する場合があります。潤滑状態異常摩耗の早期発見パラメータであるIs値は、潤滑状態がやや厳しいの乗となっていました。汚染度水分濃度は、前回同様に管理基準以内にあり良好でした。粘度、全酸価、RBOTの各データは、前回同様に管理基準以内にあり良好でした。本試料油は、機器停止中に軸受箱ドレンプラグから採油されています。ドレンプラグの汚染度は、一般的に高く、尚且つ、機器が停止している状態では、油槽内で撹拌がなくなり固形物が沈降するため、油中汚染度は更に高くなると推定されます。このような悪条件にもかかわらず、今回の分析結果から転がり軸受寿命の指標としている摩耗粒子は確認されず、本軸受は継続使用可能な状態にあると判断します。今回の診断は、提示して頂いた採油状況をもとに試料油の汚染度が高いことを前提に解析しましたが、採油時の排油量が多い場合には粒子などの固形物が排油と共に排出してしまい、場合によっては清浄な油を採取する可能性も考えられます。より正確な診断を行うためにも、設備油量、排油量などの情報提供をお願い致します。但し、軸受摺動面で異物の噛み込みによる摩耗が発生しています。今後さらに摩耗が進行することが懸念されますので、以下の対策を推奨します。今後、摩耗の進行状況を監視するため、定期的に分析を実施することを推奨します。傾向監視のための次回採油時期は、回転数と油量から理論的に求めます。本設備の回転数に関する情報が提供されなかったため、rpmと仮定し計算しました。その結果、次回の採油は最短で約時間となります。この時間は、油中汚染物が均一濃度になるために必要な時間であり、この時間を経過すれば、再分析の結果から摩耗速度を評価すことが可能となります。本計算は、回転数を仮定して求めていますので、次回分析実施時までに回転数等の設備情報をご提供下さい。
報告№109-09136 報告№111-00114 | 分析№109-001160 分析№111-000610 | 111-000610 | 潤滑油は継続使用可能な状態にあると判断します。を示す粘度、全酸価、IR、RBOTの各データは良好でした。尚、別紙RBOTの減少傾向から油の余寿命を求めた結果、本試料は直近の更油から起算して稼働日数が年月まで使用可能であることが分かります。水分は良好でした。
報告№109-09136 報告№110-00137 | 分析№109-001160 分析№110-000496 | 110-000496 | 本試料油の添加剤は、一般に、タービン油に比較して極圧添加剤や摩耗防止剤などの濃度が高く、この影響でRBOT試験の結果が変動する傾向があります。そのため、ギヤ油の余寿命の評価をタービン油と同等の精度で得るには、RBOTの結果に加え、粘度、水分、全酸価、IRなどのデータを総合的に判断することが必要です。分析の結果、前回に比較してRBOTが減少しているものの、粘度、水分、全酸価は全て良好の範囲にあり、また、IRのチャートからは劣化物は検出されませんでした。潤滑油は継続使用可能な状態にあると判断します。
報告№109-09136 報告№109-09290 | 分析№109-001160 分析№109-002088 | 109-002088 | 試料油中に浮遊している異物の調査、汚染度、潤滑状態を確認する油中に浮遊している異物油中に浮遊している異物をSEM・XMAで詳細に観察した結果、鉄、炭素を含む粒子であることが分かりました。これらの異物は以下のつであると考えられます。サーボシリンダ内壁やポンプ内部で発生した摩耗粒子カーボン粒子、汚染度、潤滑状態・粘度、水分、全酸価、IRの各データは全て良好でした。・汚染度計数汚染度はNAS級、重量汚染度は.mg/mlと共に当社推奨の管理限界値内にあり、良好でした。フィルタ表面の異物観察で黒錆、鉄錆、砂等が観察されました。・潤滑状態異常摩耗の早期発見パラメータであるフェログラフィーのIs値がの乗とやや高く、観察された摩耗粒子は、μm以下の鉄系摩耗粒子が比較的多く観察されたことから、シリンダ内壁やポンプ内部の潤滑状態は良好な状態にあったことから分かりました。
報告№109-09136 報告№113-00253 | 分析№109-001160 分析№113-000956 | 113-000956 | 軸受は継続使用可能な状態にあると判断します。はフェログラフィーおよびSOAP／D-SOAPの結果から総合的に判断した結果、正常な状態にあると考えられます。フェログラフィー【定量分析：Is値】Is値は異常摩耗の早期発見パラメータのつで、摩耗粒子を定量化するために用います。Is値は前回に比較してのマイナス乗からマイナス乗に低下し、低い値でした。フェログラフィー【定性分析：摩耗粒子および摩耗形態観察】分析結果から観察された全ての粒子量は少でした。Iカップリング発光分光分析【SOAP／D-SOAP】検出された金属元素から発生箇所を推定すると、以下の通りでした。鉛、ニッケル・軸受等リン・添加剤カルシウム、ケイ素、ナトリウム・外部混入異物計数汚染度は、前回に比較してNAS級から等級に変化はなく、重量汚染度は.mg/mlから.mg/mlに増加したものの、共に良好でした。
報告№108-0387 報告№109-09039 | 分析№108-02609 分析№109-000452 | 109-000452 | 機器の潤滑状態および初期試験を実施し、前回データと照合した結果、油中粒子の減少が確認されています。油中の粒子濃度は、油膜破断による発生や、油槽内などでの沈降が均衡したところで一定、いわゆる平衡状態になりますが、このバランスが崩れると増加する場合と減少する場合とに分かれます。増加した場合は、発生と減少の均衡が崩れ、摩耗の発生や外部混入が始まったことを示し、またこれとは反対に、減少した場合は発生量が減少しているか、或いは、減少量が大きくなっていることを示し、特に減少は、汚染状態や潤滑状態が良好であることを示唆しています。本軸受では、油中の粒子が減少する要因となるフィルタ類は設置されておらず、濾過による減少は考えられませんので、油中の摩耗粒子が減少したのは、摩耗粒子がほとんど発生せず、油槽内部での沈降があったためと考えられます。以上のことから、本軸受は摩耗の進行がなく、潤滑状態は安定した状態にあったものと判断します。これらのことは、前回に比較して、計数汚染度はランク減少し、SOAP／D-SOAPの鉄および錫濃度に変化がないこと異常摩耗の早期発見パラメータであるフェログラフィーのIs値がのマイナス乗と良好の範囲にあること以上のことから判断しています。潤滑油の基本特性潤滑油の基本特性は、良好の範囲にあることから、本試料油は継続使用可能と判断します。
報告№108-0411 報告№108-0450 | 分析№108-02744 分析№108-03039 | 108-03039 | 分析の結果、全てのデータが良好であることから、この油は継続使用可能と判断します。は良好と判断します。粘度は良好と判断します。粘度はmm/sと新油値mm/sに比較して、粘度変化率は-％で、当社推奨の管理限界値である±％以内にあり、良好と判断します。水分は良好と判断します。水分はppmと当社推奨の管理限界値の以下であり、良好と判断します。全酸価は良好と判断します。全酸価は.mgKOH/gと新油値に比較して高い値であるものの、IRの結果で油劣化の兆候を示すカルボン酸の吸収が確認されていないことから、良好と判断します。IRの結果、良好と判断します。IRの結果、油劣化の兆候を示すカルボン酸の吸収が確認されていないことから、良好と判断します。
報告№109-09136 報告№111-00390 | 分析№109-001160 分析№111-001862 | 111-001862date111102 | 軸受は継続使用可能な状態にあると判断します。但し、潤滑油を分析した結果、油中の摩耗粒子は、転がり軸受の転動面に異物が噛み込んで発生する切削粒子と油膜が破断した場合に発生する微小な黒色酸化摩耗粒子、そして、～μmの鋳鉄のシビア摩耗粒子でした。転がり軸受で上記からの摩耗粒子が観察された場合、軸受内では潤滑油供給不足か異物混入となっている場合があります。本軸受は、提供して頂いた図面から、主軸の回転を利用して軸受内のオイルリングが潤滑油を供給する方式になっていると判断できますが、この方式はオイルリングが円滑に回転していないと、軸受への供給油量が不足し油膜が十分に形成しにくくなります。その結果、ころがり軌道面では油膜破断が発生しやすくなり、切削粒子や黒色スラッジの発生につながります。分析の結果では、非常に微小な切削粒子と黒色スラッジが観察されていることから、異音発生はオイルリングが円滑に回転していないことによる転がり軸受への潤滑油供給不足が関係していると推定されます。そのため、油量の再確認と同時に、オイルリングの上部キャップからリングの回転状態を確認し、円滑に回転していない場合は円滑に回転するようにリングのバランス調整をされることを推奨します。オイルリング側の排油口で再分析異音発生はオイルリングが円滑に回転していないことによる転がり軸受への潤滑油供給不足が関係していると推定されます。そのため、油量の再確認と同時に、オイルリングの上部キャップからリングの回転状態を確認し、円滑に回転していない場合は円滑に回転するようにリングのバランス調整をされることを推奨します。定期的な分析切削摩耗の進行を監視するため、今後も定期的に分析を実施し、摩耗の進行状況を確認することを推奨します。最適な採油方法本試料油は、機器停止中にドレンプラグから採油されています。機器が停止している状態では、別紙油粒子の沈降の影響に示すように油槽内で撹拌がなくなり固形物が沈降するため、油中汚染度は高くなると推定されます。今後の採油は、極力運転中もしくは停止直後の油槽中層部から実施されることを推奨します。フェログラフィー異常摩耗の早期発見パラメータとして摩耗粒子を定量化して評価するフェログラフィーのIs値は、潤滑状態がやや厳しいの乗でした。摩耗粒子の形態で比較的多く観察された粒子は、異物の噛み込みにより発生する切削粒子油膜が破断し、厳しい潤滑状態で高温になり発生する黒色スラッジ局部的に高圧・高温となる場合に発生するフリクションポリマ外部から混入したと思われる鉄錆、樹脂等でした。これらの摩耗粒子が観察された場合、潤滑部で発生している摩耗形態は、正常なマイルド摩耗異物による切削摩耗であり、そして局部的ではあるものの高圧・高温の箇所も発生していることが分かります。摩耗形態の中でも切削摩耗は摩耗進行速度が速く、転がり軸受でこの摩耗形態が発生した場合には寿命が分の程度に低下することも知られており、切削摩耗により生じた軌道面の損傷が起点となって転がり軸受の寿命となるフレーキングに進展することから傾向監視による経過監視が必要です。Iカップリング発光分光分析供試の潤滑油を分析した結果、検出された金属元素は、SOAP-Tの結果表に示すように、鉄、銅、錫、リン、亜鉛、カルシウム、バリウム、ケイ素、ナトリウムでした。検出されたこれらの金属元素から発生箇所を推定すると鉄、銅、錫、亜鉛・軸受等リン・オイル添加剤カルシウム、バリウム、ケイ素、ナトリウム・外部混入異物であると思われます。このうち、機械部品が摩耗したと思われる元素はのグループです。計数汚染度はやや高い値でした。汚染度が高い要因は、摩耗と外部混入異物の影響によるものと思われます。
報告№109-09136 | 分析№109-001160 | 112-002835 | 油の劣化進行は確認されなかったものの、油中の汚染度が高く、増加傾向にあることから、以下の対策を推奨します。対象設備は継続使用可能な状態にあると判断します。但し、将来的な摩耗進行の有無を確認するためにも傾向監視を継続することが有効です。濾過摩耗粒子や異物等がギヤ歯面や軸受軌道面に噛み込むことによる摩耗の進行が懸念されるため、可能であれば濾過を推奨します。定期的な分析今後懸念される切削摩耗、凝着摩耗の進行を監視するため、定期的に分析を実施することを推奨します。新油との比較による評価を示す粘度、酸価のデータは新油データを基準として評価しています。今回は油名が不明であったため評価できませんでしたが、今後評価する場合は、使用している新油を同時に分析することをご検討下さい。はフェログラフィーおよびSOAP-Tの結果から総合的に判断した結果、継続使用は可能ですが、機器の機能を保持するためにも傾向管理が有用と考えます。フェログラフィー【定量分析：Is値】Is値は異常摩耗の早期発見パラメータのつで、摩耗粒子を定量化するために用います。Is値はの乗とやや高い値でした。フェログラフィー【定性分析：摩耗粒子および摩耗形態観察】分析結果から比較的多く観察された粒子は、以下の通りでした。正常な摩耗粒子・潤滑状態が正常なマイルド摩耗により発生切削粒子・異物や金属表面の微小突起による切削摩耗により発生。シビア粒子、銅系シビア粒子・潤滑状態がやや厳しい凝着摩耗により発生。金属潤滑部が局部的に油膜切れを起していると考えられます。観察された摩耗粒子の中でも切削粒子、シビア粒子は、将来的な摩耗の進行に繋がる可能性を示唆しているため、傾向監視が必要と思われます。減速機で切削摩耗が発生した場合、減速機内部で使用されている転がり軸受が切削摩耗により生じた軌道面の損傷が起点となって寿命が分の程度に低下することがあることから、切削摩耗には十分注意する必要があります。切削摩耗の発生原因となる混入異物が残留している場合、この異物により切削摩耗が継続して発生する可能性があります。シビア粒子は、凝着摩耗に分類されます。この摩耗粒子は、ギヤ歯面や軸受軌道面で凝着、破断を繰り返し、この過程で生じる移着粒子が成長して摩耗粒子となります。そのため、ギヤ歯面や軸受軌道面では局部的に油膜切れが発生していることを示しています。この状態が継続した場合、摩耗粒子のサイズは徐々に大型化していき、設備の損傷に至る場合がありますので、傾向監視が必要です。Iカップリング発光分光分析【SOAP-T】検出された金属元素から発生箇所を推定すると、以下の通りでした。鉄、鉛、銅、錫、亜鉛・ギヤ、軸受等リン・添加剤カルシウム、バリウム、アルミニウム、ケイ素、ナトリウム・外部混入異物計数汚染度は、NAS級以上と当社推奨の管理限界値を超えていました。摩耗粒子の形態観察およびSOAP-Tの結果から、汚染度が高い要因は摩耗と外部混入異物の影響と思われます。粘度粘度はmm/sとISOVG規格内にありました。水分は.と当社推奨の管理限界値以下であり、良好でした。酸価は油名が不明であったため、新油データとの比較ができず評価できませんでした。潤滑油および設備の劣化比較と傾向はフェログラフィーおよびSOAP-Tの結果から総合的に判断した結果、前回同様に傾向管理が必要な状態にあると考えられます。フェログラフィー【定量分析：Is値】Is値は前回に比較しての乗から乗に低下しているものの、やや高い値でした。フェログラフィー【定性分析：摩耗粒子および摩耗形態観察】前回同様に切削粒子、シビア粒子が比較的多く観察されました。Iカップリング発光分光分析【SOAP-T】前回と比較して鉄が.ppmから.ppmに増加していました。また、銅が.ppmからに増加していました。転がり軸受の保持器に銅が使用されている場合、摩耗が進行している可能性があります。今後、保持器の摩耗が進行することで転動体とのギャップが大きくなると共に振動が増大し、摩耗の進行につながることが懸念されます。計数汚染度は、前回同様にNAS級以上と当社推奨の管理限界値NAS級を超えており、また粒子数も増加傾向にありました。粘度粘度は前回に比較してmm/sからmm/sに低下しているものの、前回同様にISOVG規格内にありました。水分は前回に比較してppmから.に減少し、前回同様に当社推奨の管理限界値以下であり、良好でした。酸価は前回に比較して.mgKOH/gから.mgKOH/gに低下していることから、油劣化は進行していないと考えられます。
報告№109-09136 報告№110-00475 | 分析№109-001160 分析№110-002145 | 110-002145 | Iカップリング発光分光分析供試の作動油を分析した結果、SOAP／D－SOAPで鉄、鉛、銅、クロム、錫、リン、亜鉛、カルシウム、ナトリウムが検出されました。これらの検出された金属元素から発生箇所を推定すると鉄、鉛、銅、クロム、錫・シリンダ等リン・オイル添加剤亜鉛、カルシウム、ナトリウム・外部混入異物であると思われます。このうち、機械部品が摩耗したと思われる元素はのグループです。クロムの摩耗クロムを使用した箇所の摩耗が発生していることが分かりました。クロムを使用した箇所は、例えばクロムメッキなどが考えられます。フェログラフィー異常摩耗の早期発見パラメータとして摩耗粒子を定量化して評価するフェログラフィーのIs値は、の乗とやや高く、摩耗粒子の形態観察で潤滑状態が正常な場合に発生する摩耗粒子、異物の噛み込みなどで発生する切削粒子が比較的多く観察されました。潤滑部では、正常なマイルド摩耗と異物による切削摩耗が発生していることが分かりました。切削摩耗は、摩耗形態の中でも比較的摩耗進行速度が速く注意が必要で、定期的なトライボ診断による状態監視が必要と考えます。切削摩耗の原因となる混入異物が残留している場合、この異物により切削摩耗が継続して発生する可能性があります。計数汚染度、重量汚染度は共に当社推奨の管理限界値を超えていました。D－SOAPで油の添加剤成分であるリンが検出され、フィルタ表面の異物観察で表面が茶褐色で鉄錆、砂等が観察されたことから、汚染度が高い要因は、摩耗とスラッジ、外部混入異物の影響と思われます。粘度、全酸価、IRの各データは良好でした。排油口からの採油であるため、データは悪いデータになりやすいと思われますが、観察された摩耗粒子には異常な摩耗状態を示す粒子はないことから、潤滑油および対象設備は継続使用可能な状態にあると判断します。なお、今後トライボ診断を実施するに当たり、以下の対策を推奨します。濾過クロムの微細な摩耗粒子が発生していることから、バルブ類の動作障害やフィルタおよびストレーナの目詰まりが発生することが懸念されます。これらの障害を予防するため、現在のフィルタより濾過精度の高いフィルタによる濾過を推奨します。クロムを使用した箇所の確認クロムを使用した箇所の摩耗が確認されました。発生箇所を特定する必要がありますので、クロムを使用した箇所がないか確認されることを推奨します。濾過効率の確認潤滑油が常時濾過されている設備は、全体油量と潤滑油ポンプ吐出量、そして濾過機の濾過効率などをパラメータとして潤滑状態の評価を行ないます。今後は、濾過機の入口と出口の箇所から採油を実施することを推奨します。最適な採油方法本試料油は、機器停止中に排油口から採油されています。機器が停止している状態では、油槽内で撹拌がなくなり固形物が沈降するため、油中汚染度は高くなると推定されます。今後の採油は、極力運転中もしくは停止直後の油槽中層部から実施されることを推奨します。
報告№108-0227 報告№110-00749 | 分析№108-01664 分析№110-003562 | 110-003562 | Iカップリング発光分光分析供試のタービン油を分析した結果、検出された金属元素は、SOAPの結果表に示すように、鉄、クロム、カルシウム、ケイ素、ナトリウムが検出されました。これらの検出された金属元素から発生箇所を推定すると鉄、クロム・軸受等カルシウム、ケイ素、ナトリウム・外部混入異物であると思われます。このうち、機械部品が摩耗したと思われる元素はのグループです。ケイ素の検出SOAPでケイ素が検出されました。一般に、潤滑油中からケイ素が検出された場合の原因として、シリコン油或いは、シリコン系の添加剤が検出されるフェログラフィーおよびフィルタ表面の異物観察で砂が多く観察されて検出されるシリコングリースをシール部に塗布している場合、このシリコングリースが潤滑油に混入して検出されるなどが挙げられますが、今回検出が比較的高濃度であることからの可能性が考えられます。については、分析結果では確認することが出来ませんので、これに関する情報があれば提供をお願いします。フェログラフィー異常摩耗の早期発見パラメータとして摩耗粒子を定量化して評価するフェログラフィーのIs値は、潤滑状態が厳しいの乗でした。摩耗粒子の形態で比較的多く観察された粒子は、潤滑状態が正常な場合に発生する摩耗粒子、異物の噛み込みなどで発生する切削粒子でした。このような摩耗粒子が観察された場合には、潤滑部では正常なマイルド摩耗と異物による切削摩耗が発生していることが分かります。特に、切削摩耗は摩耗形態の中でも摩耗進行速度が速く、転がり軸受でこの摩耗形態が発生した場合には寿命が分の程度に低下することも知られています。切削摩耗により生じた軌道面の損傷が起点となって転がり軸受の寿命となるフレーキングに進展することが懸念されます。計数汚染度、重量汚染度は共に当社推奨の管理限界値を超えていました。フィルタ表面の異物観察で金属片、鉄錆、砂等が観察されたことから、汚染度が高い要因は、摩耗と外部混入異物の影響と思われます。粘度、全酸価、IR、RBOTの各データは良好でした。尚、別紙RBOTの減少傾向から油の余寿命を求めた結果、本試料は直近の更油から起算して稼働日数が年月まで使用可能であることが分かります。軸受および潤滑油は継続使用可能な状態にあると判断します。ただし、切削摩耗の発生が確認されているため、定期的に分析を実施し、摩耗の進行状況を確認することを推奨します。再分析の時期を理論的に求めたところ、最短で約時間となります。この時間は、油中汚染物が均一になるために必要とする時間であり、この時間を経過すれば、油が入れ替わっていても再分析の結果から状態の傾向を確認することが可能となります。そのため、試運転などで数時間の運転が可能であれば、より的確に状況が確認できますので再分析を推奨します。なお、SOAPでケイ素が多く検出されているため、シリコン系の添加剤やグリースを使用している箇所があるかについてご確認下さい。
報告№107-6000 報告№107-6005 | 分析№107-00010 分析№107-00137 | 107-00137 | 今回の採油は、機器停止中にドレンプラグから実施しているため停止時間が長い場合、油中粒子の多くは沈降し、採油位置によっては高濃度になっている箇所から採油していると考えられます。分析データからの考察は、稼動中の採油に比較して分析データが高くなる可能性を考慮して検討しました。分析の結果、摩耗粒子形態観察で異物の噛み込みにより発生する切削粒子、厳しい金属接触により発生するシビア粒子が僅かに観察されたものの、計数汚染度、フェログラフィーのIs値の各データが良好の範囲にあることから、潤滑状態は良好な状態にあると判断します。尚、を示す粘度、水分、全酸価、IR、RBOTの各データが良好の範囲にあり、潤滑油は継続使用可能と判断します。
報告№109-09136 報告№112-00363 | 分析№109-001160 分析№112-001459 | 112-001459 | 更油からの経過日数をもとに潤滑油の余寿命を評価したところ、潤滑油は定検までのヶ月間は使用可能と判断できました。次回定検時に更油を実施しない場合は、酸化安定度を知るための分析を実施し、余寿命を確認することを推奨します。酸化安定度はminであり、当社推奨の管理限界値のmin以上であることから、良好と判断します。
報告№109-09375 報告№109-09375 | 分析№109-002514 分析№109-002514 | 109-002514 | ギヤおよび軸受の摩耗は安定しており、継続使用可能な状態にあると判断します。尚、トライボ診断では、バックラッシの増加量を分析結果から計算できますので、構造が確認できる図面、ギヤの形式、歯形、モジュール、歯数、歯幅をお知らせ下さい。計算結果をご報告いたします。計数汚染度は良好と判断します。計数汚染度計数汚染度はNAS級と当社推奨の管理限界値のNAS級以内にあり、良好と判断します。重量汚染度は.mg/mlでした。機器の潤滑状態摩耗粒子の形態観察で観察された粒子は、歯面の摩耗により発生した鉄系摩耗粒子、フレッティングにより発生する赤錆が多く観察されました。SOAPSOAPの結果、鉄および銅、油の添加剤成分であるリンが検出されました。D－SOAPD－SOAPの結果、摩耗により発生する鉄が検出されました。フェログラフィー異常摩耗の早期発見パラメータであるフェログラフィーのIs値がの乗とやや高く、摩耗粒子の形態観察で観察された粒子は、歯面の摩耗により発生した鉄系摩耗粒子、フレッティングにより発生する赤錆が多く観察されました。
報告№109-09136 報告№112-00087 | 分析№109-001160 分析№112-000239 | 112-000239 | 潤滑油および軸受は継続使用可能な状態にあると判断します。但し、今後も摩耗の進行を傾向監視するため、以下の対策を推奨します。スラッジの無害化スラッジの発生により起動開度が増加することがありますので、起動時に起動開度の確認と同時に、当社製清浄分散剤TS－の投与によるスラッジの無害化を推奨します。再分析摩耗の進行を監視するため、ヶ月後に再分析を実施し、分析データによる摩耗の進行状況を確認することを推奨します。フェログラフィーIs値は異常摩耗の早期発見パラメータのつで、摩耗粒子を定量化するために用います。前回に比較してIs値はのマイナス乗から乗に上昇し、潤滑状態はやや厳しいと判断できます。摩耗粒子の形態で比較的多く観察された粒子は、潤滑状態が正常な場合に発生する摩耗粒子外部から混入したと思われる鉄錆等でした。これらの摩耗粒子が観察された場合、潤滑部で発生している摩耗形態は、正常なマイルド摩耗であることが分かります。Iカップリング発光分光分析【SOAP／D－SOAP】検出された金属元素は、SOAP／D－SOAPの結果表に示すように、銅、錫、カルシウム、バリウム、ナトリウムでした。検出された金属元素から発生箇所を推定すると銅、錫・軸受等バリウム・オイル添加剤カルシウム、ナトリウム・外部混入異物であると思われます。このうち、機械部品が摩耗したと思われる元素はのグループです。前回に比較してD－SOAPで銅がからに増加していました。銅を使用した箇所の摩耗は、以下のことが考えられます。冷却用配管にフィンがついていた場合、振動により脱落する。冷却用配管と留め具が振動により摩耗する。観察された銅合金は、およびの両方が考えられます。銅を使用した箇所、例えば、冷却用配管であったとすると配管取付部に緩みが生じている場合も考えられます。緩みが生じたことで配管が振動し、継手部がはずれたり、銅配管に亀裂が生じるなど、冷却水の混入に至る場合がありますので、今後、銅濃度の監視と共に、水分濃度が上昇することと摩耗が進行することが懸念されます。前回に比較して計数汚染度はNAS級から等級に変化はなく、良好でした。重量汚染度はmg/mlからmg/mlに微増し、やや高い値でした。D－SOAPで油の添加剤成分であるバリウムが検出され、フィルタ表面の異物観察で表面が茶褐色で鉄錆、砂等が観察されたことから、汚染度が高い要因は、摩耗とスラッジ、そして外部混入異物の影響と思われます。このスラッジは、主機停止中などの油温が低い状態で析出し、軸受表面に固着するため、主機起動時の静摩擦係数が上昇し、起動時のトルクが上昇することが懸念されます。前回同様にIR、RBOTの各データは良好でした。
報告№104-0294 報告№104-0310 | 分析№104-02199 分析№104-02254 | 104-02254 | 本機器は過去に数回ではあるが電磁弁の動作不良を起こしたことがあるため、圧油を分析し、分析結果から機器の状態を確認することを目的とした。分析の結果、全てのデータが良好であることから、潤滑油データからは電磁弁動作不良の原因は確認されなかった。但し、本機器にはμmサイズのフィルタが設置されているため、集油タンク内の油が清浄な状態になっており、浮遊しているスラッジなども除去されている可能性がある。念のため、スラッジの有無を確認するため、フィルタのケースなどに滞留している油やフィルタの付着物を分析することを推奨する。尚、機器の潤滑状態を知るためには、フィルタの濾過効率を考慮する必要があるため、フィルタの入口側と出口側から採油を実施・分析を実施することを併せて推奨する。
報告№109-09287 報告№109-09287 | 分析№109-002060 分析№109-002060 | 109-002060 | 結論粘度の上昇およびスラッジの発生が確認されています。今後、これらの影響で摩耗が発生する可能性がありますので、予防処置として更油の実施を推奨します。
報告№107-6000 報告№107-6506 | 分析№107-00010 分析№107-00082 | 107-00082 | 初期試験を実施した結果、摩耗の安定が確認され、潤滑油も継続使用可能と判断します。これらのことは、前回に比較して、計数汚染度は等級に変化がないことSOAP／D-SOAPの鉄及び錫濃度に変化がないこと異常摩耗の早期発見パラメータであるフェログラフィーのIs値が.と良好の範囲にあること以上のことから判断しました。
報告№109-09136 報告№112-00132 | 分析№109-001160 分析№112-000536 | 112-000536 | 潤滑油は継続使用可能な状態にあると判断します。但し、今後は障害予防を目的に以下の対策を推奨します。追加分析消泡性能が低下した場合、ギヤ歯面での油膜形成に影響が出て摩耗が進展することがありますので、フェログラフィーおよびSOAP-Tを追加して摩耗により発生する油中金属濃度や潤滑状態を確認することを推奨します。泡立ち試験泡立ち試験の結果は、-と新油値が-であるのに比較して高い値となっていたことから、消泡性能が低下していることが分かりました。今後の使用状況によっては油の酸化劣化が進行したり、ギヤ歯面およびベアリング軌道面で油膜切れが発生したりする場合があるため、消泡剤の添加による消泡性能の改善など何らかの対応が必要になると思われます。分析結果泡立ち試験の結果、消泡性能が低下していることが確認されました。粘度粘度はmm/sと新油値.mm/sに比較して、粘度変化率は-.％で、当社推奨の管理限界値である±％以内にあり、良好と判断します。泡立ち試験泡立ち試験は-と新油に比較して高い値でした。水分はppmと当社推奨の管理限界値の以下であり、良好と判断します。酸価はmgKOH/gと新油値mgKOH/g以下にあり、良好と判断します。
報告№102-8002 | 分析№102-00084 | 102-00084 | 採油は、油槽中層部付近から停止中に採油したため、診断対象とする摩耗粒子サイズは、既に沈降していた可能性があります。にもかかわらず、分析の結果では、～μmが約個/mlも検出されました。又、D－SOAPの結果から計算によって求めた軸受表面の摩耗深さは平均μmであり、この二つのことからスラスト軸受表面は、厳しい潤滑状態にあったと推定されます。良好な流体潤滑状態では、スラストランナーと軸受表面の間に油膜が形成され、金属接触は発生しません。そのため、油中には摩耗粒子の発生が非常に少なく、今回のような汚染状態にはなりにくいのが、一般的に言う流体潤滑です。今回の分析結果は、主機運転中の平均的で代表的な濃度を採油したとは言えず、油槽底部からの採油情報も併せて判断する必要があるとは思われますが、その中にあって、異常を示すシビア粒子、球状粒子、フリクションポリマなどが多く見られていることから、軸受表面は部分的な鏡面状態になっていると推定されます。この油は継続使用可能な状態にあると判断します。粘度は良好と判断します。粘度はmm/sと新油値mm/sに比較して、粘度変化率は-％で、管理限界値である％以内にあり、良好と判断します。水分は良好と判断します。水分はppmと管理限界値の以下であり、良好と判断します。全酸価は良好と判断します。全酸価は.mgKOH/gと新油値.mgKOH/g以内にあり、良好と判断します。IRは良好と判断します。IRはチャートに示すように油劣化の兆候を示すカルボン酸が確認されず良好と判断します。RBOTは良好と判断します。RBOTは、minと新油値minの％と管理限界値の％以上あり、良好と判断します。計数汚染度はNAS級とやや汚染されていました。計数汚染度の結果、～μmレンジがNAS級とμm未満の小さな粒子が多いことが確認されました。重量汚染度はmg/mlと汚染されていました。重量汚染度はmg/mlと当社推奨の管理目安のmg/mlを超えており、非常に汚染されていました。光学顕微鏡写真に示すように、茶色のスラッジが多く見られることから、油温が高い状態で使用されているものと判断します。機器の潤滑状態軸受メタルの摩耗が進行しつつあることが確認されました。D－SOAPの結果、メタルの摩耗が確認されました。油中の金属粒子濃度を分析するSOAP及びD-SOAPの結果、軸受メタルの摩耗により発生したと考えられる錫が多く検出されました。SOAPの錫濃度と油量リットルとして摩耗量を下式により計算しました。 ・式 .cmとなります。従いまして、下図のような体積をもつ金属片が摩耗した計算となります。この体積を軸受メタルの摩耗面積で割りますと平均的な摩耗深さとなります。ご提供いただいた軸受の情報より、枚当りの軸受表面積が.cmでメタル枚数が枚ですので、総面積はcmとなります。この総面積の分の程度が摩耗面積と考えることが出来ますので、その面積は.cmです。したがって、摩耗体積.cmを摩耗面積.cmで割りますのでと平均的な摩耗深さはμmとなります。仮に、軸受使用開始時の表面粗さを、一般的なsとするとその粗さの分のが摩耗した計算になります。フェログラフィーの結果、メタルの摩耗が確認されました。摩耗の過酷度を示すフェログラフィーのIs値がと良好な領域にあるものの、摩耗粒子の形態観察の結果、ホワイトメタル、アルミニウム合金、銅合金、黒錆、シビア粒子が見られました。これらのことから、油膜切れにより、スラストランナーとメタルの接触が発生していたことが確認されました。一方、アルミニウム合金がやや多く見られており、この粒子はラビリンスと主軸の接触により発生した可能性がありますので、ラビリンスと主軸との接触の有無をご確認下さい。
報告№104-0378 報告№104-8060 | 分析№104-02669 分析№104-02884 | 104-02884 | 精点Bを実施した結果、摩耗は安定しており、継続使用可能と判断します。これらのことは、前回に比較して、計数汚染度はランク減少したことSOAP／D-SOAPの鉄濃度に変化がないこと異常摩耗の早期発見パラメータであるフェログラフィーのIs値が、.と良好の範囲にあること以上のことから判断しました。
報告№104-0378 報告№105-6024 | 分析№104-02669 分析№105-00749 | 105-00749 | オーバーホール前の油の劣化状況、汚染状態、および機器の潤滑状態を確認するために精点Aを実施しました。その結果、計数汚染度、重量汚染度が共に当社推奨の管理限界値を超え、摩耗粒子形態観察で外部から混入した鉄錆が多く観察されました。これらの異物が軸受摺動面に噛み込み摩耗が進行する場合がありますので、オーバーホール時には油充填前に油槽内を清掃されることを推奨します。これらのことは、計数汚染度がNAS級以上、重量汚染度がmg/mlと当社推奨の管理限界値を超えていたこと異常摩耗の早期発見パラメータであるフェログラフィーのIs値がと良好の範囲にあるものの、摩耗粒子形態観察で外部から混入した鉄錆・砂が観察されたことD－SOAPの結果、鉄が.ppm検出されたこと光学顕微鏡写真に見られるように、外部から混入した赤錆が見られたこと以上のことから判断しました。
報告№108-5026 報告№108-5026 | 分析№108-00867 分析№108-00867 | 108-00867 | トライボ診断の結果、泡立ち試験を除く項目は良好でした。泡立ち試験の結果は、-と新油値の-に比較して高い値でした。消泡性能が低下していることが確認されたことから、今後の使用時間によっては、油の酸化劣化が進行したり、ギヤ歯面およびベアリング軌道面で油膜切れが発生したりする場合があるため、消泡剤の添加による消泡性能の改善が必要になると思われます。一方、摩耗粒子の形態観察でμm以下の小さな摩耗粒子が観察され、潤滑状態指数は-と濾過設備のない機器であれば正常な潤滑状態にあると判断できる状況でした。但し、ギヤボックスの油系統にはインラインフィルタとオフラインフィルタがあり、μmサイズ以上の粒子の大部分は捕捉され、異常な摩耗状態が発生したとしても正常な潤滑状態にあると誤認してしまう可能性があります。フィルタの捕捉の影響による誤認を避けるため、今後の診断に当たっては、これまでの採油箇所に加え、インラインフィルタやオフラインフィルタの捕捉物も分析し、その結果から潤滑状態を評価することを推奨します。尚、フィルタ捕捉物の分析を実施する際には、フィルタ流量、フィルタ使用時間などの追加情報が必要です。是非ご提供下さい。泡立ち試験の結果、消泡性能が低下していることが確認されました。粘度は良好。粘度はmm/sと新油値mm/sに比較して、粘度変化率は-.％で、当社推奨の管理限界値である±％以内にあり、良好と判断する。粘度はmm/sでした。粘度はmm/sでした。粘度指数はでした。粘度指数はでした。泡立ち試験は-でした。泡立ち試験は-と新油に比較して高い値でした。消泡性能が低下していることが確認されました。水分は良好。水分はppmと当社推奨の管理限界値の以下であり、良好と判断します。全酸価は良好。全酸価は.mgKOH/gと新油値.mgKOH/g以内であり、良好と判断します。機器の潤滑状態精密な濾過設備がない機器であれば、潤滑状態指数は正常の範囲にあると判断します。潤滑状態指数は正常の範囲にあると判断します。異常摩耗の早期発見パラメータである潤滑状態指数が-と、精密な濾過設備がない機器であれば、潤滑状態指数は正常の範囲にあると判断します。
報告№109-09136 報告№112-00110 | 分析№109-001160 分析№112-000381 | 112-000381 | 潤滑油および軸受は継続使用可能な状態にあると判断します。但し、今後も摩耗の進行を傾向監視するため、以下の対策を推奨します。定期的な分析切削摩耗や凝着摩耗の進行を監視するため、定期的に分析を実施し、摩耗の進行状況を確認することを推奨します。再分析の時期を理論的に求めたところ、最短で約時間となります。この時間は、油中汚染物が均一になるために必要とする時間であり、この時間を経過すれば、油が入れ替わっていても再分析の結果から状態の傾向を確認することが可能となります。そのため、試運転などで数時間の運転が可能であれば、より的確に状況が確認できますので再分析を推奨します。油槽内の清掃潤滑油が汚染されていることから、油槽内は汚染されていると思われます。更油をする際には、油槽内を清掃し、更油する新油もNAS級程度の清浄な潤滑油を更油することを推奨します。シリコン系のグリースや添加剤の確認シリコン系の添加剤やグリースを使用している箇所があるかについてご確認下さい。フェログラフィーIs値は異常摩耗の早期発見パラメータのつで、摩耗粒子を定量化するために用います。今回のIs値はの乗であり、潤滑状態は厳しいと判断できます。摩耗粒子の形態で比較的多く観察された粒子は、潤滑状態が正常な場合に発生する摩耗粒子異物の噛み込みや金属表面の微小突起により発生する切削粒子金属潤滑部が局部的に油膜切れを起して発生するシビア粒子でした。これらの摩耗粒子が観察された場合、潤滑部で発生している摩耗形態は、正常なマイルド摩耗異物や金属表面の微小突起による切削摩耗潤滑状態がやや厳しい凝着摩耗であることが分かります。摩耗形態の中でも切削摩耗は摩耗進行速度が速く、転がり軸受でこの摩耗形態が発生した場合には寿命が分の程度に低下することも知られており、切削摩耗により生じた軌道面の損傷が起点となって転がり軸受の寿命となるフレーキングに進展することから傾向監視による経過監視が必要です。Iカップリング発光分光分析【SOAP／D－SOAP】検出された金属元素は、SOAP／D－SOAPの結果表に示すように、鉄、カルシウム、アルミニウム、ケイ素、ナトリウムでした。検出された金属元素から発生箇所を推定すると鉄・軸受等カルシウム、アルミニウム、ケイ素、ナトリウム・外部混入異物であると思われます。このうち、機械部品が摩耗したと思われる元素はのグループです。ケイ素の検出SOAPでケイ素がppm検出されました。一般に、潤滑油中からケイ素が検出された場合、シリコン油或いは、シリコン系の添加剤が検出されるフェログラフィーおよびフィルタ表面の異物観察で砂が多く観察されて検出されるシリコングリースをシール部に塗布している場合、このシリコングリースが潤滑油に混入して検出されるなどが挙げられますが、今回の検出が比較的高濃度であることからの可能性が考えられます。については、分析結果では確認することが出来ませんので、これに関する情報があれば提供をお願いします。計数汚染度は当社推奨の管理限界値に到達し、重量汚染度は当社推奨の管理限界値を超えていました。フィルタ表面の異物観察で金属片、鉄錆等が観察されたことから、汚染度が高い要因は、摩耗と外部混入異物の影響と思われます。粘度、水分、全酸価、IR、RBOTの各データは良好でした。尚、別紙RBOTの減少傾向から油の余寿命を求めた結果、本試料は直近の更油から起算して稼働日数が年月まで使用可能であることが分かります。
報告№111-00058 報告№111-00058 | 分析№111-000341 分析№111-000341 | 111-000341 | は良好と判断します。尚、RBOTがminと新油値のminに比較してmin減少していました。このまま継続使用した場合、この減少傾向から限界値に到達するのは、別紙図RBOTの減少傾向に示すように年月と推定されました。残りの継続使用期間は、約年ヶ月であると予測されます。潤滑油は継続使用可能な状態にあると判断します。≪状態監視とパラメータ≫分析の目的および各分析のパラメータは以下の通りです。特性低下目的：油の分析結果から、や劣化傾向ならびに添加剤の消耗程度、残存寿命などを確認する。粘度JISK全酸価JISK赤外線吸収スペクトルJISK酸化安定度試験JISK汚染目的：油の分析結果から、砂塵あるいは水・異種油などによるや、異物混入の有無を確認する。水分JISK計数汚染度JISB重量汚染度JISB光学顕微鏡観察摩耗目的：油中の摩耗粒子を分析する事により、回転・摺動部の潤滑状態、摩耗劣化の程度、余寿命などを解析する。摩耗診断電子顕微鏡観察JISKX線マイクロアナリシス油中金属濃度JISK≪分析結果≫特性低下粘度：良好粘度値mm/sの新油値mm/sに対する変化率は+％であり、当社推奨の管理限界値±％以内に留まっています。全酸価：良好全酸価は新油値の.mgKOH/gに比較し高くはあるものの、有機物・有機化合物試験の結果で油劣化の兆候を示すカルボン酸の吸収が見られないことから問題は無いと判断します。赤外線吸収スペクトル：良好酸化安定度試験：良好酸化安定度試験の結果、数値minは当社推奨の管理限界値min以上に留まっており、現時点での使用は可能と判断します。汚染水分：良好水分値.ppmは当社推奨の管理限界値以内に留まっています。計数汚染度：今回は実施していません。重量汚染度：今回は実施していません。光学顕微鏡観察：今回は実施していません。摩耗摩耗診断電子顕微鏡観察・X線マイクロアナリシス：今回は実施していません。油中金属濃度：今回は実施していません。
報告№101-0045 | 分析№101-00420 | 101-00420 | グリースの硬さを示すちょう度の結果、と新グリース値のに比較して、上昇し、軟化していると考えられました。ベアリングの内輪、外輪、転動体の間で繰返しせん断を受け、グリース中の石けん分が切断され、軟化したことが考えられます。通常、ちょう度は、新グリース値±以内で使用すること推奨します。但し、今回比較した新グリース値は、カタログ値を使用していますので、若干増減する場合があります。又、全酸価も新グリースと比較する必要がありますので、貴設備で補充用に使用しているグリースをご提供くださいますようお願い申し上げます。一方、ベアリングの摩耗状態を確認するため、フェログラフィー、SOAP／D－SOAPを実施しました。フェログラフィーの結果、ベアリングの寿命の指標とされているフレーキングにより発生した摩耗粒子はみられないものの、異物の噛み込みにより発生する切削粒子が比較的多く見られました。現在のところ、フレーキングの発生はなく、ベアリングは使用可能な状況にあると考えられますが、異物の噛み込み傷が軌道面や転動面にできており、この噛み込み傷が起点となって、フレーキングが発生することが知られておりますので、今後は定期的に分析を実施し、フレーキング発生の有無に注意されることを推奨します。
報告№108-0204 報告№108-6533 | 分析№108-01503 分析№108-01389 | 108-01389 | 精点Aを実施した結果、摩耗の安定が確認され、潤滑油も継続使用可能と判断します。これらのことは、前回に比較して、計数汚染度は等級に変化はなく、SOAP／D-SOAPの鉄および錫濃度に変化がないこと異常摩耗の早期発見パラメータであるフェログラフィーのIs値がのマイナス乗と良好の範囲にあることを示す粘度、水分、全酸価、IR、RBOTの各データが良好の範囲にあること以上のことから判断しました。
報告№109-09136 報告№110-00618 | 分析№109-001160 分析№110-002694 | 110-002694_date110222 | フェログラフィー異常摩耗の早期発見パラメータとして摩耗粒子を定量化して評価するフェログラフィーのIs値は、前回ののマイナス乗からマイナス乗に低下し、摩耗が安定していることを示していました。摩耗粒子の形態で比較的多く観察された粒子は、潤滑状態が正常な場合に発生する摩耗粒子でした。このような摩耗粒子が観察された場合には、潤滑部では正常なマイルド摩耗が発生していることが分かります。前回に比較して計数汚染度はNAS級からNAS級にランク減少し、良好でした。前回同様に粘度、水分、全酸価の各データは良好でした。軸受および潤滑油は継続使用可能な状態にあると判断します。
報告№107-6588 報告№107-4555 | 分析№107-02904 分析№107-02776 | 107-02776 | 年月に潤滑油の交換を実施した。その後、発電機運転中の油面が年々上昇している。トライボ診断を実施し、、汚染度、潤滑状態、泡立ち性能を確認する。分析の結果、全てのデータが良好であることから、この油は継続使用可能であり、潤滑状態も正常と判断します。又、泡立ち試験の結果、シーケンスⅠ・Ⅱ・Ⅲ共に、新油に比較して泡立ち度が僅かに上昇しているものの、泡安定度はmlと消泡性能が保持しされており、継続使用可能な状態あると判断します。一方、SOAPで亜鉛が検出されており、亜鉛を使用した箇所が溶融または摩耗が発生した可能性が推定されます。亜鉛の検出は、一般に、添加剤成分が検出されるボルト・ナット・ワッシャーなどの表面に施された亜鉛メッキが、ボルト類の締め込み時などに発生した微小な傷から犠牲防食作用と呼ばれる現象で亜鉛が溶出するなどが考えられます。今回検出された亜鉛は、使用油であるエッソテレッソの添加剤には、亜鉛が含有されていないことから、亜鉛メッキを施した箇所から溶融した可能性があると思われました。現在のところ、フェログラフィー、SOAP／D－SOAPから軸受の摩耗を示すデータが確認されていないことから、継続使用可能な状況にあると判断できますが、今後、亜鉛濃度の増加に伴い、スラッジが発生することが懸念されるため、ヶ月後に再度分析を実施し、データの推移を確認することを推奨します。
報告№109-09136 報告№113-00493 | 分析№109-001160 分析№113-002042 | 113-002042 | 潤滑油および対象設備は継続使用可能な状態にあると判断します。最適な採油方法本試料油は、機器停止中にドレンプラグから採油されているため、分析データが高濃度に出ていると推定されます。正確なデータによる診断を行うためにも、今後の採油は、極力運転中もしくは停止直後の油槽中層部から実施されることを推奨します。はフェログラフィーおよびSOAP／D-SOAPの結果から総合的に判断した結果、正常な状態にあると考えられます。フェログラフィー【定量分析：Is値】Is値は異常摩耗の早期発見パラメータのつで、摩耗程度を定量化するために用います。今回のIs値はのマイナス乗と、低い値でした。フェログラフィー【定性分析：摩耗粒子および摩耗形態観察】分析結果から観察された全ての粒子量は少でした。Iカップリング発光分光分析【SOAP／D-SOAP】検出された金属元素から発生箇所を推定すると、以下の通りでした。鉄、鉛、銅、アンチモン、ニッケル、錫、亜鉛・軸受等リン・添加剤カルシウム、アルミニウム、ナトリウム・外部混入異物計数汚染度、重量汚染度は共に良好でした。粘度、水分、酸価、IR、RBOTの各データは良好でした。
報告№105-0186 | 分析№105-01257 | 105-01257 | トライボ診断により、機器軸受の潤滑状態、潤滑油の劣化状態を診断することを目的としました。分析の結果、摩耗は安定しており、継続使用可能と判断します。このことは、以下のことから判断しました。計数汚染度がNAS級と前回のNAS級に比較して等級に変化はなく、清浄なレベルにあること。D－SOAPの結果、軸受メタルの摩耗により発生する錫が検出されなかったこと。異常摩耗の早期発見パラメータであるフェログラフィーのIs値が.と良好の範囲にあること。
報告№107-0260 報告№107-0260 | 分析№107-01410 分析№107-01410 | 107-01410 | 分析の結果、ギヤ歯面、転がり軸受の軌道面、共に潤滑状態は正常であることが確認され、ギヤおよび軸受は継続使用可能な状態にあると判断します。これらのことは、D－SOAPの結果、ギヤ歯面及び転がり軸受の摩耗により発生する鉄が検出されたものの、フェログラフィーの摩耗粒子形態観察の結果、局部的な油膜切れや異物の噛み込みにより発生した摩耗粒子が散見されるものの、μm以下の微小な摩耗粒子が支配的であったこと以上のことから判断しました。計数汚染度は良好と判断します。計数汚染度は良好と判断します。計数汚染度はNAS級と当社推奨の管理限界値のNAS級以内にあり、良好と判断します。重量汚染度は.mg/mlでした。重量汚染度は.mg/mlでした。機器の潤滑状態フェログラフィーの結果、局部的な油膜切れや異物の噛み込みにより発生した摩耗粒子が散見されるものの、μm以下の微小な摩耗粒子が支配的でした。SOAPの結果は良好です。SOAPの結果、油の添加剤成分であるリンが検出されました。D－SOAPの結果、鉄が検出されました。D－SOAPの結果、摩耗により発生する鉄が検出されました。フェログラフィーの結果、ギヤ歯面及び転がり軸受は継続使用可能な状態にあると判断します。局部的な油膜切れや異物の噛み込みにより発生した摩耗粒子が散見されるものの、摩耗粒子形態観察の結果、μm以下の微小な摩耗粒子が多く観察されました。
報告№109-09205 報告№109-09205 | 分析№109-001554 分析№109-001554 | 109-001554 | 泡立ち試験の結果は、-と新油値の-に比較して低い値でした。消泡性能が高く、継続使用可能な範囲にあります。また、を示す粘度、水分、全酸価の各データが良好の範囲にあることから、継続使用可能と判断します。機器の潤滑状態潤滑状態の異常の早期発見パラメータである潤滑状態指数は、.と濾過設備のない機器であれば、正常な潤滑状態にあると判断できます。当該機の潤滑系は、油中汚染粒子を濾過するフィルタが設置されているため、別紙インライン・オフラインフィルタの影響に示すとおり、潤滑状態が異常となり大型の摩耗粒子が発生したとしても発生した粒子の大部分が捕捉されてしまい、結果として正常な潤滑状態にあると誤認してしまう可能性があります。そのため、フィルタの影響を考慮に入れLCインデックスを求めたところ、その結果は摩耗がやや厳しい状態に分類されるの乗領域となりました。計算により求めたLCインデックスがこの値であれば、ギヤおよび転がり軸受の継続続使用は可能と思われますが、的確な潤滑状態を確認するには、再分析による確認が必要です。再分析は、前回採油から今回採油までヶ月経過していますので、安全をみてヶ月後を推奨します。泡立ち試験の結果、消泡性能が低いと判断できる値であるものの、新油と同レベルにあると判断します。粘度は良好。粘度はmm/sと新油値.mm/sに比較して、粘度変化率は-％で、当社推奨の管理限界値である±％以内にあり、良好と判断します。粘度はmm/sとなっています。粘度はmm/sとなっています。粘度指数はとなっています。粘度指数はとなっています。泡立ち試験は良好。泡立ち試験は-と新油値に比較して低く、消泡性能が高いことから、良好と判断します。水分は新油値より若干高い値となっています。水分はppmと新油値より若干高い値となっています。全酸価は良好。全酸価はmgKOH/gと新油値.mgKOH/gに比較して高いものの、IRの結果で油劣化の兆候を示すカルボン酸の吸収が確認されていないことから、良好と判断します。機器の潤滑状態精密な濾過設備がない機器であれば、潤滑状態指数は正常の範囲にあると判断します。潤滑状態指数は正常の範囲にあると判断します。異常摩耗の早期発見パラメータである潤滑状態指数が.と精密な濾過設備がない機器であれば、潤滑状態指数は正常の範囲にあると判断します。
報告№109-09136 報告№111-00053 | 分析№109-001160 分析№111-000187 | 111-000187 | 更油からの使用時間をもとに潤滑油の余寿命を評価したところ、潤滑油は次回定検まで使用可能と判断できました。次回定検時に更油を実施しない場合は、酸化安定度を知るための分析を実施し、余寿命を確認することを推奨します。酸化安定度はminであり、当社推奨の管理限界値のmin以上であることから、良好と判断します。
報告№104-4031 報告№104-4031 | 分析№104-01999 分析№104-01999 | 104-01999 | 送風機の軸受は、今後の運転時間や運転状況が、特に変化のない運転であれば、少なくとも年間は継続使用可能な状態にあると判断します。これらのことは、以下の結果から判断しました。計数汚染度がNAS級と当社推奨の管理限界値以内にあった。SOAP／D-SOAPの結果、軸受メタルの主成分である錫が検出されなかった。異常摩耗の早期発見パラメータであるフェログラフィーのIs値がのマイナス乗と良好の範囲にあった。本試料油は継続使用可能な状態にあると判断します。粘度は良好と判断します。粘度はmm/sと新油値mm/sに比較して、粘度変化率は-％と当社推奨の管理限界値の±％以内にあり良好と判断します。水分は良好と判断します。水分はと当社推奨の管理限界値の以下にあり、良好と判断します。全酸価は良好と判断します。全酸価は.mgKOH/gと新油値.mgKOH/g以下にあり、良好と判断します。IRは良好と判断します。IRは、IRチャートに示すように新油に比較して変化なく、良好と判断します。計数汚染度は良好と判断します。計数汚染度はNAS級と当社推奨の管理限界値のNAS級以内にあり、良好と判断します。重量汚染度は良好と判断します。重量汚染度は.mg/mlと当社推奨の管理限界値のmg/ml以内にあり、良好と判断します。機器の潤滑状態本機器の軸受は、今後の運転時間や運転状況が、特に変化のない運転であれば、少なくとも年間は継続使用可能な状態にあると判断します。SOAPは良好でした。SOAPの結果、軸受メタルの主成分である錫などの金属元素は検出されておらず良好と判断します。D－SOAPは良好でした。D－SOAPの結果、軸受メタルの主成分である錫などの金属元素は検出されておらず良好と判断します。フェログラフィーの結果、潤滑状態は良好と判断します。フェログラフィーの結果、異常摩耗の早期発見パラメータであるIs値がのマイナス乗と良好の範囲にあり、且つ、異常摩耗の兆候を示すシビア粒子等の摩耗粒子がほとんど観察されていないことから、今後の運転時間や運転状況が、特に変化のない運転であれば、軸受は少なくとも年間は継続使用可能な状態にあると判断します。
報告№107-0366 報告№111-00138 | 分析№107-01900 分析№111-000683 | 111-000683 | 濾過前の試料油を分析した結果、摩耗粒子の形態観察で前回に比較して金属接触が厳しい場合に発生するシビア粒子が比較的多く観察されました。SOAP／D－SOAPの結果、前回に比較して鉄、メタルの主成分である錫が増加していました。・凝着摩耗摩耗粒子の形態観察の結果から、発生している摩耗形態は金属同士が接触して発生する凝着摩耗であることがわかります。凝着摩耗の発生箇所は、軸受摺動部や鉄系材料同士が接触し摩耗する箇所、例えばラビリンス、軸受支持部などと推定されます。接触部では局部的に厳しい金属接触が発生している可能性が考えらました。この摩耗は今後も継続して発生すると推定されます。・メタルの摩耗年月のメタル交換後から今回までの累積錫濃度は、トライボレポートの累積錫濃度に示すとおりppmです。この累積錫濃度ppmと油量リットルからメタル表面の平均的な摩耗深さを計算した結果、摩耗深さはμmとなりました。メタルの初期の表面粗さは、一般にRmaxμmとなっていることから、軸受表面は摩耗により表面粗さがほぼ摩耗しているものと思われます。表面あらさの消失は、停止時や起動時に油膜の形成がしにくくなり、更に摩耗が促進するといった悪循環になりやすいことから、起動時・停止時の温度管理に十分な注意が必要と思われます。現段階で軸受温度の上昇が見られていなければ、定格回転数で運転している状態では油膜が正常に形成されていると思われますが、周速が遅い起動時や停止時には油膜破断が生じやすくなると思われます。そのため、可能であれば、メタル摺動面の目視による点検を実施されることを推奨します。できない場合は、今回と同様の採油条件で、ヶ月に度の分析を後回実施し、摩耗の進行状況を確認することを推奨します。
報告№109-09136 報告№113-00522 | 分析№109-001160 分析№113-002229 | 113-002229 | 異常摩耗の早期発見のパラメータであるIs値は、前回のレベルからレベルに上昇していたものの、正常でした。但し、摺動部の摩耗が認められたため、定期的に潤滑油分析を実施し、摩耗推移を監視することが有用と考えます。フェログラフィーで観察された代表的な粒子は以下の通りです。正常な摩耗粒子・潤滑状態が正常なマイルド摩耗により発生。シビア粒子・潤滑状態がやや厳しい凝着摩耗により発生。極微小領域で油膜切れが発生したことを示します。疲労摩耗粒子・繰返し応力による金属疲労で発生。大型化するとスポーリングの発生が懸念されます。シビア粒子は、摩擦面が将来的に異常摩耗へ進展する可能性を示唆しているため、傾向監視が有用と思われます。詳細は、別紙傾向監視が必要な摩耗粒子をご覧ください。計数汚染度は前回のNAS級から等級に変化はなく、良好です。重量汚染度は.mg/mlからmg/mlに増加したものの、フィルタ残渣に固形異物やスラッジ等が多量に確認されなかったことから、良好と判断します。
報告№107-4545 報告№111-00646 | 分析№107-02185 分析№111-003232 | 111-003232 | 潤滑油は継続使用可能な状態にあると判断します。但し、粘度が低下していることから、以下の対策が必要です。定期的な分析粘度低下は、シール部からの漏れ量の増加や、油膜形成に影響し摩耗の促進につながりやすくなることから、定期的な分析により粘度の低下および油の劣化の進行状況を確認することを推奨します。粘度粘度は、新油値のmm/sに比較し変化率が-％のmm/sとなっており、当社推奨の管理限界値である±％を超えていました。粘度低下の要因のひとつとなる異種油の混入や劣化がIRで確認できなかったことから、今回の粘度低下は、潤滑油の製造ロットによる差異、または、潤滑油の分子がせん断作用を受けて低下したことなどが考えられます。分析結果粘度が当社推奨の管理限界値を超えていました。粘度粘度はmm/sと新油値mm/sに比較して、粘度変化率は-％で、当社推奨の管理限界値である±％を超えていました。水分は.ppmと当社推奨の管理限界値の以下にあり、良好と判断します。全酸価全酸価は.mgKOH/gと新油値.mgKOH/gに比較して高いものの、IRの結果で油劣化の兆候を示すカルボン酸の吸収が確認されていないことから、良好と判断します。
|  | 113-001165 | 潤滑油は汚染度が高く、非常に高濃度のカルシウム化合物が生成していると考えられることから、汚染物やカルシウム化合物が潤滑部分に噛み込むことによる摩耗の進行が懸念されます。また、粘度の上昇および塩基価の低下が確認されたため劣化が進行していると考えられることから、に示す対策を推奨します。対象設備は継続使用可能であるため、分解点検の必要はないと判断します。但し、将来的な摩耗進行の有無を確認するためにも傾向監視を継続することが有効です。更油粘度は、一端上昇し始めると劇的に上昇することがあります。また、粘度上昇により粘性抵抗が増大して油温も上昇し、油が劣化しやすくなるため、劣化した場合、油中の酸成分により金属表面が腐食することがあります。さらに、今回カルシウム化合物が非常に高濃度で検出されたため、この化合物が摩耗を促進させることが懸念されるため、更油を推奨します。更油をする際には、油槽内を清掃し、更油する新油もNAS級程度の清浄な潤滑油を更油することを推奨します。ピストンリングの点検当該機の油中からカルシウム化合物が非常に高い濃度で検出されたため、この化合物がコンロッドメタルやクランクメタルの摩耗を促進させる可能性があります。カルシウム化合物が多く発生した原因は、ピストンリング等の摩耗によって燃焼ガスのシール性が低下し、混入した燃焼ガス中の硫黄分と油中のカルシウム添加剤が反応したためと考えられます。そのため、次回点検ではピストンリングやシリンダライナの摩耗状態の点検を推奨します。定期的なトライボ診断実施定期的な分析を実施することにより、データの変化から異常の兆候を早期に発見することが可能となります。今後懸念される凝着摩耗の進行を監視するため、定期的なトライボ診断の実施を推奨します。粘度、酸価、塩基価の結果から、油は劣化が進行していると推定されます。粘度粘度は、.m/sと新油値の.mm/sに比較して粘度変化率が+％となっており、当社推奨の管理限界値である±％以内を超えていました。粘度の上昇要因は、別紙エンジンオイルの粘度上昇メカニズムをご覧ください。水分はppmと当社推奨の管理限界値を超えていました。今後、水分の影響でエンジン内部に錆が発生し、その影響で摩耗が発生する懸念があります。酸価・IR・塩基価酸価劣化の進行度は、酸価、IR、塩基価の結果から総合的に判断します。IRの結果は汚染度が高い影響で、油劣化の兆候を示すカルボン酸の吸収の確認が困難であったものの、酸価は、mgKOH/gと新油値mgKOH/gに比較して高く、塩基価は.mgKOH/gと当社推奨の限界値.以上であるものの、低下していることから、劣化が進行していると推定されます。計数汚染度、重量汚染度が高い値でした。フィルタの表面観察、SOAP-Tおよび粒度分布の結果から、汚染度が高い要因は、摩耗、スラッジ、すす、外部混入異物の影響と考えられます。計数汚染度計数汚染度はNAS級以上と汚染されていました。重量汚染度は.mg/mlでした。光学顕微鏡写真重量汚染度で濾過したフィルタ表面上の夾雑物を光学顕微鏡で観察した結果、金属片、粘ちょう物、鉄錆、砂等が観察されました。粒度分布粒度分布は.～.μmの範囲にあり、.μmにピークが確認されました。μm以下の粒子が多いことから、燃焼して発生したすす等が油中粒子の主成分であることが推測できます。はフェログラフィーおよびSOAP-Tの結果から総合的に判断した結果、継続使用は可能ですが、今後の機器の機能を確認するためにも傾向管理が有用と考えます。フェログラフィー【定量分析：Is値】Is値は異常摩耗の早期発見パラメータのつで、摩耗粒子を定量化するために用います。今回のIs値は、の乗とやや高い値でした。フェログラフィー【定性分析：摩耗粒子および摩耗形態観察】分析結果から観察された代表的な粒子は、以下の通りでした。正常な摩耗粒子・潤滑状態が正常なマイルド摩耗により発生。黒錆・潤滑状態がやや厳しい凝着摩耗により発生。金属接触が厳しく、且つ、高い摩擦熱が発生していると考えられます。フリクションポリマ・局部的に高圧・高温となる場合に発生。観察された摩耗粒子の中でも黒錆は、将来的な摩耗の進行に繋がる可能性を示唆しているため、傾向監視が必要と思われます。黒錆は、凝着摩耗に分類されます。この摩耗粒子は、油膜切れによる摺動面での金属同士の接触時に起こる高い摩擦熱によって鉄が酸化され発生します。この状態が継続した場合、摺動面で焼付が発生し、設備の損傷に至る場合があります。Iカップリング発光分光分析【SOAP-T】検出された金属元素から発生箇所を推定すると、以下の通りでした。鉄、鉛、銅、クロム、ニッケル、錫・エンジン部品リン、亜鉛、カルシウム、マグネシウム・添加剤バリウム、アルミニウム、ケイ素、ナトリウム・外部混入異物クランクメタルの摩耗SOAP-Tで錫が.ppm、ニッケルが、銅が検出されたことから、クランクメタル表面に摩耗が発生していると推定されました。ディーゼルエンジンのクランクメタルは積層構造になっており、クランクメタルの最表面はホワイトメタル層が存在し、その下にニッケル層、さらにその下には銅と鉛の合金であるケルメット層が存在します。ディーゼルエンジンのメタルは、設計上、油膜が正常に形成される流体潤滑が基本であることから、通常の使用においては摩耗しにくいと思われますが、メタルの潤滑部に流体潤滑になりにくい部分が発生するとメタル表面の軟質金属部が摩耗しメタル部のすぐ下のニッケル部まで摩耗し始め、ホワイトメタル層の主成分である錫や鉛、そしてメタルの第二層のニッケルやバックメタルの銅が検出されます。今後、摩耗が進行した場合、軸受が焼付を起こす可能性があるため、注意が必要です。固形カルシウム化合物の生成SOAP-Tでカルシウムが.ppm検出されました。この影響については、別紙固形カルシウム化合物の生成をご覧ください。
報告№108-0477 報告№108-0477 | 分析№108-03444 分析№108-03444 | 108-03444 | 分析の結果、観察された摩耗粒子は、異物の噛み込みなどで発生する切削粒子と局部的な油膜切れにより発生したシビア粒子でしたが、異常摩耗の早期発見パラメータであるIs値が混合潤滑の初期段階を示すの乗であったことから潤滑状態は健全であることが判り、継続使用は可能と判断します。但し、観察された摩耗形態が切削摩耗と凝着摩耗であり、今後の摩耗進行には注意が必要です。本軸受を継続使用する場合、切削摩耗により発生した傷が起点となってフレーキングに進展することも考えられるため、運転再開後に再度分析を実施し、摩耗の進行状況を確認されることを推奨します。一方、潤滑油の基本特性である粘度、および特性低下を知るパラメータである全酸価、有機物・有機化合物、酸化安定度の各データが良好の範囲にあることから、この油は継続使用可能と判断します。特性低下全ての項目が良好な範囲にあったことから特性低下は認められず良好と判断します。粘度は良好と判断します。粘度はmm/sと新油値mm/sに比較して、粘度変化率は-％で、当社推奨の管理限界値である±％以内にあり、良好と判断します。全酸価は良好と判断します。全酸価は.mgKOH/gと新油値.mgKOH/g以内に比較して高い値であるものの、有機物・有機化合物の結果で油劣化の兆候を示すカルボン酸の吸収が確認されていないことから、良好と判断します。有機物・有機化合物の結果、良好と判断します。有機物・有機化合物の結果、油劣化の兆候を示すカルボン酸の吸収が確認されていないことから、良好と判断します。酸化安定度の結果、良好と判断します。酸化安定度はminと当社推奨の管理限界値のmin以上であり、良好と判断します。色相は良好と判断します。色相はLと新油値のL.に比較して大きな変化はなく、良好と判断します。汚染は良好と判断します。水分は良好と判断します。水分はppmと当社推奨の管理限界値の以下であり、良好と判断します。汚染粒子数は良好と判断します。汚染粒子数はNAS級と当社推奨の管理限界値のNAS級以内にあり、良好と判断します。汚染物重量は良好と判断します。汚染物重量は.mg/mlと当社推奨の管理限界値のmg/ml以内にあり、良好と判断します。摩耗摩耗粒子の結果、異物の噛み込みなどで発生する切削粒子、金属接触が厳しい場合に発生するシビア粒子がやや多く観察されています。摩耗粒子の結果、異物の噛み込みなどで発生する切削粒子と金属接触が厳しい場合に発生するシビア粒子が多く観察されています。異常摩耗の早期発見パラメータであるフェログラフィーのIs値がの乗とやや高く、摩耗粒子の形態観察の結果、異物の噛み込みなどで発生するが切削粒子、金属接触が厳しい場合に発生するシビア粒子がやや多く観察されています。金属濃度SOAPの結果は良好です。金属濃度SOAPの結果、外部から混入したと思われる亜鉛、バリウム、ケイ素が検出されています。金属濃度酸溶解法の結果、鉄が検出されています。金属濃度酸溶解法の結果、鉄、外部から混入したと思われるナトリウムが検出されています。
報告№109-09094 報告№110-00147 | 分析№109-000928 分析№110-000584 | 110-000584 | ちょう度値はと新グリース値に比較して上昇し、当社推奨の管理上限値であるを超えていることから、軟化していることが分かりました。軟化したグリースを使用した場合、グリースの漏洩や軸受等で油膜切れが発生することが懸念されます。有機物・有機化合物試験で検出されたピークには新グリースと異なるピークが検出されました。グリースが軟化していたため、以下の対策が必要です。グリースを交換されることを推奨します。なお、IRの結果で新油と異なるピークが確認されたことから、グリース名が違うか、或いは、異種グリースが混入した可能性が考えられますので、確認する必要があります。≪状態監視とパラメータ≫分析の目的および各分析のパラメータは以下の通りです。特性低下目的：グリースの分析結果から、グリースの物理的性状や劣化傾向などを確認する。全酸価JISK赤外線吸収スペクトルJISKちょう度JISK滴点JISK摩耗目的：グリース中の摩耗粒子を分析する事により、回転・摺動部の潤滑状態、摩耗劣化の程度、余寿命などを解析する。摩耗診断電子顕微鏡観察JISKX線マイクロアナリシス油中金属濃度）JISK≪分析結果≫特性低下全酸価：良好全酸価.mgKOH/gは新油値の.mgKOH/gに比較し高くはあるものの、有機物・有機化合物試験の結果で油劣化の兆候を示すカルボン酸の吸収が見られないことから問題は無いと判断します。赤外線吸収スペクトル：良好ちょう度：要処置ちょう度値はと当社推奨の管理上限値であるを超えていました。滴点：良好滴点はと当社推奨の管理限界値であるから以内に留まっています。摩耗摩耗診断電子顕微鏡観察・X線マイクロアナリシス：今回は実施していません。油中金属濃度：今回は実施していません。
報告№109-09136 報告№114-00120 | 分析№109-001160 分析№114-000356 | 114-000356 | №油圧ユニットと比較した結果、に大きな変化はなく、継続使用可能な状態にあると判断します。一方、油の汚染度は、№に比較して清浄であるものの、計数汚染度はNAS級とやや高い値です。今回の採油は、停止中に給油口から実施していることから、別紙油中粒子の沈降の影響に示すように、油中粒子などの固形物は沈降の影響を受けて分析データが低濃度に出る可能性があります。そのため、油が攪拌された状態で採油した場合は、今回の汚染度よりも高いことが推定されます。表№油圧ユニットとの比較最適な採油方法本試料油は、機器停止中に給油口から採油されているため、別紙油中粒子の沈降の影響に示すように、油中粒子が油槽底部に沈降し、分析データが低濃度に出ている可能性があります。正確なデータによる診断を行うためにも、今後の採油は、極力運転中もしくは停止直後の油槽中層部から実施されることを推奨します。
報告№108-0379 報告№108-0379 | 分析№108-02523 分析№108-02523 | 108-02523 | 、汚染度、軸受の潤滑状態を確認する。本試料油は、採油できた量が少なかったため、重量汚染度は参考値としてお考え下さい。軸受の潤滑状態分析の結果、計数汚染度がNAS級とやや高い値です。また、異常摩耗の早期発見パラメータであるフェログラフィーのIs値が高いの乗となっています。摩耗粒子の形態観察で金属接触が厳しい場合に発生するシビア粒子、硬い異物の噛み込みにより発生する切削粒子、局部的に高圧・高温となる場合に発生するフリクションポリマがやや多く観察されています。更にD－SOAPで鉄、SOAP／D－SOAPで鉛、銅、SOAPでケイ素が検出されたことから、汚染度が高い要因は、摩耗と外部混入異物の影響と考えられます。観察された摩耗粒子から判る摩耗形態は、切削摩耗と凝着摩耗であり、これらの形態が混在していることが確認されています。特に切削摩耗は異物が混入していない状態に比較して、摩耗進行速度が速く注意が必要です。転がり軸受でこの摩耗形態が発生した場合、寿命が分の程度に低下することも知られています。フリクションポリマは、タービン油が軸受摺動面で高圧下に押し込められ、高圧状態になると同時に、圧縮熱も発生して高温状態になります。その結果、潤滑油が重合して発生することが知られています。そのため、高温高圧状態の解消がなされなければ、潤滑油は劣化する場合があります。今後さらに摩耗が進行し、転がり軸受の寿命の指標となるフレーキングに進展することが懸念されるため、油槽内を清掃されると共に、運転再開後ヶ月以内に再度分析を実施し、摩耗の進行状況を確認することを推奨します。ケイ素の検出ケイ素がppm検出されています。一般に、潤滑油中からケイ素が検出された場合の原因として、油の消泡剤として使用されるシリコン系の添加剤が検出されるフェログラフィーおよびフィルタ表面の異物観察で砂が多く観察され、これが検出されるシリコングリースをシール部に塗布している場合、このシリコングリースが潤滑油に混入して検出されるなどが挙げられますが、今回の原因は、フェログラフィーおよびフィルタで砂はあまり観察されなかったことから、以外の可能性が考えられます。およびについては、分析結果では確認することが出来ませんので、原因を絞込むため、消泡剤の投与をしていないか、また、シリコングリースを使用している箇所があるかについてご確認下さい。を示す粘度、水分、全酸価、IR、RBOTの各データは良好の範囲にあることから、この油は継続使用可能と判断します。
報告№109-09136 報告№113-00457 | 分析№109-001160 分析№113-001880 | 113-001880 | 分析の結果、良好な範囲にあるものの、計数汚染度が前回同様にNAS級とやや高い値でした。今後、油中の汚染物が軸受摺動面に噛み込み摩耗が進行することが懸念されます。軸受は継続使用可能な状態にあると判断しますが、前回に比較して軸受メタルの主成分である錫がD-SOAPでppmからppmと若干ですが増加傾向を示していました。軸受メタルの摩耗が進行していると考えられ、今後さらに摩耗が進行することが懸念されるため、に示す対策を推奨します。定期的な分析今後懸念される軸受メタルの摩耗進行を監視するため、定期的に分析を実施し、摩耗の進行状況を確認することを推奨します。はフェログラフィーおよびSOAP／D-SOAPの結果から総合的に判断した結果、継続使用は可能ですが、今後の機器の機能を確認するためにも傾向管理が有用と考えます。フェログラフィー【定量分析：Is値】Is値は異常摩耗の早期発見パラメータのつで、摩耗程度を定量化するために用います。前回に比較してIs値はのマイナス乗から変化はなく、低い値でした。フェログラフィー【定性分析：摩耗粒子および摩耗形態観察】分析結果から観察された全ての粒子量は少でした。Iカップリング発光分光分析【SOAP／D-SOAP】検出された金属元素から発生箇所を推定すると、以下の通りでした。検出された金属元素 分類 鉛、銅、アンチモン、錫 軸受等 リン、カルシウム、ナトリウム 外部混入異物 軸受メタルの摩耗D-SOAPの結果、前回に比較して軸受メタルの主成分である錫がppmからppmに増加していたことから、軸受メタルの摩耗が進行していることが確認されました。分析結果から軸受メタルの摩耗深さを求めました。摩耗深さは、D-SOAPの結果で得られている錫濃度ppmと油量L、そして、メタル面積の約分の程度が摩耗したと仮定して求めました。その結果、メタル表面の平均的な摩耗深さは約μmとなります。次ページ図に示すように、メタル表面の平均的な摩耗深さは前回に比較して約μmから約μmに増加しています。現状は継続使用可能と判断しますが、今後の軸受メタルの摩耗進行に注意が必要です。今後メタルの摩耗が進行して摩耗深さがメタルの表面粗さに達した場合、メタルの一部が鏡面状態となり焼付が発生することが懸念されます。メタルの表面粗さを軸受表面の一般的な粗さであるsと仮定すると、今後、平均的な摩耗深さがμmに達するのは図に示すように累計起動回数で回と推定されました。計数汚染度は、前回に比較してNAS級から等級に変化はないものの、やや高い値でした。フィルタ表面の異物観察で金属片、鉄錆、砂等が観察されたことから、汚染度が高い要因は、摩耗と外部混入異物の影響と思われます。前回同様に、粘度、水分、酸価、IRの各データは良好でした。
報告№109-09136 報告№112-00666 | 分析№109-001160 分析№112-003080 | 112-003080 | 消泡性能の低下が確認されました。今後は障害予防を目的に以下の対策を推奨します。追加分析消泡性能が低下した場合、ギヤ歯面での油膜形成に影響が出て摩耗が進展することがありますので、フェログラフィーおよびSOAP-Tを追加して摩耗により発生する油中金属濃度や潤滑状態を確認することを推奨します。泡立ち試験泡立ち試験の結果は、-と新油値が-であるのに比較して高い値となっていたことから、消泡性能が低下していることが分かりました。今後の使用状況によっては油の酸化劣化が進行したり、ギヤ歯面およびベアリング軌道面で油膜切れが発生したりする場合があるため、消泡剤の添加による消泡性能の改善など何らかの対応が必要になると思われます。分析結果消泡性能が低下していることが確認されました。粘度粘度はmm/sと新油値mm/sに比較して、粘度変化率は-％で、当社推奨の管理限界値である±％以内にあり、良好と判断します。泡立ち試験泡立ち試験は-と新油に比較して高い値でした。水分はppmと当社推奨の管理限界値の以下であり、良好と判断します。酸価はmgKOH/gと新油値mgKOH/g以下にあり、良好と判断します。
報告№109-09136 報告№111-00224 | 分析№109-001160 分析№111-001129 | 111-001129 | 軸受は継続使用可能な状態にあると判断します。前回に比較してSOAP／D－SOAPの結果で、鉄濃度に変化はなく、異常摩耗の早期発見パラメータであるフェログラフィーのIs値がのマイナス乗と良好でした。前回に比較して計数汚染度はNAS級から等級に変化はなく、良好でした。分析結果は良好と判断します。計数汚染度計数汚染度はNAS級と当社推奨の管理限界値のNAS級以内にあり、良好と判断します。重量汚染度は.mg/mlと当社推奨の管理限界値のmg/ml以内にあり、良好と判断します。機器の潤滑状態機器の潤滑状態は正常と判断します。SOAPSOAPの結果、摩耗により発生する鉄が検出されていないことから、良好と判断します。D－SOAPD－SOAPの結果、摩耗により発生する鉄が検出されていないことから、良好と判断します。フェログラフィー異常摩耗の早期発見パラメータであるフェログラフィーのIs値がのマイナス乗と良好の範囲にあることから、潤滑状態は正常と判断します。
報告№103-8009 報告№103-8009 | 分析№103-00302 分析№103-00302 | 103-00302 | 分析の結果、を示す、粘度、水分、全酸価、RBOTの各データが当社推奨の管理限界値内にあり、且つ、IRの結果が新油に比較して変化がないことから、この油は継続使用可能な状態にあると判断します。一方、本試料油は、μmサイズのフィルタが設置されている油槽であるため、油中の粒子が除去されていますので、診断はフィルタによる減少率を考慮して潤滑状態を解析する必要があります。今回の解析は、別添資料油中摩耗粒子の平衡濃度に示すように十分に濾過時間が経過し、油中粒子が飽和状態になっていると仮定しています。フィルタによる油中の摩耗粒子の減少率はフィルタの入口と出口の汚染度を評価し、その結果から求めますが、今回はフィルタの入口から採取した試料がありませんので、減少率を、一般的に良好な濾過率とされる.と仮定し解析しました。油がパスして増加する粒子数は、今回計数汚染度の～μmレンジですと個/mlの％の個/mlとなります。更に、この発生粒子数から平衡濃度を計算します。平衡濃度は下式により求めます。平衡濃度＝発生粒子数／減少率・式フィルタが設置されていない場合の減少率を.とすると平衡濃度は個/mlとなります。このことから分かるように、本試料油中の汚染度は、フィルタが設置されていることでNAS級と清浄になっていますが、フィルタがないと仮定した場合、計算により求めたように～μmレンジの汚染度はNAS級の汚染状態になる可能性を示唆するものととらえる事が出来ます。他のレンジを同様に計算すると以下のようになり、総合評価はNAS級以上となります。 .採油 採油 ～ ～ ～ ～ 以上 等級 級< 級< フィルタが想定どおりの性能を発揮できていたとすると、そのフィルタがなかったとした場合、上記のとおりNAS級以上の汚染された状態になることが推定されました。前回データも今回同様にフィルタの影響を考慮した汚染度を計算し、前回、今回データを比較した結果、粒子数は分の～分の程度に減少しており、フィルタによる濾過効率に変化がなければ、摩耗は安定していると判断します。但し、本解析は減少率を仮定して進めておりますので、今後は、フィルタ出口からの採油に加え、フィルタ入口からも採油を実施し、変動する減少率を評価し、管理されることを推奨します。
報告№108-6005 報告№108-0031 | 分析№108-00106 分析№108-00163 | 108-00163 | 、汚染度、軸受の潤滑状態を確認する。今回の採油は、機器停止中に軸受箱排油口から実施しているため、油循環中に採油した場合に比較し、油中粒子の沈降の影響を受け、分析データが高濃度に出る可能性があります。今回の分析は以上のことを踏まえて結果を検討しました。分析の結果、計数汚染度がNAS級と当社推奨の管理限界値に到達していました。D-SOAPで鉄が多く検出され、異常摩耗の早期発見パラメータであるフェログラフィーのIs値がの乗と高い値を示していました。摩耗粒子形態観察およびフィルタ写真の結果、鉄錆、砂等の外部混入物が多く観察されたことから、分析データが高くなっている原因は、採油の影響と考えられました。但し、粒子濃度が高めになる箇所からの採油であるにもかかわらず、正常な潤滑状態下で発生した摩耗粒子が支配的であることから、本軸受は継続使用可能な状態にあると判断します。一方、を示す粘度、水分、全酸価、IRの各データは良好の範囲にあることから、この油は継続使用可能と判断します。尚、上述しましたように、今回の採油は停止中の採油であるため、循環中の採油に比較してデータが高目に出る可能性があります。これは、運転中の採油であったなら今回データより低い値になることが考えられます。次回採油は、粒子の沈降の影響を極力抑え、油中粒子が均一な分散状態に近い状態で採油が実施できるように、主機運転中、または停止直後に採油を実施されることを推奨します。
|  | 10400808 | 分析NO － 年月日 トライボシステム診断レポート会社名 ○○殿 分析項目 機種 新油 粘度指数 流動点 機番・使用箇所 ラインサブ 粘度 引火点 油名 キャッスルディーゼラックス 水分 全塩基価 油種 エンジンオイル 全酸価 銅板腐食 採油日 年月日 NAS等級 粘度 他情報 重量汚染度 摩耗状態の判定良好注意要処置汚染状態の判定良好注意要処置良好注意要処置総合考察＜＞粘度指数はであった。粘度はmm/s、粘度は.mm/sであった。水分はppmであった。全酸価はmgKOH/gであった。汚染度NAS級＜、重量汚染度.mg/mlであった。流動点は-であった。引火点はであった。全アルカリ価は.mgKOH/gであった。銅板腐食はaであった。
報告№109-09136 報告№110-00818 | 分析№109-001160 分析№110-003861 | 110-003861 | Iカップリング発光分光分析供試のギヤ油を分析した結果、検出された金属元素は、SOAP-T法の結果表に示すように、鉄、リン、亜鉛、カルシウム、アルミニウム、ナトリウム、マグネシウムが検出されました。これらの検出された金属元素から発生箇所を推定すると鉄・ギヤ・軸受等リン・オイル添加剤亜鉛、カルシウム、アルミニウム、ナトリウム、マグネシウム・外部混入異物であると思われます。このうち、機械部品が摩耗したと思われる元素はのグループです。フェログラフィー異常摩耗の早期発見パラメータとして摩耗粒子を定量化して評価するフェログラフィーのIs値は、潤滑状態が正常なの乗でした。摩耗粒子の形態で比較的多く観察された粒子は、潤滑状態が正常な場合に発生する摩耗粒子、異物に噛み込みにより発生する切削粒子、金属潤滑部が局部的に油膜切れを起して発生するシビア粒子でした。このような摩耗粒子が観察された場合には、潤滑部では正常なマイルド摩耗、異物による切削摩耗とやや厳しい摩耗による凝着摩耗が発生していることが分かります。減速機で切削摩耗が発生した場合、減速機内部で使用されている転がり軸受が切削摩耗により生じた軌道面の損傷が起点となって寿命が分の程度に低下することがあることから、切削摩耗には十分注意する必要があります。切削摩耗の発生原因となる混入異物が残留している場合、この異物により切削摩耗が継続して発生する可能性があります。電子顕微鏡・X線マイクロアナリシス観察された粒子をSEM・XMAで詳細に分析した結果、粒子には鉄、クロム、マンガンが比較的多く含まれており、成分割合から粒子は主にギヤ歯面やベアリングから発生していると推定できました。計数汚染度は当社推奨の管理限界値を超えていました。SOAP-T法で油の添加剤成分であるリンが検出され、フィルタ表面の異物観察で表面が茶褐色で金属片、鉄錆、砂等が観察されました。さらに水分が当社推奨の管理限界値を超えていたことから、汚染度が高い要因は、摩耗とスラッジ、そして水分と外部混入異物の影響と思われます。水分は.ppmと当社推奨の管理限界値を超えていました。今後、水分の影響で油槽内に錆が発生し、その影響で摩耗が発生する懸念があります。RBOTRBOTがminと新油値のminに比較してmin減少していました。尚、別紙RBOTの減少傾向から油の余寿命を求めた結果、本試料は直近の更油から起算して稼働日数が年月まで使用可能であることが分かります。継続使用していた場合、当社推奨の管理限界値に到達している可能性がありますが、本試料油の添加剤は、一般に、タービン油に比較して極圧添加剤や摩耗防止剤などの濃度が高く、この影響でRBOT試験の結果が変動する傾向があります。そのため、ギヤ油の余寿命の評価をタービン油と同等の精度で得るには、RBOTの結果に加え、粘度、全酸価、IRなどのデータを総合的に判断することが必要です。粘度、全酸価、IRの各データは良好であることから、潤滑油は継続使用可能な状態にあると判断します。減速機は継続使用可能な状態にあると判断します。但し、今後、水分の影響で油槽内に錆が発生し、その影響で摩耗が発生することが懸念されるため、水分除去を推奨します。また、切削摩耗や凝着摩耗の進行や油劣化の進行を監視するため、定期的に分析を実施することを併せて推奨します。
報告№109-09448 報告№109-09448 | 分析№109-002869 分析№109-002869 | 109-002869 | 摩耗状態異常摩耗の早期発見パラメータであるフェログラフィーのIs値は、潤滑状態が良好な状態にあることを示すのマイナス乗であり、点検を要する摩耗粒子が観察されておらず、現在のところ継続使用は可能な状態にあると判断できます。この状態で検出された油中金属は鉄であり、これらは摩耗粒子の観察結果から疲労摩耗であることが分かりました。疲労摩耗は、スパイラルベベルギヤの歯面で発生していると推定されますが、発生箇所が歯面の微小領域であることから、現在のところ、継続使用は可能と判断できます。バックラッシ減速機の構造から、最も負荷が大きく、摩耗が進行しやすい箇所をスパイラルベベルギヤとスパイラルベベルピニオンと推定し、この部分のバックラッシを求めました。提供していただいた図面には歯幅が記載されておらず、また、更油後の稼働時間も不明であったため、歯幅mmと、更油後の稼働時間を時間と仮定してバックラッシを計算しました。その結果、減速機のギヤ歯面に摩耗が集中していたと仮定した場合、バックラッシの増加は初期値からμm増加したと推定されました。バックラッシ増加分の上限値はメーカにより差異はあるものの、当社が推奨するバックラッシは一般に推奨されるμmを目安にしており、今回のデータはこの値に比較して十分に小さい値であることがわかります。汚染度計数汚染度がNAS級とやや汚染されていました。汚染度が高い要因は、摩耗によるものと思われます。を示す粘度、水分、全酸価、IRの各データは良好でした。結論ゲート機器の潤滑箇所の摩耗診断分析結果から摩耗が発生している箇所はギヤ歯面であり、摩耗形態は疲労摩耗であることが分かりました。この摩耗形態は、ギヤ歯面に荷重が繰り返しかかることにより、歯面の表面下で材料が疲労して剥離します。歯面に加わる荷重が過大である場合、観察される摩耗粒子は今回より大きな粒子が発生します。分析結果から推定されたバックラッシの増加分はμmでしたが、このバックラッシは、一対の歯車の噛み合いを円滑にするための、ピッチ円周上での歯面間の遊びです。この値が過大になると振動や騒音の原因となるため、ギヤの摩耗状態を判断するためには重要なパラメータです。今回観察された摩耗粒子は、μmサイズの微小な粒子が支配的であることから、バックラッシの値は小さいと判断できます。バックラッシの計算時に仮定した稼働時間や歯幅などの数値が正確であれば、本減速機は継続使用可能と判断できます。整備の必要な箇所の検討整備が必要な箇所は、本分析結果から確認されませんでした。しかし、分析結果から僅かではありますがギヤの摩耗が進行していることが確認されていますので、今後は定期的に潤滑油分析を実施し、その結果から摩耗の進行状況を確認することにより、整備の必要の有無を監視する方法が有用と思われます。潤滑油の劣化度診断一般的に潤滑油が劣化した場合、油の外観は黒褐色になり、粘度や全酸価が上昇しスラッジ等が発生します。また、その過程では劣化の兆候を示すカルボン酸の吸収がIRで確認できます。今回のは、全てのデータが良好の範囲にあり、潤滑油の劣化は確認されなかったことから、継続使用可能であり、交換の必要はないと判断します。潤滑管理の方法現在の潤滑油は年使用していますが、年間使用したにもかかわらず劣化が確認されなかったことから、本設備の潤滑油は少なくても更油後年間は使用できることが分かりました。潤滑油の交換時期の判断は、今回の分析だけでは予測することは困難ですが、定期的に分析を実施し、その結果の傾向から劣化の進行状況を確認することで容易に可能になります。現在のところ潤滑部は継続使用可能な状態にあると思われますが、今後は疲労摩耗が進行する場合がありますので、定期的に分析を実施し、摩耗の進行状況を確認されることを推奨します。次回分析の時期を理論的に求めたところ、最短で約時間となります。この時間は、油中汚染物が均一になるために必要とする時間であり、この時間を経過すれば、再分析の結果から状態の傾向を確認することが可能となりますので、これを参考に次回分析時期を検討されることを推奨します。尚、定期的な分析を実施する際には、に関する分析項目の実施を推奨します。今回の分析結果からは、油劣化の進行は確認されていませんが、定期的な分析により潤滑油の交換時期を管理することが可能となります。は良好と判断します。粘度粘度は.mm/sと新油値.mm/sに比較して、粘度変化率は+.％で、当社推奨の管理限界値である±％以内にあり、良好と判断します。水分はppmと当社推奨の管理限界値の以下にあり、良好と判断します。全酸価全酸価は.mgKOH/gと新油値.mgKOH/gに比較して高いものの、IRの結果で油劣化の兆候を示すカルボン酸の吸収が確認されていないことから、良好と判断します。IRIRの結果、油劣化の兆候を示すカルボン酸の吸収が確認されていないことから、良好と判断します。計数汚染度はやや高い値でした。計数汚染度計数汚染度はNAS級と当社推奨の管理限界値のNAS級以内にあるものの、やや高い値でした。重量汚染度は.mg/mlでした。機器の潤滑状態摩耗粒子の形態観察の結果、疲労摩耗粒子、局部的に高圧・高温となる場合に発生するフリクションポリマが比較的多く観察されました。SOAPによる油中金属濃度SOAPによる油中金属濃度の結果、油の添加剤成分であるリン、外部から混入したと思われるケイ素、ナトリウムが検出されました。SOAPによる油中金属濃度SOAPによる油中金属濃度の結果、鉄、外部から混入したと思われるナトリウムが検出されました。摩耗粒子診断異常摩耗の早期発見パラメータであるIs値がのマイナス乗と良好の範囲にあるものの、摩耗粒子の形態観察の結果、疲労摩耗粒子、局部的に高圧・高温となる場合に発生するフリクションポリマが観察されました。
報告№108-5077 報告№108-5077 | 分析№108-02812 分析№108-02812 | 108-02812 | トライボ診断の結果、泡立ち試験を除く項目は良好です。泡立ち試験の結果は、一般的には消泡性能が低くいと判断できる値の-ですが、新油値の-と同レベルにあったため、良好と判断します。機器の潤滑状態潤滑状態指数はのマイナス乗と濾過設備のない機器であれば正常な潤滑状態にあると判断できますが、ギヤボックスの油系統にはインラインフィルタとオフラインフィルタがあり、μmサイズ以上の粒子の大部分は捕捉され、異常な摩耗状態が発生したとしても正常な潤滑状態にあると誤認してしまう可能性があります。そこで、フィルタが設置されていない場合の潤滑状態を、一般的なフィルタの効率である.と仮定し、粒子の発生状況から潤滑状態を推定します。その結果、ギヤは継続使用可能な状態にあると思われますが、潤滑状態指数は摩耗がやや厳しい状態であるの乗領域にあると推定できます。推定結果は、フィルタの濾過効率を仮定して求めたものですが、フィルタがない状態では油中の粒子濃度は現在より高いことは明らかです。そのためヶ月後に再度分析を実施し、摩耗進行の有無をチェックすることを推奨します。尚、フィルタの捕捉の影響による誤認を避けるため、これまでの採油箇所に加え、インラインフィルタやオフラインフィルタの捕捉物も分析し、その結果から潤滑状態を評価することを提案します。フィルタ捕捉物の分析を実施する際には、フィルタ使用時間の情報をご提供いただけますようお願い致します。泡立ち試験の結果、消泡性能が低いと判断できる値であるものの、新油と同レベルにあると判断します。粘度は良好。粘度はmm/sと新油値.mm/sに比較して、粘度変化率は-％で、当社推奨の管理限界値である±％以内にあり、良好と判断します。粘度はmm/sとなっています。粘度はmm/sとなっています。粘度指数はとなっています。粘度指数はとなっています。泡立ち試験は-となっています。泡立ち試験は-と新油と同レベルにあり、消泡性能が新油と同レベルにあると判断します。水分は良好。水分はppmと当社推奨の管理限界値の以下であり、良好と判断します。全酸価は良好。全酸価は.mgKOH/gと新油値.mgKOH/gに比較して高いものの、IRの結果で油劣化の兆候を示すカルボン酸の吸収が確認されていないことから、良好と判断します。機器の潤滑状態精密な濾過設備がない機器であれば、潤滑状態指数は正常の範囲にあると判断します。潤滑状態指数は正常の範囲にあると判断します。異常摩耗の早期発見パラメータである潤滑状態指数がのマイナス乗と精密な濾過設備がない機器であれば、潤滑状態指数は正常の範囲にあると判断します。
報告№109-09136 報告№114-00022 | 分析№109-001160 分析№114-000925 | 114-000925 | 分析の結果、は良好の範囲にあるものの、計数汚染度がNAS級と当社推奨の管理限界値に到達しました。今後、油中の汚染物がギヤ歯面に噛み込み摩耗が進行することが懸念されます。減速機減速機は継続使用可能な状態にあると判断します。但し、疲労摩耗粒子が比較的多く観察され、さらにSOAP-Tの鉄濃度が比較的高い値で検出されたことから、ギヤ歯面では摩耗状態が厳しいことが推定されます。今後、さらに摩耗が進行することが懸念されるため、以下の対策を推奨します。定期的な分析今後の進行が懸念される疲労摩耗の推移を監視するため、定期的な分析実施を推奨します。最適な採油方法本試料油は、機器停止中にドレンバルブから採油されているため、別紙油中粒子の沈降の影響に示すように、油中粒子が油槽底部に沈降し、分析データが高濃度に出ている可能性があります。正確なデータによる診断を行うためにも、今後の採油は、極力運転中もしくは停止直後の油槽中層部から実施されることを推奨します。分析結果異常摩耗の早期発見のパラメータであるIs値は、レベルと正常でした。但し、潤滑部の摩耗が認められたため、定期的に潤滑油分析を実施し、摩耗推移を監視することが有用と考えます。フェログラフィーで観察された代表的な粒子は、以下の通りです。正常な摩耗粒子・潤滑状態が正常なマイルド摩耗により発生。疲労摩耗粒子・繰返し応力による金属疲労で発生。大型化するとスポーリングやフレーキングの発生が懸念されます。SOAP-Tの結果、鉄がと比較的高い値で検出されました。観察された摩耗粒子はμm以下の粒子が支配的であることから、ギヤ歯面では小さなピットが発生していると推定されます。今後、このピットに繰り返し荷重がかかり、疲労剥離する粒子サイズが大きくなることが予想されます。計数汚染度はNAS級と当社推奨の管理限界値に到達していました。フィルタグラムで表面に金属片、鉄錆、砂等が観察されたことから、汚染度が高い要因は、摩耗とスラッジ、そして外部混入異物の影響と思われます。粘度、水分、酸価、IRの各データは良好です。
報告№109-09136 報告№111-00463 | 分析№109-001160 分析№111-002145 | 111-002145 | 軸受は継続使用可能な状態にあると判断します。但し、SOAPの銅濃度が高いことから、以下の対策を推奨します。摩耗および油劣化の進行を監視するため、定期的に分析を実施することを推奨します。傾向監視のための次回採油時期は、最短で約時間となります。この時間は、油中汚染物が均一になるために必要とする時間であり、この時間を経過すれば、再分析の結果から状態の傾向を確認することが可能となりますので、これを参考に次回分析時期を検討されることを提案します。フェログラフィー異常摩耗の早期発見パラメータとして摩耗粒子を定量化して評価するフェログラフィーのIs値は、前回ののマイナス乗から変化はなく、潤滑状態が安定していることを示していました。Iカップリング発光分光分析供試のタービン油を分析した結果、検出された金属元素は、鉄、鉛、銅、ニッケル、錫、リン、亜鉛、カルシウム、バリウム、ナトリウムが検出されました。これらの検出された金属元素から発生箇所を推定すると鉄、鉛、銅、ニッケル、錫・軸受等リン、亜鉛・オイル添加剤カルシウム、バリウム、ナトリウム・外部混入異物であると思われます。このうち、機械部品が摩耗したと思われる元素はのグループです。銅の溶出前回に比較してSOAP銅がppmからppmに増加していました。銅の溶出箇所は、貴社ご提供の図面からデフレクターとバッフル、或いは流体継ぎ手のスクイ管、潤滑油冷却器の冷却管などが考えられます。これらの部品が選択的に溶出しているものと思われます。これらの部品の中でもデフレクターとバッフルは、オイルシールの役目を果たしていることから、溶出が継続した場合、シャフトとのギャップが増大し、油漏れの原因になると思われます。さらには油面低下により潤滑不良が発生することが懸念されるため、巡視の際には、油漏れと油面の低下に注意を払う必要があります。銅の溶出は、潤滑油に使用されている亜鉛系添加剤と銅の反応により溶出することが知られています。銅濃度の増加は、別紙鉱油の酸化に対する金属触媒の影響に示すように濃度の増加とともに酸化速度が加速しますので、注意が必要です。前回に比較して計数汚染度はNAS級から等級に変化はなく、良好でした。分析結果は良好と判断します。計数汚染度計数汚染度はNAS級と当社推奨の管理限界値のNAS級以内にあり、良好と判断します。重量汚染度は.mg/mlと当社推奨の管理限界値のmg/ml以内にあり、良好と判断します。機器の潤滑状態前回同様にSOAPの銅が高い値でした。SOAPSOAPの結果、油の添加剤成分であるリン、亜鉛が検出されました。一方、銅が検出されました。銅を使用した部分の溶出が進行していると考えられます。この溶出は検出された亜鉛系添加剤の成分と銅が反応し、溶出することが知られています。別紙鉱油の酸化に対する金属触媒の影響に示すように銅濃度が増加すると酸化速度が速まりますので、酸化劣化の進行状況を酸価の変化で監視されることを推奨します。D－SOAPD－SOAPの結果、摩耗により発生する鉄および錫が検出されました。フェログラフィー異常摩耗の早期発見パラメータであるフェログラフィーのIs値がのマイナス乗と良好の範囲にあることから、潤滑状態は正常と判断します。
報告№112-00727 報告№113-00122 | 分析№112-003321 分析№113-000465 | 113-000465 | 油の劣化は確認されず、汚染度も良好な範囲にあることから、継続使用可能な状態にあると判断します。軸受は継続使用可能な状態にあると判断します。分析結果フェログラフィーおよびSOAP／D-SOAPの結果から総合的に判断した結果、正常な状態にあると考えられます。フェログラフィー【定量分析：Is値】Is値は異常摩耗の早期発見パラメータのつで、摩耗程度を定量化するために用います。Is値は前回に比較しての乗から変化はなく、低い値でした。フェログラフィー【定性分析：摩耗粒子および摩耗形態観察】分析結果から観察された全ての粒子量は少でした。Iカップリング発光分光分析【SOAP／D-SOAP】検出された金属元素から発生箇所を推定すると、以下の通りでした。鉄、錫・軸受等カルシウム、バリウム、ナトリウム・外部混入異物前回に比較して鉄はからに減少し、錫はから変化がないことから、摩耗は安定していると考えられます。前回に比較して計数汚染度はNAS級から等級に変化はなく、重量汚染度は.mg/mlから.mg/mlに増加しているものの、共に管理限界値以下であり、良好でした。．前回同様にIR、RBOTの各データは良好でした。
報告№109-09136 報告№110-00811 | 分析№109-001160 分析№110-003827 | 110-003827 | 本試料油の添加剤は、一般に、タービン油に比較して極圧添加剤や摩耗防止剤などの濃度が高く、この影響でRBOT試験の結果が変動する傾向があります。そのため、ギヤ油の余寿命の評価をタービン油と同等の精度で得るには、RBOTの結果に加え、粘度、水分、全酸価、IRなどのデータを総合的に判断することが必要です。分析の結果、油の粘性を示す粘度は、新油値の.mm/sに比較して粘度変化率が+％のmm/sとほぼ変化はなく、また油中のスラッジの発生量を示す全酸価は、新油値の.mgKOH/gに対して.mgKOH/gと減少していることから劣化は確認されなかった。さらにはIRの結果でも油が劣化した場合に発生するカルボン酸の発生も確認されず、酸化防止剤の残存量を示すRBOTは、限界値minに比較して、十分に残量があるminであった以上のように、の健全性を示す各パラメータは全て良好であり、潤滑油の劣化は確認されませんでした。尚、別紙RBOTの減少傾向から油の余寿命を求めた結果、本試料は直近の更油から起算して稼働日数が年月まで使用可能であることが分かります。油中の水分を計測した結果、水分はppmと新油と同等であり、継続使用可能な状態にあることが確認されました。潤滑油は継続使用可能な状態にあると判断します。
報告№104-0150 | 分析№104-01131 | 104-01131 | 分析の結果、摩耗粒子形態観察で外部から混入した異物が多く観察されました。今後、これらの異物が摺動面に噛み込み摩耗が進行することが懸念されるため、～ヶ月後に再度分析を実施、摩耗の進行状況を確認されることを推奨します。これらのことは、異常摩耗の早期発見パラメータであるフェログラフィーのIs値が、.と良好の範囲にあるものの、摩耗粒子形態観察で、外部から混入した異物が多く観察されたこと光学顕微鏡写真に示すように、外部から混入した鉄錆が多く見られたこと以上のことから判断しました。
報告№108-5071 報告№111-00708 | 分析№108-02721 分析№111-003584 | 111-003584 | 粘度および消泡性能の低下が確認されました。今後は障害予防を目的に以下の対策を推奨します。更油、或いは、部分更油粘度が低下していたことから、今後適正な粘度範囲で使用していない場合、ギヤ歯面やベアリング軌道面で油膜切れが発生し、摩耗が進行することが懸念されるため、更油、或いは、部分更油を推奨します。追加分析消泡性能が低下した場合、ギヤ歯面での油膜形成に影響が出て摩耗が進展することがありますので、フェログラフィーおよびSOAP-Tを追加して摩耗により発生する油中金属濃度や潤滑状態を確認することを推奨します。粘度粘度はmm/sと新油値mm/sに比較して、粘度変化率は-％で、当社推奨の管理限界値である±％以内にあるものの、低下していました。今後、適正な粘度範囲で使用していない場合、ギヤ歯面やベアリング軌道面で油膜切れが発生し、摩耗が進行することが懸念されます。泡立ち試験泡立ち試験の結果は、-と新油値が-であるのに比較して高い値となっていたことから、消泡性能が低下していることが分かりました。今後の使用状況によっては油の酸化劣化が進行したり、ギヤ歯面およびベアリング軌道面で油膜切れが発生したりする場合があるため、消泡剤の添加による消泡性能の改善など何らかの対応が必要になると思われます。分析結果粘度および消泡性能が低下していることが確認されました。粘度粘度はmm/sと新油値mm/sに比較して、粘度変化率は-％で、当社推奨の管理限界値である±％以内にあるものの、低下していました。泡立ち試験泡立ち試験は-と新油に比較して高い値でした。水分はppmと当社推奨の管理限界値の以下であり、良好と判断します。全酸価全酸価はmgKOH/gと新油値mgKOH/g以下にあり、良好と判断します。
報告№102-4536 | 分析№102-03320 | 102-03320 | 分析の結果、摩耗粒子形態観察で、外部から混入した鉄錆、砂が多く見られました。今後、これらの異物がサーボシリンダの摺動面に噛み込み摩耗が進行する場合があるため、配圧弁シリンダ内を清浄にされることを推奨します。これらのことは、摩耗粒子形態観察で、外部から混入した鉄錆、砂が観察され、D－SOAPで、鉄が、カルシウムがppm検出されたことから判断しました。
報告№106-0025 報告№106-0492 | 分析№106-00118 分析№106-02862 | 106-02862 | 分析の結果、計数汚染度がNAS級と管理限界値内にあるものの、光学顕微鏡写真で金属片、外部から混入したと思われる砂等の異物が多く確認され、汚染度が高い要因は、金属片と外部から混入したと思われる異物の影響であることが確認されました。観察された金属片や外部混入異物は、採油が機器停止中に排油口から実施されているため、排油配管内部に堆積していた汚染粒子を採取した可能性があります。今回潤滑油を全量抜き取っており、新油を充填する際にはフラッシングを念入りに実施する必要があります。金属片の中には異常な摩耗状態を示す形態の粒子も見られ、を把握する必要があります。今回試料油に対してフェログラフィーおよびSOAP／D－SOAPなどによる精密分析を追加実施されることを推奨します。尚、追加実施による分析で摩耗の発生が確認された場合、更油後も発生し続ける可能性があるため、機器運転再開週間後に再度分析を実施し、摩耗の発生状況を確認することを併せて推奨します。
報告№109-09136 報告№113-00112 | 分析№109-001160 分析№113-000435 | 113-000435_date130801 | トライボ診断を実施した結果、当該機の潤滑箇所は継続使用可能な状態であり、連続運転を継続し続けない限り、今年度中直ちに予防保全としての分解点検を実施する状態ではないと判断しました。但し、今回トライボ診断を実施した結果から、今後懸念されるカルシウム濃度の増加や異常な摩耗粒子である切削摩耗、凝着摩耗の発生進行を監視するため、当該機のトライボ診断を回／年実施され、適切な分解点検時期を確認されることを推奨します。これらの生成は尚、現時点では継続使用は可能と判断できるものの、次回点検まで異常を起こさず状態をより長く維持するためにも、油濾過により相対的に汚染度を低くする方法を推奨します。トライボ診断を実施した結果、現時点の当該機は、継続使用可能な状態にあると判断します。但し、当該機はピストンリングやオイルリングが摩耗して燃焼ガスのシール性が低下し始めていると推定されます。以下の推奨内容を参考にされて今後のメンテナンスにお役立て下さい。定期的な分析潤滑油中のカルシウム濃度の増加や、異常摩耗粒子である切削摩耗、凝着摩耗の進行が懸念されることから、定期的な監視をトライボ診断で実施することにより、異常の兆候を早期に発見することが可能となりますので、回／年の定期的なトライボ診断の実施を推奨します。次回点検でピストンリング、オイルリングの点検とエンジンオイルの更油、又は、油濾過濾過当該機のピストンリングの状態を、次回の開放点検時に確認を推奨すると共に、エンジンオイルの更油を推奨します。これは、当該機の油中からカルシウム化合物が非常に高い濃度で検出されたため、この化合物が更に潤滑箇所の摩耗を促進させる懸念があるためです。当該機の潤滑箇所であるピストンのピストンリングやオイルリングの潤滑箇所の状態を、次回の開放点検時に確認を推奨すると共に、エンジンオイルの更油を推奨します。これは、当該機の油中からカルシウム化合物がやや高い濃度で検出されたため、この化合物が更に潤滑箇所の摩耗を促進させる懸念があります。カルシウム化合物発生の原因は、ピストンリングやオイルリングの摩耗によって燃焼ガスのシール性が低下し、燃焼ガス中の硫黄分と油中のカルシウム添加剤が反応するためと考えられます。点検や更油の対策が直ぐに出来ない場合は、油濾過濾過により総体相対的に汚染度を低くする方法を推奨します。実施後は、再度トライボ診断を実施することにより、処理後のデータとして継続的な傾向監視を実施して下さい。油濾過濾過は、当社製油濾過濾過装置によって運転中にエンジンオイルの濾過濾過を実施することで、油中の汚染物や水分なども油濾過濾過装置のエレメントに吸着して処理できますので、高性能油濾過濾過装置の活用を推奨します。新油との比較による評価を示す粘度、酸価、IR、塩基価のデータは新油データを基準として評価しています。今回は新油データが不明であったため良否の評価ができませんでしたが、今後分析を実施する場合は、使用している新油を同時に分析することをご検討下さい。定期的な分析定期的な潤滑油分析によるトライボ診断を実施することにより、分析データの変化から異常の兆候を早期に発見することが可能となります。また、今回は対象設備の初回分析であるため、最低でもあと回分析を実施し、分析データの変化から今後の対応を検討することを推奨します。潤滑油は、酸化劣化はなく、添加剤の機能も満たされており、物理的性状は良好でした。粘度、酸価、塩基価については新油値が不明であったため、粘度、塩基価はリムラDの新油カタログ値と比較をし、酸価は良否の評価ができませんでした。粘度粘度は、mm/sと新油カタログ値の.mm/sに比較して粘度変化率が-％となっており、当社推奨の管理限界値である±以内にあり、良好と判断します。水分はppmと当社推奨の管理限界値以下にあり、良好と判断します。酸価・IR酸価劣化の進行度は、酸価およびIRの結果から総合的に判断します。酸価は、gKOH/gと測定されたものの、良否の評価ができませんでした。但し、IRチャートの結果、油劣化の兆候を示すカルボン酸の吸収が確認されていないことから、潤滑油は酸化劣化していないと判断します。塩基価は.mgKOH/gと新油カタログ値を元にした限界値mgKOH/g以上にあり、良好と判断します。はフェログラフィーおよびSOAP-Tの結果から総合的に判断した結果、継続使用は可能ですが、今後の機器の機能を確認するためにも傾向管理が有用と考えます。フェログラフィー【定量分析：Is値】Is値は異常摩耗の早期発見パラメータのつで、摩耗粒子を定量化するために用います。今回のIs値はの乗とやや高い値でした。フェログラフィー【定性分析：摩耗粒子および摩耗形態観察】分析結果から観察された代表的な粒子は、以下の通りでした。正常な摩耗粒子・潤滑状態が正常なマイルド摩耗により発生。切削粒子・異物や金属表面の微小突起による切削摩耗により発生。シビア粒子・潤滑状態がやや厳しい凝着摩耗により発生。金属潤滑部が局部的に油膜切れを起していると考えられます。黒錆・潤滑状態がやや厳しい凝着摩耗により発生。金属接触が厳しく、且つ、高い摩擦熱が発生していると考えられます。フリクションポリマ・局部的に高圧・高温となる場合に発生。観察された摩耗粒子の中でも切削粒子、シビア粒子、黒錆は、将来的な摩耗の進行に繋がる可能性を示唆しているため、傾向監視が必要と思われます。切削摩耗は、他の摩耗形態に比較して摩耗進行速度が速く注意が必要で、定期的なトライボ診断による状態監視が必要と考えます。切削摩耗の原因となる混入異物が残留している場合、この異物により切削摩耗が継続して発生する可能性があります。シビア粒子、黒錆は凝着摩耗に分類されます。これらの摩耗粒子は、摺動面で凝着、破断を繰り返し、この過程で生じる移着粒子が成長して摩耗粒子となります。そのため、摺動面では局部的に油膜切れが発生していることを示しています。この状態が継続した場合、摩耗粒子のサイズは徐々に大型化していき、設備の損傷に至る場合がありますので、傾向監視が必要です。Iカップリング発光分光分析【SOAP-T】検出された金属元素から発生箇所を推定すると、以下の通りでした。鉄、鉛、ニッケル・エンジン部品リン、亜鉛、カルシウム・添加剤アルミニウム、ナトリウム・外部混入異物カルシウムの析出SOAP-Tでカルシウムがppmとやや高い値で検出されました。エンジン油中にカルシウム化合物が高い濃度で検出された場合、この化合物がピストンピンメタルや、クランクピンメタル摺動面に噛み込んで摩耗させたり、メタルに埋め込まれて摩耗を促進させたりする原因になるなどの悪影響を生じることが、当社の研究結果から判明しています。この影響については、別紙カルシウムの析出をご覧ください。計数汚染度計数汚染度はNAS級と汚染されていました。重量汚染度は.mg/mlと汚染されていました。当社の経験上、データが桁以上の場合は、かなり汚染されていると判断します。光学顕微鏡写真重量汚染度で濾過したフィルタ表面上の夾雑物を光学顕微鏡で観察した結果、金属片、鉄錆、砂等が観察されました。粒度分布粒度分布は.～.μmの範囲にあり、.μmにピークが確認されました。μm以下の粒子が多いことから、これらのほとんどは、燃焼して発生した煤であると推定されます。はフェログラフィーおよびSOAP-Tの結果から総合的に判断した結果、継続使用は可能ですが、今後の機器の機能を確認するためにも傾向管理が有用と考えます。当該機の油中金属濃度のうち、カルシウムの固形分濃度が比較的高い値でした。固形分のカルシウムは、エンジンオイル中に添加されているカルシウム系の添加剤が、燃焼ガスや未燃焼ガス中の硫黄分と化学反応して生成することから、ピストンリングのシール性の低下が懸念されます。当社の研究によれば、固形分として生成し析出したカルシウム濃度がを超えた場合、主軸メタルやクランクピンメタルの摩耗速度が著しく早まることを経験しています。次回の点検では、ピストンリングの交換を前提とした整備が必要と思われます。フェログラフィー【定量分析：Is値】Is値は異常摩耗の早期発見パラメータのつで、摩耗粒子を定量化するために用います。ディーゼルエンジンの場合、潤滑状態が良好であればIs値はの乗以下となり、潤滑状態が厳しくなるにつれてIs値は上昇していきます。今回のIs値はの乗とやや高い値であり、摩耗状態に注意が必要です。フェログラフィー【定性分析：摩耗粒子および摩耗形態観察】分析結果から観察された代表的な粒子は、以下の通りでした。正常な摩耗粒子・潤滑状態が正常なマイルド摩耗により発生。切削粒子・異物や金属表面の微小突起による切削摩耗により発生。シビア粒子・潤滑状態がやや厳しい凝着摩耗により発生。金属潤滑部が局部的に油膜切れを起していると考えられます。黒錆・潤滑状態がやや厳しい凝着摩耗により発生。金属接触が厳しく、且つ、高い摩擦熱が発生していると考えられます。フリクションポリマ・局部的に高圧・高温となる場合に発生。観察された摩耗粒子の中でも切削粒子、シビア粒子、黒錆は、将来的な摩耗の進行に繋がる可能性を示唆しているため、傾向監視が必要と思われます。切削摩耗は、他の摩耗形態に比較して摩耗進行速度が速く注意が必要で、定期的なトライボ診断による状態監視が必要と考えます。切削摩耗の原因となる混入異物が残留している場合、この異物により切削摩耗が継続して発生する可能性があります。シビア粒子、黒錆は凝着摩耗に分類されます。これらの摩耗粒子は、摺動面で凝着、破断を繰り返し、この過程で生じる移着粒子が成長して摩耗粒子となります。そのため、摺動面では局部的に油膜切れが発生していることを示しています。この状態が継続した場合、摩耗粒子のサイズは徐々に大型化していき、設備の損傷に至る場合がありますので、傾向監視が必要です。Iカップリング発光分光分析【SOAP-T】検出された金属元素から発生箇所を推定すると、以下の通りでした。鉄、鉛、ニッケル・エンジン部品リン、亜鉛、カルシウム・添加剤アルミニウム、ナトリウム・外部混入異物カルシウムの析出SOAP-Tでカルシウムがppmとやや高い値で検出されました。エンジン油中にカルシウム化合物が高い濃度で検出された場合、この化合物が主軸メタルや、クランクピンメタル摺動面に噛み込んで摩耗させたり、メタルに埋め込まれて摩耗を促進させたりする原因になるなどの悪影響を生じることが、当社の研究結果から判明しています。この影響については、別紙カルシウムの析出をご覧ください。燃焼して発生したすす等が油中粒子の主成分であることが推測できます。粘度、酸価、塩基価については新油値が不明であったため、粘度、塩基価は新油カタログ値との比較をし、酸価は良否の評価ができませんでした。粘度粘度は、mm/sと新油カタログ値の.mm/sに比較して粘度変化率が-％となっており、当社推奨の管理限界値である±以内にあり、良好と判断します。水分はppmと当社推奨の管理限界値以下にあり、良好と判断します。酸価・IR酸価劣化の進行度は、酸価およびIRの結果から総合的に判断します。酸価は、gKOH/gと測定されたものの、良否の評価ができませんでした。但し、IRチャートの結果、油劣化の兆候を示すカルボン酸の吸収が確認されていないことから、潤滑油は酸化劣化していないと判断します。塩基価は.mgKOH/gと新油カタログ値を元にした限界値mgKOH/g以上にあり、良好と判断します。
報告№109-09136 報告№112-00418 | 分析№109-001160 分析№112-001770 | 112-001770 | 潤滑油および対象設備は継続使用可能な状態にあると判断します。はフェログラフィーおよびSOAP／D-SOAPの結果から総合的に判断した結果、正常な状態にあると考えられます。フェログラフィー【定量分析：Is値】Is値は異常摩耗の早期発見パラメータのつで、摩耗粒子を定量化するために用います。前回に比較してIs値はのマイナス乗からマイナス乗に低下し、低い値でした。フェログラフィー【定性分析：摩耗粒子および摩耗形態観察】分析結果から比較的多く観察された粒子は、以下の通りでした。正常な摩耗粒子・潤滑状態が正常なマイルド摩耗により発生。Iカップリング発光分光分析【SOAP／D-SOAP】検出された金属元素から発生箇所を推定すると、以下の通りでした。カルシウム、ナトリウム・外部混入異物前回に比較して計数汚染度はNAS級からNAS級にランク低下し、重量汚染度は.mg/mlから.mg/mlに減少し、共に良好でした。前回同様に粘度、水分、全酸価、RBOT、IRの各データは良好でした。尚、RBOTは、新油値に比較して大きな値であり減少傾向は確認されませんでした。このことから、酸化防止剤の消耗は確認されず、この油は継続使用可能な状態にあると判断できました。
報告№109-09136 報告№112-00409 | 分析№109-001160 分析№112-001718 | 112-001718 | 潤滑油は継続使用可能な状態にあると判断します。分析結果は良好と判断します。粘度粘度は.mm/sと新油値mm/sに比較して、粘度変化率は-％で、当社推奨の管理限界値である±％以内にあり、良好と判断します。泡立ち試験泡立ち試験は-と新油値に比較して低い値でした。水分はと当社推奨の管理限界値の以下にあり、良好と判断します。酸価は.mgKOH/gと新油値.mgKOH/gに比較して高いものの、IRの結果で油劣化の兆候を示すカルボン酸の吸収が確認されていないことから、良好と判断します。
報告№109-09136 報告№113-00696 | 分析№109-001160 分析№113-002990 | 113-002990_date140414 | 潤滑油は物理的性状、汚染状態は良好の範囲にあり、継続使用可能と判断します。軸受は継続使用可能な状態にあると判断します。但し、今後の摩耗推移を確認するためにも傾向監視を継続することが有効です。定期的な分析今後の疲労摩耗の推移を監視するため、定期的な分析実施を推奨します。新油との比較による評価を示す粘度、酸価のデータは新油値を基準として評価します。今後分析を実施する場合は、新油を同時に分析することをご検討下さい。異常摩耗の早期発見のパラメータであるIs値は、前回のレベルからレベルに上昇しているものの、正常です。但し、潤滑部の摩耗が認められたため、定期的に潤滑油分析を実施し、摩耗推移を監視することが有用と考えます。フェログラフィーで観察された代表的な粒子は、以下の通りです。疲労摩耗粒子・繰返し応力による金属疲労で発生。大型化するとフレーキングやスポーリングの発生が懸念されます。計数汚染度はNAS級と、良好です。水分、IRの各データは良好です。粘度粘度は.mm/sでした。当社に新油値のデータが無いため、新油カタログ値.mmsと比較すると、粘度変化率は-％であり、当社推奨の管理限界値以下にあり、良好です。酸価は.mgKOH/gでした。当社に新油値のデータが無いことから、比較評価できませんでしたので、新油を分析し、比較評価をすることが有用です。
報告№102-6058 報告№102-6058 | 分析№102-00937 分析№102-00937 | 102-00937 | 精点Bを実施した結果、D－SOAP、フェログラフィーを除く項目は良好でした。前回に比較して、D－SOAPの錫濃度がppmからppmにppm増加していました。フェログラフィーの結果、前回同様にμm以下のメタルの摩耗粒子が見られました。これらのメタルの摩耗粒子の特徴的な形態から、回転が低速時に混合潤滑状態が発生していると考えられました。昨年月日にメタルの摺合処理を行っており、メタル摺動面の状態はこの時点で一旦改善されていると考えられますので、解析は月日以降を考察します。メタルの主成分である錫濃度がppm検出されており、この錫濃度と油量から摩耗体積を下式により算出します。 この摩耗体積と軸受の表面積から平均的な摩耗深さを算出します。 このことから、月日から月日の約ヶ月の間でμm摩耗したと考えられます。又、この期間中の起動回数は回ですので、起動回当りの摩耗速度は.μm／回、起動するたびに.μm摩耗することとなります。平成年月日に、メタル表面の手入れを行っており、この時点でメタル表面には適正な表面粗さが造られたとし、その表面粗さを、一般的なsとすると、起動する度にメタル表面が摩耗し、鏡面状態になるのは、あと回と推定されました。これを限界起動回数と呼び、下式により計算します。 当社の経験によれば、スラスト軸受の表面積の分の程度が接触する例が多く見られるため、摩耗面積を分のとして、限界起動回数を計算すると回となります。そのため、運用が可能でしたら、出来るだけ起動停止を避けるような運用をお願いするとともに、限界起動回数が回になっておりますので、至急精点Bを実施して、摩耗の進行状況を確認されることを推奨します。
報告№103-0303 | 分析№103-02788 | 103-02788 | 本試験は、潤滑油中の摩耗粒子から機器の潤滑状態を確認することを目的としました。分析の結果、油中粒子には摩耗粒子が比較的少なく、現在の所、潤滑状態は良好な状態にあると判断します。但し、外部から混入した鉄錆、砂等の硬い異物が比較的多く確認されているため、これらの異物が軸受やギヤに噛み込み、摩耗を進行させることが懸念されます。～ヶ月後に再度分析を実施し、摩耗の進行状況を確認されることを推奨します。尚、今回採油が主油タンク排油口から実施しており、今回観察された異物は、排油配管内に堆積していた汚染物が採油時に混入した可能性があります。次回採油時には、採油前に必ず採油口の配管内の油の倍以上の排油を行う必要があります。排油の量を確保できない場合は当社営業担当者へご相談下さい。
報告№108-0227 報告№110-00736 | 分析№108-01664 分析№110-003454 | 110-003454 | 前回に比較してSOAP／D－SOAPの結果で、鉄および錫濃度に変化はなく、異常摩耗の早期発見パラメータであるフェログラフィーのIs値がのマイナス乗と良好でした。前回に比較して計数汚染度はNAS級から等級に変化はなく、良好でした。分析結果は良好と判断します。計数汚染度計数汚染度はNAS級と当社推奨の管理限界値のNAS級以内にあり、良好と判断します。重量汚染度は.mg/mlと当社推奨の管理限界値のmg/ml以内にあり、良好と判断します。機器の潤滑状態機器の潤滑状態は正常と判断します。SOAPSOAPの結果、油の添加剤成分であるリンが検出されました。摩耗により発生する鉄および錫が検出されていないことから、良好と判断します。D－SOAPD－SOAPの結果、摩耗により発生する鉄および錫が検出されていないことから、良好と判断します。フェログラフィー異常摩耗の早期発見パラメータであるフェログラフィーのIs値がのマイナス乗と良好の範囲にあることから、潤滑状態は正常と判断します。軸受は継続使用可能な状態にあると判断します。
報告№109-09136 報告№111-00261 | 分析№109-001160 分析№111-001231 | 111-001231_date110902 | 潤滑油は継続使用可能な状態にあると判断します。計数汚染度、重量汚染度は良好でした。粘度、水分、全酸価、IRの各データは良好でした。
報告№108-6549 報告№108-6549 | 分析№108-02768 分析№108-02768 | 108-02768 | 分析の結果、全てのデータが良好であることから、この油は継続使用可能であり、潤滑状態も正常と判断します。は良好と判断します。粘度は良好と判断します。粘度は.mm/sと新油値.mm/sに比較して、粘度変化率は+.％で、当社推奨の管理限界値である±％以内にあり、良好と判断します。水分は良好と判断します。水分はppmと当社推奨の管理限界値の以下であり、良好と判断します。全酸価は良好と判断します。全酸価は.mgKOH/gと新油値.mgKOH/g以内にあり、良好と判断します。IRの結果、良好と判断します。IRの結果、油劣化の兆候を示すカルボン酸の吸収が確認されていないことから、良好と判断します。RBOTは判定できません。RBOTはminとなっています。尚、RBOTは、現在使用している貴社保有の新油分析結果を基準に管理する方法が望ましく、次回分析時には新油をご提供下さい。は良好と判断します。計数汚染度は良好と判断します。計数汚染度はNAS級と当社推奨の管理限界値のNAS級以内にあり、良好と判断します。重量汚染度は良好と判断します。重量汚染度は.mg/mlと当社推奨の管理限界値のmg/ml以内にあり、良好と判断します。粒度分布は測定不能です。粒度分布は、適正な散乱強度がえられず正確な測定ができません。機器の潤滑状態機器の潤滑状態は正常と判断します。SOAPによる油中金属濃度の結果、良好です。SOAPの結果、錫、油の添加剤成分であるリンが検出されています。SOAPによる油中金属濃度の結果、良好です。D－SOAPの結果、外部から混入したと思われるカルシウムが検出されています。摩耗粒子診断の結果は良好です。異常摩耗の早期発見パラメータであるIs値がのマイナス乗と良好の範囲にあり、潤滑状態は正常と判断します。SEM・XMAの結果、鉄を含む粒子が観察されています。摩耗粒子診断で観察された粒子をSEM・XMAで詳細に観察した結果、鉄を含む粒子が観察されています。
報告№109-09578 報告№109-09578 | 分析№109-003568 分析№109-003568 | 109-003568 | ・摩耗状態油中金属分析の結果、潤滑油中から鉄が検出されました。この鉄は、粒子の観察結果から異物の噛み込みなどで発生する切削粒子であることがわかりました。このことから、潤滑部で発生している摩耗形態は切削摩耗であることが分かりました。観察された摩耗粒子の材質と形態を、SEM・XMAで詳細に観察した結果、鉄、クロム、マンガンを含む粒子が多いことから、摩耗の発生箇所は転がり軸受軌道面であると推定されます。異常摩耗の早期発見パラメータであるフェログラフィーのIs値がの乗と良好の範囲にあり、且つ、転がり軸受寿命の指標としている摩耗粒子が観察されなかったことからフレーキングは発生していないと判断できます。但し、転がり軸受内に切削摩耗が発生している場合、軸受の寿命が分の程度に低下することが知られており、定期的なトライボ診断による状態監視が必要と考えます。また、切削摩耗発生の原因となる混入異物が残留している場合、この異物により切削摩耗が継続して発生する可能性があります。・ケイ素の検出ケイ素がppm検出されました。一般に、潤滑油中からケイ素が検出された場合の原因として、油の消泡剤として使用されるシリコン系の添加剤が検出されるフェログラフィーおよびフィルタ表面の異物観察で砂が多く観察され、これが検出されるシリコングリースをシール部に塗布している場合、このシリコングリースが潤滑油に混入して検出されるなどが挙げられますが、今回の原因は、フィルタで砂が観察されたことから、の可能性が考えられます。およびについては、分析結果では確認することが出来ませんので、これに関する情報をご提供下さい。・汚染度水分、汚染粒子数、汚染度物重量の各データは良好でした。・粘度、全酸価、酸化安定度、有機物・有機化合物の各データは良好でした。潤滑油および軸受は継続使用可能な状態にありますが、今後は障害予防を目的に以下の対策を推奨します。切削摩耗の進行を監視するために、定期的に分析を実施し、摩耗の進行状況を確認されることを推奨します。次回分析の時期を理論的に求めたところ、最短で約時間となります。この時間は、油中汚染物が均一になるために必要とする時間であり、この時間を経過すれば、再分析の結果から状態の傾向を確認することが可能となりますので、これを参考に次回分析時期を検討されることを提案します。特性低下特性低下に係るパラメータの分析結果は良好と判断します。粘度粘度はmm/sと新油値mm/sに対する粘度変化率は+.％で、当社推奨の管理限界値である±％以内にあり、良好と判断します。全酸価添加タービン油については、当社では管理限界値を設定しておらず、新油分析値との比較及び他の分析項目の結果より全酸価の状態判断を行います。その結果、全酸価は.mgKOH/gと新油値.mgKOH/gに比較して変化はなく、良好と判断します。酸化安定度酸化安定度はminであり、当社推奨の管理限界値のmin以上にあり、良好と判断します。有機物・有機化合物有機物・有機化合物は、IRチャートによる新油分析値との比較の結果、cm-付近に劣化の兆候を示すカルボン酸の吸収が確認されていないことから、良好と判断します。汚染に係るパラメータの分析結果は良好と判断します。水分はppmであり、当社推奨の管理限界値の以下であることから、良好と判断します。汚染粒子数はNAS級であり、当社推奨の管理限界値のNAS級以内であることから、良好と判断します。汚染度物重量は.mg/mlであり、当社推奨の管理限界値のmg/ml以内であることから、良好と判断します。摩耗フェログラフィーによる摩耗粒子の観察の結果、異物の噛み込みなどで発生する切削粒子が比較的多く観察されました。異常摩耗の早期発見パラメータであるフェログラフィーのIs値がの乗と当社基準値と比較して良好の範囲にあるものの、摩耗粒子の形態観察の結果、異物の噛み込みなどで発生する切削粒子が比較的多く観察されました。電子顕微鏡写真・X線マイクロアナライザー摩耗粒子診断で観察された粒子を電子顕微鏡写真・X線マイクロアナライザーで詳細に観察した結果、鉄、クロム、マンガンを含む粒子が観察されました。金属濃度SOAP法により金属濃度を測定した結果、鉄、外部から混入したと思われる亜鉛、バリウム、ケイ素が検出されました。金属濃度酸溶解法により金属濃度を測定した結果、鉄が僅かに検出されましたが、良好と判断します。
報告№104-4027 報告№104-4027 | 分析№104-01747 分析№104-01747 | 104-01747 | 流動ブロワ号の本体反負荷側の軸受は、今後の運転時間や運転状況が、特に変化のない運転であれば、少なくとも年間は継続使用可能な状態にあると判断します。これらのことは、以下の結果から判断しました。計数汚染度がNAS級と当社推奨の管理限界値以内にあった。SOAP／D-SOAPの結果、軸受の主成分である鉄が検出されたが微量であった。異常摩耗の早期発見パラメータであるフェログラフィーのIs値がの乗と良好の範囲にあった。本試料油は継続使用可能な状態にあると判断します。粘度は良好と判断します。粘度はmm/sと新油値mm/sに比較して、粘度変化率は-.％と当社推奨の管理限界値の±％以内にあり良好と判断します。水分は良好と判断します。水分はppmと当社推奨の管理限界値の以下にあり、良好と判断します。全酸価は良好と判断します。全酸価は.mgKOH/gと新油値.mgKOH/g以内にあり、良好と判断します。IRは良好と判断します。IRは、IRチャートに示すように新油に比較して変化なく、良好と判断します。計数汚染度は良好と判断します。計数汚染度はNAS級と当社推奨の管理限界値のNAS級以内にあり、良好と判断します。重量汚染度は良好と判断します。重量汚染度は.mg/mlと当初推奨の管理限界値のmg/ml以内にあり、良好と判断します。機器の潤滑状態本機器の軸受は、今後の運転時間や運転状況が、特に変化のない運転であれば、少なくとも年間は継続使用可能な状態にあると判断します。SOAPは良好でした。SOAPの結果、軸受の主成分である鉄などの金属元素は検出されておらず良好と判断します。D－SOAPは良好でした。D－SOAPの結果、摩耗により発生する鉄が検出されているものの、微量であったことから良好と判断します。フェログラフィーの結果、潤滑状態は良好と判断します。フェログラフィーの結果、異常摩耗の早期発見パラメータであるIs値がの乗と良好の範囲にあり、且つ、異常摩耗の兆候を示すシビア粒子等の摩耗粒子の観察数が少ないことから、今後の運転時間や運転状況が、特に変化のない運転であれば、軸受は少なくとも年間は継続使用可能な状態にあると判断します。
報告№104-0124 報告№104-0124 | 分析№104-00956 分析№104-00963 | 104-00963 | 本トライボ診断は、潤滑油を分析し、分析結果から潤滑、汚染状態及び機器の潤滑状態を評価することを目的としました。診断の結果、減速機ギヤ歯面で異物の噛み込みにより発生した切削摩耗が発生していることが確認されました。但し、発生程度は軽度であり、継続使用可能な状態にあると判断します。これらのことは、以下のことから判断しました。SOAP／D－SOAPの結果、ギヤの摩耗により発生した鉄が検出されたこと異常摩耗の早期発見パラメータであるフェログラフィーのIs値がの乗とやや高い値を示していること摩耗粒子の形態観察の結果、異物の噛み込みにより発生した切削粒子が観察されたこと水分がppmと管理基準値を超えており、発錆予防のため更油を推奨します尚、減速機のバックラッシの増加を確認するためには、歯車のタイプ形状、モジュール、歯幅、歯数などの情報が必要です。是非、ご提供下さい。
報告№102-8081 | 分析№102-01536 | 102-01536 | 分析の結果、水分、全酸価、IRを除く項目は良好でした。水分がppmと当社推奨の管理限界値を超えており、発錆予防のため、早急に更油を実施されることを推奨します。又、全酸価が.mgKOH/gと当社推奨の管理限界値を大きく超えていました。IRで劣化の兆候を示すカルボン酸の吸収が見られることから、全酸価が高い要因は、油劣化によるものと考えられました。油中の酸成分により金属表面が腐食して発生する腐食摩耗を予防するため、このことからも、至急更油が必要と判断します。一方、SOAP／D－SOAPの結果、銅が検出されていました。銅が検出された場合、冷却水用蛇管のピンホール発生に注意する必要があります。仮に、蛇管にピンホールが発生している場合、水分混入の可能性もあり得ますので、水分濃度の増加に注意することが必要です。更油後も定期的に分析を実施し、水分濃度を監視する必要があります。尚、今回の採油が主機停止後日後に採油を実施しており、停止してから粒子が油中に沈降し、採油箇所付近の粒子濃度が低くなり、その部分を採取したと思われますので、今後の採油は、主機運転中、又は、主機停止直後に油槽中層部から採油を実施されることを推奨します。
報告№109-09136 報告№110-00005 | 分析№109-001160 分析№110-000013 | 110-000013 | ・摩耗状態前々回に比較してSOAP／D－SOAPの鉄および錫濃度に変化はなく、異常摩耗の早期発見パラメータであるフェログラフィーのIs値がのマイナス乗と良好でした。・汚染度前々回に比較して計数汚染度はNAS級からNAS級にランク増加したものの、良好でした。・前々回同様に粘度、水分、IRの各データは良好の範囲にあり、また前回同様に全酸価、RBOTの各データは良好の範囲にありました。潤滑油および軸受は継続使用可能な状態にあると判断します。
報告№107-4545 報告№108-5026 | 分析№107-02185 分析№108-00884 | 108-00884 | トライボ診断の結果、全てのデータが良好であることから、この油は継続使用可能と判断します。は良好と判断します。粘度は良好。粘度は.mm/sと新油値mm/sに比較して、粘度変化率は-.％で、当社推奨の管理限界値である±％以内にあり、良好と判断します。粘度はmm/sでした。粘度はmm/sでした。粘度指数はでした。粘度指数はでした。水分は良好。水分はppmと当社推奨の管理限界値の以下であり、良好と判断します。全酸価は良好。全酸価は.mgKOH/gと新油値.mgKOH/gと比較して高いものの、IRの結果で、劣化の兆候が確認されなかったことから、良好と判断します。
報告№112-00689 | 分析№112-003187 | 112-003187 | 油の劣化は確認されず、汚染度も良好な範囲にあることから、継続使用可能な状態にあると判断します。軸受は継続使用可能な状態にあると判断します。軸受の摩耗状態フェログラフィーおよびSOAP/D-SOAPのデータから総合的に解析した結果、正常な状態にあると考えます。フェログラフィー【定量分析：Is値】Is値は異常摩耗の早期発見パラメータのつで、摩耗程度を定量化するために用います。Is値は前回に比較してのマイナス乗から変化はなく、低い値でした。フェログラフィー【定性分析：摩耗粒子および摩耗形態観察】分析結果から観察された全ての粒子量は少でした。Iカップリング発光分光分析【SOAP／D-SOAP】検出された金属元素から発生箇所を推定すると、以下の通りでした。鉄、錫・軸受等カルシウム、ナトリウム・外部混入異物計数汚染度は、前回に比較してNAS級からNAS級にランク低下し、重量汚染度は、.mg/mlから.mg/mlに減少し、共に良好でした。．粘度、水分、酸価、IRの各データは、前回同様に良好でした。
報告№109-09136 報告№112-00589 | 分析№109-001160 分析№112-002482 | 112-002482_date130403 | グリースグリースの酸化劣化はありませんが、IRの結果、異種グリースの混入、またはグリース名の誤りなどが考えられますので、以下の対策を推奨します。軸受は継続使用可能な状態にあると判断します。異種グリースの混入およびグリース名の確認分析データから新グリースと一致しないデータが確認されたことから、異種グリースの混入またはグリース名が違っている可能性があります。グリースは設備の条件にあった適正な性能のものを使用することが重要であるため、異種グリースの混入の有無、グリース名を再確認することを推奨します。定期的な分析定期的に分析を実施することにより、データの変化から異常の兆候を早期に発見することが可能となります。また、今回は対象設備の初回分析であるため、あと最低でも回分析を実施し、分析データの変化を確認することを推奨します。尚、今後摩耗の進行が懸念されるため、出来るだけ早めに回目の分析を実施することを推奨します。グリースの物理的性状グリースの物理的性状は、酸価、水分、IRの結果から、劣化はなく良好と判断します。しかし、異種油の混入、または油名の誤りなどが考えられます。酸価は、mgKOH/gと新グリース値.mgKOH/gと比較すると高いものの酸化劣化はなく、グリースの酸化劣化の兆候を示すカルボン酸の吸収が確認されていないことから、良好と判断します。水分は、.％と新グリース値の.％よりも僅かに高い値でしたが、グリースの水分濃度は一般的に.～％が適正であるため、良好と判断します。IRIRの結果、グリースの酸化劣化の兆候を示すカルボン酸の吸収が確認されないことから、良好と判断します。しかし、IRチャートの結果、新油と使用油のスペクトルパターンが一致しない箇所が確認された結果から、異種油の混入、または油名の誤りなどが考えられます。ちょう度と滴点ちょう度と滴点は、採取試料が不足のため測定することが出来ませんでしたが、上記の項目の結果をもってグリースの物理的性状の判断を行いました。はフェログラフィーおよびSOAP-Tの結果から総合的に判断した結果、継続使用は可能ですが、機器の機能を保持するためにも傾向管理が有用と考えます。フェログラフィー【定性分析：摩耗粒子および摩耗形態観察】観察された摩耗粒子は、以下の通りでした。正常な摩耗粒子・潤滑状態が正常なマイルド摩耗により発生。Iカップリング発光分光分析【SOAP-T】検出された金属元素から発生箇所を推定すると、以下の通りでした。鉛、銅、ニッケル、錫・軸受等リン、亜鉛、カルシウム、バリウム、ナトリウム・添加剤、増ちょう剤鉛、ニッケル、錫が比較的高い値でした。これらの元素が含まれている材質は、以下の点が考えられます。一般にすべり軸受に使用されるホワイトメタル転がり軸受の保持器で使用されるアルミ合金以前使用していたグリースが使用グリースと混合した一般にすべり軸受に使用されるホワイトメタルがありますが、本軸受は転がり軸受であり、図面から材質でホワイトメタルを使用している箇所は確認されませんでした。転がり軸受にアルミ合金が使用されていれば、アルミニウムと共に鉛、ニッケル、錫が検出されますが、アルミニウムは検出されていないことから、保持器が摩耗したものである可能性は低いと考えられました。グリースは流動性が低く、新グリースを補給しても油槽内にある全てのグリースが入れ替わることは困難であることから、今回使用されているグリースに入っていない成分が検出された要因は、以前使用していたグリースに含まれていた金属成分が、今回の使用グリースと混合して鉛、ニッケル、錫が検出されたか、或いは、IRの結果で新グリースのIRスペクトルと一致しない箇所が確認されていることから、異種グリースの混入、またはグリース名の誤りなどが考えられます。
報告№107-4545 報告№108-0135 | 分析№107-02185 分析№108-00835 | 108-00835 | トライボ診断の結果、全てのデータが良好であることから、この油は継続使用可能と判断します。は良好と判断します。粘度は良好。粘度は.mm/sと新油値mm/sに比較して、粘度変化率は-％で、当社推奨の管理限界値である±％以内にあり、良好と判断します。粘度はmm/sでした。粘度はmm/sでした。粘度指数はでした。粘度指数はでした。水分は良好。水分はと当社推奨の管理限界値の以下であり、良好と判断します。全酸価は良好。全酸価は.mgKOH/gと新油値.mgKOH/gと比較して高いものの、IRの結果で、劣化の兆候が確認されなかったことから、良好と判断します。
報告№102-0324 報告№102-0324 | 分析№102-03217 分析№102-03217 | ○○102-03217 | 粘度が当社推奨の管理目安である±％を超えていました。油名が違うか、或いは、異種油の混入が考えられますので、ご確認下さい。粘度は良好と判断します。粘度はmm/sと新油値mm/sに比較して、粘度変化率は-.％で、当社推奨の管理目安である±％以内を超えていることから、油名が違うか、或いは、異種油の混入が考えられます。油名をご確認下さい。水分は良好と判断します。水分はppmと当社推奨の管理目安の以下であり、良好と判断します。全酸価は良好と判断します。全酸価は.mgKOH/gと新油値.mgKOH/gに比較して、変化はなく、良好と判断します。IRの結果、良好と判断します。IRの結果、良好と判断します。は良好と判断します。計数汚染度は良好と判断します。計数汚染度はNAS級と当社推奨の限界値のNAS級に比較して清浄でした。重量汚染度は良好と判断します。重量汚染度は.mg/mlと当社推奨の管理目安のmg/ml以下であり、良好と判断します。機器の潤滑状態摩耗粒子形態観察で、金属接触が厳しい場合に発生するシμmサイズのビア粒子が見られました。今後、これらの摩耗粒子が軸受摺動面に噛み込み摩耗が進行する場合があるため、ヶ月後に再度分析を実施し、汚染状況及び摩耗の進行状況を確認されることを推奨します。SOAPの結果は良好です。SOAPの結果、金属元素は検出されませんでした。D－SOAPの結果は良好です。軸受の摩耗を示す錫は検出されず、良好と判断します。フェログラフィーの結果、金属接触が厳しい場合に発生するμmサイズのシビア粒子が見られました。摩耗の過酷度を示すフェログラフィーのIs値が.と低いものの、摩耗粒子形態観察の結果、金属接触が厳しい場合に発生するμmサイズのシビア粒子が見られました。今後、これらの摩耗粒子が軸受摺動面に噛み込み摩耗が進行する場合があるため、ヶ月後に再度分析を実施し、汚染状況及び摩耗の進行状況を確認されることを推奨します。
報告№109-09136 報告№113-00464 | 分析№109-001160 分析№113-001934 | 113-001934 | 潤滑油は継続使用可能な状態にあると判断します。粘度、全酸価、IR、RBOTの各データは良好でした。尚、別紙RBOTの減少傾向から油の余寿命を求めた結果、本試料は直近の更油から起算して年月まで使用可能であることが分かりました。水分は良好でした。
報告№107-4517 報告№107-4522 | 分析№107-00829 分析№107-00981 | 107-00981 | 分析の結果、本軸受は継続使用可能な状態にあると判断しますが、観察された摩耗粒子には、マイクロフレーキングを示唆するものも確認されているため、ヶ月後に再度分析を実施し、摩耗の進行状況を確認することを推奨します。これらのことは、異常摩耗の早期発見パラメータであるIs値がの乗とやや高いことベアリング軌道面から発生した摩耗粒子には、マイクロフレーキングを示唆する粒子がやや多く観察されたこと鉄濃度から計算したフレーキングの発生面積が内輪軌道面の面積の凡そ％であること以上のことから判断しました。
報告№105-6050 報告№107-0445 | 分析№105-01529 分析№107-02579 | 107-02579 | 今回の採油は、ドレンバルブから機器停止中に実施している。油中粒子が均一に分散している油循環中に比較し沈降の影響を受け、分析データが高濃度に出る可能性があると思われます。今回の分析は以上のことを踏まえて結果を検討しました。分析の結果、計数汚染度がNAS級以上、異常摩耗の早期発見パラメータであるIs値がの乗と、いずれも高い値を示していました。これは採油の影響で高くなっている可能性がありますが、摩耗粒子の形態観察で異物の噛み込みにより発生した切削粒子、油膜切れにより発生した摩耗粒子が観察されていることから、摩耗が進行する状況にある可能性があります。今後、更に摩耗が進行することが懸念されるため、ヶ月以内に再度分析を実施し、摩耗の進行状況を確認することを推奨します。尚、機器の潤滑状態をより正確に知るには、粒子の沈降の影響を極力抑え、油中粒子が均一な分散状態に近い状態での採油が望ましく、そのため対象機器の運転中、または停止直後に採油を実施されることを推奨します。また、バックラッシの増加量を分析結果から計算し、CBMによる傾向監視に役立てる事が出来ますので、構造が確認できる図面、ギヤの形式、歯形、モジュール、歯数、回転数、増速比、歯幅をお知らせ下さい。計算結果を報告します。
報告№109-09094 報告№109-09094 | 分析№109-000956 分析№109-000956 | 109-000956_100127 | 分析の結果、有機物・有機化合物で検出されたピークには新グリースと異なるピークが検出されました。グリース名が違うか、或いは、異種グリースが混入した可能性が考えられますので、グリース名、異種グリース混入の可能性を確認する必要があります。≪状態監視とパラメータ≫分析の目的および各分析のパラメータは以下の通りです。特性低下目的：グリースの分析結果から、グリースの物理的性状や劣化傾向などを確認する。全酸価JISK赤外線吸収スペクトルJISKちょう度JISK滴点JISK摩耗目的：グリース中の摩耗粒子を分析する事により、回転・摺動部の潤滑状態、摩耗劣化の程度、余寿命などを解析する。摩耗診断電子顕微鏡観察JISKX線マイクロアナリシス油中金属濃度）JISK≪分析結果≫特性低下全酸価：良好全酸価.mgKOH/gは新油値の.mgKOH/g以内にあることから問題は無いと判断します。赤外線吸収スペクトル：良好ちょう度：良好ちょう度値と当社推奨の管理限界値であるから以内に留まっています。滴点：良好滴点はと新油値のに比較し高いものの問題は無いと判断します。摩耗摩耗診断電子顕微鏡観察・X線マイクロアナリシス：今回は実施していません。油中金属濃度：今回は実施していません。
報告№110-00260 報告№110-00260 |  | 110-001006_1007 | 前回同様にを示す粘度、水分、全酸価、IRの各データは良好です。油の粘性を示す粘度は、前回のmm/sに比較して粘度変化率が-.％のmm/sとほぼ変化はありませんでした。水分は前回の.ppmから.ppmとほぼ変化はありませんでした。油中のスラッジの発生量を示す全酸価は、前回の.mgKOH/gから変化はないことから、劣化は確認されませんでした。さらにはIRの結果でも油が劣化した場合に発生するカルボン酸の発生も確認されませんでした。油清浄機の濾過効率による油汚染度管理に関する考察油清浄機の濾過効率の指標であるβ値を確認するため、油清浄機の入口側と出口側の配管より採油を実施し、計数汚染度を実施しました。その結果を下表に示します。 ・ここで、 EMBEDExcel.Sheet.表に示す通り、油清浄機入口に比較して出口の粒子数が大きな値を示しており、濾過効率を求めることができませんでした。油清浄機の入口と出口の粒子数を比較し、濾過後の出口側の粒子数が多くなる現象が見られた場合、その原因として、油清浄機の濾過材の交換時期を迎えた採油配管の排油が十分ではなく、配管内に滞留していた錆などの汚染粒子が混入した状態で採油したことなどが考えられます。但し、表に示す通り清浄機入口は年月日採油のNAS級から年月日、年月日がNAS級に清浄な状態に改善されています。それに対して清浄機出口は年月日以降いずれもNAS級であり、徐々に改善されているものの、等級の変化には至っていませんでした。このことから、の濾過材の交換時期を迎えたとは考えにくく、採油配管内の汚染物が残留している可能性が高いと思われました。EMBEDExcel.Sheet.機器の摩耗今回の分析では、前回同様に入口側と出口側の汚染度データが逆転していたため油清浄機の濾過効率を求められず、定量的な評価はできませんでした。EMBEDExcel.Sheet.そこで、今回は油中の摩耗粒子の形態から摩耗状況を確認しました。油清浄機入口の油中の摩耗粒子を詳細に観察した結果、異常な摩耗形態を示す摩耗粒子が観察されなかったことから、潤滑状態は正常な状態にあると判断します。写真油中摩耗粒子結論の評価前回同様にを示す粘度、水分、全酸価、IRの各データは当社推奨の管理限界値内にあることから、継続使用可能と判断します。濾過効率の確認表に示す通り、油清浄機入口に比較して出口の粒子数が大きな値を示しており、濾過効率を求めることができませんでした。機器の潤滑状態今回の分析では上述したとおり、入口側と出口側の汚染度データが逆転していたため油清浄機の濾過効率を求められず、定量的な評価はできませんでした。そのため、今回は油中の摩耗粒子の形態から摩耗状況を確認しました。その結果、異常な摩耗形態を示す摩耗粒子が観察されなかったことから、潤滑状態は正常な状態にあると判断します。
報告№109-09094 報告№112-00124 | 分析№109-000872 分析№112-000468 | 112-000468_date121122 | 潤滑油は継続使用可能な状態にあると判断します。は良好でした。尚、RBOTは管理基本値に比較して大きな値であり減少傾向は確認されませんでした。このことから、更油から今回採油までのヶ月間で酸化防止剤の消耗は確認されていないことから、使用条件が同様であれば定検周期のヶ月は使用できる可能性が高いと判断します。≪状態監視とパラメータ≫分析の目的および各分析のパラメータは以下の通りです。特性低下目的：油の分析結果から、や劣化傾向ならびに添加剤の消耗程度、残存寿命などを確認する。粘度JISK酸価JISK赤外線吸収スペクトルJISK酸化安定度試験JISK汚染目的：油の分析結果から、砂塵あるいは水・異種油などによるや、異物混入の有無を確認する。水分JISK計数汚染度JISB重量汚染度JISB光学顕微鏡観察摩耗目的：油中の摩耗粒子を分析する事により、回転・摺動部の潤滑状態、摩耗劣化の程度、余寿命などを解析する。摩耗診断電子顕微鏡観察JISKX線マイクロアナリシス油中金属濃度JISK≪分析結果≫特性低下粘度：良好粘度値mm/sの管理基本値mm/sに対する変化率は-.％であり、○○管理限界値±％以内に留まっています。酸価：良好酸価.mgKOH/gは管理基本値の.mgKOH/g以内にあることから、問題は無いと判断します。赤外線吸収スペクトル：良好酸化安定度試験：良好酸化安定度試験の結果、数値minは○○管理限界値min以上に留まっており、現時点での使用は可能と判断します。汚染水分：良好水分値.ppmは○○管理限界値以内に留まっています。計数汚染度：今回は実施していません。重量汚染度：今回は実施していません。光学顕微鏡観察：今回は実施していません。摩耗摩耗診断電子顕微鏡観察・X線マイクロアナリシス：今回は実施していません。油中金属濃度：今回は実施していません。
報告№108-0204 報告№108-6537 | 分析№108-01503 分析№108-01683 | 108-01683 | 今回の採油は、機器停止中にドレンバルブから実施しているため、油循環中に採油した場合に比較し、油中粒子の沈降の影響を受け、分析データが高濃度に出る可能性があります。今回の分析は以上のことを踏まえて結果を検討しました。初期試験を実施した結果、高濃度の部分を採油しているにもかかわらず、全てのデータは良好の範囲にあり、潤滑状態は正常と判断します。尚、上述しましたように、今回の採油は停止中の採油であるため、運転中の採油に比較して汚染度は高目に出ている可能性があります。次回採油のタイミングは、粒子の沈降の影響を極力抑え、油中粒子が均一な分散状態に近い状態で採油が実施できるように、運転中、または停止直後に採油を実施されることを推奨します。
報告№103-0182 報告№103-0182 | 分析№103-01593 分析№103-01593 | 103-01593 | 分析の結果、軸受にマイクロフレーキングが発生していることが確認されました。マイクロフレーキングが深溝玉軸受に集中して発生したと仮定した場合、そのフレーキングが発生している面積は、軌道面の面積の％程度、円筒ころ軸受に集中して発生したと仮定した場合では％程度と推定されます。年数ヶ月でマイクロフレーキングが確認されており、軸受の寿命が縮む要因があると思われます。本分析結果から、その要因について検討した結果、微振動がある。水分濃度が高い。等が考えられます。これらの要因に対する対策は、極圧性能が高い油種に変更することを推奨します。尚、水分濃度が高い値を示していますので、次回更油時には、水分が油槽内や配管内に残留しないように注意する必要があります。新油との比較が必要ですが、水分がやや高い値を示しているものの、当社推奨の管理限界値内にあり、且つ、IRが良好であることから、現時点では使用可能な状態であると考えられます。但し、今後、粘度変化の把握、油劣化の予測を行う場合、新油データが必要ですので、現在使用している新油をご提供下さい。粘度は判定できませんでした。粘度はmm/sでした。新油データが当社データベースになかったため、判定できなかったものの、油名からISOVGグレードであることが確認できますので、このISOVGグレードの粘度範囲を～.mm/sとすると粘度は範囲外にあります。尚、粘度の変化率を正確に把握することは重要ですので、現在使用している新油を分析し、そのデータを基準に管理することを推奨します。水分は良好と判断します。水分は.ppmと管理限界値の以下にあるものの、やや高い値を示していました。全酸価は判定できませんでした。全酸価は.mgKOH/gでした。新油データが当社データベースになかったため、判定できませんでした。全酸価は新油データとの比較管理が必要ですので、現在使用している新油を分析し、そのデータを基準に管理することを推奨します。IRは良好と判断します。IRはチャートに示すように、油劣化の兆候を示すカルボン酸の吸収が確認されていないことから、継続使用可能な状態にあると考えられます。但し、このIRも全酸価同様に新油データとの比較による判断が必要ですので、現在使用している新油を分析することを推奨します。計数汚染度は当社推奨の管理限界値内にあるものの、重量汚染度は.mg/mlと高い値を示していました。計数汚染度は良好と判断します。計数汚染度はNAS級と当社推奨の管理限界値のNAS級以内にあり良好と判断します。重量汚染度は高い値を示していました。重量汚染度は.mg/mlと当社推奨の管理限界値のmg/mlを超えており、汚染度が高いことが確認されました。機器の潤滑状態フェログラフィーの結果、異常摩耗の早期発見パラメータであるIs値がの乗とやや高い値を示していました。SOAPは良好と判断します。SOAPの結果、摩耗により発生する鉄がやや多く検出されました。尚、油の添加剤成分であるリンが検出されました。D－SOAPは良好と判断します。D－SOAPの結果、摩耗により発生する鉄、クロムが検出されており、軸受軌道面の摩耗により発生したものと考えられました。フェログラフィーの結果は、良好と判断します。フェログラフィーの結果、異常摩耗の早期発見パラメータであるIs値がの乗とやや高く、マイクロフレーキングにより発生した摩耗粒子が支配的でした。
報告№109-09136 | 分析№109-001160 | 113-001962 | 減速機減速機は継続使用可能な状態にあると判断します。但し、将来的な摩耗進行の有無を確認するためにも傾向監視を継続することが有効です。に示す内容をご確認ください。潤滑油潤滑油は油名が不明であることから、性能評価をすることが出来ませんでした。に示す内容をご確認ください。定期的な分析摩耗推移の傾向を把握し、摩耗進行の将来予測を行うために、定期的に分析を実施することを推奨します。新油の分析粘度、酸価は、油の性能を評価するパラメータの一種です。油の性能低下は、新油との比較が必要なことから、未使用油の提供および分析による比較評価を推奨します。はフェログラフィーおよびSOAP-Tの結果から総合的に判断した結果、継続使用は可能ですが、機器の機能を保持するためにも傾向管理が有用と考えます。フェログラフィー【定量分析：Is値】Is値は異常摩耗の早期発見パラメータのつで、摩耗を定量化するために用います。Is値はの乗と低い値でした。フェログラフィー【定性分析：摩耗粒子の形態観察】比較的多く観察された粒子は、以下の通りです。正常な摩耗粒子・潤滑状態が正常なマイルド摩耗により発生。切削粒子・異物や金属表面の微小突起による切削摩耗により発生。シビア粒子・潤滑状態がやや厳しい凝着摩耗により発生。金属潤滑部が局部的に油膜切れを起していると考えられます。疲労摩耗粒子・繰返し応力を受けて発生。観察された摩耗粒子の中でも切削粒子、シビア粒子は、将来的に異常摩耗へ進展する可能性を示唆しているため、傾向監視が必要と思われます。詳細は、別紙傾向監視が必要な摩耗粒子をご覧ください。Iカップリング発光分光分析【SOAP-T】摩耗発生箇所は、以下のように推定します。鉄、鉛、銅、錫・ギヤ、軸受等リン、亜鉛・添加剤カルシウム、バリウム、ナトリウム、マグネシウム・外部混入異物銅を使用した箇所の溶出・摩耗SOAP-Tの結果、銅がppm検出されたことから、銅を使用した箇所の溶出・摩耗が発生していると思われます。銅は、転がり軸受の保持器で使用されている場合があり、保持器の摩耗が進行することで転動体とのギャップが大きくなると共に振動が増大し、摩耗の進行につながることが懸念されます。また、亜鉛系添加剤を使用している潤滑油で銅が検出される場合、潤滑系統内でこれらの金属が亜鉛系添加剤の影響により溶出することが知られています。今後、別紙鉱油の酸化に対する金属触媒の影響に示すように濃度の増加に伴い酸化速度が速まる可能性があります。粘度粘度はmm/sでした。尚、本試料油の粘度グレードはVGであることから、VGのデータを基に評価すると、粘度変化率は-％で、当社推奨の管理限界値である±％以内であり、良好でした。新油との比較による評価が必要です。水分はppmと当社推奨の管理限界値以下であり、良好でした。酸価は.mgKOH/gでした。新油との比較による評価が必要です。
報告№109-09136 | 分析№109-001160 | 112-002834 | 粘度がISOVG規格外にありました対象設備は継続使用可能な状態にあると判断します。但し、将来的な摩耗進行の有無を確認するためにも傾向監視を継続することが有効です。定期的な分析今後懸念される疲労摩耗の進行を監視するため、定期的に分析を実施することを推奨します。新油との比較による評価を示す粘度、酸価のデータは新油データを基準として評価しています。今回は油名が不明であったため評価できませんでしたが、今後評価する場合は、使用している新油を同時に分析することをご検討下さい。使用油名の再確認粘度が規格外にあるため、使用油名の再確認を推奨します。はフェログラフィーおよびSOAP-Tの結果から総合的に判断した結果、継続使用は可能ですが、機器の機能を保持するためにも傾向管理が有用と考えます。フェログラフィー【定量分析：Is値】Is値は異常摩耗の早期発見パラメータのつで、摩耗粒子を定量化するために用います。Is値はの乗と、低い値でした。フェログラフィー【定性分析：摩耗粒子および摩耗形態観察】分析結果から比較的多く観察された粒子は、以下の通りでした。疲労摩耗粒子・繰返し応力を受けて発生。Iカップリング発光分光分析【SOAP-T】検出された金属元素から発生箇所を推定すると、以下の通りでした。鉄、錫・ギヤ、軸受等リン・添加剤カルシウム、ナトリウム・外部混入異物計数汚染度は、NAS級以上と当社推奨の管理限界値以下であるものの、やや高い値でした。摩耗粒子の形態観察およびSOAP-Tの結果から、汚染度が高い要因は摩耗と外部混入異物の影響と思われます。粘度粘度は.mm/sとISOVG規格外にありました。適正な粘度範囲で使用していない場合、粘性抵抗が増大することにより、油温が上昇して、油劣化の進行に繋がることが懸念されます。水分は.と当社推奨の管理限界値以下であり、良好でした。酸価は油名が不明であったため、新油データとの比較ができず評価できませんでした。潤滑油および設備の劣化比較と傾向前回、フェログラフィーおよびSOAP-Tは実施していないため、比較はできませんでした。計数汚染度は、前回に比較してNAS級からNAS級にランク上昇しているものの当社推奨の管理限界値NAS級以下にありました。粘度粘度は前回に比較してmm/sから.mm/sに低下しているものの、前回同様にISOVG規格外にありました。水分は前回に比較してppmから.に増加しているものの、前回同様に当社推奨の管理限界値以下であり、良好でした。酸価は前回に比較して.mgKOH/gから.mgKOH/gに低下していることから、油劣化は進行していないと考えられます。
報告№109-09094 報告№110-00147 | 分析№109-000913 分析№110-000569 | 110-000569 | は良好と判断します。尚、RBOTがminと新油値のminに比較してmin減少していました。このまま継続使用した場合、この減少傾向から限界値に到達するのは、別紙図RBOTの減少傾向に示すように年月と推定されました。残りの継続使用期間は、約年ヶ月であると予測されます。潤滑油は継続使用可能な状態にあると判断します。≪状態監視とパラメータ≫分析の目的および各分析のパラメータは以下の通りです。特性低下目的：油の分析結果から、や劣化傾向ならびに添加剤の消耗程度、残存寿命などを確認する。粘度JISK全酸価JISK赤外線吸収スペクトルJISK酸化安定度試験JISK汚染目的：油の分析結果から、砂塵あるいは水・異種油などによるや、異物混入の有無を確認する。水分JISK計数汚染度JISB重量汚染度JISB光学顕微鏡観察摩耗目的：油中の摩耗粒子を分析する事により、回転・摺動部の潤滑状態、摩耗劣化の程度、余寿命などを解析する。摩耗診断電子顕微鏡観察JISKX線マイクロアナリシス油中金属濃度）JISK≪分析結果≫特性低下粘度：良好粘度値mm/sの新油値mm/sに対する変化率は-.％であり、当社推奨の管理限界値±％以内に留まっています。全酸価：良好全酸価.mgKOH/gは新油値の.mgKOH/gに比較し高くはあるものの、有機物・有機化合物試験の結果で油劣化の兆候を示すカルボン酸の吸収が見られないことから問題は無いと判断します。赤外線吸収スペクトル：良好酸化安定度試験：良好酸化安定度試験の結果、数値minは当社推奨の管理限界値min以上に留まっており、現時点での使用は可能と判断します。汚染水分：良好水分値ppmは当社推奨の管理限界値以内に留まっています。計数汚染度：今回は実施していません。重量汚染度：今回は実施していません。光学顕微鏡観察：今回は実施していません。摩耗摩耗診断電子顕微鏡観察・X線マイクロアナリシス：今回は実施していません。油中金属濃度：今回は実施していません。
報告№109-09050 報告№109-09050 | 分析№109-000541 分析№109-000541 | 109-000541 | 今回の採油は、対象設備停止中にドレンプラグから実施しているため、別紙油中粒子の沈降の影響に示すように、沈降の影響を受けて分析データが高濃度に出る可能性があります。今回の分析は、以上のことを踏まえて結果を検討します。分析の結果、摩耗粒子診断で異常摩耗の早期発見パラメータであるIs値がの乗とやや高く、潤滑状態はやや厳しい状態にあることが分かりました。やや厳しい潤滑状態となったのは、発生した摩耗粒子などの異物が油膜に入り込み異物の角の切削作用で切削摩耗が発生したことと、局部的な油膜切れにより金属同士が接触する、いわゆる凝着摩耗が同時に発生していたためと思われます。摩耗形態の中で特に切削摩耗は、異物が混入していない状態に比較して摩耗進行速度が速く注意が必要です。転がり軸受で切削摩耗が発生した場合、切削摩耗により生じた軌道面の損傷が起点となって転がり軸受の寿命となるフレーキングに進展し寿命が分の程度に低下することも知られています。切削摩耗発生の原因となる混入異物が残留している場合、この異物により切削摩耗が継続して発生する可能性があります。また、仮に更油が実施されていたとしても、更油だけでは異物を完全に排除できない可能性もあります。またフリクションポリマは、タービン油が軸受摺動面で高圧下に押し込められ、高圧状態になると同時に、圧縮熱も発生して高温状態にもなり、その結果、潤滑油が重合して発生することが知られています。そのため、高温高圧状態の解消がなされなければ、潤滑油は劣化する場合があります。このように、潤滑状態に影響のある因子が残っていると思われるため、運転再開後に再分析を実施し、摩耗の発生状況を確認することを推奨します。尚、本設備の場合、ポンプの回転数から、理論的な分析周期をもとめ、この周期で採油を実施することで、仮に油が入れ替わっても分析結果から潤滑状態の傾向を確認することが可能となります。ポンプの回転数をお知らせください。特性低下全ての項目が良好の範囲にあったことから、特性低下は認められず良好と判断します。粘度は良好と判断します。粘度はmm/sと新油値.mm/sに比較して、粘度変化率は-％で、当社推奨の管理限界値である±％以内にあり、良好と判断します。全酸価は良好と判断します。全酸価は.mgKOH/gと新油値.mgKOH/g以下であることから、良好と判断します。酸化安定度の結果、良好と判断します。酸化安定度はminと当社推奨の管理限界値のmin以上であり、良好と判断します。汚染は良好と判断します。水分は良好と判断します。水分は.ppmと当社推奨の管理限界値の以下であり、良好と判断します。摩耗発生している摩耗形態は切削摩耗と凝着摩耗が混在していることが分かりました。摩耗形態は切削摩耗と凝着摩耗が混在していることが分かりました。異常摩耗の早期発見パラメータであるIs値がの乗とやや高く、油中の摩耗粒子は、異物の噛み込みにより発生する切削粒子、金属接触が厳しい場合に発生するシビア粒子、局部的に高圧・高温となる場合に発生するフリクションポリマがやや多く観察されました。このことから、潤滑部で発生している摩耗形態は切削摩耗と凝着摩耗が混在していることが分かりました。
報告№109-09136 報告№112-00204 | 分析№109-001160 分析№112-000822 | 112-000822 | 軸受は継続使用可能な状態にあると判断します。追加分析今回の分析結果からは、水分の影響により発生する腐食摩耗などは確認されなかったものの、水分の混入が見られたのであれば、念のため、水分濃度を確認することを推奨します。前回に比較してSOAP／D－SOAPの結果で、鉄および錫濃度に大きな変化はありませんでした。Is値は異常摩耗の早期発見パラメータのつで、摩耗粒子を定量化するために用います。前回に比較してIs値はのマイナス乗から変化はなく、潤滑状態は正常と判断できます。前回に比較して計数汚染度はNAS級からNAS級にランク上昇したものの、当社推奨の管理限界値以下にあり、良好でした。分析結果は良好と判断します。計数汚染度計数汚染度はNAS級と当社推奨の管理限界値のNAS級以下にあり、良好と判断します。重量汚染度は.mg/mlと当社推奨の管理限界値のmg/ml以下にあり、良好と判断します。機器の潤滑状態機器の潤滑状態は正常と判断します。SOAPSOAPの結果、油の添加剤成分であるリンが検出されました。摩耗により発生する鉄および錫が検出されていないことから、良好と判断します。D－SOAPD－SOAPの結果、摩耗により発生する鉄および錫が検出されていないことから、良好と判断します。フェログラフィー異常摩耗の早期発見パラメータであるフェログラフィーのIs値がのマイナス乗と良好の範囲にあることから、潤滑状態は正常と判断します。
報告№109-09249 報告№111-00162 | 分析№109-001747 分析№111-000830 | 111-000830 | 潤滑油は継続使用可能な状態であり、また運転中における潤滑状態も正常であったものと判断します。本試料油は、分析結果の全ての分析項目の値が当社推奨の管理基準値を満たしており、新油分析値との比較結果も問題となる値はありませんでした。分析結果特性低下特性低下に係るパラメータの分析結果は良好と判断します。粘度粘度はmm/sと新油値mm/sに対する粘度変化率は-.％で、当社推奨の管理限界値である±％以内にあり、良好と判断します。全酸価添加タービン油の全酸価は、油メーカによって初期値が違うため統一した管理基準を設定するのが困難であることから、当社では管理限界値を設定しておらず、新油分析値との比較及び他の分析項目の結果より全酸価の状態判断を行います。その結果、全酸価は.mgKOH/gと新油値.mgKOH/gに比較して若干高くなっていますが、IRチャートに示すように劣化の兆候として現れるカルボン酸などの有機物・有機化合物の発生が確認されていないことから、良好と判断します。酸化安定度酸化安定度はminであり、当社推奨の管理限界値のmin以上であることから良好と判断します。有機物・有機化合物有機物・有機化合物は、IRチャートによる新油分析値との比較の結果、cm-付近に劣化の兆候を示すカルボン酸の吸収が確認されていないことから、良好と判断します。色相はLであり、新油値のL.に比較して大きな変化はないことから、良好と判断します。汚染に係るパラメータの分析結果は良好と判断します。水分はppmであり、当社推奨の管理限界値の以下であることから良好と判断します。汚染粒子数はNAS級であり、当社推奨の管理限界値のNAS級以内であることから良好と判断します。汚染度物重量は.mg/mlであり、当社推奨の管理限界値のmg/ml以内であることから良好と判断します。摩耗運転中における潤滑状態は正常であったものと判断します。異常摩耗の早期発見パラメータであるフェログラフィーのIs値がのマイナス乗と当社基準値と比較して良好の範囲にあったことから、潤滑箇所の潤滑状態は正常と判断します。金属濃度SOAP法により金属濃度を測定した結果、外部から混入したと思われるリンがppm検出されましたが僅かであり良好と判断します。金属濃度酸溶解法により金属濃度を測定した結果、潤滑箇所で発生する金属接触によって検出される錫、外部から混入したと思われる亜鉛、カルシウムが、ナトリウムが検出されましたが僅かであり良好と判断します。
報告№109-09012 報告№109-09012 | 分析№109-000337 分析№109-000337 | 109-000337 | 機器の潤滑状態および定期試験を実施し、前回データと照合した結果、油中摩耗粒子の増加が確認されています。油中の粒子濃度は、油膜破断による発生や、油槽内などでの沈降が均衡したところで一定、いわゆる平衡状態になりますが、このバランスが崩れると増加する場合と減少する場合とに分かれます。増加した場合は、発生と減少の均衡が崩れ、摩耗の発生や外部混入が始まったことを示し、またこれとは反対に、減少した場合は発生量が減少しているか、或いは、減少量が大きくなっていることを示し、特に減少は、汚染状態や潤滑状態が良好であることを示唆しています。本設備では、油中粒子の増加が確認されています。これは、前回に比較して重量汚染度が.mg/mlからmg/mlに増加し、管理限界値を超えていることが分かりました。D－SOAPで油の添加剤成分である亜鉛が多く検出され、フィルタ表面の異物観察で茶褐色のスラッジ状異物が観察されたことから、油中の粒子が増加した要因は、モービルヘビーメディアムJに含まれている添加剤成分の亜鉛がスラッジ化したためと考えられます。このスラッジは、粘着性がありバルブ動作障害の発生原因となることが確認されています。バルブ動作障害予防のため、貴社でも実績のある当社製清浄分散剤TS－の投与と濾過を推奨します。これらのことは、前回に比較して、計数汚染度はランク減少し、SOAP／D-SOAPの鉄濃度に変化はないものの、D－SOAPで油の添加剤成分である亜鉛が増加していたこと異常摩耗の早期発見パラメータであるフェログラフィーのIs値がの乗とやや高いものの、摩耗粒子の形態観察の結果、μm以下の鉄系摩耗粒子が多く観察されたことフィルタ表面の異物観察で表面が茶褐色になっていたこと以上のことから判断しています。潤滑油の基本特性潤滑油の基本特性は、良好の範囲にあることから継続使用可能と判断します。
報告№109-09136 報告№114-00022 | 分析№109-001160 分析№114-000929 | 114-000929 | グリース分析の結果、ちょう度、滴点はグリースの増ちょう剤の網目構造が破壊されて液状化していたため、測定不能でした。そのため、グリースの機能を果たしていないと思われます。軸受は継続使用可能な状態にあると判断します。但し、疲労摩耗粒子が観察され、さらにSOAP-Tの鉄および銅濃度が比較的高い値で検出されたことから、軸受軌道面では摩耗状態が厳しいことが推定されます。今後、さらに摩耗が進行することが懸念されるため、以下の対策を推奨します。定期的な分析今後の進行が懸念される疲労摩耗の推移を監視するため、定期的な分析実施を推奨します。分析結果フェログラフィーで観察された代表的な粒子は、以下の通りです。正常な摩耗粒子・潤滑状態が正常なマイルド摩耗により発生。疲労摩耗粒子・繰返し応力による金属疲労で発生。大型化するとフレーキングの発生が懸念されます。SOAP-Tの結果、鉄がppm、銅が.ppmと比較的高い値で検出されました。軸受軌道面および保持器で摩耗が発生していると推定されます。グリースの物理的性状酸価、IRの各データは良好です。ちょう度・滴点増ちょう剤の網目構造が破壊されて液状化していたため、測定不能でした。
報告№109-09136 報告№111-00753 | 分析№109-001160 分析№111-003801 | 111-003801 | グリースおよび軸受は継続使用可能な状態にあると判断します。フェログラフィー摩耗粒子の形態で比較的多く観察された粒子は、潤滑状態が正常な場合に発生する摩耗粒子でした。このような摩耗粒子が観察された場合には、潤滑部では正常なマイルド摩耗が発生していることが分かります。Iカップリング発光分光分析供試グリースを分析した結果、検出された金属元素は、SOAPの結果表に示すように、鉄、リン、亜鉛、カルシウム、アルミニウム、ナトリウムでした。これらの検出された金属元素から発生箇所を推定すると鉄・軸受等リン、亜鉛、カルシウム、アルミニウム、ナトリウム・添加剤および増ちょう剤であると思われます。このうち、機械部品が摩耗したと思われる元素はのグループです。グリースのちょう度、滴点、全酸価、IRの各データは良好でした。
報告№104-0124 報告№105-0175 | 分析№104-00956 分析№105-01151 | 105-01151 | 本トライボ診断は、軸受の摩耗状況を確認することを目的としました。診断の結果、摩耗粒子形態観察で転がり軸受の寿命の指標となるフレーキングに進展するマイクロフレーキングが確認されました。マイクロフレーキングは、微小領域での転がり疲労により発生することが知られており、応力集中の起点となりやすく、そのため、今後マイクロフレーキング発生箇所からさらに摩耗が進行することが懸念されるため、定期的なトライボ診断が必要と判断します。次回診断は、ヶ月後の実施を推奨します。尚、報告書の管理表中に示しているSOAP／D-SOAPは、グリース潤滑の場合、摩耗粒子が均一に分散しているとは考え難いため、測定値が大きく変動することが予想されますので参考値としてお考え下さい。
報告№105-6050 報告№105-5036 | 分析№105-01529 分析№105-01969 | 105-01969 | 分析の結果、ギヤ歯面ではすべり接触による厳しい金属接触が発生しています。今後、更に摩耗が進行することが懸念されるため、ヶ月以内に再度分析を実施し、摩耗の進行状況を確認されることを推奨します。これらのことは、異常摩耗の早期発見パラメータであるフェログラフィーのIs値がの乗と良好の範囲にあるものの、摩耗粒子形態観察の結果、金属接触が厳しい場合に発生するシビア粒子が多く観察されたこと以上のことから判断しました。尚、を示す粘度、水分、全酸価、IR、RBOTの各データは良好であり、この油は継続使用可能と判断する。
報告№106-0187 報告№106-0187 | 分析№106-01091 分析№106-01091 | 106-01091 | 分析の結果、本軸受は継続使用可能な状態にありますが、摺動面では局部的に油膜切れが発生している箇所のあることが確認されました。今後、更に摩耗が進行することが懸念されるため、ヶ月後に再度分析を実施し、汚染度及び摩耗の進行状況を確認されることを推奨します。これらのことは、異常摩耗の早期発見パラメータであるフェログラフィーのIs値が.と良好の範囲にあるものの、摩耗粒子形態観察の結果、金属接触が厳しい場合に発生するシビア粒子がやや多く観察されたこと以上のことから判断しました。尚、主機停止中に油面計配管から採油を実施しているため、油循環中の採油に比較して油中粒子が沈降して高濃度になっている部分を採油していると考えられます。したがって、油が循環している状態で採油を実施した場合に比較して、分析データが高くなり、異常な状態と判断してしまう可能性がありますので、今後の採油は、停止直後、或いは、油循環中に潤滑油が十分に循環している箇所から採油を実施されることを推奨します。は良好と判断します。粘度は良好と判断します。粘度はmm/sと新油値.mm/sに比較して、粘度変化率は-％で、当社推奨の管理限界値である±％以内にあり、良好と判断します。水分は良好と判断します。水分はppmと当社推奨の管理限界値の以下であり、良好と判断します。全酸価は良好と判断します。全酸価は、.mgKOH/gと当社推奨の管理限界値の.mgKOH/g以内にあり、良好と判断します。IRの結果、良好と判断します。IRの結果、油劣化の兆候を示すカルボン酸の吸収が確認されていないことから、良好と判断します。は良好と判断します。計数汚染度は良好と判断します。計数汚染度はNAS級と当社推奨の管理限界値のNAS級以内であり、良好と判断します。重量汚染度は良好と判断します。重量汚染度は.mg/mlと当社推奨の管理限界値のmg/ml以内であり、良好と判断します。機器の潤滑状態摩耗粒子形態観察の結果、金属接触が厳しい場合に発生するシビア粒子がやや多く観察されました。SOAPの結果は良好です。SOAPの結果、金属元素は検出されなかったことから、良好と判断します。D－SOAPの結果は良好です。D－SOAPの結果、鉄が、亜鉛が、外部から混入したカルシウムが、ナトリウムが検出されました。軸受の摩耗を示す錫は検出されず、良好と判断します。フェログラフィーの結果、金属接触が厳しい場合に発生するシビア粒子がやや多く観察されました。異常摩耗の早期発見パラメータであるフェログラフィーのIs値が.と良好の範囲にあるものの、摩耗粒子形態観察の結果、金属接触が厳しい場合に発生するシビア粒子が多く観察されました。
報告№113-00165 | 分析№113-000595 | 113000595 | 油の劣化は確認されなかったものの、計数汚染度はNAS級とやや高い値でした。今後、バルブ類の動作障害やフィルタおよびストレーナの目詰まりが発生することが懸念されるため、以下の対策を推奨します。定期的な分析油中の汚染度がやや高いことから、今後も傾向監視により汚染状態の変化を監視するよう推奨します。計数汚染度は、前回に比較してNAS級からNAS級にランク上昇し、当社推奨の管理限界値以下にあるものの、やや高い値でした。フィルタ表面の異物観察で金属片、鉄錆、砂等が観察されたことから、汚染度が高い要因は、摩耗と外部混入異物の影響と思われます。粘度粘度は、mm/sと新油値mm/sに比較して、粘度変化率は-％で、当社推奨の管理限界値である±％以内であり、また、前回に比較して大きな変化はなく、良好と判断します。水分は、前回に比較して増加しているものの、ppmと当社推奨の管理限界値以下であり、良好と判断します。酸価は、.mgKOH/gと前回に上昇しているものの、新油値.mgKOH/g以下であり、酸化劣化していないと判断します。色相は、Lと前回L.に比較して大きな変化はありませんでした。
報告№108-0227 報告№110-00667 | 分析№108-01664 分析№110-003091 | 110-003091 | Iカップリング発光分光分析供試のタービン油を分析した結果、検出された金属元素は、SOAPの結果表に示すように、鉄、ニッケル、亜鉛、カルシウム、バリウム、ケイ素、ナトリウムが検出されました。これらの検出された金属元素から発生箇所を推定すると鉄、ニッケル・軸受等亜鉛、カルシウム、バリウム、ケイ素、ナトリウム・外部混入異物であると思われます。このうち、機械部品が摩耗したと思われる元素はのグループです。フェログラフィー異常摩耗の早期発見パラメータとして摩耗粒子を定量化して評価するフェログラフィーのIs値は、前回のの乗から乗に上昇しており、摩耗が進行していることを示していました。摩耗粒子の形態で比較的多く観察された粒子は、潤滑状態が正常な場合に発生する摩耗粒子、異物の噛み込みなどで発生する切削粒子、局部的に高圧・高温となる場合に発生するフリクションポリマ、外部から混入したと思われる鉄錆、樹脂等でした。このような摩耗粒子が観察された場合には、潤滑部では正常なマイルド摩耗と異物による切削摩耗が発生し、そして局部的ではあるものの高圧・高温の箇所が発生していることも分かります。特に、切削摩耗は摩耗形態の中でも摩耗進行速度が速く、転がり軸受でこの摩耗形態が発生した場合には寿命が分の程度に低下することも知られています。切削摩耗により生じた軌道面の損傷が起点となって転がり軸受の寿命となるフレーキングに進展することが懸念されます。フリクションポリマは、潤滑油が軌道面に押し込められ高圧状態になると同時に、圧縮熱により高温状態になった結果、基油自身が重合反応を起こし生成することが知られています。そのため、高圧高温状態の解消がなされなければ、潤滑油の劣化が進行し、粘度上昇に因る潤滑異常に進展する場合があります。電子顕微鏡・X線マイクロアナリシス観察された摩耗粒子をSEM・XMAで観察した結果、鉄、クロム、マンガンを含む粒子が比較的多く、主にベアリング軌道面の摩耗が多く発生していることが確認されました。計数汚染度はやや高く、重量汚染度は当社推奨の管理限界値を超えていました。フィルタ表面の異物観察で鉄錆、砂等が観察されたことから、汚染度が高い要因は、摩耗と外部混入異物の影響と思われます。前回同様に粘度、水分、全酸価、IR、RBOTの各データは良好でした。軸受および潤滑油は継続使用可能な状態にあるものの、油中の汚染度が高く、摩耗の進行が懸念されるため、以下の対策が必要です。濾過油中の汚染度が高いことから、観察された摩耗粒子や異物が軸受軌道面に噛み込み摩耗が進行することが懸念されるため、濾過を推奨します。定期的な分析摩耗の進行を監視するため、定期的に分析を実施し、摩耗の進行状況を確認することを推奨します。傾向監視のための次回採油時期は、最短で約時間となります。この時間は、油中汚染物が均一になるために必要とする時間であり、この時間を経過すれば、再分析の結果から状態の傾向を確認することが可能となりますので、これを参考に次回分析時期を検討されることを提案します。最適な採油方法本試料油は、機器停止中に廃油口から採油されていますが、機器が停止している状態では、別紙油粒子の沈降の影響に示すように油槽内で撹拌がなくなり固形物が沈降するため、油中汚染度は高くなることから今後の採油は、極力運転中もしくは停止直後の油槽中層部から実施されることを推奨します。
報告№107-0366 報告№107-0366 | 分析№107-01900 分析№107-01900 | 107-01900 | 濾過前の試料油を分析した結果、計数汚染度が前回濾過後のNAS級から、今回NAS級に約ヶ月でランク増加しました。摩耗粒子形態観察で前回と同様にフレッティングにより発生したμm以下の赤錆が多く観察されました。D－SOAPの結果、前回濾過後に比較して鉄が.からppmに増加していました。計数汚染度およびD－SOAPの鉄濃度の増加、フレッティングにより発生した赤錆が多く観察されたことから、油が汚れていた要因は、フレッティングの影響と考えられました。フレッティングの発生要因は、スラストランナー固定部やスラストメタル台金部の鉄系材料が接合されたり、勘合されたりする部分から発生します。フレッティングによる赤錆が少量発生しても直ちに異常ではありませんが、場合によっては、これらの粒子、赤錆が軸受摺動面に噛み込み、摩耗を進行させる場合があります。また、摩耗量が増大した場合、その勘合部にガタが生じ、軸受の摩耗に進展する場合が考えられます。その摩耗量を今回検出された鉄濃度ppmと油量Lから計算した結果、.cmの体積が摩耗したと考えられます。現在のところ、軸受は継続使用可能な状態にありますが、今後フレッティングにより発生した赤錆が軸受摺動面に噛み込み摩耗が進行する場合が懸念されるため、ヶ月以内に再度分析を実施し、摩耗量の増加傾向および摩耗の進行状況を確認することを推奨します。
報告№105-0116 | 分析№105-00772 | 105-00772 | 濾過前の試料油を分析した結果、摩耗粒子の形態観察で金属接触が厳しい場合に発生するシビア粒子がやや多く観察されました。軸受摺動面では、局部的な油膜切れによる金属接触が発生しており、摩耗の進行が懸念されます。これらの障害発生に対する弊害を勘案の上、ヶ月以内に再度分析を実施し、汚染状況及び摩耗の進行状況を確認されることを推奨します。
報告№103-4010 | 分析№103-00960 | 103-00960 | 分析の結果、を示す粘度、水分、全酸価、IR、を示す計数汚染度、重量汚染度の各データは良好であることから、この油は継続使用可能と判断します。一方、を確認するために実施したSOAP／D-SOAP、フェログラフィーの結果、フェログラフィーの摩耗粒子形態観察を除く項目は良好でした。摩耗粒子の形態観察の結果、異物の噛み込みにより発生したμm未満の切削粒子がやや多く見られました。切削粒子が発生するような摩耗形態を切削摩耗と呼びます。この摩耗形態は比較的摩耗速度が早いため、発生した摩耗粒子により汚染度が上昇し、フィルタの目詰まり等の原因になります。今回データは継続使用可能な状態を示しているものの、本試料油の系統内にはμmのフィルタが設置されているため、仮に潤滑状態が異常になった場合に発生するμm前後の大型摩耗粒子は発生していたとしてもフィルタに捕捉されると考えられます。このようなケースでは、使用されている油量、系内を循環している油の流量を知り、又、フィルタの通過直前と直後から採取した油の汚染度の差からフィルタの濾過効率を確認し、そこから実際の摩耗状態を推定する方法があります。さらに、フィルタに捕捉された摩耗粒子を直接分析し、摩耗状態を診断する方法もありますので、使用後のフィルタ提供もご検討下さい。
報告№108-0411 報告№110-00468 | 分析№108-02744 分析№110-002105 | 110-002105 | 金属元素と濃度の分析は、試料油を以上の高温で発光させ、その光を分光器で分光し、分光によって得られた光の強度と金属固有の波長とから元素を特定するIカップリング発光分光分析法を用います。また摩耗状態は、SOAP法により求めた金属成分と濃度にフェログラフィー法による摩耗粒子分析とを加味して総合的に評価しますが、摩擦面の摩耗機構と摩耗状態の判断は摩耗粒子の形態と、異常摩耗の早期発見パラメータであるIs値により判断します。Iカップリング発光分光分析供試のタービン油を分析した結果、SOAP／D－SOAPで鉄、カルシウム、ケイ素が検出されました。これらの検出された金属元素から発生箇所を推定すると鉄・軸受等カルシウム、ケイ素・外部混入異物であると思われます。このうち、機械部品が摩耗したと思われる元素はのグループです。フェログラフィー分析結果から観察された粒子は、潤滑状態が正常な場合に発生する摩耗粒子異物の切削作用で発生する切削粒子局部的に高圧・高温となる場合に発生するフリクションポリマ外部から混入したと思われる鉄錆、砂、樹脂等でした。潤滑状態と摩耗形態異常摩耗の早期発見パラメータとして摩耗粒子を定量化して評価するフェログラフィーのIs値は、潤滑状態がやや厳しいの乗となっていました。潤滑部では、正常なマイルド摩耗、異物による切削摩耗が発生し、そして局部的に高圧・高温状態になっている箇所があることも確認されました。摩耗形態の中でも切削摩耗は、摩耗進行速度が速い形態であることから管理には注意が必要です。転がり軸受で切削摩耗が発生している場合、軸受の寿命は分の程度に低下することが知られています。また、切削摩耗の発生原因となる混入異物が残留している場合、この異物により切削摩耗が継続して発生する可能性があります。フリクションポリマは、潤滑油が軸受軌道面に押し込められ高圧状態になると同時に、圧縮熱により高温状態になった結果、基油自身重合反応を起こし生成することが知られています。そのため、高圧高温状態の解消がなされなければ、潤滑油の劣化が進行し、粘度上昇に因る潤滑異常に進展する場合があります。計数汚染度はやや高い値でした。フィルタ表面の異物観察で金属片、鉄錆、砂等が観察されたことから、汚染度が高い要因は、摩耗と外部混入異物の影響と思われます。粘度、全酸価、IR、RBOTの各データは良好でした。尚、別紙RBOTの減少傾向から油の余寿命を求めた結果、この減少傾向のまま継続使用した場合は、年月には限界値に到達すると推定されました。軸受および潤滑油は継続使用可能な状態にあるものの、以下の対策が必要です。更油油の汚染度が高く、観察された摩耗粒子や異物が軸受軌道面に噛み込み摩耗が進行し、軸受の寿命の指標となるフレーキングに進展することが懸念されるため、汚染度の改善が必要です。更油前に油槽内を清掃してから、更油することを推奨します。定期的な分析摩耗の進行を監視するため、定期的に分析を実施し、摩耗の進行状況を確認することを推奨します。傾向監視のための次回採油時期は、理論的に求めると最短で約時間となります。この時間は、油中汚染物が均一になるために必要とする時間であり、この時間を経過すれば、再分析の結果から潤滑状態の傾向を確認することが可能となります。理論時間を参考に次回採油時期を検討されることを提案します。
報告№109-09136 報告№111-00222 | 分析№109-001160 分析№111-001121 | 111-001121_date110825 | 歯車の摩耗減速機の使用期間を設置時から今回の採油時までと仮定すれば、油中金属元素濃度から試算したバックラッシ増加量の値から、減速機は継続使用可能な状態にあると考えられます。油の汚染分析データは、油の汚染度が高いことを示していますが、これまで累積している汚染物を含んでいるため高濃度となっていると思われます。油の性状油の物理性状を示すデータは良好な範囲にあり、潤滑油は継続使用可能と判断します。対策定期的な分析凝着摩耗の進行を監視するため、定期的に分析を実施し、摩耗の進行状況を確認することを推奨します。今回の分析から、本機器に関しては油中金属元素濃度から算出されるバックラッシ増加量をパラメータとして摩耗の進行状況を把握することが可能と思われます。最適な採油方法本試料油は、機器停止中に給油口から採油されています。機器が停止している状態では、別紙油粒子の沈降の影響に示すように油槽内で撹拌がなくなり固形物が沈降するため、油中汚染度は低くなると推定されます。今後の採油は、極力運転中もしくは停止直後の油槽中層部から実施されることを推奨します。フェログラフィー異常摩耗の早期発見パラメータとして摩耗粒子を定量化して評価するフェログラフィーのIs値は、潤滑状態が厳しいの乗でした。摩耗粒子の形態で比較的多く観察された粒子は、潤滑状態が正常な場合に発生する摩耗粒子、金属潤滑部が局部的に油膜切れを起して発生するシビア粒子等でした。これらの摩耗粒子が観察された場合、潤滑部で発生している摩耗形態は、正常なマイルド摩耗と潤滑状態がやや厳しい凝着摩耗であることが分かります。バックラッシご提供いただいた減速機に関する情報からハスバ歯車の組み合わせの段減速機構であることが分かりました。この歯車の構成から接触点は合計で箇所となります。累積稼働時間が不明であることから、図面記載の日付から使用したと仮定し、ギヤのバックラッシの増加量を求めました。その結果、バックラッシの増加量はヶ月間で.μmと推定されました。バックラッシ増加分の上限値は、メーカにより差異はあるものの、当社の推奨するバックラッシは、一般に推奨されるμmを管理目安にしています。この値に比較して十分に小さい値です。Iカップリング発光分光分析供試のギヤ油を分析した結果、検出された金属元素は、SOAPの結果表に示すように、鉄、鉛、銅、ニッケル、錫、リン、亜鉛、カルシウム、アルミニウム、ケイ素、ナトリウム、マグネシウムが検出されました。これらの検出された金属元素から発生箇所を推定すると鉄、鉛、銅、ニッケル、錫・ギヤ・軸受等リン・オイル添加剤亜鉛、カルシウム、アルミニウム、ケイ素、ナトリウム、マグネシウム・外部混入異物であると思われます。このうち、機械部品が摩耗したと思われる元素はのグループです。計数汚染度は当社推奨の管理限界値を超えていました。D－SOAPで油の添加剤成分であるリンが検出され、フィルタ表面の異物観察で表面が茶褐色で金属片、鉄錆、砂等が観察されたことから、汚染度が高い要因は、摩耗とスラッジ、そして外部混入異物の影響と思われます。粘度、水分、全酸価、IRの各データは良好でした。
報告№104-0097 | 分析№104-00780 | 104-00780_追加 | 分析の結果、軸受摺動面では異物の噛み込みにより発生した切削摩耗が発生していることが確認されました。現在のところ、軸受は継続使用可能な状態にあると思われますが、切削摩耗は、摩耗速度が正常摩耗の桁程大きいため今後油膜が形成できにくい状況になる事が予想されます。油膜形成がしにくい状況になった場合、金属同士が接触する凝着摩耗に進展することが懸念されるため、～ヶ月後に再度分析を実施し、摩耗の進行状況を確認されることを推奨します。これらのことは、以下のことから判断しました。異常摩耗の早期発見パラメータであるIs値が-と良好の範囲にあるが摩耗粒子の形態観察の結果、異物の噛み込みにより発生する切削粒子が比較的多く観察された。又、SOAP／D-SOAPの結果、軸受メタルの主成分である錫が検出された。尚、摩耗程度を油量LとD-SOAPの錫濃度ppmから軸受メタルの平均的な摩耗深さを計算した結果、.μmでした。運転時間時間で.μm摩耗したと仮定すると、摩耗速度は×-μm／hとなります。この摩耗速度では、軸受メタルの初期の表面粗さがsが完全に摩耗し鏡面状態に到達するのは、運転時間時間後となります。
報告№109-09136 報告№112-00348 | 分析№109-001160 分析№112-001368 | 112-001368 | 軸受は継続使用可能な状態にあると判断します。但し、油中の汚染度がやや高く、今後も摩耗の進行を傾向監視するため、以下の対策を推奨します。定期的な分析今後懸念される切削摩耗の進行を監視するため、定期的に分析を実施することを推奨します。はフェログラフィーおよびSOAP／D-SOAPの結果から総合的に判断した結果、やや厳しい状態にあると考えられます。フェログラフィー【定量分析：Is値】Is値は異常摩耗の早期発見パラメータのつで、摩耗粒子を定量化するために用います。今回のIs値はの乗と低い値でした。フェログラフィー【定性分析：摩耗粒子および摩耗形態観察】分析結果から比較的多く観察された粒子は、以下の通りでした。正常な摩耗粒子・潤滑状態が正常なマイルド摩耗により発生。切削粒子・異物や金属表面の微小突起による切削摩耗により発生。観察された摩耗粒子の中でも切削粒子は、注意が必要です。摩耗形態の中でも切削摩耗は摩耗進行速度が速く、転がり軸受でこの摩耗形態が発生した場合には寿命が分の程度に低下することも知られており、切削摩耗により生じた軌道面の損傷が起点となって、転がり軸受の寿命となるフレーキングに進展することから、傾向監視が必要です。Iカップリング発光分光分析【SOAP／D-SOAP】検出された金属元素から発生箇所を推定すると、以下の通りでした。鉄、鉛・軸受等リン・添加剤カルシウム、アルミニウム、ナトリウム・外部混入異物前回に比較して計数汚染度はNAS級からNAS級にランク上昇し、やや高い値でした。フィルタ表面の異物観察で鉄錆、砂等が観察されたことから、汚染度が高い要因は、摩耗と外部混入異物の影響と思われます。分析結果計数汚染度は、当社推奨の管理限界値以下にあるものの、やや高い値でした。計数汚染度計数汚染度はNAS級と当社推奨の管理限界値のNAS級以下にあるものの、やや高い値でした。重量汚染度はmg/mlでした。摩耗粒子の形態観察の結果、潤滑状態が正常な場合に発生する摩耗粒子、異物の噛み込みや金属表面の微小突起により発生する切削粒子が比較的多く観察されました。SOAPSOAPの結果、油の添加剤成分であるリンが検出されました。摩耗により発生する鉄は検出されていないことから、良好と判断します。D-SOAPD-SOAPの結果、摩耗により発生する鉄が検出されました。フェログラフィー異常摩耗の早期発見パラメータであるフェログラフィーのIs値がの乗と良好の範囲にあるものの、摩耗粒子の形態観察の結果、潤滑状態が正常な場合に発生する摩耗粒子、異物の噛み込みや金属表面の微小突起により発生する切削粒子が比較的多く観察されました。
報告№107-4543 報告№107-4543 | 分析№107-02109 分析№107-02109 | 107-02109 | トライボ診断の結果、泡立ち試験を除く項目は良好でした。泡立ち試験の結果は、一般的には消泡性能が低くいと判断できる値の-ですが、新油値の-と同レベルにあったため、良好と判断します。一方、摩耗粒子の形態観察で外部から混入したと思われる鉄錆が観察されたものの、潤滑状態指数は、の乗と濾過設備のない機器であれば正常な潤滑状態にあると判断します。但し、潤滑油の摩耗粒子はフィルタに捕捉され、異常な摩耗状態が発生したとしても正常な潤滑状態にあると誤認してしまう可能性があります。フィルタの捕捉の影響による誤認を避けるため、今後の診断に当たっては、これまでの採油箇所に加え、フィルタの捕捉物も分析し、その結果から潤滑状態を評価することを推奨します。尚、フィルタ捕捉物の分析を実施する際には、フィルタ流量、フィルタ使用時間、主機稼働時間などの追加情報が必要です。泡立ち試験の結果、消泡性能が低いと判断できる値であるものの、新油と同レベルにありました。粘度は良好。粘度はmm/sと新油値mm/sに比較して、粘度変化率は-.％で、当社推奨の管理限界値である±％以内にあり、良好と判断します。粘度は.mm/sでした。粘度は.mm/sでした。粘度指数はでした。粘度指数はでした。泡立ち試験は-でした。泡立ち試験は-と新油と同レベルにあり、消泡性能が新油と同レベルにあることが確認されました。水分は良好。水分はppmと当社推奨の管理限界値の以下であり、良好と判断します。全酸価は良好。全酸価はmgKOH/gと新油値mgKOH/g以内であり、良好と判断します。機器の潤滑状態精密な濾過設備がない機器であれば、潤滑状態指数は正常の範囲にあると判断します。潤滑状態指数は正常の範囲にあると判断します。異常摩耗の早期発見パラメータである潤滑状態指数がの乗と、精密な濾過設備がない機器であれば、潤滑状態指数は正常の範囲にあると判断します。
報告№109-09136 報告№109-09372 | 分析№109-001160 分析№109-002499 | 109-002499 | 結論今回全量抜き取っていますが、観察された異物が残留している可能性があります。残留した異物が軸受摺動面に噛み込み摩耗が進行することもあることから油槽内は清掃して清浄にしてから油を充填することを推奨します。尚、を示す粘度、全酸価の各データは新油データを基準として評価しています。今回は、新油データがなく正確な評価はできませんが、粘度がISOVGの規格内にあることと、全酸価が最も管理基準が厳しい無添加油の限界値の.mgKOH/g以下であることから、本試料油は継続使用可能と判断します。
報告№101-0127 | 分析№101-01115 | 101-01115 | 外部から混入した鉄錆、砂等の異物が見られていましたが、汚染度がNAS級の範囲内にあり、潤滑状態そのものは良好と判断します。異物は、しばしは軸受摺動面に噛み込み、摩耗発生させる原因となる為、定期的にトライボ診断を実施し、摩耗の進行状況を確認されることを推奨します。粘度は良好です。粘度はmm/sと新油値mm/sに比較して変化率は-.％と当社推奨の管理限界値内にあり、良好と判断します。水分は良好です。水分はppmと当社推奨の管理限界値内にあり、良好と判断します。全酸価は良好です。全酸価は.mgKOH/gと新油値.mgKOH/g以内にあり、良好と判断します。IRは良好と判断します。IRチャートに示すように新油に比較して変化はなく良好と判断します。計数汚染度は良好です。計数汚染度は、NAS級と当社推奨の管理限界値内にあり、良好と判断します。重量汚染度は良好でした。重量汚染度は.mg/mlと当社推奨の管理限界値内にあり、良好と判断します。機器の潤滑状態SOAPの結果、摩耗により発生した金属元素は検出されませんでした。SOAPの結果、摩耗により発生した金属元素は検出されませんでした。その他には、油の添加剤成分であるリンがppm検出されました。D－SOAPの結果、摩耗により発生した金属元素は検出されませんでした。D－SOAPの結果、摩耗により発生した金属元素は検出されませんでした。その他には、外部から混入したカルシウムが、ナトリウムが検出されました。フェログラフィーの結果、外部から混入した鉄錆、砂が多く見られました。摩耗の過酷度を示すフェログラフィーのIs値がのマイナス乗と正常な範囲にあるものの、摩耗粒子の形態観察の結果、外部から混入した鉄錆、砂等の異物が見られました。異物は、しばしは軸受摺動面に噛み込み、摩耗発生させる原因となる為、定期的にトライボ診断を実施し、摩耗の進行状況を確認されることを推奨します。
報告№107-0366 報告№111-00365 | 分析№107-01900 分析№111-001649 | 111-001649 | 濾過前の試料油を分析した結果、計数汚染度が前回のNAS級から、今回NAS級に約年でランク増加していました。フィルタ表面の異物観察で鉄錆、砂等が観察されたため、汚染度およびD－SOAPの鉄濃度が増加した要因は、摩耗による粒子の増加ではなく、外部から混入したと思われる異物によるものと考えられます。但し、異物の混入はありましたが、潤滑異常の早期発見パラメータである摩耗過酷度を示すIs値がのマイナス乗と非常に良好の範囲にあることから、潤滑状態は正常な状態にあると判断します。尚、更油によりRBOTが前回に比較してmin増加していますので、今後は今回のRBOT値によりデータ管理を行います。
報告№107-0287 報告№107-0352 | 分析№107-01519 分析№107-01852 | 107-01852 | 濾過前の試料油を分析した結果、重量汚染度が前回の.mg/mlからmg/mlに増加し、処置領域にありました。D－SOAPで前回に比較して鉄が.から、油の添加剤成分であるバリウムがからppmに各々増加していました。フィルタ写真でフィルタ表面が茶褐色になっていました。D-SOAPで油の添加剤成分であるバリウムが検出されたことから、汚染度が高い原因は、油の添加剤成分の析出によるものと考えられました。このスラッジは、粘着性があり、バルブ類の動作障害を発生することが懸念されます。これらの障害発生に対する弊害を勘案の上、当社製清浄分散剤TS－の投与と濾過を実施されることを推奨します。
報告№109-09136 | 分析№109-001160 | 112-003129 | 潤滑水はやや汚染されており、腐食摩耗が発生していました。潤滑水を交換するなどにより潤滑水を清浄にすることを推奨します。尚、電気伝導率は、電気の流れやすさを示す数値で、この値が大きいと金属が腐食しやすくなると考えることができます。今後は、腐食の程度との関係を確認しながら管理目安を検討することを推奨します。今後、腐食の影響が大きく、潤滑水の交換が頻繁に必要になった場合は、水溶性の防錆剤などによる交換周期の延伸化を検討する必要があると思われます。フェログラフィー摩耗粒子の形態で比較的多く観察された粒子は、腐食により発生したと思われる赤錆でした。これらの摩耗粒子が観察された場合、潤滑部で発生している摩耗形態は、腐食による腐食摩耗であることが分かります。今後、この赤錆が柔らかい樹脂軸受に埋め込まれ、ランナー側で摩耗が発生することが懸念されます。Iカップリング発光分光分析検出された金属元素は、SOAP/D-SOAPの結果表に示すように、鉄、カルシウム、ケイ素、ナトリウム、マグネシウムが検出されました。潤滑水の汚染状態前回同様に、計数汚染度はNAS級から等級に変化はないものの、汚染されていました。．潤滑水の性能潤滑水の性能検査として水道水水質基準が適用できる項目は、有機物、塩化物イオン、アンモニウムイオン、pH、大腸菌群数で、このうち、アンモニムイオン、濁度が水道水水質基準を上回っていました。また、水質基準のない硫化物イオン、レジオネラ菌は、測定下限値を下回っており、含まれていないか、含まれていても極微量であることが確認されました。
報告№109-09136 報告№113-00113 | 分析№109-001160 分析№113-000438 | 113-000438 | 潤滑油の劣化はなく、汚染度は良好な範囲にあることから、継続使用可能と判断します。軸受は継続使用可能な状態にあると判断します。は、フェログラフィーおよびSOAP/D-SOAPのデータから総合的に解析した結果、正常な状態にあると考えられます。フェログラフィー【定量分析：Is値】Is値は異常摩耗の早期発見パラメータのつで、摩耗程度を定量化するために用います。Is値は前回に比較してのマイナス乗から変化はなく、良好でした。フェログラフィー【定性分析：摩耗粒子および摩耗形態観察】分析結果から観察された全ての粒子量は少でした。Iカップリング発光分光分析【SOAP/D-SOAP】検出された金属元素から発生箇所を推定すると、以下の通りでした。錫・軸受等リン、バリウム・添加剤カルシウム、アルミニウム、ナトリウム・外部混入異物計数汚染度は前回に比較してNAS級からNAS級にランク低下し、重量汚染度は前回に比較して.mg/mlから.mg/mlに減少し、共に管理限界値以下であり、良好でした。．粘度、水分、酸価、IR、RBOTの各データは良好でした。
報告№109-09136 報告№111-00610 | 分析№109-001160 分析№111-003532 | 111-003532 | 潤滑油および対象設備は継続使用可能な状態にあると判断します。但し、油中水分値が高く、その影響でエンジン内部に錆が発生し、潤滑箇所の摩耗粉の発生が懸念されるため、今後も摩耗の進行を傾向監視するため、以下の対策を推奨します。定期的な分析摩耗の進行を監視するため、定期的に分析を実施し、摩耗の進行状況を確認することを推奨します。更油或いは部分更油による水分濃度の調整水分の影響により金属表面で腐食摩耗が発生し、発生した鉄錆等の粒子が潤滑部に噛み込み摩耗が進行することがありますので、更油或いは部分更油などにより相対的に水分濃度を低くするなどの方法を推奨します。新油との比較による評価を示す粘度、酸価、塩基価のデータは新油データを基準として評価しています。今回は当社に新油データがなかったため判断できませんでしたが、今後評価する場合は、充填用に新油を同時に分析することをご検討下さい。フェログラフィー異常摩耗の早期発見パラメータとして摩耗粒子を定量化して評価するフェログラフィーのIs値は、潤滑状態が厳しいの乗でした。摩耗粒子の形態で比較的多く観察された粒子は、潤滑状態が正常な場合に発生する摩耗粒子局部的に高圧・高温となる場合に発生するフリクションポリマでした。これらの摩耗粒子が観察された場合、潤滑部で発生している摩耗形態は、正常なマイルド摩耗であり、そして局部的ではあるものの高圧・高温の箇所が発生していることも分かります。フリクションポリマは、潤滑油が摺動面に押し込められ高圧状態になると同時に、圧縮熱により高温状態になった結果、基油自身が重合反応を起こし生成することが知られています。そのため、高圧高温状態の解消がなされなければ、潤滑油の劣化が進行し、粘度上昇に因る潤滑異常に進展する場合があります。Iカップリング発光分光分析供試の潤滑油を分析した結果、検出された金属元素は、SOAP-Tの結果表に示すように、鉄、銅、ニッケル、リン、亜鉛、カルシウム、ナトリウム、マグネシウム、ホウ素でした。検出されたこれらの金属元素から発生箇所を推定すると鉄、銅、ニッケル・エンジン部品リン、亜鉛、カルシウム、マグネシウム、ホウ素・オイル添加剤ナトリウム・外部混入異物であると思われます。このうち、機械部品が摩耗したと思われる元素はのグループです。計数汚染度計数汚染度はNAS級以上と汚染されていました。フィルタ表面の異物観察で金属片、鉄錆、砂等が観察されたことから、汚染度が高い要因は、摩耗と外部混入異物の影響と思われます。粒度分布粒度分布は.～.μmの範囲にあり、.μmにピークが確認されました。μm以下の粒子が多いことから、燃焼して発生したすす等であることが分かります。水分はppmと当社推奨の管理限界値を超えていました。今後、水分の影響でエンジン内部に錆が発生し、その影響で摩耗が発生する懸念があります。尚、粘度、酸価、塩基価は、当社に新油データがなかったため、新油データとの比較ができず評価できませんでした。
報告№101-0116 | 分析№101-01006 | 101-01006 | 夏場に潤滑油の循環ポンプの吐出量が減少し、グラビティタンクに充分に油がいかない現象が発生しているため、貴工務所では、この原因が油の粘度が低下することにより、ポンプの吐出圧が低下して、流量も低下すると仮説を立てて検討している。本試験は、その仮説を確認するため、使用油の分析データと新油カタログ値を比較し検討を実施した。分析の結果、粘度の変化の度合いを示す粘度指数を求めたところ、使用油が、新油がと低下していることが確認された。この粘度指数をさらに詳しく粘度と温度の関係をもとめ、図温度と動粘度の関係により新油と使用油を比較した。その結果、図により明らかなように使用油と新油の差異は非常に小さく、夏場に粘度が低下したことが、循環ポンプ吐出量減少の主原因になるとは考えにくいと思われた。尚、循環ポンプ吐出量減少の原因と思われる他の点として、ポンプ内のリーク及び、油中混入空気量の増加なども考えられる。
報告№109-09136 報告№114-00192 | 分析№109-001160 分析№114-000599 | 114-000599 | 分析の結果、計数汚染度はNAS級、重量汚染度はmg/mlと共に当社推奨の管理限界値を超えています。フィルタグラムで表面が茶褐色で、さらにD-SOAPで鉄、油の添加剤成分であるリン、亜鉛、外部混入異物と思われるカルシウムが検出されていることから、汚染度が高い要因は、摩耗と添加剤成分の析出によるスラッジ、外部混入異物の影響と思われます。このスラッジは、粘着性があるため、バルブ類の動作障害やフィルタの目詰まりの原因となりやすいことから対策が必要です。対象設備は継続使用可能な状態にあると判断します。但し、異常摩耗の早期発見パラメータであるフェログラフィーのIs値は、前回に比較してからレベルに上昇し、摩耗粒子の形態観察で潤滑状態が正常な場合に発生する摩耗粒子が比較的多く観察されています。シリンダ摺動面やポンプ内部では、やや厳しい潤滑状態であることから、今後摩耗の進行状況を確認する必要があると思われます。TS-の投与と濾過今後、バルブ類の動作障害やフィルタおよびストレーナの目詰まりが発生することが懸念されるため、予防措置として当社製清浄分散剤TS-の投与と濾過を推奨します。定期的な分析今後懸念される摩耗の進行を監視するため、定期的に分析を実施することを推奨します。最適な採油方法本試料油は、機器停止中にドレンバルブから採油されているため、分析データが高濃度に出ていると推定されます。正確なデータによる診断を行うためにも、今後の採油は、極力運転中もしくは停止直後の油槽中層部から実施されることを推奨します。
報告№106-4567 報告№106-4567 | 分析№106-02025 分析№106-02025 | 106-02025 | 分析の結果、摩耗粒子形態観察でフレッティングにより発生する赤錆が比較的多く観察されたものの、現在のところ、転がり軸受およびギヤは継続使用可能と判断します。但し、外輪とベアリングケースの間で摩耗が発生している場合、その摩耗が進行すると振動が増大し、疲労摩耗を進行させることが懸念されるため、ヶ月毎の傾向分析を回継続し、摩耗の進行状況を確認することを推奨する。これらのことは、異常摩耗の早期発見パラメータであるフェログラフィーのIs値が-と良好の範囲にあるものの、摩耗粒子形態観察の結果、フレッティングにより発生する赤錆が多く観察されたこと以上のことから判断しました。トライボ診断では、バックラッシの増加量を分析結果から計算できますので、構造が確認できる図面、ギヤの形式、歯形、モジュール、歯数、回転数、増速比、歯幅をお知らせ下さい。計算結果をご報告いたします。は良好と判断します。粘度は良好と判断します。粘度はmm/sと新油値mm/sに比較して、粘度変化率は-％で、当社推奨の管理限界値である±％以内にあり、良好と判断します。水分は良好と判断します。水分は.ppmと当社推奨の管理限界値の以下であり、良好と判断します。全酸価は良好と判断します。全酸価は.mgKOH/gと新油値.mgKOH/g以内にあり、良好と判断します。IRの結果、良好と判断します。IRの結果、油劣化の兆候を示すカルボン酸の吸収が確認されていないことから、良好と判断します。RBOTの結果、良好と判断します。RBOTはminと当社推奨の管理限界値のmin以上であり、良好と判断します。計数汚染度は良好と判断します。計数汚染度は良好と判断します。計数汚染度はNAS級と当社推奨の管理限界値のNAS級以内であり、良好と判断します。重量汚染度は.mg/mlでした。重量汚染度は.mg/mlでした。機器の潤滑状態摩耗粒子形態観察でフレッティングにより発生する赤錆が多く観察されました。外輪とベアリングケースの間で摩耗が発生している場合、その摩耗が進行すると振動が増大し、疲労摩耗を進行させることが懸念されるため、ヶ月毎の傾向分析を回継続し、摩耗の進行状況を確認することを推奨する。SOAPの結果、鉄および銅が検出されました。SOAPの結果、摩耗により発生した鉄および銅、油の添加剤成分であるリンが検出されました。D－SOAPの結果、鉄が検出されました。D－SOAPの結果、摩耗により発生した鉄、外部から混入したカルシウム、ナトリウムが検出されました。フェログラフィーの結果、フレッティングにより発生した赤錆が多く観察されました。異常摩耗の早期発見パラメータであるフェログラフィーのIs値が-と良好の範囲にあるものの、摩耗粒子形態観察の結果、フレッティングにより発生する赤錆が多く観察されました。
報告№109-09136 報告№113-00570 | 分析№109-001160 分析№113-002401 | 113-002401 | 使用油を分析した結果、新油には入っていない添加剤成分のリン、亜鉛が比較的高濃度で検出されたことから、使用油は油名が違っていることが確認されました。また、重量汚染度が高いことから、油中の夾雑物によって摩耗が進行することが懸念されますが、現時点では摩耗状態が正常な範囲にあることから、即時の分解点検は不要であると判断します。更油および油名の確認使用油は、油中の汚染度が高いため、汚染物により軸受表面が切削作用を受けて摩耗する懸念があります。そのため、可能であれば更油を推奨します。更油する際は、油槽内を綺麗に洗浄することが必要です。尚、使用油からは新油には添加されていないリンと亜鉛が検出されたことから、現在の使用油の油名が違っているか、別名柄の油と混合して使用している可能性がありますので、更油する際には油名の再確認をして下さい。定期的な分析外軸受の潤滑状態を知ることは、保全の最適な時期や修理の要否判断に役立つことから、今後も定期的な分析により管理することを推奨します。診断結果使用油の酸価が新油値に比較して高い値でした。これは、使用油が酸化劣化したものではなく、異種油が混入したか、或いは油名が異なっている可能性が考えられます。粘度粘度は、.mm/sと新油値のmm/sに比較して粘度変化率が+％となっており、当社推奨の管理限界値以下であり良好です。水分はppmと当社推奨の管理限界値の以下であり、良好です。酸価・IR使用油の酸化劣化は、酸価およびIRの結果から総合的に判断します。酸価は、.mgKOH/gと当社推奨の管理限界値.mgKOH/gを超えているものの、IRの結果で油劣化の兆候を示すカルボン酸の吸収が確認されていないことから、酸化劣化はしていないと判断します。酸価が高い原因は、SOAP-Tで新油と一致しないデータが確認されたことから、油名の誤りや異種油の混入が考えられます。計数汚染度はやや高く、重量汚染度は当社推奨の管理限界値を超えていました。フィルタ残渣に金属片、鉄錆、砂等が確認されたことから、汚染度が高い原因は摩耗粒子や外部混入異物と考えられます。計数汚染度計数汚染度はNAS級と当社推奨の管理限界値NAS級以下であるものの、やや高い値でした。重量汚染度はmg/mlと当社推奨の管理限界値mg/mlを超えていました。光学顕微鏡写真重量汚染度で濾過したフィルタ表面上の夾雑物を光学顕微鏡で観察した結果、金属片、鉄錆、砂等が観察されました。異常摩耗の早期発見のパラメータであるIs値は、レベルと高い値でした。また、潤滑部の摩耗が認められたため、定期的に潤滑油分析を実施し、摩耗推移を監視することが有用と考えます。フェログラフィーで観察された代表的な粒子は以下の通りです。正常な摩耗粒子・潤滑状態が正常なマイルド摩耗により発生。切削粒子・異物や金属表面の微小突起による切削摩耗により発生。シビア粒子・潤滑状態がやや厳しい凝着摩耗により発生。極微小領域で油膜切れが発生したことを示します。疲労摩耗粒子・繰返し応力による金属疲労で発生。大型化するとフレーキングの発生が懸念されます。切削粒子、シビア粒子は、摩擦面が将来的に異常摩耗へ進展する可能性を示唆しているため、傾向監視が有用と思われます。詳細は、別紙傾向監視が必要な摩耗粒子をご覧ください。観察された摩耗粒子の中には、μmサイズの大型のシビア粒子が観察されました。シビア粒子は、視野に個と少ないことから、直ちに異常ではないものの、今後の摩耗進行が懸念されます。SOAP-Tの結果、JOMOタービンに含まれていないはずのリンおよび亜鉛が桁オーダーで検出されたことから、油名の誤りや異種油の混入が考えられます。
報告№105-0186 | 分析№105-01253 | 105-01253 | トライボ診断により、機器軸受の潤滑状態、潤滑油の劣化状態を診断することを目的としました。分析の結果、摩耗は安定しており、継続使用可能と判断します。このことは、以下のことから判断しました。計数汚染度がNAS級と前回のNAS級に比較してランク減少し、清浄なレベルにあること。D－SOAPの結果、軸受メタルの摩耗により発生する錫の検出量が微量であること。異常摩耗の早期発見パラメータであるフェログラフィーのIs値が.と良好の範囲にあること。尚、を示す全酸価、IRの各データが良好であることから、この油は継続使用可能と判断します。
報告№109-09136 報告№113-00216 | 分析№109-001160 分析№113-000833 | 113-000833 | 潤滑油の劣化はなく、汚染度は良好な範囲にあることから、継続使用可能と判断します。軸受は継続使用可能な状態にあると判断します。但し、将来的な摩耗進行の有無を確認するためにも傾向監視を継続することが有効です。定期的な分析今後懸念される切削摩耗の進行を監視するため、定期的に分析を実施することを推奨します。最適な採油方法本試料油は、機器停止中に軸受箱排油口から採油されているため、分析データが高濃度に出ていると推定されます。正確なデータによる診断を行うためにも、今後の採油は、極力運転中もしくは停止直後の油槽中層部から実施されることを推奨します。はフェログラフィーおよびSOAP／D-SOAPの結果から総合的に判断した結果、継続使用は可能ですが、今後の機器の機能を確認するためにも傾向管理が有用と考えます。フェログラフィー【定量分析：Is値】Is値は異常摩耗の早期発見パラメータのつで、摩耗程度を定量化するために用います。今回のIs値はの乗と、やや高い値でした。フェログラフィー【定性分析：摩耗粒子および摩耗形態観察】分析結果から観察された代表的な粒子は、以下の通りでした。切削粒子・異物や金属表面の微小突起による切削摩耗により発生。フリクションポリマ・局部的に高圧・高温となる場合に発生。鉄錆・外部から混入したと考えられます。観察された摩耗粒子の中でも切削粒子は、将来的な摩耗の進行に繋がる可能性を示唆しているため、傾向監視が必要と思われます。摩耗形態の中でも切削摩耗は摩耗進行速度が速く、転がり軸受でこの摩耗形態が発生した場合には寿命が分の程度に低下することも知られており、切削摩耗により生じた軌道面の損傷が起点となって転がり軸受の寿命となるフレーキングに進展することから傾向監視による経過監視が必要です。切削摩耗の発生原因となる混入異物が残留している場合、この異物により切削摩耗が継続して発生する可能性があります。Iカップリング発光分光分析【SOAP／D-SOAP】検出された金属元素から発生箇所を推定すると、以下の通りでした。鉄、鉛、亜鉛・軸受等リン、カルシウム、アルミニウム、ナトリウム・外部混入異物計数汚染度はNAS級と当社推奨の管理限界値以下であり、良好でした。粘度、水分、全酸価、IR、RBOTの各データは、良好でした。尚、別紙RBOTの減少傾向から油の余寿命を求めた結果、本試料油は直近の更油から起算して年月まで使用可能であることが分かります。
報告№101-0302 | 分析№101-02895 | 101-02895 | 分析の結果、金属接触が厳しい場合に発生するシビア粒子、異物の噛み込みにより発生した切削粒子がみられるものの、微小な疲労摩耗により発生した摩耗粒子が支配的であることから、サポートベアリング内輪、外輪、転動体表面でマイクロフレーキングが発生していると推定されました。但し、摩耗の過酷度を示すIs値がの乗と比較的低く、且つ、ベアリング寿命の指標となる大型のフレーキングにより発生した粒子は確認されていないことから、継続使用可能と判断します。但し、より詳細に解析を行うためには、機器の構造、サイズ、軸受のタイプ等の情報が非常に重要ですので、今後は、別添資料分析依頼書にご記入くださいまして、ご提出いただけますようお願い申し上げます。考察は良好と判断します。粘度は良好と判断します。粘度は.mm/sと新油値.mm/sに比較して、粘度変化率は-％で、当社推奨の管理目安である±％以内にあり、良好と判断します。水分は良好と判断します。水分はと当社推奨の管理目安内にあり、良好と判断します。全酸価は良好と判断します。全酸価はmgKOH/gと新油値.mgKOH/gに比較して、.mgKOH/g高くなっていますが、継続使用可能な状態にあると判断します。重量汚染度が当社推奨の管理目安を若干超え、高くなっていました。計数汚染度は良好です。計数汚染度はNAS級と当社推奨の管理目安のNAS級以下であり、良好と判断します。重量汚染度は当社推奨の管理目安を若干超えていました。重量汚染度はmg/mlと当社推奨の管理目安のmg/mlを若干超えていました。機器の潤滑状態継続使用可能と判断します。SOAPの結果は、油の添加剤成分であるリンが検出されました。油中の添加剤及びμm未満の摩耗粒子を検出できるSOAPの結果、油の添加剤成分であるリンがppm検出されました。D－SOAPの結果、サポートベアリング軌道面摩耗により発生した鉄がppm検出されました。大型の摩耗粒子を検出できるD－SOAPの結果、内輪、外輪、コロの摩耗により発生した鉄がppm検出されました。又、保持器の摩耗により発生した銅が検出されました。フェログラフィーの結果、機器は継続使用可能と判断します。フェログラフィーの結果、異物の噛み込みにより発生した切削粒子や金属接触が厳しい場合に発生するシビア粒子、微小な疲労摩耗により発生した摩耗粒子がみられることから、サポートベアリング内輪、外輪、転動体表面でマイクロフレーキングが発生していると推定されました。但し、摩耗の過酷度を示すIs値がの乗と比較的低く、且つ、ベアリング寿命の指標となる大型のフレーキングにより発生した粒子は確認されず、継続使用可能と判断します。
報告№109-09136 報告№112-00361 | 分析№109-001160 分析№112-001430 | 112-001430 | 軸受は継続使用可能な状態にあると判断します。但し、SOAPの銅濃度が高いことから、以下の対策が必要です。油劣化の確認今後、別紙鉱油の酸化に対する金属触媒の影響に示すように銅濃度の増加に伴い酸化速度が速まる可能性があるため、今回の分析から短期間のうちに再分析を実施し、油劣化の進行状況を確認することを推奨します。はフェログラフィーおよびSOAP／D-SOAPの結果から総合的に判断した結果、やや厳しい状態にあると考えられます。フェログラフィー【定量分析：Is値】Is値は異常摩耗の早期発見パラメータのつで、摩耗粒子を定量化するために用います。前回に比較してIs値はのマイナス乗からマイナス乗に低下し、低い値でした。フェログラフィー【定性分析：摩耗粒子および摩耗形態観察】分析結果から比較的多く観察された粒子は、以下の通りでした。正常な摩耗粒子・潤滑状態が正常なマイルド摩耗により発生。銅の溶出前回に比較してSOAPの結果、銅がからppmに増加していました。提供して頂いた情報によれば、ボイラ給水ポンプのラビンリンスリングに銅が使用されていると思われますので、この部位の銅が検出されているか、或いは、潤滑油中の亜鉛系添加剤がその他の銅を使用した箇所と反応して溶出させていると推定されます。銅濃度は、別紙鉱油の酸化に対する金属触媒の影響に示すように濃度の増加とともに酸化速度が加速しますので、注意が必要です。前回に比較して計数汚染度はNAS級から等級に変化はなく、重量汚染度は.mg/mlから.mg/mlに増加しているものの、共に良好でした。分析結果は良好と判断します。計数汚染度計数汚染度はNAS級と当社推奨の管理限界値のNAS級以下にあり、良好と判断します。重量汚染度は.mg/mlと当社推奨の管理限界値のmg/ml以下にあり、良好と判断します。前回同様にSOAPの銅が高い値でした。SOAPSOAPの結果、油の添加剤成分であるリン、亜鉛が検出されました。一方、銅が検出されました。銅を使用した部分の溶出が進行していると考えられます。この溶出は検出された亜鉛系添加剤の成分と銅が反応し、溶出することが知られています。別紙鉱油の酸化に対する金属触媒の影響に示すように銅濃度が増加すると酸化速度が速まります。D-SOAPD-SOAPの結果、摩耗により発生する鉄が検出されました。フェログラフィー異常摩耗の早期発見パラメータであるフェログラフィーのIs値がのマイナス乗と良好の範囲にあり、摩耗状態は正常と判断します。
報告№109-09136 報告№110-00450 | 分析№109-001160 分析№110-002023 | 110-002023 | TS－投与後・浄油中の試料油を分析した結果、前回に比較して水分は大きな変化はありませんでした。計数汚染度はNAS級から等級に変化はなく、重量汚染度は.mg/mlから.mg/mlに減少していました。前回と同様に汚染度は清浄であることが確認されました。
報告№107-0445 報告№107-0445 | 分析№107-02562 分析№107-02562 | 107-02562 | 分析の結果、ギヤ歯面、転がり軸受の軌道面、共に潤滑状態は正常であることが確認され、継続使用可能な状態にあると判断します。≪バックラッシ増加に対する考察≫D－SOAPの鉄濃度からギヤのバックラッシを求めました。減速機の構造から、最も負荷が大きく、摩耗が進行しやすい箇所をスパイラルベベルギヤと推定し、この部分のバックラッシを求めました。但し、年月から今回までのうち、年月から月までの累積稼働時間が不明であったため、年月から年月の平均的なヶ月当りの運転時間hを、年月から月までがこれと同様であると仮定して、年月から年月までの累積稼働時間を計算しました。その結果、推定される累積稼働時間はhとなりました。この累積稼働時間と鉄濃度から得られたデータを使用してバックラッシを求めました。その結果、減速機に摩耗が集中していたと仮定した場合、初期バックラッシから.μm増加したことが推定されました。バックラッシ増加分の上限値は、メーカにより差異はあるものの、当社の推奨するバックラッシは一般に推奨されるμmを管理目安にしており、今回のデータはこの値に比較して十分に小さいことから、本歯車は継続使用可能な状態にあると判断します。但し、摩耗粒子形態観察で金属接触が厳しい場合に発生するシビア粒子、ギヤ歯面および転がり軸受軌道面の微小領域における疲労により発生する摩耗粒子が比較的多く観察されたことから、摩耗形態は凝着摩耗と疲労摩耗が混在していることが確認されました。現在の所、ギヤおよび転がり軸受は継続使用可能な状態にあると判断できますが、今後更に摩耗が進行することが懸念されるため、ヶ月後に再度分析を実施し、摩耗の進行状況を確認されることを推奨します。これらのことは、D－SOAPの結果、鉄が検出されたことフェログラフィーの摩耗粒子形態観察の結果、金属接触が厳しい場合に発生するシビア粒子、ギヤ歯面および転がり軸受の疲労により発生する摩耗粒子が観察されたこと以上のことから判断しました。
報告№107-0482 | 分析№107-02867 | 107-02867 | トライボ診断により、機器軸受の潤滑状態、潤滑油の劣化状態を診断する。分析の結果、摩耗は安定しており、軸受は継続使用可能と判断します。このことは、前回に比較して計数汚染度がNAS級からNAS級にランク減少したことD－SOAPで転がり軸受の摩耗により発生する鉄が検出されたものの、微量であること異常摩耗の早期発見パラメータであるフェログラフィーのIs値がのマイナス乗と良好の範囲にあること以上のことから判断しました。尚、を示す全酸価、IRの各データは良好の範囲にあることから、この油は継続使用可能と判断します。
報告№109-09136 報告№112-00660 | 分析№109-001160 分析№112-003044 | 112-003044_date130313 | 潤滑油の劣化は確認されず、汚染度は良好な範囲にあることから、継続使用可能な状態にあると判断します。軸受は継続使用可能な状態にあると判断します。定期的な分析および分析周期の検討定期的に分析を実施することにより、データの微小な変化から異常の兆候を早期に発見することが可能となります。今後、寿命予測を行うには、今回データを含め少なくとも回の分析データが必要となります。当該機は、年間稼働率が低いことから、採油の機会を検討するのは難しいところがありますが、あと最低でも回分析を実施し、寿命予測を行うと共に分析周期を検討することを推奨します。軸受の摩耗状態フェログラフィーおよびSOAP-Tのデータから総合的に解析した結果、軸受は健全であり、継続使用可能と評価できます。フェログラフィー【定量分析：Is値】Is値は異常摩耗の早期発見パラメータのつで、摩耗程度を定量化するために用います。今回のIs値はの乗と低い値でした。フェログラフィー【定性分析：摩耗粒子および摩耗形態観察】分析結果から観察された全ての粒子量は少でした。Iカップリング発光分光分析【SOAP-T】検出された金属元素から発生箇所を推定すると、摩耗粒子の発生箇所は、以下のように推定できました。鉄、銅、錫、亜鉛・軸受等カルシウム、バリウム、ナトリウム・外部混入異物軸受の摩耗SOAP-Tで錫が検出されたことから、軸受の摩耗が発生していると推定されました。分析結果から軸受メタルの摩耗深さをSOAP-Tの結果で得られている錫濃度と油量Lから計算しました。当社の経験からメタル面積の約分の程度が摩耗したと仮定しました。当社の知見、および今回検出された錫濃度等の情報から軸受の摩耗深さを計算した結果、軸受表面の平均的な摩耗深さは.μmとなり、メタルの表面粗さを軸受表面の一般的な粗さであるμmと仮定すると、摩耗は軽微であり、継続使用可能な状態にあると推定されます。は良好と判断します。計数汚染度計数汚染度は、NAS級と当社推奨の管理限界値NAS級以下であり、良好と判断します。重量汚染度は、.mg/mlと当社推奨の管理限界値mg/ml以下であり、良好と判断します。光学顕微鏡写真供試油を濾過したフィルタ表面上の夾雑物を光学顕微鏡で観察した結果、金属片、鉄錆、砂等が観察されました。は良好と判断します。粘度新油に対する粘度変化率は-.％でした。これは、当社推奨の管理限界値である±％以内であり、良好と判断します。水分は、ppmと当社推奨の管理限界値の以下であり、良好と判断します。酸価は、.mgKOH/gと新油値.mgKOH/gに比較して変化はないことから、良好と判断します。IRIRチャートの結果、新油と使用油のスペクトルパターンはほぼ一致し、また、油劣化の兆候を示すカルボン酸の吸収ピークが確認されていないことから、良好と判断します。
報告№109-09136 報告№109-09143 | 分析№109-001160 分析№109-001184 | 109-001184 | 分析の結果、本軸受は摩耗の発生は確認されているものの、目視で確認できるサイズのフレーキングが発生している可能性は小さく、継続使用可能な状態にあると判断します。これらのことは、異常摩耗の早期発見パラメータであるフェログラフィーのIs値がの乗とやや高いものの、ベアリング軌道面から発生した摩耗粒子はマイルドな状態で発生した摩耗粒子であり、潤滑状態は良好な状態で進行していると考えられること鉄濃度から計算したフレーキングの発生面積が内輪軌道面の面積の凡そ.％であること以上のことから判断しています。
報告№109-09136 報告№112-00589 | 分析№109-001160 分析№112-002443 | 112-002443 | グリースグリースはちょう度の低下が確認されていることから、将来的な摩耗進行の有無を確認するためにも傾向監視を継続することが有効です。軸受は継続使用可能な状態にあると判断します。但し、凝着摩耗が発生しており、今後も摩耗の進行を傾向監視するため、以下の対策を推奨します。グリースの交換ちょう度の低下がみられ、グリースが硬化していることが確認されました。硬化したグリースを使用した場合、油分の流動性がなくなり、軸受等で良好な油膜が保持されにくくなる可能性があるため、グリースの交換を推奨します。異種グリースの混入およびグリース名の確認分析データから新グリースと一致しないデータが確認されたことから、異種グリースの混入またはグリース名が違っている可能性があります。グリースは設備の条件にあった適正な性能のものを使用することが重要であるため、異種グリースの混入の有無、グリース名を再確認することを推奨します。定期的な分析定期的に分析を実施することにより、データの変化から異常の兆候を早期に発見することが可能となります。また、今回は対象設備の初回分析であるため、あと最低でも回分析を実施し、分析データの変化を確認することを推奨します。尚、分析結果からSOAP-Tの鉄濃度が比較的高く、今後、凝着摩耗の進行が懸念されるため、出来るだけ早めに回目の分析を実施することを推奨します。はフェログラフィーおよびSOAP-Tの結果から総合的に判断した結果、継続使用は可能ですが、機器の機能を保持するためにも傾向管理が有用と考えます。フェログラフィー【定性分析：摩耗粒子および摩耗形態観察】分析結果から観察された摩耗粒子は、以下の通りでした。正常な摩耗粒子・潤滑状態が正常なマイルド摩耗により発生。シビア粒子・潤滑状態がやや厳しい凝着摩耗により発生。金属潤滑部が局部的に油膜切れを起していると考えられます。黒錆・潤滑状態がやや厳しい凝着摩耗により発生。金属接触が厳しく、且つ、高い摩擦熱が発生していると考えられます。観察された摩耗粒子の中でもシビア粒子、黒錆は、注意が必要です。シビア粒子、黒錆は、凝着摩耗に分類されます。これらの摩耗粒子は、軌道面で凝着、破断を繰り返し、この過程で生じる移着粒子が成長して摩耗粒子となります。そのため、軌道面では局部的に油膜切れが発生していることを示しています。この状態が継続した場合、摩耗粒子のサイズは徐々に大型化していき、軸受の損傷に至る場合がありますので、傾向監視が必要です。Iカップリング発光分光分析【SOAP-T】検出された金属元素から発生箇所を推定すると、以下の通りでした。鉄、鉛、ニッケル、錫・軸受等リン、亜鉛、カルシウム、バリウム、ナトリウム・添加剤、増ちょう剤鉄以外に、鉛、錫が比較的高い値でした。これらの元素が含まれている材質には、一般に、すべり軸受に使用されるホワイトメタルがありますが、本軸受は転がり軸受であり、図面で確認したところホワイトメタルを使用している箇所は確認されませんでした。その他に使用している箇所として考えられるのは、転がり軸受の保持器が考えられます。保持器には、鋼板SリンCC、銅合金、アルミ合金、樹脂などを使用することがあります。この中で、上記元素が含まれているのはアルミ合金が該当しますが、グリース分析の結果からアルミニウムは検出されていないことから、検出された元素は、保持器が摩耗したものである可能性は低いと考えられました。グリースは流動性が低く、新グリースを補給しても油槽内にある全てのグリースが入れ替わることは困難であることから、今回使用されているグリースに入っていない成分が検出された要因は、以前使用していたグリースに含まれていた金属成分が、今回の使用グリースと混合して検出されたと推定されます。グリースの物理的性状滴点、酸価の各データは良好でした。ちょう度ちょう度は、と当社推奨の管理上限値のより低くなっており、グリースが硬化していることが分かりました。硬化したグリースを使用した場合、油分の流動性がなくなり、軸受等で良好な油膜が保持されにくくなる可能性があります。水分グリースの水分は、ppmと新グリース値のppmよりも高い値でした。水分が増加すると、油膜形成の阻害、腐食の原因に加え、増ちょう剤の網目構造の破壊などを起こし、軟化することが懸念されます。IRIRの結果、新グリースのIRスペクトルと一致しない箇所が確認されました。異種グリースの混入、またはグリース名の誤りなどが考えられます。
報告№109-09094 報告№112-00124 | 分析№109-000870 分析№112-000490 | 112-000490_date121122 | 潤滑油および対象設備は継続使用可能な状態にあると判断します。はフェログラフィーおよびSOAP-Tの結果から総合的に判断した結果、正常な状態にあると考えられます。フェログラフィー【定量分析：Is値】Is値は異常摩耗の早期発見パラメータのつで、摩耗粒子を定量化するために用います。今回のIs値はのマイナス乗と低い値でした。フェログラフィー【定性分析：摩耗粒子および摩耗形態観察】分析結果から比較的多く観察された粒子は、以下の通りでした。正常な摩耗粒子・潤滑状態が正常なマイルド摩耗により発生。Iカップリング発光分光分析【SOAP-T】検出された金属元素から発生箇所を推定すると、以下の通りでした。ニッケル・軸受等リン・添加剤ナトリウム、モリブデン・外部混入異物．計数汚染度、重量汚染度は共に良好でした。．粘度、水分、酸価、IR、RBOTの各データは良好でした。尚、RBOTがminと管理限界値の.minに比較してmin減少していました。このまま継続使用した場合、この減少傾向から限界値に到達するのは、別紙図RBOTの減少傾向に示すように年月と推定されました。残りの継続使用期間は、約ヶ月であると予測されます。≪状態監視とパラメータ≫分析の目的および各分析のパラメータは以下の通りです。特性低下目的：油の分析結果から、や劣化傾向ならびに添加剤の消耗程度、残存寿命などを確認する。粘度JISK酸価JISK赤外線吸収スペクトルJISK酸化安定度試験JISK汚染目的：油の分析結果から、砂塵あるいは水・異種油などによるや、異物混入の有無を確認する。水分JISK計数汚染度JISB重量汚染度JISB光学顕微鏡観察摩耗目的：油中の摩耗粒子を分析する事により、回転・摺動部の潤滑状態、摩耗劣化の程度、余寿命などを解析する。摩耗診断電子顕微鏡観察JISKX線マイクロアナリシス油中金属濃度JISK≪分析結果≫特性低下粘度：良好粘度値mm/sの管理基本値mm/sに対する変化率は.％であり、○○管理限界値±％以内に留まっています。酸価：良好酸価.mgKOH/gは管理基本値の.mgKOH/g以内にあることから、問題は無いと判断します。赤外線吸収スペクトル：良好酸化安定度試験：良好酸化安定度試験の結果、数値minは○○管理限界値min以上に留まっており、現時点での使用は可能と判断します。汚染水分：良好水分値ppmは○○管理限界値以内に留まっています。計数汚染度：良好計数汚染度はNAS級と当社推奨の管理限界値NAS級以内にあります。重量汚染度：良好重量汚染度は.mg/mlと当社推奨の管理限界値mg/ml以内にあります。光学顕微鏡観察：良好光学顕微鏡写真は捕捉された汚染物の量は少なく、スラッジは確認されませんでした。摩耗摩耗診断：良好摩耗診断の結果、異常摩耗の早期発見パラメータであるIs値がのマイナス乗と良好の範囲にあることから、潤滑状態は正常と判断します。電子顕微鏡観察・X線マイクロアナリシス：今回は実施していません。油中金属濃度：良好油中金属濃度の結果、摩耗により発生するニッケル、油の添加剤成分であるリン、外部から混入したと思われるナトリウム、モリブデンが検出されたものの、良好と判断します。
報告№109-09136 報告№113-00635 | 分析№109-001160 分析№113-002726 | 113-002726 | 潤滑油は水分が高いことから、金属表面の腐食による摩耗の進行が懸念されます。対象設備は継続使用可能な状態にあると判断します。但し、今後の摩耗推移を確認するためにも傾向監視を継続することが有効です。更油或いは水分除去水分の影響により金属表面で腐食摩耗が発生し、発生した鉄錆等の粒子が潤滑部に噛み込み摩耗が進行することがありますので、更油或いは水分除去を推奨します。定期的な分析今後の切削摩耗、凝着摩耗の推移を監視するため、定期的な分析実施を推奨します。異常摩耗の早期発見のパラメータであるIs値は、前回のレベルから変化はないものの、やや高い値でした。また、潤滑部の摩耗が認められたため、定期的に潤滑油分析を実施し、摩耗推移を監視することが有用と考えます。フェログラフィーで観察された代表的な粒子は、以下の通りです。正常な摩耗粒子・潤滑状態が正常なマイルド摩耗により発生。切削粒子・異物や金属表面の微小突起による切削摩耗により発生。シビア粒子・潤滑状態がやや厳しい凝着摩耗により発生。極微小領域で油膜切れが発生したことを示します。切削粒子、シビア粒子は、摩擦面が将来的に異常摩耗へ進展する可能性を示唆しているため、傾向監視が有用と思われます。詳細は、別紙傾向監視が必要な摩耗粒子をご覧ください。重量汚染度は、mg/mlでした。n-ペンタン不溶解分n-ペンタン不溶解分は、.mass％でした。粘度、酸価、塩基価の各データは良好でした。水分はppmと当社推奨の管理限界値を超えていました。今後、水分の影響でエンジン内部の腐食によって錆が発生し、その影響で摩耗が発生する懸念があります。
報告№108-5064 報告№108-5064 | 分析№108-02414 分析№108-02414 | 108-02414 | トライボ診断の結果、泡立ち試験を除く項目は良好です。泡立ち試験の結果は、一般的には消泡性能が低くいと判断できる値の-ですが、新油値の-と同レベルにあったため、良好と判断します。機器の潤滑状態潤滑状態指数はのマイナス乗と濾過設備のない機器であれば正常な潤滑状態にあると判断できますが、ギヤボックスの油系統にはインラインフィルタとオフラインフィルタがあり、μmサイズ以上の粒子の大部分は捕捉され、異常な摩耗状態が発生したとしても正常な潤滑状態にあると誤認してしまう可能性があります。そこで、フィルタが設置されていない場合の潤滑状態を、一般的なフィルタの効率である.と仮定し、粒子の発生状況から潤滑状態を推定しました。その結果、ギヤは継続使用可能な状態にあると思われますが、潤滑状態指数は摩耗がやや厳しい状態であるの乗領域にあると推定できました。推定結果は、フィルタの濾過効率を仮定して求めたものですが、フィルタがない状態では油中の粒子濃度は現在より高いことは明らかです。そのためヶ月後に再度分析を実施し、摩耗進行の有無をチェックすることを推奨します。尚、フィルタの捕捉の影響による誤認を避けるため、これまでの採油箇所に加え、インラインフィルタやオフラインフィルタの捕捉物も分析し、その結果から潤滑状態を評価することを提案します。フィルタ捕捉物の分析を実施する際には、フィルタ使用時間の情報をご提供いただけますようお願い致します。泡立ち試験の結果、消泡性能が低いと判断できる値であるものの、新油と同レベルにあると判断します。粘度は良好。粘度はmm/sと新油値mm/sに比較して、粘度変化率は-％で、当社推奨の管理限界値である±％以内にあり、良好と判断します。粘度は.mm/sです。粘度は.mm/sです。粘度指数はです。粘度指数はです。泡立ち試験は-です。泡立ち試験は-と新油と同レベルにあり、消泡性能が新油と同レベルにあると判断します。水分は良好。水分はppmと当社推奨の管理限界値の以下であり、良好と判断します。全酸価は良好。全酸価はmgKOH/gと新油値mgKOH/g以内にあり、良好と判断します。機器の潤滑状態精密な濾過設備がない機器であれば、潤滑状態指数は正常の範囲にあると判断します。潤滑状態指数は正常の範囲にあると判断します。異常摩耗の早期発見パラメータである潤滑状態指数がのマイナス乗と、精密な濾過設備がない機器であれば、潤滑状態指数は正常の範囲にあると判断します。
報告№104-0319 | 分析№104-02286 | 104-02286 | 濾過前の試料油を分析した結果、計数汚染度が前回NAS級から、今回NAS級に約年ヶ月でランク上昇しました。フィルタ写真に見られるように、鉄錆・砂等が多く観察されているため、汚染度が上昇した要因は、外部から混入した異物によるものと考えられました。鉄錆等の異物は、通常運転中、過去作業中、今回採油時などに混入したと考えられます。又、潤滑異常の早期発見パラメータである摩耗過酷度を示すIs値が.と非常に良好の範囲にあることから、潤滑状態は良好な状態にあると判断します。
報告№109-09136 報告№110-00128 | 分析№109-001160 分析№110-000474 | 110-000474 | ・摩耗状態潤滑油中からはSOAPで鉄、鉛、D－SOAPで鉄、鉛、銅、錫、亜鉛が検出されました。検出されたこれらの金属は、粒子観察の結果から金属接触が厳しい場合に発生する鉄系および銅系のシビア粒子でした。軸受メタルの主成分である錫が検出されたことから、軸受摺動面の油膜が局部的に破断して摩耗が発生する凝着摩耗状態となっている箇所があると思われます。潤滑状態の異常摩耗の早期発見パラメータであるフェログラフィーのIs値がの乗と良好の範囲にありますが、錫と同時に、銅および亜鉛が比較的多く検出され、銅系のシビア粒子が観察されていることからオイルリングが摩耗して発生していると推定されます。今回のようにオイルリングと主軸間で摩耗が発生している場合、その摺動面でスリップが発生し、オイルリングが円滑に回転し難い状況が発生し、潤滑油のかき揚げ量が減少し、軸受の摩耗を引き起こす可能性があると考えられます。・汚染度計数汚染度はNAS級以上と管理限界値を超えていました。フィルタ表面の異物観察で銅合金が観察されたことから、汚染度が高い要因は、摩耗の影響と思われます。・IR、RBOTの各データは良好でした。潤滑油および軸受は継続使用可能な状態にあるものの、以下の対策が必要です。油中の汚染度が高いことから、汚染物の軸受摺動面への噛み込むことによる摩耗進行を予防するため、濾過または更油を推奨します。また、日常点検の際にオイルリングが円滑に回転しているかなど、オイルリングの回転状況を確認するとともに、あと回初期試験を実施し、摩耗の進行状況を確認することを併せて推奨します。なお、今後摩耗が進行した場合、軸受メタルの摩耗程度を評価する必要がありますので、次回分析時には、油量、メタルサイズ、直近のメタル交換からの運転時間、現在の使用油の使用時間をお知らせください。
報告№109-09002 報告№109-09002 | 分析№109-000309 分析№109-000309 | 109-000309 | 機器の潤滑状態および定期試験を実施し、前回データと照合した結果、油中摩耗粒子の増加が確認されています。油中の粒子濃度は、油膜破断による発生や、油槽内などでの沈降が均衡したところで一定、いわゆる平衡状態になりますが、このバランスが崩れると増加する場合と減少する場合とに分かれます。増加した場合は、発生と減少の均衡が崩れ、摩耗の発生や外部混入が始まったことを示し、またこれとは反対に、減少した場合は発生量が減少しているか、或いは、減少量が大きくなっていることを示し、特に減少は、汚染状態や潤滑状態が良好であることを示唆しています。本軸受では、油中粒子の増加が確認されています。摩耗粒子の形態観察で銅合金がやや多く観察されたことから、油中の粒子が増加した要因は、オイルリングの摩耗によるものと考えられます。オイルリングの摩耗が進行するにつれて、潤滑油を適正にかきあげることが出来なくなるなどの原因で、油膜切れを発生させることが懸念されるため、日常点検の際にオイルリングの回転状況を確認するとともに、ヶ月以内に摩耗試験を実施し、摩耗の進行状況を確認されることを併せて推奨します。これらのことは、前回に比較して、計数汚染度はランク増加しているものの、SOAP／D-SOAPの鉄および錫濃度に変化がないこと異常摩耗の早期発見パラメータであるフェログラフィーのIs値がのマイナス乗と良好の範囲にあるものの、摩耗粒子の形態観察の結果、銅合金がやや多く観察されたこと以上のことから判断しています。尚、SOAPの結果で前回同様にリンがppm、亜鉛がppm検出されました。使用油であるJOMOタービンには添加剤としてリン、亜鉛が含まれていないため、異種油の混入、或いは、油名が間違っている可能性があります。油名を再度ご確認下さい。潤滑油の基本特性潤滑油の基本特性は、良好の範囲にあることから継続使用可能と判断します。
報告№109-09136 報告№109-09546 | 分析№109-001160 分析№109-003390 | 109-003390 | 本試料油の添加剤は、一般に、タービン油に比較して極圧添加剤や摩耗防止剤などの濃度が高く、この影響でRBOT試験の結果が変動する傾向があります。そのため、ギヤ油の余寿命の評価をタービン油と同等の精度で得るには、RBOTの結果に加え、粘度、水分、全酸価、IRなどのデータを総合的に判断することが必要です。分析の結果、今回分析した物理的性状の粘度、水分、全酸価、RBOTは全て良好の範囲にあり、また、IRのチャートからは劣化物は検出されませんでした。潤滑油は継続使用可能な状態にあると判断します。
報告№109-09136 報告№111-00233 | 分析№109-001160 分析№111-001166 | 111-001166 | 軸受は継続使用可能な状態にあると判断します。但し、疲労摩耗の進行が懸念されるため、以下の対策を推奨します。疲労摩耗の進行を監視するため、定期的に分析を実施し、摩耗の進行状況を確認することを推奨します。フェログラフィー異常摩耗の早期発見パラメータとして摩耗粒子を定量化して評価するフェログラフィーのIs値は、潤滑状態がやや厳しいの乗でした。摩耗粒子の形態で比較的多く観察された粒子は、繰返し応力を受けて発生する疲労摩耗粒子、局部的に高圧・高温となる場合に発生するフリクションポリマでした。これらの摩耗粒子が観察された場合、潤滑部で発生している摩耗形態は、疲労による疲労摩耗であり、そして局部的ではあるものの高圧・高温の箇所が発生していることも分かります。フリクションポリマは、潤滑油が軌道面に押し込められ高圧状態になると同時に、圧縮熱により高温状態になった結果、基油自身が重合反応を起こし生成することが知られています。そのため、高圧高温状態の解消がなされなければ、潤滑油の劣化が進行し、粘度上昇に因る潤滑異常に進展する場合があります。Iカップリング発光分光分析供試のギヤ油を分析した結果、検出された金属元素は、SOAPの結果表に示すように、鉄、銅、ニッケル、錫、リン、亜鉛、カルシウム、アルミニウム、ケイ素、ナトリウムが検出されました。これらの検出された金属元素から発生箇所を推定すると鉄、銅、ニッケル、錫・軸受等リン・オイル添加剤亜鉛、カルシウム、アルミニウム、ケイ素、ナトリウム・外部混入異物であると思われます。このうち、機械部品が摩耗したと思われる元素はのグループです。計数汚染度はやや高い値でした。フィルタ表面の異物観察で金属片、鉄錆、砂等が観察されたことから、汚染度が高い要因は、摩耗と外部混入異物の影響と思われます。分析結果計数汚染度はやや高い値でした。計数汚染度計数汚染度はNAS級と当社推奨の管理限界値のNAS級以内にあるものの、やや高い値でした。重量汚染度はmg/mlでした。機器の潤滑状態摩耗粒子の形態観察の結果、繰返し応力を受けて発生する疲労摩耗粒子、局部的に高圧・高温となる場合に発生するフリクションポリマが比較的多く観察されました。SOAPSOAPの結果、摩耗により発生する鉄および銅、油の添加剤成分であるリンが検出されました。D－SOAPD－SOAPの結果、摩耗により発生する鉄および銅が検出されました。フェログラフィー異常摩耗の早期発見パラメータであるフェログラフィーのIs値がの乗とやや高く、摩耗粒子の形態観察の結果、繰返し応力を受けて発生する疲労摩耗粒子、局部的に高圧・高温となる場合に発生するフリクションポリマが比較的多く観察されました。
報告№108-0131 報告№108-0131 | 分析№108-00773 分析№108-00773 | 108-00773 | 分析の結果、前回に比較してSOAP／D－SOAPの鉄濃度が増加していました。異常摩耗の早期発見パラメータであるフェログラフィーのIs値がの乗から乗に桁上昇していたことから、摩耗の進行が確認されました。摩耗粒子の形態観察でμm未満の鉄系摩耗粒子が多く観察されたことから、摩耗の進行はマイルドな状態で進行しているものの、今後更に摩耗が進行することが懸念されるため、～ヶ月程度経過後に再度分析を実施し、摩耗の進行状況を確認することを推奨します。尚、トライボ診断では、バックラッシの増加量を分析結果から計算できますので、構造が確認できる図面、ギヤの形式、歯形、モジュール、歯数、回転数、増速比、歯幅をお知らせ下さい。計算結果をご報告いたします。計数汚染度は当社推奨の管理限界値に到達していました。計数汚染度は当社推奨の管理限界値に到達していました。計数汚染度はNAS級と当社推奨の管理限界値のNAS級に到達していました。重量汚染度はmg/mlでした。重量汚染度はmg/mlでした。機器の潤滑状態SOAP／D－SOAPの結果、前回に比較して鉄が増加していました。異常摩耗の早期発見パラメータであるフェログラフィーのIs値がの乗から乗に桁上昇し、摩耗粒子の形態観察の結果、μm未満の鉄系摩耗粒子が多く観察されました。SOAPの結果、鉄および銅が検出されました。SOAPの結果、摩耗により発生した鉄および銅、油の添加剤成分であるリン、カルシウムが検出されました。D－SOAPの結果、鉄が検出されました。D－SOAPの結果、摩耗により発生する鉄が検出されました。フェログラフィーの結果、μm未満の鉄系摩耗粒子が多く観察されました。異常摩耗の早期発見パラメータであるフェログラフィーのIs値がの乗と高く、摩耗粒子の形態観察の結果、μm未満の鉄系摩耗粒子が多く観察されました。
報告№104-4018 | 分析№104-01016 | 104-01016 | 分析の結果、軸受軌道面では異物の噛み込みにより発生した切削摩耗が発生していることが確認されました。現在のところ、軸受は継続使用可能な状態にあると思われますが、切削摩耗の摩耗速度は良好な摩耗速度より速いことが知られており、今後の摩耗進展を監視する必要があります。特に、切削摩耗により発生した損傷が起点となって、フレーキングに進展することが懸念されるため、～ヶ月後に再度分析を実施し、摩耗の進行状況を確認して下さい。これらのことは、以下のことから判断しました。異常摩耗の早期発見パラメータであるIs値がの乗とやや高く、摩耗粒子の形態観察の結果、異物の噛み込みにより発生する切削粒子が比較的多く観察され、SOAP／D-SOAPの結果、軸受メタルの主成分である鉄が検出されたこと
報告№107-4545 報告№108-5033 | 分析№107-02185 分析№108-01087 | 108-01087 | トライボ診断の結果、全てのデータが良好であることから、この油は継続使用可能と判断します。は良好と判断します。粘度は良好。粘度は.mm/sと新油値mm/sに比較して、粘度変化率は-.％で、当社推奨の管理限界値である±％以内にあり、良好と判断します。粘度はmm/sでした。粘度はmm/sでした。粘度指数はでした。粘度指数はでした。水分は良好。水分はppmと当社推奨の管理限界値の以下であり、良好と判断します。全酸価は良好。全酸価は.mgKOH/gと新油値.mgKOH/gと比較して高いものの、IRの結果で、劣化の兆候が確認されなかったことから、良好と判断します。
報告№106-0239 報告№106-0241 | 分析№106-01328 分析№106-01333 | 106-01333 | 本試験は、トライボ診断を実施し、軸受の潤滑状態、汚染状況、油の劣化状態を確認することを目的としました。軸受の潤滑状態ベアリング軌道面の微小領域に疲労摩耗が発生しているものの、転がり軸受の寿命の指標となるフレーキングの発生が確認されていないことから、現在のところ、ベアリングは継続使用可能な状態にあると判断します。油の汚染状況計数汚染度がナトリウム級と当社推奨の管理限界値内にあり、重量汚染度がmg/mlでした。油の劣化状態油の劣化状況を確認するために実施した粘度、水分、全酸価、IRの各データが良好であることから、この油は継続使用可能と判断します。
報告№109-09094 報告№112-00124 | 分析№109-000871 分析№112-000418 | 112-000418 | 潤滑油および対象設備は継続使用可能な状態にあると判断します。但し、水分がやや高かったため、以下の対策を推奨します。定期的な分析今後、水分の影響で油槽内に錆が発生し、その影響で摩耗が発生する懸念がありますので、定期的に分析を実施し、摩耗状態を監視することを推奨します。はフェログラフィーおよびSOAP-Tの結果から総合的に判断した結果、正常な状態にあると考えられます。フェログラフィー【定量分析：Is値】Is値は異常摩耗の早期発見パラメータのつで、摩耗粒子を定量化するために用います。今回のIs値はのマイナス乗と低い値でした。フェログラフィー【定性分析：摩耗粒子および摩耗形態観察】分析結果から比較的多く観察された粒子は、以下の通りでした。正常な摩耗粒子・潤滑状態が正常なマイルド摩耗により発生。Iカップリング発光分光分析【SOAP-T】検出された金属元素から発生箇所を推定すると、以下の通りでした。クロム、ニッケル・シリンダ内壁、ポンプ内部等リン・添加剤カルシウム、ナトリウム・外部混入異物計数汚染度、重量汚染度は共に良好でした。水分はppmと○○管理限界値を僅かに超えていました。今後、水分の影響で油槽内に錆が発生し、その影響で摩耗が発生する懸念があります。．粘度、酸価、IR、RBOTの各データは良好でした。尚、RBOTは管理基本値に比較して大きな値であり減少傾向は確認されませんでした。このことから、更油から今回採油までのヶ月間で酸化防止剤の消耗は確認されていないことから、使用条件が同様であれば定検周期のヶ月は使用できる可能性が高いと判断します。≪状態監視とパラメータ≫分析の目的および各分析のパラメータは以下の通りです。特性低下目的：油の分析結果から、や劣化傾向ならびに添加剤の消耗程度、残存寿命などを確認する。粘度JISK酸価JISK赤外線吸収スペクトルJISK酸化安定度試験JISK汚染目的：油の分析結果から、砂塵あるいは水・異種油などによるや、異物混入の有無を確認する。水分JISK計数汚染度JISB重量汚染度JISB光学顕微鏡観察摩耗目的：油中の摩耗粒子を分析する事により、回転・摺動部の潤滑状態、摩耗劣化の程度、余寿命などを解析する。摩耗診断電子顕微鏡観察JISKX線マイクロアナリシス油中金属濃度JISK≪分析結果≫特性低下粘度：良好粘度値mm/sの管理基本値mm/sに対する変化率は-.％であり、○○管理限界値±％以内に留まっています。酸価：良好酸価は管理基本値の.mgKOH/gに比較し高くはあるものの、有機物・有機化合物試験の結果で油劣化の兆候を示すカルボン酸の吸収が見られないことから問題は無いと判断します。赤外線吸収スペクトル：良好酸化安定度試験：良好酸化安定度試験の結果、数値minは○○管理限界値min以上に留まっており、現時点での使用は可能と判断します。汚染水分：要処置水分値ppmは○○管理限界値を超えていました。計数汚染度：良好計数汚染度はNAS級と当社推奨の管理限界値NAS級以内にあります。重量汚染度：良好重量汚染度は.mg/mlと当社推奨の管理限界値mg/ml以内にあります。光学顕微鏡観察：良好光学顕微鏡写真は捕捉された汚染物の量は少なく、スラッジは確認されませんでした。摩耗摩耗診断：良好摩耗診断の結果、異常摩耗の早期発見パラメータであるIs値がのマイナス乗と良好の範囲にあることから、潤滑状態は正常と判断します。電子顕微鏡観察・X線マイクロアナリシス：今回は実施していません。油中金属濃度：良好油中金属濃度の結果、クロム、ニッケル、添加剤成分のリン、外部から混入したと思われるカルシウム、ナトリウムが検出されたものの、良好と判断します。
報告№103-0207 | 分析№103-02065 | 103-02065 | 本試験は、油中の摩耗粒子から得られる情報からベアリング軌道面の状態を推定することを目的としました。分析の結果、ベアリングの使用時間と本試料油の使用時間とが同じであると仮定した場合、ベアリング軌道面の％程度にフレーキングが発生していると推定できます。この前提条件に間違いがなければ、来年月にはベアリング軌道面のフレーキング面積％に到達することが推定されます。進行状況を確認のため、ヶ月以内に再度分析を実施し、フレーキングの進行状況を確認されることを推奨します。これらのことは、鉄濃度から計算したフレーキングの発生面積が内輪軌道面の面積の凡そ％であること。観察された摩耗粒子が摩擦熱が高い場合にみられる黒色の疲労摩耗粒子が多く見られたこと。以上のことから判断しました。
報告№109-09501 報告№109-09501 | 分析№109-003068 分析№109-003068 | 109-003068 | 、汚染は良好と判断します。潤滑油は継続使用可能な状態にあると判断します。≪状態監視とパラメータ≫分析の目的および各分析のパラメータは以下の通りです。特性低下目的：油の分析結果から、や劣化傾向ならびに添加剤の消耗程度、残存寿命などを確認する。粘度JISK全酸価JISK赤外線吸収スペクトルJISK酸化安定度試験JISK汚染目的：油の分析結果から、砂塵あるいは水・異種油などによるや、異物混入の有無を確認する。水分JISK計数汚染度JISB重量汚染度JISB光学顕微鏡観察摩耗目的：油中の摩耗粒子を分析する事により、回転・摺動部の潤滑状態、摩耗劣化の程度、余寿命などを解析する。摩耗診断電子顕微鏡観察JISKX線マイクロアナリシス油中金属濃度）JISK≪分析結果≫特性低下粘度：良好粘度値mm/sの新油値mm/sに対する変化率は+％であり、当社推奨の管理限界値±％以内に留まっています。全酸価：良好全酸価.mgKOH/gは新油値の.mgKOH/gに比較し高くはあるものの、有機物・有機化合物試験の結果で油劣化の兆候を示すカルボン酸の吸収が見られないことから問題は無いと判断します。赤外線吸収スペクトル：良好酸化安定度試験：良好酸化安定度試験の結果、数値minは当社推奨の管理限界値min以上に留まっており、現時点での使用は可能と判断します。汚染水分：良好水分値ppmは当社推奨の管理限界値以内に留まっています。計数汚染度：今回は実施していません。重量汚染度：今回は実施していません。光学顕微鏡観察：今回は実施していません。摩耗摩耗診断電子顕微鏡観察・X線マイクロアナリシス：今回は実施していません。油中金属濃度：今回は実施していません。
報告№109-09136 報告№112-00660 | 分析№109-001160 分析№112-003045 | 112-003045 | 潤滑油の劣化は確認されず、汚染度は良好な範囲にあることから、継続使用可能な状態にあると判断します。軸受は継続使用可能な状態にあると判断します。定期的な分析および分析周期の検討定期的に分析を実施することにより、データの微小な変化から異常の兆候を早期に発見することが可能となります。今後、寿命予測を行うには、今回データを含め少なくとも回の分析データが必要となります。当該機は、年間稼働率が低いことから、採油の機会を検討するのは難しいところがありますが、あと最低でも回分析を実施し、寿命予測を行うと共に分析周期を検討することを推奨します。軸受の摩耗状態フェログラフィーおよびSOAP-Tのデータから総合的に解析した結果、軸受は健全であり、継続使用可能と評価できます。フェログラフィー【定量分析：Is値】Is値は異常摩耗の早期発見パラメータのつで、摩耗程度を定量化するために用います。今回のIs値はのマイナス乗と低い値でした。フェログラフィー【定性分析：摩耗粒子および摩耗形態観察】分析結果から観察された全ての粒子量は少でした。Iカップリング発光分光分析【SOAP-T】検出された金属元素から発生箇所を推定すると、摩耗粒子の発生箇所は、以下のように推定できました。錫、亜鉛・軸受等カルシウム、バリウム、ナトリウム・外部混入異物軸受の摩耗SOAP-Tで錫が検出されたことから、軸受の摩耗が発生していると推定されました。分析結果から軸受メタルの摩耗深さをSOAP-Tの結果で得られている錫濃度と油量Lから計算しました。当社の経験からメタル面積の約分の程度が摩耗したと仮定しました。当社の知見、および今回検出された錫濃度等の情報から軸受の摩耗深さを計算した結果、軸受表面の平均的な摩耗深さは.μmとなり、メタルの表面粗さを軸受表面の一般的な粗さであるμmと仮定すると、摩耗は軽微であり、継続使用可能な状態にあると推定されます。は良好と判断します。計数汚染度計数汚染度は、NAS級と当社推奨の管理限界値NAS級以下であり、良好と判断します。重量汚染度は、.mg/mlと当社推奨の管理限界値mg/ml以下であり、良好と判断します。光学顕微鏡写真供試油を濾過したフィルタ表面上の夾雑物を光学顕微鏡で観察した結果、金属片、鉄錆、砂等が観察されました。は良好と判断します。粘度新油に対する粘度変化率は-.％でした。これは、当社推奨の管理限界値である±％以内であり、良好と判断します。水分は、.ppmと当社推奨の管理限界値の以下であり、良好と判断します。酸価は、.mgKOH/gと新油値.mgKOH/gに比較して高いものの、IRで油劣化の兆候を示すカルボン酸の吸収ピークが確認されていないことから、良好と判断します。IRIRチャートの結果、新油と使用油のスペクトルパターンはほぼ一致し、また、油劣化の兆候を示すカルボン酸の吸収ピークが確認されていないことから、良好と判断します。
報告№109-09136 報告№112-00664 | 分析№109-001160 分析№112-003063 | 112-003063 | 潤滑油は、油の劣化は確認されず、汚染度も良好な範囲にあることから、継続使用可能な状態にあると判断します。軸受は継続使用可能な状態にあると判断します。但し、将来的な摩耗進行の有無を確認するためにも傾向監視を継続することが有効です。定期的な分析今後懸念される凝着摩耗や疲労摩耗の進行を監視するため、定期的に分析を実施することを推奨します。はフェログラフィーおよびSOAP/D-SOAPの結果から総合的に判断した結果、継続使用は可能ですが、機器の機能を保持するためにも傾向管理が有用と考えます。フェログラフィー【定量分析：Is値】Is値は異常摩耗の早期発見パラメータのつで、摩耗粒子を定量化するために用います。今回のIs値はの乗とやや高い値でした。フェログラフィー【定性分析：摩耗粒子および摩耗形態観察】分析結果から比較的多く観察された摩耗粒子は、以下の通りでした。シビア粒子・潤滑状態がやや厳しい凝着摩耗により発生。金属潤滑部が局部的に油膜切れを起していると考えられます。疲労摩耗粒子・繰返し応力を受けて発生。フリクションポリマ・局部的に高圧・高温となる場合に発生。観察された摩耗粒子の中でもシビア粒子は、注意が必要です。シビア粒子は、凝着摩耗に分類されます。この摩耗粒子は、軌道面で凝着、破断を繰り返し、この過程で生じる移着粒子が成長して摩耗粒子となります。そのため、軌道面では局部的に油膜切れが発生していることを示しています。この状態が継続した場合、摩耗粒子のサイズは徐々に大型化していき、軸受の損傷に至る場合がありますので、傾向監視が必要です。Iカップリング発光分光分析【SOAP／D-SOAP】検出された金属元素から発生箇所を推定すると、以下の通りでした。鉄・軸受等カルシウム、ケイ素、ナトリウム・外部混入異物計数汚染度、重量汚染度は共に良好でした。粘度、水分、酸価、IR、RBOTの各データは良好でした。尚、RBOTは、新油値に比較して大きな値であり減少傾向は確認されませんでした。このことから、酸化防止剤の消耗は確認されず、この油は継続使用可能な状態にあると判断できました。
報告№109-09136 報告№111-00295 | 分析№109-001160 分析№111-001399 | 111-001399 | 潤滑油は継続使用可能な状態にあると判断します。IRの結果から異種油の混入または油名の誤りの可能性がありますので、使用油名を再度ご確認下さい。また、可能であれば、貴発電所で使用している新油をご提供下さい。分析を実施し、その結果との比較により再評価いたします。粘度、全酸価、IR、RBOTの各データは良好でした。但し、IRの結果、新油のIRスペクトルと一致しない箇所が確認されたことから、異種油の混入または油名の誤りなどが考えられます。油の余寿命は、使用油の使用期間または使用時間が不明であったため、ご依頼の油の余寿命に関する検討は行えませんでした。ただし、分析の結果で新油値がminであったことから、使用期間を仮にヶ月間と仮定すれば余寿命は十二分にあると言えます。可能であれば、使用期間、あるいは使用時間の情報をご提供下さい。水分は良好でした。
報告№106-0227 報告№106-6081 | 分析№106-01279 分析№106-01827 | 106-01827 | 初期試験を実施した結果、全てのデータが良好であり、潤滑油は継続使用可能な状態にあると判断します。但し、計数汚染度が前回に比較して、NAS級から等級に変化はないものの、～μmサイズが増加傾向にあることが確認できました。現在のところ、管理基準値内にあるため直ちに異常が生じることはありませんが、今後このまま汚染度が上昇し、管理基準値のNAS級を超えた場合、バルブ類の動作障害が発生することが懸念されるため、ヶ月後に精点Bを実施し、汚染度および摩耗の進行状況を確認されることを推奨します。これらのことは、前回に比較して、計数汚染度はNAS級と等級に変化はないものの、～μmが増加傾向にあることSOAP／D-SOAPの鉄濃度に変化がないこと異常摩耗の早期発見パラメータであるフェログラフィーのIs値がのマイナス乗と良好の範囲にあること以上のことから判断しました。
報告№109-09136 報告№112-00588 | 分析№109-001160 分析№112-002429 | 112-002429_date130311 | 、汚染状態、摩耗状態トライボロジーを活用した設備診断法による結果、当該設備はピストンリングが若干摩耗して、燃焼ガスのシール性が低下し始めていると推定されます。現時点では直ちに異常な状態にならないと判断しますが、シール性が低下した場合エンジンオイル内に混入した燃焼ガスが、オイルの添加剤と化学反応してメタルを摩耗させる異物になるため注意が必要です。また、軸受メタルが軽度に摩耗している箇所があると推定されます。今後の摩耗進行を傾向監視するため、以下の対策を推奨します。余寿命予測余寿命は、油中の摩耗粒子の摩耗形態や摩耗サイズの粒度分布、金属摩耗量、油中汚染物の影響や潤滑性状の確認や比較等の過程を経た結果から総合的に判断し、前回と今回の回のフェログラフィーのIs値が指数関数的に上昇していることから確認されています。そこで、フェログラフィーのIs値と稼働日数より余寿命を予測すると、潤滑箇所の機能が著しく低下、或いは、潤滑機能しない状態であるIs値の限界値の乗に到達する予定日は、年月と推定されました。次回点検でピストンリングとメタル摩耗の点検当該機の油中からカルシウム化合物が高い濃度で検出されたため、この化合物がピストンピンメタルやクランクピンメタルの摩耗を促進させる懸念があります。化合物発生の原因は、ピストンリングの摩耗によって燃焼ガスのシール性が低下し、燃焼ガス中の硫黄分と油中のカルシウム添加剤が反応するためと考えられます。また、クランクピンメタルの一部では積層構造になっている最上部層のホワイトメタルが摩耗し、第二層のニッケル層が軽度に摩耗している箇所があると推定されます。摩耗範囲は限定的だと思われますので、直ちに異常ではないものの、開放点検を計画される場合はピストンリングと共にメタル摩耗の点検をされることを推奨します。更油ディーゼルエンジン中にSOAP-Tでカルシウムが検出された場合、そのカルシウムは燃料中の硫黄分と潤滑油の添加剤とが化学反応して、硫酸カルシウムになっていることが知られています。硫酸カルシウムは、いわゆる石膏であり、軸受の軽質金属に喰い込んだり、埋め込まれたりして潤滑中に相手材を切削し、結果として軸受寿命が短くなることが、研究結果から判明しています。潤滑油は、SOAP-Tでこのカルシウム濃度が比較的高いため、軸受メタルの摩耗が促進する可能性が高いことから、可能で有れば更油を推奨します。定期的なトライボ診断トライボ診断は、潤滑油を分析し、潤滑油の性状を調査して継続使用が可能か、更油すべきかの評価を行うことはもとより、ギヤや転がり軸受、すべり軸受などの潤滑状態も評価する設備診断技術ですが、農業用の設備では稼働率にもよるものの年に回程度の診断により、そのデータの変化から異常の兆候を早期に発見することや、分解点検の必要性を判断することが可能となります。今回の分析データでは、潤滑油中に摩耗速度の早い摩耗形態の切削摩耗および凝着摩耗が確認されたことから、今後も定期的な分析診断により設備状態を把握することを推奨します。はフェログラフィーおよびSOAP-Tの結果から総合的に判断した結果、傾向管理が必要な状態にあると考えられます。フェログラフィー【定量分析：Is値】Is値は、異常摩耗の早期発見のパラメータのつで、摩耗粒子を定量化するために用います。Is値は、前回に比較しての乗から乗へ指数関数的に桁上昇しやや高い値でした。これは、摩耗粒子の形態、摩耗サイズの粒度分布、金属摩耗量、油中汚染度の影響や潤滑状態の確認や比較等の過程を経た結果から総合的に判断して、潤滑状態が異常に向かう上昇角を示していることから、Is値と稼働日数より余寿命を予測する事ができます。余寿命は、潤滑箇所の機能が著しく低下、或いは、潤滑機能しない状態であるIs値の限界値の乗に到達する予定日は、年月と推測されます。また、余寿命精度の向上のため年に回程度定期診断と、可能で有れば更油を推奨します。フェログラフィー【定性分析：摩耗粒子および摩耗形態観察】分析結果から比較的多く観察された粒子は、以下の通りでした。正常な摩耗粒子・潤滑状態が正常なマイルド摩耗により発生。切削粒子・異物や金属表面の微小突起による切削摩耗により発生。フリクションポリマ・局部的に高圧・高温となる場合に発生。砂等・外部から混入したと考えられます。観察された摩耗粒子の中でも切削粒子、フリクションポリマは、注意が必要です。切削摩耗は、他の摩耗形態に比較して摩耗進行速度が速く注意が必要で、定期的なトライボ診断による状態監視が必要と考えます。切削摩耗の原因となる混入異物が残留している場合、この異物により切削摩耗が継続して発生する可能性があります。フリクションポリマは、潤滑油が摺動面に押し込められ高圧状態になると同時に、圧縮熱により高温状態になった結果、基油自身が重合反応を起こし生成することが知られています。そのため、高圧高温状態の解消がなされなければ、潤滑油の劣化が進行し、粘度上昇に因る潤滑異常に進展する場合があります。Iカップリング発光分光分析【SOAP-T】検出された金属元素から発生箇所を推定すると、以下の通りでした。鉄、鉛、ニッケル、錫・エンジン部品リン、亜鉛、カルシウム・添加剤バリウム、ナトリウム、マグネシウム・外部混入異物メタルの摩耗SOAP-Tで軸受メタルの主成分である錫がppm検出されました。潤滑状態が直ちに異常にならないと思われますが、メタル成分が検出されていることからメタルの一部に油膜切れが発生していることの証です。一般にポンプ場の稼働率は低稼働率であり、起動停止回数が多い傾向にあるため、本機のメタル成分の増加要因は起動停止時に油膜切れが生じて発生していると推定されます。一定期間経過後に再分析し、傾向監視によるメタルの摩耗状態を確認する必要があると思われます。カルシウムの析出SOAP-Tの結果、カルシウムが.ppmと高い値でした。エンジン油中にカルシウム化合物がやや高い濃度で検出された場合、この化合物がピストンピンメタルやクランクピンメタル摺動面に噛み込んで摩耗させたり、メタルに埋め込まれて摩耗を促進させたりする原因になるなどの悪影響を生じることが当社の研究結果から判明しています。この影響については、別紙カルシウムの析出をご覧ください。計数汚染度は、NAS級以上と汚染されていましたが、これはNAS等級～μmのレンジが級以上であり、夾雑物の粒度分布は、.～μmの範囲にあり、.μmにピークが確認されました。μm以下の粒子が多いことから、これらの微小サイズの粒子は、燃焼して発生したすす等であることが推定されました。また、フィルタの表面の異物観察では、鉄錆、砂、カルシウム化合物等が観察されたことから、汚染度が高い要因は、摩耗、エンジンオイルの反応生成物と外部混入異物の影響と思われます。は良好と判断します。粘度粘度は、.mm/sと新油値mm/sに比較して、粘度変化率は+.％で、管理限界値である±％以内にあり、良好と判断します。水分は、.ppmと管理限界値の以下にあり、良好と判断します。酸価は、mgKOH/gと新油値mgKOH/gに比較して高いものの、IRの結果で油劣化の兆候を示すカルボン酸の吸収が確認されていないことから、良好と判断します。塩基価は、mgKOH/gと管理限界値のmgKOH/g以上であることから、良好と判断します。IRIRチャートの結果、新油と使用油のスペクトルパターンで、指紋領域等に一致していない箇所はありますが、粘度、酸価、のデータと、油劣化の兆候を示すカルボン酸の吸収が確認されていないことから、良好と判断します。
報告№108-0204 報告№108-6537 | 分析№108-01503 分析№108-01684 | 108-01684 | 今回の採油は、機器停止中に点検窓から実施しているため、油循環中に採油した場合に比較し、油中粒子の沈降の影響を受け、分析データが低濃度に出る可能性があります。今回の分析は以上のことを踏まえて結果を検討しました。初期試験を実施した結果、全てのデータは良好の範囲にありました。但し、今回の採油が主機停止から日以上経過しており、μmサイズの金属粒子でcm程度は沈降していると考えられ、ほとんどの摩耗粒子が採取されていない可能性があると思われます。したがって、摩耗が進行していることを見落としている場合もあると考える必要があります。尚、上述しましたように、今回の採油は停止中の採油であるため、運転中の採油に比較して汚染度は低目に出ている可能性があります。次回採油のタイミングは、粒子の沈降の影響を極力抑え、油中粒子が均一な分散状態に近い状態で採油が実施できるように、運転中、または停止直後に採油を実施されることを推奨します。
報告№109-09050 報告№109-09050 | 分析№109-000549 分析№109-000549 | 109-000549 | 今回の採油は、対象設備停止中にタンク底部から実施しているため、別紙油中粒子の沈降の影響に示すように、沈降の影響を受けて分析データが高濃度に出る可能性があります。今回の分析は、以上のことを踏まえて結果を検討します。分析の結果、摩耗粒子の観察から本試料油中で発生している摩耗形態は、潤滑状態が正常なマイルド摩耗が支配的であることが確認されました。マイルド摩耗は、機械が正常な摩耗をしている場合に発生する、いわゆる正常摩耗です。この状態は、金属がマイルドに擦られることにより金属表面に摩耗が極めて少ない特殊な表面層が形成され、摩擦表面が平滑な状態となります。この状態が安定である限り摩耗状態は正常であり発生する摩耗粒子は少ないことが分かっています。今回観察された摩耗形態は、このマイルド摩耗が支配的であることから、現在のところ、シリンダおよびピストンリング、クランクメタル等は正常な摩耗の範囲にあり、継続使用は可能と判断します。尚、RBOTがminと新油値のminに比較して高く、有機物・有機化合物の結果で新油と異なるピークが確認されたことから、異種油の混入、或いは、油名が違う可能性がありますので、再度ご確認下さい。特性低下全ての項目が良好な範囲にあったことから特性低下は認められず良好と判断します。粘度は良好と判断します。粘度はmm/sと新油値.mm/sに比較して、粘度変化率は-.％で、当社推奨の管理限界値である±％以内にあり、良好と判断します。全酸価は良好と判断します。全酸価はmgKOH/gと新油値mgKOH/gに比較して高いものの、有機物・有機化合物の結果、油劣化の兆候を示すカルボン酸の吸収が確認されていないことから、良好と判断します。酸化安定度の結果、良好と判断します。酸化安定度はminと新油値のminに比較して高く、継続使用可能と考えますが、異種油の混入、或いは、油名が違う可能性がありますので、再度ご確認下さい。汚染は良好と判断します。水分は良好と判断します。水分はppmと当社推奨の管理限界値の以下であり、良好と判断します。摩耗発生している摩耗形態は、潤滑状態が正常なマイルド摩耗が支配的であることが確認されました。潤滑状態が正常なマイルド摩耗が支配的であることが確認されました。摩耗粒子診断で異常摩耗の早期発見パラメータであるIs値がの乗と継続使用可能な範囲にあり、摩耗粒子の観察から本試料油中で発生している摩耗形態は、潤滑状態が正常なマイルド摩耗が支配的であることが確認されました。
報告№109-09136 報告№109-09152 | 分析№109-001160 分析№109-001260 | 109-001260 | 、汚染状態、潤滑状態を確認する。分析の結果、全てのデータが良好であることから、この油は継続使用可能であり、潤滑状態も正常と判断します。を知るために実施した計数汚染度、重量汚染度は、共に当社推奨の管理限界値内にあり良好と判断します。軸受の潤滑状態機器の潤滑状態を知るために実施したフェログラフィーおよびSOAP／D－SOAPの各データが良好の範囲にあり、潤滑状態は正常と判断します。を示す粘度、水分、全酸価、IR、RBOTの各データは良好の範囲にあることから、この油は継続使用可能と判断します。尚、別紙表および図から分かるように、RBOTの減少傾向から油の余寿命を求めた結果、本試料は年月まで使用が可能であることが分かりました。
報告№109-09136 報告№110-00472 | 分析№109-001160 分析№110-002121 | 110-002121 | 供試のタービン油を分析した結果、SOAP／D－SOAPで鉄、鉛、銅、錫、リン、亜鉛、カルシウム、ナトリウム、マグネシウムが検出されました。これらの検出された金属元素から発生箇所を推定すると鉄、鉛、銅、錫、亜鉛・軸受等リン、カルシウム、ナトリウム、マグネシウム・外部混入異物であると思われます。このうち、機械部品が摩耗したと思われる元素はのグループです。異常摩耗の早期発見パラメータであるフェログラフィーのIs値はのマイナス乗と良好の範囲にあるものの、摩耗粒子の形態観察で金属潤滑部が局部的に油膜切れを起して発生する銅系シビア粒子が比較的多く観察されました。潤滑部では、正常なマイルド摩耗、やや厳しい摩耗形態の凝着摩耗が発生していることが分かりました。オイルリングと主軸間、またはオイルリングと軸受台金側面との間で摩耗が発生していると考えられます。このような場合、オイルリングと主軸の間で摩擦が低下したり、台金との摩擦が増大するなどの影響でオイルリングが円滑に回転し難い状況が発生します。その結果、潤滑油のかき揚げ量が減少し、軸受摺動面で油膜切れを引き起こす可能性があります。汚染度計数汚染度、重量汚染度は共に良好でした。IR、RBOTの各データは良好でした。潤滑油および軸受は継続使用可能な状態にあるものの、汚染度が高いことから、以下の対策が必要です。今後、摩耗の進行を監視するため、ヶ月後に摩耗試験を実施し、摩耗の進行状況を確認することを推奨します。
報告№109-09094 報告№110-00147 | 分析№109-000871 分析№110-000527 | 110-000527 | は良好と判断します。尚、RBOTがminと新油値のminに比較してmin減少していました。このまま継続使用した場合、この減少傾向から限界値に到達するのは、別紙図RBOTの減少傾向に示すように年月と推定されました。残りの継続使用期間は、約年ヶ月であると予測されます。潤滑油は継続使用可能な状態にあると判断します。≪状態監視とパラメータ≫分析の目的および各分析のパラメータは以下の通りです。特性低下目的：油の分析結果から、や劣化傾向ならびに添加剤の消耗程度、残存寿命などを確認する。粘度JISK全酸価JISK赤外線吸収スペクトルJISK酸化安定度試験JISK汚染目的：油の分析結果から、砂塵あるいは水・異種油などによるや、異物混入の有無を確認する。水分JISK計数汚染度JISB重量汚染度JISB光学顕微鏡観察摩耗目的：油中の摩耗粒子を分析する事により、回転・摺動部の潤滑状態、摩耗劣化の程度、余寿命などを解析する。摩耗診断電子顕微鏡観察JISKX線マイクロアナリシス油中金属濃度）JISK≪分析結果≫特性低下粘度：良好粘度値mm/sの新油値mm/sに対する変化率は-.％であり、当社推奨の管理限界値±％以内に留まっています。全酸価：良好全酸価.mgKOH/gは新油値の.mgKOH/gに比較し高くはあるものの、有機物・有機化合物試験の結果で油劣化の兆候を示すカルボン酸の吸収が見られないことから問題は無いと判断します。赤外線吸収スペクトル：良好酸化安定度試験：良好酸化安定度試験の結果、数値minは当社推奨の管理限界値min以上に留まっており、現時点での使用は可能と判断します。汚染水分：良好水分値ppmは新油値の.ppmに比較して大きな変化はありませんでした。計数汚染度：今回は実施していません。重量汚染度：今回は実施していません。光学顕微鏡観察：今回は実施していません。摩耗摩耗診断電子顕微鏡観察・X線マイクロアナリシス：今回は実施していません。油中金属濃度：今回は実施していません。
報告№107-4545 報告№109-09302 | 分析№107-02185 分析№109-002176 | 109-002176 | トライボ診断の結果、粘度を除く項目は良好です。粘度は、前回同様に新油値のmm/sに比較し変化率が-％のmm/sとなっており、当社推奨の管理限界値である±％を超えていました。粘度低下の要因のひとつとなる異種油の混入や劣化がIRで確認できなかったことから、今回の粘度低下は、潤滑油の製造ロットによる差異、または、潤滑油の分子がせん断作用を受けて低下したことなどが考えられます。全酸価の上昇が確認されていないため、現在のところ本試料油は継続使用可能な状態にありますが、粘度低下は、シール部からの漏れ量の増加や、油膜形成に影響し摩耗の促進につながりやすくなることから、定期的な分析により粘度の低下および油の劣化の進行状況を確認することを推奨します。粘度が当社推奨の管理限界値を超えています。粘度粘度はmm/sと新油値mm/sに比較して、粘度変化率は-％で、当社推奨の管理限界値である±％を超えています。粘度粘度はmm/sとなっています。粘度指数粘度指数はとなっています。水分はと当社推奨の管理限界値の以下であり、良好と判断する。全酸価全酸価は.mgKOH/gと新油値.mgKOH/g以内にあり、良好と判断します。
報告№109-09136 報告№112-00204 | 分析№109-001160 分析№112-000828 | 112-000828 | 軸受は継続使用可能な状態にあると判断します。但し、今後も摩耗の進行を傾向監視するため、以下の対策を推奨します。定期的な分析凝着摩耗や疲労摩耗の進行を監視するため、定期的に分析を実施し、分析データによる摩耗の進行状況を確認することを推奨します。はフェログラフィーおよびSOAP／D－SOAPの結果から総合的に判断した結果、やや厳しい状態にあると考えられます。フェログラフィー【定量分析：Is値】Is値は異常摩耗の早期発見パラメータのつで、摩耗粒子を定量化するために用います。今回のIs値はの乗とやや高い値でした。フェログラフィー【定性分析：摩耗粒子および摩耗形態観察】分析結果から比較的多く観察された粒子は、以下の通りでした。正常な摩耗粒子・潤滑状態が正常なマイルド摩耗により発生。シビア粒子・潤滑状態がやや厳しい凝着摩耗により発生。金属潤滑部が局部的に油膜切れを起していると考えられます。疲労摩耗粒子・繰返し応力を受けて発生。Iカップリング発光分光分析【SOAP／D－SOAP】検出された金属元素から発生箇所を推定すると、以下の通りでした。鉄・軸受等リン・添加剤カルシウム、アルミニウム、ナトリウム・外部混入異物計数汚染度はNAS級と当社推奨の管理限界値に到達していました。フィルタ表面の異物観察で金属片、鉄錆、砂等が観察されたことから、汚染度が高い要因は、摩耗と外部混入異物の影響と思われます。分析結果計数汚染度は当社推奨の管理限界値に到達していました。計数汚染度計数汚染度はNAS級と当社推奨の管理限界値のNAS級に到達していました。重量汚染度はmg/mlでした。摩耗粒子の形態観察の結果、潤滑状態が正常な場合に発生する摩耗粒子、金属潤滑部が局部的に油膜切れを起して発生するシビア粒子、繰返し応力を受けて発生する疲労摩耗粒子が比較的多く観察されました。SOAPSOAPの結果、油の添加剤成分であるリンが検出されました。D－SOAPD－SOAPの結果、摩耗により発生する鉄が検出されました。フェログラフィー異常摩耗の早期発見パラメータであるフェログラフィーのIs値がの乗とやや高く、摩耗粒子の形態観察の結果、潤滑状態が正常な場合に発生する摩耗粒子、金属潤滑部が局部的に油膜切れを起して発生するシビア粒子、繰返し応力を受けて発生する疲労摩耗粒子が比較的多く観察されました。
報告№108-5071 報告№112-00598 | 分析№108-02721 分析№112-002553 | 112-002553 | 潤滑油は継続使用可能な状態にあると判断します。水分がppmと新油値ppmに比較してやや高い値でした。使用油であるAlphasynPGは、ポリグリコールベースの合成ギヤオイルであるため、水分を吸収しやすい特性があります。前回に比較して減少していました。分析結果水分が新油に比較して若干高い値でした。粘度粘度はmm/sと新油値.mm/sに比較して、粘度変化率は-％で、当社推奨の管理限界値である±％以内にあり、良好と判断します。泡立ち試験泡立ち試験は-と新油値に比較して低い値であり、良好でした。水分はppmと新油値より高い値でした。酸価はmgKOH/gと新油値.mgKOH/gに比較して高いものの、IRの結果で油劣化の兆候を示すカルボン酸の吸収が確認されていないことから、良好と判断します。
報告№109-09136 報告№111-00497 | 分析№109-001160 分析№111-002286 | 111-002286 | RBOT値がminを切っており、酸化防止剤が減少しています。以下の対策を推奨します。潤滑油は酸化防止剤の減少と判断され、RBOTがminを切っており、急激に酸化防止剤が減少して基油の劣化に進展することが懸念されるため、今回の採油後に更油を実施していなければ更油を推奨します。RBOTRBOTの結果、minと当社推奨の管理限界値のmin以上であるものの、低い値でした。水分は良好でした。
報告№102-6112 | 分析№102-02007 | 102-02007 | 濾過前の試料油を分析した結果、外部から混入した異物、銅を使用した箇所の摩耗が見られるため、予防措置として濾過を実施されることを推奨します。それは、フェログラフィーの結果、異常摩耗の早期発見パラメータである、Is値がの乗と良好の範囲にあるものの、摩耗粒子形態観察で、外部から混入した砂、鉄錆が多く見られ、SOAP／D－SOAPで、鉄、銅、錫、亜鉛が検出されたことから判断しました。尚、セグメント方式の軸受である場合、軸受台金の支持部に銅、亜鉛を含む部材を使用している場合があり、SOAP／D－SOAPで検出されている銅及び亜鉛は、この部材の摩耗により発生していることもありますので、構造及び部材の材質をご確認いただき、情報をご提供ください。
報告№109-09448 報告№109-09448 | 分析№109-002812 分析№109-002812 | 109-002812 | 摩耗状態異常摩耗の早期発見パラメータであるフェログラフィーのIs値は、潤滑状態がやや厳しい状態にあることを示すの乗ですが、点検を要する摩耗粒子が観察されておらず、現在のところ継続使用は可能な状態にあると判断できます。この状態で検出された油中金属は、その多くが鉄であり、これらは摩耗粒子の観察結果から疲労摩耗であることが分かりました。疲労摩耗は、スパイラルベベルギヤの歯面で発生していると推定されますが、発生箇所が歯面の微小領域であることから、現在のところ、継続使用は可能と判断できます。バックラッシ減速機の構造から、最も負荷が大きく、摩耗が進行しやすい箇所をスパイラルベベルギヤとスパイラルベベルピニオンと推定し、この部分のバックラッシを求めました。更油後の稼働時間が不明であったため、更油後の稼働時間を時間と仮定してバックラッシを計算しました。その結果、減速機のギヤ歯面に摩耗が集中していたと仮定した場合、バックラッシの増加は初期値からμm増加したと推定されました。バックラッシ増加分の上限値はメーカにより差異はあるものの、当社が推奨するバックラッシは一般に推奨されるμmを目安にしており、今回のデータはこの値に比較して十分に小さい値であることがわかります。汚染度計数汚染度がNAS級以上と汚染されていました。汚染度が高い要因は、摩耗によるものと思われます。を示す粘度、水分、全酸価、IRの各データは良好でした。結論ゲート機器の潤滑箇所の摩耗診断分析結果から摩耗が発生している箇所はギヤ歯面であり、摩耗形態は疲労摩耗であることが分かりました。この摩耗形態は、ギヤ歯面に荷重が繰り返しかかることにより、歯面の表面下で材料が疲労して剥離します。歯面に加わる荷重が過大である場合、観察される摩耗粒子は今回より大きな粒子が発生します。分析結果から推定されたバックラッシの増加分はμmでしたが、このバックラッシは、一対の歯車の噛み合いを円滑にするための、ピッチ円周上での歯面間の遊びです。この値が過大になると振動や騒音の原因となるため、ギヤの摩耗状態を判断するためには重要なパラメータです。今回観察された摩耗粒子は、μmサイズの微小な粒子が支配的であることから、バックラッシの値は小さいと判断できます。バックラッシの計算時に仮定した稼働時間や歯幅などの数値が正確であれば、本減速機は継続使用可能と判断できます。整備の必要な箇所の検討整備が必要な箇所は、本分析結果から確認されませんでした。しかし、分析結果から僅かではありますがギヤの摩耗が進行していることが確認されていますので、今後は定期的に潤滑油分析を実施し、その結果から摩耗の進行状況を確認することにより、整備の必要の有無を監視する方法が有用と思われます。潤滑油の劣化度診断一般的に潤滑油が劣化した場合、油の外観は黒褐色になり、粘度や全酸価が上昇しスラッジ等が発生します。また、その過程では劣化の兆候を示すカルボン酸の吸収がIRで確認できます。今回のは、全てのデータが良好の範囲にあり、潤滑油の劣化は確認されなかったことから、継続使用可能であり、交換の必要はないと判断します。潤滑管理の方法現在の潤滑油は年使用していますが、年間使用したにもかかわらず劣化が確認されなかったことから、本設備の潤滑油は少なくても更油後年間は使用できることが分かりました。潤滑油の交換時期の判断は、今回の分析だけでは予測することは困難ですが、定期的に分析を実施し、その結果の傾向から劣化の進行状況を確認することで容易に可能になります。計数汚染度は当社推奨の管理限界値を超えていることから、濾過や更油により汚染度を改善されることを推奨します。現在のところ潤滑部は継続使用可能な状態にあると思われますが、今後は疲労摩耗が進行する場合がありますので、定期的に分析を実施し、摩耗の進行状況を確認されることを推奨します。次回分析の時期を理論的に求めたところ、最短で約時間となります。この時間は、油中汚染物が均一になるために必要とする時間であり、この時間を経過すれば、再分析の結果から状態の傾向を確認することが可能となりますので、これを参考に次回分析時期を検討されることを推奨します。尚、定期的な分析を実施する際には、に関する分析項目の実施を推奨します。今回の分析結果からは、油劣化の進行は確認されていませんが、定期的な分析により潤滑油の交換時期を管理することが可能となります。は良好と判断します。粘度粘度は.mm/sと新油値.mm/sに比較して、粘度変化率は-.％で、当社推奨の管理限界値である±％以内にあり、良好と判断します。水分は.ppmと当社推奨の管理限界値の以下にあり、良好と判断します。全酸価全酸価は.mgKOH/gと新油値.mgKOH/gに比較して高いものの、IRの結果で油劣化の兆候を示すカルボン酸の吸収が確認されていないことから、良好と判断します。IRIRの結果、油劣化の兆候を示すカルボン酸の吸収が確認されていないことから、良好と判断します。計数汚染度は当社推奨の管理限界値を超えていました。計数汚染度計数汚染度はNAS級以上と当社推奨の管理限界値のNAS級を超えていました。重量汚染度はmg/mlでした。機器の潤滑状態摩耗粒子の形態観察の結果、疲労摩耗粒子が比較的多く観察されました。SOAPによる油中金属濃度SOAPによる油中金属濃度の結果、ニッケル、油の添加剤成分であるリン、外部から混入したと思われる亜鉛、アルミニウム、ケイ素、ナトリウムが検出されました。SOAPによる油中金属濃度SOAPによる油中金属濃度の結果、鉄、外部から混入したと思われるカルシウム、アルミニウム、ナトリウムが検出されました。摩耗粒子診断異常摩耗の早期発見パラメータであるIs値がの乗とやや厳しい範囲にあり、摩耗粒子の形態観察の結果、疲労摩耗粒子が比較的多く観察されました。
報告№106-6023 報告№106-8004 | 分析№106-00388 分析№106-00645 | 106-00645 | 前年度の分析の結果、フェログラフィーで球状粒子が多く観察された。球状粒子が多く観察されたため、追跡調査を実施する。分析の結果、前回と同様に摩耗粒子形態観察で摩擦熱が高い場合に発生する球状粒子が観察されました。球状粒子は、異常の兆候を示す形態のパラメータで、この摩耗粒子が発生する場合、潤滑状態に注意が必要です。球状粒子の発生原因は、一般に、溶接工事、溶接作業などによる溶接スパッタの混入、厳しい金属接触による摩耗、が考えられます。観察された球状粒子の数量が前回に比較して変化がないことから、球状粒子の発生原因はの溶接スパッタと考えられます。又、その他の各データに大きな変化はないことから、この油は継続使用可能であり、潤滑状態も正常な状態にあることが確認されました。
報告№109-09136 報告№114-00213 | 分析№109-001160 分析№114-000687 | 114-000687 | 分析の結果、計数汚染度がNAS級とやや高く、重量汚染度がmg/mlと当社推奨の管理限界値を超えています。今後、油中の汚染物が軸受摺動面に噛み込み摩耗が進行することが懸念されます。軸受は継続使用可能と判断します。但し、軸受メタルおよびオイルリングの摩耗が確認されているため、以下の対策を推奨します。更油および油槽内の清掃油中の汚染度が高いことから、汚染物が軸受摺動面に噛み込み摩耗が進行することが懸念されるため、油量が少ないことから更油を推奨します。尚、更油をする際には、油槽内を清掃し、更油する新油もNAS級程度の清浄な潤滑油を更油することを推奨します。定期的な分析および分析周期の検討定期的な潤滑油分析によるトライボ診断を実施することにより、分析データの変化から異常の兆候を早期に発見することが可能となります。別紙金属摩耗粉の平衡速度から計算する採油周期に示すように、計算では運転時間が時間で平衡濃度に到達すると思われます。そのため、本設備は時間経過すれば、いつでも採油可能ですので、この時間を目安に次回の採油時期を検討することを推奨します。次回の結果で摩耗状態が良好と確認されれば、分析周期を定期分析の周期にもどし、異常な摩耗状態と確認できた場合には分析周期をさらに短縮して、傾向管理していくことを併せて推奨します。軸受メタルの情報提供今後軸受メタルの摩耗が進行した場合、摩耗程度を評価する必要がありますので、次回分析時には、メタルサイズ、油入れ替え後の稼働時間ならびに直近のメタル交換からの稼働時間をお知らせください。分析結果異常摩耗の早期発見のパラメータであるIs値は-レベルと正常です。また、異常摩耗の兆候を示す摩耗粒子が顕著に観察されなかったことから、は良好と判断します。SOAPの結果、軸受メタルの成分である錫がppmと比較的高く、オイルリングの成分である銅がppm検出され、さらに鉄、鉛、アンチモンが検出されていることから、主軸および軸受メタル、オイルリングの摩耗が発生していると推定されます。今後、軸受メタルの摩耗が進行した場合、油膜が形成されにくくなり、最終的には焼損する場合もあるため、注意が必要です。また、オイルリングと主軸間、またはオイルリングと軸受台金側面との間で摩耗が発生している場合、オイルリングと主軸の間で摩擦が低下したり、台金との摩擦が増大するなどの影響でオイルリングが円滑に回転し難い状況が発生します。その結果、潤滑油のかき揚げ量が減少し、軸受摺動面で油膜切れを引き起こす可能性があります。計数汚染度はNAS級とやや高く、重量汚染度はmg/mlと当社推奨の管理限界値を超えています。フィルタグラムで粘ちょう物、金属片、鉄錆等が観察されていることから、汚染度が高い要因は、摩耗とスラッジ、そして外部混入異物や水分の影響と思われます。粘度、水分、酸価、IRの各データは良好と判断します。
報告№109-09136 報告№112-00597 | 分析№109-001160 分析№112-002520 | 112-002520 | 分析の結果、本試料および汚染状態は全て良好な範囲にあり、継続使用可能な状態にあると判断します。粘度、酸価、有機物・有機化合物、酸化安定度の各データは良好でした。尚、別紙酸化安定度の減少傾向から油の余寿命を求めた結果、今回の採油日からの使用可能期間は約年ヶ月であることが分かります。水分濃度は、継続使用可能な範囲にありました。
報告№105-6050 報告№105-5049 | 分析№105-01529 分析№105-02295 | 105-02295 | 初期試験を実施した結果、初期のなじみ摩耗が発生していたと考えられます。今回のようになじみ過程で球状粒子やシビア粒子が観察された場合は、なじみ過程が正常に終了していない場合があり、異常摩耗に進展することも懸念しなければなりません。なじみ過程が正常な状態で終了した場合、球状粒子やシビア粒子は観察される事が少なく、従って、今回のなじみ過程では、局部的な金属接触がごく一部で発生したと考えられます。この接触が、既に正常な状態に推移しているか、或いは、進行しているのかを確認するためには、～ヶ月後に回目の初期試験を実施されることを推奨します。これらのことは、異常摩耗の早期発見パラメータであるフェログラフィーのIs値が.と良好の範囲にあるものの、摩耗粒子形態観察の結果、摩擦熱が高い場合に発生する球状粒子、外部から混入した鉄錆、砂が観察されたこと以上のことから判断しました。
報告№108-0227 報告№110-00612 | 分析№108-01664 分析№110-002676 | 110-002676 | 前回に比較して計数汚染度はNAS級から等級に変化はないものの、依然としてやや高い値でした。フィルタ表面の異物観察で表面が茶褐色で鉄錆、砂、繊維等が観察されたことから、汚染度が高い要因は、スラッジと外部混入異物の影響と思われます。前回同様に粘度、水分、全酸価、IR、RBOTの各データは良好でした。潤滑油は継続使用可能な状態にあるものの、油中の汚染度が高く、起動時や負荷変動など、バルブが動作する時に障害が発生することが懸念されるため、以下の対策が必要です。TS－の投与と濾過今後、バルブ類の動作障害やフィルタおよびストレーナの目詰まりが発生することが懸念されるため、当社製清浄分散剤TS－の投与と濾過を推奨します。
報告№108-0387 報告№108-0379 | 分析№108-02609 分析№108-02546 | 108-02546 | グリースの物理的性状、軸受の潤滑状態を確認する。グリースの物理的性状グリースの物理的性状を示すちょう度を除く項目は良好です。ちょう度が当社推奨の管理限界値内にあるものの、新グリースのに比較して低下しになっており、グリースが硬化しつつあることが確認されています。また、全酸価が.mgKOH/gと新グリースの.mgKOH/gに比較して上昇していることから、グリースが劣化している可能性が考えられます。硬化したグリースは、油分の流動性が低下しギヤ歯面での良好な油膜保持に影響がでる可能性があるため、グリースを早めに交換されることを推奨します。ギヤの潤滑状態D－SOAPで鉄が検出されているものの、摩耗粒子がほとんど観察されていないことから、ギヤは継続使用可能と判断します。尚、報告書の管理表中に示しているSOAP／D-SOAPは、グリース潤滑の場合、摩耗粒子が均一に分散していないため、測定値が大きく変動することがありますので参考値としてお考え下さい。
報告№108-0204 報告№108-0294 | 分析№108-01503 分析№108-02073 | 108-02073 | トライボ診断を実施し、潤滑油の黒化原因を検討する。一般に、潤滑油が黒化する原因は以下のつが考えられます。摩耗粒子の増加油の劣化汚染粒子の混入これらの推定される原因を以下の分析結果から確認しました。を示す粘度、全酸価、IRは新油データとの比較が必要ですが、粘度は、VGの規格値内にあり、IRの結果で油劣化の兆候を示すカルボン酸の吸収が確認されなかったことから、油劣化は確認されなかった計数汚染度がNAS級以上、重量汚染度がmg/mlと汚染されていた異常摩耗の早期発見パラメータであるフェログラフィーのIs値がの乗と高く、摩耗粒子の形態観察の結果、異物の噛み込みなどで発生する切削粒子が多く観察された摩耗により発生したと思われる鉄、鉛、銅、クロムがSOAPおよびD－SOAPで検出されたフィルタ表面の異物観察で砂が観察され、SOAPでケイ素がppm検出された以上のことから、潤滑油が黒化した原因は、・ギヤ歯面や転がり軸受の軌道面で発生した摩耗粒子の増加・銅、鉛を使用した箇所の溶融・摩耗・外部から混入したと思われる砂等の異物の混入と考えられ、整理すると潤滑油の黒化原因は、の摩耗粒子の増加および汚染粒子の混入によるものと考えられました。
報告№107-6562 報告№107-6562 | 分析№107-02263 分析№107-02263 | 107-02263 | トライボ診断の結果、泡立ち試験を除く項目は良好でした。泡立ち試験の結果は、一般的には消泡性能が低くいと判断できる値の-ですが、新油値の-と同レベルにあったため、良好と判断します。一方、摩耗粒子の形態観察の結果、ギヤ歯面の摩耗で発生したと推定される～μmサイズの摩耗粒子が観察されました。ギヤボックスの油系統にはインラインフィルタとオフラインフィルタがあり、μmサイズ以上の粒子の大部分は捕捉されていると考えられます。それにもかかわらず、～μmのやや大型の摩耗粒子が確認されており、ギヤ歯面ではやや厳しい潤滑状態が発生している可能性があると思われました。今後さらに摩耗が進行することが懸念されるため、ヶ月以内に再度分析を実施し、摩耗の進行状況を確認することを推奨します。尚、油中摩耗粒子は、インラインフィルタやオフラインフィルタに捕捉され、異常な摩耗状態が発生したとしても正常な潤滑状態にあると誤認してしまう可能性が考えられます。これを避けるため、今後の診断に当たっては、これまでの採油箇所に加え、インラインフィルタやオフラインフィルタの捕捉物も分析し、その結果から潤滑状態を評価することを併せて推奨します。フィルタ捕捉物の分析を実施する際には、フィルタ流量、フィルタ使用時間などの追加情報が必要です。是非ご提供下さい。泡立ち試験の結果、消泡性能が低いと判断できる値であるものの、新油と同レベルにありました。粘度は良好。粘度はmm/sと新油値.mm/sに比較して、粘度変化率は-.％で、当社推奨の管理限界値である±％以内にあり、良好と判断する。粘度はmm/sでした。粘度はmm/sでした。粘度指数はでした。粘度指数はでした。泡立ち試験は-でした。泡立ち試験は-と新油と同レベルにあり、消泡性能が新油と同レベルにあることが確認されました。水分は良好。水分はと当社推奨の管理限界値の以下であり、良好と判断する。全酸価は良好。全酸価は.mgKOH/gと新油値.mgKOH/gに比較して高いものの、IRの結果で、劣化の兆候が確認されなかったことから、良好と判断します。機器の潤滑状態精密な濾過設備がない機器であれば、潤滑状態指数は正常の範囲にあると判断します。潤滑状態指数は正常の範囲にあると判断します。異常摩耗の早期発見パラメータである潤滑状態指数がの乗と、精密な濾過設備がない機器であれば、潤滑状態指数は正常の範囲にあると判断します。
報告№108-0496 報告№108-0496 | 分析№108-03569 分析№108-03569 | 108-03569 | 分析の結果、摩耗の安定が確認され、潤滑状態は正常と判断します。これらのことは、前回に比較して、計数汚染度は等級、SOAP／D-SOAPの鉄濃度に変化がないこと異常摩耗の早期発見パラメータであるフェログラフィーのIs値がの乗と良好の範囲にあり、転がり軸受の寿命の指標となるフレーキングの発生が確認されていないこと以上のことから判断しています。計数汚染度は良好と判断します。計数汚染度は良好と判断します。計数汚染度はNAS級と当社推奨の管理限界値のNAS級以内にあり、良好と判断します。重量汚染度は.mg/mlとなっています。重量汚染度は.mg/mlとなっています。機器の潤滑状態機器の潤滑状態は正常と判断します。SOAPの結果、鉄が検出されています。SOAPの結果、摩耗により発生する鉄、油の添加剤成分であるリンが検出されています。D－SOAPの結果、鉄が検出されています。D－SOAPの結果、摩耗により発生する鉄が検出されています。フェログラフィーの結果は良好です。異常摩耗の早期発見パラメータであるフェログラフィーのIs値がの乗と良好の範囲にあることから、潤滑状態は正常と判断します。
報告№109-09136 報告№111-00444 | 分析№109-001160 分析№111-002053 | 111-002053 | 対象設備は継続使用可能な状態にあると判断します。但し、粘度の低下および水分濃度の上昇が確認され、さらに摩耗の進行を傾向監視するため、以下の対策を推奨します。更油粘度低下が確認されており、油膜切れなどによる摩耗の発生が懸念されます。さらに水分の影響により金属表面で腐食摩耗が発生し、発生した鉄錆等の粒子が潤滑部に噛み込み摩耗が進行することがありますので、更油を推奨します。定期的な分析凝着摩耗の進行を監視するため、定期的に分析を実施し、摩耗の進行状況を確認することを推奨します。新油との比較による評価を示す粘度、塩基価のデータは新油データを基準として評価しています。今回は当社に新油データがなかったため判断できませんでしたが、今後評価する場合は、充填用に新油を同時に分析することをご検討下さい。フェログラフィー異常摩耗の早期発見パラメータとして摩耗粒子を定量化して評価するフェログラフィーのIs値は、潤滑状態が厳しいの乗でした。摩耗粒子の形態で比較的多く観察された粒子は、潤滑状態が正常な場合に発生する摩耗粒子金属潤滑部が局部的に油膜切れを起して発生するシビア粒子でした。これらの摩耗粒子が観察された場合、潤滑部で発生している摩耗形態は、正常なマイルド摩耗潤滑状態がやや厳しい凝着摩耗であることが分かります。Iカップリング発光分光分析供試の潤滑油を分析した結果、検出された金属元素は、SOAPの結果表に示すように、鉄、鉛、錫、リン、亜鉛、カルシウム、バリウム、アルミニウム、ケイ素、ナトリウム、マグネシウムでした。検出されたこれらの金属元素から発生箇所を推定すると鉄、鉛、錫・エンジン部品リン、亜鉛、カルシウム・オイル添加剤バリウム、アルミニウム、ケイ素、ナトリウム、マグネシウム・外部混入異物であると思われます。このうち、機械部品が摩耗したと思われる元素はのグループです。計数汚染度はNAS級以上と汚染されていました。摩耗粒子の形態観察から汚染度が高い要因は、摩耗と外部混入異物の影響と思われます。粘度粘度は.mm/sと新油カタログ値のmm/sに比較して、粘度変化率は-.％で、当社推奨の管理限界値である±％を超えていました。ディーゼルエンジンオイルの粘度低下は、別紙内燃機関における粘度の低下を御覧下さい。水分はppmと当社推奨の管理限界値を超えていました。今後、水分の影響でエンジン内部に錆が発生し、その影響で摩耗が発生する懸念があります。塩基価はmgKOH/gと新油カタログ値のmgKOH/gに比較して高く、良好と判断します。
報告№108-5071 報告№110-00682 | 分析№108-02721 分析№110-003169 | 110-003169 | 障害予防を目的に以下の対策を推奨します。更油粘度が低下していたことから、今後適正な粘度範囲で使用していない場合、ギヤ歯面やベアリング軌道面で油膜切れが発生し、摩耗が進行することが懸念されるため、更油を推奨します。追加分析消泡性能が低下した場合、ギヤ歯面での油膜形成に影響が出て摩耗の発生が進展することがあります。今後は消泡性能低下の影響により摩耗が進展する可能性がありますので、フェログラフィーおよびSOAPを追加することを推奨します。分析結果粘度が当社推奨の管理限界値内にあるものの、低下していました。泡立ち試験の結果、消泡性能が低下していることが確認されました。粘度粘度はmm/sと新油値mm/sに比較して、粘度変化率は-％で、当社推奨の管理限界値である±％以内にあるものの、低下していました。泡立ち試験泡立ち試験は-と新油に比較して高い値でした。水分はppmと当社推奨の管理限界値の以下であり、良好と判断します。全酸価全酸価はmgKOH/gと新油値mgKOH/g以下にあり、良好と判断します。
報告№108-5071 報告№111-00277 | 分析№108-02721 分析№111-001317 | 111-001317 | 潤滑油は継続続使用可能な状態にあると判断します。但し、今後は障害予防を目的に以下の対策を推奨します。消泡性能が低下した場合、ギヤ歯面での油膜形成に影響が出て摩耗の発生が進展することがあります。今後は消泡性能低下の影響により摩耗が進展する可能性がありますので、フェログラフィーおよびSOAP-Tを追加することを推奨します。泡立ち試験の結果は、-と新油値が-であるのに比較して高い値となっていたことから、消泡性能が低下していることが分かりました。今後の使用状況によっては油の酸化劣化が進行したり、ギヤ歯面およびベアリング軌道面で油膜切れが発生したりする場合があるため、消泡剤の添加による消泡性能の改善など何らかの対応が必要になると思われます。分析結果泡立ち試験の結果、消泡性能が低下していることが確認されました。粘度粘度はmm/sと新油値mm/sに比較して、粘度変化率は+％で、当社推奨の管理限界値である±％以内にあり、良好と判断します。泡立ち試験泡立ち試験は-と新油に比較して高い値でした。水分はppmと当社推奨の管理限界値の以下であり、良好と判断します。全酸価全酸価は.mgKOH/gと新油値.mgKOH/gに比較して高いものの、IRの結果で油劣化の兆候を示すカルボン酸の吸収が確認されていないことから、良好と判断します。
報告№107-4545 報告№109-09131 | 分析№107-02185 分析№109-001130 | 109-001130 | トライボ診断の結果、全てのデータが良好であることから、この油は継続使用可能と判断します。は良好と判断します。粘度は良好。粘度は.mm/sと新油値mm/sに比較して、粘度変化率は-.％で、当社推奨の管理限界値である±％以内にあり、良好と判断します。粘度はmm/sとなっています。粘度はmm/sとなっています。粘度指数はとなっています。粘度指数はとなっています。水分は良好。水分はppmと当社推奨の管理限界値の以下であり、良好と判断します。全酸価は良好。全酸価は.mgKOH/gと新油値.mgKOH/gに比較して高いものの、IRの結果で油劣化の兆候を示すカルボン酸の吸収が確認されていないことから、良好と判断します。
|  | 99-02948 | 計数汚染度がNAS級と管理限界値を超えており、バルブの動作不良等の障害予防のため、濾過を実施されることを推奨する。D-SOAPの結果、鉄及び銅が検出され、且つ、フェログラフィーの摩耗粒子の形態観察の結果から、摩耗がやや厳しい状況下で発生する特徴的な形態の摩耗粒子が確認されており、サーボシリンダ内壁とサーボシリンダのブッシュ又はポンプのサイドプレートでやや厳しい摩耗が発生していると考えられた。この摩耗により汚染度が上昇し、電磁弁類等に固着現象が発生する懸念があるため、今後も定期的に分析を実施し、汚染度の上昇を監視されることを推奨する。前回分析で見られた粘稠物は、今回確認されていなかったが、この原因は濾過を実施したか、或いは、採油箇所が違う場合等が考えられた。尚、濾過により粘稠物が除去されていた場合、油に浮遊しているものは除去できていると思われるものの、配管内壁や油槽内壁等には粘稠物が残っていると考えられる。この粘稠物は、時間が経過すると遊離して油中に混合し、バルブ類の障害原因になるため、このことについても定期的な分析により監視されることを併せて推奨する。
報告№109-09448 報告№110-00299 | 分析№109-002802 分析№110-001176 | 110-001176 | 摩耗状態摩耗状態は、潤滑油中に含まれる金属成分と濃度を調査し、その結果で評価します。油中金属の分析は、試料油を以上の高温で発光させ、その光を分光器で分光し、分光によって得られた金属固有の波長と光の強度から元素の種類と濃度を特定するIカップリング発光分光分析法を用います。今回の試料はガスタービン油でしたが、検出された金属元素は、SOAPの結果表に示すように、リン、カルシウム、ケイ素、ナトリウム、ホウ素でした。これら検出された金属元素から発生箇所を推定すると、リン・オイル添加剤カルシウム、ケイ素、ナトリウム、ホウ素・外部混入異物であると思われます。潤滑状態の評価は、摩耗粒子の形状や形態から判断します。本試料の場合、観察された摩耗粒子は正常な潤滑状態で発生するものが支配的であったことから、潤滑状態は良好であることがわかりました。一方、異常摩耗の早期発見パラメータとして摩耗粒子を定量化して評価するフェログラフィーのIs値は、極めて良好な潤滑状態と判断できるのマイナス乗となっていました。これまでの研究と実績から、Is値の指数部がマイナスの乗の範囲にある場合は、極めて良好な潤滑状態にあると判断できます。したがって、本試料の軸受等の潤滑部は正常な潤滑状態にあると考えられます。汚染度計数汚染度、重量汚染度は共に良好でした。粘度、水分、全酸価、IRは、油名が不明であったため、新油データとの比較ができず評価できませんでした。結論軸受は継続使用可能な状態にあるものの、以下の対策が必要です。を示す粘度、水分、全酸価、IRは、貴排水機場で使用されている新油と比較して評価するのが望ましいことから、充填用の新油を同時に分析することをご検討下さい。IRの結果、油劣化の兆候を示すカルボン酸の吸収が確認されていないことから、油の劣化は進行していないことが確認されました。なお、油の劣化状況をより精密に判定するには新油との比較が必要です。現在使用している貴揚排水機場保有の新油をご提供下さい。粘度粘度はmm/sと新油値mm/sに比較して、粘度変化率は+.％で、当社推奨の管理限界値である±％以内にあり、良好と判断します。但し、粘度は現在使用している貴揚排水機場保有の新油分析結果を基準に管理する方法が望ましく、新油をご提供下さい。水分は.ppmと鉱物油に対応した当社推奨の管理限界値のを超えていました。但し、ガスタービン油は、新油値でも含水量が多い油種があるため、現在使用している貴揚排水機場保有の新油分析結果を参考に管理する方法が望ましく、新油をご提供下さい。全酸価全酸価は.mgKOH/gでした。IRで油劣化の兆候を示すカルボン酸の吸収が確認されていないことから良好と判断します。なお、全酸価は現在使用している貴揚排水機場保有の新油の分析結果を基準に管理する方法が望ましいため、新油をご提供下さい。IRIRの結果、油劣化の兆候を示すカルボン酸の吸収が確認されていないことから、良好と判断します。尚、IRは現在使用している貴揚排水機場保有の新油の分析結果を基準に管理する方法が望ましいため、新油をご提供下さい。は良好と判断します。計数汚染度計数汚染度はNAS級と当社推奨の管理限界値内にあり、良好と判断します。重量汚染度は.mg/mlと当社推奨の管理限界値内にあり、良好と判断します。機器の潤滑状態機器の潤滑状態は正常と判断します。SOAPによる油中金属濃度SOAPによる油中金属濃度の結果、油の添加剤成分と思われるリン、外部から混入したと思われるケイ素、ホウ素が検出されました。SOAPによる油中金属濃度SOAPによる油中金属濃度の結果、外部から混入したと思われるカルシウム、ナトリウムが検出されました。摩耗粒子診断摩耗粒子診断の結果、異常摩耗の早期発見パラメータであるIs値がのマイナス乗と良好の範囲にあることから、潤滑状態は正常と判断します。
報告№104-0294 報告№104-8053 | 分析№104-02199 分析№104-02539 | 104-02539 | 分析の結果、本軸受は継続使用可能な状態にあると判断します。このことは、異常摩耗の早期発見パラメータであるIs値がの乗とやや高いものの、ベアリング軌道面から発生した摩耗粒子はマイルドな潤滑状態で発生した摩耗粒子であり潤滑状態は良好な状態で進行していると考えられる。以上のことから判断しました。尚、SOAPの鉄濃度がppm、油量リットルから摩耗体積を計算すると.mmとなります。この体積からベアリング軌道面の摩耗面積を検討し、この情報を傾向管理する必要がありますので、ベアリング番号をお知らせ下さい。
報告№109-09094 報告№109-09094 | 分析№109-000884 分析№109-000884 | 109-000884_100127 | 分析評価者：佐々木義憲保有資格：ICMLMLAⅠ設備保全技能士級ISO-準拠機械状態監視診断技術者カテゴリーⅠ分析の結果、全てのデータが良好である事から、この油は継続使用可能と判断します。≪状態監視とパラメータ≫分析の目的および各分析のパラメータは以下の通りです。特性低下目的：油の分析結果から、や劣化傾向ならびに添加剤の消耗程度、残存寿命などを確認する。粘度JISK全酸価JISK赤外線吸収スペクトルJISK酸化安定度試験JISK汚染目的：油の分析結果から、砂塵あるいは水・異種油などによるや、異物混入の有無を確認する。水分JISK計数汚染度JISB重量汚染度JISB光学顕微鏡観察摩耗目的：油中の摩耗粒子を分析する事により、回転・摺動部の潤滑状態、摩耗劣化の程度、余寿命などを解析する。摩耗診断電子顕微鏡観察JISKX線マイクロアナリシス油中金属濃度）JISK≪分析結果≫特性低下粘度：良好粘度値mm/sの新油値mm/sに対する変化率は+.％であり、当社推奨の管理限界値±％以内に留まっています。全酸価：良好全酸価.mgKOH/gは新油値の.mgKOH/gに比較し高くはあるものの、有機物・有機化合物試験の結果で油劣化の兆候を示すカルボン酸の吸収が見られないことから問題は無いと判断します。赤外線吸収スペクトル：良好酸化安定度試験：良好酸化安定度試験の結果、数値minは当社推奨の管理限界値min以内に留まっており、現時点での使用は可能と判断します。汚染水分：良好水分値.ppmは当社推奨の管理限界値以内に留まっています。計数汚染度：今回は実施していません。重量汚染度：今回は実施していません。光学顕微鏡観察：今回は実施していません。摩耗摩耗診断電子顕微鏡観察・X線マイクロアナリシス：今回は実施していません。油中金属濃度：今回は実施していません。
報告№101-0072 | 分析№101-00807 | 101-00807 | 油中にスラッジの発生、外部から混入した異物により、油が汚染されています。ストレーナの目詰まり、バルブ類の動作障害が発生する可能性がありますので、早急に、スラッジを溶解できる当社製清浄分散剤TS－の投与と濾過の実施を推奨します。尚、汚染要因が、スラッジの発生、外部混入異物であり、通常では当社が推奨する方法で除去すれば、再発することはありませんが、石炭粉の混入が定常的に発生している場合があります。念のため、定期的に分析を実施し、定常的に外部から汚染物が混入することが確認された場合、濾過機の常設も検討する必要があります。TS－混合試験スラッジを溶解できる当社製清浄分散剤TS－を本試料油に混合し、スラッジの溶解効果を確認した。その結果、以下に示す通り、TS－によるスラッジの除去率は、％であり、投与後濾過を実施することで、大半は除去できることが判りました。表TS－混合試験重量汚染度 除去率÷混合前× 混合前 混合後 . 計数汚染度はNAS級以上と当社推奨の管理目安を超えていました。計数汚染度はNAS級以上と当社推奨の管理目安を超えており、汚染されていることが確認されました。重量汚染度はmg/mlと汚染されていました。重量汚染度はmg/mlと当社推奨の管理目安を超えており、汚染されていることが確認されました。又、光学顕微鏡写真に示す通り、写真全体に茶色の汚染物が多く確認されました。機器の潤滑状態SOAPは良好でした。SOAPの結果、摩耗により発生したと思われる元素は検出されず、油の添加剤成分であるリン、亜鉛が検出され、外部から混入したナトリウムが極わずか検出されました。D－SOAPの結果、スラッジの発生が確認されました。D－SOAPの結果、油の添加剤成分が析出して発生した亜鉛が検出されました。フェログラフィーの結果、潤滑状態は正常でした。摩耗の過酷度を示すIs値がのマイナス乗と良好であり、潤滑状態は正常と判断します。但し、摩耗粒子の形態観察の結果、外部から混入した砂、鉄錆等が多くみられますので、至急濾過が必要です。
報告№109-09249 報告№111-00162 | 分析№109-001747 分析№111-000897 | 111-000897 | 潤滑油は継続使用可能な状態にあるものの、サイクロ減速機内の摩耗の進行が確認されたため、以下の対策を推奨します。摩耗の進行を監視するため、定期的に分析を実施し、摩耗の進行状況を確認することを推奨します。フェログラフィー異常摩耗の早期発見パラメータとして摩耗粒子を定量化して評価するフェログラフィーのIs値は、潤滑状態がやや厳しいの乗でした。摩耗粒子の形態で比較的多く観察された粒子は、潤滑状態が正常な場合に発生する摩耗粒子、局部的に高圧・高温となる場合に発生するフリクションポリマでした。これらの摩耗粒子が観察された場合、潤滑部で発生している摩耗形態は、正常なマイルド摩耗であり、そして局部的ではあるものの高圧・高温の箇所が発生していることも分かります。フリクションポリマは、潤滑油がギヤ歯面に押し込められ高圧状態になると同時に、圧縮熱により高温状態になった結果、基油自身が重合反応を起こし生成することが知られています。そのため、高圧高温状態の解消がなされなければ、潤滑油の劣化が進行し、粘度上昇に因る潤滑異常に進展する場合があります。Iカップリング発光分光分析供試のギヤ油を分析した結果、検出された金属は油中金属元素の結果表に示すように、鉄、鉛、銅、錫、リン、亜鉛、カルシウム、バリウム、アルミニウム、ケイ素、ナトリウムでした。これら検出された金属元素から発生箇所を推定すると、鉄、鉛、銅、錫・ギヤ・軸受等リン・オイル添加剤亜鉛、カルシウム、バリウム、アルミニウム、ケイ素、ナトリウム・外部混入異物であると思われます。このうち、機械部品が摩耗したと思われる元素はのグループです。汚染粒子数は当社推奨の管理限界値を超えていました。フィルタ表面の異物観察で表面が茶褐色で金属片、鉄錆、砂等が観察されたことから、汚染度が高い要因は、摩耗とスラッジ、そして外部混入異物の影響と思われます。粘度、全酸価、酸化安定度、有機物・有機化合物の各データは良好でした。分析結果特性低下特性低下に係るパラメータの分析結果は良好と判断します。粘度粘度は.mm/sと新油値.mm/sに対する粘度変化率は-％で、当社推奨の管理限界値である±％以内にあり、良好と判断します。全酸価添加タービン油の全酸価は、油メーカによって初期値が違うため統一した管理基準を設定するのが困難であることから、当社では管理限界値を設定しておらず、新油分析値との比較及び他の分析項目の結果より全酸価の状態判断を行います。その結果、全酸価は.mgKOH/gと新油値.mgKOH/g以内にあることから良好と判断します。酸化安定度酸化安定度はminであり、当社推奨の管理限界値のmin以上であることから良好と判断します。有機物・有機化合物有機物・有機化合物は、IRチャートによる新油分析値との比較の結果、cm-付近に劣化の兆候を示すカルボン酸の吸収が確認されていないことから、良好と判断します。色相はLであり、新油値のLに比較して大きな変化はないことから、良好と判断します。汚染に係るパラメータの分析結果は、汚染粒子数は当社推奨の管理限界値を超えていました。水分は.ppmであり、当社推奨の管理限界値の以下であることから良好と判断します。汚染粒子数はNAS級以上であり、当社推奨の管理限界値のNAS級を超えていました。汚染度物重量は.mg/mlでした。摩耗フェログラフィーによる摩耗粒子の観察の結果、潤滑状態が正常な場合に発生する摩耗粒子、局部的に高圧・高温となる場合に発生するフリクションポリマが比較的多く観察されました。異常摩耗の早期発見パラメータであるフェログラフィーのIs値がの乗とやや高く、摩耗粒子の形態観察の結果、潤滑状態が正常な場合に発生する摩耗粒子、局部的に高圧・高温となる場合に発生するフリクションポリマが比較的多く観察されました。金属濃度SOAP法により金属濃度を測定した結果、潤滑箇所で発生する金属接触によって検出される鉄がppm、鉛がppm、銅がppm、油の添加剤成分であるリンが、外部から混入したと思われる亜鉛、アルミニウムがppm、ケイ素がppm、ナトリウムがppm検出されました。金属濃度酸溶解法により金属濃度を測定した結果、潤滑箇所で発生する金属接触によって検出される鉄が.、鉛がppm、銅が、錫が、油の添加剤成分であるリンが、外部から混入したと思われるカルシウムが、バリウム、アルミニウムが、ナトリウムが検出されました。
報告№109-09136 報告№113-00211 | 分析№109-001160 分析№113-000811 | 113-000811_date130912 | 潤滑油の劣化はないものの、油中の汚染度が高い値でした。採油条件の影響で値が高くなっていると考えられますが、異物の影響で将来的に摩耗が進行する懸念がありますので、に示す対策を推奨します。軸受は継続使用可能な状態にあると判断します。但し、観察された摩耗粒子には局部的な油膜破断により発生する黒色スラッジが比較的多く認められていることから、更油しただけでは油膜破断の要因が残ります。そのため、定期的な分析により今後の摩耗進行の有無を確認することを推奨します。更油油中の汚染度が高いことから、摩耗粒子や異物等が軸受軌道面に噛み込むことによる摩耗の進行が懸念されるため、更油を推奨します。また、油槽内には汚染物が残留している可能性があるため、油槽内を清掃し、更油する新油もNAS級程度の清浄な潤滑油を更油することを推奨します。定期的な分析摩耗粒子の形態観察で、凝着摩耗、切削摩耗、疲労摩耗が観察されたことから、今後の摩耗進行を監視するため、定期的に分析を実施することを推奨します。シリコン系のグリースや添加剤の確認シリコン系の添加剤やグリースを使用している箇所があるかについてご確認下さい。詳細はを参照下さい。最適な採油方法本試料油は、機器停止中に軸受箱排油口から採油されているため、分析データが高濃度に出ていると推定されます。正確なデータによる診断を行うためにも、今後の採油は、極力運転中もしくは停止直後の油槽中層部から実施されることを推奨します。はフェログラフィーおよびSOAP／D-SOAPの結果から総合的に判断した結果、継続使用は可能ですが、今後の機器の機能を確認するためにも傾向管理が有用と考えます。フェログラフィー【定量分析：Is値】Is値は異常摩耗の早期発見パラメータのつで、摩耗程度を定量化するために用います。今回のIs値はの乗と、高い値でした。フェログラフィー【定性分析：摩耗粒子および摩耗形態観察】分析結果から観察された代表的な粒子は、以下の通りでした。切削粒子・異物や金属表面の微小突起による切削摩耗により発生。疲労摩耗粒子・繰返し応力を受けて発生。黒錆・潤滑状態がやや厳しい凝着摩耗により発生。金属接触が厳しく、且つ、高い摩擦熱が発生していると考えられます。フリクションポリマ・フリクションポリマ・局部的に高圧・高温となる場合に発生。観察された摩耗粒子の中でも切削粒子、黒錆は、将来的な摩耗の進行に繋がる可能性を示唆しているため、傾向監視が必要と思われます。摩耗形態の中でも切削摩耗は摩耗進行速度が速く、転がり軸受でこの摩耗形態が発生した場合には寿命が分の程度に低下することも知られており、切削摩耗により生じた軌道面の損傷が起点となって転がり軸受の寿命となるフレーキングに進展することから傾向監視による経過監視が必要です。切削摩耗の発生原因となる混入異物が残留している場合、この異物により切削摩耗が継続して発生する可能性があります。黒錆は凝着摩耗に分類されます。この摩耗粒子は、軸受軌道面で凝着、破断を繰り返し、この過程で生じる移着粒子が成長して摩耗粒子となります。そのため、軸受軌道面では局部的に油膜切れが発生していることを示しています。この状態が継続した場合、摩耗粒子のサイズは徐々に大型化していき、設備の損傷に至る場合がありますので、傾向監視が必要です。Iカップリング発光分光分析【SOAP／D-SOAP】検出された金属元素から発生箇所を推定すると、以下の通りでした。鉄、銅、錫、亜鉛・軸受等カルシウム、アルミニウム、ケイ素、ナトリウム・外部混入異物ケイ素の検出ケイ素がppm検出されました。一般に、潤滑油中からケイ素が検出された場合の原因として、油の消泡剤として使用されるシリコン系の添加剤が検出されるフェログラフィーおよびフィルタ表面の異物観察で砂が多く観察され、これが検出されるシリコングリースをシール部に塗布している場合、このシリコングリースが潤滑油に混入して検出されるなどが挙げられますが、今回検出が比較的高濃度であることからの可能性が考えられます。については、分析結果では確認することが出来ませんので、これに関する情報があれば提供をお願いします。重量汚染度はmg/mlと当社推奨の管理限界値を超えていました。フィルタ表面の異物観察で金属片、鉄錆、砂等が観察されたことから、汚染度が高い要因は、摩耗と外部混入異物の影響と思われます。計数汚染度は試料量が少なかったため実施できませんでした。水分、IR、RBOTの各データは、良好でした。粘度、全酸価は試料量が少なかったため実施できませんでした。尚、別紙RBOTの減少傾向から油の余寿命を求めた結果、本試料油は直近の更油から起算して年月まで使用可能であることが分かります。
報告№108-0496 報告№108-0496 | 分析№108-03562 分析№108-03562 | 108-03562 | 分析の結果、摩耗の安定が確認され、潤滑状態は正常と判断します。これらのことは、前回に比較して、計数汚染度はランク減少し、SOAP／D-SOAPの鉄および錫濃度に変化がないこと異常摩耗の早期発見パラメータであるフェログラフィーのIs値がのマイナス乗と良好の範囲にあること以上のことから判断しています。は良好と判断します。計数汚染度は良好と判断します。計数汚染度はNAS級と当社推奨の管理限界値のNAS級以内にあり、良好と判断します。重量汚染度は良好と判断します。重量汚染度は.mg/mlと当社推奨の管理限界値のmg/ml以内にあり、良好と判断します。機器の潤滑状態機器の潤滑状態は正常と判断します。SOAPの結果は良好です。SOAPの結果、油の添加剤成分であるリンが検出されています。摩耗により発生する鉄および錫が検出されていないことから、良好と判断します。D－SOAPの結果は良好です。D－SOAPの結果、摩耗により発生する鉄および錫が検出されていないことから、良好と判断します。フェログラフィーの結果は良好です。異常摩耗の早期発見パラメータであるフェログラフィーのIs値がのマイナス乗と良好の範囲にあることから、潤滑状態は正常と判断します。
報告№108-0030 報告№108-6512 | 分析№108-00153 分析№108-00242 | 108-00242 | 分析の結果、異常摩耗の早期発見パラメータであるフェログラフィーのIs値がの乗とやや高く、摩耗粒子の形態観察で金属接触が厳しい場合に発生するシビア粒子、疲労摩耗粒子が多く観察されました。このことから、発生している摩耗形態は凝着摩耗、疲労摩耗が混在していることが分かりました。今後更に摩耗が進行することが懸念されるため、天井クレーンを頻繁に使用する場合は、ヶ月以内に再度分析を実施し、摩耗の進行状況を確認することを推奨します。一方、を示す粘度、水分、全酸価、IRの各データは良好であることから、この油は継続使用可能と判断します。これらのことは、異常摩耗の早期発見パラメータであるフェログラフィーのIs値がの乗とやや高く、摩耗粒子の形態観察の結果、金属接触が厳しい場合に発生するシビア粒子、疲労摩耗粒子が多く観察されたことSOAP／D－SOAPの結果、鉄が検出されたことを示す粘度、水分、全酸価、IRの各データが良好であること以上のことから判断しました。尚、トライボ診断では、バックラッシの増加量を分析結果から計算できますので、構造が確認できる図面、ギヤの形式、歯形、モジュール、歯数、回転数、増速比、歯幅をお知らせ下さい。計算結果をご報告いたします。
報告№104-8012 | 分析№104-00326 | 104-00326 | 精点Aを実施した結果、全てのデータが良好であることから、この油は継続使用可能と判断します。但し、入口弁圧油には、静電浄油機が設置されており、この効果で油中の汚染度が清浄な状態で維持されていると考えられます。そのため、摩耗粒子が発生しても浄油機で濾過され真の摩耗状況の把握が困難になります。正確な摩耗の発生状況や汚染状態を知るには、浄油機を取り外した場合の汚染度がどのように変化するかの解析が必要で、それには、浄油機の入口と出口から採油を実施し、濾過効率を算出することが求められます。また、算出するには、浄油機の濾過流量も必要ですので、浄油機の入口、出口の採油の実施検討を推奨します。また、浄油機流量の情報もご提供下さい。
報告№108-6553 報告№108-6553 | 分析№108-02856 分析№108-02856 | 108-02856 | 今回の採油は、主機停止中にマンホールから実施しているため、油循環中に採油した場合に比較し、油中粒子の沈降の影響を受け、分析データが低濃度に出る可能性があります。今回の分析は以上のことを踏まえて結果を検討します。精点Aを実施し、前回データと照合した結果、油中摩耗粒子の増加が僅かに確認されています。油中の粒子濃度は、油膜破断による発生や、油槽内などでの沈降が均衡したところで一定、いわゆる平衡状態になりますが、このバランスが崩れると増加する場合と減少する場合とに分かれます。増加した場合は、発生と減少の均衡が崩れ、摩耗の発生や外部混入が始まったことを示し、またこれとは反対に、減少した場合は発生量が減少しているか、或いは、減少量が大きくなっていることを示し、特に減少は、汚染状態や潤滑状態が良好であることを示唆しています。今回は、油中粒子の増加が確認されていますが、良好な潤滑状態の範囲にあると考えられます。D－SOAPの結果、前回から今回採油まで更油を実施しておらず、ヶ月で軸受メタルの主成分である錫濃度の増加量がと微量ですが検出されました。現在のところ、急激な摩耗の進行ないと思われます。今後摩耗が進行した場合、摩耗程度の評価に必要な、油量、メタルサイズ、回転数、直近のメタル交換からの運転時間、現在の使用油の使用時間などをお知らせください。これらのことは、前回に比較して、計数汚染度はランク増加しているものの良好の範囲にあり、SOAP／D-SOAPの鉄および錫濃度に変化がないこと異常摩耗の早期発見パラメータであるフェログラフィーのIs値がのマイナス乗と良好の範囲にあること以上のことから判断しています。尚、上述しましたように、今回の採油は停止中の採油であるため、運転中の採油に比較して汚染度は低めに出ている可能性があります。採油は、粒子の沈降の影響を少なくすることが重要であり、そのため油中粒子が均一な分散状態で実施されることを推奨します。
報告№109-09136 報告№111-00053 | 分析№109-001160 分析№111-000194 | 111-000194 | 更油からの使用時間をもとに潤滑油の余寿命を評価したところ、潤滑油は次回定検まで使用可能と判断できました。次回定検時に更油を実施しない場合は、酸化安定度を知るための分析を実施し、余寿命を確認することを推奨します。酸化安定度はminであり、当社推奨の管理限界値のmin以上であることから、良好と判断します。
報告№108-0227 報告№110-00735 | 分析№108-01664 分析№110-003447 | 110-003447 | SOAP／D－SOAPの結果で、鉄および錫濃度は検出されず、異常摩耗の早期発見パラメータであるフェログラフィーのIs値がのマイナス乗と良好でした。計数汚染度はNAS級と良好でした。分析結果は良好と判断します。計数汚染度計数汚染度はNAS級と当社推奨の管理限界値のNAS級以内にあり、良好と判断します。重量汚染度は.mg/mlと当社推奨の管理限界値のmg/ml以内にあり、良好と判断します。機器の潤滑状態機器の潤滑状態は正常と判断します。SOAPSOAPの結果、油の添加剤成分であるリンが検出されました。摩耗により発生する鉄および錫が検出されていないことから、良好と判断します。D－SOAPD－SOAPの結果、摩耗により発生する鉄および錫が検出されていないことから、良好と判断します。フェログラフィー異常摩耗の早期発見パラメータであるフェログラフィーのIs値がのマイナス乗と良好の範囲にあることから、潤滑状態は正常と判断します。軸受は継続使用可能な状態にあると判断します。
報告№109-09136 報告№111-00105 | 分析№109-001160 分析№111-000559 | 111-000559_date110624 | ギヤカップリングの損傷原因を確認する。グリースは、グリースのいわゆる硬さと全酸価が劣化の度合いを知るパラメータとなっている。グリースの硬さはちょう度と呼ばれ、適正な硬さを有していることが必要であり、ちょう度が低下するとグリースは硬くなり、これとは逆にちょう度が上昇するとグリースは柔らかくなったことを表している。また、全酸価は、値が大きくなると酸化劣化していることになり、劣化を知る目安になっている。本試料の分析結果では、ちょう度が低下していたことからグリース中の油分が減少し、新グリースに比べて流動性が低下し硬くなっていたことがわかり、また、全酸価の上昇も確認されたことから、劣化も進んでいたことがわかりました。グリース中の摩耗粒子は、摺動部の金属接触が厳しく、且つ、摩擦部の温度が高温になった場合に発生する黒色スラッジが多く観察されました。このような結果から、ギヤカップリングが損傷した原因は、ギヤカップリング部で発生した振動により、摺動部で摩擦・摩耗が発生し、その摩擦熱によりグリースの酸化劣化が進行しグリースが硬化したことにより、油膜切れを発生し摺動部の摩耗を増大させ、損傷に至ったと推定されました。供試グリースが、提供された種類のグリースと一致するか確認をする供試グリースのIRスペクトルは、新グリース試料と一致する点がほとんどなく、明確に特定することは出来ませんでしたが、使用グリースはモービルグリースの増ちょう剤成分であるカルシウム、アルミニウム、ケイ素、ナトリウム、マグネシウムの含有量が少ないことから、モービルグリースとエピノックAリン－の二つのうち、エピノックAリン－である可能性が高いと思われます。グリース採取方法と潤滑状態の判断についてギヤ歯面から採取されたグリースは、流動性が低いことから潤滑部で発生したすべての摩耗粒子がサンプル中に入っていないことがあり定量評価は困難です。そのため潤滑状態の判断は、摩擦面の状態をよく反映している摩耗粒子の形態によって判断します。Iカップリング発光分光分析供試のグリースを分析した結果、検出された金属元素は、SOAPの結果表に示すように、鉄、鉛、銅、クロム、アンチモン、錫、リン、亜鉛、カルシウム、アルミニウム、ケイ素、ナトリウム、マグネシウムが検出されました。これらの検出された金属元素から発生箇所を推定すると鉄、鉛、銅、クロム、アンチモン、錫・ギヤリン、亜鉛・グリース添加剤カルシウム、アルミニウム、ケイ素、ナトリウム、マグネシウム・増ちょう剤であると思われます。このうち、機械部品が摩耗したと思われる元素はのグループです。フェログラフィー摩耗粒子の形態で比較的多く観察された粒子は、金属接触が厳しく、且つ、摩擦熱が高い場合に発生する黒錆、外部から混入したと思われる鉄錆等でした。黒錆が観察された場合には、やや厳しい摩耗形態の凝着摩耗が発生していることが分かります。写真摩耗粒子の光学顕微鏡写真写真写真と同視野グリースのちょう度ちょう度は<でした。ご提供いただいた新グリースのちょう度は、モービルグリースが、エピノックAリン－がで、試料に比較して低い値であり、硬化していると思われます。滴点滴点はでした。ご提供いただいた新グリースの滴点は、モービルグリースが>、エピノックAリン－がで、試料に比較して低い値でした。全酸価全酸価は.mgKOH/gでした。ご提供いただいた新グリースの全酸価は、モービルグリースがmgKOH/g、エピノックAリン－が.mgKOH/gで、試料に比較して高い値でした。IRIRで新グリース試料と比較した結果、油劣化の兆候を示すカルボン酸の吸収は確認されませんでした。但し、使用グリースは新グリースの試料と明確に一致するピークが見られませんでしたが、スペクトルパターンは、エピノックAリン－に近いと思われます。
|  | 113-001499 | ポンプ中間軸受M側は使用可能な状態であり、分解点検で軸受部品を交換する必要はないと判断します。定期的なトライボ診断実施今後の適切な分解点検時期を見出すためにも、定期的な分析による傾向監視により、軸受の潤滑と摩耗の進行状態を確認するよう推奨します。はフェログラフィーおよびSOAP-Tの結果から総合的に判断した結果、継続使用は可能ですが、今後の摩耗進行を確認するためにも傾向管理が有用と考えます。フェログラフィー【定性分析：摩耗粒子および摩耗形態観察】観察された代表的な摩耗粒子は、以下の通りでした。シビア粒子・潤滑状態がやや厳しい凝着摩耗により発生。金属潤滑部が局部的に油膜切れを起していると考えられます。シビア粒子は凝着摩耗に分類されます。これらの摩耗粒子は、軸受軌道面で凝着、破断を繰り返し、この過程で生じる移着粒子が成長して摩耗粒子となります。そのため、軸受軌道面では局部的に油膜切れが発生していることを示しています。この状態が継続した場合、摩耗粒子のサイズは徐々に大型化していき、設備の損傷に至る場合がありますので、傾向監視が必要です。Iカップリング発光分光分析【SOAP-T】検出された金属元素から発生箇所を推定すると、以下の通りでした。鉄、鉛、銅、クロム、アンチモン、錫・軸受等リン、亜鉛、カルシウム、バリウム、アルミニウム、ケイ素、ナトリウム、マグネシウム、モリブデン・添加剤、増ちょう剤、外部混入異物
報告№109-09383 報告№109-09383 | 分析№109-002557 分析№109-002557 | 109-002557 | 分析の結果、摩耗の安定が確認され、潤滑油も継続使用可能と判断します。これらのことは、前回に比較して、計数汚染度は等級に変化はなく、SOAP／D-SOAPの鉄および錫濃度に変化がないこと異常摩耗の早期発見パラメータであるフェログラフィーのIs値が-.と良好の範囲にあることを示す粘度、水分、全酸価、IR、RBOTの各データが良好の範囲にあること以上のことから判断しています。尚、今後摩耗が進行した場合、軸受メタルの摩耗程度を評価する必要がありますので、次回分析時には、スラストメタルサイズ、直近のメタル交換からの運転時間、現在の使用油の使用時間をお知らせください。は良好と判断します。粘度は良好と判断します。粘度はmm/sと新油値mm/sに比較して、粘度変化率は+％で、当社推奨の管理限界値である±％以内にあり、良好と判断します。水分は良好と判断します。水分はppmと当社推奨の管理限界値の以下であり、良好と判断します。全酸価は良好と判断します。全酸価は.mgKOH/gと新油値.mgKOH/gに比較して高いものの、IRの結果で油劣化の兆候を示すカルボン酸の吸収が確認されていないことから、良好と判断します。IRの結果、良好と判断します。IRの結果、油劣化の兆候を示すカルボン酸の吸収が確認されていないことから、良好と判断します。RBOTの結果、良好と判断します。RBOTはminと当社推奨の管理限界値のmin以上であり、良好と判断します。は良好と判断します。計数汚染度は良好と判断します。計数汚染度はNAS級と当社推奨の管理限界値のNAS級以内にあり、良好と判断します。重量汚染度は良好と判断します。重量汚染度は.mg/mlと当社推奨の管理限界値のmg/ml以内にあり、良好と判断します。機器の潤滑状態SOAP／D－SOAPの結果、軸受の摩耗を示す錫が検出されています。SOAPの結果、軸受の摩耗を示す錫が検出されています。SOAPの結果、鉄がppm、軸受の摩耗を示す錫がppm、油の添加剤成分であるバリウムがppm検出されています。D－SOAPの結果、軸受の摩耗を示す錫が検出されています。D－SOAPの結果、鉄が、軸受の摩耗を示す錫が、油の添加剤成分であるバリウムが、外部から混入したと思われるナトリウムが検出されています。フェログラフィーの結果は良好です。異常摩耗の早期発見パラメータであるフェログラフィーのIs値が-.と良好の範囲にあります。
報告№109-09136 報告№113-00211 | 分析№109-001160 分析№113-000812 | 113-000812_date130912 | 潤滑油の劣化はないものの、油中の汚染度が高い値でした。採油条件の影響で値が高くなっていると考えられますが、異物の影響で将来的に摩耗が進行する懸念がありますので、に示す対策を推奨します。軸受は継続使用可能な状態にあると判断します。最適な採油方法本試料油は、機器停止中に軸受箱排油口から採油されているため、分析データが高濃度に出ていると推定されます。正確なデータによる診断を行うためにも、今後の採油は、極力運転中もしくは停止直後の油槽中層部から実施されることを推奨します。はフェログラフィーおよびSOAP／D-SOAPの結果から総合的に判断した結果、継続使用は可能ですが、今後の機器の機能を確認するためにも傾向管理が有用と考えます。フェログラフィー【定量分析：Is値】Is値は異常摩耗の早期発見パラメータのつで、摩耗程度を定量化するために用います。今回のIs値はの乗と、やや高い値でした。フェログラフィー【定性分析：摩耗粒子および摩耗形態観察】分析結果から観察された代表的な粒子は、以下の通りでした。疲労摩耗粒子・繰返し応力を受けて発生。黒錆・潤滑状態がやや厳しい凝着摩耗により発生。金属接触が厳しく、且つ、高い摩擦熱が発生していると考えられます。銅系シビア粒子・潤滑状態がやや厳しい凝着摩耗により発生。金属潤滑部が局部的に油膜切れを起していると考えられます。観察された摩耗粒子の中でも黒錆、銅系シビア粒子は、将来的な摩耗の進行に繋がる可能性を示唆しているため、傾向監視が必要と思われます。黒錆、シビア粒子は凝着摩耗に分類されます。これらの摩耗粒子は、軸受軌道面で凝着、破断を繰り返し、この過程で生じる移着粒子が成長して摩耗粒子となります。そのため、軸受軌道面では局部的に油膜切れが発生していることを示しています。この状態が継続した場合、摩耗粒子のサイズは徐々に大型化していき、設備の損傷に至る場合がありますので、傾向監視が必要です。Iカップリング発光分光分析【SOAP／D-SOAP】検出された金属元素から発生箇所を推定すると、以下の通りでした。鉄、鉛、銅、錫、亜鉛・軸受等リン、カルシウム、アルミニウム、ケイ素、ナトリウム・外部混入異物銅の摩耗SOAP/D-SOAPで銅が比較的高い値でした。銅を使用した箇所は、オイルリングの摩耗が考えられます。オイルリングが摩耗していた場合、潤滑油の適正なかきあげに影響が生じ、軸受軌道面の油膜切れ発生原因となることから注意が必要です。計数汚染度はNAS級以上と当社推奨の管理限界値を超えていました。フィルタ表面の異物観察で金属片、鉄錆、砂等が観察されたことから、汚染度が高い要因は、摩耗と外部混入異物の影響と思われます。粘度、水分、全酸価、IR、RBOTの各データは、良好でした。尚、別紙RBOTの減少傾向から油の余寿命を求めた結果、本試料油は直近の更油から起算して年月まで使用可能であることが分かります。
報告№108-0389 報告№108-0389 | 分析№108-02620 分析№108-02620 | 108-02620 | 分析の結果、摩耗の安定が確認され、ギヤ歯面および転がり軌道面の潤滑状態は正常と判断します。これらのことは、前回に比較して、計数汚染度はランク減少し、SOAP／D-SOAPの鉄濃度に変化がないこと異常摩耗の早期発見パラメータであるフェログラフィーのIs値がの乗とやや高いものの、摩耗粒子の形態観察の結果、μm未満の鉄系粒子が支配的であること以上のことから判断しています。計数汚染度は良好と判断します。計数汚染度は良好と判断します。計数汚染度はNAS級と当社推奨の管理限界値のNAS級以内にあり、良好と判断します。重量汚染度はmg/mlとなっています。重量汚染度はmg/mlとなっています。機器の潤滑状態フェログラフィーの結果、μm未満の鉄系粒子が多く観察されています。SOAPの結果は良好です。SOAPの結果、銅、油の添加剤成分であるリンが検出されています。摩耗により発生する鉄が検出されていないことから、良好と判断します。D－SOAPの結果、鉄が検出されています。D－SOAPの結果、摩耗により発生する鉄が検出されています。フェログラフィーの結果、ギヤ歯面および転がり軸受は継続使用可能と判断します。異常摩耗の早期発見パラメータであるフェログラフィーのIs値がの乗とやや高いものの、摩耗粒子の形態観察の結果、μm未満の鉄系粒子が多く観察されています。
報告№100-0049 | 分析№100-00465 | 100-00465 | 本試料油は継続使用可能と判断します。粘度は良好と判断します。粘度は、.mm/sと新油値の.mm/sに比較して、.％の変化量であり、石油メーカ推奨基準値の新油値±％以内にあることから良好と判断します。水分は良好の範囲です。水分は、.ppmと石油メーカ推奨基準値の以下であることから良好と判断します。全酸価は良好と判断します。全酸価は、.mgKOH/gと石油メーカ推奨基準値の.mgKOH/g以下であることから良好と判断します。IRは良好と判断します。IRチャートに示す通り、新油に比較して、変化はなく良好と判断します。計数汚染度は良好と判断します。計数汚染度はNAS級と当社が推奨する基準値のNAS級以下にあり、良好と判断でき、油圧系内に設置されているフィルタの濾過精度は確保されていることが確認されました。重量汚染度は良好と判断します。重量汚染度の結果、.mg/mlと当社推奨の管理基準のmg/ml以内にあり、良好と判断します。
報告№109-09136 報告№112-00279 | 分析№109-001160 分析№112-001134 | 112-001134 | 分析の結果、SOAP-T法による金属濃度は、.μm未満の鉄濃度がppmと比較的濃度が高かったのに対し、固体粒子としての鉄はと低濃度でした。潤滑状態の変化は、固体粒子としての鉄濃度の増加が異常潤滑状態のパラメータであり、数値のオーダーが増加した場合に以上と判断できます。今回のデータでは、このパラメータの数値が極めて低い濃度であることから、エンジン内部の潤滑状態は良好であることを示しており、エンジンは継続使用可能な状態にあると判断します。但し、メタル主成分の錫が微量ですが検出されていることから、軸受摩耗の進行を傾向監視する必要があると思われることから、以下の対策を推奨します。定期的な分析摩耗の進行を監視するため、定期的に分析を実施し、摩耗の進行状況を確認することを推奨します。フェログラフィーおよびSOAP-Tの結果から総合的に判断した結果、やや厳しい状態にあると考えられます。フェログラフィー【Is値】Is値は異常摩耗の早期発見パラメータのつで、摩耗粒子を定量化するために用います。今回のIs値はの乗とやや高い値でした。フェログラフィー【摩耗粒子および摩耗形態】分析結果から比較的多く観察された粒子は、以下の通りでした。正常な摩耗粒子・潤滑状態が正常なマイルド摩耗により発生。フリクションポリマ・局部的に高圧・高温となる場合に発生。鉄錆、砂等・外部から混入したと考えられます。観察された摩耗粒子の中でもフリクションポリマは、注意が必要です。フリクションポリマは、潤滑油が摺動面に押し込められ高圧状態になると同時に、圧縮熱により高温状態になった結果、基油自身が重合反応を起こし生成することが知られています。そのため、高圧高温状態の解消がなされなければ、潤滑油の劣化が進行し、粘度上昇に因る潤滑異常に進展する場合があります。Iカップリング発光分光分析【SOAP-T】検出された金属元素から発生箇所を推定すると、以下の通りでした。鉄、鉛、銅、クロム、ニッケル、錫・エンジン部品亜鉛、カルシウム、マグネシウム・添加剤アルミニウム、ナトリウム・外部混入異物このうち、機械部品が摩耗したと思われる元素はのグループです。メタルの摩耗程度SOAP-Tの結果、メインメタルやクランクメタルの主成分である錫がppm検出されました。前回の分析後から今回までの補給油量が設備油量を超えていることから、前回の錫濃度と今回の錫濃度を積算しました。この積算した錫濃度からメタルの摩耗程度を確認しました。計算の結果、摩耗深さはμm摩耗していました。一般的にホワイトメタルのオーバーレイ厚さは、薄くてもμm程度となっていますが、計算によって求めた摩耗深さはオーバーレイを超えていることから、メタルの中には点検を要するものがあると推定されます。尚、観察された摩耗形態がマイルド摩耗が支配的であるため可能性としては低いと思われますが、仮にクランクメタルの上メタル個に摩耗が集中したとすると、摩耗深さは.μmとなります。オーバーレイの厚さをμm程度とすると、オーバーレイは既に摩耗していることになります。クロムの摩耗体積SOAP-Tの結果、カム・カムロールの主成分であるクロムが検出されたことから、カム・カムロールの摩耗が発生していると推定されます。粒度分布粒度分布は.～μmの範囲にあり、.μmにピークが確認されました。μm以下の粒子が多いことから、燃焼して発生したすす等であることが分かりました。分析結果粒度分布粒度分布は.～μμmの範囲にあり、.μmにピークが確認されました。μm以下の粒子が多いことから、燃焼して発生したすす等が油中粒子の主成分であることが推測できます。機器の潤滑状態摩耗粒子の形態観察の結果、潤滑状態が正常な場合に発生する摩耗粒子、局部的に高圧・高温となる場合に発生するフリクションポリマ、外部から混入したと思われる鉄錆等が比較的多く観察されました。SOAP-T【金属イオン】SOAP-T【金属イオン】の結果、鉄、鉛、銅、クロム、ニッケル、油の添加剤成分である亜鉛、カルシウム、マグネシウム、外部から混入したと思われるアルミニウム、ナトリウムが検出されました。SOAP-T【固形分濃度】SOAP-T【固形分濃度】の結果、鉄、錫、油の添加剤成分であるカルシウム、外部から混入したと思われるナトリウムが検出されました。フェログラフィー異常摩耗の早期発見パラメータであるIs値がの乗とやや高く、摩耗粒子の形態観察の結果、潤滑状態が正常な場合に発生する摩耗粒子、局部的に高圧・高温となる場合に発生するフリクションポリマ、外部から混入したと思われる鉄錆等が比較的多く観察されました。
報告№109-09136 報告№112-00380 | 分析№109-001160 分析№112-001572 | 112-001572 | 軸受は継続使用可能な状態にあると判断します。但し、グリースは異種グリースの混入、或いは、グリース名が違う可能性がありますので、以下の対策を推奨します。異種グリースの混入およびグリース名の確認分析データから新グリースと一致しないデータが確認されたことから、異種グリースの混入またはグリース名が違っている可能性があります。グリースは設備の条件にあった適正な性能のものを使用することが重要であるため、異種グリースの混入の有無、グリース名を再確認することを推奨します。はフェログラフィーおよびSOAP／D-SOAPの結果から総合的に判断した結果、正常な状態にあると考えられます。フェログラフィー【定性分析：摩耗粒子および摩耗形態観察】分析結果から比較的多く観察された粒子は、以下の通りでした。正常な摩耗粒子・潤滑状態が正常なマイルド摩耗により発生。Iカップリング発光分光分析【SOAP／D-SOAP】検出された金属元素から発生箇所を推定すると、以下の通りでした。鉄、鉛、銅、アンチモン、ニッケル、錫・軸受等リン、亜鉛、カルシウム、アルミニウム、ナトリウム、マグネシウム・添加剤、増ちょう剤等グリースの物理的性状IRの結果、新グリースのIRスペクトルと一致しない箇所が確認されました。グリース名が違うか、或いは、異種グリースが混入した可能性が考えられます。
報告№109-09136 報告№113-00074 | 分析№109-001160 分析№113-000306 | 113-000306 | 油の劣化は確認されず、汚染度は良好な範囲にあることから、継続使用可能な状態にあると判断します。軸受は継続使用可能な状態にあると判断します。はフェログラフィーの結果から総合的に判断した結果、正常な状態にあると考えられます。フェログラフィー【定量分析：Is値】Is値は異常摩耗の早期発見パラメータのつで、摩耗粒子を定量化するために用います。Is値はの乗と、低い値でした。フェログラフィー【定性分析：摩耗粒子および摩耗形態観察】分析結果から観察された代表的な粒子は、以下の通りでした。フリクションポリマ・局部的に高圧・高温となる場合に発生。計数汚染度は良好な範囲にありました。．粘度、水分、酸価の各データは良好な範囲にありました。
報告№109-09136 報告№110-00319 | 分析№109-001160 分析№110-001289 | 110-001289 | は、油の粘度、油中のスラッジの発生量を判断パラメータに、粘度、全酸価、IR、RBOTで評価します。分析の結果、油の粘性を示す粘度は、新油値の.mm/sに比較して粘度変化率が-％のmm/sとほぼ変化はなく、また油中のスラッジの発生量を示す全酸価は、新油値の.mgKOH/gに比較して大きな変化のない.mgKOH/gと劣化は確認されなかった。さらにはIRの結果でも油が劣化した場合に発生するカルボン酸の発生も確認されず、酸化防止剤の残存量を示すRBOTは、限界値minに比較して、十分に残量があるminであった以上のことから、潤滑油の劣化は確認されませんでした。一方、油中の水分を計測した結果、水分は.ppmと新油と同等であり、継続使用可能な状態にあることが確認されました。潤滑油は継続使用可能な状態にあると判断します。なお、潤滑油の余寿命は、RBOTの使用時間当たり減少量から推定しますが、推定には新油値と使用油のRBOT値に加えて、使用時間または直近の油入替日が必要となります。今後は、可能であればご提供下さい。
報告№108-6013 報告№108-6013 | 分析№108-00576 分析№108-00576 | 108-00576 | 年月日、抜油したタービン油に著しい汚染が見られたことと、油面が上昇傾向にあった。年月日、バケツに入れてあった油をかき混ぜて採油した。油面が上昇した原因を確認する。油中に含まれる汚染物の特定をする。油面が上昇した原因油面が上昇する原因は以下のつが考えられます。油の劣化による粘度の上昇冷却水および結露などによる水分の混入これらの推定される原因を分析結果から確認しました。その結果、粘度がmm/sと新油値mm/sの.％増加し、全酸価は.mgKOH/gと新油値.mgKOH/gに比較して異常に高い値を示し、共に管理限界値を超えていました。更に、重量汚染度は管理限界値を超え、フィルタ表面の異物を観察した結果、茶色の粘ちょう物が多く観察されました。IRの結果で油劣化の兆候を示すカルボン酸の吸収が確認されたことから、油の劣化が確認されました。また、水分が.ppmと管理限界値を大きく超えており、この影響で計数汚染度はセンサーエラーを起こして測定不能でした。以上のことから、油面が上昇した原因は、上記のとのつが考えられました。油面が上昇したメカニズムは以下の通りです。油の劣化で潤滑油の粘度が上昇し劣化が進行すると共に水分が混入したことで更に劣化を進行させた劣化により粘度が上昇するにつれて徐々に油面が上昇した油中の汚染物分析の結果から油中の汚染物は以下の通り、転がり軸受の軌道面の摩耗、スラッジの影響で発生した鉄錆と、これも酸の影響で溶解した銅を使用した箇所、ならびに劣化したスラッジでした。SOAP／D－SOAPで鉄および銅が多く検出されたことから、転がり軸受の軌道面の摩耗、スラッジの影響で発生した鉄錆、銅を使用した箇所が酸の影響で腐食摩耗と一部溶融した油のスラッジ油が劣化し、スラッジ化し、粘稠物となっていた参考写真フィルタ表面の粘ちょう物
報告№109-09136 報告№109-09217 | 分析№109-001160 分析№109-001657 | 109-001657 | 分析の結果、摩耗粒子の観察から本試料油中で発生している摩耗形態は、潤滑状態が正常なマイルド摩耗であることが分かりました。マイルド摩耗は、機械が正常な摩耗をしている場合に発生する、いわゆる正常摩耗です。この状態は、金属がマイルドに擦られることにより金属表面に極めて少ない特殊な表面層が形成され、摩擦表面が平滑な状態となります。この状態が安定である限り、摩耗状態は正常であり発生する摩耗粒子は少ないことが分かっています。今回観察された摩耗形態は、このマイルド摩耗が支配的であることから、現在のところ、シリンダおよびピストンリング、クランクメタル等は正常な摩耗の範囲にあり、継続使用可能と判断します。尚、である粘度、水分、全酸価、全塩基価の各データは良好の範囲にあることから、この油は継続使用可能と判断します。
報告№109-09136 報告№111-00053 | 分析№109-001160 分析№111-000160 | 111-000160 | 更油からの使用時間をもとに潤滑油の余寿命を評価したところ、潤滑油は次回定検まで使用可能と判断できました。次回定検時に更油を実施しない場合は、酸化安定度を知るための分析を実施し、余寿命を確認することを推奨します。酸化安定度はminであり、当社推奨の管理限界値のmin以上であることから、良好と判断します。
報告№109-09136 報告№111-00168 | 分析№109-001160 分析№111-000884 | 111-000884 | 摩耗状態前回に比較してD－SOAPの鉄が微量増加が確認されたものの、異常摩耗の早期発見パラメータであるフェログラフィーのIs値がの乗と良好でした。汚染度前回に比較して計数汚染度はNAS級からNAS級にランク増加したものの、重量汚染度は前回の.mg/mlから今回.mg/mlに減少しました。いずれも、当社推奨の管理限界値内にあり、良好でした。
報告№107-0049 報告№107-0049 | 分析№107-00195 分析№107-00195 | 107-00195 | 設備点検時に潤滑油を確認したところ、黒化していた。潤滑油中の金属粉混入の有無、その金属粉の種類を特定する。軸受潤滑状態を確認する。軸受が継続使用可能かを判断する。潤滑油中の金属粉混入の有無、その金属粉の種類を特定する。SOAP／D－SOAPで鉄が多く検出され、SEM・XMAの組成分析で鉄、クロム、マンガンを含む粒子が多く観察されました。以上のことから、潤滑油中には転がり軸受から発生した摩耗粒子が多く確認され、それらは、軸受軌道面および保持器から発生した摩耗粒子であることが確認できました。軸受潤滑状態を確認する。計数汚染度、重量汚染度共に当社推奨の管理限界値を超えていました。異常摩耗の早期発見パラメータであるフェログラフィーのIs値がの乗と高く、摩耗粒子の形態観察結果で、微小領域の疲労により発生した摩耗粒子、金属接触が厳しい場合に発生するシビア粒子、異物の噛み込みにより発生する切削粒子、摩擦熱が高い場合に発生する黒錆が観察されました。以上のことから、軸受軌道面では微小領域における疲労摩耗の発生が確認され、保持器摺動面では局部的な油膜切れによる摩耗が発生しているものと考えられました。また、発生量は比較的少量ではあるものの、異物の噛み込みにより発生した切削摩耗も混在していることが確認されました。軸受が継続使用可能かを判断する。現在のところ、摩耗粒子の観察結果からは転がり軸受の寿命の指標となるフレーキングの発生は確認されていませんが、潤滑状態の異常早期発見パラメータであるIs値がの乗と異常な値となっており、良好な潤滑状態のの乗未満を大きく上回っています。この状態で継続使用した場合、油槽内の汚染粒子の噛み込み等により、軌道面に微小な圧痕が生じ、それが起点となって、軸受寿命となる大型のフレーキングに進展することが懸念されます。今回観察された摩耗粒子は、微小領域の、いわゆる疲労摩耗ですが、この摩耗形態が短時間で発生する場合は、与圧が強すぎる、或いは、軸偏芯などにより転がり軸受が円滑に回転していない事が考えられます。念のため、f、fなどの基本周波数を測定すると共に、軸受交換を計画することを推奨します。尚、軸受交換までには油槽内を清掃すると共に、清掃後は月に回の定期運転直後に採油を継続的に実施し、摩耗の進行状況を確認されることを併せて推奨します。を示す水分、IRの各データは良好の範囲にあり、潤滑油は正常であることが確認されました。
報告№108-0227 報告№110-00234 | 分析№108-01664 分析№110-000905 | 110-000905 | 前回同様にを示す粘度、水分、全酸価の各データは良好でした。泡立ち試験の結果は、-と新油値が-であるのに比較して高い値となっていたことから、消泡性能が低下していることが分かりました。今後の使用状況によっては油の酸化劣化が進行したり、ギヤ歯面およびベアリング軌道面で油膜切れが発生したりする場合があるため、消泡剤の添加による消泡性能の改善など何らかの対応が必要になると思われます。潤滑油は継続続使用可能な状態にあるものの、今後は障害予防を目的に以下の対策を推奨します。消泡性能が低下した場合、ギヤ歯面での油膜形成に影響が出て摩耗の発生が進展することがあります。今後は消泡性能低下の影響により摩耗が進展する可能性がありますので、フェログラフィーおよびSOAPを追加するとともに、分析周期を短縮して傾向監視を強化することを推奨します。泡立ち試験の結果、消泡性能が低下していることが確認されました。粘度粘度はmm/sと新油値mm/sに比較して、粘度変化率は+％で、当社推奨の管理限界値である±％以内にあり、良好と判断します。泡立ち試験泡立ち試験は-と新油に比較して高い値でした。水分はppmと当社推奨の管理限界値の以下であり、良好と判断します。全酸価全酸価は.mgKOH/gと新油値.mgKOH/gに比較して高いものの、IRの結果で油劣化の兆候を示すカルボン酸の吸収が確認されていないことから、良好と判断します。
報告№109-09136 報告№113-00192 | 分析№109-001160 分析№113-000693 | 113-000693 | 潤滑油の劣化はなく、汚染度は良好な範囲にあることから、継続使用可能と判断します。軸受は継続使用可能な状態にあると判断します。但し、摩耗粒子の形態観察で約μmサイズのホワイトメタルが観察され、さらにD-SOAPで軸受メタルの主成分である錫が検出されたことから、軸受メタルが摩耗しており、今後の摩耗進行を確認するために傾向監視を継続することが有効です。ヶ月以内に再分析今後懸念される軸受メタルの摩耗進行を監視するため、ヶ月以内に回目の分析を実施し、摩耗の進行状況を確認することを推奨します。はフェログラフィーおよびSOAP／D-SOAPの結果から総合的に判断した結果、継続使用は可能ですが、今後の機器の機能を確認するためにも傾向管理が有用と考えます。フェログラフィー【定量分析：Is値】Is値は異常摩耗の早期発見パラメータのつで、摩耗程度を定量化するために用います。今回のIs値はの乗と、低い値でした。フェログラフィー【定性分析：摩耗粒子および摩耗形態観察】分析結果から観察された全ての粒子量は少でした。但し、観察された摩耗粒子の中には、約μmサイズのホワイトメタルが観察されました。Iカップリング発光分光分析【SOAP／D-SOAP】検出された金属元素から発生箇所を推定すると、以下の通りでした。鉄、鉛、銅、錫・軸受等カルシウム、アルミニウム、ナトリウム・外部混入異物軸受メタルの摩耗D-SOAPの結果、軸受メタルの主成分である錫が検出されたことから、軸受メタルの摩耗が発生していると推定されます。今後、さらに摩耗が進行することが懸念されます。分析結果から軸受メタルの摩耗深さを求めました。計算はD-SOAPの結果で得られている錫濃度と油量Lから計算しました。当社の経験からメタル面積の約分の程度が摩耗したと仮定しました。その結果、メタル表面の平均的な摩耗深さは約μmとなり、メタルの表面粗さを軸受表面の一般的な粗さであるsと仮定すると、％程度摩耗していると推定されます。現状は継続使用可能と判断しますが、今後の軸受メタルの摩耗進行に注意が必要です。計数汚染度、重量汚染度は共に良好でした。粘度、水分、酸価、IRの各データは、良好でした。
報告№109-09136 報告№112-00181 | 分析№109-001160 分析№112-000750 | 112-000750 | 濾過前の試料油を分析した結果、摩耗粒子の形態観察で潤滑状態が正常な場合に発生する摩耗粒子が比較的多く観察されました。前回に比較してD－SOAPで鉄がからに増加していました。主にサーボシリンダ内壁やポンプ内部で摩耗が発生している可能性が考えられます。現在のところ、NAS級と非常に良好の範囲にあるものの、D－SOAPの鉄濃度が増加していることから、このまま摩耗が進行し、汚染度がNAS級のやや不良領域に上昇した場合、バルブ類の動作障害やフィルタの目詰まり等が発生することが懸念されます。これらの障害発生に対する弊害を勘案の上、念のため、ヶ月後に再分析を実施し、摩耗の進行状況および汚染の状態を確認することを推奨します。
報告№109-09136 報告№113-00644 | 分析№109-001160 分析№113-002759 | 113-002759 | 潤滑、汚染状態は良好の範囲にあることから、潤滑油は継続使用可能な状態にあると判断します。減速機減速機は継続使用可能な状態にあると判断します。但し、今後の摩耗推移を確認するためにも傾向監視を継続することが有効です。定期的な分析今後の切削摩耗、疲労摩耗の推移を監視するため、定期的な分析実施を推奨します。最適な採油方法本試料油は、機器停止中に潤滑油タンク上部点検口から採油されているため、別紙油中粒子の沈降の影響に示すように、油中粒子が油槽底部に沈降し、分析データが低濃度に出ている可能性があります。正確なデータによる診断を行うためにも、今後の採油は、極力運転中もしくは停止直後の油槽中層部から実施されることを推奨します。異常摩耗の早期発見のパラメータであるIs値は、前回のレベルからレベルに低下し、正常です。但し、潤滑部の摩耗が認められたため、定期的に潤滑油分析を実施し、摩耗推移を監視することが有用と考えます。フェログラフィーで観察された代表的な粒子は、以下の通りです。正常な摩耗粒子・潤滑状態が正常なマイルド摩耗により発生。切削粒子・異物や金属表面の微小突起による切削摩耗により発生。疲労摩耗粒子・繰返し応力による金属疲労で発生。大型化するとフレーキングやスポーリングの発生が懸念されます。切削粒子は、摩擦面が将来的に異常摩耗へ進展する可能性を示唆しているため、傾向監視が有用と思われます。詳細は、別紙傾向監視が必要な摩耗粒子をご覧ください。バックラッシご提供いただいた図面情報から本設備はまがりばかさ歯車、そして太陽歯車、遊星歯車、内歯車で構成される遊星歯車機構で構成されていることが分かりました。分解点検実施日が不明であることから、更油実施後の累計鉄濃度ppmを基に、更油実施以降のバックラッシの増加量を計算しました。その結果、ギヤ歯面から平均的に摩耗が発生していたと仮定した場合、バックラッシの増加量は以下の通りと推定されます。表バックラッシ増加量接触箇所 バックラッシ増加量上限値 バックラッシ増加量 まがりばかさ歯車 . 約. 太陽歯車-遊星歯車 . 約. 遊星歯車-内歯車 . 約. バックラッシの初期値が不明であるため、増加量の上限値を適正なバックラッシの最大値と最小値の差としました。今回の推定されたバックラッシ増加量は上限値に比較して十分に小さい値であり、継続使用可能と判断します。但し、今回の計算は仮定に基づいて行っており、また、採油条件の影響で金属濃度が低濃度に出ている可能性があるため、参考値としてお考え下さい。計数汚染度は前回のNAS級から等級に変化はなく、良好です。前回同様、粘度、水分、酸価、IRの各データは良好です。
報告№109-09249 報告№111-00569 | 分析№109-001747 分析№111-002642 | 111-002642 | 潤滑油および軸受は継続使用可能な状態あると判断します。但し、油中の汚染度が高く、今後も摩耗の進行を傾向監視するため、以下の対策を推奨します。更油および油槽内の清掃潤滑油が汚染されていることから、油槽内は汚染されていると思われます。設備油量が少ないことから、更油を推奨します。更油をする際には、油槽内を清掃し、更油する新油もNAS級程度の清浄な潤滑油を更油することを推奨します。定期的な分析切削摩耗や凝着摩耗の進行を監視するため、定期的に分析を実施し、摩耗の進行状況を確認することを推奨します。フェログラフィー異常摩耗の早期発見パラメータとして摩耗粒子を定量化して評価するフェログラフィーのIs値は、潤滑状態が厳しいの乗でした。摩耗粒子の形態で比較的多く観察された粒子は、潤滑状態が正常な場合に発生する摩耗粒子異物の噛み込みにより発生する切削粒子金属潤滑部が局部的に油膜切れを起して発生するシビア粒子局部的に高圧・高温となる場合に発生するフリクションポリマでした。これらの摩耗粒子が観察された場合、潤滑部で発生している摩耗形態は、正常なマイルド摩耗異物による切削摩耗潤滑状態がやや厳しい凝着摩耗であり、そして局部的ではあるものの高圧・高温の箇所が発生していることも分かります。摩耗形態の中でも切削摩耗は摩耗進行速度が速く、転がり軸受でこの摩耗形態が発生した場合には寿命が分の程度に低下することも知られており、切削摩耗により生じた軌道面の損傷が起点となって転がり軸受の寿命となるフレーキングに進展することから傾向監視による経過監視が必要です。フリクションポリマは、潤滑油が軌道面に押し込められ高圧状態になると同時に、圧縮熱により高温状態になった結果、基油自身が重合反応を起こし生成することが知られています。そのため、高圧高温状態の解消がなされなければ、潤滑油の劣化が進行し、粘度上昇に因る潤滑異常に進展する場合があります。Iカップリング発光分光分析供試の潤滑油を分析した結果、検出された金属元素は、油中金属元素の結果表に示すように、鉄、亜鉛、カルシウム、アルミニウム、ケイ素、ナトリウムでした。検出されたこれらの金属元素から発生箇所を推定すると鉄、亜鉛・軸受等カルシウム、アルミニウム、ケイ素、ナトリウム・外部混入異物であると思われます。このうち、機械部品が摩耗したと思われる元素はのグループです。汚染粒子数は当社推奨の管理限界値に到達していました。フィルタ表面の異物観察で鉄錆、砂等が観察されたことから、汚染度が高い要因は、摩耗と外部混入異物の影響と思われます。粘度、全酸価、酸化安定度、有機物・有機化合物の各データは良好でした。分析結果特性低下特性低下に係るパラメータの分析結果は良好と判断します。粘度粘度はmm/sと新油値mm/sに対する粘度変化率は-％で、当社推奨の管理限界値である±％以内にあり、良好と判断します。全酸価添加油の全酸価は、油メーカによって初期値が違うため統一した管理基準を設定するのが困難であることから、当社では管理限界値を設定しておらず、新油分析値との比較及び他の分析項目の結果より全酸価の状態判断を行います。その結果、全酸価は.mgKOH/gと新油値.mgKOH/gに比較して若干高くなっていますが、IRチャートに示すように劣化の兆候として現れるカルボン酸などの有機物・有機化合物の発生が確認されていないことから、良好と判断します。酸化安定度酸化安定度はminであり、当社推奨の管理限界値のmin以上であることから良好と判断します。有機物・有機化合物有機物・有機化合物は、IRチャートによる新油分析値との比較の結果、cm-付近に劣化の兆候を示すカルボン酸の吸収が確認されていないことから、良好と判断します。色相はL.であり、新油値のL.に比較して変化はないことから、良好と判断します。汚染に係るパラメータの分析結果は、汚染度粒子数は当社推奨の管理限界値に到達していました。水分は.ppmであり、当社推奨の管理限界値の以下であることから良好と判断します。汚染粒子数はNAS級であり、当社推奨の管理限界値のNAS級に到達していました。汚染度物重量はmg/mlであり、当社推奨の管理限界値のmg/ml以内であることから良好と判断します。摩耗フェログラフィーによる摩耗粒子の観察の結果、潤滑状態が正常な場合に発生する摩耗粒子、異物の噛み込みにより発生する切削粒子、金属潤滑部が局部的に油膜切れを起して発生するシビア粒子、局部的に高圧・高温となる場合に発生するフリクションポリマが比較的多く観察されました。異常摩耗の早期発見パラメータであるフェログラフィーのIs値がの乗と高く、摩耗粒子の形態観察の結果、潤滑状態が正常な場合に発生する摩耗粒子、異物の噛み込みにより発生する切削粒子、金属潤滑部が局部的に油膜切れを起して発生するシビア粒子、局部的に高圧・高温となる場合に発生するフリクションポリマが比較的多く観察されました。金属濃度SOAP法により金属濃度を測定した結果、潤滑箇所で発生する金属接触によって検出される鉄がppm、亜鉛がppm、外部から混入したと思われるカルシウムがppm、ケイ素がppmと検出されました。金属濃度酸溶解法により金属濃度を測定した結果、潤滑箇所で発生する金属接触によって検出される鉄が、亜鉛が、外部から混入したと思われるカルシウムが、アルミニウムが、ナトリウムが検出されました。
報告№109-09611 報告№109-09611 | 分析№109-003763 分析№109-003763 | 109-003763 | ・摩耗状態油中金属分析の結果、前回同様にSOAPで鉄、鉛、銅、D－SOAPで鉄、錫が比較的多く検出されました。これらの金属成分は、粒子観察の結果から異物の噛み込みなどで発生する切削粒子、金属接触が厳しい場合に発生するシビア粒子が比較的多く観察されていることから、潤滑部で発生している摩耗形態は切削摩耗凝着摩耗であることが分かりました。異常摩耗の早期発見パラメータであるフェログラフィーのIs値がの乗から乗に桁低下しているものの、潤滑状態がやや厳しいことが分かりました。摩耗形態の中で特に切削摩耗は、異物が混入していない状態に比較して摩耗進行速度が速く注意が必要です。また、切削摩耗発生の原因となる混入異物が残留している場合、この異物により切削摩耗が継続して発生する可能性があります。・軸受メタルの摩耗メタルの摩耗体積および摩耗深さを求めました。本軸受は、油の抜き取りや不足があった場合にその都度補給しており、その履歴がないため濃度補正を行うことが出来ません。そのため、過去回の分析結果で最も高い錫濃度ppmと、油量Lから計算により求めました。メタル表面の平均的な摩耗深さは.μmとなり、メタルの表面粗さをsと仮定すると摩耗は軽微であることが判ります。・鉛および銅を使用した箇所の溶出・摩耗鉛および銅を使用した部分の溶出・摩耗が発生しています。亜鉛系添加剤を使用している潤滑油で銅が検出される場合、潤滑系統内の銅が亜鉛系添加剤の影響により溶出することが知られています。今回の検出は、この溶出と、摺動面の摩耗との双方によるものと考えられます。今後、別紙鉱油の酸化に対する金属触媒の影響に示すように濃度の増加に伴い酸化速度が速まる可能性があります。・汚染度前回に比較して計数汚染度がNAS級から級にランク減少しており、当社推奨の管理限界値内にあり、良好と判断します。・粘度、水分、全酸価、IRの各データは良好でした。潤滑油および軸受は継続使用可能な状態にあるものの、以下の判断が必要です。今後、切削摩耗の進行を監視するために、定期的に分析を実施し、摩耗の進行状況および油の劣化状況を確認されることを推奨します。次回分析の時期を理論的に求めたところ、最短で約時間となります。この時間は、油中汚染物が均一になるために必要とする時間であり、この時間を経過すれば、再分析の結果から状態の傾向を確認することが可能となりますので、これを参考に次回分析時期を検討されることを提案します。
報告№107-4545 報告№108-5033 | 分析№107-02185 分析№108-01089 | 108-01089 | トライボ診断の結果、全てのデータが良好であることから、この油は継続使用可能と判断します。は良好と判断します。粘度は良好。粘度は.mm/sと新油値mm/sに比較して、粘度変化率は-.％で、当社推奨の管理限界値である±％以内にあり、良好と判断します。粘度はmm/sでした。粘度はmm/sでした。粘度指数はでした。粘度指数はでした。水分は良好。水分はppmと当社推奨の管理限界値の以下であり、良好と判断します。全酸価は良好。全酸価は.mgKOH/gと新油値.mgKOH/g以内であり、良好と判断します。
報告№106-6102 報告№106-0511 | 分析№106-02223 分析№106-02933 | 106-02933 | 分析の結果、計数汚染度がNAS級とやや高い値になっているものの、その他のおよび汚染度の各データが良好の範囲にあることから、本試料油は継続使用可能と判断します。但し、光学顕微鏡写真で金属片、外部から混入したと思われる砂等の異物が多く確認されたことから、汚染度が高い要因は、金属片と外部から混入したと思われる異物の影響と考えられました。観察された金属片や外部混入異物は、採油が機器停止中に排油バルブから実施されているため、排油配管内部に堆積していた汚染粒子を採取した可能性がありますが、金属片の中には異常な摩耗状態を示す形態の粒子も見られ、を把握する必要があります。今回試料油に対してフェログラフィーおよびSOAP／D－SOAPなどによる摩耗診断を追加実施されることを推奨します。尚、追加実施による分析で摩耗の発生が確認された場合、機器運転再開週間後に再度分析を実施し、摩耗の発生状況を確認することを併せて推奨します。
報告№106-0227 報告№106-6074 | 分析№106-01279 分析№106-01683 | 106-01683 | 今回の採油は、運転計画の影響で主機停止中に油補給用配管から採油を実施しているため、油循環中の採油に比較して油中粒子が沈降して低濃度になっている部分を採油していると考えられます。したがって、油が循環している状態で採油を実施した場合に比較し、分析データは低くなる傾向にあり、データ解析にはこの点に注意が必要で、以上の前提として今回の分析結果を検討しました。その結果、採油の状況から大型の摩耗粒子は沈降していると想像されたものの、摩耗粒子の形態観察から厳しい金属接触により発生する摩耗粒子サイズであるμmサイズのやや大型の粒子が確認されました。但し、この粒子は、形態から判断して外部から混入した鉄錆と思われ、このことから、油膜切れ等による異常な摩耗状態は発生していなかったものと推測されます。今回の分析結果は、採油の影響を受け通常の採油に比べてデータが良好な側に出ていると思われます。次回採油は、粒子の沈降の影響を極力抑えるため、主機運転中、または停止直後に採油を実施されることを推奨します。
報告№109-09136 報告№112-00642 | 分析№109-001160 分析№112-002870 | 112-002870 | 対象設備は継続使用可能な状態にあると判断します。但し、潤滑油は粘度の低下が確認されたことから、以下の対策を推奨します。更油粘度低下が確認されており、油膜切れなどによる摩耗の発生が懸念されます。これらの予防処置として更油を推奨します。はフェログラフィーおよびSOAP／D-SOAPの結果から総合的に判断した結果、正常な状態にあると考えられます。フェログラフィー【定量分析：Is値】Is値は異常摩耗の早期発見パラメータのつで、摩耗粒子を定量化するために用います。Is値は前回に比較してのマイナス乗から変化はなく、低い値でした。フェログラフィー【定性分析：摩耗粒子および摩耗形態観察】分析結果から観察された全ての粒子量は少でした。Iカップリング発光分光分析【SOAP／D-SOAP】検出された金属元素から発生箇所を推定すると、以下の通りでした。ニッケル・エンジン部品リン、亜鉛、カルシウム・添加剤ナトリウム・外部混入異物重量汚染度は、.mg/mlでした。n-ペンタン不溶解分n-ペンタン不溶解分は、.mass％以下でした。水分、酸価、塩基価の各データは、前回同様に良好でした。粘度粘度は、.mm/sと新油値のmm/sに比較して粘度変化率が-％となっており、当社推奨の管理限界値である±％を超えていました。粘度が低下した場合、潤滑部で油膜切れが発生し、摩耗の進行に繋がることが懸念されます。ディーゼルエンジンオイルの粘度低下は、別紙エンジンオイルの粘度低下メカニズムを御覧下さい。
報告№109-09136 報告№110-00259 | 分析№109-001160 分析№110-001002 | 110-001002 | ・摩耗状態摩耗状態は、潤滑油中に含まれる金属成分とその濃度を調査し、調査の結果から評価します。金属元素と濃度の分析は、試料油を以上の高温で発光させ、その光を分光器で分光し、分光によって得られた光の強度と金属固有の波長とから元素を特定するIカップリング発光分光分析法を用います。今回の試料はギヤ油でしたが、検出された金属は、SOAPの結果表に示す通り、前回同様の鉄、鉛、アンチモン、錫、リン、亜鉛、カルシウム、アルミニウム、ケイ素、ナトリウム、マグネシウムでした。これら検出された金属元素から発生箇所を推定すると、鉄、鉛、アンチモン、錫・ギヤ歯面、軸受等リン・オイル添加剤亜鉛、カルシウム、アルミニウム、ケイ素、ナトリウム、マグネシウム・外部混入異物であると思われます。このうち、機械部品が摩耗したと思われる元素はのグループです。検出された金属の粒子は、金属潤滑部が局部的に油膜切れを起して発生するシビア粒子、異物の噛み込みなどで発生する切削粒子、繰返し応力を受けて発生する疲労摩耗粒子であったことから、潤滑部では、異物による切削摩耗、油膜破断による凝着摩耗、疲労による疲労摩耗が発生しており、発生している摩耗形態も前回同様変化はないことが分かりました。この摩耗状態は、異常摩耗の早期発見パラメータであるフェログラフィーのIs値であらわされますが、Is値が前回のの乗から今回の乗と桁改善されており、摩耗の進行は僅かであったものと判断します。・汚染度計数汚染度は当社推奨の管理限界値を超えていました。フィルタ表面の異物観察で茶褐色の粘ちょう物、砂等が観察されたことから、汚染度が高い要因は、スラッジ、摩耗と外部混入異物の影響と思われます。・前回同様に粘度、水分、全酸価、IRの各データは良好でした。ギヤおよび軸受、潤滑油は継続使用可能な状態にあるものの、以下の対策が必要です。今後、凝着摩耗等の進行を監視するため、定期的に分析を実施し、摩耗の進行状況を確認することを推奨します。尚、トライボ診断では、バックラッシの増加量を分析結果から計算できますので、構造が確認できる図面、歯形、モジュール、歯幅、歯数、回転数をお知らせ下さい。計算結果をご報告いたします。
|  | 113-000569 | 潤滑油および対象設備は継続使用可能な状態にあると判断します。はフェログラフィーおよびSOAPの結果から総合的に判断した結果、正常な状態にあると考えられます。フェログラフィー【定量分析：Is値】Is値は異常摩耗の早期発見パラメータのつで、摩耗粒子を定量化するために用います。前回に比較してIs値はの乗から変化はなく、低い値でした。フェログラフィー【定性分析：摩耗粒子および摩耗形態観察】分析結果から比較的多く観察された粒子は、以下の通りでした。正常な摩耗粒子・潤滑状態が正常なマイルド摩耗により発生。Iカップリング発光分光分析【SOAP】検出された金属元素から発生箇所を推定すると、以下の通りでした。リン、亜鉛、カルシウム・添加剤ナトリウム・外部混入異物．粘度、水分、IR酸化度の各データは良好でした。
報告№109-09287 報告№109-09287 | 分析№109-002079 分析№109-002079 | 109-002079 | 結論本軸受は継続使用可能な状態にあると判断しますが、SOAPでケイ素が非常に多く検出されており、シリコンオイルまたはシリコングリースなどの異種油混入の可能性がありますので、混入可能性の有無をご確認下さい。
報告№109-09136 報告№113-00521 | 分析№109-001160 分析№113-002218 | 113-002218 | 異常摩耗の早期発見のパラメータであるIs値は、前回のレベルからレベルに上昇していたものの、正常でした。但し、摺動部の摩耗が認められたため、定期的に潤滑油分析を実施し、摩耗推移を監視することが有用と考えます。フェログラフィーで観察された代表的な粒子は以下の通りです。正常な摩耗粒子・潤滑状態が正常なマイルド摩耗により発生。切削粒子・異物や金属表面の微小突起による切削摩耗により発生。シビア粒子・潤滑状態がやや厳しい凝着摩耗により発生。極微小領域で油膜切れが発生したことを示します。疲労摩耗粒子・繰返し応力による金属疲労で発生。大型化するとスポーリングの発生が懸念されます。切削粒子、シビア粒子は、摩擦面が将来的に異常摩耗へ進展する可能性を示唆しているため、傾向監視が有用と思われます。詳細は、別紙傾向監視が必要な摩耗粒子をご覧ください。計数汚染度は前回のNAS級から等級に変化はなく、重量汚染度はmg/mlから.mg/mlに減少し、共に良好です。
報告№109-09136 報告№111-00490 | 分析№109-001160 分析№111-002250 | 111-002250 | 潤滑油および減速機は継続使用可能な状態にあると判断します。但し、今後も摩耗の進行を傾向監視するため、以下の対策を推奨します。定期的な分析摩耗の進行を監視するため、定期的に分析を実施し、摩耗の進行状況を確認することを推奨します。バックラッシによる評価トライボ診断では、バックラッシの増加量を分析結果から計算できますので、構造が確認できる図面、ギヤの形式、歯形、モジュール、歯数、歯幅をお知らせ下さい。計算結果をご報告いたします。最適な採油方法本試料油は、機器停止中にドレンプラグから採油されています。機器が停止している状態では、別紙油粒子の沈降の影響に示すように油槽内で撹拌がなくなり固形物が沈降するため、油中汚染度は高くなると推定されます。今後の採油は、極力運転中もしくは停止直後の油槽中層部から実施されることを推奨します。フェログラフィー異常摩耗の早期発見パラメータとして摩耗粒子を定量化して評価するフェログラフィーのIs値は、潤滑状態が正常なの乗でした。摩耗粒子の形態で比較的多く観察された粒子は、潤滑状態が正常な場合に発生する摩耗粒子局部的に高圧・高温となる場合に発生するフリクションポリマでした。これらの摩耗粒子が観察された場合、潤滑部で発生している摩耗形態は、正常なマイルド摩耗であり、そして局部的ではあるものの高圧・高温の箇所が発生していることも分かります。フリクションポリマは、潤滑油がギヤ歯面や軌道面に押し込められ高圧状態になると同時に、圧縮熱により高温状態になった結果、基油自身が重合反応を起こし生成することが知られています。そのため、高圧高温状態の解消がなされなければ、潤滑油の劣化が進行し、粘度上昇に因る潤滑異常に進展する場合があります。Iカップリング発光分光分析供試の潤滑油を分析した結果、検出された金属元素は、SOAPの結果表に示すように、鉄、銅、錫、リン、カルシウム、バリウム、アルミニウム、ケイ素、ナトリウムでした。検出されたこれらの金属元素から発生箇所を推定すると鉄、銅、錫・ギヤ・軸受等リン・オイル添加剤カルシウム、バリウム、アルミニウム、ケイ素、ナトリウム・外部混入異物であると思われます。このうち、機械部品が摩耗したと思われる元素はのグループです。計数汚染度はやや高い値でした。フィルタ表面の異物観察で鉄錆、砂等が観察されたことから、汚染度が高い要因は、摩耗と外部混入異物の影響と思われます。粘度、水分、酸価、IRの各データは良好でした。
報告№109-09136 報告№112-00684 | 分析№109-001160 分析№112-003160 | 112-003160 | 潤滑油は継続使用可能な状態にあると判断します。軸受は継続使用可能な状態にあると判断します。軸受の摩耗状態はフェログラフィーおよびSOAP/D-SOAPの結果から総合的に判断した結果、正常な状態にあると考えられます。フェログラフィー【定量分析：Is値】Is値は異常摩耗の早期発見パラメータのつで、摩耗粒子を定量化するために用います。今回のIs値はのマイナス乗と低い値でした。フェログラフィー【定性分析：摩耗粒子および摩耗形態観察】分析結果から観察された全ての粒子量は少でした。Iカップリング発光分光分析【SOAP／D-SOAP】検出された金属元素から発生箇所を推定すると、以下の通りでした。リン・添加剤カルシウム、ナトリウム・外部混入異物軸受の余寿命金属元素分析で軸受メタルの主成分である錫は検出されませんでしたが、前回までの分析結果を基にメタル摩耗の状態を検討しました。検討には、下式で摩耗速度を計算し、その結果から現時点における平均的な摩耗深さを求めました。その結果、摩耗の深さは軸受表面から.μmであると推定できました。y=×-x-.----ここでy:平均的な摩耗深さx:運転時間本軸受がこの摩耗速度で、摩耗の限界に到達する時間、いわゆる限界使用時間を試算すると、軸受の表面粗さをsとした場合の余寿命は約万時間になると推定され、摩耗速度が非常に小さく、良好な潤滑状態が継続しているものと判断できます。計数汚染度、重量汚染度は共に良好でした。．粘度、水分、酸価、IR、RBOTの各データは良好でした。尚、別紙RBOTの減少傾向から油の余寿命を求めた結果、本試料は直近の更油から起算して稼働日数が年月まで使用可能であることが分かりました。
報告№109-09136 報告№111-00517 | 分析№109-001160 分析№111-002376 | 111-002376 | 潤滑油および軸受は継続使用可能な状態にあると判断します。但し、今後も摩耗の進行を傾向監視するため、以下の対策を推奨します。定期的な分析摩耗の進行および油劣化の進行を監視するため、定期的に分析を実施することを推奨します。最適な採油方法本試料油は、機器停止中に油槽から採油されています。機器が停止している状態では、別紙油粒子の沈降の影響に示すように油槽内で撹拌がなくなり固形物が沈降するため、油中汚染度は低くなると推定されます。今後の採油は、極力運転中もしくは停止直後の油槽中層部から実施されることを推奨します。フェログラフィー異常摩耗の早期発見パラメータとして摩耗粒子を定量化して評価するフェログラフィーのIs値は、潤滑状態が正常な-でした。摩耗粒子の形態で比較的多く観察された粒子は、潤滑状態が正常な場合に発生する摩耗粒子局部的に高圧・高温となる場合に発生するフリクションポリマでした。これらの摩耗粒子が観察された場合、潤滑部で発生している摩耗形態は、正常なマイルド摩耗であり、そして局部的ではあるものの高圧・高温の箇所が発生していることも分かります。フリクションポリマは、潤滑油が摺動面に押し込められ高圧状態になると同時に、圧縮熱により高温状態になった結果、基油自身が重合反応を起こし生成することが知られています。そのため、高圧高温状態の解消がなされなければ、潤滑油の劣化が進行し、粘度上昇に因る潤滑異常に進展する場合があります。Iカップリング発光分光分析供試の潤滑油を分析した結果、検出された金属元素は、SOAPの結果表に示すように、鉄、錫、リン、カルシウム、バリウム、ナトリウムでした。検出されたこれらの金属元素から発生箇所を推定すると鉄、錫・軸受等リン、バリウム・オイル添加剤カルシウム、ナトリウム・外部混入異物であると思われます。このうち、機械部品が摩耗したと思われる元素はのグループです。計数汚染度、重量汚染度は共に良好でした。粘度、水分、酸価、IRの各データは良好でした。
報告№107-6029 報告№107-0422 | 分析№107-02237 分析№107-02340 | 107-02340 | お客様からご提供のあった経緯に関する情報は以下の通りです。発電機ボイラーFDFカップリング側軸受で、常設の振動センサーが閾値を越えた。グリースアップしても暫くすると振動値が上昇した。本トライボ診断は、ベアリングの潤滑状態を確認し、取り替えが必要かを判断することを目的としました。今回の試料グリースの採取方法は、新グリース充填時に排出口から排出されたグリースを採取する方法で行っており、ベアリング軌道面で発生した摩耗粒子が採取できていない場合も考えられます。分析の結果、SOAP／D－SOAPで鉄が検出されているものの、フェログラフィーの結果から転がり軸受の寿命の指標となるフレーキングが確認されなかったことから、ベアリングは継続使用可能と判断します。但し、念のため今回よりも軌道面に近い箇所からの採取を試みるか、或いは、短期間で連続的に分析を実施し、フレーキングにより発生した摩耗粒子がないことを確認することを推奨します。尚、報告書の管理表中に示しているSOAP／D－SOAPは、グリース潤滑の場合、摩耗粒子が均一に分散していないため、測定値が大きく変動することがありますので参考値としてお考え下さい。
報告№104-0180 | 分析№104-01342 | 104-01342 | 分析の結果、軸受摺動面では厳しい金属接触が発生しています。直ちに異常ではないものの、今後、更に摩耗が進行することが懸念されるため、～ヶ月以内に再分析を実施し、摩耗の進行状況を確認されることを推奨します。これらのことは、異常摩耗の早期発見パラメータであるフェログラフィーのIs値は、の乗とやや高く、摩耗粒子形態観察の結果、金属接触が厳しい場合に発生するシビア粒子が多く観察されたことSOAPの結果、軸受メタルの主成分である鉛がppm、D－SOAPの結果、鉄が、オイルリングの主成分である銅が、軸受メタルの主成分である鉛がppm、錫が検出されたこと以上のことから判断しました。尚、軸受の使用限界を推定するため、軸受の直径及び幅、油量、回転数、軸受メタルの種類をお知らせ下さい。
報告№108-0030 報告№108-6516 | 分析№108-00153 分析№108-00324 | 108-00324 | 分析の結果、ギヤ歯面は正常な潤滑状態であり、ギヤは継続使用可能な状態にあると判断します。一方、を示す粘度、水分、全酸価、IRの各データは良好であることから、この油は継続使用可能と判断します。これらのことは、異常摩耗の早期発見パラメータであるフェログラフィーのIs値がの乗と良好の範囲にあり、摩耗粒子の形態観察の結果、マイルドな摩耗粒子が多く観察されたことD－SOAPの結果、鉄が検出されたものの、微量であることを示す粘度、水分、全酸価、IRの各データが良好であること以上のことから判断しました。尚、トライボ診断では、バックラッシの増加量を分析結果から計算できますので、構造が確認できる図面、ギヤの形式、歯形、モジュール、歯数、回転数、増速比、歯幅をお知らせ下さい。計算結果をご報告いたします。
報告№109-09249 報告№111-00569 | 分析№109-001747 分析№111-002644 | 111-002644_date120228 | 潤滑油および軸受は継続使用可能な状態であると判断します。但し、異種油の混入および油名が違う可能性があり、さらに油中の汚染度が高く、今後も摩耗の進行を傾向監視するため、以下の対策を推奨します。更油および油槽内の清掃潤滑油が汚染されたことにより、油槽内が汚染され、設備の保有油量も少ないことから、更油を推奨します。更油をする際には、油槽内を清掃し、更油する新油もNAS級程度の清浄な潤滑油使用して更油することを推奨します。定期的な分析摩耗の進行を監視するため、定期的に分析を実施し、摩耗の進行状況を確認することを推奨します。異種油の混入および油名の再確認有機物・有機化合物の結果、新油と異なるピークが確認されたことから、異種油の混入の有無および油名の再確認を推奨します。フェログラフィー異常摩耗の早期発見パラメータとして摩耗粒子を定量化して評価するフェログラフィーのIs値は、潤滑状態が正常なの乗でした。Iカップリング発光分光分析供試の潤滑油を分析した結果、検出された金属元素は、油中金属元素の結果表に示すように、鉄、カルシウム、ナトリウムでした。検出されたこれらの金属元素から発生箇所を推定すると鉄・軸受等カルシウム、ナトリウム・外部混入異物であると思われます。このうち、機械部品が摩耗したと思われる元素はのグループです。汚染粒子数は当社推奨の管理限界値に到達していました。フィルタ表面の異物観察で鉄錆、砂等が観察されたことから、汚染度が高い要因は、摩耗と外部混入異物の影響と思われます。有機物・有機化合物有機物・有機化合物の結果、新油と異なるピークが確認されたことから、異種油が混入したか、或いは、油名が違う可能性が考えられます。今回の分析結果だけでは異種油の特定は出来ませんが、現状では異種油等の混入が原因となる油の劣化は確認されていませんので、早急な対策を行う必要はないと思われます。分析結果特性低下特性低下に係るパラメータの分析結果は、IRチャートの結果から新油との相違点が確認されたことから異種油の混入、或いは、油名が違う可能性が考えられました。粘度粘度は.mm/sと新油値mm/sに対する粘度変化率は-.％で、当社推奨の管理限界値である±％以内にあり、良好と判断します。全酸価添加油の全酸価は、油メーカによって初期値が違うため統一した管理基準を設定するのが困難であることから、当社では管理限界値を設定しておらず、新油分析値との比較及び他の分析項目の結果より全酸価の状態判断を行います。その結果、全酸価は.mgKOH/gと新油値.mgKOH/gに比較して若干高くなっていますが、IRチャートに示すように劣化の兆候として現れるカルボン酸などの有機物・有機化合物の発生が確認されていないことから、良好と判断します。酸化安定度酸化安定度はminであり、当社推奨の管理限界値のmin以上であることから良好と判断します。有機物・有機化合物有機物・有機化合物は、IRチャートによる新油分析値との比較の結果、cm-付近に劣化の兆候を示すカルボン酸の吸収が確認されていないことから、良好と判断します。但し、別紙IR吸収パターンの相違からわかるように、新油と異なる有機物・有機化合物の存在が確認されました。色相はLであり、新油値のL.に比較して高い値でした。汚染に係るパラメータの分析結果は、汚染粒子数は当社推奨の管理限界値に到達していました。水分はであり、当社推奨の管理限界値の以下であることから良好と判断します。汚染粒子数はNAS級であり、当社推奨の管理限界値のNAS級に到達していました。汚染度物重量は.mg/mlであり、当社推奨の管理限界値のmg/ml以内であることから良好と判断します。摩耗運転中における潤滑状態は正常であったものと判断します。異常摩耗の早期発見パラメータであるフェログラフィーのIs値がの乗と良好の範囲にあったことから、潤滑箇所の潤滑状態は正常と判断します。金属濃度SOAP法により金属濃度を測定した結果、金属元素は検出されなかったことから、潤滑箇所で発生する金属接触による摩耗や、外部からの異物などの混入は見られず良好と判断します。金属濃度酸溶解法により金属濃度を測定した結果、潤滑箇所で発生する金属接触によって検出される鉄が、外部から混入したと思われるカルシウム、ナトリウムが共に検出されました。
報告№109-09136 報告№111-00029 | 分析№109-001160 分析№111-000069 | 111-000069 | 前回に比較して水分は.ppmから.ppmに減少し、当社推奨の管理限界値内にありました。前回に比較して計数汚染度はNAS級以上、重量汚染度はmg/mlからmg/mlと共に変化はないものの、当社推奨の管理限界値を超えていました。フィルタ表面の異物観察で鉄錆等が観察されたことから、汚染度が高い要因は、外部混入異物の影響と思われます。計数汚染度および重量汚染度は高く、濾過エレメントを交換して、濾過を継続することを推奨します。
報告№109-09249 報告№111-00170 | 分析№109-001747 分析№111-000932 | 111-000932 | 潤滑油は継続使用可能な状態であり、また運転中における潤滑状態も正常であったものと判断します。本試料油は、汚染や摩耗に関するデータが異常として出やすいドレンバルブから採油されたにもかかわらず、分析の結果は全ての分析項目の値が当社推奨の管理基準値を満たしており、新油分析値との比較結果も問題となる値はありませんでした。分析結果特性低下特性低下に係るパラメータの分析結果は良好と判断します。粘度粘度はmm/sと新油値mm/sに対する粘度変化率は+.％で、当社推奨の管理限界値である±％以内にあり、良好と判断します。全酸価添加タービン油の全酸価は、油メーカによって初期値が違うため統一した管理基準を設定するのが困難であることから、当社では管理限界値を設定しておらず、新油分析値との比較及び他の分析項目の結果より全酸価の状態判断を行います。その結果、全酸価はと新油値.mgKOH/gに比較して若干高くなっていますが、IRチャートに示すように劣化の兆候として現れるカルボン酸などの有機物・有機化合物の発生が確認されていないことから、良好と判断します。酸化安定度酸化安定度はminであり、当社推奨の管理限界値のmin以上であることから良好と判断します。有機物・有機化合物有機物・有機化合物は、IRチャートによる新油分析値との比較の結果、cm-付近に劣化の兆候を示すカルボン酸の吸収が確認されていないことから、良好と判断します。色相はLであり、新油値のL.に比較して大きな変化はないことから、良好と判断します。汚染に係るパラメータの分析結果は良好と判断します。水分は.ppmであり、当社推奨の管理限界値の以下であることから良好と判断します。汚染粒子数はNAS級であり、当社推奨の管理限界値のNAS級以内であることから良好と判断します。汚染度物重量は.mg/mlであり、当社推奨の管理限界値のmg/ml以内であることから良好と判断します。摩耗運転中における潤滑状態は正常であったものと判断します。異常摩耗の早期発見パラメータであるフェログラフィーのIs値がのマイナス乗と当社基準値と比較して良好の範囲にあったことから、潤滑箇所の潤滑状態は正常と判断します。金属濃度SOAP法により金属濃度を測定した結果、金属元素は検出されませんでした。金属濃度酸溶解法により金属濃度を測定した結果、潤滑箇所で発生する金属接触によって検出される鉄が、外部から混入したと思われる亜鉛、カルシウムが、ナトリウムが検出されましたが僅かであり良好と判断します。
報告№109-09094 報告№109-09094 | 分析№109-000902 分析№109-000902 | 109-000902 | 分析の結果、全てのデータが良好であることから、この油は継続使用可能と判断します。特性低下全ての項目が良好の範囲にあったことから、特性低下は認められず良好と判断します。粘度は良好と判断します。粘度はmm/sと新油値mm/sに比較して、粘度変化率は+％で、当社推奨の管理限界値である±％以内にあり、良好と判断します。全酸価は良好と判断します。全酸価は.mgKOH/gと新油値.mgKOH/gに比較して高い値であるものの、有機物・有機化合物の結果、油劣化の兆候を示すカルボン酸の吸収が確認されていないことから、良好と判断します。有機物・有機化合物の結果、良好と判断します。有機物・有機化合物の結果、油劣化の兆候を示すカルボン酸の吸収が確認されていないことから、良好と判断します。酸化安定度の結果、良好と判断します。酸化安定度はminと当社推奨の管理限界値のmin以上であり、良好と判断します。汚染は良好と判断します。水分は良好と判断します。水分はppmと当社推奨の管理限界値の以下であり、良好と判断します。
報告№109-09136 報告№113-00463 | 分析№109-001160 分析№113-001918 | 113-001918 | 潤滑油および軸受は継続使用可能な状態にあると判断します。但し、将来的な摩耗進行の有無を確認するためにも傾向監視を継続することが有効です。また、潤滑油中の汚染度が高く、今後、油中夾雑物の摺動面への噛み込みによる摩耗の進行が懸念されます。さらに、IR、SOAP-Tで新油と一致しないデータが確認されました。更油油中の汚染度が高いことから、摩耗粒子や異物等が軸受摺動面に噛み込むことによる摩耗の進行が懸念されるため、更油を推奨します。更油をする際には、油槽内を清掃し、更油する新油もNAS級程度の清浄な潤滑油を更油することを推奨します。油名の確認分析データから新油と一致しないデータが確認されたことから、油名が違っている可能性があります。油は設備の条件にあった適正な性能のものを使用することが重要であるため、油名を再確認することを推奨します。定期的な分析今後懸念される切削摩耗、凝着摩耗の進行を監視するため、定期的に分析を実施することを推奨します。診断結果IRの結果、新油のIRスペクトルと一致しない箇所が確認されました。粘度前回に比較して今回の粘度は、mm/sから.mm/sに上昇していました。新油値mm/sに比較して粘度変化率は+.％で、当社推奨の管理限界値である±％以内であり、良好と判断します。水分前回に比較して今回の水分は、ppmからppmに減少していました。当社推奨の管理限界値の以下であり、良好と判断します。酸価・IR酸価劣化の進行度は、酸価およびIRの結果から総合的に判断します。前回に比較して今回の酸価は、.mgKOH/gから.mgKOH/gに低下していました。新油値.mgKOH/g以下であり、IRの結果で油劣化の兆候を示すカルボン酸の吸収が確認されていないことから、良好と判断します。但し、新油のIRスペクトルと一致しない箇所が確認されたことから、異種油の混入、または油名の誤りなどが考えられます。計数汚染度は当社推奨の管理限界値を超えていました。フィルタ表面の異物観察で金属片、鉄錆、砂等が観察されたことから、汚染度が高い要因は、摩耗と外部混入異物の影響と思われます。計数汚染度前回同様に今回の計数汚染度はNAS級を上回っており、当社推奨の管理限界値NAS級を超えていました。重量汚染度前回に比較して今回の重量汚染度は、.mg/mlからmg/mlに低下し、当社推奨の管理限界値mg/ml以下であり、良好と判断します。光学顕微鏡写真重量汚染度で濾過したフィルタ表面上の夾雑物を光学顕微鏡で観察した結果、鉄錆、砂等が観察されました。総合的に判断した結果、は許容範囲内にあり、機器は継続使用可能と判定しますが、摺動部の摩耗が認められたため、定期的に潤滑油分析を実施し、摩耗推移を監視することが有用と考えます。フェログラフィー【異常摩耗指数：Is値】Is値は異常摩耗の早期発見パラメータのつで、摩耗程度を定量化するために用います。今回のIs値はの乗と高い値であるものの、前回に比較してIs値の上昇傾向は確認されませんでした。フェログラフィー【定性分析：摩耗粒子の形態観察】観察された代表的な粒子は、以下の通りでした。正常な摩耗粒子・潤滑状態が正常なマイルド摩耗により発生。切削粒子・異物や金属表面の微小突起による切削摩耗により発生。シビア粒子・潤滑状態がやや厳しい凝着摩耗により発生。金属潤滑部が局部的に油膜切れを起していると考えられます。観察された摩耗粒子の中でも切削粒子、シビア粒子は、摩擦面が将来的に異常摩耗へ進展する可能性を示唆しているため、傾向監視が必要と思われます。詳細は、別紙傾向監視が必要な摩耗粒子をご覧ください。Iカップリング発光分光分析【SOAP-T】検出された金属元素と、想定される発生箇所は、以下の通りです。鉄、クロム、アンチモン・軸受等リン、亜鉛、カルシウム、ナトリウム・外部混入異物SOAP-Tの結果、使用油であるモービルDTEメディアムに～桁オーダーで含まれているはずのリン、亜鉛が、検出されなかったことから、油名の誤りが考えられます。
報告№107-6588 報告№107-6590 | 分析№107-02904 分析№107-02945 | 107-02945 | 分析の結果、SOAPの鉄濃度が前回のppmからppmに増加し、微小な鉄系摩耗粒子の発生は確認されたものの、その他の各データに変化はなく、本軸受は継続使用可能な状態あると判断します。今後は、運転状況に変化がなければ、年に度の定期的な分析により軸受の摩耗状態を確認することで管理は可能と判断します。これらのことは、前回に比較して異常摩耗の早期発見パラメータであるフェログラフィーのIs値がの乗と変化はないものの、摩耗粒子形態観察の結果、金属接触が厳しい場合に発生するシビア粒子、銅合金が多く観察されたことSOAP／D－SOAPの結果、鉄および銅が検出されたこと以上のことから判断しました。尚、SOAPの鉄濃度がppm、油量リットルから摩耗体積を計算すると.cmとなります。この体積からベアリング軌道面の摩耗面積を検討し、この情報を傾向管理する必要がありますので、ベアリング番号および前回更油日をお知らせ下さい。
報告№104-4036 報告№104-4036 | 分析№104-02016 分析№104-02016 | 104-02016 | 送風機の軸受は、今後の運転時間や運転状況が、特に変化のない運転であれば、少なくとも年間は継続使用可能な状態にあると判断します。これらのことは、以下の結果から判断しました。計数汚染度がNAS級と当社推奨の管理限界値以内にあった。SOAP／D-SOAPの結果、軸受メタルの主成分である錫が検出されなかった。異常摩耗の早期発見パラメータであるフェログラフィーのIs値がのマイナス乗と良好の範囲にあった。本試料油は継続使用可能な状態にあると判断します。粘度は良好と判断します。粘度はmm/sでした。油名が不明であるため判定できないものの、仮にVGの粘度グレードの潤滑油を使用することになっていたとしますと、本データはVGの規格値内にありますので、良好と判断できます。尚、軸受に異常が確認されなかったことからも、VGを使用できることが確認できています。水分は良好と判断します。水分はppmと当社推奨の管理限界値の以下にあり、良好と判断します。全酸価は良好と判断します。全酸価は.mgKOH/gでした。全酸価は新油値との比較により判定しますが、油名が不明であるため、新油値との比較による判定はできませんでした。但し、今回データは全酸価の管理基準値が最も厳しい無添加タービン油の管理基準値.mgKOH/g以内にあることから、良好と判断できます。IRは良好と判断します。IRは、下チャートに示すように油劣化の兆候を示すカルボン酸の吸収が確認されていないため良好と判断します。尚、IR法は、新油スペクトルとの比較により劣化を判定するため、油名及び新油をご提供下さい。計数汚染度は良好と判断します。計数汚染度はNAS級と当社推奨の管理限界値のNAS級以内にあり、良好と判断します。重量汚染度は良好と判断します。重量汚染度は.mg/mlと当社推奨の管理限界値のmg/ml以内にあり、良好と判断します。機器の潤滑状態本機器の軸受は、今後の運転時間や運転状況が、特に変化のない運転であれば、少なくとも年間は継続使用可能な状態にあると判断します。SOAPは良好でした。SOAPの結果、軸受メタルの主成分である錫などの金属元素は検出されておらず良好と判断します。D－SOAPは良好でした。D－SOAPの結果、軸受メタルの主成分である錫などの金属元素は検出されておらず良好と判断します。フェログラフィーの結果、潤滑状態は良好と判断します。フェログラフィーの結果、異常摩耗の早期発見パラメータであるIs値がのマイナス乗と良好の範囲にあり、且つ、異常摩耗の兆候を示すシビア粒子等の摩耗粒子がほとんど観察されていないことから、今後の運転時間や運転状況が、特に変化のない運転であれば、軸受は少なくとも年間は継続使用可能な状態にあると判断します。
|  | 113-001461 | 分析の結果、潤滑油の劣化はなく、データが高濃度に出る可能性がある採油条件にもかかわらず汚染度は良好な範囲にあることから、継続使用可能と判断します。最適な採油方法本試料油は、機器停止中にドレンバルブから採油されているため、分析データが高濃度に出ていると推定されます。正確なデータによる診断を行うためにも、今後の採油は、極力運転中もしくは停止直後の油槽中層部から実施されることを推奨します。は良好でした。粘度粘度は、mm/sと、新油値のmm/sに比較して粘度変化率が-.％となり、当社推奨の管理限界値である±％以内であり、良好と判断します。水分は.ppmと当社推奨の管理限界値以下であり、良好と判断します。酸価は、.mgKOH/gと新油値.mgKOH/g以下であり、良好と判断します。は良好でした。計数汚染度計数汚染度はNAS級と当社推奨の管理限界値NAS級以下であり、良好でした。重量汚染度は.mg/mlと当社推奨の管理限界値mg/ml以下であり、良好でした。光学顕微鏡写真重量汚染度で濾過したフィルタ表面上の夾雑物を光学顕微鏡で観察した結果、夾雑物は観察されませんでした。
報告№109-09136 報告№111-00445 | 分析№109-001160 分析№111-002059 | 111-002059 | 潤滑油は継続使用可能な状態にあると判断します。本試料油の添加剤は、一般に、タービン油に比較して極圧添加剤や摩耗防止剤などの濃度が高く、この影響でRBOT試験の結果が変動する傾向があります。そのため、ギヤ油の余寿命の評価をタービン油と同等の精度で得るには、RBOTの結果に加え、粘度、全酸価、IRなどのデータを総合的に判断することが必要です。前回同様に粘度、全酸価、IR、RBOTの各データは良好でした。前回同様に水分は良好でした。
報告№109-09136 | 分析№109-001160 | 113-002631 | 潤滑油は汚染度が高いことから、油中の夾雑物が潤滑部に噛み込むことによる摩耗の進行が懸念されます。対象設備は継続使用可能な状態にあると判断しますが、今後の摩耗推移を確認するためにも傾向監視を継続することが有効です。更油油中の汚染度が高いことから、摩耗粒子や異物等の夾雑物が潤滑面に噛み込むことによる摩耗の進行が懸念されるため、可能であれば更油を推奨します。定期的な分析今後の凝着摩耗、疲労摩耗の推移を監視するため、定期的な分析実施を推奨します。新油の分析粘度、酸価は、油の性能を評価するパラメータの一種です。油の性能低下は、新油との比較が必要なことから、使用油の油名確認および未使用油の分析による比較評価を推奨します。異常摩耗の早期発見のパラメータであるIs値は、前回のレベルからレベルに低下しているものの、やや高い値でした。また、潤滑部の摩耗が認められたため、定期的に潤滑油分析を実施し、摩耗推移を監視することが有用と考えます。フェログラフィーで比較的多く観察された粒子は、以下の通りです。正常な摩耗粒子・潤滑状態が正常なマイルド摩耗により発生。シビア粒子・潤滑状態がやや厳しい凝着摩耗により発生。極微小領域で油膜切れが発生したことを示します。疲労摩耗粒子・繰返し応力による金属疲労で発生。大型化するとフレーキングの発生が懸念されます。計数汚染度は前回同様、NAS級を上回っており、当社推奨の管理限界値を超えていました。今後、油中の汚染物が潤滑部に噛み込むことによる摩耗の進行が懸念されます。前回同様、水分は良好です。粘度粘度はmm/sでした。前回同様にISOVG規格内にありますが、新油との比較による評価を推奨します。酸価は.mgKOH/gでした。前回の.mgKOH/gに比較して大きな変化はありませんでしたが、新油との比較による評価が必要です。
報告№109-09136 報告№113-00149 | 分析№109-001160 分析№113-000545 | 113-000545 | 潤滑油および減速機は継続使用可能な状態にあると判断します。但し、油中の汚染度がやや高いことから今後も引き続き定期的な分析による傾向監視を推奨します。定期的な分析今後懸念される汚染度の増加および疲労摩耗の進行を監視するため、定期的に分析を実施することを推奨します。はフェログラフィーおよびSOAP-Tの結果から総合的に判断した結果、継続使用は可能ですが、今後の機器の機能を確認するためにも傾向管理が有用と考えます。フェログラフィー【定量分析：Is値】Is値は異常摩耗の早期発見パラメータのつで、摩耗程度を定量化するために用います。Is値は前回に比較しての乗から乗と、低い値でした。フェログラフィー【定性分析：摩耗粒子および摩耗形態観察】分析結果から観察された代表的な粒子は、以下の通りでした。疲労摩耗粒子・繰返し応力を受けて発生。Iカップリング発光分光分析【SOAP-T】検出された金属元素から発生箇所を推定すると、以下の通りでした。鉄、錫、亜鉛・ギヤ、軸受等リン、モリブデン・添加剤カルシウム、バリウム、アルミニウム、ケイ素、ナトリウム・外部混入異物バックラッシ増加量による評価トライボ診断では、油中摩耗粒子濃度からバックラッシの増加量を求め、初期のバックラッシに増加量を加え、その合計を設計許容値と比較し減速機の余寿命を判断します。本減速機の構造から摩耗が進行しやすい箇所と推定されるのは、スパイラルベベルギヤとスパイラルベベルピニオンの歯面と考えられ、その部分のバックラッシ増加量を求めました。計算の結果、本減速機のSBGとSBP間のバックラッシの増加量は、時間の稼働時間で約.μmとなりました。この増加量は、初期バックラッシをμmとして今回解析結果のバックラッシ増加分.μmを加えても.μmとなり、良好な状態にあると考えられます。計数汚染度は前回に比較して、NAS級からNAS級にランク低下し、当社推奨の管理限界値以下にあるものの、やや高い値でした。SOAP-Tで油の添加剤成分であるリンが検出され、フィルタ表面の異物観察で粘ちょう物、金属片、鉄錆、砂等が観察されたことから、汚染度が高い要因は、摩耗とスラッジ、そして外部混入異物の影響と思われます。粘度、水分、酸価、IRの各データは良好でした。RBOTは、minと当社推奨の管理限界値であるmin以上であり、継続使用可能と判断できます。更油を実施した年月以降のRBOT値のデータの変化から余寿命を評価した結果、図RBOTの減少傾向に示す通り年月となりました。本試料油の添加剤は、一般にタービン油に比較して極圧添加剤や摩耗防止剤などの影響で、RBOTの試験結果が変動する傾向があります。そのため、ギヤ油の余寿命の評価を行うためには、RBOTの結果に加え、粘度、酸価、IRなどのデータを総合的に判断することが必要です。今回の分析結果からは、全てのデータは良好であり、本試料油は継続使用可能な状態にあると判断します。
報告№108-0075 報告№108-0071 | 分析№108-00429 分析№108-00389 | 108-00389 | 、汚染度、軸受の潤滑状態を確認する。分析の結果、今回の採油が高濃度になっていると思われる対象設備停止中の排油口から行われた採油にもかかわらず、全てのデータが良好の範囲にありました。このことから、機器の潤滑状態は正常であり、この油は継続使用可能と判断します。尚、上述しましたように、今回の採油は停止中の採油であるため、運転中の採油に比較して汚染度は高目に出ている可能性があります。次回採油のタイミングは、粒子の沈降の影響を極力抑え、油中粒子が均一な分散状態に近い状態で採油が実施できるように、対象設備の運転中、または停止直後に採油を実施されることを推奨します。
報告№102-8060 | 分析№ 分析№ | 102-00970 | 採油日 来歴 - ’. TS-投与前 - ’. TS-投与後濾過前 - ’. TS-投与後濾過中 分析結果採油日 来歴 NAS等級 重量汚染度 - ’. TS-投与前 ． - ’. TS-投与後濾過前 ． - ’. TS-投与後濾過中 ． TS－投与後ヶ月経過TS－投与後ヶ月経過した時点で分析を実施し、TS－の効果を確認しました。その結果、TS－投与前に比較して、計数汚染度は等級に変化はないものの、粒子数が増加し、重量汚染度は.mg/mlから.mg/mlに減少していました。この重量汚染度と計数汚染度の結果から、以下のことが確認できます。重量汚染度が減少したのは、油中のスラッジが溶解・分散したことにより、重量汚染度で使用するフィルタに捕捉されなかったためです。このことから、TS－の溶解・分散効果があったことが確認できます。計数汚染度が増加したのは、スラッジと共に油槽内壁などに付着していた汚染粒子が油に分散されたためです。このことからも、TS－の溶解・分散効果があったことが確認できます。TS－投与後、濾過中次に、濾過中の試料油を分析した結果、計数汚染度がNAS級からNAS級、重量汚染度が.mg/mlから.mg/mlに改善され、非常に清浄になったことから、濾過は終了可能な状態になったと判断します。
報告№109-09136 報告№111-00404 | 分析№109-001160 分析№111-001917 | 111-001917 | 潤滑油および対象設備は継続使用可能な状態にあると判断します。但し、摩耗の進行が懸念されるため、以下の対策が必要です。濾過クロムの微小な粒子が比較的多く観察されたことから、今後バルブ類の動作障害やフィルタおよびストレーナの目詰まりが発生することが懸念されるため、濾過を推奨します。定期的な分析摩耗の進行を監視するため、定期的に分析を実施し、摩耗の進行状況を確認することを推奨します。濾過効率の確認潤滑油が常時濾過されている設備は、全体油量と潤滑油ポンプ吐出量、そして濾過機の濾過効率などをパラメータとして潤滑状態の評価を行います。今後は、濾過機の入口と出口から採油を実施することを推奨します。最適な採油方法本試料油は、ドラム缶に移送してから油を採油されています。別紙油粒子の沈降の影響に示すようにドラム缶で撹拌がなくなり固形物が沈降するため、油中汚染度は低くなると推定されます。今後の採油は、極力運転中もしくは停止直後の油槽中層部から実施されることを推奨します。フェログラフィー異常摩耗の早期発見パラメータとして摩耗粒子を定量化して評価するフェログラフィーのIs値は、前回のの乗から乗に上昇し、潤滑状態が厳しくなっていることを示していました。摩耗粒子の形態で比較的多く観察された粒子は、潤滑状態が正常な場合に発生する摩耗粒子でした。これらの摩耗粒子が観察された場合、潤滑部で発生している摩耗形態は、正常なマイルド摩耗であることが分かります。Iカップリング発光分光分析供試の潤滑油を分析した結果、検出された金属元素は、SOAPの結果表に示すように、鉄、鉛、銅、クロム、ニッケル、錫、リン、亜鉛、カルシウム、バリウム、ナトリウムでした。検出されたこれらの金属元素から発生箇所を推定すると鉄、鉛、銅、クロム、ニッケル、錫、亜鉛・シリンダ内壁等リン・オイル添加剤カルシウム、バリウム、ナトリウム・外部混入異物であると思われます。このうち、機械部品が摩耗したと思われる元素はのグループです。クロムが比較的多く検出されました。シリンダ内面にクロムメッキをしていることから、シリンダ内面の摩耗によるものと考えられます。前回に比較して計数汚染度はNAS級からNAS級にランク減少したものの、重量汚染度が前回同様に当社推奨の管理限界値を超えていました。D－SOAPで油の添加剤成分であるリンが検出され、フィルタ表面の異物観察で表面が茶褐色で金属片、鉄錆、砂等が観察されたことから、汚染度が高い要因は、摩耗とスラッジ、そして外部混入異物の影響と思われます。前回同様に粘度、水分、酸価、IRの各データは良好でした。
報告№109-09136 報告№111-00579 | 分析№109-001160 分析№111-002719 | 111-002719 | 潤滑油および対象設備は継続使用可能な状態にあると判断します。前回に比較してSOAP／D－SOAPの結果で、鉄濃度に変化はなく、異常摩耗の早期発見パラメータであるフェログラフィーのIs値がのマイナス乗と良好でした。前回に比較して計数汚染度はNAS級からNAS級にランク減少し、良好でした。前回同様にIR、RBOTの各データは良好でした。
報告№104-0187 | 分析№104-01382 | 104-01382 | 濾過前の試料油を分析した結果、異常摩耗の早期発見パラメータであるフェログラフィーのIs値がと非常に良好の範囲にあるものの、摩耗粒子形態観察でμmサイズのシビア粒子が観察されました。観察されたシビア粒子は、視野に個と少ないため現状の潤滑状態は正常と判断しますが、シビア粒子は金属接触を伴う混合潤滑で発生するため、今後も監視が必要です。混合潤滑状態が局部的に発生した場合でも、その発生状況によっては汚染度を上昇させ、バルブの動作障害を与える汚染度レベルに到達する場合があります。これらの障害発生に対する弊害を勘案の上、ヶ月以内に再度分析を実施し、汚染状況及び摩耗の進行状況を確認されることを推奨します。
報告№108-5071 報告№113-00641 | 分析№108-02721 分析№113-002877 | 113-002877 | 潤滑油は継続続使用可能な状態にあると判断します。粘度、水分、酸価の各データは良好でした。分析結果は良好と判断します。粘度粘度は.mm/sと新油値.mm/sに比較して、粘度変化率は-％で、当社推奨の管理限界値である±％以内にあり、良好と判断します。水分はと当社推奨の管理限界値の以下にあり、良好と判断します。酸価はmgKOH/gと新油値mgKOH/g以下にあり、良好と判断します。
報告№106-4578 報告№106-4578 先般、トライボ診断を実施した○○１５号の報告でも診断したように、潤滑油の摩耗粒子は「インラインフィルター」に捕捉され、異常な摩耗状態が発生したとしても正常な潤滑状態にあると「誤認」してしまう可能性があります。 | 分析№106-02575 分析№106-02575 | 106-02575 | トライボ診断の結果、泡立ち試験を除く項目は良好でした。泡立ち試験の結果は、一般的には消泡性能が低くいと判断できる値の-ですが、新油値の-と同レベルにあったため、正常と判断できました。潤滑状態指数はのマイナス乗と濾過設備のない機器であれば良好な潤滑状態にあると判断できますが、摩耗粒子の形態観察の結果でギヤ歯面の疲労摩耗で発生したと推定されるμmサイズのやや大型の疲労摩耗粒子が観察されました。フィルタの捕捉の影響による誤認を避けるため、今後の診断に当たっては、これまでの採油箇所に加え、インラインフィルタやオフラインフィルタの捕捉物も分析し、その結果から潤滑状態を評価することを推奨します。尚、フィルタ捕捉物の分析を実施する際には、フィルタ流量、フィルタ使用時間、主機稼働時間などの追加情報が必要です。泡立ち試験の結果、消泡性能が低いと判断できる値であるものの、新油と同レベルにあった。粘度は良好。粘度はmm/sと新油値mm/sに比較して、粘度変化率は-％で、当社推奨の管理限界値である±％以内にあり、良好と判断する。粘度は.mm/sでした。粘度は.mm/sでした。粘度指数はでした。粘度指数はでした。泡立ち試験は-でした。泡立ち試験は-と新油と同レベルにあり、消泡性能が新油と同レベルにあることが確認された。水分は良好。水分はppmと当社推奨の管理限界値の以下であり、良好と判断する。全酸価は良好。全酸価はmgKOH/gと新油値mgKOH/g以内であり、良好と判断する。機器の潤滑状態精密な濾過設備がない機器であれば、潤滑状態指数は正常の範囲にあると判断する。潤滑状態指数は正常の範囲にあると判断する。異常摩耗の早期発見パラメータである潤滑状態指数がのマイナス乗と、精密な濾過設備がない機器であれば、潤滑状態指数は正常の範囲にあると判断する。
報告№104-0378 報告№105-5002 | 分析№104-02669 分析№105-00869 | 105-00869 | 回目の初期試験を実施した結果、潤滑状態は安定し、潤滑油も継続使用可能な状態にあると判断します。これらのことは、前回に比較して、計数汚染度は等級に変化がないことSOAP／D-SOAPの鉄濃度に大きな変化がないこと異常摩耗の早期発見パラメータであるフェログラフィーのIs値が.と良好の範囲にあること以上のことから判断しました。
報告№109-09094 報告№109-09094 | 分析№109-000874 分析№109-000875 | 109-000875 | 分析の結果、全てのデータが良好であることから、この油は継続使用可能と判断します。特性低下全ての項目が良好の範囲にあったことから、特性低下は認められず良好と判断します。粘度は良好と判断します。粘度はmm/sと新油値mm/sに比較して、粘度変化率は+％で、当社推奨の管理限界値である±％以内にあり、良好と判断します。全酸価は良好と判断します。全酸価は.mgKOH/gと新油値.mgKOH/gに比較して高い値であるものの、有機物・有機化合物の結果、油劣化の兆候を示すカルボン酸の吸収が確認されていないことから、良好と判断します。有機物・有機化合物の結果、良好と判断します。有機物・有機化合物の結果、油劣化の兆候を示すカルボン酸の吸収が確認されていないことから、良好と判断します。酸化安定度の結果、良好と判断します。酸化安定度はminと当社推奨の管理限界値のmin以上であり、良好と判断します汚染は良好と判断します。水分は良好と判断します。水分は.と当社推奨の管理限界値の以下であり、良好と判断します。
報告№104-0124 報告№105-4534 | 分析№104-00956 分析№105-01119 | 105-01119 | 分析の結果、本軸受は継続使用可能な状態にあると判断します。このことは、異常摩耗の早期発見パラメータであるIs値がの乗と良好の範囲にあることベアリング軌道面から発生した摩耗粒子はマイルドな潤滑状態で発生した摩耗粒子であり潤滑状態は良好な状態で進行していると考えられること鉄濃度から計算したフレーキングの発生面積が内輪軌道面の面積の凡そ.％であること以上のことから判断しました。
報告№109-09136 報告№110-00300 | 分析№109-001160 分析№110-001183 | 110-001183 | 診断経緯・トライアル分析・排水ポンプは、設置以来一度も排水処理は行われていない。診断目的今回のトライアル分析は、設備提供の協力をいただいた稼働率の低い設備からエンジン油を採油し、分析結果から設備のコンディションを確認することを目的とした。分析結果水分は当社推奨の管理限界値を超えていました。粘度粘度は.mm/sと新油値mm/sに比較して、粘度変化率は-.％で、当社推奨の管理限界値内にあり、良好と判断します。水分はppmと当社推奨の管理限界値のを超えていました。全酸価全酸価はmgKOH/gと新油値mgKOH/gに比較して高いものの、IRの結果で油劣化の兆候を示すカルボン酸の吸収が確認されていないことから、良好と判断します。全塩基価全塩基価はmgKOH/gと当社推奨の管理限界値.mgKOH/g以上であることから、良好と判断します。IRIRの結果、新油スペクトルと一致し、且つ、油劣化の兆候を示すカルボン酸の吸収が確認されていないことから、良好と判断します。計数汚染度計数汚染度はNAS級以上と汚染されていました。重量汚染度はmg/mlでした。粒度分布粒度分布は.～μmの範囲にあり、.μmにピークが確認されました。機器の潤滑状態摩耗粒子診断で潤滑状態が正常な場合に発生する摩耗粒子、異物の噛み込みなどで発生する切削粒子、金属潤滑部が局部的に油膜切れを起して発生するシビア粒子が比較的多く観察されました。SOAPによる油中金属濃度SOAPによる油中金属濃度の結果、鉄、鉛、銅、クロム、錫、油の添加剤成分であるリン、亜鉛、カルシウム、外部から混入したと思われるケイ素、アルミニウム、マグネシウムが検出されました。SOAPによる油中金属濃度SOAPによる油中金属濃度の結果、鉄、銅、錫、油の添加剤成分と思われるリン、亜鉛、カルシウム、外部から混入したと思われるアルミニウム、ナトリウムが検出されました。摩耗粒子診断摩耗粒子診断の結果、異常摩耗の早期発見パラメータであるIs値がの乗と高く、潤滑状態が正常な場合に発生する摩耗粒子、異物の噛み込みなどで発生する切削粒子、金属潤滑部が局部的に油膜切れを起して発生するシビア粒子が比較的多く観察されました。Iカップリング発光分光分析摩耗状態は、潤滑油中に含まれる金属成分と濃度、そして摩耗粒子の形態等を調査し、その結果で評価します。金属元素と濃度の分析は、試料油を以上の高温で発光させ、その光を分光器で分光し、分光によって得られた光の強度と金属固有の波長とから元素を特定するIカップリング発光分光分析法を用います。今回の試料はディーゼルエンジン油でしたが、検出された金属元素は、SOAPの結果表に示すように、鉄、鉛、銅、クロム、錫、リン、亜鉛、カルシウム、アルミニウム、ケイ素、ナトリウム、マグネシウムでした。これら検出された金属元素から発生箇所を推定すると、鉄、鉛、銅、クロム、錫・エンジン部品リン、亜鉛、カルシウム・オイル添加剤アルミニウム、ケイ素、ナトリウム、マグネシウム・外部混入異物であると思われます。このうち、機械部品が摩耗して検出される元素はのグループです。エンジン内部の摩耗の箇所は、これらの結果と金属元素濃度の結果から、シリンダ、ピストンリング、カムロール、クランクメタル等の潤滑部であると思われます。フェログラフィー摩耗粒子と摩耗形態分析の結果から観察された粒子は、潤滑状態が正常な場合に発生する摩耗粒子異物の噛み込みなどで発生する切削粒子金属潤滑部が局部的に油膜切れを起して発生するシビア粒子でした。潤滑部では、正常な潤滑状態のマイルド摩耗、異物による切削摩耗、やや厳しい摩耗形態の凝着摩耗が発生していることがわかりました。潤滑状態異常摩耗の早期発見パラメータとして摩耗粒子を定量化して評価するフェログラフィーのIs値は、潤滑状態がやや厳しいの乗となっていました。稼働時間や前回の油入替時期が不明であるため、今回同時に分析を実施した排水ポンプ原動機同様の解析を行うことはできませんでしたが、仮に同様の月に時間程度しか運転しないとすると、摩耗の発生原因も原動機の起動時、停止時の短い時間に油膜切れによる凝着摩耗が発生していたものと考えられます。なお、観察された切削摩耗は、摩耗の中でも摩耗の進行速度が速いことから、この摩耗形態が観察された場合は傾向監視により摩耗の進行を確認することが必要です。特に、切削摩耗の原因となる混入異物が残留している場合、異物により摩耗が継続して発生する可能性があります。水分はppmと当社推奨の管理限界値を超えていました。今後、水分の影響でエンジン内部に錆が発生し、その影響で摩耗が発生する懸念があります。エンジンオイルを分析した結果、対象機器は継続使用可能と判断できますが、異常な摩耗の進行監視と予防処置として、以下の対策を推奨します。使用の初期段階で摩耗が発生し、その後なじんで摩耗は進行していないのか、あるいは初期段階から現在まで摩耗は進行し続けているのかを確認することが、今後の保全を計画する上で重要です。したがって、今後あと回分析を実施し、分析データの傾向から判断する必要があります。今後の分析も、今回同様に停止直後に採油することが望ましいと思われますが、理論的には運転時間が分以上経過している必要がありますので、この時間を参考に次回採油時期をご検討下さい。水分の影響で金属表面で腐食摩耗が発生し、発生した鉄錆等の粒子が潤滑部に噛み込み摩耗が進行することがありますので、更油または水分除去により、水分濃度を低下することを推奨します。
報告№109-09136 報告№111-00233 | 分析№109-001160 分析№111-001161 | 111-001161 | 減速機は継続使用可能な状態にあると判断します。但し、切削摩耗やフレッティング摩耗の進行が懸念されるため、以下の対策を推奨します。定期的な分析切削摩耗やフレッティング摩耗の進行を監視するため、定期的に分析を実施し、摩耗の進行状況を確認することを推奨します。バックラッシによる評価トライボ診断では、バックラッシの増加量を分析結果から計算できますので、構造が確認できる図面、ギヤの形式、歯形、モジュール、歯数、歯幅、油入替後の稼働時間ならびに分解点検後の稼働時間をお知らせ下さい。計算結果をご報告いたします。フェログラフィー異常摩耗の早期発見パラメータとして摩耗粒子を定量化して評価するフェログラフィーのIs値は、潤滑状態がやや厳しいの乗でした。摩耗粒子の形態で比較的多く観察された粒子は、潤滑状態が正常な場合に発生する摩耗粒子、異物の噛み込みにより発生する切削粒子、フレッティングにより発生する赤錆、局部的に高圧・高温となる場合に発生するフリクションポリマでした。これらの摩耗粒子が観察された場合、潤滑部で発生している摩耗形態は、正常なマイルド摩耗、異物による切削摩耗と微振動によるフレッティング摩耗であり、そして局部的ではあるものの高圧・高温の箇所が発生していることも分かります。減速機で切削摩耗が発生した場合、減速機内部で使用されている転がり軸受が切削摩耗により生じた軌道面の損傷が起点となって寿命が分の程度に低下することがあることから、切削摩耗には十分注意する必要があります。切削摩耗の発生原因となる混入異物が残留している場合、この異物により切削摩耗が継続して発生する可能性があります。フレッティングは、軸と内輪内面軸受箱と外輪外面軌道輪と転動体ギヤ歯面の箇所で発生する可能性があります。フレッティング粒子は酸化して硬いため、軸受軌道面やギヤ歯面に噛み込んだ場合はその傷が疲労剥離の起点となり、疲労摩耗へと進展することが想定されます。フリクションポリマは、潤滑油が軌道面に押し込められ高圧状態になると同時に、圧縮熱により高温状態になった結果、基油自身が重合反応を起こし生成することが知られています。そのため、高圧高温状態の解消がなされなければ、潤滑油の劣化が進行し、粘度上昇に因る潤滑異常に進展する場合があります。Iカップリング発光分光分析供試のギヤ油を分析した結果、検出された金属元素は、SOAPの結果表に示すように、鉄、鉛、ニッケル、錫、リン、亜鉛、カルシウム、アルミニウム、ナトリウムが検出されました。これらの検出された金属元素から発生箇所を推定すると鉄、鉛、ニッケル、錫・ギヤ・軸受等リン・オイル添加剤亜鉛、カルシウム、アルミニウム、ナトリウム・外部混入異物であると思われます。このうち、機械部品が摩耗したと思われる元素はのグループです。計数汚染度は良好でした。分析結果計数汚染度は良好と判断します。計数汚染度計数汚染度はNAS級と当社推奨の管理限界値のNAS級以内にあり、良好と判断します。重量汚染度はmg/mlでした。機器の潤滑状態摩耗粒子の形態観察の結果、潤滑状態が正常な場合に発生する摩耗粒子、異物の噛み込みにより発生する切削粒子、フレッティングにより発生する赤錆、局部的に高圧・高温となる場合に発生するフリクションポリマが比較的多く観察されました。SOAPSOAPの結果、油の添加剤成分であるリンが検出されました。摩耗により発生する鉄が検出されていないことから、良好と判断します。D－SOAPD－SOAPの結果、摩耗により発生する鉄が検出されました。フェログラフィー異常摩耗の早期発見パラメータであるフェログラフィーのIs値がの乗とやや高く、摩耗粒子の形態観察の結果、潤滑状態が正常な場合に発生する摩耗粒子、異物の噛み込みにより発生する切削粒子、フレッティングにより発生する赤錆、局部的に高圧・高温となる場合に発生するフリクションポリマが比較的多く観察されました。
報告№108-0083 報告№108-0083 | 分析№108-00492 分析№108-00492 | 108-00492 | 分析の結果、計数汚染度がNAS級と当社推奨の管理限界値を超えていました。粒子分布を確認したところ、μm以上の大型の粒子が多いことが分かりました。摩耗粒子の形態観察およびフィルタ表面の異物観察では、鉄錆、砂等がやや多く観察されたことから、汚染度が高い要因は、外部混入異物の影響と考えられました。今回の採油は廃油を実施していないことから、ポンプのホース内部が汚染されていたか、或いは、採油時に外部から混入した可能性が考えられました。今後の採油は、外部から異物が混入しないように注意することと、採油前にホース内部を洗浄すると共に必ず廃油を実施することを推奨します。また、正確な汚染度を確認するために、可能であれば運転中に油槽中層部から再度採油・分析を実施することを併せて推奨します。は良好と判断します。粘度は良好と判断します。粘度はmm/sと新油値mm/sに比較して、粘度変化率は+.％で、当社推奨の管理限界値である±％以内にあり、良好と判断します。水分は良好と判断します。水分はと当社推奨の管理限界値の以下であり、良好と判断します。全酸価は良好と判断します。全酸価は.mgKOH/gと当社推奨の管理限界値の.mgKOH/g以内にあり、良好と判断します。IRの結果、良好と判断します。IRの結果、油劣化の兆候を示すカルボン酸の吸収が確認されていないことから、良好と判断します。計数汚染度は当社推奨の管理限界値を超えていました。計数汚染度は当社推奨の管理限界値を超えていました。計数汚染度はNAS級と当社推奨の管理限界値のNAS級を超えていました。重量汚染度は良好と判断します。重量汚染度は.mg/mlと当社推奨の管理限界値のmg/ml以内であり、良好と判断します。機器の潤滑状態フェログラフィーの結果、外部から混入したと思われる鉄錆、砂等がやや多く観察されました。SOAPの結果は良好です。SOAPの結果、金属元素は検出されませんでした。D－SOAPの結果は良好です。D－SOAPの結果、鉄が、外部から混入したと思われるカルシウムが、ナトリウムが検出されました。フェログラフィーの結果、外部から混入したと思われる鉄錆、砂等がやや多く観察されました。異常摩耗の早期発見パラメータであるフェログラフィーのIs値が×の乗と良好の範囲にあるものの、摩耗粒子の形態観察の結果、外部から混入したと思われる鉄錆、砂等がやや多く観察されました。
報告№108-0411 報告№110-00174 | 分析№108-02744 分析№110-000691 | 110-000691_20100714 | ・摩耗状態摩耗状態は、潤滑油中に含まれる金属成分とその濃度を調査し、調査の結果から評価します。金属元素と濃度の分析は、試料油を以上の高温で発光させ、その光を分光器で分光し、分光によって得られた光の強度と金属固有の波長とから元素を特定するIカップリング発光分光分析法を用います。今回の試料はディーゼルエンジン油でしたが、検出された金属元素は、SOAPの結果表に示すように、鉄、銅、リン、亜鉛、カルシウム、バリウム、アルミニウム、ケイ素、ナトリウム、マグネシウム、ホウ素でした。これら検出された金属元素から発生箇所を推定すると、鉄、銅・エンジン部品リン、亜鉛、カルシウム、マグネシウム、ホウ素・オイル添加剤バリウム、アルミニウム、ケイ素、ナトリウム・外部混入異物であると思われます。このうち、機械部品が摩耗したと思われる元素はのグループです。検出された金属の粒子は、潤滑状態が正常な場合に発生するマイルド摩耗粒子、異物の噛み込みなどで発生する切削粒子であったことから、潤滑部ではマイルド摩耗、異物による切削摩耗が混在していることが分かりました。この摩耗状態は、異常摩耗の早期発見パラメータであるフェログラフィーのIs値であらわされますが、Is値が年前に実施した分析結果のの乗から今回の乗に桁上昇しており、シリンダ、ピストンリング等の潤滑部は厳しい潤滑状態に推移しつつあると推定されます。 ・水分はppmと当社推奨の管理限界値を超えていました。今後、水分の影響で発錆し、その影響で摩耗が発生する懸念があります。結論対象設備は継続使用可能な状態にあるものの、潤滑油は以下の対策が必要です。対処方法について今後の対策は、比較的短期日に実施する更油または濾過が挙げられます。これにより水分や固形異物の汚染物を除去し、摩耗や腐食などにより二次的に発生する摩耗を予防することを推奨します。なお、現在発生している切削摩耗の発生原因である摩耗粒子等の硬い異物を除去することで摩耗の進行が抑制できますので、可能であればエンジンオイルの循環濾過を実施し、内部を洗浄されることを併せて推奨します。次回診断の推奨について本機関の潤滑部は、精密な濾過により継続使用が可能な状況ですので、これらの対策を実施された場合は、その直後に今回と同様の分析を実施し、今後傾向管理をするための初期値を取ることを推奨します。初期値を取った後の分析周期は、ヶ月後、ヶ月後、年後とし、良好な状態が継続していることが確認できたら、年目以降は年に度程度とされることを推奨します。なお、濾過ができない場合は、分析項目は今回同様とし、分析周期を短周期にされることを推奨します。分析周期は、運転状況により検討する必要があります。また、理論的に採油周期を検討する必要がありますので、油の循環の有無および循環量、機関の回転数をお知らせ下さい。水分は当社推奨の管理限界値を超えていました。粘度粘度は.mm/sと新油値mm/sに比較して、粘度変化率は-.％で、当社推奨の管理限界値である±％以内にあり、良好と判断します。水分はppmと当社推奨の管理限界値のを超えていました。全酸価全酸価はmgKOH/gと新油値mgKOH/gに比較して高いものの、IRの結果で油劣化の兆候を示すカルボン酸の吸収が確認されたことから、良好と判断します。全塩基価全塩基価はmgKOH/gと当社推奨の管理限界値以上にあることから、良好と判断します。計数汚染度は汚染されていました。計数汚染度計数汚染度は、NAS級以上と汚染されていました。重量汚染度は、.mg/mlでした。粒度分布粒度分布は、.～μmの範囲にあり、μmにピークが確認されました。機器の潤滑状態摩耗粒子診断の結果、潤滑状態が正常な場合に発生するマイルド摩耗粒子、異物の噛み込みなどで発生する切削粒子が比較的多く観察されました。SOAPによる油中金属濃度SOAPによる油中金属濃度の結果、鉄、銅、油の添加剤成分であるリン、亜鉛、カルシウム、マグネシウム、ホウ素、外部から混入したと思われるバリウム、アルミニウム、ケイ素、ナトリウムが検出されました。SOAPによる油中金属濃度SOAPによる油中金属濃度の結果、鉄、銅、油の添加剤成分であるリン、亜鉛、カルシウム、外部から混入したと思われるアルミニウム、ナトリウムが検出されました。摩耗粒子診断摩耗粒子診断の結果、異常摩耗の早期発見パラメータであるIs値がの乗と高く、潤滑状態が正常な場合に発生するマイルド摩耗粒子、異物の噛み込みなどで発生する切削粒子が比較的多く観察されました。
報告№106-0239 報告№106-0241 | 分析№106-01328 分析№106-01336 | 106-01336 | 本試験は、トライボ診断を実施し、軸受の潤滑状態、汚染状況、油の劣化状態を確認することを目的としました。軸受の潤滑状態ベアリング軌道面の微小領域に疲労摩耗が発生しているものの、転がり軸受の寿命の指標となるフレーキングの発生が確認されていないことから、現在のところ、ベアリングは継続使用可能な状態にあると判断します。油の汚染状況計数汚染度がナトリウム級と当社推奨の管理限界値内にあり、重量汚染度がmg/mlでした。油の劣化状態油の劣化状況を確認するために実施した粘度、水分、全酸価、IRの各データが良好であることから、この油は継続使用可能と判断します。
報告№109-09136 報告№112-00177 | 分析№109-001160 分析№112-000726 | 112-000726 | 濾過前の試料油を分析した結果、摩耗粒子の形態観察で潤滑状態が正常な場合に発生する摩耗粒子が比較的多く観察されました。前回に比較してD－SOAPで銅がからに増加していました。主にサーボシリンダ内壁およびブッシュ、ポンプ内部で摩耗が発生している可能性が考えられます。前回同様にNAS級と良好の範囲にあるものの、D－SOAPの銅濃度が増加していることから、このまま摩耗が進行し、汚染度がNAS級のやや不良領域に上昇した場合、バルブ類の動作障害やフィルタの目詰まり等が発生することが懸念されます。これらの障害発生に対する弊害を勘案の上、念のため、ヶ月後に再度分析を実施し、摩耗の進行状況および汚染の状態を確認することを推奨します。尚、補給によりRBOTが前回に比較してmin増加していますので、今後は今回のRBOT値によりデータ管理を行います。
報告№109-09136 報告№111-00715 | 分析№109-001160 分析№111-003604 | 111-003604 | 軸受は継続使用可能な状態にあると判断します。前回に比較してSOAP／D－SOAPの結果で、鉄および錫濃度に大きな変化はなく、異常摩耗の早期発見パラメータであるフェログラフィーのIs値がのマイナス乗と良好でした。前回に比較して計数汚染度はNAS級から等級に変化はなく、良好でした。分析結果は良好と判断します。計数汚染度計数汚染度はNAS級と当社推奨の管理限界値のNAS級以内にあり、良好と判断します。重量汚染度は.mg/mlと当社推奨の管理限界値のmg/ml以内にあり、良好と判断します。は正常と判断します。SOAPSOAPの結果、油の添加剤成分であるリンが検出されました。摩耗により発生する鉄および錫は検出されていないことから、良好と判断します。D－SOAPD－SOAPの結果、摩耗により発生する鉄および錫は検出されていないことから、良好と判断します。フェログラフィー異常摩耗の早期発見パラメータであるフェログラフィーのIs値がのマイナス乗と良好の範囲にあり、潤滑状態は正常と判断します。
報告№109-09136 報告№114-00224 | 分析№109-001160 分析№114-000762 | 114-000762 | 軸受は継続使用可能な状態にあると判断します。但し、SOAPの結果で銅が検出され始めていることから、以下の対策を推奨します。油劣化の確認今後、別紙鉱油の酸化に対する金属触媒の影響に示すように、銅濃度の増加に伴い潤滑油の酸化劣化速度が増大する可能性があるため、油劣化の進行状況を確認することを推奨します。異常摩耗の早期発見のパラメータであるIs値は、前回の-レベルから-レベルに上昇しているものの、正常です。但し、銅の溶出・摩耗が認められたため、定期的に潤滑油分析を実施し、摩耗推移を監視することが有用と考えます。銅を使用した箇所の溶出・摩耗SOAPの結果、銅がppm検出されたことから、銅を使用した箇所の溶出・摩耗が懸念されます。前回に比較して銅の検出濃度は同程度であることから、現状の溶出・摩耗は安定していると考えられます。但し、今後、更に銅濃度が増加するようであれば、別紙鉱油の酸化に対する金属触媒の影響に示すように潤滑油の酸化劣化速度が増大する可能性があることに留意下さい。計数汚染度は、前回のNAS級からNAS級にランク上昇し、重量汚染度は.mg/mlから.mg/mlに増加しているものの、共に当社推奨の管理限界値以下であり、良好です。
報告№104-0214 | 分析№104-01532 | 104-01532 | トライボ診断により、機器軸受の潤滑状態、潤滑油の劣化状態を診断することを目的としました。分析の結果、摩耗は安定しているものと判断します。このことは、以下の点から判断しました。計数汚染度がNAS級と前回のNAS級に比較してランク減少したことD-SOAPの結果、軸受メタルの摩耗により発生する錫が検出されず、ギヤ歯面の摩耗により発生する鉄がと検出量が僅かであること異常摩耗の早期発見パラメータであるフェログラフィーのIs値がのマイナス乗と良好の範囲にあること尚、を示す全酸価、IRの各データが良好であることから、この油は継続使用可能と判断します。
報告№106-0217 | 分析№106-01213 | 106-01213 | 濾過後の試料油を分析した結果、SOAPの錫濃度を除く項目は良好でした。SOAPの結果、メタルの主成分である錫がppm検出されました。濾過を実施しているにもかかわらず錫が検出されたのは、発生している粒子サイズが濾過により除去され難いサブミクロンオーダーであると思われます。一般に、サブミクロンサイズの摩耗粒子が発生する場合は、定格回転速度より遅い速度で発生することが知られています。本試料では、起動・停止時のすべり速度が比較的遅くなった場合に発生していることが考えられます。サブミクロンオーダーの摩耗粒子を濾過する場合、濾過圧力が高いと摩耗粒子がフィルタから押し出されてしまう可能性もありますので、濾過圧力をkgf/cm以下の低い状態で濾過することを推奨します。尚、本機は、起動・停止時に摩耗していると考えられますので、軸受温度の変化に特に注意し、温度チャート上での温度監視にも十分注視するよう推奨します。
報告№108-0411 報告№110-00164 | 分析№108-02745 分析№110-000666 | 110-000666 | 前回同様にを示す粘度、水分、全酸価の各データは良好でした。泡立ち試験の結果は、-と新油値が-であるのに比較して高い値となっていたことから、消泡性能が低下していることが分かりました。今後の使用状況によっては油の酸化劣化が進行したり、ギヤ歯面およびベアリング軌道面で油膜切れが発生したりする場合があるため、消泡剤の添加による消泡性能の改善など何らかの対応が必要になると思われます。潤滑油は継続続使用可能な状態にあるものの、今後は障害予防を目的に以下の対策を推奨します。消泡性能が低下した場合、ギヤ歯面での油膜形成に影響が出て摩耗の発生が進展することがあります。現在の所、摩耗への影響はありませんが、今後は消泡性能低下の影響により摩耗が進展する可能性がありますので、分析周期を短縮して傾向監視を強化することを推奨します。泡立ち試験の結果、消泡性能が低下していることが確認されました。粘度粘度はmm/sと新油値mm/sに比較して、粘度変化率は-％で、当社推奨の管理限界値である±％以内にあり、良好と判断します。泡立ち試験泡立ち試験は-と新油に比較して高い値でした。水分は.と当社推奨の管理限界値の以下であり、良好と判断します。全酸価全酸価は.mgKOH/gと新油値.mgKOH/gに比較して高いものの、IRの結果で油劣化の兆候を示すカルボン酸の吸収が確認されていないことから、良好と判断します。
報告№104-0097 | 分析№104-00780 | 104-00780 | 分析の結果、軸受摺動面では異物の噛み込みにより発生した切削摩耗が発生していることが確認されました。現在のところ、軸受は継続使用可能な状態にあると思われますが、切削摩耗は、摩耗速度が正常摩耗の桁程大きいため今後油膜が形成できにくい状況になる事が予想されます。油膜形成がしにくい状況になった場合、金属同士が接触する凝着摩耗に進展することが懸念されるため、～ヶ月後に再度分析を実施し、摩耗の進行状況を確認されることを推奨します。これらのことは、以下のことから判断しました。異常摩耗の早期発見パラメータであるIs値が-と良好の範囲にあるものの、摩耗粒子の形態観察の結果、異物の噛み込みにより発生する切削粒子が比較的多く観察され、SOAP／D-SOAPの結果、軸受メタルの主成分である錫が検出されたこと尚、摩耗程度を解析するため、油量をご提示下さい。
報告№104-0340 | 分析№104-02354 | 104-02354 | 濾過前の試料油を分析した結果、D－SOAPで、前回に比較してメタルの主成分である錫が.からに上昇していました。D－SOAPの結果、メタルの主成分である錫が検出されたことから、軸受メタルの摩耗が確認されました。今後、更に摩耗が進行することが懸念されます。これらの障害発生に対する弊害を勘案の上、ヶ月以内に再度分析を実施し、汚染状況及び摩耗の進行状況を確認されることを推奨します。
報告№109-09136 報告№110-00582 | 分析№109-001160 分析№110-002576 | 110-002576 | Iカップリング発光分光分析供試のディーゼルエンジン油を分析した結果、検出された金属元素は、SOAPの結果表に示すように、鉄、鉛、銅、クロム、錫、リン、亜鉛、カルシウム、ケイ素、ナトリウム、マグネシウム、ホウ素でした。これら検出された金属元素から発生箇所を推定すると、鉄、鉛、銅、クロム、錫・エンジン部品リン、亜鉛、カルシウム、ホウ素・オイル添加剤ケイ素、ナトリウム、マグネシウム・外部混入異物であると思われます。このうち、機械部品が摩耗したと思われる元素はのグループです。フェログラフィー異常摩耗の早期発見パラメータとして摩耗粒子を定量化して評価するフェログラフィーのIs値は、前回のの乗から乗に低下したことから、潤滑状態が安定していることを示していました。摩耗粒子の形態で比較的多く観察された粒子は、潤滑状態が正常な場合に発生する摩耗粒子、異物の噛み込みなどで発生する切削粒子、外部から混入したと思われる鉄錆等でした。このような摩耗粒子が観察された場合には、潤滑部では正常なマイルド摩耗、異物による切削摩耗が発生していることが分かります。切削摩耗は、他の摩耗形態に比較して摩耗進行速度が速く注意が必要で、定期的なトライボ診断による状態監視が必要と考えます。切削摩耗の原因となる混入異物が残留している場合、この異物により切削摩耗が継続して発生する可能性があります。計数汚染度前回に比較して計数汚染度はNAS級以上からNAS級にランク低下していました。フィルタ表面の異物観察で金属片、すす、鉄錆、砂等が観察されたことから、汚染度が高い要因は、摩耗、エンジンオイルの反応生成物、そして外部混入異物の影響と思われます。粒度分布粒度分布は.～μmの範囲にあり、.μmにピークが確認されました。粘度粘度が.mm/sと新油値のmm/sに比較して、粘度変化率は-％で、当社推奨の管理限界値である±％を超えていました。一般に、内燃機関における粘度低下は、下図に示す通り熱分解と低粘度油の混入、その他に油種・油名の間違いなどが考えられます。熱分解による粘度低下は、燃焼による高温の影響でオイルが熱分解し低分子化することで低下しますが、同時にオイルの酸化防止剤も消耗し、その結果として全酸価が低下したり、あるいは熱分解によって粘着性のある劣化物も生成し、スラッジ量が増加したりするという現象がみられます。本試料油の場合は、分析の結果から全塩基価の低下やスラッジ量の増加が見られないことから熱分解による粘度低下の可能性は低いと思われます。一方、低粘度油が混入して粘度が低下するケースでは、エンジン燃焼室から未燃焼燃料がオイルに混入した場合が考えられます。オイルに引火点の低い燃料油が混入すると、エンジン内での異常燃焼の発生につながることがあり、十分な注意が必要です。エンジン油は適正な粘度範囲で使用していないと油膜切れなどによる金属接触が発生する場合がありますので、粘度低下には注意が必要です。粘度の低下、ピストンリングとシリンダ内壁、クランクメタルなどの摩耗が確認されており、今後さらに摩耗の進行が懸念されました。点検周期延伸のため、以下の対策を推奨します。更油粘度低下が確認されており、油膜切れなどによる摩耗の発生が懸念されます。これらの予防処置として更油を推奨します。定期的な分析エンジン内部の摩耗の進行を監視するため、定期的に分析を実施し、摩耗の進行状況を確認することを推奨します。
|  | 100-01443 | 分析の結果、スラッジの発生量を確認するために実施した重量汚染度は.mg/mlと当社推奨の管理限界値内にあり、規格に定められた通り行われた分析方法では、スラッジの発生は確認されませんでした。そこで、規格より、更に精度良く行う方法として、.μmポアサイズのフィルタで試料油を濾過し、スラッジの有無を確認したものの.μmフィルタでもスラッジは確認されませんでしたが、これは、本圧油装置に精密な濾過装置が常設されており、この装置により、油中に浮遊していたスラッジが濾過装置により捕捉されているためと考えられました。但し、油中には写真aに示すように幅μm程度の繊維が確認されており、この繊維がバルブのスプール等に噛み込み、動作障害を発生する場合があります。以上のことから、浮遊しているスラッジが濾過装置のフィルタに捕捉されているかを確認するため、フィルタ付着物を分析されることを推奨します。フィルタ付着物にスラッジが確認された場合、配管や集油槽の内壁に付着している可能性が高く、今後、その付着したスラッジが剥離し、バルブ類の固着現象を発生させる可能性があるため、対策として、スラッジを溶解できる当社製清浄分散剤TS－を投与し、配管や集油槽内壁に付着しているスラッジを溶解・分散することを合せて推奨します。尚、本考察は、電磁弁のコイル等が損傷しておらず、機械的動作が全て正常である事を前提としております。油自身の性状を示す分析データは全て良好であり、この油は継続使用可能と判断します。
報告№109-09136 報告№113-00054 | 分析№109-001160 分析№113-000182 | 113-000182 | 潤滑油および軸受は継続使用可能な状態にあると判断します。今後は、本データを初期値として管理することを推奨します。、汚染状態、は良好でした。
報告№107-4517 報告№107-0160 | 分析№107-00829 分析№107-00913 | 107-00913 | 濾過後の試料油を分析した結果、SOAPの錫濃度を除く項目は良好でした。SOAPの結果、メタルの主成分である錫がppm検出されました。濾過を実施しているにもかかわらず錫が検出されたのは、発生している粒子サイズが濾過により除去され難いサブミクロンオーダーであると思われます。一般に、サブミクロンサイズの摩耗粒子が発生する場合は、定格回転速度より遅い速度で発生することが知られています。本試料では、起動・停止時のすべり速度が比較的遅くなった場合に発生していることが考えられます。サブミクロンオーダーの摩耗粒子を濾過する場合、濾過圧力が高いと摩耗粒子がフィルタから押し出されてしまう可能性もありますので、濾過圧力をkgf/cm以下の低い状態で濾過することを推奨します。尚、本機は、起動・停止時に摩耗していると考えられますので、軸受温度の変化に特に注意し、温度チャート上での温度監視にも十分注視するよう推奨します。
報告№107-0522 報告№107-0522 | 分析№107-03034 分析№107-03034 | 107-03034 | トライボ診断を実施し、、汚染状態、潤滑状態を確認する。分析の結果、摩耗粒子の形態観察で局部的に高圧・高温となる場合に発生するフリクションポリマが多く観察されたことから、軸受摺動面では面圧の高い箇所が発生しています。今後、油劣化が進行することが懸念されるため、ヶ月以内に再度分析を実施し、油の劣化状況および摩耗の進行状況を確認することを推奨します。は良好と判断します。粘度は良好と判断します。粘度はmm/sと新油値mm/sに比較して、粘度変化率は-.％で、当社推奨の管理限界値である±％以内にあり、良好と判断します。水分は良好と判断します。水分はppmと当社推奨の管理限界値の以下であり、良好と判断します。全酸価は良好と判断します。全酸価は.mgKOH/gと新油値に比較して高い値を示しているものの、IRの結果で油劣化の兆候を示すカルボン酸が確認されていないことから、良好の範囲にあると判断します。IRの結果、良好と判断します。IRの結果、油劣化の兆候を示すカルボン酸の吸収が確認されていないことから、良好と判断します。は良好と判断します。計数汚染度は良好と判断します。計数汚染度はNAS級と当社推奨の管理限界値のNAS級以内であり、良好と判断します。重量汚染度は良好と判断します。重量汚染度はmg/mlと当社推奨の管理限界値のmg/ml以内であり、良好と判断します。機器の潤滑状態摩耗粒子の形態観察の結果、局部的に高圧・高温となる場合に発生するフリクションポリマが多く観察されました。SOAPによる油中金属濃度を測定した結果は良好です。SOAPによる油中金属濃度を測定した結果、金属元素は検出されませんでした。SOAPによる油中金属濃度を測定した結果は良好です。SOAPによる油中金属濃度を測定した結果、鉄が、鉛が、オイルリングの主成分である銅が、亜鉛が、外部から混入したと思われるカルシウムが、ナトリウムが検出されました。フェログラフィーの結果、局部的に高圧・高温となる場合に発生するフリクションポリマが多く観察されました。異常摩耗の早期発見パラメータであるフェログラフィーのIs値がの乗と良好の範囲にあるものの、摩耗粒子の形態観察の結果、局部的に高圧・高温となる場合に発生するフリクションポリマが多く観察されました。
報告№106-6023 報告№106-0422 | 分析№106-00388 分析№106-02366 | 106-02366 | 分析の結果、計数汚染度がNAS級以上と当社推奨の管理限界値を超えていました。μm以上のレンジが級以上となっており、μm以上の粒子が多いことが確認出来ました。摩耗粒子形態観察及びフィルタ写真で外部から混入した鉄錆、砂、樹脂が観察されたことから、汚染の要因は、外部から混入した異物によるものと考えられました。これらの観察された異物は、通常運転中に外部から混入する可能性が少なく、今回の採油箇所がドレン弁であることから、ドレン弁配管中に残留していたものを採油した可能性が高いと考えられます。正確な潤滑状態を確認するためには、再度採油・分析を実施されることと、今後の採油は、外部からの影響を避けるために、運転中及び停止直後に油層中層部から直接採油を実施されることを推奨します。尚、油槽中層部から採油が実施出来ない場合は、採油前の廃油量を～倍程度に増やすことを推奨します。
報告№103-8051 | 分析№103-01040 | 103-01040 | 分析の結果、異常摩耗の早期発見パラメータであるフェログラフィーのIs値がの乗と当社推奨の管理目安に到達していました。平成年月に報告したミル号-№ロール＃及び＃軸受の損傷状態とトライボシステム診断結果との比較検討では、軸受損傷時期の大よその予測式を求めています。ここでの予測式は、ロール＃とロール＃のそれぞれから求めています。ロール＃から求めた予測式の場合は、摩耗が比較的緩やかに進行しているのに対し、ロール＃では開始から急激に摩耗が進行していることがわかります。このように、摩耗の進行は、ロール＃の摩耗進行のように、初期段階では比較的緩やかに摩耗が進行する場合と、ロール＃の摩耗進行のように初期段階から急激に進行する場合とが見られます。今回の分析結果では、比較的大型の摩耗粒子が多く見られ、摩耗が早く進行すると推定されますので、安全サイドに立ち、ロール＃で求めた予測式を使って、損傷時期を計算しました。その結果、損傷時期までの時間を計算すると日後となります。摩耗粒子の形態観察の結果から、ロール軸と軸受内輪とのはめあい部の摩耗が進行している可能性がありますので、軸受の点検を検討するため、ヶ月に度分析を実施し、摩耗の進行状況をチェックされることを推奨します。
|  | 10502837 | 分析NO － 年月日 トライボシステム診断レポート会社名 ○○殿 分析項目 機種 新油 粘度指数 流動点 機番・使用箇所 ラインサブ 粘度 引火点 油名 キャッスルオートフルードDⅡ 水分 全塩基価 油種 車両用特殊潤滑油 全酸価 銅板腐食 採油日 年月日 NAS等級 粘度 他情報 重量汚染度 摩耗状態の判定良好注意要処置汚染状態の判定良好注意要処置良好注意要処置総合考察＜＞粘度指数はであった。粘度はmm/s、粘度はmm/sであった。水分はppmであった。全酸価は.mgKOH/gであった。汚染度NAS級＜、重量汚染度.mg/mlであった。流動点は.であった。引火点はであった。全アルカリ価はmgKOH/gであった。銅板腐食はaであった。
報告№109-09216 報告№109-09216 | 分析№109-001655 分析№109-001655 | 109-001655 | 分析の結果、摩耗の安定が確認され、潤滑油も継続使用可能と判断します。これらのことは、前回に比較して、計数汚染度はランク減少し、SOAP／D-SOAPの鉄および錫濃度に変化がないこと異常摩耗の早期発見パラメータであるフェログラフィーのIs値が×のマイナス乗と良好の範囲にあること以上のことから判断しています。は良好と判断します。粘度は良好と判断します。粘度はmm/sと新油値mm/sに比較して、粘度変化率は+％で、当社推奨の管理限界値である±％以内にあり、良好と判断します。水分は良好と判断します。水分は.ppmと当社推奨の管理限界値の以下であり、良好と判断します。全酸価は良好と判断します。全酸価は.mgKOH/gと新油値.mgKOH/gに比較して高いものの、IRの結果で油劣化の兆候を示すカルボン酸の吸収が確認されていないことから、良好と判断します。IRの結果、良好と判断します。IRの結果、油劣化の兆候を示すカルボン酸の吸収が確認されていないことから、良好と判断します。RBOTの結果、良好と判断します。RBOTはminと当社推奨の管理限界値のmin以上であり、良好と判断します。は良好と判断します。計数汚染度は良好と判断します。計数汚染度はNAS級と当社推奨の管理限界値のNAS級以内にあり、良好と判断します。重量汚染度は良好と判断します。重量汚染度は.mg/mlと当社推奨の管理限界値のmg/ml以内にあり、良好と判断します。機器の潤滑状態機器の潤滑状態は正常と判断します。SOAPの結果は良好です。SOAPの結果、油の添加剤成分であるバリウムがppm検出されています。軸受の摩耗を示す錫は検出されていないことから、良好と判断します。D－SOAPの結果は良好です。D－SOAPの結果、油の添加剤成分であるバリウムが、外部から混入したと思われるカルシウムが、ナトリウムが検出されています。フェログラフィーの結果は良好です。異常摩耗の早期発見パラメータであるフェログラフィーのIs値が×のマイナス乗と良好の範囲にあり、潤滑状態は正常と判断します。
報告№109-09136 報告№113-00494 | 分析№109-001160 分析№113-002046 | 113-002046 | 対象設備は継続使用可能と判断します。但し、摩耗促進の要因となる固形のカルシウム化合物が高い値で検出されたことから以下の対策を推奨します。対策更油固形のカルシウム化合物がコンロッドメタルやクランクメタル等に噛み込み、切削摩耗を促進させる懸念があります。この化合物が高い濃度で検出されたことから今後の切削摩耗の進行を防止するため、更油を推奨します。定期的な分析今後懸念される凝着摩耗の進行を監視するため、定期的に分析を実施することを推奨します。総合的に判断した結果、は許容範囲内にあり、機器は継続使用可能と判定しますが、摺動部の摩耗が認められたため、定期的に潤滑油分析を実施し、摩耗推移を監視することが有用と考えます。フェログラフィー【定量分析：Is値】Is値は異常摩耗の早期発見パラメータのつで、摩耗状態を定量化するために用います。Is値はの乗と、やや高い値でしたが、損傷領域であるの乗程度には到達しておらず問題ないと判定します。フェログラフィー【定性分析：摩耗粒子の摩耗形態観察】比較的多く観察された粒子は、以下の通りです。正常な摩耗粒子・滑状態が正常なマイルド摩耗により発生。切削粒子・異物や金属表面の微小突起による切削摩耗により発生。シビア粒子・潤滑状態がやや厳しい凝着摩耗により発生。金属潤滑部が局部的に油膜切れを起していると考えられます。観察された摩耗粒子の中でも切削粒子、シビア粒子は、将来的に異常摩耗へ進展する可能性を示唆しているため、傾向監視が必要と思われます。詳細は、別紙傾向監視が必要な摩耗粒子をご覧ください。Iカップリング発光分光分析【SOAP-T】検出された金属元素と想定される発生箇所は、以下の通りです。鉄、鉛、銅、錫・エンジン部品等リン、亜鉛、カルシウム、モリブデン・添加剤アルミニウム、ケイ素、ナトリウム、マグネシウム・外部混入異物シリンダライナ、ピストンリングの摩耗SOAP-Tで鉄がppm検出され、フェログラフィーで鉄系のシビア粒子が観察されたことから、鉄を主成分とした部品、例えばシリンダライナやピストンリング等が摩耗している可能性があります。しかし、異常摩耗を示す大型摩耗粒子は観察されず、また、本設備の油量をLと仮定し、検出された鉄濃度から計算される摩耗体積は約mmと少量であることから、シリンダライナおよびピストンリング等は、継続使用可能な状態にあると判断します。コンロッドメタル、クランクメタルの摩耗SOAP-Tで錫が、鉛がppm、銅がppm検出されたことから、コンロッドメタル、クランクメタルが摩耗していると推定されます。現時点では低濃度であることから継続使用可能と判断しますが、今後、摩耗が進行し異常摩耗に進展することを防止するため、摩耗推移の監視が有用です。詳細は、別紙コンロッドメタル・クランクメタルの摩耗をご覧ください。固形カルシウム化合物の生成SOAP-Tでカルシウムが.ppm検出されました。この固形カルシウムは、潤滑油に混入した燃焼ガス中の酸成分がカルシウム添加剤と中和反応して生成される比較的硬い化合物のため、摺動面に噛み込み、切削摩耗が進行することが懸念されます。詳細は、別紙固形カルシウム化合物の生成をご覧ください。
報告№109-09136 報告№110-00584 | 分析№109-001160 分析№110-002578 | 110-002578 | 前回に比較してSOAP／D－SOAPの結果で、鉄および錫濃度に大きな変化はなく、異常摩耗の早期発見パラメータであるフェログラフィーのIs値がの乗と良好でした。前回に比較して計数汚染度はNAS級から等級に変化はなく、良好でした。前回同様にIR、RBOTの各データは良好でした。潤滑油および軸受は継続使用可能な状態にあると判断します。
報告№108-5071 報告№111-00277 | 分析№108-02721 分析№111-001313 | 111-001313 | 潤滑油は継続続使用可能な状態にあると判断します。但し、今後は障害予防を目的に以下の対策を推奨します。追加分析消泡性能が低下した場合、ギヤ歯面での油膜形成に影響が出て摩耗の発生が進展することがあります。今後は消泡性能低下の影響により摩耗が進展する可能性がありますので、フェログラフィーおよびSOAP-Tを追加することを推奨します。分析周期の短縮今後、全酸価の上昇が予測されますので、同様に分析周期を短縮して傾向監視を強化することを併せて推奨します。全酸価全酸価は、前回の.mgKOH/gから.mgKOH/gに上昇していました。現在のところ、IRで油劣化の兆候を示すカルボン酸の吸収が確認されていないことから継続使用可能と判断しますが、全酸価が上昇し始めていることから今後の劣化進行に注意が必要です。泡立ち試験泡立ち試験の結果は、-と新油値が-であるのに比較して高い値となっていたことから、消泡性能が低下していることが分かりました。今後の使用状況によっては油の酸化劣化が進行したり、ギヤ歯面およびベアリング軌道面で油膜切れが発生したりする場合があるため、消泡剤の添加による消泡性能の改善など何らかの対応が必要になると思われます。分析結果前回に比較して全酸価が上昇していました。泡立ち試験の結果、消泡性能が低下していることが確認されました。粘度粘度は.mm/sと新油値mm/sに比較して、粘度変化率は+％で、当社推奨の管理限界値である±％以内にあり、良好と判断します。泡立ち試験泡立ち試験は-と新油に比較して高い値でした。水分は.ppmと当社推奨の管理限界値の以下であり、良好と判断します。全酸価全酸価は.mgKOH/gと新油値.mgKOH/gに比較して高いものの、IRの結果で油劣化の兆候を示すカルボン酸の吸収が確認されていないことから、良好と判断します。
報告№107-0366 報告№113-00587 | 分析№107-01900 分析№113-002479 | 113-002479 | 濾過前の試料油を分析した結果、摩耗粒子の形態観察で金属接触が厳しい場合に発生するシビア粒子が～μmの大型サイズで視野に個観察されました。主にサーボシリンダ内壁やポンプ内部で摩耗が発生している可能性が考えられます。観察された粒子は視野に個と少ないことから、直ちに異常ではないものの、今後の摩耗進行が懸念されます。これらの障害発生に対する弊害を勘案の上、定期的なトライボ診断を実施し、摩耗の進行状況および汚染の状態を確認することを推奨します。
報告№106-0467 報告№106-0501 | 分析№106-02677 分析№106-02871 | 106-02871 | トライボ診断により、機器軸受の潤滑状態、潤滑油の劣化状態を診断する。また、本分析データは、劣化傾向を評価し、劣化進展のある程度の予測を行うためのベースデータとし、予防保全に資することを目的とする。分析の結果、軸受は継続使用可能な範囲にあると判断します。但し、外部から混入したと思われる鉄錆等の異物がやや多く観察されており、これらの異物が軸受摺動面に噛み込み摩耗が進行する場合があります。定期的にトライボ診断を実施し、摩耗の進行速度を監視することを推奨します。このことは、転がり軸受の摩耗により発生する鉄がSOAPでppm、D－SOAPで検出されたものの、僅かであることフェログラフィーの結果、異常摩耗の早期発見パラメータであるIs値がと良好の範囲にあるものの、外部から混入したと思われる鉄錆、砂が観察されたこと計数汚染度がNAS級と良好の範囲にあること以上のことから判断しました。尚、油の劣化度を示す全酸価.mgKOH/gと新油値.mgKOH/g以下であり、油の劣化進行は確認されませんでした。
報告№109-09249 報告№111-00162 | 分析№109-001747 分析№111-000878 | 111-000878 | 潤滑油および対象設備は継続使用可能な状態であると判断します。但し、汚染粒子数がやや高く、汚染度物重量が当社推奨の管理限界値を超えていることから、以下の対策を推奨します。油中の汚染度が高いことから、観察された異物等が軸受摺動面や軌道面に噛み込み摩耗が進行することが懸念されるため、濾過を推奨します。フェログラフィー異常摩耗の早期発見パラメータとして摩耗粒子を定量化して評価するフェログラフィーのIs値は、潤滑状態が厳しいの乗でした。摩耗粒子の形態で比較的多く観察された粒子は、潤滑状態が正常な場合に発生する摩耗粒子でした。これらの摩耗粒子が観察された場合、潤滑部で発生している摩耗形態は、正常なマイルド摩耗であることが分かります。Iカップリング発光分光分析供試の圧縮機油を分析した結果、検出された金属は油中金属元素の結果表に示すように、鉄、銅、錫、リン、亜鉛、カルシウム、ケイ素、ナトリウム、ホウ素でした。これら検出された金属元素から発生箇所を推定すると、鉄、銅、錫・軸受等リン、亜鉛、カルシウム・オイル添加剤ケイ素、ナトリウム、ホウ素・外部混入異物であると思われます。このうち、機械部品が摩耗したと思われる元素はのグループです。汚染粒子数はやや高く、汚染度物重量は当社推奨の管理限界値を超えていました。D－SOAPでカルシウムが検出され、フィルタ表面の異物観察で表面が茶褐色で鉄錆、砂等が観察されたことから、汚染度が高い要因は、摩耗とスラッジ、そして外部混入異物の影響と思われます。粘度、全酸価、酸化安定度、有機物・有機化合物の各データは良好でした。分析結果特性低下特性低下に係るパラメータの分析結果は良好と判断します。粘度粘度はmm/sと新油値mm/sに対する粘度変化率は-％で、当社推奨の管理限界値である±％以内にあり、良好と判断します。全酸価添加タービン油の全酸価は、油メーカによって初期値が違うため統一した管理基準を設定するのが困難であることから、当社では管理限界値を設定しておらず、新油分析値との比較及び他の分析項目の結果より全酸価の状態判断を行います。その結果、全酸価は.mgKOH/gと新油値.mgKOH/gに比較して若干高くなっていますが、IRチャートに示すように劣化の兆候として現れるカルボン酸などの有機物・有機化合物の発生が確認されていないことから、良好と判断します。酸化安定度酸化安定度はminであり、当社推奨の管理限界値のmin以上であることから良好と判断します。有機物・有機化合物有機物・有機化合物は、IRチャートによる新油分析値との比較の結果、cm-付近に劣化の兆候を示すカルボン酸の吸収が確認されていないことから、良好と判断します。色相はLであり、新油値のLに比較して変化はないことから、良好と判断します。汚染に係るパラメータの分析結果は、汚染粒子数はやや高く、汚染度物重量が当社推奨の管理限界値を超えていました。水分はppmであり、当社推奨の管理限界値の以下であることから良好と判断します。汚染粒子数はNAS級であり、当社推奨の管理限界値のNAS級以内であるものの、やや高い値でした。汚染度物重量は.mg/mlであり、当社推奨の管理限界値のmg/mlを超えていました。摩耗フェログラフィーによる摩耗粒子の観察の結果、潤滑状態が正常な場合に発生する摩耗粒子が比較的多く観察されました。異常摩耗の早期発見パラメータであるフェログラフィーのIs値がの乗と高く、摩耗粒子の形態観察の結果、潤滑状態が正常な場合に発生する摩耗粒子が比較的多く観察されました。金属濃度SOAP法により金属濃度を測定した結果、潤滑箇所で発生する金属接触によって検出される鉄がppm、銅がppm、油の添加剤成分であるリンがppm、亜鉛がppm、カルシウムがppm、外部から混入したと思われるケイ素がppm、ナトリウムがppm、ホウ素がppm検出されましたが良好と判断します。金属濃度酸溶解法により金属濃度を測定した結果、潤滑箇所で発生する金属接触によって検出される鉄がppm、錫が、油の添加剤成分であるリンが、亜鉛がppm、カルシウムがppm、外部から混入したと思われるナトリウムが検出されました。
報告№109-09136 報告№111-00038 | 分析№109-001160 分析№111-00093 | 111-000093_date110616 | グリースのちょう度ちょう度はとご提供いただいた新グリースのと変化はなく、良好と判断します。滴点滴点はと当社保有の新グリース測定データのに比較して変化量は僅かであり、良好と判断します。なお、滴点はご提供いただいた新グリース値に比較して低下していますが、この原因は近年グリースメーカが添加剤成分等を変更したためであることが分かりました。全酸価全酸価はmgKOH/gとご提供いただいた新グリースのmgKOH/gに比較して低下していました。しかし、IRの結果でグリース劣化の兆候を示すカルボン酸の吸収が確認されなかったことから、全酸価は良好の範囲にあることが確認されました。なお、全酸価の低下は、近年グリースメーカが添加剤成分等を変更したためであることが分かりました。SOAPSOAPの結果、グリースの添加剤成分であるリン、亜鉛、カルシウムに明らかな違いが確認されました。しかし、これは劣化ではなく、近年グリースメーカが添加剤成分等を変更したためであることが分かりました。以上のことから、グリースの物理的性状を示すちょう度、滴点、全酸価の各データは良好の範囲にあることが確認できました。グリースは継続使用可能な状態にあると判断します。なお、旧規格の新グリースを入手し、その分析データ基準にして管理することが望ましいと思われますが、入手そのものが困難であると思われますので、今後は今回の分析データを基に管理されることを推奨します。
報告№109-09136 報告№112-00388 | 分析№109-001160 分析№112-001592 | 112-001592 | 減速機は継続使用可能な状態にあると判断します。但し、今後も摩耗の進行を傾向監視するため、以下の対策を推奨します。濾過および更油油中の汚染度が高いことから、観察された摩耗粒子や異物等がギヤ歯面および軌道面に噛み込み摩耗が進行することが懸念されるため、濾過および更油を推奨します。更油を実施する際には、油槽内を清掃することを併せて推奨します。定期的な分析凝着摩耗や疲労摩耗の進行を監視するため、定期的に分析を実施し、分析データによる摩耗の進行状況を確認することを推奨します。最適な採油方法本試料油は、機器停止中にドレンバルブから採油されているため、分析データが高濃度に出ていると推定されます。正確なデータによる診断を行うためにも、今後の採油は、極力運転中もしくは停止直後の油槽中層部から実施されることを推奨します。はフェログラフィーおよびSOAP／D-SOAPの結果から総合的に判断した結果、やや厳しい状態にあると考えられます。フェログラフィー【定量分析：Is値】Is値は異常摩耗の早期発見パラメータのつで、摩耗粒子を定量化するために用います。今回のIs値はの乗とやや高い値でした。フェログラフィー【定性分析：摩耗粒子および摩耗形態観察】分析結果から比較的多く観察された粒子は、以下の通りでした。正常な摩耗粒子・潤滑状態が正常なマイルド摩耗により発生。シビア粒子・潤滑状態がやや厳しい凝着摩耗により発生。金属潤滑部が局部的に油膜切れを起していると考えられます。疲労摩耗粒子・繰返し応力を受けて発生。赤錆・フレッティングにより発生。観察された摩耗粒子の中でも赤錆は、注意が必要です。フレッティングは、・軸と転がり軸受の内輪内面・軸受箱と転がり軸受の外輪外面・転がり軸受の軌道輪と転動体・ギヤ歯面の箇所で発生する可能性があります。フレッティング粒子は酸化して硬いため、軸受軌道面やギヤ歯面に噛み込んだ場合はその傷が疲労剥離の起点となり、疲労摩耗へと進展することが想定されます。Iカップリング発光分光分析【SOAP／D-SOAP】検出された金属元素から発生箇所を推定すると、以下の通りでした。鉄、亜鉛・ギヤ、軸受等リン・添加剤カルシウム、ナトリウム、ホウ素・外部混入異物計数汚染度はNAS級以上と当社推奨の管理限界値を超えていました。フィルタ表面の異物観察で金属片、鉄錆、砂等が観察されたことから、汚染度が高い要因は、摩耗と外部混入異物の影響と思われます。
報告№105-6050 報告№106-0014 前回の分析結果で、計数汚染度がＮＡＳ１２級と当社推奨の管理限界値に到達し、光学顕微鏡写真で砂、鉄錆、微細な鉄系摩耗粒子が観察されたことを受け、油中汚染物を詳細に分析することになりました。 | 分析№105-01529 分析№106-00041 | 106-00041 | 経緯目的今回のトライボ診断は、前回分析結果にフェログラフィー、油中金属元素分析を追加で実施し、微細な鉄系摩耗粒子の発生箇所を確認することを目的としました。考察分析の結果、摩耗粒子の観察で白色のμm以下の摩耗粒子、微細な赤錆、外部から混入した鉄錆、砂が観察され、D－SOAPの結果ではアルミニウムがとナトリウムがと微量検出されました。摩耗粒子の観察結果で白色の粒子が観察され、またD－SOAPではアルミニウムが微量ながらも検出されたことから、前回確認された微細な摩耗粒子はアルミニウム合金である可能性が考えられました。アルミニウム合金は油槽のラビリンス材等で使用されている場合があるため、本設備でアルミニウム合金を使用している箇所があるか確認をお願いします。また、今回微細な赤錆も観察されていますが、これは局部的なフレッティングにより発生していると思われます。この赤錆は、鉄系材料同士が接触している箇所で発生しますので、本設備の場合、軸受台金とその支持部の間で発生している可能性が考えられました。以上の分析および考察の結果、提供して頂いた機器情報から、本軸受内部では、軸振れなど、何らかの原因による振動の影響で、軸受内部にフレッティングが発生し、その影響でラビリンスと軸が接触している可能性があると推定されました。尚、アルミニウム合金と思われる白色の摩耗粒子の材質を、電子顕微鏡観察およびX線マイクロアナリシス分析を実施することで精密に判断することができますので、これらによる分析を推奨します。構造や各部材の材質が確認できる図面等の情報のご提供をいただけますと発生箇所を絞り込める可能性がありますので、是非ご提供下さい。
報告№105-6050 | 分析№105-01522 | 105-01522 | 精点Aを実施した結果、全てのデータが良好であることから、この油は継続使用可能であり、潤滑状態も正常と判断します。但し、SOAPで銅がppm検出されました。この原因は以下のように、油の添加剤成分である亜鉛系添加剤と銅が反応して溶出する。冷却用蛇管にフィンがついていた場合、振動により摩耗する。及びの現象が同時に起こる。等が考えられますが、今回の銅の検出は分析の結果からの可能性が高いと推定されます。銅の溶出は、冷却蛇管と添加剤成分との反応で発生しますが以下の点に注意が必要です。冷却蛇管が溶解、又は、摩耗している場合、蛇管にピンホールが発生することへの注意が必要です。この場合、潤滑油に水分が混入しますので、水分値の増加により確認できます。油中の銅濃度が以上になった場合、別添資料鉱油の酸化に対する金属触媒の影響に示すとおり油の劣化速度が加速しますので、銅濃度は以下で管理されることを推奨します。銅濃度が増加傾向を示すような場合、油種の変更が必要です。
報告№109-09136 報告№112-00589 | 分析№109-001160 分析№112-002440 | 112-002440 | グリースグリースはちょう度の低下が確認されていることから、将来的な摩耗進行の有無を確認するためにも傾向監視を継続することが有効です。軸受は継続使用可能な状態にあると判断します。但し、切削摩耗や凝着摩耗が発生しており、今後も摩耗の進行を傾向監視するため、以下の対策を推奨します。グリースの交換ちょう度の低下がみられ、グリースが硬化していることが確認されました。硬化したグリースを使用した場合、油分の流動性がなくなり、軸受等で良好な油膜が保持されにくくなる可能性があるため、グリースの交換を推奨します。異種グリースの混入およびグリース名の確認分析データから新グリースと一致しないデータが確認されたことから、異種グリースの混入またはグリース名が違っている可能性があります。グリースは設備の条件にあった適正な性能のものを使用することが重要であるため、異種グリースの混入の有無、グリース名を再確認することを推奨します。定期的な分析定期的に分析を実施することにより、データの変化から異常の兆候を早期に発見することが可能となります。また、今回は対象設備の初回分析であるため、あと最低でも回分析を実施し、分析データの変化を確認することを推奨します。尚、分析結果からSOAP-Tの鉄濃度が比較的高く、今後、切削摩耗や凝着摩耗の進行が懸念されるため、出来るだけ早めに回目の分析を実施することを推奨します。はフェログラフィーおよびSOAP-Tの結果から総合的に判断した結果、継続使用は可能ですが、機器の機能を保持するためにも傾向管理が有用と考えます。フェログラフィー【定性分析：摩耗粒子および摩耗形態観察】分析結果から観察された粒子は、以下の通りでした。正常な摩耗粒子・潤滑状態が正常なマイルド摩耗により発生。切削粒子・異物や金属表面の微小突起による切削摩耗により発生。シビア粒子・潤滑状態がやや厳しい凝着摩耗により発生。金属潤滑部が局部的に油膜切れを起していると考えられます。黒錆・潤滑状態がやや厳しい凝着摩耗により発生。金属接触が厳しく、且つ、高い摩擦熱が発生していると考えられます。観察された摩耗粒子の中でも切削粒子、シビア粒子、黒錆は、注意が必要です。摩耗形態の中でも切削摩耗は摩耗進行速度が速く、転がり軸受でこの摩耗形態が発生した場合には寿命が分の程度に低下することも知られており、切削摩耗により生じた軌道面の損傷が起点となって、転がり軸受の寿命となるフレーキングに進展することから、傾向監視が必要です。シビア粒子、黒錆は、凝着摩耗に分類されます。これらの摩耗粒子は、軌道面で凝着、破断を繰り返し、この過程で生じる移着粒子が成長して摩耗粒子となります。そのため、軌道面では局部的に油膜切れが発生していることを示しています。この状態が継続した場合、摩耗粒子のサイズは徐々に大型化していき、軸受の損傷に至る場合がありますので、傾向監視が必要です。Iカップリング発光分光分析【SOAP-T】検出された金属元素から発生箇所を推定すると、以下の通りでした。鉄、鉛、銅、ニッケル、錫・軸受等リン、亜鉛、カルシウム、バリウム、ナトリウム・添加剤、増ちょう剤鉄以外に、銅、錫が比較的高い値でした。これらの元素が含まれている材質には、一般に、すべり軸受に使用されるホワイトメタルがありますが、本軸受は転がり軸受であり、図面で確認したところホワイトメタルを使用している箇所は確認されませんでした。その他に使用している箇所として考えられるのは、転がり軸受の保持器が考えられます。保持器には、鋼板SリンCC、銅合金、アルミ合金、樹脂などを使用することがあります。この中で、上記元素が含まれているのはアルミ合金が該当しますが、グリース分析の結果からアルミニウムは検出されていないことから、検出された元素は、保持器が摩耗したものである可能性は低いと考えられました。一方、保持器が銅合金であれば、保持器が摩耗したものである可能性は高いと考えられました。グリースは流動性が低く、新グリースを補給しても油槽内にある全てのグリースが入れ替わることは困難であることから、今回使用されているグリースに入っていない成分が検出された要因は、以前使用していたグリースに含まれていた金属成分が、今回の使用グリースと混合して検出されたと推定されます。グリースの物理的性状滴点、水分、酸価の各データは良好でした。ちょう度ちょう度は、と当社推奨の管理上限値のより低くなっており、グリースが硬化していることが分かりました。硬化したグリースを使用した場合、油分の流動性がなくなり、軸受等で良好な油膜が保持されにくくなる可能性があります。IRIRの結果、新グリースのIRスペクトルと一致しない箇所が確認されました。異種グリースの混入、またはグリース名の誤りなどが考えられます。
報告№102-0347 報告№102-0347 | 分析№102-03373 分析№102-03373 | 打梨102-03373 | は良好と判断します。粘度は良好と判断します。粘度はmm/sと新油値mm/sに比較して、粘度変化率は.％で、当社推奨の管理目安である±％以内にあり、良好と判断します。水分は良好と判断します。水分はppmと当社推奨の管理目安の以下であり、良好と判断します。全酸価は良好と判断します。全酸価は.mgKOH/gと新油値.mgKOH/gに比較して、変化はなく、良好と判断します。IRの結果、良好と判断します。IRの結果、良好と判断します。軸受の摩耗予防のため、早急に濾過を実施する必要があります。計数汚染度はNAS級と当社推奨の管理限界値に到達しており、早急に濾過が必要と判断します。計数汚染度はNAS級と当社推奨の管理限界値のNAS級に到達しており、今後これらの汚染粒子が軸受摺動面に噛み込み摩耗が進行する場合があるため、摩耗進行の予防処置として早急に濾過を実施されることを推奨します。重量汚染度は良好と判断します。重量汚染度はmg/mlと当社推奨の管理目安のmg/ml以下であり、良好と判断します。機器の潤滑状態軸受メタルの摩耗が確認されました。今後、更に摩耗が進行する場合があるため、ヵ月以内に再度分析を実施し、摩耗の進行状況を確認されることを推奨します。又、提供して頂いた資料には軸受メタルのサイズが記載されていないため、メタルの摩耗体積を計算することが出来ませんでしたので、今回は、メタル表面積を仮定して計算しました。尚、正確に計算するためにも、是非、実寸のわかる資料提供を再度お願いいたします。D－SOAPで検出された錫濃度から、軸受メタルの摩耗量を求めると以下のとおりとなります。 ・式 .cmとなる。したがって、下図のような体積をもつ金属片が摩耗したと考えることができます。この体積.cmを軸受メタルの摩耗面積で割ると平均的な摩耗深さとなります。この摩耗面積は当社の経験によれば、スラストメタル面積の約分の程度となることが確認されています。但し、ご提供いただいた資料の情報からは表面積を計算することは出来ませんので、軸受サイズをcm×cmと仮定するとメタルの表面積はcmとなり、この面積の分のはcmとなります。今回の摩耗体積.cmとcmから平均的な摩耗深さを求めるとμmとなり、下メタルの表面粗さをRmaxμmとすると左図bの部分の表面粗さ部分が、摩耗により減ったと考えられます。このメタル面積を仮定した計算によると軸受メタルは、既に鏡面状態になっていることになります。尚、軸受メタルの摩耗深さを計算するには、軸受パッドの面積が必要となりますので、軸受寸法が記載されている図面等の資料をご提供下さい。
報告№109-09136 報告№111-00416 | 分析№109-001160 分析№111-001980 | 111-001980 | 潤滑油は継続使用可能な状態にあると判断します。前回に比較して計数汚染度はNAS級から等級に変化はなく、良好でした。前回同様に粘度、水分、全酸価、IR、RBOTの各データは良好でした。
報告№109-09376 報告№109-09376 | 分析№109-002522･2523 分析№109-002522･2523 | 109-002522_2523 | ○○号機において試験的にトライボ診断を導入することになった。トライボ診断を実施し、、汚染度、潤滑状態を確認する。今回箇所から採油を実施し、採油箇所油清浄機入口、クーラエアベントのどちらにするかを選定する。である粘度、水分の各項目が当社推奨の管理限界値を超えていました。その第一は粘度ですが、今回の粘度は油清浄機入口が.mm/sと新油のmm/sに比較して+％、クーラエアベントが.mm/sと新油のmm/sに比較して+％変化していることが分かり、また水分も油清浄機入口がppm、クーラエアベントがppmと多いことが分かりました。粘度が上昇する要因は、一般に高粘度油の混入水分混入による劣化燃料油の混入油の熱の影響による劣化が主要因として挙げられます。上記要因のうち本試料油の場合は、IRの結果からは異種油や燃料油の混入が確認されなかったことと、SOAP／D－SOAPの鉄濃度が低く、ピストンリングの摩耗進行が確認されなかったことから、上記高粘度油の混入および燃料油の混入の可能性は低くいと考えられます。それに対して、全酸価の上昇と全塩基価の低下とが同時にみられていることから、上記の熱劣化による粘度上昇の可能性が高いと思われます。エンジン油は、シリンダ内で繰り返し受ける高温状態により劣化しやすく、また、ピストンリングの摩耗により燃焼ガスや未燃焼ガスがオイル側に入る、いわゆるガス抜けなどにより、燃料油中の硫黄分と添加剤との反応生成物が発生します。今回分析の結果では、このガス抜けにより発生する添加剤の反応生成物の濃度がやや高く、ガス抜けがやや多く発生している可能性があります。粘度変化は、劣化進行のパラメータであり、劣化の急激な変化とともに粘度も急激に変化して、急上昇することがあります。今回の粘度変化は、新油に比較して油清浄機入口が+％、クーラエアベントが+％の上昇となっていることから、状態監視は比較的短い周期で行う必要があります。機器の潤滑状態分析の結果、異常摩耗の早期発見パラメータであるIs値は、清浄機入口が良好の範囲にあるの乗、クーラエアベントがやや高いの乗で、発生している摩耗形態はマイルド摩耗であることが分かりました。マイルド摩耗は、機械が正常な摩耗をしている場合に発生する、いわゆる正常摩耗です。この状態は、金属がマイルドに擦られることにより、金属表面に摩耗が極めて少ない特殊な表面層が形成され、摩擦表面が平滑な状態となります。この状態が安定である限り、摩耗状態は正常であり、発生する摩耗粒子は少ないことが分かっています。今回観察された摩耗形態は、このマイルド摩耗が支配的であることから、現在のところ、シリンダおよびピストンリング、クランクメタル等は正常な摩耗の範囲にあり、継続使用可能と判断します。尚、SOAPでクロムとNiが微量ですが検出されています。クロムとNiが検出された場合、カムローラの表面に施されている硬質クロームが摩耗し始めていることを当社では経験していますので、念のためカムローラの表面の状態を観察するよう推奨します。カルシウムの析出油中金属濃度でカルシウムが油清浄機入口で.ppm、クーラエアベントで.ppm検出されました。カルシウムが検出された要因は、油の添加剤成分が析出したためと思われます。このカルシウムは、軸受メタルなどの摺動面の油膜に噛み込むサイズであることが多く、その影響でメタルなどの金属表面で切削摩耗が発生し、軸受寿命が短命化することがあります。カルシウムが高濃度になるのは、一般にディーゼルエンジンの燃焼ガスや未燃焼ガスが、燃焼室から潤滑部に入り込んでいるため起きていると推定されます。この現象は、オイルリングやトップリングが正常であれば、発生しにくいですが、オイルリングなどが摩耗していると、燃焼ガスや未燃焼ガスが燃焼室から潤滑油中に入り易くなると思われます。カルシウム濃度が高い場合、軸受メタルは比較的短時間で摩耗することを当社の研究で判明しています。本機は、稼働率が不明であるため、メタル摩耗の進展速度を推し量ることは困難です。潤滑油はメタル摩耗の進展予防策として、μm以下のカルシウムを濾過できる精密な濾過機で潤滑油を濾過し、汚染度を改善することを推奨します。【採油箇所の選定】油清浄機入口クーラエアベントの試料の分析結果には、明確な有意差は確認されませんでした。強いて言えば油清浄入口の方がD－SOAPの鉄濃度およびカルシウム濃度が高く、且つ、外部混入物が少なく異常の検出感度が若干よいと思われます。以上のことから、採油箇所としてどちらかを選択するとすれば、油清浄機入口と思われます。試料共に粘度、水分が当社推奨の管理限界値を超えていました。粘度粘度は油清浄機入口が.mm/s、クーラエアベントが.mm/sと新油値mm/sに比較して、粘度変化率は油清浄機入口が+％、クーラエアベントが+％で、当社推奨の管理限界値である±％を共に超えていました。水分は油清浄機入口がppm、クーラエアベントがppmと共に当社推奨の管理限界値のを超えていました。全酸価全酸価は油清浄機がmgKOH/g、クーラエアベントがmgKOH/gと共に新油値のmgKOH/g比較して高いものの、IRの結果、油劣化の兆候を示すカルボン酸の吸収が確認されていないことから、良好と判断します。全塩基価全酸価は油清浄機入口が.mgKOH/g、クーラエアベントが.mgKOH/gと共に当社推奨の管理限界値のmgKOH/g以上であることから、良好と判断します。IRIRの結果、油劣化の兆候を示すカルボン酸の吸収が確認されていないことから、試料共に良好と判断します。重量汚染度は油清浄機入口が.mg/ml、クーラエアベントがmg/mlでした。粒度分布粒度分布は油清浄機入口が.μm、クーラエアベントがμmにピークが確認されました。機器の潤滑状態摩耗粒子の形態観察の結果、小径の鉄系摩耗粒子が多く観察されました。SOAPによる油中金属濃度油清浄機入口SOAPによる油中金属濃度の結果、鉄、鉛、銅、クロム、ニッケル、錫、油の添加剤成分であるカルシウム、マグネシウム、ケイ素、外部から混入したと思われるリン、亜鉛、ナトリウム、アルミニウム、ホウ素が検出されました。クーラエアベントSOAPによる油中金属濃度の結果、鉄、銅、クロム、ニッケル、錫、油の添加剤成分であるカルシウム、マグネシウム、ケイ素、外部から混入したと思われるリン、亜鉛、アルミニウム、ナトリウムが検出されました。SOAPによる油中金属濃度油清浄機入口SOAPによる油中金属濃度の結果、鉄、油の添加剤成分であるカルシウム、マグネシウム、外部から混入したと思われるリン、ナトリウム、アルミニウムが検出されました。クーラエアベントSOAPによる油中金属濃度の結果、鉄、油の添加剤成分であるカルシウム、マグネシウム、外部から混入したと思われるナトリウム、アルミニウムが検出されました。フェログラフィー油清浄機入口摩耗粒子の形態観察の結果、小径の鉄系摩耗粒子が多く観察されました。クーラエアベント摩耗粒子の形態観察の結果、小径の鉄系摩耗粒子が多く観察されました。
報告№108-4537 報告№108-4537 | 分析№108-03728 分析№108-03729 | 108-03729 | 現在の機器の潤滑状態を確認する。分析の結果、局部的な油膜切れにより発生したシビア粒子や微小な切削粒子が確認されていることから、転がり軸受の潤滑摺動部では局所的な接触が発生していたと推定されます。しかし、これらシビア摩耗粒子の発生量そのものが非常に少ないことから、シビアな状態は一過性のものと思われますので、本軸受は継続使用可能な状態にあると判断します。
報告№109-09136 | 分析№109-001160 | 113-002306 | 対象設備は継続使用可能な状態にあると判断します。但し、塩基価の低下が確認されたことから、以下の対策を推奨します。更油塩基価の低下が確認されたことから、油中の酸性物質を中和することが出来なくなり、金属表面の腐食が発生することが懸念されることから、予防措置として更油を推奨します。定期的な分析今後の摩耗推移を監視するため、定期的な分析実施を推奨します。異常摩耗の早期発見のパラメータであるIs値は、レベルとやや高い値でした。また、潤滑部の摩耗が認められたため、定期的に潤滑油分析を実施し、摩耗推移を監視することが有用と考えます。フェログラフィーで比較的多く観察された粒子は、以下の通りです。正常な摩耗粒子・潤滑状態が正常なマイルド摩耗により発生。切削粒子・異物や金属表面の微小突起による切削摩耗により発生。シビア粒子・潤滑状態がやや厳しい凝着摩耗により発生。極微小領域で油膜切れが発生したことを示します。切削粒子、シビア粒子は、摩擦面が将来的に異常摩耗へ進展する可能性を示唆しているため、傾向監視が有用と思われます。詳細は、別紙傾向監視が必要な摩耗粒子をご覧ください。コンロッドメタル、クランクメタルの摩耗SOAP-Tでメタルの主成分である錫がppm、銅が検出されたことから、コンロッドメタル、クランクメタルが局部的に摩耗していると推定されました。検出されたメタル成分は、現時点では低濃度であることから継続使用に支障がない範囲であると判断しますが、今後、摩耗が進行し異常摩耗に進展することを防止するため、傾向分析による摩耗推移の監視が有用です。詳細は、別紙コンロッドメタル・クランクメタルの摩耗をご覧ください。固形カルシウム化合物の生成SOAP-Tでカルシウムが検出されました。この固形カルシウムは、潤滑油に混入した燃焼ガス中の酸成分がカルシウム添加剤と中和反応して生成される比較的硬い化合物のため、摺動面に噛み込み、切削摩耗が進行することが懸念されます。詳細は、別紙固形カルシウム化合物の生成をご覧ください。粘度、水分、酸価の各データは良好です。塩基価はmgKOH/gと当社推奨の管理限界値以下にありました。今後、油中の酸性物質を中和することが出来なくなり、金属表面の腐食が発生することが懸念されます。
報告№108-0477 報告№108-0477 | 分析№108-03459 分析№108-03459 | 108-03459 | 分析の結果、汚染粒子数が当社推奨の管理限界値を超えています。汚染度がやや高くなったのは、摩耗粒子の形態観察で異物の噛み込みなどで発生する切削粒子、金属接触が厳しい場合に発生するシビア粒子が観察されたことから、摩耗によるものと考えられます。現在のところ、転がり軸受の寿命の指標となるフレーキングの発生は確認されていないため、本軸受は継続使用可能と判断できますが、異常摩耗の早期発見パラメータであるIs値が混合潤滑の中期段階を示すの乗であったことから潤滑状態はやや厳しいことが確認されています。観察された摩耗形態が切削摩耗と凝着摩耗であり、今後の摩耗進行には注意が必要です。本軸受を継続使用する場合、切削摩耗により発生した傷が起点となってフレーキングに進展することも考えられるため、運転再開後に再度分析を実施し、摩耗の進行状況を確認されることを推奨します。尚、今回の採油で全量抜き取っており、採油後には新油が充填されていると思われますが、今後も摩耗が進行することが懸念されるため、可能であれば、運転再開後に再度分析を実施し、摩耗の進行状況を確認されることを推奨します。一方、潤滑油の基本特性である粘度、および特性低下を知るパラメータである全酸価、有機物・有機化合物、酸化安定度の各データが良好の範囲にあることから、この油は継続使用可能と判断します。特性低下全ての項目が良好な範囲にあったことから特性低下は認められず良好と判断します。粘度は良好と判断します。粘度はmm/sと新油値mm/sに比較して、粘度変化率は-.％で、当社推奨の管理限界値である±％以内にあり、良好と判断します。全酸価は良好と判断します。全酸価は.mgKOH/gと新油値.mgKOH/gに変化はなく、良好と判断します。有機物・有機化合物の結果、良好と判断します。有機物・有機化合物の結果、油劣化の兆候を示すカルボン酸の吸収が確認されていないことから、良好と判断します。酸化安定度の結果、良好と判断します。酸化安定度はminと当社推奨の管理限界値のmin以上であり、良好と判断します。色相は良好と判断します。色相はL.と新油値のL.に変化はなく、良好と判断します。汚染粒子数は当社推奨の管理限界値を超えています。水分は良好と判断します。水分はppmと当社推奨の管理限界値の以下であり、良好と判断します。汚染粒子数は当社推奨の管理限界値を超えています。汚染粒子数はNAS級以上と当社推奨の管理限界値のNAS級を超えています。汚染物重量は良好と判断します。汚染物重量はmg/mlと当社推奨の管理限界値のmg/ml以内にあり、良好と判断します。摩耗摩耗粒子の結果、異物の噛み込みなどで発生する切削粒子、金属接触が厳しい場合に発生するシビア粒子がやや多く観察されています。摩耗粒子の結果、異物の噛み込みなどで発生する切削粒子、金属接触が厳しい場合に発生するシビア粒子がやや多く観察されています。異常摩耗の早期発見パラメータであるフェログラフィーのIs値がの乗と高く、摩耗粒子の形態観察の結果、異物の噛み込みなどで発生する切削粒子、金属接触が厳しい場合に発生するシビア粒子がやや多く観察されています。金属濃度SOAPの結果は良好と判断します。金属濃度SOAPの結果、金属元素は検出されていません。金属濃度酸溶解法の結果は良好と判断します。金属濃度酸溶解法の結果、鉄、銅、外部から混入したと思われる亜鉛、カルシウム、バリウム、ナトリウム、マグネシウムが検出されています。
報告№109-09136 報告№113-00463 | 分析№109-001160 分析№113-001912 | 113-001912_date140218 | 潤滑油および減速機は継続使用可能な状態にあると判断します。但し、将来的な摩耗進行の有無を確認するためにも傾向監視を継続することが有効です。また、SOAP-Tで新油と一致しないデータが確認されました。異種油の混入および油名の確認分析データから新油と一致しないデータが確認されたことから、異種油の混入または油名が違っている可能性があります。油は設備の条件にあった適正な性能のものを使用することが重要であるため、異種油の混入の有無、油名を再確認することを推奨します。定期的な分析今後懸念される摩耗の進行を監視するため、定期的に分析を実施することを推奨します。診断結果IRの結果、新油のIRスペクトルと一致しない箇所が確認されたことから、異種油の混入か油名の誤りが考えられます。粘度前回に比較して今回の粘度は、.mm/sからmm/sに低下していました。新油値.mm/sに比較して、粘度変化率は-.％で、当社推奨の管理限界値である±％以内であり、良好と判断します。水分前回に比較して今回の水分は、.ppmから.ppmに減少し、当社推奨の管理限界値の以下であり、良好と判断します。酸価・IR潤滑油の酸化劣化は、酸価およびIRの結果から総合的に判断します。前回に比較して今回の酸価は、.mgKOH/gから.mgKOH/gに低下していました。当社推奨の管理限界値の.mgKOH/gを超えているものの、IRの結果で酸化劣化の兆候を示すカルボン酸の吸収が確認されていないことから、油は劣化していないと判断します。但し、IRの結果、新油のIRスペクトルと一致しない箇所が確認されたことから、異種油の混入か油名の誤りが考えられます。は良好と判断します。計数汚染度前回に比較して今回の計数汚染度は、NAS級からNAS級にランク低下し、当社推奨の管理限界値NAS級以下であり、良好と判断します。重量汚染度前回に比較して今回の重量汚染度は、.mg/mlからmg/mlに増加しているものの、当社推奨の管理限界値mg/ml以下であり、良好と判断します。光学顕微鏡写真重量汚染度で濾過したフィルタ表面上の夾雑物を光学顕微鏡で観察した結果、金属片、鉄錆、砂等が観察されました。総合的に判断した結果、は許容範囲内にあり、機器は継続使用可能と判定しますが、摺動部の摩耗が認められたため、定期的に潤滑油分析を実施し、摩耗推移を監視することが有用と考えます。フェログラフィー【異常摩耗指数：Is値】Is値は異常摩耗の早期発見パラメータのつで、摩耗程度を定量化するために用います。今回のIs値はの乗と、低い値でした。但し、前回に比較してIs値の上昇が確認されたことから、Is値の上昇傾向および限界値到達予測を表に示しました。Is値が限界値に達するのは年月と推定されました。フェログラフィー【定性分析：摩耗粒子の摩耗形態観察】観察された代表的な粒子は、以下の通りでした。シビア粒子・潤滑状態がやや厳しい凝着摩耗により発生。金属潤滑部が局部的に油膜切れを起していると考えられます。シビア粒子は、摩擦面が将来的に異常摩耗へ進展する可能性を示唆しているため、傾向監視が必要と思われます。詳細は、別紙傾向監視が必要な摩耗粒子をご覧ください。Iカップリング発光分光分析【SOAP-T】検出された金属元素と、想定される発生箇所は、以下の通りです。鉄、銅、錫・ギヤ、軸受等リン、亜鉛、カルシウム、ナトリウム・外部混入異物SOAP-Tの結果、前回同様にリン、亜鉛が高い値で検出されました。リンと亜鉛は、添加剤成分として添加されていることがありますが、使用油である新日石タービンは、無添加油であることから、添加剤は含まれていません。このことから、添加剤の投与、異種油の混入、油名の誤り等が考えられます。銅を使用した箇所の溶出・摩耗銅が.ppm検出されたことから、銅を使用した箇所の溶出・摩耗が発生していると考えられます。銅を使用した箇所は、転がり軸受の保持器である場合があります。保持器であった場合、今後摩耗が進行することで転動体とのギャップが大きくなると共に振動が増大し、摩耗の進行につながることが懸念されます。また、別紙鉱油の酸化に対する金属触媒の影響に示すように濃度の増加に伴い酸化速度が速まる可能性があります。
報告№109-09108 報告№113-00547 | 分析№109-01022 分析№113-002351 | 113-002351_date140327 | 潤滑油分析の結果、水分および計数汚染度が共に管理限界値を超えています。継続使用する場合には、水分除去および汚染度の改善が必要と思われます。軸受は～μmサイズの摩耗粒子が観察されており、水分濃度が非常に高濃度であることから、軌道面ではキャビテーションが発生していると推定されます。さらに凝着摩耗および腐食摩耗が発生しており、摩耗状態が厳しい状態であったことが確認されています。継続使用した場合は、摩耗の進行に注意が必要な状態にあります。分解点検時の確認事項対策 理由 水分混入経路の確認 水分の混入経路を特定しなければ、再び水分の混入が継続する可能性がありますので、水分の混入経路を特定されることを推奨します。 更油および油槽内の清掃 潤滑油が汚染されていることから、油槽内は汚染されていると思われます。分解点検時には更油をする前に、油槽内を清掃し、更油する新油もNAS級程度の清浄な潤滑油を更油することを推奨します。 分解点検後の確認事項対策 理由 初期試験を実施 分解点検後には、摩耗状態が安定するか、或いは、異常摩耗に進展するかを確認する必要があります。そのため、分解点検後ヶ月ごとに回分析を実施し、摩耗の進行状況を確認することを推奨します。 各項目評価EMBEDExcel.Sheet.分析方法および分析項目劣化モｰド 分析項目 測定方法 物理的性状 粘度 JISK：潤滑油の動粘度を測定する 酸価 JISK：潤滑油の酸成分の量を測定する 有機物/有機化合物 赤外線吸収スペクトル法：潤滑油が酸化することにより発生するカルボン酸、または未使用の潤滑油との比較により酸化防止剤の残存を測定する 汚染 水分 JISK：潤滑油中の水分濃度を測定する 汚染粒子数 NAS：潤滑油中の汚染粒子数粒子径を測定する 重量汚染度 JISB：潤滑油中の汚染物重量を測定する 汚染状態 光学顕微鏡観察：潤滑油中の汚染物の種類、形状、大きさを観察する 摩耗 フェログラフィー フｪログラフｨｰ法：摩耗粒子の濃度形態大きさ材質色等を測定することにより、潤滑部の摩耗状態を評価する 油中金属濃度 SOAP-T：潤滑油中の金属の組成と含有量を測定することにより、潤滑部の摩耗状態等を評価する SEM 走査型電子顕微鏡による摩耗粒子を観察する XMA X線マイクロアナリシスによる摩耗粒子の組成分析を確認する 分析結果物理的性状潤滑を確認するパラメータは、全て管理基準内にあることが確認されたことから、継続使用は可能と判断します。粘度粘度変化率が+.％であり管理限界値の±％以内であり、良好の範囲にあると判断します。酸価は.mgKOH/gと新油値の.mgKOH/gに比較して高いものの、有機物・有機化合物の結果で油劣化の兆候を示すカルボン酸の吸収が確認されていないことから、良好の範囲にあると判断します。有機物・有機化合物赤外線吸収スペクトル法により使用油を分析した結果、得られたスペクトルには油劣化の兆候を示すカルボン酸の吸収が確認されていないことから、良好の範囲にあると判断します。IRチｬｰト使用油の基油が酸化劣化すると、スラッジの代表であるカルボン酸の吸収ピークがcm-付近に見られるようになります。このことから、使用油が酸化劣化しているか否かは、IRチャートのcm-付近に吸収ピークが存在するか否かで、定性的に判断できます。つまり、cm-付近に吸収ピークが確認されなければ、基油は酸化劣化していないと判断して良いことになります。cm-付近：カルボン酸cm-付近：酸化防止剤～cm-：指紋領域汚染計数汚染度、重量汚染度は共に管理限界値を超えています。フィルタ表面の異物観察で表面が茶褐色で金属片、鉄錆、砂等が観察されたことから、汚染度が高い要因は、摩耗とスラッジ、そして外部混入異物の影響と思われます。水分値水分はppmであり管理限界値のを超えています。計数汚染度計数汚染度はNAS級以上であり管理限界値のNAS級を超えています。重量汚染度はmg/mlであり管理限界値のmg/mlを超えています。摩耗を総合的に判断した結果、やや厳しい状態にあると考えられます。フェログラフィー・フェログラフィー【定量分析：Is値】Is値は異常摩耗の早期発見パラメータのつで、摩耗粒子を定量化するために用います。今回のIs値はの乗と高い値です。・フェログラフィー【定性分析：摩耗粒子および摩耗形態観察】分析結果から比較的多く観察された粒子は、以下の通りです。正常な摩耗粒子・潤滑状態が正常なマイルド摩耗により発生。シビア粒子・潤滑状態がやや厳しい凝着摩耗により発生。極微小領域で油膜切れが発生したことを示します。赤錆・金属表面が酸化により剥がれ落ちやすくなる腐食摩耗により発生。銅系シビア粒子・潤滑状態がやや厳しい凝着摩耗により発生。金属潤滑部が局部的に油膜切れを起していると考えられます。フリクションポリマ・局部的に高圧・高温となる場合に発生。観察された摩耗粒子の中でもシビア粒子は、将来的な摩耗の進行に繋がる可能性を示唆しているため、傾向監視が必要と思われます。シビア粒子は、凝着摩耗に分類されます。これらの摩耗粒子は、軌道面で凝着、破断を繰り返し、この過程で生じる移着粒子が成長して摩耗粒子となります。そのため、軌道面では局部的に油膜切れが発生していることを示しています。この状態が継続した場合、摩耗粒子のサイズは徐々に大型化していき、最終的には軸受の損傷に至る場合があります。SEM・XMA観察された粒子を電子顕微鏡・X線マイクロアナリシスで詳細に分析した結果、粒子には鉄、クロム、マンガン、銅、亜鉛が比較的多く含まれていることから、主に転がり軸受軌道面と保持器の摩耗と推定されます。SOAP-T＜SOAP-Tの特徴＞SOAP-Tの特徴は、油中金属濃度で金属イオンまたは固形分と固形分を分類し、つのデータを合計することで油中金属濃度を把握することが出来ます。固形分の増加が潤滑状態のパラメータであり、数値が増加した場合に異常を確認することが出来ます。項目 金属イオン+固形分 固形分 SOAP-T .μm未満 .μm以上 SOAP μm以下 --- 図SOAP-TおよびSOAPの検出感度SOAP-Tの結果、軸受の摩耗により発生する鉄が図bに示すように、金属イオン+固形分濃度の方が高いことから、小型の粒子が多いことが分かります。銅は、転がり軸受の保持器で使用しています。保持器の摩耗が進行した場合、転動体とのギャップが大きくなると共に振動が増大し、摩耗の進行につながることが懸念されます。
報告№109-09136 報告№112-00117 | 分析№109-001160 分析№112-000404 | 112-000404 | 潤滑油は継続使用可能な状態にあると判断します。臨時分析の結果、前回に比較して水分はから.ppmに減少し、非常に良好の領域にありました。
|  | 10400811 | 分析NO － 年月日 トライボシステム診断レポート会社名 ○○殿 分析項目 機種 新油 流動点 硫黄分 機番・使用箇所 ライン 引火点 反応 油名 軽油 水分 油種 残留炭素 採油日 年月日 蒸留性状 他情報 粘度 摩耗状態の判定良好注意要処置汚染状態の判定良好注意要処置良好注意要処置総合考察流動点は-であった。引火点は.であった。水分はであった。％残留炭素分は.wt％であった。蒸留性状は別紙の通りであった。粘度はmm/sであった。硫黄分は.wt％以下であった。反応は中性であった。
報告№108-0008 報告№108-6500 | 分析№108-00042 分析№108-00023 | 108-00023 | 精点Aを実施した結果、摩耗は安定し、潤滑油も継続使用可能と判断します。これらのことは、前回に比較して、計数汚染度は等級に変化はなく、SOAP／D－SOAPの鉄および錫濃度に変化がないこと異常摩耗の早期発見パラメータであるフェログラフィーのIs値がのマイナス乗と良好の範囲にあることを示す粘度、水分、全酸価、IR、RBOTの各データが良好の範囲にあること以上のことから判断しました。
報告№109-09136 報告№113-00211 | 分析№109-001160 分析№113-000804 | 113-000804_date131004 | 潤滑油の劣化はないものの、油中の汚染度が高い値でした。採油条件の影響で値が高くなっていると考えられますが、異物の影響で将来的に摩耗が進行する懸念がありますので、に示す対策を推奨します。軸受現時点での軸受は直ちに異常な状態にはならないと思われますが、D-SOAPの分析結果で鉄がppmと高濃度で検出されました。又、同時にクロムも検出されています。一般にクロムはベアリング鋼に含有される金属で、これが検出された場合は、ベアリングの転動・軌道面に何らかの異常の兆候が認められることがあります。シリコン系のグリースや添加剤の確認シリコン系の添加剤やグリースを使用している箇所があるかについてご確認下さい。詳細はを参照下さい。最適な採油方法本試料油は、機器停止中に軸受箱排油口から採油されているため、分析データが高濃度に出ていると推定されます。正確なデータによる診断を行うためにも、今後の採油は、極力運転中もしくは停止直後の油槽中層部から実施されることを推奨します。はフェログラフィーおよびSOAP／D-SOAPの結果から総合的に判断した結果、継続使用は可能ですが、今後の機器の機能を確認するためにも傾向管理が有用と考えます。フェログラフィー【定量分析：Is値】Is値は異常摩耗の早期発見パラメータのつで、摩耗程度を定量化するために用います。今回のIs値はの乗と、高い値でした。フェログラフィー【定性分析：摩耗粒子および摩耗形態観察】分析結果から観察された代表的な粒子は、以下の通りでした。切削粒子・異物や金属表面の微小突起による切削摩耗により発生。疲労摩耗粒子・繰返し応力を受けて発生。黒錆・潤滑状態がやや厳しい凝着摩耗により発生。金属接触が厳しく、且つ、高い摩擦熱が発生していると考えられます。観察された摩耗粒子の中でも切削粒子、黒錆は、将来的な摩耗の進行に繋がる可能性を示唆しているため、傾向監視が必要と思われます。摩耗形態の中でも切削摩耗は摩耗進行速度が速く、転がり軸受でこの摩耗形態が発生した場合には寿命が分の程度に低下することも知られており、切削摩耗により生じた軌道面の損傷が起点となって転がり軸受の寿命となるフレーキングに進展することから傾向監視による経過監視が必要です。切削摩耗の発生原因となる混入異物が残留している場合、この異物により切削摩耗が継続して発生する可能性があります。黒錆は凝着摩耗に分類されます。この摩耗粒子は、軸受軌道面で凝着、破断を繰り返し、この過程で生じる移着粒子が成長して摩耗粒子となります。そのため、軸受軌道面では局部的に油膜切れが発生していることを示しています。この状態が継続した場合、摩耗粒子のサイズは徐々に大型化していき、設備の損傷に至る場合がありますので、傾向監視が必要です。Iカップリング発光分光分析【SOAP／D-SOAP】検出された金属元素から発生箇所を推定すると、以下の通りでした。鉄、鉛、銅、クロム、錫、亜鉛・軸受等カルシウム、バリウム、アルミニウム、ケイ素、ナトリウム、マグネシウム・外部混入異物ケイ素の検出ケイ素がppm検出されました。一般に、潤滑油中からケイ素が検出された場合の原因として、油の消泡剤として使用されるシリコン系の添加剤が検出されるフェログラフィーおよびフィルタ表面の異物観察で砂が多く観察され、これが検出されるシリコングリースをシール部に塗布している場合、このシリコングリースが潤滑油に混入して検出されるなどが挙げられますが、今回検出が比較的高濃度であることからの可能性が考えられます。については、分析結果では確認することが出来ませんので、これに関する情報があれば提供をお願いします。銅の摩耗SOAP/D-SOAPで銅が比較的高い値でした。銅を使用した箇所は、オイルリングの摩耗が考えられます。オイルリングが摩耗していた場合、潤滑油の適正なかきあげに影響が生じ、軸受軌道面の油膜切れ発生原因となることから注意が必要です。計数汚染度はNAS級以上と当社推奨の管理限界値を超えていました。フィルタ表面の異物観察で金属片、鉄錆、砂等が観察されたことから、汚染度が高い要因は、摩耗と外部混入異物の影響と思われます。粘度、水分、全酸価、IR、RBOTの各データは、良好でした。尚、別紙RBOTの減少傾向から油の余寿命を求めた結果、本試料油は直近の更油から起算して年月まで使用可能であることが分かります。
報告№109-09136 報告№109-09372 | 分析№109-001160 分析№109-002500 | 109-002500 | 、汚染度を確認する。分析の結果、水分、計数汚染度、重量汚染度は当社推奨の管理限界値内にあり、良好と判断します。尚、を示す粘度、全酸価の各データは新油データを基準として評価しています。今回は、新油データがなく正確な評価はできませんが、粘度はISOVGの規格内にあるもののやや高く、また全酸価も無添加タービン油としては非常に高い.mgKOH/gとなっていました。劣化の兆候や進展を知るパラメータとして、カルボン酸の発生の有無がありますが、IRでこれを確認した結果、油劣化の兆候を示すカルボン酸の吸収が確認されたことから、本試料油は劣化がかなり進行していることが確認されました。仮に、このまま継続使用した場合、油中の酸成分により酸に弱いスラスト軸受のホワイトメタルは腐食により摩耗が進展しますが、今回の更油により腐食摩耗の発生は回避されたものと思われます。今後は、定期的に分析を実施し、油の劣化状況および摩耗の発生状況を監視することを推奨します。
報告№109-09136 報告№110-00485 | 分析№109-001160 分析№110-002201 | 110-002201 | は、油の粘度、油中のスラッジの発生量を判断パラメータに、粘度、全酸価、IR、RBOTで評価します。分析の結果、油の粘性を示す粘度は、新油値のmm/sに比較して粘度変化率が-％のmm/sとほぼ変化はなく、また油中のスラッジの発生量を示す全酸価は、新油値の.mgKOH/gに対してでほぼ変化が見られず劣化は確認されなかった。さらにはIRの結果でも油が劣化した場合に発生するカルボン酸の発生も確認されず、酸化防止剤の残存量を示すRBOTは、限界値minに比較して、十分に残量があるminであった以上のことから、潤滑油の劣化は確認されませんでした。なお、使用油の使用期間または使用時間が不明であったため、ご要求の油の余寿命に関する検討は行えませんでした。可能であれば、これらの情報をご提供下さい。汚染度油中の水分を計測した結果、水分は.ppmと新油と同等であり、継続使用可能な状態にあることが確認されました。潤滑油は継続使用可能な状態にあると判断します。
報告№109-09136 報告№112-00436 | 分析№109-001160 分析№112-001870 | 112-001870 | 潤滑油および軸受は継続使用可能な状態にあると判断します。はフェログラフィーおよびSOAP／D-SOAPの結果から総合的に判断した結果、正常な状態にあると考えられます。フェログラフィー【定量分析：Is値】Is値は異常摩耗の早期発見パラメータのつで、摩耗粒子を定量化するために用います。前回に比較してIs値はのマイナス乗からマイナス乗に低下し、低い値でした。フェログラフィー【定性分析：摩耗粒子および摩耗形態観察】分析結果から比較的多く観察された粒子は、以下の通りでした。正常な摩耗粒子・潤滑状態が正常なマイルド摩耗により発生。Iカップリング発光分光分析【SOAP／D-SOAP】検出された金属元素から発生箇所を推定すると、以下の通りでした。銅、錫・軸受等ナトリウム・外部混入異物前回に比較して計数汚染度はNAS級からNAS級にランク低下し、重量汚染度は.mg/mlから.mg/mlに増加しているものの、当社推奨の管理限界値以下であり、共に良好でした。．前回同様にIRは良好でした。
報告№108-0411 報告№110-00561 | 分析№108-02745 分析№110-002503 | 110-002503 | 前回に比較してSOAP／D－SOAPの結果で、鉄濃度に変化はなく、異常摩耗の早期発見パラメータであるフェログラフィーのIs値がのマイナス乗と良好でした。機器の汚染状態前回に比較して計数汚染度はNAS級からNAS級にランク減少し、良好でした。分析結果は良好と判断します。計数汚染度計数汚染度はNAS級と当社推奨の管理限界値のNAS級以内にあり、良好と判断します。重量汚染度は.mg/mlと当社推奨の管理限界値のmg/ml以内にあり、良好と判断します。機器の潤滑状態機器の潤滑状態は正常と判断します。SOAPSOAPの結果、油の添加剤成分であるリンが検出されました。摩耗により発生する鉄が検出されていないことから、良好と判断します。D－SOAPD－SOAPの結果、摩耗により発生する鉄が検出されていないことから、良好と判断します。フェログラフィー異常摩耗の早期発見パラメータであるフェログラフィーのIs値がのマイナス乗と良好の範囲にあることから、潤滑状態は正常と判断します。軸受は継続使用可能な状態にあると判断します。
報告№107-0366 報告№112-00762 | 分析№107-01900 分析№112-003418 | 112-003418 | 濾過前の試料油を分析した結果、摩耗粒子の形態観察で前回に比較して金属接触が厳しい場合に発生するシビア粒子が比較的多く観察されました。D-SOAPの結果、前回に比較して鉄がからに増加していました。摩耗粒子の観察結果から、発生している摩耗形態は凝着摩耗であることがわかりました。観察された摩耗粒子は鉄系材料であることから、軸受摺動部や鉄系材料同士が局部的に接触する箇所、例えばラビリンス、軸受支持部などで発生している可能性が考えられました。これらの障害発生に対する弊害を勘案の上、夏期対策前の早めに再分析を実施し、汚染度および摩耗の進行状況を確認されることを推奨します。
報告№109-09448 報告№110-00157 | 分析№109-002802 分析№110-000648 | 110-000648 | ・摩耗状態油中金属濃度の結果、潤滑油中からは鉄が検出されました。検出された金属は、粒子観察の結果から潤滑状態が正常な場合に発生するマイルド摩耗粒子でした。これらのことから、潤滑部ではマイルド摩耗が発生していることが分かりました。しかし、異常摩耗の早期発見パラメータであるフェログラフィーのIs値がの乗とやや高い範囲にあることから、摩耗は進行していることが確認されました。・汚染度計数汚染度はNAS級とやや高い値でした。フィルタ表面の異物観察で鉄錆、砂等が観察されたことから、汚染度が高い要因は、摩耗と外部混入異物の影響と思われます。・粘度、水分、全酸価、IRの各データは良好でした。潤滑油および対象設備は継続使用可能な状態にあるものの、以下の対策が必要です。汚染度は当社推奨の管理限界値内にありますが、汚染粒子は硬い砂や鉄錆等の外部混入異物であり、今後これらの異物が噛み込むことによる摩耗進行が懸念されます。その場合、汚染度が上昇しるため、油圧系統にあるバルブの動作障害やストレーナの目詰まり等を引き起こす可能性があります。これらの障害を予防するため、濾過を実施することを推奨します。は良好と判断します。粘度粘度はmm/sと新油値.mm/sに比較して、粘度変化率は+.％で、当社推奨の管理限界値である±％以内にあり、良好と判断します。水分はppmと当社推奨の管理限界値の以下であり、良好と判断します。全酸価全酸価は.mgKOH/gと新油値.mgKOH/g以内にあることから、良好と判断します。IRIRの結果、油劣化の兆候を示すカルボン酸の吸収が確認されず、且つ、新油のスペクトルパターンとほぼ一致していることから、良好と判断します。計数汚染度はやや高い値でした。計数汚染度計数汚染度はNAS級と当社推奨の管理限界値のNAS級以内にあるものの、やや高い値でした。重量汚染度は.mg/mlと当社推奨の管理限界値のmg/ml以内にあり、良好と判断します。機器の潤滑状態摩耗粒子診断の結果、マイルド摩耗粒子が比較的多く観察されました。SOAPによる油中金属濃度SOAPによる油中金属濃度の結果、鉄、ニッケル、油の添加剤成分であるリン、外部から混入したと思われるケイ素が検出されました。SOAPによる油中金属濃度SOAPによる油中金属濃度の結果、鉄、油の添加剤成分であるリン、外部から混入したと思われるカルシウム、ナトリウムが検出されました。摩耗粒子診断異常摩耗の早期発見パラメータであるIs値がの乗と高く、摩耗粒子の形態観察の結果、マイルド摩耗粒子が比較的多く観察されました。
報告№109-09136 報告№112-00589 | 分析№109-001160 分析№112-002438 | 112-002438_date130409 | 分析の結果、潤滑油の劣化はなく、汚染度は良好な範囲にあることから、継続使用可能な状態にあると判断します。但し、異種油の混入、または油名が違う可能性がありますので、以下の対策を推奨します。軸受分析の結果、正常な摩耗粒子が支配的であることから、軸受は継続使用可能な状態にあると判断します。異種油の混入および油名の確認分析データから新油と一致しないデータが確認されたことから、異種油の混入または油名が違っている可能性があります。油は設備の条件にあった適正な性能のものを使用することが重要であるため、異種油の混入の有無、油名を再確認することを推奨します。定期的な分析定期的に分析を実施することにより、データの変化から異常の兆候を早期に発見することが可能となります。また、今回は対象設備の初回分析であるため、あと最低でも回分析を実施し、分析データの変化から今後の分析周期を検討することを推奨します。粘度、水分、酸価、IRの結果は、劣化はなく良好でした。しかし、IRとSOAP-Tの結果から、異種油の混入、または油名の誤りなどが考えられます。粘度粘度は、.mm/sと新油値mm/sに比較して、粘度変化率は-％と当社推奨の管理限界値である±％以内であり、良好と判断します。水分は、と当社推奨の管理限界値の以下であり、良好と判断します。酸価は、.mgKOH/gと新油値.mgKOH/gに比較して変化はないことから、良好と判断します。IRIRチャートの結果、油劣化の兆候を示すカルボン酸の吸収が確認されていないことから、良好と判断します。しかし、新油と使用油のスペクトルパターンが一致してない箇所が確認されたことと、SOAP-Tで新油に含まれていないリン、亜鉛の添加剤が検出された結果から、異種油の混入、または油名の誤りなどが考えられます。は良好と判断します。計数汚染度計数汚染度は、NAS級と当社推奨の管理限界値NAS級以下であり、良好と判断します。重量汚染度は、.mg/mlと当社推奨の管理限界値mg/ml以下であり、良好と判断します。光学顕微鏡写真重量汚染度で濾過したフィルタ表面上の夾雑物を光学顕微鏡で観察した結果、鉄錆、砂等が観察されました。はフェログラフィーおよびSOAP-Tの結果から総合的に判断した結果、Is値はやや高いものの、観察された摩耗粒子のサイズはμm以下が支配的であることから、正常な状態にあると考えられます。フェログラフィー【異常摩耗指数：Is値】Is値は異常摩耗の早期発見パラメータのつで、摩耗粒子を定量化するために用います。今回のIs値はの乗とやや高い値でした。フェログラフィー【定性分析：摩耗粒子および摩耗形態観察】観察された摩耗粒子は、以下の通りでした。正常な摩耗粒子・潤滑状態が正常なマイルド摩耗により発生。Iカップリング発光分光分析【SOAP-T】検出された金属元素から発生箇所を推定すると、以下の通りでした。鉄、銅、ニッケル・軸受等リン、亜鉛、カルシウム、ナトリウム・添加剤、外部混入異物SOAP-Tの結果、リン、亜鉛が比較的高い値でした。ご提供頂いた新油ダフニータービンには、添加剤は含まれていないことから、異種油の混入、または油名の誤りなどが考えられます。
報告№109-09136 報告№113-00543 | 分析№109-001160 分析№113-002332 | 113-002332 | フィルタ残渣にスラッジが多量に確認され、さらにSOAP/D-SOAPでは鉄および銅が比較的多く検出されました。フェログラフィーにより摩耗粒子の形態観察を実施した結果、黒錆が比較的多く観察されたことから、油が黒化する原因は、摩耗粒子とスラッジである可能性が高いと考えられました。黒色スラッジ、いわゆる黒錆は、潤滑面の摩擦状態が厳しい場合に発生する摩耗形態であることから、当該設備内部の潤滑部分では、接触面圧が高い状態になっている箇所があると推定されます。対策更油油中の夾雑物による切削摩耗の発生およびバルブ類の動作障害を予防するため、更油を推奨します。定期的な分析現時点では問題ないものの、異常摩耗に進展する可能性を示唆する摩耗粒子が観察されたことから、今後の摩耗の推移を監視するため、定期的な分析実施を推奨します。油名の確認分析データから新油と一致しないデータが確認されたことから、油名が違っている可能性があります。油は設備の条件にあった適正な性能のものを使用することが重要であるため、油名を再確認することを推奨します。異常摩耗の早期発見のパラメータであるIs値は、レベルと高い値でした。また、摺動部の摩耗が認められたため、定期的に潤滑油分析を実施し、摩耗推移を監視することが有用と考えます。フェログラフィーで観察された代表的な粒子は以下の通りです。正常な摩耗粒子・潤滑状態が正常なマイルド摩耗により発生。シビア粒子・潤滑状態がやや厳しい凝着摩耗により発生。極微小領域で油膜切れが発生したことを示します。黒錆・潤滑状態がやや厳しい凝着摩耗により発生。局部的な厳しい金属接触と高い摩擦熱が発生していたことを示します。シビア粒子、黒錆は、摩擦面が将来的に異常摩耗へ進展する可能性を示唆しているため、傾向監視が有用と思われます。詳細は、別紙傾向監視が必要な摩耗粒子をご覧ください。尚、SOAPの結果、スーパーハイランドに添加剤として桁オーダーで含まれているはずの亜鉛が本試料油からはppmと少量しか検出されなかったことから、本試料油の油名が誤っている可能性が考えられます。計数汚染度はNAS級と、当社推奨の管理限界値を超えていました。フィルタ残渣にスラッジが確認され、さらに金属片、鉄錆、砂等が観察されたことから、汚染度が高い要因は、摩耗粒子とスラッジ、そして外部混入異物と思われます。IRの結果、油の酸化劣化により発生するカルボン酸の吸収が確認されないことから、試料油は酸化劣化していないと判断します。但し、酸価が.mgKOH/gと新油値.mgKOH/gに比較して、極端に低く、IRの結果、新油のIRスペクトルと一致しない箇所が確認されたことから、油名の誤りが考えられます。
報告№109-09136 | 分析№109-001160 | 113-001566 | 潤滑水はやや汚染されており、腐食摩耗が発生していました。潤滑水を交換するなどにより潤滑水を清浄にすることを推奨します。尚、電気伝導率は、電気の流れやすさを示す数値で、この値が大きいと金属が腐食しやすくなると考えることができます。今後は、腐食の程度との関係を確認しながら管理目安を検討することを推奨します。今後、腐食の影響が大きく、潤滑水の交換が頻繁に必要になった場合は、水溶性の防錆剤などによる交換周期の延伸化を検討する必要があると思われます。また、本試料油は、機器停止中に点検窓から採取されているため、分析データが低濃度に出ていると推定されます。正確なデータによる診断を行うためにも、今後の採取は、極力運転中もしくは停止直後の油槽中層部から実施されることを推奨します。フェログラフィー摩耗粒子の形態で比較的多く観察された粒子は、腐食により発生したと思われる赤錆でした。これらの摩耗粒子が観察された場合、潤滑部で発生している摩耗形態は、腐食による腐食摩耗であることが分かります。今後、この赤錆が柔らかい樹脂軸受に埋め込まれ、ランナー側で摩耗が発生することが懸念されます。Iカップリング発光分光分析検出された金属元素は、SOAP/D-SOAPの結果表に示すように、鉄、カルシウム、ケイ素、ナトリウム、マグネシウムが検出されました。潤滑水の汚染状態前回に比較して、計数汚染度はNAS級からNAS級にランク上昇し、汚染されていました。潤滑水の性能潤滑水の性能検査として水道水水質基準が適用できる項目は、有機物、塩化物イオン、アンモニウムイオン、pH、濁度、大腸菌群数で、このうち、アンモニウムイオン、濁度が水道水水質基準を上回っていました。また、水質基準のない硫化物イオン、レジオネラ菌は、測定下限値を下回っており、含まれていないか、含まれていても極微量であることが確認されました。
報告№109-09136 報告№110-00485 | 分析№109-001160 分析№110-002197 | 110-002197 | は、油の粘度、油中のスラッジの発生量を判断パラメータに、粘度、全酸価、IR、RBOTで評価します。分析の結果、油の粘性を示す粘度は、新油値のmm/sに比較して粘度変化率が+％のmm/sとほぼ変化はなく、また油中のスラッジの発生量を示す全酸価は、新油値の.mgKOH/gに対してでほぼ変化が見られず劣化は確認されなかった。さらにはIRの結果でも油が劣化した場合に発生するカルボン酸の発生も確認されず、酸化防止剤の残存量を示すRBOTは、限界値minに比較して、十分に残量があるminであった以上のことから、潤滑油の劣化は確認されませんでした。但し、IRの結果、新油のIRスペクトルと一致しない箇所が確認されたことから、異種油の混入または油名の誤りなどが考えられます。なお、使用油の使用期間または使用時間が不明であったため、ご要求の油の余寿命に関する検討は行えませんでした。可能であれば、これらの情報をご提供下さい。汚染度油中の水分を計測した結果、水分は.ppmと新油と同等であり、継続使用可能な状態にあることが確認されました。潤滑油は継続使用可能な状態にあるものの、以下の対策が必要です。IRの結果から異種油の混入または油名の誤りの可能性がありますので、使用油名を再度ご確認下さい。
|  | 113-002708 | 分析の結果、減速機潤滑部の摩耗は認められたものの、継続使用可能な範囲にあったことから分解点検の必要はないと判断します。但し、潤滑油の汚染度が高いことから、油中の夾雑物が潤滑部に噛み込むことによる摩耗の進行が懸念されます。更油潤滑油の汚染度が高いことから、油中の汚染物による切削摩耗の進行が懸念されるため、更油を推奨します。定期的なトライボ診断実施今後懸念される摩耗の進行を監視するため、定期的に分析を実施することを推奨します。また、対象設備の余寿命を予測するためにも、定期的な分析による傾向監視を複数回実施することを推奨します。新油との比較による評価を示す粘度、酸価は新油値を基準として評価しています。正確な診断を行うためにも、分析を実施する場合は、使用している新油を同時に分析することをご検討下さい。水分は良好です。粘度粘度はmm/sでした。油名が不明であることから評価できませんが、仮に本潤滑油の新油が.mm/sであるとすると、粘度変化率は-％で、当社推奨の管理限界値である±％以内になります。但し、あくまで仮定ですので、新油との比較評価が必要です。酸価・IR潤滑油の酸化劣化は、酸価およびIRの結果から総合的に判断します。酸価は、.mgKOH/gでした。当社に新油値がないことから酸価の評価はできませんが、IRの結果で油劣化の兆候を示すカルボン酸の吸収が確認されていないことから、油は酸化劣化していないと判断します。計数汚染度は当社推奨の管理限界値を超えていました。フィルタ残渣に金属片が確認されたことから、汚染度が高い要因は、摩耗粒子と考えられます。計数汚染度計数汚染度はNAS級を上回っており、当社推奨の管理限界値NAS級を超えていました。重量汚染度は.mg/mlでした。異常摩耗の早期発見のパラメータであるIs値は、レベルと高い値でした。また、潤滑部の摩耗が認められたため、定期的に潤滑油分析を実施し、摩耗推移を監視することが有用と考えます。フェログラフィーで観察された代表的な粒子は以下の通りです。正常な摩耗粒子・潤滑状態が正常なマイルド摩耗により発生。切削粒子・異物や金属表面の微小突起による切削摩耗により発生。シビア粒子・潤滑状態がやや厳しい凝着摩耗により発生。極微小領域で油膜切れが発生したことを示します。疲労摩耗粒子・繰返し応力による金属疲労で発生。大型化するとフレーキングの発生が懸念されます。切削粒子、シビア粒子は、摩擦面が将来的に異常摩耗へ進展する可能性を示唆しているため、傾向監視が有用と思われます。詳細は、別紙傾向監視が必要な摩耗粒子をご覧ください。バックラッシから推測したギヤの余寿命検出された鉄濃度を基にバックラッシ増加量の計算を行いました。今回、油量、歯車の歯幅、モジュール、歯数、歯車の構成が不明でした。よって、油量をL、歯幅をmm、モジュールを、太陽歯車、遊星歯車、太陽歯車の歯数をそれぞれ、、遊星歯車の数をと仮定し、バックラッシの増加量を計算しました。その結果、今回検出された鉄が、ギヤ歯面から平均的に摩耗して発生していたと仮定した場合、バックラッシの増加量は以下の通りでした。表バックラッシ増加量接触箇所 バックラッシ増加量上限値[μm] バックラッシ増加量[μm] 余寿命[h] 内歯車-遊星歯車 . 約 遊星歯車-太陽歯車 . 約. バックラッシの初期値が不明であるため、増加量の上限値を適正なバックラッシの最大値と最小値の差としました。今回の推定されたバックラッシ増加量は上限値に比較して十分に小さい値であり、現時点では十分な余寿命があると推定されます。但し、今回の計算は仮定に基づいて行っているため、参考値としてお考え下さい。※バックラッシとは・図に示すような、歯車がスムーズな回転を行うために必要となる、一対の歯車をかみあわせたときの歯面間の遊び。バックラッシが適正でない場合、歯車がスムーズに回転せず、摩耗の進行や振動、騒音の発生に繋がる可能性がある。
報告№108-5071 報告№110-00727 | 分析№108-02721 分析№110-003389 | 110-003389 | 潤滑油は継続続使用可能な状態にあるものの、今後は障害予防を目的に以下の対策を推奨します。追加分析消泡性能が低下した場合、ギヤ歯面での油膜形成に影響が出て摩耗の発生が進展することがあります。今後は消泡性能低下の影響により摩耗が進展する可能性がありますので、フェログラフィーおよびSOAPを追加することを推奨します。分析結果泡立ち試験の結果、消泡性能が低下していることが確認されました。粘度粘度はmm/sと新油値mm/sに比較して、粘度変化率は-％で、当社推奨の管理限界値である±％以内にあり、良好と判断します。泡立ち試験泡立ち試験は-と新油に比較して高い値でした。水分はと当社推奨の管理限界値の以下であり、良好と判断します。全酸価全酸価はmgKOH/gと新油値mgKOH/g以下であり、良好と判断します。
報告№103-4031 | 分析№103-03150 | 103-03150 | 臨海プラズマ試験装置JT－の運転に必要な電力を供給するための設備のひとつ加熱用発電設備MGの定格運転時に予期しないタイミングにブレーキが作動した。本試験は、ブレーキ作動時に発生するブレーキパッドの摩耗粉が軸受潤滑油に混入することが懸念されたため、ブレーキバッドの摩耗粉混入の有無、および、その摩耗粉が軸受摺動面へ噛み込むことによる摩耗への影響の有無を確認することを目的とした。ブレーキパット混入の有無ブレーキパッド材には、ガラス繊維が混合・成型されており、ブレーキパッドが摩耗した場合、このガラス繊維の摩耗、脱落が想定されます。油中の異物の分析結果からこのガラス繊維の有無を確認した。油中の異物をフェログラフィーにより捕捉し、捕捉した異物を光学顕微鏡、電子顕微鏡により観察し、更にX線マイクロアナライザーにより組成を分析した。分析の結果、外部から混入した砂、鉄錆等の異物が確認されたものの、摩耗、脱落したと思われるガラス繊維は確認されなかった。摩耗への影響確認された汚染物には、ブレーキパッドに含まれているガラス繊維は確認されなかったものの、外部から混入したと思われる鉄錆、砂等の異物、および、内部の摩耗により発生した鉄系摩耗粒子が確認された。以上のことから、現段階では軸受の摩耗の発生は確認されていないものの、今回観察された油中粒子が軸受摺動面に噛み込み、摩耗が進行する場合があるため、数ミクロンオーダーの汚染粒子を除去できる精密な濾過装置による濾過により、汚染度がNAS級以上の清浄度に改善することを推奨する。
報告№109-09094 報告№112-00124 | 分析№109-000872 分析№112-000450 | 112-000450 | 潤滑油は継続使用可能な状態にあると判断します。は良好でした。尚、RBOTがminと新油値のminに比較してmin減少していました。このまま継続使用した場合、この減少傾向から限界値に到達するのは、別紙図RBOTの減少傾向に示すように年月と推定されました。残りの継続使用期間は、約年ヶ月であると予測されます。≪状態監視とパラメータ≫分析の目的および各分析のパラメータは以下の通りです。特性低下目的：油の分析結果から、や劣化傾向ならびに添加剤の消耗程度、残存寿命などを確認する。粘度JISK酸価JISK赤外線吸収スペクトルJISK酸化安定度試験JISK汚染目的：油の分析結果から、砂塵あるいは水・異種油などによるや、異物混入の有無を確認する。水分JISK計数汚染度JISB重量汚染度JISB光学顕微鏡観察摩耗目的：油中の摩耗粒子を分析する事により、回転・摺動部の潤滑状態、摩耗劣化の程度、余寿命などを解析する。摩耗診断電子顕微鏡観察JISKX線マイクロアナリシス油中金属濃度JISK≪分析結果≫特性低下粘度：良好粘度値mm/sの新油値mm/sに対する変化率は+.％であり、当社推奨の管理限界値±％以内に留まっています。酸価：良好酸価は新油値の.mgKOH/g以内にあることから、問題は無いと判断します。赤外線吸収スペクトル：良好酸化安定度試験：良好酸化安定度試験の結果、数値minは当社推奨の管理限界値min以上に留まっており、現時点での使用は可能と判断します。汚染水分：良好水分値.ppmは当社推奨の管理限界値以内に留まっています。計数汚染度：今回は実施していません。重量汚染度：今回は実施していません。光学顕微鏡観察：今回は実施していません。摩耗摩耗診断電子顕微鏡観察・X線マイクロアナリシス：今回は実施していません。油中金属濃度：今回は実施していません。
報告№109-09136 報告№111-00510 | 分析№109-001160 分析№111-002353 | 111-002353 | 濾過前の試料油を分析した結果、全てのデータが良好です。尚、RBOTが前回に比較し、min上昇しています。RBOTが上昇した理由は、更油、補給を実施した仮設タンクで他の軸受油と混合して濾過を実施した濾過機配管内や仮設タンクなどに油が残留していた以上のことが考えられます。お客様情報の～にはいずれにも該当せず、原因は分かりませんでした。但し、今回の分析結果で、酸価および粘度の各データに大きな変化はなく、異種油の混入などは確認されていないため、本試料油は継続使用可能な状態にあります。今後は、今回のRBOT値を基に潤滑油の寿命を評価します。
報告№106-6008 報告№106-0118 | 分析№106-00119 分析№106-00773 | 106-00773 | トライボ診断の結果、摩耗粒子形態観察で転がり軸受の寿命の指標となるフレーキングの発生は確認されておらず、本軸受は継続使用可能な状態にあると判断します。但し、摩耗粒子形態観察で外部から混入した鉄錆が多く観察されました。今後、これらの鉄錆が軸受軌道面に噛み込み傷が発生し、この傷が起点となって疲労摩耗に進展することが懸念されるため、次回定検時に必ず、トライボ診断を実施することを推奨します。一方、SOAP／D-SOAPの結果、海水に含まれるマグネシウム、ナトリウムが検出されたことから、海水が混入した可能性があります。今後、海水の影響で腐食が発生する場合がありますので、遅くとも次回定検時までにグリース交換を実施することを併せて推奨します。尚、報告書の管理表中に示しているSOAP／D-SOAPは、グリース潤滑の場合、摩耗粒子が均一に分散していないため、測定値が大きく変動することがありますので参考値としてお考え下さい。
報告№109-09136 報告№111-00647 | 分析№109-001160 分析№111-003241 | 111-003241 | 潤滑油は継続使用可能な状態にあると判断します。前回同様に粘度、全酸価、IR、RBOTの各データは良好でした。油の余寿命は、使用油の使用期間または使用時間が不明であったため、ご依頼の油の余寿命に関する検討は行えませんでした。但し、分析の結果で新油値がminであったことから、使用期間を仮にヶ月間と仮定すれば余寿命は十二分にあると言えます。可能であれば、使用期間、あるいは使用時間の情報をご提供下さい。前回同様に水分は良好でした。
報告№108-0227 報告№110-00749 | 分析№108-01664 分析№110-003554 | 110-003554 | Iカップリング発光分光分析供試の潤滑油を分析した結果、検出された金属元素は、SOAPの結果表に示すように、カルシウム、ケイ素、ナトリウムが検出されました。これらの検出された金属元素から発生箇所を推定するとカルシウム、ケイ素、ナトリウム・外部混入異物であると思われます。フェログラフィー異常摩耗の早期発見パラメータとして摩耗粒子を定量化して評価するフェログラフィーのIs値は、潤滑状態が正常なの乗でした。摩耗粒子の形態で比較的多く観察された粒子は、潤滑状態が正常な場合に発生する摩耗粒子、金属潤滑部が局部的に油膜切れを起して発生するシビア粒子でした。このような摩耗粒子が観察された場合には、潤滑部では正常なマイルド摩耗とやや厳しい摩耗による凝着摩耗が発生していることが分かります。水分、計数汚染度、重量汚染度は共に良好でした。粘度、全酸価、IR、RBOTの各データは良好でした。尚、別紙RBOTの減少傾向から油の余寿命を求めた結果、本試料は直近の更油から起算して稼働日数が年月まで使用可能であることが分かります。今回の採油は、機器停止中に排油口から実施しているため、別紙油中粒子の沈降の影響に示すように、油中粒子などの固形物は沈降の影響を受けて分析データが高濃度に出る可能性があるにもかかわらず、分析データが全て良好の範囲内であったことから軸受および潤滑油は継続使用可能な状態あると判断します。
報告№104-8044 報告№104-6082 | 分析№104-02040 分析№104-02389 | 104-02389 | オーバーホール後に初期試験を実施した結果、初期のなじみ摩耗が発生していたと考えられます。今回のようになじみ過程で切削粒子、シビア粒子、球状粒子が観察された場合は、なじみ過程が正常に終了していない場合があり、異常摩耗に進展することも懸念しなければなりません。なじみ過程が正常な状態で終了した場合、切削粒子、シビア粒子、球状粒子は観察される事が少なく、従って、今回のなじみ過程では、局部的な金属接触がごく一部で発生したと考えられます。この接触が、既に正常な状態に推移しているか、或いは、進行しているのかを確認するためには、ヶ月毎に回目の初期試験を実施されることを推奨します。これらのことは、異常摩耗の早期発見パラメータであるフェログラフィーのIs値が、の乗とやや高く、摩耗粒子の形態観察の結果、異物の噛み込み、金属表面の微小突起により発生する切削粒子、金属接触が厳しい場合に発生するシビア粒子、外部から混入した鉄錆が観察されたこと光学顕微鏡写真に示すように、外部から混入した鉄錆・砂が多く観察されたこと以上のことから判断しました。
報告№109-09136 報告№113-00570 | 分析№109-001160 分析№113-002401 | 113-002401bak | 軸受は継続使用可能な状態であるため、分解点検の必要はないと判断します。但し、油中の汚染度が高く、将来的な摩耗進行の有無を確認するためにも傾向監視を継続することが有効です。また、酸価、SOAP-Tで新油と一致しないデータが確認されました。更油および油名の確認油中の夾雑物によって今後切削摩耗が進行することが懸念されることから更油を推奨します。また、分析データから新油と一致しないデータが確認されたことから、現在の使用油の油名が違っている可能性があります。油は設備の条件にあった適正な性能のものを使用することが重要であるため、更油をする際は、油の油名を確認し、設備にあった油であるか判断した上で実施することを推奨します。定期的な分析今後懸念される摩耗の進行を監視するため、定期的に分析を実施することを推奨します。診断結果酸価が新油値に比較して高い値でした。酸価劣化ではなく、異種油の混入や油名が異なっている可能性が考えられます。粘度粘度は、.mm/sと新油値のmm/sに比較して粘度変化率が+％となっており、当社推奨の管理限界値以下であり良好です。水分はppmと当社推奨の管理限界値の以下であり、良好です。酸価・IR酸化劣化の進行度は、酸価およびIRの結果から総合的に判断します。酸価は、.mgKOH/gと当社推奨の管理限界値.mgKOH/gを超えているものの、IRの結果で油劣化の兆候を示すカルボン酸の吸収が確認されていないことから、酸価劣化はしていないと判断します。酸価が高い原因は、SOAP-Tで新油と一致しないデータが確認されたことから、油名の誤りや異種油の混入、添加剤の投与が考えられます。計数汚染度はやや高く、重量汚染度は当社推奨の管理限界値を超えていました。フィルタ残渣に金属片、鉄錆、砂等が確認されたことから、汚染度が高い原因は摩耗粒子や外部混入異物と考えられます。計数汚染度計数汚染度はNAS級と当社推奨の管理限界値NAS級以下であるものの、やや高い値でした。重量汚染度はmg/mlと当社推奨の管理限界値mg/mlを超えていました。光学顕微鏡写真重量汚染度で濾過したフィルタ表面上の夾雑物を光学顕微鏡で観察した結果、金属片、鉄錆、砂等が観察されました。異常摩耗の早期発見のパラメータであるIs値は、レベルと高い値でした。また、潤滑部の摩耗が認められたため、定期的に潤滑油分析を実施し、摩耗推移を監視することが有用と考えます。フェログラフィーで観察された代表的な粒子は以下の通りです。正常な摩耗粒子・潤滑状態が正常なマイルド摩耗により発生。切削粒子・異物や金属表面の微小突起による切削摩耗により発生。シビア粒子・潤滑状態がやや厳しい凝着摩耗により発生。極微小領域で油膜切れが発生したことを示します。疲労摩耗粒子・繰返し応力による金属疲労で発生。大型化するとフレーキングの発生が懸念されます。切削粒子、シビア粒子は、摩擦面が将来的に異常摩耗へ進展する可能性を示唆しているため、傾向監視が有用と思われます。詳細は、別紙傾向監視が必要な摩耗粒子をご覧ください。観察された摩耗粒子の中には、μmサイズの大型のシビア粒子が観察されました。シビア粒子は、視野に個と少ないことから、直ちに異常ではないものの、今後の摩耗進行が懸念されます。SOAP-Tの結果、JOMOタービンに含まれていないはずのリンおよび亜鉛が桁オーダーで検出されたことから、油名の誤りや異種油の混入、添加剤の投与が考えられます。
報告№108-0199 報告№108-0199 | 分析№108-01458 分析№108-01458 | 108-01458 | 、軸受の潤滑状態を確認する。今回の採油は、対象設備の停止中にドレン穴から実施しているため、油循環中に採油した場合に比較し、油中粒子の沈降の影響を受け、分析データが高濃度に出る可能性があります。今回の分析は以上のことを踏まえて結果を検討しました。を示す粘度、水分、全酸価、RBOTの各データは良好の範囲にあることから、この油は継続使用可能と判断します。軸受の潤滑状態異常摩耗の早期発見パラメータであるフェログラフィーのIs値がやや高いの乗となっていました。摩耗粒子の形態観察で異物の噛み込みにより発生する切削粒子、金属接触が厳しい場合に発生するシビア粒子、局部的に高圧・高温となる場合に発生するフリクションポリマ、外部から混入したと思われる樹脂等が多く観察されました。フリクションポリマは、タービン油が軸受摺動面で高圧下に押し込められ高圧状態になると同時に、圧縮熱も発生して高温状態にもなり、その結果、潤滑油が重合して発生することが知られています。そのため、全量入れ替えたとしても、高温高圧状態の解消がなされなければ、潤滑油は劣化する場合がありますので、定期的に分析を実施する必要があります。観察された摩耗粒子の形態は切削摩耗と凝着摩耗が混在しており、特に切削摩耗は、異物が混入していない状態に比較して、摩耗進行速度が速く注意が必要で、転がり軸受にこの摩耗形態が観察された場合、軸受寿命が分の程度に低下することが知られています。切削摩耗が進行した場合、転がり軸受の寿命の指標となるフレーキングに進展することが懸念されるため、運転を再開しているようであれば今回の分析項目に計数汚染度、SOAP／D－SOAPの分析項目を追加して、再分析を実施し、汚染度および摩耗の進行状況を確認されることを推奨します。採油について上述しましたように今回の採油は対象設備の停止中の採油であるため、油中の摩耗粒子などが平均的に分散した状態とはいえない状態で採油されている可能性があります。採油は、粒子の沈降の影響を少なくすることが重要であり、そのため油中粒子が均一な分散状態で実施されることを併せて推奨します。
報告№108-0227 報告№110-00555 | 分析№108-01664 分析№110-002481 | 110-002481_date110309 | 金属元素と濃度の分析は、試料油を以上の高温で発光させ、その光を分光器で分光し、分光によって得られた光の強度と金属固有の波長とから元素を特定するIカップリング発光分光分析法）を用います。また摩耗状態は、SOAPにより求めた金属成分と濃度にフェログラフィー法による摩耗粒子分析とを加味して総合的に評価しますが、摩擦面の摩耗機構と摩耗状態の判断は摩耗粒子の形態と、異常摩耗の早期発見パラメータであるIs値により判断します。Iカップリング発光分光分析供試のギヤ油を分析した結果、検出された金属は、SOAPの結果表に示すように、鉄、銅、アンチモン、リン、亜鉛、カルシウム、アルミニウム、ナトリウムでした。これら検出された金属元素から発生箇所を推定すると、鉄、銅、アンチモン・ギヤ歯面、軸受等リン・オイル添加剤亜鉛、カルシウム、アルミニウム、ナトリウム・外部混入異物であると思われます。このうち、機械部品が摩耗したと思われる元素はのグループです。フェログラフィー摩耗粒子分析結果から観察された粒子は、繰返し応力を受けて発生する疲労摩耗粒子、油膜切れにより発生した帯状の摩耗粒子が確認されました。潤滑状態と摩耗形態異常摩耗の早期発見パラメータとして摩耗粒子を定量化して評価するフェログラフィーのIs値は、潤滑状態が正常なの乗となっていました。これらの結果から、本減速機の潤滑部では、疲労による疲労摩耗と油膜切れにより発生する凝着摩耗が発生していることが分かりました。また、摩耗粒子の形状から、ギヤ歯面には線状痕が発生していると推定されました。バックラッシ減速機の構造から、最も負荷が大きく、摩耗が進行しやすい箇所をかさ歯車と推定し、歯幅をmmと仮定して、この部分のバックラッシを求めました。分析結果から得られたデータを使用して求めたバックラッシは、減速機に摩耗が集中していたと仮定した場合、初期値からμm増加したものと推定されました。バックラッシ増加分の上限値は、メーカにより差異はあるものの、当社の推奨するバックラッシは一般に推奨されるμmを管理目安にしており、今回のデータはこの値に比較して十分に小さいことから、本歯車は継続使用可能な状態にあると判断します。なお、年間の累積稼働時間時間からバックラッシの増加速度を計算した結果、.μm/hとなり、またこの増加速度からバックラッシが管理目安のμmに到達する時期を計算した結果、時間となりました。このことからも本歯車は継続使用可能な状況にあると考えられます。計数汚染度は当社推奨の管理限界値を超えていました。フィルタ表面の異物観察で表面が茶褐色で金属片が観察されたことから、汚染度が高い要因は、スラッジと摩耗によるものと思われます。水分は、.ppmと当社推奨の管理限界値の以下であり良好と判断します。粘度、全酸価、IRの各データは良好でした。但し、当社にあるダフニースーパーギヤLWの新油と比較して評価しました。摩耗粒子の形態観察の結果およびバックラッシの増加量の計算結果より、ギヤ歯面ではやや厳しい金属接触が発生し、摩耗が進行していることが確認されました。しかし、バックラッシの増加量は比較的小さく継続使用可能な状態にあることが確認されました。また、を示す粘度、全酸価、IRの各データが良好であることから、本使用油は継続使用可能と判断します。なお、今後も減速機の摩耗状態を監視しながら、最適な管理を進めるため、以下の対応を検討されることを推奨します。定期的な分析今後も摩耗の進行を監視するため、定期的に分析を実施し、摩耗の進行状況を確認することを推奨します。バックラッシによる評価トライボ診断では、バックラッシの増加量を分析結果から計算できますので、可能で有れば歯幅をお知らせ下さい。計算結果をご報告いたします。
報告№106-6023 報告№106-0095 | 分析№106-00388 分析№106-00599 | 106-00599 | トライボ診断の結果、摩耗粒子形態観察で転がり軸受の寿命の指標となるフレーキングの発生は確認されておらず、本軸受は継続使用可能な状態にあると判断します。但し、摩耗粒子形態観察で外部から混入した鉄錆が多く観察されました。今後、これらの鉄錆が軸受軌道面に噛み込み傷が発生し、この傷が起点となって疲労摩耗に進展することが懸念されるため、次回定検時に必ず、トライボ診断を実施することを推奨します。一方、SOAP／D-SOAPの結果、海水に含まれるマグネシウム、ナトリウムが検出されたことから、海水が混入した可能性があります。今後、海水の影響で腐食が発生する場合がありますので、遅くとも次回定検時までにグリース交換を実施することを併せて推奨します。尚、報告書の管理表中に示しているSOAP／D-SOAPは、グリース潤滑の場合、摩耗粒子が均一に分散していないため、測定値が大きく変動することがありますので参考値としてお考え下さい。
報告№109-09136 報告№113-00280 | 分析№109-001160 分析№113-001080 | 113-001080 | 油の劣化は確認されず、汚染度も良好な範囲にあることから、継続使用可能な状態にあると判断します。軸受は継続使用可能な状態にあると判断します。但し、将来的な摩耗進行の有無を確認するためにも傾向監視を継続することが有効です。定期的な分析今後懸念される疲労摩耗の進行を監視するため、定期的に分析を実施することを推奨します。最適な採油方法本試料油は、機器停止中にドレンから採油されているため、分析データが高濃度に出ていると推定されます。正確なデータによる診断を行うためにも、今後の採油は、極力運転中もしくは停止直後の油槽中層部から実施されることを推奨します。はフェログラフィーおよびSOAP/D-SOAPの結果から総合的に判断した結果、継続使用は可能ですが、今後の機器の機能を確認するためにも傾向管理が有用と考えます。フェログラフィー【定量分析：Is値】Is値は異常摩耗の早期発見パラメータのつで、摩耗程度を定量化するために用います。前回に比較してIs値はの乗から乗に上昇し、やや高い値でした。フェログラフィー【定性分析：摩耗粒子および摩耗形態観察】分析結果から比較的多く観察された摩耗粒子は、以下の通りでした。疲労摩耗粒子・繰返し応力を受けて発生。フリクションポリマ・フリクションポリマ・局部的に高圧・高温となる場合に発生。Iカップリング発光分光分析【SOAP／D-SOAP】検出された金属元素から発生箇所を推定すると、以下の通りでした。鉄、銅、錫、亜鉛・軸受等リン・添加剤カルシウム、ケイ素、ナトリウム・外部混入異物前回に比較して計数汚染度はNAS級から等級に変化はなく、当社推奨の管理限界値以下であり、良好でした。前回同様に、粘度、水分、酸価、IRの各データは良好でした。
報告№109-09136 報告№112-00701 | 分析№109-001160 分析№112-003245 | 112-003245 | 油の劣化は確認されず、汚染度も良好な範囲にあることから、継続使用可能な状態にあると判断します。対象設備は継続使用可能な状態にあると判断します。但し、将来的な摩耗進行の有無を確認するためにも傾向監視を継続することが有効です。定期的な分析今後懸念される切削摩耗の進行を監視するため、定期的に分析を実施することを推奨します。フェログラフィーおよびSOAP／D-SOAPの結果から総合的に判断した結果、設備は健全であり、継続使用可能と評価できますが、引続き設備の機能が保持されていることを確認するためにも、潤滑油診断による傾向管理が有用と考えます。フェログラフィー【定量分析：Is値】Is値は異常摩耗の早期発見パラメータのつで、摩耗粒子を定量化するために用います。Is値は前回に比較しての乗から変化はなく、低い値でした。フェログラフィー【定性分析：摩耗粒子および摩耗形態観察】分析結果から比較的多く観察された粒子は、以下の通りでした。切削粒子・異物や金属表面の微小突起による切削摩耗により発生。観察された摩耗粒子の中でも切削粒子は、将来的な摩耗の進行に繋がる可能性を示唆しているため、傾向監視が必要と思われます。切削摩耗は、他の摩耗形態に比較して摩耗進行速度が速く注意が必要で、定期的なトライボ診断による状態監視が必要と考えます。切削摩耗の原因となる混入異物が残留している場合、この異物により切削摩耗が継続して発生する可能性があります。Iカップリング発光分光分析【SOAP／D-SOAP】検出された金属元素から発生箇所を推定すると、以下の通りでした。鉄、鉛、錫、亜鉛・軸受等リン・添加剤カルシウム、ケイ素、ナトリウム・外部混入異物軸受メタルの摩耗D-SOAPで錫が前回同様に検出されたことから、軸受メタルの摩耗が発生していると推定されます。分析結果から軸受メタルの摩耗深さを求めました。計算はD-SOAPの結果で得られている錫濃度と油量Lから計算し、当社の経験からメタル面積の約分の程度が摩耗したと仮定しました。その結果、メタル表面の平均的な摩耗深さは.μmとなり、メタルの表面粗さを軸受表面の一般的な粗さであるμmと仮定すると、摩耗は軽微であると推定されます。計数汚染度は、前回に比較してNAS級から等級に変化はなく、重量汚染度は、.mg/mlから.mg/mlに増加したものの、共に良好でした。粘度、水分、全酸価、IR、RBOTの各データは、前回同様に良好でした。尚、RBOTは、新油値に比較して大きな値であり減少傾向は確認されませんでした。このことから、酸化防止剤の消耗は確認されず、この油は継続使用可能な状態にあると判断できました。
報告№108-0387 報告№108-0379 | 分析№108-02609 分析№108-02547 | 108-02547 | グリースの物理的性状、軸受の潤滑状態を確認する。グリースの物理的性状グリースの物理的性状を示すちょう度を除く項目は良好です。ちょう度が当社推奨の管理下限値を超え、新グリースのに比較して低下しになっており、グリースが硬化していることが確認されています。また、全酸価が.mgKOH/gと新グリースの.mgKOH/gに比較して上昇していることから、グリースが劣化している可能性が考えられます。硬化したグリースは、油分の流動性が低下しギヤ歯面での良好な油膜保持に影響がでる可能性があるため、グリースを交換されることを推奨します。ギヤの潤滑状態D－SOAPで鉄が検出されているものの、摩耗粒子がほとんど観察されていないことから、ギヤは継続使用可能と判断します。尚、報告書の管理表中に示しているSOAP／D-SOAPは、グリース潤滑の場合、摩耗粒子が均一に分散していないため、測定値が大きく変動することがありますので参考値としてお考え下さい。
報告№109-09136 報告№111-00382 | 分析№109-001160 分析№111-001826 | 111-001826 | グリースおよび軸受は継続使用可能な状態にあり、保守サイクルおよび手法は問題ないと判断します。但し、異種グリースの混入、或いは、グリース名が違う可能性があるため、以下の対策を推奨します。異種グリースの混入の有無、グリース名を再度確認することを推奨します。フェログラフィー摩耗粒子の形態で比較的多く観察された粒子は、潤滑状態が正常な場合に発生する摩耗粒子でした。これらの摩耗粒子が観察された場合、潤滑部で発生している摩耗形態は、正常なマイルド摩耗であることが分かります。電子顕微鏡・X線マイクロアナリシス観察された粒子をSEM・XMAで詳細に分析した結果、粒子には鉄、クロム、マンガンが比較的多く含まれており、成分割合から粒子は主にベアリングから発生していると推定できました。Iカップリング発光分光分析供試グリースを分析した結果、検出された金属元素は、SOAP-Tの結果表に示すように、鉄、鉛、銅、錫、リン、亜鉛、カルシウム、バリウム、アルミニウム、ナトリウム、マグネシウムでした。これらの検出された金属元素から発生箇所を推定すると鉄、鉛、銅、錫・軸受等リン、亜鉛、バリウム・グリース添加剤カルシウム、アルミニウム、ナトリウム・増ちょう剤マグネシウム・外部混入異物であると思われます。このうち、機械部品が摩耗したと思われる元素はのグループです。グリースの物理的性状IRの結果、新グリースのIRスペクトルと一致しない箇所が確認されました。異種グリースの混入またはグリース名の誤りなどが考えられます。
報告№108-0390 報告№108-0390 |  | 108-02628_2629 | を示す粘度、水分、全酸価、IRの各データは当社推奨の管理限界値内にあることから、継続使用可能と判断します。濾過効率は油清浄機入口に比較して出口の粒子数が若干大きな値を示しており、濾過効率を求めることができず、潤滑状態の変化を確認できませんでした。を示す粘度、水分、全酸価、IRの各データは良好です。油清浄機の濾過効率による油汚染度管理に関する考察油清浄機の濾過効率の指標であるβ値を確認するため、油清浄機の入口側と出口側の配管より採油を実施し、計数汚染度を実施しました。その結果を下表に示します。 ・ここで、 EMBEDExcel.Sheet.表に示す通り、油清浄機入口に比較して出口の粒子数が若干大きな値を示しており、濾過効率を求めることができません。油清浄機の入口と出口の粒子数を比較し、濾過後の出口側の粒子数が多くなる現象が見られた場合、その原因として、油清浄機の濾過材の交換時期を迎えた採油配管の排油が十分ではなく、配管内に滞留していた錆などの汚染粒子が混入した状態で採油した採油試料が入れ替わった事などが考えられます。機器の摩耗本機器は、油清浄機が設置されており、油中粒子数は常に除去されています。今回の分析では上述したとおり、入口側と出口側の汚染度データが逆転していたため油清浄機の濾過効率を求められず、定量的な評価はできません。そこで、今回は油中の摩耗粒子の形態から摩耗状況を確認しています。油清浄機入口の油中の摩耗粒子を詳細に観察した結果、異常な摩耗形態を示す摩耗粒子が観察されなかったことから、潤滑状態は正常な状態にあると判断します。
報告№109-09136 報告№111-00666 | 分析№109-001160 分析№111-003349 | 111-003349_date120321 | トライボロジーを活用した設備診断法による結果、潤滑油および減速機は継続使用可能な状態にあると判断します。今後も定期的なトライボロジーを活用した設備診断法によるCBMの実施を推奨します。定期的な分析分析の結果で観察された摩耗粒子の一部には、潤滑面で油膜が破断して金属同士が接触して発生した凝着摩耗粒子と呼ぶ粒子が観察されました。ただし、観察された凝着摩耗粒子そのものが少ないことと、潤滑状態の異常を早期に発見するパラメータであるIs値が正常な範囲と判断できるの乗であったこと、さらには潤滑油の汚染度もNAS級と若干汚染されてはいるものの、外部から混入した砂などの異物が汚染の主要因であり、歯面の摩耗が汚染の要因になっていないことがわかります。本試料の場合は、外部混入異物により汚染度が高いものの、現時点では潤滑状態の悪化に大きく影響を与えるほどではなく潤滑状態は正常な範囲にあると判断できますが、砂などの外部異物は、歯車よりも硬度が高く、歯面の摩耗進行に影響をあたえることから、定期的に分析を実施し、摩耗の進行状況を確認することを推奨します。バックラッシによる評価バックラッシは、歯車をスムーズに無理なく回転させるために必要な歯面間の遊びのことで、歯車が円滑に回転するために必要なものです。バックラッシが少なすぎると潤滑不良や歯車の両歯面が接触して騒音が増大したり、摩耗の原因になったりします。また反対に、広すぎると歯面同士の適切な噛み合いが悪くなり歯車が破損しやすくなることがあります。トライボロジーを活用した設備診断法では、潤滑油中の鉄の濃度分析の結果から歯車の歯面がどの程度摩耗してバックラッシを増加させているかを求めることができることから、ご提供いただいた減速機に関する情報から、使用されているギヤはスパイラルベベルギヤであるとして、歯車をかみ合わせたときの、歯面間の遊びを求めてみました。なお、今回提供して頂いた情報の中で歯幅が不明でしたのでmmと仮定しました。その結果、減速機のギヤ歯面に摩耗が集中していたと仮定した場合、バックラッシの増加量は.μmと推定されました。バックラッシの量は、各機械メーカのノウハウであるため、一律には決まっていませんが、一般には数十μmから数百μmとされており、評価はこの値を参考としましたが、分析結果から求めたバックラッシ増加量は、一般に用いられるバックラッシの範囲に比較して十分に小さい値であることがわかります。ただし、今回求めたバックラッシの増加量は、計算に必要なすべてのパラメータがそろっていない仮定の数値も入っていることから、正確なバックラッシの増加量を計算するためにも、歯幅、油入替後の稼働時間ならびに分解点検後の稼働時間などの情報をお知らせ下さい。計算結果をご報告いたします。フェログラフィー異常摩耗の早期発見パラメータとして摩耗粒子を定量化して評価するフェログラフィーのIs値は、正常な潤滑状態を示すの乗でした。摩耗粒子の形態で比較的多く観察された粒子は、潤滑状態が正常な場合に発生する摩耗粒子異物の噛み込みにより発生する切削粒子金属潤滑部が局部的に油膜切れを起して発生するシビア粒子でした。これらの摩耗粒子が観察された場合、潤滑部で発生している摩耗形態は、正常なマイルド摩耗異物による切削摩耗潤滑状態がやや厳しい凝着摩耗であることが分かります。減速機で切削摩耗が発生した場合、減速機内部で使用されている歯車の歯面や転がり軸受が切削摩耗により生じた軌道面の損傷が起点となって寿命が分の程度に低下することがあることから、切削摩耗には十分注意する必要があります。切削摩耗の発生原因となる混入異物が残留している場合、この異物により切削摩耗が継続して発生する可能性があります。Iカップリング発光分光分析供試の潤滑油を分析した結果、検出された金属元素は、SOAP-Tの結果表に示すように、鉄、鉛、リン、亜鉛、カルシウム、アルミニウム、ナトリウム、ホウ素、モリブデンでした。検出されたこれらの金属元素から発生箇所を推定すると鉄、鉛、亜鉛・ギヤ・軸受等リン、モリブデン・オイル添加剤カルシウム、アルミニウム、ナトリウム、ホウ素・外部混入異物であると思われます。このうち、機械部品が摩耗したと思われる元素はのグループです。計数汚染度は当社推奨の管理限界値に到達していましたが、これはNAS等級～μmのレンジが級であり、潤滑状態にすぐに悪影響を与える領域に達していませんので、今後の運転時間や運転状況が、特に変化のない運転であれば、少なくても年間は継続使用可能な状態にあると判断します。今後、NAS等級のμm以上のレンジが当社推奨の管理限界値を超える場合は、潤滑状態に悪影響を与えるため定期的な分析を実施し、汚染度の進行状況を確認することを推奨します。フィルタ表面の異物観察で金属片、鉄錆、砂等が観察されたことから、汚染度が高い要因は、摩耗と外部混入異物の影響と思われます。潤滑は、H.～Hの間、時間使用されましたが、粘度、水分、酸価、IRの各項目のデータは総合的に判断して良好でした。潤滑油は、今後の運転時間や運転状況が、特に変化のない運転であれば、少なくても年間は継続使用可能な状態にあると判断します。粘度は良好と判断します。粘度は、当社推奨の管理限界値内にあり、潤滑状態も正常な範囲にあることからも良好な状態であると判断します。水分は良好と判断します。水分は、当社推奨の管理限界値の以下にあり良好と判断します。酸価は良好と判断します。酸価は、新油値.mgKOH/g以内にあり良好と判断します。IRは良好と判断します。IRの結果、IRチャートに示すように新油に比較して変化がなく、油劣化兆候を示すカルボン酸の吸収も確認されていなかったことから良好と判断します。
報告№109-09136 報告№113-00261 | 分析№109-001160 分析№113-000996 | 113-000996 | 分析の結果、は良好な状態にあるものの、計数汚染度は、やや高い値でした。汚染度が高い要因は、採油の影響を受けている可能性があります。軸受は継続使用可能な状態にあると判断します。但し、摩耗粒子の形態観察で疲労摩耗粒子が比較的多く観察されたことから、に示す対策を推奨します。定期的な分析今後懸念される疲労摩耗の進行を監視するため、定期的に分析を実施することを推奨します。最適な採油方法本試料油は、機器停止中に廃油口から採油されているため、分析データが高濃度に出ていると推定されます。正確なデータによる診断を行うためにも、今後の採油は、極力運転中もしくは停止直後の油槽中層部から実施されることを推奨します。はフェログラフィーおよびSOAP-Tの結果から総合的に判断した結果、継続使用は可能ですが、今後の機器の機能を確認するためにも傾向管理が有用と考えます。フェログラフィー【定量分析：Is値】Is値は異常摩耗の早期発見パラメータのつで、摩耗程度を定量化するために用います。今回のIs値はの乗とやや高い値でした。フェログラフィー【定性分析：摩耗粒子および摩耗形態観察】分析結果から観察された代表的な粒子は、以下の通りでした。正常な摩耗粒子・潤滑状態が正常なマイルド摩耗により発生。疲労摩耗粒子・繰返し応力を受けて発生。赤錆等・外部から混入したと考えられます。Iカップリング発光分光分析【SOAP-T】検出された金属元素から発生箇所を推定すると、以下の通りでした。検出された金属元素 分類 鉄、錫、亜鉛 軸受等 リン、モリブデン 添加剤 カルシウム、バリウム、アルミニウム、ケイ素、ナトリウム 外部混入異物 計数汚染度は、NAS級と当社推奨の管理限界値以下であるものの、やや高い値でした。フィルタ表面の異物観察で赤錆、砂等が観察されたことから、汚染度が高い要因は、摩耗と外部混入異物の影響と思われます。粘度、水分、全酸価、IRの各データは、良好でした。
報告№108-0525 報告№108-0525 | 分析№108-03775 分析№108-03775 | 108-03775 | 分析の結果、計数汚染度が当社推奨の管理限界値に到達していることが分かりました。異常摩耗の早期発見パラメータであるフェログラフィーのIs値がの乗とやや高く、摩耗粒子およびフィルタ表面の異物観察で外部から混入したと思われる鉄錆、砂等が多く観察され、D－SOAPで鉄が多く検出されたことから、汚染度が高い要因は、外部混入異物の影響と考えられました。今後、これらの異物が軸受摺動面に噛み込み摩耗が進行することが懸念されるため、濾過を推奨します。は良好と判断します。粘度は良好と判断します。粘度はmm/sと新油値mm/sに比較して、粘度変化率は-.％で、当社推奨の管理限界値である±％以内にあり、良好と判断します。水分は良好と判断します。水分はppmと当社推奨の管理限界値の以下であり、良好と判断します。全酸価は良好と判断します。全酸価は.mgKOH/gと新油値.mgKOH/gに変化はなく、良好と判断します。IRの結果、良好と判断します。IRの結果、油劣化の兆候を示すカルボン酸の吸収が確認されていないことから、良好と判断します。RBOTの結果、良好と判断します。RBOTはminと当社推奨の管理限界値のmin以上であり、良好と判断します。計数汚染度は当社推奨の管理限界値に到達しています。計数汚染度は当社推奨の管理限界値に到達しています。計数汚染度はNAS級と当社推奨の管理限界値のNAS級に到達しています。重量汚染度は良好と判断します。重量汚染度は.mg/mlと当社推奨の管理限界値のmg/ml以内にあり、良好と判断します。機器の潤滑状態D－SOAPの結果、鉄が多く検出されています。フェログラフィーの結果、外部から混入したと思われる鉄錆、砂等がやや多く観察されています。SOAPの結果は良好です。SOAPの結果、油の添加剤成分であるリンがppm、バリウムがppm、外部から混入したと思われるケイ素がppm検出されています。軸受の摩耗を示す錫が検出されていないことから、良好と判断します。D－SOAPの結果、鉄が多く検出されています。D－SOAPの結果、鉄がppm、鉛が、銅が、油の添加剤成分であるバリウムが、外部から混入したと思われる亜鉛が、カルシウムが検出されています。軸受の摩耗を示す錫が検出されていないことから、良好と判断します。フェログラフィーの結果、外部から混入したと思われる鉄錆、砂等がやや多く観察されています。異常摩耗の早期発見パラメータであるフェログラフィーのIs値が×の乗とやや高く、摩耗粒子の形態観察の結果、外部から混入したと思われる鉄錆、砂等がやや多く観察されています。
報告№109-09136 報告№110-00485 | 分析№109-001160 分析№110-002184 | 110-002184 | は、油の粘度、油中のスラッジの発生量を判断パラメータに、粘度、全酸価、IR、RBOTで評価します。分析の結果、油の粘性を示す粘度は、新油値の.mm/sに比較して粘度変化率が-.％の.mm/sとほぼ変化はなく、また油中のスラッジの発生量を示す全酸価は、新油値の.mgKOH/gに対して.mgKOH/gでほぼ変化が見られず劣化は確認されなかった。さらにはIRの結果でも油が劣化した場合に発生するカルボン酸の発生も確認されず、酸化防止剤の残存量を示すRBOTは、限界値minに比較して、十分に残量があるminであった以上のことから、潤滑油の劣化は確認されませんでした。なお、使用油の使用期間または使用時間が不明であったため、ご要求の油の余寿命に関する検討は行えませんでした。可能であれば、これらの情報をご提供下さい。汚染度油中の水分を計測した結果、水分は.ppmと新油と同等であり、継続使用可能な状態にあることが確認されました。潤滑油は継続使用可能な状態にあると判断します。
報告№106-6118 報告№106-6118 | 分析№106-02511 分析№106-02511 | 106-02511 | 初期試験を実施した結果、異常摩耗の早期発見パラメータであるフェログラフィーのIs値がと良好の範囲にあるものの、摩耗粒子形態観察で摩擦熱が高い場合に発生する球状粒子、ホワイトメタルが多く観察されました。球状粒子は、異常の兆候を示す形態のパラメータで、この摩耗粒子が発生する場合、潤滑状態に注意が必要です。球状粒子の発生原因は、一般に、溶接工事、溶接作業などによる溶接スパッタの混入、電食による発生、厳しい金属接触による摩耗、が考えられます。発生原因が、の溶接スパッタの混入であれば、今後増加しないと思われますが、が考えられる場合は、原因を取り除かなければ球状粒子は増加すると考えられます。一方、前回と同じく計数汚染度がNAS級とやや高い値でした。軸受メタルの主成分である錫がSOAPでppmからppm、D－SOAPでppmから.ppmに上昇していたことから、汚染度が高い原因は、軸受メタルの摩耗によるものと考えられました。今回のSOAPの錫濃度から軸受メタルの平均的な摩耗深さを下式及びにより求めた結果、摩耗深さはμmとなりました。 ・式 ・式 メタル表面粗さの初期値をsと仮定すると平均的な摩耗深さは分の程度であることから、現在のところ、継続使用可能と判断します。但し、このまま継続して摩耗が進行した場合、初期の錫濃度をとして平均的な摩耗深さがメタルの表面粗さμmに到達する時期を計算した結果、年月と予測されました。今後更に摩耗が進行することが懸念されるため、ヶ月以内に再度分析を実施し、軸受メタルの摩耗進行状況と、観察された球状粒子の増加の有無を確認し、球状粒子の発生原因を確認することを推奨します。念のため、主機の起動時、停止時の温度チャートから軸受温度の微妙な変化に注意されることを推奨します。
報告№109-09136 報告№109-09187 | 分析№109-001160 分析№109-001468 | 109-001468 | 、汚染度、軸受の潤滑状態を確認する。軸受の潤滑状態分析の結果、SOAP／D－SOAPで鉄が検出され、観察された摩耗粒子には微小な疲労摩耗粒子がやや多く観察されました。摩耗形態は疲労摩耗が発生していることが確認されました。これを反映して、異常摩耗の早期発見パラメータであるフェログラフィーのIs値がの乗とやや高く、潤滑状態がやや厳しくなりつつあることが分かりました。本機は、回転数が毎分回転ときわめて低速であるため良好な油膜の形成はし難く、このことが、潤滑状態がやや厳しくなっている要因だと思われます。潤滑状態が厳しくても、回転数が低速であることから状態の急変はないと思われますが、念のため定期的な分析により摩耗の進行状況を確認する必要があります。次回分析の時期を理論的に求めたところ、最短で約時間となりました。この時間は、油中汚染物が均一になるために必要とする時間であり、この時間を経過すれば、再分析の結果から状態の傾向を確認することが可能となりますので、これを参考に次回分析時期を検討されることを推奨します。計数汚染度はNAS級、重量汚染度はmg/mlと共に清浄でした。を示す粘度、水分、全酸価、IRの各データは良好の範囲にあることから、この油は継続使用可能と判断します。
報告№109-09136 報告№114-00264 | 分析№109-001160 分析№114-000956 | 114-000956 | 分析の結果、は良好の範囲にあるものの、計数汚染度がNAS級とやや高く、重量汚染度がmg/mlと当社推奨の管理限界値を超えています。提供された図面から転がり軸受が使用されていますが、転がり軸受は汚染物質による圧痕が疲労摩耗発生の原因になることから、更油が必要と判断します。軸受は継続使用可能な状態にあると判断します。但し、疲労摩耗粒子が確認されたことから、以下の対策を推奨します。更油油の汚染度が高いことから、摩耗粒子や異物等の夾雑物が潤滑部に噛み込むことによる摩耗の進行が懸念されます。当該機は、更油を推奨します。更油をする際には、ケース内を清掃し、更油する新油もNAS級程度の清浄な潤滑油を更油することを推奨します。定期的な分析今後の進行が懸念される疲労摩耗の推移を監視するため、定期的な分析実施を推奨します。分析結果異常摩耗の早期発見のパラメータであるフェログラフィーのIs値は、レベルとやや高い値です。また、潤滑部の摩耗が認められたため、定期的に潤滑油分析を実施し、摩耗推移を監視することが有用と考えます。フェログラフィーで観察された代表的な粒子は、以下の通りです。疲労摩耗粒子・繰返し応力による金属疲労で発生。大型化するとフレーキングの発生が懸念されます。鉄錆・外部から混入したと考えられます。SOAP/D-SOAPの結果、鉄および銅が比較的高い値で検出されていることから、軸受軌道面および銅を使用した箇所で摩耗が発生していると推定されます。また、リンが新油値のppmに比較してppmに減少し、D-SOAPでppm検出されていることから、油の添加剤成分が析出してスラッジが発生しています。リンは、極圧添加剤として添加されていることから、油中のリンが減少すると、負荷圧力の非常に高い軌道面では油膜が形成されにくくなり、摩耗が進行することが懸念されます。亜鉛がSOAPでppm、D-SOAPでppm検出されていることから、亜鉛を使用した箇所の溶出・摩耗が発生していると考えられます。発生箇所が亜鉛メッキされた部品であった場合、耐食性が低下して腐食に進展することが懸念されます。計数汚染度はNAS級とやや高く、重量汚染度はmg/mlと当社推奨の管理限界値を超えています。フィルタグラムで表面が茶褐色で鉄錆等が観察されていることから、汚染度が高い要因は、スラッジと外部混入異物の影響と思われます。粘度、水分、酸価、IRの各データは良好です。
報告№109-09136 報告№113-00042 | 分析№109-001160 分析№113-000125 | 113-000125 | 潤滑油は継続使用可能な状態にあると判断します。分析結果粘度粘度は.mm/sと新油値.mm/sに比較して、粘度変化率は-.％で、当社推奨の管理限界値である±％以内にあり、良好と判断します。泡立ち試験泡立ち試験は-と新油値-以下にあり、良好と判断します。水分はppmと当社推奨の管理限界値の以下であり、良好と判断します。酸価は.mgKOH/gと新油値.mgKOH/gに比較して高いものの、IRの結果で油劣化の兆候を示すカルボン酸の吸収が確認されていないことから、良好と判断します。
|  | 113-001720 | 対象設備は、エンジンオイルの添加剤が化学反応により析出したカルシウム化合物がppmとやや高濃度で検出されました。このカルシウム化合物は、軸受で使用されているホワイトメタルよりやや高い硬度であるため軸受表面を摩耗させる原因となります。摩耗の促進要因となるカルシウム化合物を除去し、また錆の発生の要因となる水分濃度も高いことから更油が必要と判断します。更油および次回点検でピストンリングの点検水分濃度が高く、水分の影響により金属表面で腐食摩耗が発生し、発生した鉄錆等の粒子が潤滑部に噛み込み摩耗が進行する懸念があります。また、油中からカルシウム化合物がやや高い濃度で検出されたため、この化合物がコンロッドメタルやクランクピンメタルの摩耗を促進させる懸念があります。化合物発生の原因は、ピストンリングの摩耗によって燃焼ガスのシール性が低下し、燃焼ガス中の硫黄分と油中のカルシウム添加剤が反応するためと考えられます。そのため、更油の実施と、次回点検でピストンリングの摩耗状態の点検を推奨します。定期的な分析今後懸念される切削摩耗、凝着摩耗の進行を監視するため、定期的に分析を実施することを推奨します。新油との比較による評価を示す粘度、塩基価のデータは新油データを基準として評価しています。今回は油名が不明であり新油データとの比較による良否の評価ができませんでしたが、今後分析を実施する場合は、使用している新油を同時に分析することをご検討下さい。はフェログラフィーおよびSOAP-Tの結果から総合的に判断した結果、継続使用は可能ですが、機器の機能を保持するためにも傾向管理が有用と考えます。フェログラフィー【定量分析：Is値】Is値は異常摩耗の早期発見パラメータのつで、摩耗粒子を定量化するために用います。Is値はの乗と、やや高い値でした。フェログラフィー【定性分析：摩耗粒子および摩耗形態観察】分析結果から比較的多く観察された粒子は、以下の通りでした。正常な摩耗粒子・潤滑状態が正常なマイルド摩耗により発生。切削粒子・異物や金属表面の微小突起による切削摩耗により発生。シビア粒子・潤滑状態がやや厳しい凝着摩耗により発生。金属潤滑部が局部的に油膜切れを起していると考えられます。黒錆・潤滑状態がやや厳しい凝着摩耗により発生。局部的に金属接触が厳しく、且つ、高い摩擦熱が発生していると考えられます。観察された摩耗粒子の中でも切削粒子、シビア粒子、黒錆は、将来的な異常摩耗の進行に繋がる可能性を示唆しているため、傾向監視が必要と思われます。詳細は、別紙傾向監視が必要な摩耗粒子をご覧ください。Iカップリング発光分光分析【SOAP-T】検出された金属元素から発生箇所を推定すると、以下の通りでした。鉄、鉛、銅、アンチモン、錫・エンジン部品等リン、亜鉛、カルシウム、マグネシウム、モリブデン・添加剤アルミニウム、ケイ素、ナトリウム、ホウ素・外部混入異物クランクピンメタルの摩耗SOAP-Tで錫がppm、銅がppm検出されたことから、クランクピンメタルが摩耗していると推定されました。詳細は、別紙クランクピンメタルの摩耗をご覧ください。銅を使用した箇所の溶出・摩耗SOAP-Tの結果、銅がppm検出されたことから、銅を使用した箇所の溶出・摩耗が発生していると思われます。亜鉛系添加剤を使用している潤滑油で銅が検出される場合、潤滑系統内でこれらの金属が亜鉛系添加剤の影響により溶出することが知られています。今回の検出は、この溶出と摩耗との双方によるものと考えられます。今後、別紙鉱油の酸化に対する金属触媒の影響に示すように濃度の増加に伴い酸化速度が速まる可能性があります。鉛を使用した箇所の溶出・摩耗SOAP-Tの結果、鉛がppm検出されました。亜鉛系添加剤を使用している潤滑油で鉛が検出される場合、潤滑系統内で鉛を使用した箇所が亜鉛系添加剤の影響により溶出することが知られています。今後、別紙鉱油の酸化に対する金属触媒の影響に示すように濃度の増加に伴い酸化速度が速まる可能性があります。固形カルシウム化合物の生成SOAP-Tでカルシウムがppm検出されました。この影響については、別紙固形カルシウム化合物の生成をご覧ください。粘度粘度はmm/sでした。油名が不明であることから評価できませんが、仮に本試料油の新油がmm/sであるとすると、粘度変化率は-％で、当社推奨の管理限界値である±％以内になります。水分はと当社推奨の管理限界値を超えていました。今後、水分の影響でエンジン内部に錆が発生し、その影響で摩耗が発生する懸念があります。塩基価は.mgKOH/gでした。
報告№109-09136 報告№112-00409 | 分析№109-001160 分析№112-001679 | 112-001679 | 潤滑油は継続使用可能な状態にあると判断します。分析結果は良好と判断します。粘度粘度は.mm/sと新油値mm/sに比較して、粘度変化率は-.％で、当社推奨の管理限界値である±％以内にあり、良好と判断します。泡立ち試験泡立ち試験は-と新油値に比較して低い値でした。水分はppmと当社推奨の管理限界値の以下にあり、良好と判断します。酸価は.mgKOH/gと新油値.mgKOH/gに比較して高いものの、IRの結果で油劣化の兆候を示すカルボン酸の吸収が確認されていないことから、良好と判断します。
|  | 113-002346 | 潤滑油および対象設備は継続使用可能な状態にあると判断します。但し、今後の摩耗推移を確認するためにも傾向監視を継続することが有用です。摩耗進行の監視クランクメタル、ピストンリングなどの摩耗の進行を監視するために、定期的に分析を実施し、進行状況を確認されることを推奨します。異常摩耗の早期発見のパラメータであるIs値は、前回のレベルから変化はなく、やや高い値でした。また、潤滑部の摩耗が認められたため、定期的に潤滑油分析を実施し、摩耗推移を監視することが有用と考えます。フェログラフィーで観察された代表的な粒子は以下の通りです。正常な摩耗粒子・潤滑状態が正常なマイルド摩耗により発生。切削粒子・異物や金属表面の微小突起による切削摩耗により発生。切削粒子は摩擦面が将来的に異常摩耗へ進展する可能性を示唆しているため、傾向監視が有用と思われます。切削摩耗は、他の摩耗形態に比較して摩耗進行速度が速く注意が必要で、定期的なトライボ診断による状態監視が必要と考えます。切削摩耗の原因となる混入異物が残留している場合、この異物により切削摩耗が継続して発生する可能性があります。粘度、水分、塩基価、IR酸化度の各データは良好です。
報告№109-09136 報告№110-00475 | 分析№109-001160 分析№110-002140 | 110-002140 | Iカップリング発光分光分析供試のギヤ油を分析した結果、SOAP／D－SOAPで鉄、銅、ニッケル、錫、リン、カルシウム、アルミニウムが検出されました。これらの検出された金属元素から発生箇所を推定すると鉄、銅、ニッケル、錫・ギヤ・軸受等リン・オイル添加剤カルシウム、アルミニウム・外部混入異物であると思われます。このうち、機械部品が摩耗したと思われる元素はのグループです。フェログラフィー異常摩耗の早期発見パラメータとして摩耗粒子を定量化して評価するフェログラフィーのIs値は、の乗と良好の範囲にあるものの、摩耗粒子の形態観察で潤滑状態が正常な場合に発生する摩耗粒子、金属潤滑部が局部的に油膜切れを起して発生するシビア粒子が比較的多く観察されました。潤滑部では、正常なマイルド摩耗とやや厳しい摩耗形態の凝着摩耗が発生していることが分かりました。計数汚染度は当社管理限界値内にあるもののやや高い値でした。フィルタ表面の異物観察で金属片、鉄錆、砂等が観察されたことから、汚染度が高い要因は、摩耗と外部混入異物の影響と思われます。粘度、全酸価、IRの各データは良好でした。本減速機および潤滑油は継続使用可能な状態にあります。なお、鉄がppm検出されており、この鉄濃度と油量Lから摩耗量を計算した結果、ギヤ歯面の摩耗は.cmとなりました。設備名称から当該試料は遊星歯車機構であると推測されました。遊星歯車は、遊星歯車機構の構造例に示す通り、太陽歯車、内歯車、そして遊星歯車から構成されています。遊星歯車の数は、～個程度が一般的です。仮に個とした場合、遊星歯車と内歯車、遊星歯車と太陽歯車の接触点は合計で箇所となります。遊星歯車機構の構造例今回の情報から油量はLであることが分かりましたが、歯形、モジュール、歯幅、遊星歯車の数が不明でしたので、歯型をハスバ歯車、モジュールを、歯幅をmm、遊星歯車の数をと仮定し、この部分のバックラッシを求めました。その結果、接触点箇所で平均的に摩耗が発生していたと仮定した場合、バックラッシの増加量は分解点検から約時間で.μmと推定することができます。また、最も厳しい状態である摩耗が接触点点に集中していたと仮定した場合は、摩耗による歯面の減肉をμmと推定することができます。今回のように、ギヤの各部を仮定して摩耗による減肉を算出した結果では継続使用可能な状態であることが確認できますが、実機の実際の数値による確認が必要ですので、以下の対策を推奨します。定期的な分析摩耗の進行を監視するため、定期的に分析を実施し、摩耗の進行状況を確認することを推奨します。バックラッシによる評価ギヤ歯面の的確な摩耗状態の判断を行うため、増速機内部の各歯車の構造が確認できる図面、各ギヤの形式、歯形、モジュール、歯数、歯幅、遊星歯車の数等の情報をご提供下さい。最適な採油方法本試料油は、機器停止中に給油口から手動ポンプを使用して油槽中層部から採油されています。機器が停止している状態では、油槽内で撹拌がなくなり固形物が沈降するため、油中汚染度は低くなると推定されます。今後の採油は、極力運転中もしくは停止直後の油槽中層部から実施されることを推奨します。
報告№109-09136 報告№110-00319 | 分析№109-001160 分析№110-001321 | 110-001321 | は、油の粘度、油中のスラッジの発生量を判断パラメータに、粘度、全酸価、IR、RBOTで評価します。分析の結果、油の粘性を示す粘度は、新油値の.mm/sに比較して粘度変化率が+％の.mm/sとほぼ変化はなく、また油中のスラッジの発生量を示す全酸価は、新油値の.mgKOH/gに比較して大きな変化のない.mgKOH/gと劣化は確認されなかった。さらにはIRの結果でも油が劣化した場合に発生するカルボン酸の発生も確認されず、酸化防止剤の残存量を示すRBOTは、限界値minに比較してminと当社推奨の管理限界値以上にあるものの低い値でした。但し、IRの結果、新油のIRスペクトルと一致しない箇所が確認されたことから、異種油の混入または油名の誤りなどが考えられます。一方、油中の水分を計測した結果、水分はppmと新油と同等であり、継続使用可能な状態にあることが確認されました。結論IRの結果から異種油の混入または油名の誤りの可能性がありますので、再度ご確認下さい。これらのことが確認されなかった場合は、潤滑油は酸化防止剤の減少と判断されますので、以下の対策が必要となります。RBOT値がminを切り、酸化防止剤が減少しています。継続使用している場合、次回定検前に当社推奨の管理限界値に到達する可能性があります。早めに更油を推奨します。
|  | 100-01864 | 一方、機器の状態を確認するために実施したSOAP／D－SOAP、フェログラフィーの結果、SOAP／D－SOAPでベアリングの摩耗により発生したと考えられる鉄が多く検出されました。この要因をフェログラフィーにより検討した結果、フレーキングにより発生した～μmサイズの薄片状粒子が支配的であり、これらの薄片状粒子は、ベアリング軌道面やころ転動面から発生しているものと考えられました。スラストベアリングサーボ側に比較して、フレーキングにより発生した摩耗粒子のサイズが大型になっており、やや厳しい状況にあったと考えられます。これは、ちょう度がスラストベアリングサーボ側に比較して低くいため、油膜が切れやすくなっている可能性があります。今回、このベアリングは交換されますが、仮に継続して使用された場合、摩耗が進行しますと摩耗粒子のサイズが大型に推移してきます。分析用のグリース採取は、同一箇所から常に同じ方法で採取し、継続して実施することで、摩耗粒子のサイズを監視でき、ベアリングの異常度が確認することができます。今回の分析結果で明らかになったように、グリース中の摩耗粒子による診断は、精密ボールネジ部を非分解で状態が推定できますので、今後の管理は、今回実施したようなグリース分析による診断を定期的に行い、状態を監視されるよう推奨します。
報告№109-09136 報告№109-09143 | 分析№109-001160 分析№109-001182 | 109-001182 | 分析の結果、本軸受は摩耗の発生は確認されているものの、目視で確認できるサイズのフレーキングが発生している可能性は小さく、継続使用可能な状態にあると判断します。これらのことは、異常摩耗の早期発見パラメータであるフェログラフィーのIs値がの乗と高いものの、ベアリング軌道面から発生した摩耗粒子はマイルドな状態で発生した摩耗粒子であり、潤滑状態は良好な状態で進行していると考えられること鉄濃度から計算したフレーキングの発生面積が内輪軌道面の面積の凡そ.％であること以上のことから判断しています。
報告№108-0411 報告№110-00468 | 分析№108-02744 分析№110-002109 | 110-002109 | 金属元素と濃度の分析は、試料油を以上の高温で発光させ、その光を分光器で分光し、分光によって得られた光の強度と金属固有の波長とから元素を特定するIカップリング発光分光分析法を用います。また摩耗状態は、SOAP法により求めた金属成分と濃度にフェログラフィー法による摩耗粒子分析とを加味して総合的に評価しますが、摩擦面の摩耗機構と摩耗状態の判断は摩耗粒子の形態と、異常摩耗の早期発見パラメータであるIs値により判断します。Iカップリング発光分光分析供試のタービン油を分析した結果、SOAP／D－SOAPで鉄、錫、リン、亜鉛、カルシウム、ケイ素、ナトリウムが検出されました。これらの検出された金属元素から発生箇所を推定すると鉄、錫・軸受等リン、亜鉛、カルシウム、ケイ素、ナトリウム・外部混入異物であると思われます。このうち、機械部品が摩耗したと思われる元素はのグループです。フェログラフィー摩耗粒子分析結果から観察された粒子は、潤滑状態が正常な場合に発生する摩耗粒子異物の切削作用で発生する切削粒子金属潤滑部が局部的に油膜切れを起して発生するシビア粒子局部的に高圧・高温となる場合に発生するフリクションポリマでした。潤滑状態と摩耗形態異常摩耗の早期発見パラメータとして摩耗粒子を定量化して評価するフェログラフィーのIs値は、潤滑状態が正常なの乗となっていました。潤滑部では、正常なマイルド摩耗、異物による切削摩耗、やや厳しい摩耗形態の凝着摩耗が発生し、そして局部的に高圧・高温状態になっている箇所があることも確認されました。摩耗形態の中でも切削摩耗は、摩耗進行速度が速い形態であることから管理には注意が必要です。転がり軸受で切削摩耗が発生している場合、軸受の寿命は分の程度に低下することが知られています。また、切削摩耗の発生原因となる混入異物が残留している場合、この異物により切削摩耗が継続して発生する可能性があります。フリクションポリマは、潤滑油が軸受軌道面に押し込められ高圧状態になると同時に、圧縮熱により高温状態になった結果、基油自身重合反応を起こし生成することが知られています。そのため、高圧高温状態の解消がなされなければ、潤滑油の劣化が進行し、粘度上昇に因る潤滑異常に進展する場合があります。計数汚染度、重量汚染度は共に良好でした。粘度、全酸価、IR、RBOTの各データは良好でした。尚、別紙RBOTの減少傾向から油の余寿命を求めた結果、この減少傾向のまま継続使用した場合は、年月には限界値に到達すると推定されました。結論本試料は、汚染や摩耗に関するデータが異常として出やすい軸受箱排油口から採油されたにも関わらず、分析の結果は全ての分析項目の値が当社推奨の管理基準を満たしており、新油分析値との比較結果も問題となる値はなかったことから、油は継続使用可能な状態であり、また運転中における潤滑状態も正常であったものと判断します。
報告№101-6095 | 分析№101-00987 | 101-00987 | 油取替え後の試料油を分析した結果、計数汚染度、重量汚染度、フェログラフィーのIs値を除く項目は良好でした。計数汚染度がNAS級と非常に良好、重量汚染度がmg/mlと良好の領域にありますが、更油後としては、各々やや高い値でした。汚染の要因は、D－SOAPの結果、油の添加剤が析出して発生したバリウムがppm検出されていることから、油の添加剤成分の析出によるものと考えられました。一方、フェログラフィーのIs値も汚染度と同様にの乗と良好領域にあるものの、更油後としては高い値でした。摩耗粒子の形態観察の結果、金属接触が厳しい場合に発生するμmサイズのシビア粒子や摩擦熱が高い場合に発生する黒錆がやや多く見られることから、Is値が高い要因は、摩耗によるものと考えられました。今回の採油が更油直後で主機の運転を実施していないため、更油前に発生していたと考えられます。以上のことから、先ず、異常な摩耗の発生を予防するため、濾過を実施し、濾過後、初期値を取るため分析を実施されることを推奨します。又、更油前に摩耗が発生していたことが確認されましたので、濾過後週間後に再度分析を実施し、摩耗の進行状況を確認されることを併せて推奨します。尚、濾過が実施できない場合は、直ちに追跡分析を実施されることを推奨します。又、採油は運転中、又は、停止直後に油槽中層部から実施されますよう、お願い致します。
報告№104-8044 報告№104-8044 | 分析№104-02040 分析№104-02040 | 104-02040 | 分析の結果、前回と同様に重量汚染度が当社推奨の管理限界値を超えていました。前回同様に光学顕微鏡写真に茶褐色状のスラッジが観察されたことから重量汚染度の高い要因は、この茶褐色のスラッジによるものと推定されます。スラッジの発生は、スラストメタル摺動面で摩擦熱が高い箇所が有り、その影響でスラッジが発生していると考えられます。スラッジ発生の原因となっている摩擦熱が摺動面で発生している場合、今後、更にスラッジが発生したり、或いは油膜切れの懸念も生じるため、スラッジの除去が必要と思われます。除去方法は、当社製清浄分散剤TS－の投与と濾過を実施されることを推奨します。摩耗粒子をフェログラフィーにより観察した結果、観察された摩耗粒子は、摩擦熱が高い場合に発生する黒錆、外部から混入した鉄錆・多くの砂などでした。一方、D－SOAPでは、鉄と軸受メタルの主成分である錫が前回に比較して若干多く検出され、摩耗の進行があることが判りました。これまでに提供して頂いた諸元は、油量がリットル、スラストメタルの面積は枚当たり.cm、パッドの枚数が枚でが、この諸元と、D－SOAPにより検出した錫濃度のから、軸受の一枚当りの平均的な摩耗深さを求めたところ平均摩耗深さはμmとなりました。軸受の初期の表面粗さをsとした場合、計算によって求めた平均摩耗深さから初期表面粗さの凡そ％が摩耗したこととなります。また、前回から今回までの摩耗速度を計算すると、.μm／月となり、この摩耗速度が継続した場合、あとヶ月でスラストメタル摺動面に鏡面部が発生することが考えられました。以上のことから、ヶ月以内に精点Bを実施し、汚染状況及び摩耗の進行状況を確認されることを併せて推奨します。これらのことは、重量汚染度が前回と同じくmg/mlと当社推奨の管理限界値を超え、光学顕微鏡写真に見られるように、茶褐色状のスラッジが見られたこと異常摩耗の早期発見パラメータであるフェログラフィーのIs値が、と良好の範囲にあるものの、摩耗粒子形態観察の結果、外部から混入した鉄錆・砂が多く観察されたことD－SOAPで、前回に比較して鉄、銅、鉛、メタルの主成分である錫、亜鉛が上昇したこと以上のことから判断しました。尚、主機停止中にドレンバルブから採油を実施しているため、油循環中の採油に比較して油中粒子が沈降して高濃度になっている部分を採油していると考えられます。したがって、油が循環している状態で採油を実施した場合に比較して、分析データが高くなり、異常な状態と判断してしまう可能性がありますので、今後の採油は、停止直後、或いは、油循環中に採油を実施されることを推奨します。
|  | 113-000736 | 潤滑油の劣化はないものの、汚染度が高い値でした。添加剤としてモリブデンが添加されている場合、モリブデンの影響で～μmの汚染度が高い値となることがありますが、今回の汚染度の粒子サイズの分布をみると、全てのサイズでNAS級以上であり、SOAP-Tで鉄がppm検出されていることから、汚染度が高いのは摩耗による影響と考えられます。今後、油中の異物がギヤ歯面や軸受軌道面に噛み込み、摩耗が進行することが懸念されます。減速機減速機は継続使用可能であるため、分解点検の必要はないと判断します。また、検出された鉄濃度からギヤのバックラッシの増加量を計算しました。ギヤのバックラッシが適正でない場合、ギヤが円滑に稼動せず、振動の増大鉄がギヤ歯面から発生しているとした場合、仮定に基づく計算であるため参考値となりますが、ギヤのバックラッシ増加量は最も厳しい部分で約.μmと推定されました。上限値に比較して十分に小さい値であるため、継続使用に問題はないと考えられます。この増加量を基に、バックラッシの上限値に到達する時間を推定すると、バックラッシの上限値であるμmに到達するのは、年後であることが分かりました。但し、この結果は、減速機の情報を仮定しているため、参考値としてお考え下さい。更油油中の汚染度が高いことから、摩耗粒子や異物等がギヤ歯面や軸受軌道面に噛み込むことによる摩耗の進行が懸念されるため、更油を推奨します。定期的なトライボ診断実施定期的な分析を実施することにより、データの変化から異常の兆候を早期に発見することが可能となります。今後懸念される切削摩耗、疲労摩耗の進行を監視するため、定期的なトライボ診断の実施を推奨します。は全てのデータが正常であり、良好でした。粘度粘度は、mm/sと新油値の.mm/sに比較して粘度変化率が-％となっており、当社推奨の管理限界値である±％以内にあり、良好でした。水分はppmと当社推奨の管理限界値以下にあり、良好と判断します。酸価・IR酸価劣化の進行度は、酸価およびIRの結果から総合的に判断します。酸価は、.mgKOH/gと新油値.mgKOH/g以下にあり、IRの結果で油劣化の兆候を示すカルボン酸の吸収が確認されていないことから、良好と判断します。計数汚染度が当社推奨の管理限界値を超えていました。フィルタ表面の異物観察で金属片、鉄錆、砂等が観察されたことから、汚染度が高い要因は、摩耗と外部混入異物の影響と思われます。計数汚染度計数汚染度はNAS級以上と当社推奨の管理限界値を超えていました。重量汚染度は.mg/mlと汚染されていました。光学顕微鏡写真重量汚染度で濾過したフィルタ表面上の夾雑物を光学顕微鏡で観察した結果、金属片、鉄錆、砂等が観察されました。はフェログラフィーおよびSOAP-Tの結果から総合的に判断した結果、継続使用は可能ですが、今後の機器の機能を確認するためにも傾向管理が有用と考えます。フェログラフィー【定量分析：Is値】Is値は異常摩耗の早期発見パラメータのつで、摩耗粒子を定量化するために用います。減速機の場合、潤滑状態が良好であればIs値はの乗以下となり、潤滑状態が厳しくなるにつれてIs値は上昇していきます。今回のIs値は、の乗と高い値であり、摩耗状態に注意が必要です。フェログラフィー【定性分析：摩耗粒子および摩耗形態観察】分析結果から観察された代表的な粒子は、以下の通りでした。疲労摩耗粒子・繰返し応力を受けて発生。フリクションポリマ・局部的に高圧・高温となる場合に発生。鉄錆、砂等・外部から混入したと考えられます。Iカップリング発光分光分析【SOAP-T】検出された金属元素から発生箇所を推定すると、以下の通りでした。鉄、鉛、銅、クロム、ニッケル、錫、亜鉛・ギヤ、軸受等リン、モリブデン・添加剤カルシウム、バリウム、アルミニウム、ナトリウム、マグネシウム・外部混入異物バックラッシご提供いただいた情報から本設備は太陽歯車、遊星歯車、内歯車で構成される遊星歯車機構であることが分かりました。今回、歯車のモジュールが不明でした。よって、歯車対のモジュールをと仮定し、バックラッシの増加量を計算しました。その結果、平均的に摩耗が発生していたと仮定した場合、バックラッシの増加量は以下の通りと推定されます。表バックラッシ増加量接触箇所 バックラッシ増加量上限値 バックラッシ増加量 内歯車-遊星歯車 . 約 遊星歯車-太陽歯車 約. バックラッシの初期値が不明であるため、増加量の上限値を適正なバックラッシの最大値と最小値の差としました。今回の推定されたバックラッシ増加量は上限値に比較して十分に小さい値です。但し、今回の計算は仮定に基づいて行っているため、参考値としてお考え下さい。
報告№108-0202 報告№108-0202 | 分析№108-01468 分析№108-01468 | 108-01468 | 分析の結果、SOAPの銅濃度以外のデータは良好でした。SOAPの銅濃度が前回のppmに比較してppmに増加し、高い値を示していました。これは、本軸受油槽内で銅合金を使用した箇所、貴社ご提供の図面からデフレクターとバッフルという部品の溶出によるものと考えられます。これらの部品はオイルシールの役目を果たしており、シャフトとのギャップが増大し油漏れの原因になることが懸念されるため、巡視の際には、油漏れと油面の低下に注意を払い監視する必要があります。今後は、摩耗の増加、油劣化の進行を確認する必要があるため、定期的に分析を実施されることを推奨します。は良好と判断します。計数汚染度は良好と判断します。計数汚染度はNAS級と当社推奨の管理限界値のNAS級以内であり、良好と判断します。重量汚染度は良好と判断します。重量汚染度は.mg/mlと当社推奨の管理限界値のmg/ml以内であり、良好と判断します。機器の潤滑状態機器の潤滑状態は正常と判断します。SOAPの結果、銅が多く検出されました。SOAPの結果、油の添加剤成分であるリン、亜鉛が検出されました。一方、銅が検出されました。銅を使用した部分の溶出が発生していると考えられます。この溶出は検出された亜鉛系添加剤の成分と銅が反応し、溶出することが知られています。銅濃度は別紙鉱油の酸化に対する金属触媒の影響に示すように銅濃度が増加すると酸化速度が速まりますので、酸化劣化の進行状況を全酸価の変化で監視されることを推奨します。D－SOAPの結果は良好です。D－SOAPの結果、摩耗により発生する鉄および錫が検出されていないことから、良好と判断します。フェログラフィーの結果は良好です。フェログラフィーの結果、異常摩耗の早期発見パラメータであるIs値がのマイナス乗と良好の範囲にあることから、潤滑状態は正常と判断します。
報告№108-6005 報告№108-0030 | 分析№108-00139 分析№108-00139 | 108-00139 | 、汚染度、軸受の潤滑状態を確認する。今回の採油は、対象設備の停止中に排油口から実施しているため、油循環中に採油した場合に比較し、油中粒子の沈降の影響を受け、分析データが高濃度に出る可能性があります。今回の分析は以上のことを踏まえて結果を検討しました。分析の結果、計数汚染度はNAS級と当社推奨の管理限界値に到達し、また、異常摩耗の早期発見パラメータであるフェログラフィーのIs値が高いの乗となっていました。摩耗粒子の形態観察の結果、異物の噛み込みにより発生する切削粒子、金属接触が厳しい場合に発生するシビア粒子がやや多く観察され、フィルタ表面の異物を観察した結果、鉄錆、砂、樹脂等が多く観察されました。更にD－SOAPで鉄検出されたことから、汚染度が高い要因は、摩耗と採油の影響によるものと考えられました。今回の採油は対象設備の停止中に排油口から採油を実施しているため、これらの異物は、排油口配管内部に残留していた汚染物が検出された可能性が高いと思われます。観察された摩耗粒子の形態は、切削摩耗と凝着摩耗であり、特に切削摩耗は、異物が混入していない状態に比較して摩耗進行速度が速く注意が必要です。転がり軸受の場合、分の程度に寿命が低下することが知られています。今後、更に摩耗が進行し、転がり軸受の寿命の指標となるフレーキングに進展することが懸念されるため、運転再開後ヶ月以内に再度分析を実施し、潤滑状態を確認することを推奨します。一方、を示す粘度、水分、全酸価、IRの各データは良好の範囲にあることから、この油は継続使用可能と判断します。尚、上述しましたように、今回の採油は停止中の採油であるため、運転中の採油に比較して染度は高目に出ている可能性があります。次回採油のタイミングは、粒子の沈降の影響を極力抑え、油中粒子が均一な分散状態に近い状態で採油が実施できるように、対象設備の運転中、または停止直後に採油を実施されることを推奨します。
報告№109-09136 報告№113-00211 | 分析№109-001160 分析№113-000818 | 113-000818_date130912 | 潤滑油の劣化はないものの、油中の汚染度が高い値でした。採油条件の影響で値が高くなっていると考えられますが、異物の影響で将来的に摩耗が進行する懸念がありますので、に示す対策を推奨します。軸受は継続使用可能な状態にあると判断します。但し、観察された摩耗粒子には繰り返し応力で発生する疲労摩耗粒子が比較的多く認められており、更油した後も、疲労摩耗は発生すると考えられます。そのため、定期的な分析により今後の摩耗進行の有無を確認することを推奨します。更油油中の汚染度が高いことから、摩耗粒子や異物等が軸受軌道面に噛み込むことによる摩耗の進行が懸念されるため、更油を推奨します。また、油槽内には汚染物が残留している可能性があるため、油槽内を清掃し、更油する新油もNAS級程度の清浄な潤滑油を更油することを推奨します。定期的な分析摩耗粒子の形態観察で、疲労摩耗、切削摩耗が観察されたことから、今後の摩耗進行を監視するため、定期的に分析を実施することを推奨します。シリコン系のグリースや添加剤の確認シリコン系の添加剤やグリースを使用している箇所があるかについてご確認下さい。詳細はを参照下さい。最適な採油方法本試料油は、機器停止中に軸受箱排油口から採油されているため、分析データが高濃度に出ていると推定されます。正確なデータによる診断を行うためにも、今後の採油は、極力運転中もしくは停止直後の油槽中層部から実施されることを推奨します。はフェログラフィーおよびSOAP／D-SOAPの結果から総合的に判断した結果、継続使用は可能ですが、今後の機器の機能を確認するためにも傾向管理が有用と考えます。フェログラフィー【定量分析：Is値】Is値は異常摩耗の早期発見パラメータのつで、摩耗程度を定量化するために用います。今回のIs値はの乗と、やや高い値でした。フェログラフィー【定性分析：摩耗粒子および摩耗形態観察】分析結果から観察された代表的な粒子は、以下の通りでした。切削粒子・異物や金属表面の微小突起による切削摩耗により発生。疲労摩耗粒子・繰返し応力を受けて発生。フリクションポリマ・局部的に高圧・高温となる場合に発生。観察された摩耗粒子の中でも切削粒子は、将来的な摩耗の進行に繋がる可能性を示唆しているため、傾向監視が必要と思われます。摩耗形態の中でも切削摩耗は摩耗進行速度が速く、転がり軸受でこの摩耗形態が発生した場合には寿命が分の程度に低下することも知られており、切削摩耗により生じた軌道面の損傷が起点となって転がり軸受の寿命となるフレーキングに進展することから傾向監視による経過監視が必要です。切削摩耗の発生原因となる混入異物が残留している場合、この異物により切削摩耗が継続して発生する可能性があります。Iカップリング発光分光分析【SOAP／D-SOAP】検出された金属元素から発生箇所を推定すると、以下の通りでした。鉄、鉛、銅、亜鉛・軸受等カルシウム、アルミニウム、ケイ素、ナトリウム・外部混入異物ケイ素の検出ケイ素がppm検出されました。一般に、潤滑油中からケイ素が検出された場合の原因として、油の消泡剤として使用されるシリコン系の添加剤が検出されるフェログラフィーおよびフィルタ表面の異物観察で砂が多く観察され、これが検出されるシリコングリースをシール部に塗布している場合、このシリコングリースが潤滑油に混入して検出されるなどが挙げられますが、今回検出が比較的高濃度であることからの可能性が考えられます。については、分析結果では確認することが出来ませんので、これに関する情報があれば提供をお願いします。計数汚染度はNAS級以上と当社推奨の管理限界値を超えていました。フィルタ表面の異物観察で金属片、鉄錆、砂等が観察されたことから、汚染度が高い要因は、摩耗と外部混入異物の影響と思われます。粘度、水分、全酸価、IR、RBOTの各データは、良好でした。尚、別紙RBOTの減少傾向から油の余寿命を求めた結果、本試料油は直近の更油から起算して年月まで使用可能であることが分かります。
報告№109-09136 報告№112-00363 | 分析№109-001160 分析№112-001456 | 112-001456 | 酸化安定度は新油に比較して大きな値であり減少傾向は確認されませんでした。このことから、更油から今回採油までのヶ月間で酸化防止剤の消耗は確認されていないため、使用条件が同様であれば、潤滑油は定検までのヶ月間は使用できる可能性が高いと判断します。酸化安定度はminであり、当社推奨の管理限界値のmin以上であることから、良好と判断します。
報告№107-4514 報告№107-4514 | 分析№107-00765 分析№107-00765 | 107-00765 | トライボ診断の結果、泡立ち試験を除く項目は良好でした。泡立ち試験の結果は、-でした。新油値-に比較して低いことから、通常ではあまり確認されないことですが、消泡性能が新油に比較して、若干高いことが確認されました。一方、摩耗粒子の形態観察の結果、ギヤ歯面の疲労摩耗で発生したと推定されるμmサイズの摩耗粒子が観察されました。ギヤボックスの油系統にはフィルタとオフラインフィルタがあり、μmサイズ以上の粒子の大部分は捕捉されていると考えられます。それにもかかわらず、μmの大型の摩耗粒子が確認された事から、ギヤ歯面ではやや厳しい潤滑状態が発生している可能性があると思われました。油中摩耗粒子は、インラインフィルタやオフラインフィルタに捕捉され、異常な摩耗状態が発生したとしても正常な潤滑状態にあると誤認してしまう可能性が考えられます。これを避けるため、今後の診断に当たっては、これまでの採油箇所に加え、フィルタの捕捉物も分析し、その結果から潤滑状態を評価することを推奨します。尚、フィルタ捕捉物の分析を実施する際には、フィルタ流量、フィルタ使用時間などの追加情報が必要です。是非ご提供下さい。水分、全酸価が新油に比較して高い値を示しているものの、IRの結果で、新油との差異は確認されず、且つ、劣化の兆候も確認されなかったことから、本試料油は継続使用可能と判断します。粘度は良好。粘度は.mm/sと新油値.mm/sに比較して、粘度変化率は-.％で、当社推奨の管理限界値である±％以内にあり、良好と判断する。粘度はmm/sでした。粘度はmm/sでした。粘度指数はでした。粘度指数はでした。泡立ち試験は-でした。泡立ち試験は-と新油値よりも低く、消泡性能が高いことが確認されました。水分はppmでした。水分はppmと新油値よりも高い値でした。全酸価は良好。全酸価は.mgKOH/gと新油値.mgKOH/gに比較して高いものの、良好の範囲にありました。機器の潤滑状態摩耗粒子の形態観察の結果、ギヤ歯面の疲労摩耗で発生したと推定されるμmサイズの摩耗粒子が観察されました。μmサイズの疲労摩耗粒子が観察されました。異常摩耗の早期発見パラメータである潤滑状態指数がの乗と正常な範囲にあるものの、摩耗粒子の形態観察の結果でギヤ歯面の疲労摩耗で発生したμmサイズの摩耗粒子が観察されました。
報告№103-4541 | 分析№103-01824 | 103-01824 | 分析の結果、本軸受は継続使用可能な状態にあると判断します。このことは、異常摩耗の早期発見パラメータであるIs値がの乗とやや高い値を示し、金属接触が厳しい場合に発生する摩耗粒子が観察されているものの、SOAPの鉄濃度ppmと油量リットルからベアリング軌道面で発生しているフレーキング発生面積を試算した結果、軌道面面積の.％程度と使用可能な範囲にあること以上のことからガイド軸受は継続使用可能な範囲にあると判断しました。尚、を示す粘度、水分、全酸価、IRの各データが全て良好であることから、この油は継続使用可能な状態にあると判断します。
報告№109-09136 報告№109-09213 | 分析№109-001160 分析№109-001647 | 109-001647 | 結論潤滑および汚染状態は良好の範囲にあり、継続使用可能と判断します。但し、混合潤滑領域にあり摩耗が継続して発生することが懸念されるため、なるべく早い時期に再分析を実施されることを推奨します。尚、再分析の際には、油清浄機の濾過効率を考慮した評価が重要であるため、油清浄機の入口と出口の箇所から採油を実施することを併せて推奨します。
報告№109-09136 報告№111-00609 | 分析№109-001160 分析№111-002872 | 111-002872_date120120 | 潤滑油および軸受は継続使用可能な状態にあると判断します。但し、油中の汚染度がやや高いことから、以下の対策を推奨します。濾過油中の汚染度がやや高いことから、今後観察された摩耗粒子や異物が軸受摺動面に噛み込み摩耗が進行することが懸念されるため、可能であれば濾過を推奨します。最適な採油方法本試料油は、機器停止中に排油口から採油されています。機器が停止している状態では、別紙油中粒子の沈降の影響に示すように油槽内で撹拌がなくなり固形物が沈降するため、油中汚染度は高くなると推定されます。今後の採油は、極力運転中もしくは停止直後の油槽中層部から実施されることを推奨します。フェログラフィー・SOAP／D－SOAP前回に比較してSOAP／D－SOAPの結果で、鉄および錫濃度に大きな変化はなく、異常摩耗の早期発見パラメータであるフェログラフィーのIs値がのマイナス乗と良好でした。電子顕微鏡・X線マイクロアナリシス観察された粒子をSEM・XMAで詳細に分析した結果、粒子には鉄、マンガンが比較的多く含まれており、成分割合から粒子は主に主軸等から発生していると推定できました。計数汚染度前回同様に計数汚染度はやや高い値でした。フィルタ表面の異物観察で鉄錆等が観察されたことから、汚染度が高い要因は、摩耗と外部混入異物の影響と思われます。水分前回に比較して水分はからと大きな変化はなく、良好でした。前回に比較して粘度、全酸価、IR、RBOTの各データは良好でした。尚、別紙RBOTの減少傾向から油の余寿命を求めた結果、本試料は直近の更油から起算して稼働日数が年月まで使用可能であることが分かります。
報告№109-09136 報告№113-00211 | 分析№109-001160 分析№113-000813 | 113-000813 | 潤滑油の劣化はないものの、油中の汚染度がやや高い値でした。採油条件の影響で値が高くなっていると考えられますが、異物の影響で将来的に摩耗が進行する懸念がありますので、に示す対策を推奨します。軸受は継続使用可能な状態にあると判断します。但し、定期的な分析により今後の摩耗進行の有無を確認することを推奨します。定期的な分析摩耗粒子の形態観察で、切削摩耗、疲労摩耗が観察されたことから、今後の摩耗進行を監視するため、定期的に分析を実施することを推奨します。シリコン系のグリースや添加剤の確認シリコン系の添加剤やグリースを使用している箇所があるかについてご確認下さい。最適な採油方法本試料油は、機器停止中に軸受箱排油口から採油されているため、分析データが高濃度に出ていると推定されます。正確なデータによる診断を行うためにも、今後の採油は、極力運転中もしくは停止直後の油槽中層部から実施されることを推奨します。はフェログラフィーおよびSOAP／D-SOAPの結果から総合的に判断した結果、継続使用は可能ですが、今後の機器の機能を確認するためにも傾向管理が有用と考えます。フェログラフィー【定量分析：Is値】Is値は異常摩耗の早期発見パラメータのつで、摩耗程度を定量化するために用います。今回のIs値はの乗と、高い値でした。フェログラフィー【定性分析：摩耗粒子および摩耗形態観察】分析結果から観察された代表的な粒子は、以下の通りでした。切削粒子・異物や金属表面の微小突起による切削摩耗により発生。疲労摩耗粒子・繰返し応力を受けて発生。鉄錆、樹脂等・外部から混入したと考えられます。観察された摩耗粒子の中でも切削粒子は、将来的な摩耗の進行に繋がる可能性を示唆しているため、傾向監視が必要と思われます。摩耗形態の中でも切削摩耗は摩耗進行速度が速く、転がり軸受でこの摩耗形態が発生した場合には寿命が分の程度に低下することも知られており、切削摩耗により生じた軌道面の損傷が起点となって転がり軸受の寿命となるフレーキングに進展することから傾向監視による経過監視が必要です。切削摩耗の発生原因となる混入異物が残留している場合、この異物により切削摩耗が継続して発生する可能性があります。Iカップリング発光分光分析【SOAP／D-SOAP】検出された金属元素から発生箇所を推定すると、以下の通りでした。鉄、銅、錫、亜鉛・軸受等カルシウム、アルミニウム、ケイ素、ナトリウム・外部混入異物ケイ素の検出ケイ素がppm検出されました。一般に、潤滑油中からケイ素が検出された場合の原因として、油の消泡剤として使用されるシリコン系の添加剤が検出されるフェログラフィーおよびフィルタ表面の異物観察で砂が多く観察され、これが検出されるシリコングリースをシール部に塗布している場合、このシリコングリースが潤滑油に混入して検出されるなどが挙げられますが、今回検出が比較的高濃度であることからの可能性が考えられます。については、分析結果では確認することが出来ませんので、これに関する情報があれば提供をお願いします。計数汚染度はNAS級と当社推奨の管理限界値以下であるもののやや高い値でした。フィルタ表面の異物観察で金属片、鉄錆、砂等が観察されたことから、汚染度が高い要因は、摩耗と外部混入異物の影響と思われます。粘度、水分、全酸価、IR、RBOTの各データは、良好でした。尚、別紙RBOTの減少傾向から油の余寿命を求めた結果、本試料油は直近の更油から起算して年月まで使用可能であることが分かります。
報告№108-0411 報告№110-00638 | 分析№108-02744 分析№110-002903 | 110-002903 | は、油の粘度変化率、油中のスラッジの発生量などを判断パラメータに、粘度、全酸価、IR、RBOTで評価します。分析の結果、油の粘性を示す粘度は、新油値の.mm/sに比較して粘度変化率が-％のmm/sとほぼ変化はなく、また油中のスラッジの発生量を示す全酸価は、新油値の.mgKOH/gに対して.mgKOH/gでほぼ変化が見られず劣化は確認されていない。さらにはIRの結果でも油が劣化した場合に発生するカルボン酸の発生も確認されず、酸化防止剤の残存量を示すRBOTは、限界値minに比較して、十分に残量があるminであった以上のように、の健全性を示す各パラメータは全て良好であり、潤滑油の劣化は確認されませんでした。なお、使用油の使用期間または使用時間が不明であったため、ご要求の油の余寿命に関する検討は行えませんでした。可能であれば、これらの情報をご提供下さい。汚染度油中の水分を計測した結果、水分はppmと新油と同等であり、継続使用可能な状態にあることが確認されました。潤滑油は継続使用可能な状態にあると判断します。
|  | 114-000009 | 潤滑油および対象設備は継続使用可能な状態にあると判断します。但し、摩耗粒子の形態観察で、異物や金属表面の微小突起により発生する切削粒子、極微小領域での油膜切れにより発生するシビア粒子が確認されたことから、今後の摩耗推移を確認するためにも傾向監視を継続することが有効です。定期的な分析今後も摩耗推移を監視するため、定期的な分析実施を推奨します。切削粒子、シビア粒子は、摩擦面が将来的に異常摩耗へ進展する可能性を示唆しているため、傾向監視が有用と思われます。詳細は、別紙傾向監視が必要な摩耗粒子をご覧ください。
報告№109-09136 報告№111-00435 | 分析№109-001160 分析№111-002030 | 111-002030 | 本試料油は、減速機に使用されているグリースですが、分析の結果、異常な潤滑状態を示すデータは認められませんでした。本機は、使用開始から約年が経過しているものの、前回と今回の分析の結果から減速機内部の潤滑状態に大きな変化がないことが確認されたことから、今後の継続使用には問題ないと判断されます。減速機の余寿命前回同様に観察された摩耗粒子は外部混入異物が観察されたものの、異常と判断するサイズの摩耗粒子は観察されませんでした。グリースに水分が混入する、或いはグリース量が不足するなどの要因が発生せず、また今後の運転がこれまでと同様であれば、当該機は年程度は継続使用可能な状態にあると思われます。グリースの余寿命前回に比較して滴点、IRに大きな変化はありませんでした。年程度の使用で今回のデータであることから、今後の運転がこれまでと同様であれば、年程度は継続使用可能な状態にあると思われます。傾向監視診断のための分析は今回で回目ですが、今後は年に回程度の傾向監視により余寿命を評価されることを推奨します。フェログラフィー摩耗粒子の形態で比較的多く観察された粒子は、潤滑状態が正常な場合に発生する摩耗粒子外部から混入したと思われる鉄錆等でした。これらの摩耗粒子が観察された場合、潤滑部で発生している摩耗形態は、正常なマイルド摩耗であることが分かります。Iカップリング発光分光分析供試のグリースを分析した結果、検出された金属元素は、SOAP－Tの結果表に示すように、鉄、鉛、銅、ニッケル、錫、リン、亜鉛、カルシウム、バリウム、アルミニウム、ナトリウム、マグネシウムでした。検出されたこれらの金属元素から発生箇所を推定すると鉄、鉛、銅、ニッケル、錫、亜鉛・スピンドル等リン・オイル添加剤カルシウム、バリウム、アルミニウム、ナトリウム、マグネシウム・増ちょう剤等であると思われます。グリースのちょう度ちょう度は試料不足のため測定不能でした。水分はppmと新グリース値のppmに比較して低い値であることから、良好と判断します。
報告№101-6050 | 分析№100-00444 | 100-00444 | メタルの摩耗が確認された。メタルの平均的な摩耗深さを計算した結果、μmとなり、メタルの表面粗さをsとすると表面粗さの分の程度の部分が摩耗したと推定された。尚、直近のデータがなく、摩耗の進行程度が確認できないため、ヶ月以内に精点Bを実施し、摩耗の進行状況を確認されることを推奨する。計数汚染度は、管理限界値に到達し、重量汚染度は、管理限界値を超えており、汚染されていた。粘度は良好と判断する。粘度はmm/sと新油値.mm/sに比較して、粘度変化率は-％で、管理限界値である％以内にあり、良好と判断する。水分は良好と判断する。水分は.ppmと管理限界値の以下であり、良好と判断する。全酸価が新油に比較してやや高い値であった。全酸価は.mgKOH/gと新油値.mgKOH/gより大きな値を示していた。IRの結果、油劣化の兆候を示すカルボン酸は確認されなかった。IRはチャートに示すように油劣化の兆候を示すカルボン酸が確認されなかった。計数汚染度はNAS級以上と汚染されていた。計数汚染度の結果、～μmレンジがNAS級以上とμm未満の小さな粒子が多いことが確認された。重量汚染度はmg/mlとやや汚染されていた。重量汚染度はmg/mlと管理限界値のmg/ml以内にありますが、やや高い値であった。機器の潤滑状態メタルの摩耗が確認された。メタルの平均的な摩耗深さを計算した結果、μmとなり、メタルの表面粗さをsとすると表面粗さの分の程度が摩耗したと推定された。油中の金属粒子濃度を分析するSOAP及びD-SOAPの結果、軸受メタルの摩耗により発生したと考えられる錫が多く検出された。SOAPの錫濃度がppmと油量をリットルとして摩耗体積を下式により計算した。 ・式 摩耗体積は.cmとなる。このことは、次ページ図aのような体積をもつ金属片が摩耗した計算となる。軸受のサイズから下メタルの表面積を計算すると約cmとなる。当社の経験では、この全面積の分のが下図bに示す摩耗面積Sとなり、摩耗面積Sは.cmと考えられる。摩耗面積Sにおける平均的な摩耗深さdpを下式より求める。 ・式 計算結果から、摩耗面積における平均的な摩耗深さはμmとなり、メタルの表面粗さがSとすると、表面粗さの分の程度の部分が摩耗したと考えられた。フェログラフィーの結果、以下に示す摩耗粒子が確認されました。赤錆シビア粒子ホワイトメタルμm以下の非常に小さな赤錆が多く見られました。この赤錆は、フレッティングにより発生します。赤錆の発生は、軸受台金とペデスタルの鉄材料同士が微振動により微小な摩擦により発生したと考えられました。このことから、軸受メタルの摩耗は、微小な振動により、局部的に油膜が切れ、主軸とメタルに軽い接触が発生したためと考えられました。以上のことから、今後、更に摩耗が進行することが懸念され、且つ、直近に分析データがないため、ヶ月以内に分析を実施し、摩耗の進行状況を確認されることを推奨します。
報告№107-0199 報告№107-0199 | 分析№107-01125 分析№107-01125 | 107-01125 | 本トライボ診断は、前回からの摩耗進行状況、汚染状況を確認する。【軸受の潤滑状態】トライボ診断の結果、転がり軸受軌道面の微小領域に疲労摩耗が僅かに発生しているものの、摩耗の安定が確認され、転がり軸受の寿命の指標となるフレーキングの発生が確認されていないことから、現在のところ、ベアリングは継続使用可能な状態にあると判断します。一方、前回に比較してSOAP／D－SOAPの結果で、メタルの主成分である錫が増加していたことから、スラスト軸受の摩耗が進行していることが確認されました。軸受メタルの主成分である錫は、SOAPでppm、D－SOAPではppm検出されており、このことから軸受メタルが摩耗していると判断出来ます。メタルの摩耗深さを検出された錫濃度と油量から下式により求めたところ、錫の摩耗体積＝錫濃度×-×油量×.×÷錫密度＝×-××.×÷.＝.平均的な摩耗深さ＝摩耗体積÷摩耗面積×＝.÷.×＝計算の結果、平均的な摩耗深さがμmとなり、メタル表面粗さをsと仮定すると、メタルの摩耗は分の程度摩耗していることが確認できました。AHの回転速度は極めて遅く、摩耗速度も小さいため摩耗進行も急激に進展することはないと思われますので、現在のところメタルの継続使用は可能と判断しますが、今後更に摩耗が進行することが懸念されます。念のため、ヶ月後に再度分析を実施し、摩耗の進行状況を確認することを推奨します。【油の汚染状況】計数汚染度がNAS級と当社推奨の管理限界値内にあり、重量汚染度が.mg/mlでした。
報告№109-09171 報告№109-09171 | 分析№109-001391 分析№109-001391 | 109-001391 | 今回の採油は、対象設備の停止中にストレーナ下部ブロー用プラグから実施しているため、別紙油中粒子の沈降の影響に示すように、沈降の影響を受けて分析データが高濃度に出る可能性があります。今回の分析は、以上のことを踏まえて結果を検討します。分析の結果、観察された摩耗粒子には、微小な疲労摩耗粒子、外部から混入したと思われる鉄錆、樹脂等がやや多く観察されました。これを反映して異常摩耗の早期発見パラメータであるフェログラフィーのIs値がの乗とやや高くなっており、潤滑状態はやや厳しくなりつつあることが分かりました。本機は、回転数が毎分回転ときわめて低速であることから、良好な油膜の形成はし難く、このことが、潤滑状態がやや厳しくなっている要因だと思われます。本機は、回転数が低速であることから潤滑状態が厳しくても状態の急変はないと思われますが、念のため定期的な分析により摩耗の進行状況を確認する必要があります。次回分析の時期を理論的に求めたところ、最短で約時間となりました。この時間は、油中汚染物が均一になるために必要とする時間であり、この時間を経過すれば、再分析の結果から状態の傾向を確認することが可能となりますので、これを参考に次回分析時期を検討されることを推奨します。尚、を示す粘度、水分、全酸価、IRの各データが良好の範囲にあることから、この油は継続使用可能と判断します。は良好と判断します。粘度は良好と判断します。粘度はmm/sと新油値mm/sに比較して、粘度変化率は-％で、当社推奨の管理限界値である±％以内にあり、良好と判断します。水分は良好と判断します。水分は.ppmと当社推奨の管理限界値の以下であり、良好と判断します。全酸価は良好と判断します。全酸価は.mgKOH/gと新油値.mgKOH/gに比較して高いものの、IRの結果で油劣化の兆候を示すカルボン酸の吸収が確認されていないことから、良好と判断します。IRの結果、良好と判断します。IRの結果、油劣化の兆候を示すカルボン酸の吸収が確認されていないことから、良好と判断します。計数汚染度は当社推奨の管理限界値に到達しています。計数汚染度は当社推奨の管理限界値を超えています。計数汚染度はNAS級以上と当社推奨の管理限界値のNAS級を超えています。重量汚染度はmg/mlとなっています。重量汚染度はmg/mlとなっています。機器の潤滑状態摩耗粒子診断の結果、微小な疲労摩耗粒子、外部から混入したと思われる鉄錆、樹脂等がやや多く観察されています。SOAPによる油中金属濃度の結果、鉄、銅が検出されています。SOAPによる油中金属濃度の結果、鉄、銅、ニッケル、油の添加剤成分であるリン、外部から混入したと思われるアルミニウム、ナトリウム、ケイ素が検出されています。SOAPによる油中金属濃度の結果、鉄、銅が検出されています。SOAPによる油中金属濃度の結果、鉄、鉛、銅、クロム、亜鉛、油の添加剤成分であるリン、外部から混入したと思われるアルミニウム、カルシウム、ナトリウム、マグネシウムが検出されています。摩耗粒子診断の結果、微小な疲労摩耗粒子、外部から混入したと思われる鉄錆、樹脂等がやや多く観察されています。異常摩耗の早期発見パラメータであるIs値がの乗とやや高く、摩耗粒子の形態観察の結果、微小な疲労摩耗粒子、外部から混入したと思われる鉄錆、樹脂等がやや多く観察されています。
報告№108-5028 報告№108-5028 | 分析№108-00942 分析№108-00942 | 108-00942 | トライボ診断の結果、泡立ち試験を除く項目は良好でした。泡立ち試験の結果は、一般的には消泡性能が低くいと判断できる値の-ですが、新油値の-と同レベルにあったため、良好と判断します。一方、摩耗粒子の形態観察の結果、ギヤ歯面の摩耗で発生したと推定されるμmサイズの摩耗粒子が観察されました。ギヤボックスの油系統にはインラインフィルタとオフラインフィルタがあり、μmサイズ以上の粒子の大部分は捕捉されていると考えられます。それにもかかわらず、μmサイズのやや大型の摩耗粒子が確認されており、ギヤ歯面の潤滑状態は、やや厳しい状態であると考えられました。今後さらに摩耗が進行することが懸念されるため、定期的に分析を実施すると共に、フィルタのメンテナンスを検討されることを推奨します。尚、油中摩耗粒子は、インラインフィルタやオフラインフィルタに捕捉され、異常な摩耗状態が発生したとしても正常な潤滑状態にあると誤認してしまう可能性が考えられます。これを避けるため、今後の診断に当たっては、これまでの採油箇所に加え、インラインフィルタやオフラインフィルタの捕捉物も分析し、その結果から潤滑状態を評価することを併せて推奨します。フィルタ捕捉物の分析を実施する際には、フィルタ流量、フィルタ使用時間などの追加情報が必要です。是非ご提供下さい。泡立ち試験の結果、消泡性能が低いと判断できる値であるものの、新油と同レベルにありました。粘度は良好。粘度は.mm/sと新油値.mm/sに比較して、粘度変化率は-％で、当社推奨の管理限界値である±％以内にあり、良好と判断する。粘度はmm/sでした。粘度はmm/sでした。粘度指数はでした。粘度指数はでした。泡立ち試験は-でした。泡立ち試験は-と新油と同レベルにあり、消泡性能が新油と同レベルにあることが確認されました。水分は良好。水分はと当社推奨の管理限界値の以下であり、良好と判断します。全酸価は良好。全酸価は.mgKOH/gと新油値.mgKOH/gに比較して高いものの、IRの結果で、劣化の兆候が確認されなかったことから、良好と判断します。機器の潤滑状態摩耗粒子の形態観察の結果、ギヤ歯面の疲労摩耗で発生したと推定されるμmサイズの摩耗粒子が観察されました。μmサイズの疲労摩耗粒子が観察されました。異常摩耗の早期発見パラメータである潤滑状態指数がのマイナス乗と正常な範囲にあるものの、摩耗粒子の形態観察の結果、ギヤ歯面の疲労摩耗で発生したと推定されるμmサイズの摩耗粒子が観察されました。
報告№109-09136 | 分析№109-001160 | 113-001556 | 潤滑油および軸受は継続使用可能な状態にあると判断します。Is値は異常摩耗の早期発見のパラメータのつで、摩耗粒子を定量化するために用います。今回のIs値はの乗と低く、潤滑状態は正常と判断します。．計数汚染度はNAS級と、当社推奨の管理限界値以下であり、良好でした。．粘度、水分、全酸価、IR、RBOTの各データは良好でした。
報告№109-09448 報告№110-00231 | 分析№109-002802 分析№110-000870 | 110-000870 | 摩耗状態摩耗状態は、潤滑油中に含まれる金属成分と濃度を調査し、その結果で評価します。金属元素と濃度の分析は、試料油を以上の高温で発光させ、その光を分光器で分光し、分光によって得られた光の強度と金属固有の波長とから元素を特定するIカップリング発光分光分析法を用います。今回の試料はディーゼルエンジン油でしたが、検出された金属元素は、SOAPの結果表に示すように、鉄、鉛、銅、クロム、アンチモン、ニッケル、錫、リン、亜鉛、カルシウム、バリウム、アルミニウム、ケイ素、ナトリウム、マグネシウムでした。これら検出された金属元素から発生箇所を推定すると、鉄、鉛、銅、クロム、アンチモン、ニッケル、錫・エンジン部品リン、亜鉛、カルシウム・オイル添加剤バリウム、アルミニウム、ケイ素、ナトリウム、マグネシウム・外部混入異物であると思われます。このうち、機械部品が摩耗して検出される元素はのグループです。検出された金属粒子を観察した結果、観察されたのは正常な潤滑状態で発生する摩耗粒子、異物の噛み込みなどで発生する切削粒子、そして金属潤滑部が局部的に油膜切れを起して発生するシビア粒子であったことから、粒子は、異物による切削摩耗とやや厳しい摩耗形態の凝着摩耗で発生していることが分かりました。一方、異常摩耗の早期発見パラメータであるフェログラフィーのIs値は、潤滑状態がやや厳しいの乗となっており、金属元素から推定するとシリンダ、ピストンリング、カムロール、クランクメタル等の潤滑部はやや厳しい潤滑状態にあると考えられました。・カルシウムなどの析出油中金属濃度を発光分光法による分析で固形分のカルシウムがと非常に多く検出され、また鉄もppm、そして銅もppmと比較的多く検出されました。エンジンオイル中に検出されるカルシウムは、燃焼ガス中に含まれている硫黄分と反応して微小サイズの硫酸カルシウム、いわゆる石膏が生成されます。この硫酸カルシウムは、モース硬度がとコンロッドやクランクメタルの主成分である錫や鉛の～と同等の硬さで、サイズは数μmから数十μmになることもあります。これらが軸受の油膜に混入した場合は、潤滑面では摩耗形態の中で摩耗速度が最も早い切削摩耗が発生し、メタルは短期間で摩耗することが判明しています。本試料の場合は、この硫酸カルシウム濃度が非常に高く、また鉄も比較的多く検出されています。さらにメタル主成分の錫も多く検出されたことから、硫酸カルシウム等が軸受摺動面に噛み込み、ミクロの切削バイト効果によりメタルの切削摩耗が発生していると推定できます。潤滑油中の固形分としてのカルシウムは、オイルリングやトップリングが正常であれば検出されないものですが、オイルリングなどが摩耗していると、燃焼ガスや未燃焼ガスが燃焼室から潤滑油中に入り易くなると思われます。全酸価はmgKOH/gと新油値mgKOH/gに比較して高く、IRの結果でも油劣化の兆候を示すカルボン酸と思われる吸収がcm-近傍に確認されました。エンジンオイルを分析した結果、油劣化が進行しつつあると考えられますので、更油を計画することを推奨します。更油に際しては、硫酸カルシウムの粒子を出来る限り除去するため単にエンジンオイルを更油するだけではなく、いわゆるフラッシングオイルでエンジン内部を十分清浄にし、その後更油をすることが必要です。オイルリングやトップリングの摩耗が進行していることが懸念されます。この影響により硫酸カルシウムが生成され、軸受メタルの摩耗が進展していると思われますので、オイルリングとトップリングの点検を推奨します。軸受メタルは継続使用可能な状態にあると思われますが、点検の際には軸受メタル摺動面の点検も実施することを併せて推奨します。全酸価はmgKOH/gと新油値mgKOH/gに比較して高く、IRの結果でも油劣化の兆候を示すカルボン酸と思われる吸収がcm-近傍に確認されました。粘度粘度はmm/sと新油値mm/sに比較して、粘度変化率は+％で、当社推奨の管理限界値内である±％以内であり、良好と判断します。水分はppmと当社推奨の管理限界値の以内であり、良好と判断します。全酸価全酸価はmgKOH/gと新油値mgKOH/gに比較して高いものの、IRの結果で油劣化の兆候を示すカルボン酸の吸収が確認されていないことから、良好と判断します。全塩基価全塩基価は.mgKOH/gと当社推奨の管理限界値mgKOH/g以上であることから、良好と判断します。IRIRの結果、油劣化の兆候を示すカルボン酸の吸収が確認されました。計数汚染度計数汚染度はNAS級以上と汚染されていました。重量汚染度はmg/mlでした。粒度分布粒度分布は.～μmの範囲にあり、.μmにピークが確認されました。機器の潤滑状態SOAPによる油中金属濃度の結果、油の添加剤成分であるカルシウムが比較的多く検出されました。SOAPによる油中金属濃度SOAPによる油中金属濃度の結果、鉄、ニッケル、油の添加剤成分であるリン、亜鉛、カルシウム、外部から混入したと思われるアルミニウム、ケイ素、ナトリウムが検出されました。SOAPによる油中金属濃度SOAPによる油中金属濃度の結果、鉄、鉛、銅、クロム、アンチモン、錫、油の添加剤成分であるリン、亜鉛、カルシウム、外部から混入したと思われるバリウム、アルミニウム、ナトリウム、マグネシウムが検出されました。摩耗粒子診断摩耗粒子診断の結果、異常摩耗の早期発見パラメータであるIs値がの乗とやや高く、潤滑状態が正常な場合に発生するマイルド摩耗粒子、異物の噛み込みなどで発生する切削粒子、金属潤滑部が局部的に油膜切れを起こして発生するシビア粒子が比較的多く観察されました。
報告№108-0135 報告№108-0135 | 分析№108-00847 分析№108-00847 | 108-00847 | トライボ診断の結果、泡立ち試験を除く項目は良好でした。泡立ち試験の結果は、-と新油値の-に比較して高い値でした。消泡性能が低下していることが確認されたことから、今後の使用時間によっては、油の酸化劣化が進行したり、ギヤ歯面およびベアリング軌道面で油膜切れが発生したりする場合があるため、消泡剤の添加による消泡性能の改善が必要になると思われます。一方、摩耗粒子の形態観察でμm以下の小さな摩耗粒子が観察され、潤滑状態指数はのマイナス乗と濾過設備のない機器であれば、正常な潤滑状態にあると判断できる状況でした。但し、ギヤボックスの油系統にはインラインフィルタとオフラインフィルタがあり、μmサイズ以上の粒子の大部分は捕捉され、異常な摩耗状態が発生したとしても正常な潤滑状態にあると誤認してしまう可能性があります。フィルタの捕捉の影響による誤認を避けるため、今後の診断に当たっては、これまでの採油箇所に加え、インラインフィルタやオフラインフィルタの捕捉物も分析し、その結果から潤滑状態を評価することを推奨します。尚、フィルタ捕捉物の分析を実施する際には、フィルタ流量、フィルタ使用時間などの追加情報が必要です。是非ご提供下さい。泡立ち試験の結果、消泡性能が低下していることが確認されました。粘度は良好。粘度はmm/sと新油値mm/sに比較して、粘度変化率は+.％で、当社推奨の管理限界値である±％以内にあり、良好と判断する。粘度はmm/sでした。粘度はmm/sでした。粘度指数はでした。粘度指数はでした。泡立ち試験は-でした。泡立ち試験は-と新油に比較して高い値でした。消泡性能が低下していることが確認されました。水分は良好。水分はppmと当社推奨の管理限界値の以下であり、良好と判断します。全酸価は良好。全酸価は.mgKOH/gと新油値.mgKOH/g以内であり、良好と判断します。機器の潤滑状態精密な濾過設備がない機器であれば、潤滑状態指数は正常の範囲にあると判断します。潤滑状態指数は正常の範囲にあると判断します。異常摩耗の早期発見パラメータである潤滑状態指数がのマイナス乗と、精密な濾過設備がない機器であれば、潤滑状態指数は正常の範囲にあると判断します。
報告№109-09136 報告№110-00507 | 分析№109-001160 分析№110-002281 | 110-002281 | 摩耗状態前回に比較してSOAP／D－SOAPの結果で、鉄および錫濃度に大きな変化はなく、異常摩耗の早期発見パラメータであるフェログラフィーのIs値がのマイナス乗と良好でした。汚染度前回に比較して計数汚染度はNAS級から等級に変化はなく、良好でした。前回同様に粘度、水分、全酸価、IR、RBOTの各データは良好でした。潤滑油および対象設備は継続使用可能な状態にあると判断します。
報告№106-4578 報告№106-4578 但し、先般トライボ診断を実施した○○１５号の報告でも診断したように、潤滑油の摩耗粒子は「インラインフィルター」に捕捉され、異常な摩耗状態が発生したとしても正常な潤滑状態にあると「誤認」してしまう可能性があります。 | 分析№106-02574 分析№106-02574 | 106-02574 | トライボ診断の結果、泡立ち試験を除く項目は良好でした。泡立ち試験の結果は、一般的には消泡性能が低くいと判断できる値の-ですが、新油値の-と同レベルにあったため、正常と判断できました。潤滑状態指数はのマイナス乗と低く、摩耗粒子がほとんど観察されなかったことから、濾過設備のない機器であれば良好な潤滑状態にあると判断できます。フィルタの捕捉の影響による誤認を避けるため、今後の診断に当たっては、これまでの採油箇所に加え、インラインフィルタやオフラインフィルタの捕捉物も分析し、その結果から潤滑状態を評価することを推奨します。尚、フィルタ捕捉物の分析を実施する際には、フィルタ流量、フィルタ使用時間、主機稼働時間などの追加情報が必要です。泡立ち試験の結果、消泡性能が低いと判断できる値であるものの、新油と同レベルにあった。粘度は良好。粘度はmm/sと新油値mm/sに比較して、粘度変化率は-％で、当社推奨の管理限界値である±％以内にあり、良好と判断する。粘度は.mm/sでした。粘度は.mm/sでした。粘度指数はでした。粘度指数はでした。泡立ち試験は-でした。泡立ち試験は-と新油と同レベルにあり、消泡性能が新油と同レベルにあることが確認された。水分は良好。水分は.ppmと当社推奨の管理限界値の以下であり、良好と判断する。全酸価は良好。全酸価はmgKOH/gと新油値mgKOH/g以内であり、良好と判断する。機器の潤滑状態精密な濾過設備がない機器であれば、潤滑状態指数は正常の範囲にあると判断する。潤滑状態指数は正常の範囲にあると判断する。異常摩耗の早期発見パラメータである潤滑状態指数がのマイナス乗と、精密な濾過設備がない機器であれば、潤滑状態指数は正常の範囲にあると判断する。
報告№104-0378 報告№105-6013 | 分析№104-02669 分析№105-00454 | 105-00454 | オーバーホールヶ月後に初期試験を実施した結果、濾過効率の変化がなければ摩耗は安定していると判断します。これらのことは、前回に比較して、計数汚染度はランク減少したことSOAP／D-SOAPの結果、鉄濃度に変化がないこと異常摩耗の早期発見パラメータであるフェログラフィーのIs値が.と良好の範囲にあること以上のことから判断しました。尚、調速機圧油には静電浄油機が設置されており、摩耗状況を確認するためには、油清浄機の濾過性能を考慮して解析する必要があります。解析を進めるためには、浄油機の入口と出口から採油を実施し、正確な濾過効率を元に摩耗の進行状況を確認されることを推奨します。
報告№109-09136 報告№114-00250 | 分析№109-001160 分析№114-000842 | 114-000842 | 軸受は継続使用可能な状態にあると判断します。但し、将来的な摩耗進行の有無を確認するためにも傾向監視を継続することが有効です。また、潤滑油の汚染度が高いことから、油中の摩耗粒子や異物等が潤滑部に噛み込むことにより発生する切削摩耗の進行が懸念されます。濾過または更油油中の汚染度が高いことから、摩耗粒子や異物等が潤滑部に噛み込むことによる摩耗の進行が懸念されるため、予防措置として、濾過または更油を推奨します。定期的な分析今後懸念される疲労摩耗の進行、切削摩耗の発生を監視するため、定期的に分析を実施することを推奨します。異常摩耗の早期発見のパラメータであるIs値は、前回のレベルからレベルに上昇し、高い値でした。また、潤滑部の摩耗が認められたため、定期的に潤滑油分析を実施し、摩耗推移を監視することが有用と考えます。フェログラフィーで観察された代表的な粒子は、以下の通りです。疲労摩耗粒子・繰返し応力による金属疲労で発生。大型化するとフレーキングの発生が懸念されます。計数汚染度はNAS級を上回っており、前回のNAS級からランク上昇し、当社推奨の管理限界値を超えていました。フィルタ表面の異物観察で金属片、鉄錆、砂等が観察されたことから、汚染度が高い要因は、摩耗と外部混入異物の影響と思われます。
報告№109-09136 報告№113-00320 | 分析№109-001160 分析№113-001289 | 113-001289 | 粘度の上昇が確認され、SOAP-Tでカルシウム固形物が高濃度で検出されたこと、および局部的な厳しい金属接触により発生する黒色スラッジが観察されたことから、クランクメタルの剥離現象は、以下の原因で発生したと推定されます。粘度の上昇によって粘性抵抗が増大し、軸が円滑に回転せず振れまわり量が増大し、軸とクランクメタルが接触し易い状況となっていた。ピストンリングやライナなどの摩耗により混入した燃焼ガス中の硫黄分と油中のカルシウム添加剤とが反応し生成したカルシウム固形物が、クランクメタルに噛み込み、その部分の油膜が形成されず、局部的な金属接触による摩耗が発生した。上記とが合わさり、金属接触部に局部的な繰返し応力が働き、その部分が疲労破壊に至った。尚、メタルの摩耗は、カルシウム固形分の濃度増加に対して指数関数的に増加することが当社の研究で分かっており、摩耗量を低く保つためには、カルシウム固形分の濃度を～程度以下に管理することが望ましいとの知見を得ています。また、カルシウム固形分濃度と重量汚染度にリニアな相関があると仮定すると、今回、重量汚染度が.mg/ml、カルシウム固形分濃度がであったことから、その増加傾向は図のように想定することができます。これから、カルシウム濃度を以下にするためには、重量汚染度を約mg/ml以下で管理すれば良いことがわかります。以上から、今後は、粘度およびカルシウム濃度を監視するとともに、重量汚染度がmg/ml程度以下で管理可能な油清浄機の使用が有効と思われます。図重量汚染度とカルシウム固形分の関係ピストンリングの点検当該機の油中からカルシウム化合物が非常に高い濃度で検出されたため、この化合物がコンロッドメタルやクランクメタルの摩耗を促進させた可能性があります。カルシウム化合物が多く発生した原因は、ピストンリング等の摩耗によって燃焼ガスのシール性が低下し、混入した燃焼ガス中の硫黄分と油中のカルシウム添加剤が反応したためと考えられます。そのため、今後は次回点検ではピストンリングやシリンダライナの摩耗状態の点検を推奨します。定期的な分析今後は粘度の上昇、カルシウム濃度の増加、重量汚染度の上昇、摩耗状態の悪化を監視するため、定期的に分析を実施することを推奨します。異種油の混入および油名の確認分析データから新油と一致しないデータが確認されたことから、異種油の混入または油名が違っている可能性があります。油は設備の条件にあった適正な性能のものを使用することが重要であるため、異種油の混入の有無、油名を再確認することを推奨します。は、フェログラフィーおよびSOAP-Tの結果から総合的に判断した結果、やや厳しい状態にあったと考えられます。フェログラフィー【定量分析：Is値】Is値は異常摩耗の早期発見パラメータのつで、摩耗程度を定量化するために用います。今回のIs値はの乗と高い値でした。フェログラフィー【定性分析：摩耗粒子および摩耗形態観察】分析結果から比較的多く観察された粒子は、以下の通りでした。正常な摩耗粒子・潤滑状態が正常なマイルド摩耗により発生。黒錆・潤滑状態がやや厳しい凝着摩耗により発生。金属接触が厳しく、且つ、高い摩擦熱が発生していると考えられます。砂等・外部から混入したと考えられます。中でも注目すべき粒子は、凝着摩耗に分類される黒錆です。この摩耗粒子は、油膜切れによる摺動面での金属同士の接触時に起こる高い摩擦熱によって鉄が酸化され発生します。この状態が継続した場合、摺動面で焼付が発生し、設備の損傷に至る場合があります。Iカップリング発光分光分析【SOAP-T】検出された金属元素から発生箇所を推定すると、以下の通りでした。鉄、鉛、ニッケル、錫・エンジン部品カルシウム、リン、亜鉛、マグネシウム・添加剤バリウム、アルミニウム、ケイ素、ナトリウム・外部混入異物ケイ素がと比較的高い値でしたが、フェログラフィーおよびフィルタの観察結果で砂が多く観察されていることから、添加剤ではなく、外部から混入した砂等であると推定しました。クランクメタルの摩耗SOAP-Tでニッケルがppm、錫がppm検出されたことから、クランクメタルが摩耗していると推定されました。ディーゼルエンジンのクランクメタルは積層構造になっており、一般的にクランクメタルの最表面はホワイトメタル層が存在し、その下にニッケル層、さらにその下には銅と鉛の合金であるケルメット層が存在します。メタルが接触すると、先ずホワイトメタル部が摩耗し、その後、すぐ下のニッケル部まで摩耗し始め、最終的にはケルメット層へと摩耗が進みます。その結果、ホワイトメタル層の主成分である錫や鉛、そしてメタルの第二層のニッケルやケルメット層の銅が検出されます。今回、銅が検出されていないため、摩耗はケルメット層まで進展していないと思われます。固形カルシウム化合物の生成SOAP-Tでカルシウムが.検出されました。この影響については、別紙固形カルシウム化合物の生成をご覧ください。重量汚染度が非常に高い値でした。これは、採油条件と方法による影響が現れている可能性が高いと思われます。また、SOAP-Tおよび粒度分布の結果から、汚染物はカルシウム固形分を含んだスラッジおよびすすの混合物が主体と考えられます。重量汚染度は.mg/mlと汚染されていました。粒度分布粒度分布は.～.μmの範囲にあり、.μmにピークが確認されました。μm以下の粒子が多いことから、燃焼して発生したすすが凝集し巨大化した粒子群が主体であること思われます。当社推奨の管理限界値を超える粘度の上昇が確認されたことから、粘性抵抗の増大による油膜の不安定さが原因の自励振動、つまりクランク軸の触れ回りが発生しやすくなったと考えられます。粘度粘度は、mm/sと新油値の.mm/sに比較して粘度変化率が+.％となっており、当社推奨の管理限界値である±％を超えていました。粘度の上昇要因は、別紙エンジンオイルの粘度上昇メカニズムをご覧ください。水分はppmと当社推奨の管理限界値を超えていました。採油時には、将来的に水分の影響でエンジン内部に錆が発生し、その影響で摩耗が発生する懸念がありました。酸価・IR酸価はmgKOH/gと新油値mgKOH/g以上にあるものの、IRの結果で油劣化の兆候を示すカルボン酸の吸収が確認されていないことから、油は劣化していなかったと判断します。但し、IRの結果で新油のIRスペクトルと一致しない箇所が確認されたことから、添加剤が投与されたか、異種油の混入、または油名の誤りなどが考えられます。塩基価はmgKOH/gと新油カタログ値.mgKOH/gに比較して大きな変化はなく、良好であったと判断します。
報告№109-09136 報告№111-00371 | 分析№109-001160 分析№111-001669 | 111-001669 | 潤滑油および軸受は継続使用可能な状態にあると判断します。但し、油の添加剤が消耗し、凝着摩耗の進行が懸念されるため、以下の対策を推奨します。更油油の添加剤成分であるリンが低下していることから、極圧添加剤の消耗が確認されています。今後軸受軌道面で金属同士が接触して発生する摩耗が発生し、摩耗速度が加速することが懸念されるため、更油を推奨します。定期的な分析摩耗の進行を監視するため、定期的に分析を実施し、摩耗の進行状況を確認することを推奨します。フェログラフィー異常摩耗の早期発見パラメータとして摩耗粒子を定量化して評価するフェログラフィーのIs値は、前回ののマイナス乗から乗に上昇しており、潤滑状態が厳しくなっていることを示していました。摩耗粒子の形態で比較的多く観察された粒子は、金属潤滑部が局部的に油膜切れを起して発生するシビア粒子でした。これらの摩耗粒子が観察された場合、潤滑部で発生している摩耗形態は、潤滑状態がやや厳しい凝着摩耗であることが分かります。Iカップリング発光分光分析供試の潤滑油を分析した結果、検出された金属元素は、SOAPの結果表に示すように、鉄、鉛、錫、リン、亜鉛、カルシウム、ナトリウムが検出されました。これらの検出された金属元素から発生箇所を推定すると鉄、鉛、錫・軸受等リン・オイル添加剤亜鉛、カルシウム、ナトリウム・外部混入異物であると思われます。このうち、機械部品が摩耗したと思われる元素はのグループです。尚、前回に比較してSOAPの結果で油の添加剤成分であるリンがppmからppmに減少していました。リンは、極圧添加剤の成分であり、リン濃度の低下は極圧添加剤が消耗していることを示します。今後軌道面で金属同士が接触して発生する凝着摩耗が発生し、摩耗速度が加速することが懸念されます。前回に比較して計数汚染度はNAS級からNAS級からランク増加しているものの、当社推奨の管理限界値内にあり、良好でした。前回同様に粘度、水分、全酸価、IRの各データは良好でした。
報告№109-09136 報告№114-00214 | 分析№109-001160 分析№114-000717 | 114-000717 | 臨時・濾過前の試料油を分析した結果、全てのデータが良好であり、ガイドメタルの主成分である錫の増加は確認されなかったことから、摩耗は安定しており、継続使用可能な状態にあると判断します。
報告№108-0199 報告№108-0199 | 分析№108-01432 分析№108-01432 | 108-01432 | 、軸受の潤滑状態を確認する。今回の採油は、対象設備の停止中にドレンプラグから実施しているため、油循環中に採油した場合に比較し、油中粒子の沈降の影響を受け、分析データが高濃度に出る可能性があります。今回の分析は以上のことを踏まえて結果を検討しました。を示す粘度、水分、全酸価、RBOTの各データは良好の範囲にあることから、この油は継続使用可能と判断します。軸受の潤滑状態異常摩耗の早期発見パラメータであるフェログラフィーのIs値が高いの乗となっていました。摩耗粒子の形態観察で異物の噛み込みにより発生する切削粒子、金属接触が厳しい場合に発生するシビア粒子が多く観察されており、摩耗粒子の形態は切削摩耗と凝着摩耗が混在していることが確認されました。特に切削摩耗は、異物が混入していない状態に比較して、摩耗進行速度が速く注意が必要で、転がり軸受にこの摩耗形態が観察された場合、軸受寿命が分の程度に低下することが知られています。切削摩耗が進行した場合、転がり軸受の寿命の指標となるフレーキングに進展することが懸念されるため、運転を再開しているようであれば今回の分析項目に計数汚染度、SOAP／D－SOAPの分析項目を追加して、再分析を実施し、汚染度および摩耗の進行状況を確認されることを推奨します。採油について上述しましたように今回の採油は対象設備の停止中の採油であるため、油中の摩耗粒子などが平均的に分散した状態とはいえない状態で採油されている可能性があります。採油は、粒子の沈降の影響を少なくすることが重要であり、そのため油中粒子が均一な分散状態で実施されることを併せて推奨します。
報告№109-09136 報告№111-00376 | 分析№109-001160 分析№111-001784 | 111-001784 | 潤滑油および軸受は継続使用可能な状態にあり、保守サイクルおよび手法は問題ないと判断します。フェログラフィー異常摩耗の早期発見パラメータとして摩耗粒子を定量化して評価するフェログラフィーのIs値は、潤滑状態が正常なのマイナス乗でした。摩耗粒子の形態で比較的多く観察された粒子は、潤滑状態が正常な場合に発生する摩耗粒子でした。これらの摩耗粒子が観察された場合、潤滑部で発生している摩耗形態は、正常なマイルド摩耗であることが分かります。電子顕微鏡・X線マイクロアナリシス観察された粒子をSEM・XMAで詳細に分析した結果、粒子には鉄、マンガンが比較的多く含まれており、成分割合から粒子は主に主軸等から発生していると推定できました。Iカップリング発光分光分析供試の潤滑油を分析した結果、検出された金属元素は、SOAP-Tの結果表に示すように、錫、カルシウム、バリウム、ナトリウムが検出されました。これらの検出された金属元素から発生箇所を推定すると錫・軸受等カルシウム、バリウム、ナトリウム・外部混入異物であると思われます。このうち、機械部品が摩耗したと思われる元素はのグループです。計数汚染度・重量汚染度計数汚染度、重量汚染度は共に良好でした。粒度分布粒度分布は～.μmの範囲にあり、μmにピークが確認されました。粘度、水分、酸価、IR、RBOTの各データは良好でした。尚、別紙RBOTの減少傾向から油の余寿命を求めた結果、本試料は直近の更油から起算して稼働日数が年月まで使用可能であることが分かります。
報告№102-8108 | 分析№102-02368 | 102-02368 | 今回、水車発電機点検に伴い有水試験後に採油を実施し、異常がないかを調査するために分析を実施しました。精点Aを実施した結果、軸受メタルは継続使用可能な状態にあると判断します。但し、前回に比較して、約ヶ月で計数汚染度がランク上昇し、光学顕微鏡写真に示すように赤錆が非常に多く見られており、依然として、内部で鉄錆が発生していると思われます。メタルに錆が噛み込んで摩耗が進行することを予防するため、引き続き定期的に精密に濾過を実施されることを推奨します。このことは、SOAP／D－SOAPで軸受の摩耗を示す錫が検出されていないことフェログラフィーの結果、前回に比較して異常摩耗の早期発見パラメータである、Is値が.と良好の範囲にあること摩耗粒子形態観察の結果、鉄錆が多く見られたことから判断しました。尚、を示す粘度、水分、全酸価、IR、RBOTの各データが良好あることから、この油は継続使用可能と判断します。
報告№109-09094 報告№110-00147 | 分析№109-000953 分析№110-000609 | 110-000609 | 有機物・有機化合物試験で検出されたピークには新グリースと異なるピークが検出されました。結論IRの結果で新油と異なるピークが確認されたことから、グリース名が違うか、或いは、異種グリースが混入した可能性が考えられますので、確認する必要があります。≪状態監視とパラメータ≫分析の目的および各分析のパラメータは以下の通りです。特性低下目的：グリースの分析結果から、グリースの物理的性状や劣化傾向などを確認する。全酸価JISK赤外線吸収スペクトルJISKちょう度JISK滴点JISK摩耗目的：グリース中の摩耗粒子を分析する事により、回転・摺動部の潤滑状態、摩耗劣化の程度、余寿命などを解析する。摩耗診断電子顕微鏡観察JISKX線マイクロアナリシス油中金属濃度）JISK≪分析結果≫特性低下全酸価：良好全酸価.mgKOH/gは新油値の.mgKOH/g以内にあることから問題は無いと判断します。赤外線吸収スペクトル：良好ちょう度：良好ちょう度値はと当社推奨の管理限界値であるから以内に留まっています。滴点：良好滴点はと当社推奨の管理限界値であるから以内に留まっています。摩耗摩耗診断電子顕微鏡観察・X線マイクロアナリシス：今回は実施していません。油中金属濃度：今回は実施していません。
報告№103-0237 | 分析№103-02266 | 103-02266 | トライボ診断により、機器軸受の潤滑状態、潤滑油の劣化状態を診断することを目的としました。分析の結果、摩耗は安定しているものと判断します。このことは、以下の点から判断しました。計数汚染度がNAS級と前回のNAS級に比較してランク改善されていること。D-SOAPの結果、錫がと前回のに比較して変化がないこと。異常摩耗の早期発見パラメータであるフェログラフィーのIs値がと前回ののマイナス乗に桁上昇しているものの、良好の範囲にあること。
報告№104-8002 | 分析№104-00033 | 104-00033 | 分析の結果、計数汚染度がNAS級以上、重量汚染度は.mg/mlと非常に高い値を示していました。D-SOAPの結果、油の添加剤成分である亜鉛がppm、リンがppmと非常に多く検出され、また、SOAP／D-SOAPの両方の結果から、摩耗により発生した鉄、銅、クロムが検出されました。以上のことから、汚染の要因は、油の添加剤成分の析出により発生した析出物と摩耗粒子の発生によるものと考えられました。一方、フェログラフィーの摩耗粒子の形態観察の結果、μm以下の鉄系摩耗粒子とクロムメッキ又はクロム溶射部分の剥離により発生したと思われる微小な粒子が確認されたことから、摩耗は、軸受等の鉄系材料を使用した箇所の摩耗および軸などクロムメッキ又はクロム溶射を施した箇所の剥離により発生しているものと考えられました。但し、発生した摩耗粒子のサイズは比較的小さく、摩耗は比較的マイルドな状態で発生しており、軸受は継続使用可能な状態にあると思われました。尚、を示す水分が.ppmと当社推奨の管理目安であるを若干超えており、発錆予防のため、更油が必要と判断します。
報告№106-0227 報告№106-0392 | 分析№106-01279 分析№106-02143 | 106-02143 | ・濾過前の試料油を分析した結果、水分が.ppmとやや不良領域にありました。・重量汚染度がmg/mlとやや不良領域にありました。・D－SOAPの結果、前回に比較して油の添加剤成分であるバリウムがから.ppmに上昇していました。尚、計数汚染度は、水分の影響でセンサーエラーを起こし測定不能でした。）水分今後、この水分の影響で腐食摩耗が進行することが懸念されました。）スラッジD－SOAPで油の添加剤成分であるバリウムが.ppm検出されたことから、汚染度が高い原因は、油の添加剤成分の析出によるものと考えられました。今後このスラッジの影響で軸受表面の静摩擦係数が上昇し、起動時トルク上昇になり、起動開度が増加することが懸念されました。これらの障害発生に対する弊害を勘案の上、予防処置として濾過により水分とスラッジを除去することを推奨します。尚、油槽底部に水分が分離、沈殿して、その水分が分析データに含まれていないことも想定されますので、水分の除去に時間を要する場合は油槽底部から採油を実施し、油槽底部における水分濃度を確認されることを推奨します。
報告№108-0030 報告№108-6512 | 分析№108-00153 分析№108-00238 | 108-00238 | 分析の結果、摩耗粒子の形態観察で金属接触が厳しい場合に発生するシビア粒子、疲労摩耗粒子が多く観察されました。このことから、発生している摩耗形態は凝着摩耗と疲労摩耗が混在していることが確認されました。今後更に摩耗が進行することが懸念されるため、天井クレーンを頻繁に使用する場合は、ヶ月後に再度分析を実施し、摩耗の進行状況を確認することを推奨します。一方、を示す粘度、水分、全酸価、IR、RBOTの各データは良好であることから、この油は継続使用可能と判断します。これらのことは、異常摩耗の早期発見パラメータであるフェログラフィーのIs値がの乗と良好の範囲にあるものの、摩耗粒子の形態観察の結果、金属接触が厳しい場合に発生するシビア粒子、疲労摩耗粒子が多く観察されたことD－SOAPの結果、鉄が検出されたことを示す粘度、水分、全酸価、IRの各データが良好であること以上のことから判断しました。尚、トライボ診断では、バックラッシの増加量を分析結果から計算できますので、構造が確認できる図面、ギヤの形式、歯形、モジュール、歯数、回転数、増速比、歯幅をお知らせ下さい。計算結果をご報告いたします。
報告№109-09136 報告№110-00485 | 分析№109-001160 分析№110-002200 | 110-002200 | は、油の粘度、油中のスラッジの発生量を判断パラメータに、粘度、全酸価、IR、RBOTで評価します。分析の結果、油の粘性を示す粘度は、新油値のmm/sに比較して粘度変化率が-％のmm/sとほぼ変化はなく、また油中のスラッジの発生量を示す全酸価は、新油値の.mgKOH/gに対して.mgKOH/gでほぼ変化が見られず劣化は確認されなかった。さらにはIRの結果でも油が劣化した場合に発生するカルボン酸の発生も確認されず、酸化防止剤の残存量を示すRBOTは、限界値minに比較して、十分に残量があるminであった以上のことから、潤滑油の劣化は確認されませんでした。なお、使用油の使用期間または使用時間が不明であったため、ご要求の油の余寿命に関する検討は行えませんでした。可能であれば、これらの情報をご提供下さい。汚染度油中の水分を計測した結果、水分は.ppmと新油と同等であり、継続使用可能な状態にあることが確認されました。潤滑油は継続使用可能な状態にあると判断します。
報告№104-0280 | 分析№104-02113 | 104-02113 | 濾過前の試料油を分析した結果、計数汚染度が前回NAS級から、今回NAS級に約年ヶ月でランク上昇しました。摩耗粒子形態観察及びフィルタ写真に見られるように、鉄錆・砂・金属片等が多く観察されているため、汚染度が上昇した要因は、外部から混入した異物によるものと考えられました。鉄錆等の異物は、通常運転中、過去作業中、今回採油時などに混入したと考えられます。又、潤滑異常の早期発見パラメータである摩耗過酷度を示すIs値が.と非常に良好の範囲にあることから、潤滑状態は良好な状態にあると判断します。尚、RBOTが前回に比較し、min上昇したのは、新油の補充等の影響が考えられます。今後は、今回のRBOT値によりデータ管理を行います。
報告№109-09136 報告№112-00324 | 分析№109-001160 分析№112-001286 | 112-001286 | 軸受は継続使用可能な状態にあると判断します。但し、潤滑油は酸化防止剤が減少して、劣化していることから、以下の対策を推奨します。油槽内の清掃潤滑油が汚染されていることから、油槽内は汚染されていると思われます。さらに更油後～時間でRBOTがminからminに減少し、IRの結果で油劣化の兆候を示すカルボン酸の吸収が確認されたことから、更油前の劣化油が完全に抜ききれておらず、更油した油と劣化油が混ざったものと推定されます。更油をする際には、油槽内を清掃し、更油する新油もNAS級程度の清浄な潤滑油を更油することを推奨します。定期的な分析更油前の分析結果でμmサイズの疲労摩耗粒子が観察されていることから、疲労摩耗の進行を監視するため、定期的に分析を実施し、分析データによる摩耗の進行状況を確認することを推奨します。はフェログラフィーおよびSOAP-Tの結果から総合的に判断した結果、正常な状態にあると考えられますが、更油前の分析結果から摩耗が進行することが懸念されます。フェログラフィー【定量分析：Is値】Is値は異常摩耗の早期発見パラメータのつで、摩耗粒子を定量化するために用います。今回のIs値はのマイナス乗と低い値でした。フェログラフィー【定性分析：摩耗粒子および摩耗形態観察】分析結果から比較的多く観察された粒子は、以下の通りでした。正常な摩耗粒子・潤滑状態が正常なマイルド摩耗により発生。Iカップリング発光分光分析【SOAP-T】検出された金属元素から発生箇所を推定すると、以下の通りでした。鉄、鉛、ニッケル、錫、亜鉛・軸受等リン・添加剤カルシウム、ナトリウム・外部混入異物計数汚染度はNAS級以上、重量汚染度はmg/mlと共に当社推奨の管理限界値を超えていました。サンプル瓶の底部には、肉眼で確認できるサイズの異物が多く見られ、フィルタ表面の異物観察で鉄錆、砂等が観察されたことから、汚染度が高い要因は、摩耗と外部混入異物の影響と思われます。粘度、水分は良好でした。酸価・IR酸価は、.mgKOH/gと新油値の.mgKOH/gに比較して高く、IRの結果で油劣化の兆候を示すカルボン酸の吸収が確認されたことから、油が劣化していることが分かりました。継続使用していた場合、油中の酸成分の影響で金属表面が腐食して発生する腐食摩耗に進展していた可能性があります。RBOTRBOTは、minと新油値のminに比較してmin減少していました。更油後～時間程度しか使用していないにもかかわらず、大きく減少していました。RBOTが大きく減少した要因は、以下の点が考えられます。酸化劣化が急激に進行した更油前の劣化油が油槽内に残っており、更油した新油と混ざって劣化を促進した無添加タービン油を使用した分析の結果から、IRで新油に比較して大きな変化はなく、油種も間違いがないことから、RBOTが減少した要因は、であると推定されます。
報告№109-09136 報告№113-00096 | 分析№109-001160 分析№113-000379 | 113-000379 | 本試料油は、データが高濃度となる可能性のあるドレンバルブからの採油にも関わらず汚染度は良好な範囲にあることから、継続使用可能と判断します。軸受は継続使用可能な状態にあると判断します。定期的な分析定期的な潤滑油分析によるトライボ診断を実施することにより、分析データの変化から異常の兆候を早期に発見することが可能となります。また、今回は対象設備の初回分析であるため、最低でもあと回分析を実施し、分析データの変化から今後の対応を検討することを推奨します。はフェログラフィーおよびSOAP-Tのデータから総合的に解析した結果、正常な状態にあると考えられます。フェログラフィー【定量分析：Is値】Is値は異常摩耗の早期発見パラメータのつで、摩耗程度を定量化するために用います。今回のIs値はのマイナス乗と、低い値でした。フェログラフィー【定性分析：摩耗粒子および摩耗形態観察】分析結果から観察された全ての粒子量は少でした。Iカップリング発光分光分析【SOAP-T】検出された金属元素から発生箇所を推定すると、以下の通りでした。鉄・軸受等カルシウム、ナトリウム・外部混入異物計数汚染度、重量汚染度は共に良好でした。潤滑油の劣化状態粘度、水分、酸価、IRの各データは良好でした。
報告№109-09136 報告№113-00020 | 分析№109-001160 分析№113-000046 | 113-000046_date130430 | 潤滑油は継続使用可能な状態にあると判断します。前回同様に粘度、全酸価、IR、RBOTの各データは良好でした。尚、別紙RBOTの減少傾向から油の余寿命を求めた結果、本試料は直近の更油から起算して稼働日数が年月まで使用可能であることが分かりました。本試料油の添加剤は、一般に、タービン油に比較して極圧添加剤や摩耗防止剤などの濃度が高く、この影響でRBOT試験の結果が変動する傾向があります。そのため、ギヤ油の余寿命の評価をタービン油と同等の精度で得るには、RBOTの結果に加え、粘度、全酸価、IRなどのデータを総合的に判断することが必要です。前回同様に水分は良好でした。
報告№109-09094 報告№110-00147 | 分析№109-000898 分析№110-000554 | 110-000554 | は良好と判断します。尚、RBOTがminと新油値のminに比較してmin減少していました。このまま継続使用した場合、この減少傾向から限界値に到達するのは、別紙図RBOTの減少傾向に示すように年月と推定されました。残りの継続使用期間は、約年ヶ月であると予測されます。潤滑油は継続使用可能な状態にあると判断します。≪状態監視とパラメータ≫分析の目的および各分析のパラメータは以下の通りです。特性低下目的：油の分析結果から、や劣化傾向ならびに添加剤の消耗程度、残存寿命などを確認する。粘度JISK全酸価JISK赤外線吸収スペクトルJISK酸化安定度試験JISK汚染目的：油の分析結果から、砂塵あるいは水・異種油などによるや、異物混入の有無を確認する。水分JISK計数汚染度JISB重量汚染度JISB光学顕微鏡観察摩耗目的：油中の摩耗粒子を分析する事により、回転・摺動部の潤滑状態、摩耗劣化の程度、余寿命などを解析する。摩耗診断電子顕微鏡観察JISKX線マイクロアナリシス油中金属濃度）JISK≪分析結果≫特性低下粘度：良好粘度値mm/sの新油値mm/sに対する変化率は-.％であり、当社推奨の管理限界値±％以内に留まっています。全酸価：良好全酸価.mgKOH/gは新油値の.mgKOH/g以内にあることから問題は無いと判断します。赤外線吸収スペクトル：良好酸化安定度試験：良好酸化安定度試験の結果、数値minは当社推奨の管理限界値min以上に留まっており、現時点での使用は可能と判断します。汚染水分：良好水分値.ppmは当社推奨の管理限界値以内に留まっています。計数汚染度：今回は実施していません。重量汚染度：今回は実施していません。光学顕微鏡観察：今回は実施していません。摩耗摩耗診断電子顕微鏡観察・X線マイクロアナリシス：今回は実施していません。油中金属濃度：今回は実施していません。
報告№107-4530 報告№107-0262 | 分析№107-01164 分析№107-01418 | 107-01418 | 濾過後の試料油を分析した結果、計数汚染度がNAS級と、濾過前のNAS級に対してランク増加していました。計数汚染度がランク増加していますが、濾過前がNAS級、濾過後がNAS級と、いずれも清浄なレベルにあり、継続使用可能な状態にあると判断します。
報告№109-09249 報告№110-00306 | 分析№109-001747 分析№110-001242 | 110-001242 | 油中金属の分析は、試料油を以上の高温で発光させた光を分光器で分光し、金属固有の波長から元素を特定するとともに、光の強度から濃度を求めるIカップリング発光分光分析法を用います。また摩耗状態は、SOAP法により求めた金属成分と濃度に、フェログラフィー法による早期発見パラメータであるIs値と摩耗粒子分析とを加味し、さらに摩耗粒子の形態により摩擦面で発生している摩耗機構を推定して総合的に判断します。Iカップリング発光分光分析供試のタービン油を分析した結果、検出された金属は油中金属元素の結果表に示すように、鉄、カルシウムでした。これら検出された金属元素から発生箇所を推定すると、鉄・軸受等カルシウム・外部混入異物であると思われます。このうち、機械部品が摩耗したと思われる元素はのグループです。フェログラフィー摩耗粒子分析結果から観察された粒子は、潤滑状態が正常な場合に発生する摩耗粒子局部的に高圧・高温となる潤滑状態で発生するフリクションポリマ外部から混入したと思われる鉄錆、砂等でした。潤滑状態と摩耗形態異常摩耗の早期発見パラメータとして摩耗粒子を定量化して評価するフェログラフィーのIs値は、潤滑状態が正常なの乗となっていました。摩耗粒子の観察結果から潤滑部では正常な潤滑状態であるマイルド摩耗が発生し、局部的に高圧・高温の箇所があることも確認されました。・フリクションポリマ潤滑油が軸受軌道面で高圧下に押し込められ局部的な高圧・高温状態が混在していることがわかりました。特に、高圧高温状態の解消がなされなければ、潤滑油は劣化する場合があります。水分、汚染粒子数、汚染度物重量の各データは良好でした。粘度、全酸価、酸化安定度、有機物・有機化合物の各データは良好でした。潤滑油および軸受は継続使用可能な状態にあるものの、以下の対策が必要です。定期的な分析今後、摩耗の進行を監視するため、定期的に分析を実施することを推奨します。分析結果特性低下特性低下に係るパラメータの分析結果は良好と判断します。粘度粘度はmm/sと新油値mm/sに対する粘度変化率は-％で、当社推奨の管理限界値である±％以内にあり、良好と判断します。全酸価添加タービン油の全酸価は、油メーカによって初期値が違うため統一した管理基準を設定するのが困難であることから、当社では管理限界値を設定しておらず、新油分析値との比較及び他の分析項目の結果より全酸価の状態判断を行います。その結果、全酸価は.mgKOH/gと新油値.mgKOH/gに比較して若干高くなっていますが、IRチャートに示すように劣化の兆候として現れるカルボン酸などの有機物・有機化合物の発生が確認されていないことから、異常のない値と判断します。酸化安定度酸化安定度はminであり、当社推奨の管理限界値のmin以上であることから良好と判断します。有機物・有機化合物有機物・有機化合物は、IRチャートによる新油分析値との比較の結果、cm-付近に劣化の兆候を示すカルボン酸の吸収が確認されていないことから、良好と判断します。色相はLであり、新油値のLに比較して変化はないことから、良好と判断します。汚染に係るパラメータの分析結果は良好と判断します。水分はであり、当社推奨の管理限界値の以下であることから良好と判断します。汚染粒子数はNAS級であり、当社推奨の管理限界値のNAS級以内であることから良好と判断します。汚染度物重量は.mg/mlであり、当社推奨の管理限界値のmg/ml以内であることから良好と判断します。摩耗フェログラフィーによる摩耗粒子の観察の結果、潤滑状態が正常な場合に発生する摩耗粒子、局部的に高圧・高温となる潤滑状態で発生するフリクションポリマ、外部から混入したと思われる鉄錆、砂等が比較的多く観察されました。異常摩耗の早期発見パラメータであるフェログラフィーのIs値がの乗と良好の範囲にあるものの、摩耗粒子の形態観察の結果、潤滑状態が正常な場合に発生する摩耗粒子、局部的に高圧・高温となる潤滑状態で発生するフリクションポリマ、外部から混入したと思われる鉄錆、砂等が比較的多く観察されました。金属濃度SOAP法により金属濃度を測定した結果、金属元素は検出されなかったことから、潤滑箇所で発生する金属接触による摩耗や、外部からの異物などの混入は見られず良好と判断します。金属濃度酸溶解法により金属濃度を測定した結果、潤滑箇所で発生する金属接触によって検出される鉄が、外部から混入したと思われるカルシウムが検出されました。
報告№109-09136 報告№113-00580 | 分析№109-001160 分析№113-002442 | 113-002442 | 、汚染状態、は良好であることから、潤滑油および対象設備は継続使用可能と判断します。異常摩耗の早期発見のパラメータであるIs値は、-レベルと正常でした。また、異常摩耗の兆候を示す摩耗粒子が顕著に観察されなかったことから、は良好と判断します。計数汚染度は良好です。．粘度、酸価、IR、RBOTの各データは良好でした。
報告№109-09136 報告№112-00253 | 分析№109-001160 分析№112-001011 | 112-001011 | 酸化防止剤の減少が確認されたため、以下の対策を推奨します。更油酸化防止剤の減少が確認されており、今後、酸化劣化により基油の劣化に進展することが懸念されるため、安全をみて更油を実施することを推奨します。全酸価の各データは良好でした。IRIRの結果、cm-付近のピークが減少しており、酸化防止剤の減少が確認されました。RBOTRBOTはminと、新油値minに比較して％に減少していることが確認されました。粘度粘度は油量が不足していたため、測定できませんでした。水分は良好でした。
報告№106-0227 報告№106-4558 | 分析№106-01279 分析№106-01589 | 106-01589 | 経緯お客様からご提供いただいた経緯に関する情報は以下のとおりです。・運転時に第軸受の温度がまで一時的に上昇し、その後は通常時の±に戻り運転している。・定検後ヶ月が経過している。目的軸受温度上昇の影響で異常な摩耗が発生していないかについて確認する。考察分析の結果、確認された摩耗形態は異物の噛み込みにより発生する切削摩耗および局部的な油膜切れにより発生する凝着摩耗のふたつの形態でした。一方、油中汚染物を.μmフィルタで捕捉し、光学顕微鏡により観察した結果、μmサイズを超える黒錆が確認されました。これらの粒子をXMAにより成分分析した結果、検出された元素にはフッ素が多く含まれていることが確認されました。このことから材料にテフロン樹脂などを使用した箇所、例えばバルブのシール材パッキンなどで摩擦熱を生じやすい箇所から発生している可能性があると思われました。以上のことから、試料油中の汚染物は、主にテフロン樹脂などが摩耗して発生した摩耗粒子と思われます。採油箇所近傍にあるバルブのシールやパッキンの摩耗状況をご確認ください。現在の計数汚染度はNAS級とμmフィルタの精密な濾過システムが設置されている本設備としては非常に高く、フィルタの交換時期を迎えているか、或いは採油時に誤って混入した可能性が考えられます。汚染度が高い原因を確認するため、濾過システム配管の入口側と出口側で採油を実施し、濾過システムの濾過効率を確認し、フィルタ交換必要性の有無を検討することを推奨します。尚、を示す粘度、水分、全酸価、RBOT、IRの各データが良好の範囲にあることから、この油は継続使用可能と判断します。
報告№109-09136 報告№111-00053 | 分析№109-001160 分析№111-000942 | 111-000942 | 更油からの使用時間をもとに潤滑油の余寿命を評価したところ、潤滑油は次回定検まで使用可能と判断できました。次回定検時に更油を実施しない場合は、酸化安定度を知るための分析を実施し、余寿命を確認することを推奨します。酸化安定度はminであり、当社推奨の管理限界値のmin以上であることから、良好と判断します。
報告№106-0025 報告№106-0492 | 分析№106-00118 分析№106-02860 | 106-02860 | 分析の結果、計数汚染度がNAS級とやや高い値でした。光学顕微鏡写真で金属片、外部から混入したと思われる砂等の異物が多く確認されたことから、汚染度が高い要因は、金属片と外部から混入したと思われる異物の影響と考えられました。観察された金属片や外部混入異物は、採油が機器停止中に排油口から実施されているため、排油配管内部に堆積していた汚染粒子を採取した可能性があります。今回潤滑油を全量抜き取っており、新油を充填する際にはフラッシングを念入りに実施する必要があります。金属片の中には異常な摩耗状態を示す形態の粒子も見られ、を把握する必要があります。今回試料油に対してフェログラフィーおよびSOAP／D－SOAPなどによる精密分析を追加実施されることを推奨します。尚、追加実施による分析で摩耗の発生が確認された場合、更油後も発生し続ける可能性があるため、機器運転再開週間後に再度分析を実施し、摩耗の発生状況を確認することを併せて推奨します。
報告№108-0411 報告№110-00263 | 分析№108-02745 分析№110-001029 | 110-001029 | ・摩耗状態SOAPの銅濃度が更油により前回のppmから今回ppmに減少していますが、やや高い値と思われる濃度でした。銅の溶出箇所は、貴社ご提供の図面からデフレクターとバッフルという部品からと考えられます。これらの部品はオイルシールの役目を果たしていることから、溶出が継続した場合、シャフトとのギャップが増大し、油漏れの原因になることが懸念されます。巡視の際には油漏れと油面の低下に注意を払う必要があります。今後は、銅の溶出が継続した場合、ギャップが増大することにより油漏れが発生し、さらには油面低下により潤滑不良が発生し、摩耗が進行することが懸念されます。また、銅濃度の増加は、別紙鉱油の酸化に対する金属触媒の影響に示すように濃度の増加とともに酸化速度が加速することが分かっています。・汚染度計数汚染度、重量汚染度は良好でした。結論軸受は継続使用可能な状態にあるものの、以下の対策が必要です。銅濃度が高い値ですが、年月に更油が実施されていますので、更油の際に、更油前に使用していた油が残留していた可能性も考えられます。今後は今回データを基準にして変化量を管理することで摩耗の進行状況を把握できるものと思われます。また、今後も定期的に分析を実施し、摩耗および酸化劣化の進行状況を継続して監視されることを推奨します。は良好と判断します。計数汚染度計数汚染度はNAS級と当社推奨の管理限界値のNAS級以内にあり、良好と判断します。重量汚染度は.mg/mlと当社推奨の管理限界値のmg/ml以内にあり、良好と判断します。機器の潤滑状態SOAPの結果、前回同様に銅が高い値でした。SOAPSOAPの結果、油の添加剤成分であるリン、亜鉛が検出されました。一方、銅が検出されました。銅を使用した部分の溶出が進行していると考えられます。この溶出は検出された亜鉛系添加剤の成分と銅が反応し、溶出することが知られています。別紙鉱油の酸化に対する金属触媒の影響に示すように銅濃度が増加すると酸化速度が速まりますので、酸化劣化の進行状況を全酸価の変化で監視されることを推奨します。D－SOAPD－SOAPの結果、摩耗により発生する鉄および錫が検出されていないことから、良好と判断します。フェログラフィー異常摩耗の早期発見パラメータであるフェログラフィーのIs値がのマイナス乗と良好の範囲にあり、潤滑状態は正常と判断します。
報告№109-09136 報告№112-00289 | 分析№109-001160 分析№112-001165 | 112-001165 | 潤滑油は継続使用可能な状態にあると判断します。但し、今後は障害予防を目的に以下の対策を推奨します。追加分析消泡性能が低下した場合、ギヤ歯面での油膜形成に影響が出て摩耗が進展することがありますので、フェログラフィーおよびSOAP-Tを追加して摩耗により発生する油中金属濃度や潤滑状態を確認することを推奨します。泡立ち試験泡立ち試験の結果は、-と新油値が-であるのに比較して高い値となっていたことから、消泡性能が低下していることが分かりました。今後の使用状況によっては油の酸化劣化が進行したり、ギヤ歯面およびベアリング軌道面で油膜切れが発生したりする場合があるため、消泡剤の添加による消泡性能の改善など何らかの対応が必要になると思われます。分析結果泡立ち試験の結果、消泡性能が低下していることが確認されました。粘度粘度はmm/sと新油値mm/sに比較して、粘度変化率は-％で、当社推奨の管理限界値である±％以内にあり、良好と判断します。泡立ち試験泡立ち試験は-と新油に比較して高い値でした。水分は.と当社推奨の管理限界値の以下であり、良好と判断します。酸価は.mgKOH/gと新油値.mgKOH/gに比較して高いものの、IRの結果で油劣化の兆候を示すカルボン酸の吸収が確認されていないことから、良好と判断します。
報告№103-4566 | 分析№103-03065 | 103-03065 | 分析の結果、シリンダ内壁では良好な摩耗状態といわれるマイルド摩耗が発生していることが分かりました。マイルド摩耗で発生する摩耗粒子は、正常摩耗粒子とも呼ばれるほどそのサイズは非常に小さく、摺動面でこの摩耗粒子が観察された場合の潤滑状態は、良好であることを示しています。従って、本機内の潤滑状態は正常であり、また、エンジンも正常であることから潤滑油も継続使用が可能と判断します。これらのことは、異常摩耗の早期発見パラメータであるIs値がの乗と良好の範囲にあり、観察された摩耗粒子が、良好な潤滑状態で発生する粒子であること以上のことから判断しました。
報告№109-09136 報告№113-00251 | 分析№109-001160 分析№113-000944 | 113-000944_date131011 | 分析の結果、グリースは継続使用可能な状態にあると判断します。グリースのちょう度、滴点、IRの各データは良好でした。酸価はmgKOH/gと新油値.mgKOH/g以上にあるものの、IRの結果で油劣化の兆候を示すカルボン酸の吸収が確認されていないことから、良好と判断します。
報告№108-0387 報告№109-6504 | 分析№108-02609 分析№109-00058 | 109-00058 | 軸受の潤滑状態精点Aを実施し、前回データと照合した結果、油中粒子数の減少が確認されました。油中の粒子数は、油膜破断による発生や、油槽内などでの沈降が均衡したところで一定、いわゆる平衡状態になりますが、このバランスが崩れると増加する場合と減少する場合とに分かれます。増加した場合は、発生と減少の均衡が崩れ、摩耗の発生や外部混入が始まったことを示し、またこれとは反対に、減少した場合は発生量が減少しているか、或いは、減少量が大きくなっていることを示し、特に減少は、汚染状態や潤滑状態が良好であることを示唆しています。本軸受では、油中の粒子が減少する要因となるフィルタ類は設置されておらず、濾過による減少は考えられませんので、油中の摩耗粒子が減少したのは、摩耗粒子がほとんど発生せず、油槽内部での沈降があったためと考えられます。以上のことから、本軸受は摩耗の進行がなく、潤滑状態は安定した状態にあったものと判断します。これらのことは、前回に比較して、計数汚染度はランク減少し、SOAP／D-SOAPの鉄および錫濃度に変化がないこと異常摩耗の早期発見パラメータであるフェログラフィーのIs値がのマイナス乗と良好の範囲にあること以上のことから判断しています。潤滑油の基本特性潤滑油の基本特性は、良好の範囲にあることから、本試料油は継続使用可能と判断します。
報告№105-6050 報告№106-0472 | 分析№105-01529 分析№106-02696 | 106-02696 | 分析の結果、摩耗の安定が確認され、軸受は継続使用可能と判断します。尚、SOAPの結果で前回に比較して銅がppmからppmに増加していました。これは、銅を使用した部分の溶出が発生していると考えられました。銅が溶出して検出されるのは、潤滑油添加剤の亜鉛系添加剤の影響であることが知られており、今回の検出は、この溶出によるものと考えられました。油中の銅濃度が高い場合、別紙鉱油の酸化に対する金属触媒の影響に示すように酸化速度が速まりますので、酸化劣化の進行状況を油分析により監視されることを推奨します。これらのことは、前回に比較して、計数汚染度はランク減少していたこと異常摩耗の早期発見パラメータであるフェログラフィーのIs値が.と良好の範囲にあることSOAP／D-SOAPの鉄濃度に変化がないものの、SOAPの銅がppmからppmに増加していたこと以上のことから判断しました。
報告№109-09209 報告№109-09209 | 分析№109-001583 分析№109-001610 | 109-001610 | ちょう度の分析結果は新グリース値に比較して上昇しになり軟化していることがわかりました。当社推奨の管理上限値は、ですが、軟化したグリースを使用した場合、グリースの漏洩や軸受で油膜切れが発生することが懸念されるため、グリースの交換を推奨します。特性低下ちょう度は当社推奨の管理上限値を超えています。ちょう度は当社推奨の管理上限値を超えています。ちょう度はと新グリース値に比較して上昇し、当社推奨の管理上限値であるを超えています。滴点は良好と判断します。滴点はと新グリース値に比較して高くなっていたものの、今回の分析結果には劣化の兆候として現れる有機物・有機化合物が確認されていないことから、基油は良好と判断します。全酸価は良好と判断します。全酸価は.mgKOH/gと新グリース値.mgKOH/gに比較してやや高くなっていたものの、今回の分析結果には劣化の兆候として現れる有機物・有機化合物が確認されていないことから、基油は良好と判断します。基油は良好と判断します。酸化劣化の兆候のパラメータである有機物・有機化合物は、今回の分析結果で確認されなかったことから、基油には劣化兆候はなく良好と判断します。
報告№111-00372 報告№111-00372 | 分析№111-001676 分析№111-001732 | 111-001732 | ちょう度値と新グリース値に比較して上昇し、当社推奨の管理上限値であるを超えていることから、軟化していることが分かりました。軟化したグリースを使用した場合、グリースの漏洩や軸受等で油膜切れが発生することが懸念されます。有機物・有機化合物試験で検出されたピークには新グリースと異なるピークが検出されました。グリースが軟化し、IRの結果で新グリースと異なるピークが検出されたことから、以下の対策が必要です。グリースを交換されることを推奨します。IRの結果で新グリースと異なるピークが検出されたことから、グリース名が違うか、或いは、異種グリースが混入した可能性が考えられますので、確認する必要があります。≪状態監視とパラメータ≫分析の目的および各分析のパラメータは以下の通りです。特性低下目的：グリースの分析結果から、グリースの物理的性状や劣化傾向などを確認する。全酸価JISK赤外線吸収スペクトルJISKちょう度JISK滴点JISK摩耗目的：グリース中の摩耗粒子を分析する事により、回転・摺動部の潤滑状態、摩耗劣化の程度、余寿命などを解析する。摩耗診断電子顕微鏡観察JISKX線マイクロアナリシス油中金属濃度JISK≪分析結果≫特性低下全酸価：良好全酸価.mgKOH/gは新油値の.mgKOH/gに比較し高くはあるものの、有機物・有機化合物試験の結果で油劣化の兆候を示すカルボン酸の吸収が見られないことから問題は無いと判断します。赤外線吸収スペクトル：良好ちょう度：要処置ちょう度値はと当社推奨の管理上限値であるを超えていました。滴点：良好滴点はと新油値のに比較し低いものの、有機物・有機化合物試験の結果で油劣化の兆候を示すカルボン酸の吸収が見られないことから問題は無いと判断します。摩耗摩耗診断電子顕微鏡観察・X線マイクロアナリシス：今回は実施していません。油中金属濃度：今回は実施していません。
報告№109-09136 報告№114-00001 | 分析№109-001160 分析№114-000003 | 114-000003 | 潤滑油は物理的性状が良好の範囲にあるものの、汚染度が高い値でした。停止中のドレンバルブからの採油によってサンプルが高濃度なっていることや、添加されているモリブデンの影響で汚染度が高くなっている可能性が考えられますが、念のため汚染物の潤滑部への噛み込みによる摩耗を監視することが有用です。軸受は継続使用可能な状態にあると判断します。但し、今後の摩耗推移を確認するためにも傾向監視を継続することが有効です。定期的な分析今後の摩耗推移を監視するため、定期的な分析実施を推奨します。最適な採油方法本試料油は、機器停止中にドレンバルブから採油されているため、別紙油中粒子の沈降の影響に示すように、油中粒子が油槽底部に沈降し、分析データが高濃度に出ている可能性があります。正確なデータによる診断を行うためにも、今後の採油は、極力運転中もしくは停止直後の油槽中層部から実施されることを推奨します。異常摩耗の兆候を示す摩耗粒子が顕著に観察されなかったものの、異常摩耗の早期発見のパラメータであるIs値が、前回のレベルから変化はなく、やや高い値であるため、定期的に潤滑油分析を実施し、摩耗推移を監視することが有用と考えます。計数汚染度は前回同様にNAS級を上回っており、当社推奨の管理限界値を超えていました。フィルタ残渣に金属片、粘ちょう物、鉄錆等が観察されたことから、汚染度が高い要因は、摩耗粒子、スラッジ、外部混入異物、添加剤のモリブデンの影響と考えられます。粘度、水分、酸価、IRの各データは良好でした。
報告№109-09136 報告№114-00079 | 分析№109-001160 分析№114-000241 | 114-000241 | 潤滑油は、劣化は確認されなかったものの、油中の汚染度が高い値でした。汚染度が高いのは、機器停止中に油中粒子が沈降することで高濃度となるドレン部分から採油している影響や、潤滑油に添加されている固体潤滑剤であるモリブデンの影響と考えられます。一方、油中金属濃度分析の結果では、固体粒子成分の鉄がppm検出されたことから、この鉄分が潤滑部に噛み込むことにより、摩耗を促進させる可能性があります。念のため、傾向監視が必要と思われます。軸受は継続使用可能な状態にあると判断します。但し、異常摩耗の早期発見のパラメータであるIs値がレベルと、他設備に比較して異常度が高いことから、当該設備は他設備よりも短期間で摩耗進行を確認する必要があると判断します。定期的な分析今後の疲労摩耗の推移を監視するため、定期的に分析を実施することを推奨します。最適な採油方法本試料油は、機器停止中にドレンから採油されているため、別紙油中粒子の沈降の影響に示すように、油中粒子が油槽底部に沈降し、分析データが高濃度に出ている可能性があります。正確なデータによる診断を行うためにも、今後の採油は、停止直後に実施されることを推奨します。異常摩耗の早期発見のパラメータであるIs値は、レベルと高い値でした。また、潤滑部の摩耗が認められたため、定期的に潤滑油分析を実施し、摩耗推移を監視することが有用と考えます。フェログラフィーで観察された代表的な粒子は、以下の通りです。正常な摩耗粒子・潤滑状態が正常なマイルド摩耗により発生。疲労摩耗粒子・繰返し応力による金属疲労で発生。大型化するとフレーキングの発生が懸念されます。また、SOAP-Tで亜鉛がppmと比較的高い値で検出されました。亜鉛を使用した箇所の摩耗が発生していると思われます。発生箇所が亜鉛メッキされた部品であった場合、耐食性が低下して腐食に進展することが懸念されます。計数汚染度はNAS級と当社推奨の管理限界値に到達していました。D-SOAPで油の添加剤成分であるリン、モリブデンが検出され、フィルタ表面残渣に金属片、粘ちょう物、鉄錆、砂等が観察されたことから、汚染度が高い要因は、摩耗とスラッジ、そして外部混入異物の影響と思われます。粘度、水分、酸価、IRの各データは良好です。
報告№108-5071 報告№110-00727 | 分析№108-02721 分析№110-003386 | 110-003386 | 潤滑油は継続続使用可能な状態にあるものの、今後は障害予防を目的に以下の対策を推奨します。追加分析消泡性能が低下した場合、ギヤ歯面での油膜形成に影響が出て摩耗の発生が進展することがあります。今後は消泡性能低下の影響により摩耗が進展する可能性がありますので、フェログラフィーおよびSOAPを追加することを推奨します。分析結果泡立ち試験の結果、消泡性能が低下していることが確認されました。粘度粘度はmm/sと新油値mm/sに比較して、粘度変化率は-％で、当社推奨の管理限界値である±％以内にあり、良好と判断します。泡立ち試験泡立ち試験は-と新油に比較して高い値でした。水分はと当社推奨の管理限界値の以下であり、良好と判断します。全酸価全酸価はmgKOH/gと新油値mgKOH/g以下であり、良好と判断します。
報告№109-09140 報告№109-09140 | 分析№109-001165 分析№109-001165 | 109-001165 | 軸受の潤滑状態を確認する。今回の採油は、対象設備の停止中に下部軸受油槽ドレン配管のドレンバルブから実施しているため、別紙油中粒子の沈降の影響に示すように、沈降の影響を受けて分析データが高濃度に出る可能性があります。今回の分析は、以上のことを踏まえて結果を検討します。分析の結果、メタルの主成分である錫が、SOAPでppm、D－SOAPでppm、合計ppm検出されたことから、軸受は摩耗していることが確認されました。軸受は、枚から構成されていますが、摩耗がメタル枚全体に均等であると仮定し、前回の錫濃度ppmと今回の錫濃度ppm、そして油量Lをもとに下式により摩耗の深さ求めました。錫の摩耗体積＝錫濃度×-×油量×.×÷錫密度＝×-××.×÷.＝摩耗深さ＝摩耗体積÷摩耗面積×＝÷×＝前回と今回の錫濃度から求めた摩耗深さはμmとなりました。この計算結果は、濃度が高いドレンからの採油を基にしているため摩耗粒子が油中に均一に分散した状態で採油した場合に比較すると高い値になっていると思われますが、反面、この値は安全サイドであるとも言えます。摩耗深さがμmに至っていたと仮定した場合、メタルの表面は既に大きく摩耗し、メタルをオーバーレイした部分が摩耗により削られている状況になっていると想像されます。この摩耗であると、メタル摺動面は平滑になっているものと考えられ、起動・停止時には油膜が保持できにくい状態になっている可能性が考えられます。以上のことから、可能であれば、安全をみて一度メタルの点検を実施することを推奨します。また、定期的に分析を実施し、潤滑状態の変化を監視することを併せて推奨します。次回分析時期を理論的に計算したところ、運転時間が時間以上経過すれば、摩耗の進行状況を確認することができますので、これをを参考に次回分析時期を決定されることを推奨します。
報告№109-09447 報告№109-09447 | 分析№109-002795 分析№109-002795 | 109-002795 | 分析の結果、全ての分析項目の値が当社推奨の管理基準値を満たしており、新油分析値との比較結果も問題となる値はありませんでした。結論油は継続使用可能な状態であり、潤滑状態も正常であったものと判断します。特性低下特性低下に係るパラメータの分析結果は良好と判断します。粘度粘度はmm/sと新油値mm/sに対する粘度変化率は+.％で、当社推奨の管理限界値である±％以内にあり、良好と判断します。全酸価添加タービン油については、当社では管理限界値を設定しておらず、新油分析値との比較及び他の分析項目の結果より全酸価の状態判断を行います。その結果、全酸価は.mgKOH/gと新油値.mgKOH/g以内にあり、良好と判断します。汚染に係るパラメータの分析結果は良好と判断します。水分は.ppmであり、当社推奨の管理限界値の以下であることから、良好と判断します。汚染粒子数はNAS級であり、当社推奨の管理限界値のNAS級以内であることから、良好と判断します。摩耗運転中における潤滑状態は正常であったものと判断します。異常摩耗の早期発見パラメータであるフェログラフィーのIs値がのマイナス乗と当社基準値と比較して良好の範囲にあったことから、潤滑箇所の潤滑状態は正常と判断します。
報告№109-09136 | 分析№109-001160 | 113-002702 | 潤滑油は酸価の上昇が確認されたことから、潤滑油は酸化劣化している可能性が考えられます。対象設備は継続使用可能な状態にあると判断します。但し、今後の摩耗推移を確認するためにも傾向監視を継続することが有効です。更油潤滑油は劣化している可能性があるため、油中の酸成分の影響で金属表面が腐食して発生する腐食摩耗が発生することが懸念されることから、予防措置して更油を推奨します。定期的な分析今後の摩耗推移を監視するため、定期的な分析実施を推奨します。アンチモンとアルミニウムの使用箇所油中金属分析の結果から、アンチモンとアルミニウムが比較的高い濃度で検出されています。これらの金属のうち、アンチモンは一般に耐熱性を上げる目的で添加される事が多く、耐熱のゴムや樹脂のシールに使用されたり、或いは、アルミ合金の添加剤として使用されたりすることがあります。提供して頂いた図面を検討しましたが、これらの金属を使用する箇所を特定することができませんでした。但し、可能性としては、軸受のシール材に使用されている可能性も考えられ、この部分の摩耗もありえますので、念のためシール部の目視点検を推奨します。異常摩耗の兆候を示す摩耗粒子が顕著に観察されていないものの、異常摩耗の早期発見のパラメータであるIs値が前回のレベルから変化なく、やや高い値であることから、定期的に潤滑油分析を実施し、摩耗推移を監視することが有用と考えます。フェログラフィーで観察された代表的な粒子は、以下の通りです。鉄錆、砂等・外部から混入したと考えられます。水分は良好です。計数汚染度計数汚染度は前回のNAS級からランク上昇して、NAS級を上回っており当社推奨の管理限界値を超えていました。潤滑油の劣化状態粘度は良好です。酸価・IR酸価劣化の進行度は、酸価およびIRの結果から総合的に判断します。酸価は、mgKOH/gと新油値.mgKOH/gに比較して高い値でした。また、IRは、cm-付近にエステルの強い吸収ピークがあるため確認がし難いですが、他の良好な試料に比較して油劣化の兆候を示すカルボン酸の吸収が表れていると考えられることから、油は劣化している可能性があります。今後、油中の酸成分の影響で金属表面が腐食される腐食摩耗の発生が懸念されます。
|  | 113-001494 | 主ポンプ反C側軸受は使用可能な状態であり、分解点検で軸受部品を交換する必要はないと判断します。定期的なトライボ診断実施今後の適切な分解点検時期を見出すためにも、定期的な分析による傾向監視により、軸受の潤滑と摩耗の進行状態を確認するよう推奨します。はフェログラフィーおよびSOAP-Tの結果から総合的に判断した結果、継続使用は可能ですが、今後の摩耗進行を確認するためにも傾向管理が有用と考えます。フェログラフィー【定性分析：摩耗粒子および摩耗形態観察】観察された代表的な摩耗粒子は、以下の通りでした。シビア粒子・潤滑状態がやや厳しい凝着摩耗により発生。金属潤滑部が局部的に油膜切れを起していると考えられます。シビア粒子は凝着摩耗に分類されます。これらの摩耗粒子は、軸受軌道面で凝着、破断を繰り返し、この過程で生じる移着粒子が成長して摩耗粒子となります。そのため、軸受軌道面では局部的に油膜切れが発生していることを示しています。この状態が継続した場合、摩耗粒子のサイズは徐々に大型化していき、設備の損傷に至る場合がありますので、傾向監視が必要です。Iカップリング発光分光分析【SOAP-T】検出された金属元素から発生箇所を推定すると、以下の通りでした。鉄、鉛、銅、クロム、アンチモン、錫・軸受等リン、亜鉛、カルシウム、バリウム、アルミニウム、ナトリウム、マグネシウム・添加剤、増ちょう剤、外部混入異物
報告№108-0060 報告№108-0060 | 分析№108-00309 分析№108-00309 | 108-00309 | 分析の結果、計数汚染度がやや高く、前回と同じく重量汚染度が当社推奨の管理限界値を超えていました。フィルタ表面の異物を観察した結果、茶色の異物が確認され、D－SOAPでカルシウムが多く検出されたことから、汚染度が高い原因は、外部から混入した砂などの異物の影響と考えられました。前回からデータに大きな変化はないものの、汚染されていることから、今後これらの異物の影響でバルブ類の動作障害やフィルタ、ストレーナ等の目詰まりの発生が懸念されるため、濾過を実施することを推奨します。は良好と判断します。粘度は良好と判断します。粘度はmm/sと新油値mm/sに比較して、粘度変化率は-.％で、当社推奨の管理限界値である±％以内にあり、良好と判断します。水分は良好と判断します。水分はppmと当社推奨の管理限界値の以下であり、良好と判断します。全酸価は良好と判断します。全酸価は.mgKOH/gと新油値に比較して高いものの、IRの結果、油劣化の兆候が確認されなかったことから良好と判断します。IRの結果、良好と判断します。IRの結果、油劣化の兆候を示すカルボン酸の吸収が確認されていないことから、良好と判断します。RBOTの結果、良好と判断します。RBOTはminと当社推奨の管理限界値のmin以上であり、良好と判断します。計数汚染度はやや高く、重量汚染度は当社推奨の管理限界値を超えていました。計数汚染度はやや高い値でした。計数汚染度はNAS級と当社推奨の管理限界値のNAS級以内にあるものの、やや高い値でした。重量汚染度は当社推奨の管理限界値を超えていました。重量汚染度はmg/mlと当社推奨の管理限界値のmg/mlを超えていました。機器の潤滑状態D－SOAPの結果、カルシウムが多く検出されました。SOAPの結果は良好です。SOAPの結果、油の添加剤成分であるリンがppm検出されました。D－SOAPの結果、カルシウムが多く検出されました。D－SOAPの結果、鉄が、錫、リンが、亜鉛が、外部から混入したと思われるカルシウムがppm、ナトリウムが検出されました。フェログラフィーの結果は良好です。異常摩耗の早期発見パラメータであるフェログラフィーのIs値が×のマイナス乗と良好の範囲にあり、潤滑状態は正常と判断します。
報告№107-0366 報告№111-00423 | 分析№107-01900 分析№111-001993 | 111-001993 | 濾過前の試料油を分析した結果、前回同様にメタルの主成分である錫がD－SOAPで検出されました。年月の予備メタル交換後から今回までの累積錫濃度は、トライボレポートの累積錫濃度に示すとおりppmでした。この累積錫濃度ppmと油量リットルから平均的な摩耗深さを計算した結果、平均的な摩耗深さはμmとなります。メタルの初期の表面粗さをRmaxμmと仮定すると、この計算結果から％程度摩耗しているものの、前回から錫濃度に変化はなく、現状は継続使用可能な状態にあるものと思われます。これらの障害発生に対する弊害を勘案の上、今後も定期的にトライボ診断を実施し、摩耗の進行状況を確認することを推奨します。
報告№101-0198 | 分析№101-01787 | 101-01787 | 全酸価は良好の範囲にあるものの、IRの結果、油劣化の兆候を示すカルボン酸の吸収が確認されているため、今後は、全酸価の上昇に注意が必要です。粘度は良好と判断します。粘度はmm/sと新油値mm/sに比較して、粘度変化率は-.％で、当社推奨の管理目安である±％以内にあり、良好と判断します。水分は良好と判断します。水分はppmと当社推奨の管理目安の以下であり、良好と判断します。全酸価は良好と判断します。全酸価は.mgKOH/gと当社推奨の管理目安の.mgKOH/g以下であり、良好と判断します。IRの結果、油劣化の兆候あるため、今後全酸価の上昇に注意が必要です。IRの結果、IRチャートに示すように新油に比較して、若干油劣化の兆候を示すカルボン酸の吸収がみられており、全酸価の測定結果には現れていない、劣化の兆候が確認されています。今後劣化が進行することが懸念されますので、全酸価の上昇に注意してください。は良好と判断します。計数汚染度は良好と判断します。計数汚染度はNAS級と当社推奨の限界値のNAS級に比較して清浄でした。重量汚染度は良好と判断します。重量汚染度は.mg/mlと当社推奨の管理目安のmg/ml以下であり、良好と判断します。機器の潤滑状態機器の潤滑状態は正常と判断します。SOAPの結果は良好です。亜鉛及び鉛が僅かに検出されましたが、摩耗を示す鉄、銅は検出されず、良好と判断します。D－SOAPの結果は良好です。外部から混入したと思われるカルシウム及びナトリウムが僅かに検出されましたが、摩耗を示す鉄、銅は検出されず、良好と判断します。フェログラフィーの結果は良好です。摩耗の過酷度を示すフェログラフィーのIs値がのマイナス乗と低く潤滑状態は良好と判断します。
報告№107-0485 報告№107-0485 | 分析№107-02883 分析№107-02883 | 107-02883 | 今回の採油は、ドレンプラグから機器停止中に実施しているため、油中粒子が均一に分散している油循環中に比較し沈降の影響を受け、分析データが高濃度に出る可能性があると思われます。今回の分析は以上のことを踏まえて結果を検討しました。分析の結果、計数汚染度がNAS級、重量汚染度がmg/mlと高い値を示していました。摩耗粒子形態観察で外部から混入したと思われる鉄錆が比較的多く観察され、D－SOAPで鉄が検出されたことから、汚染度が高い要因は、外部混入した鉄錆などの異物によるものと考えられました。今後、赤錆などの外部混入異物がギヤ歯面に噛み込み摩耗を発生させる場合があるため、ヶ月後に再度分析を実施し、摩耗の進行状況を確認することを推奨します。一方、油の基本特性を示す粘度、水分、全酸価、IRの各データは全て良好の範囲にあり、この油は継続使用可能と判断します。尚、機器の潤滑状態をより正確に知るには、粒子の沈降の影響を極力抑え、油中粒子が均一な分散状態に近い状態での採油が望ましく、そのため対象機器の運転中、または停止直後に採油を実施されることを推奨します。また、トライボ診断では、バックラッシの増加量を分析結果から計算できますので、構造が確認できる図面、ギヤの形式、歯形、モジュール、歯数、回転数、増速比、歯幅をお知らせ下さい。計算結果をご報告いたします。計数汚染度は当社推奨の管理限界値に到達していました。計数汚染度は当社推奨の管理限界値に到達していました。計数汚染度はNAS級と当社推奨の管理限界値のNAS級に到達していました。重量汚染度はmg/mlでした。重量汚染度はmg/mlでした。機器の潤滑状態フェログラフィーの結果、金属接触が厳しい場合に発生するシビア粒子、外部から混入したと思われる鉄錆が観察されました。SOAPの結果、銅が検出されました。SOAPの結果、摩耗により発生する銅が検出されました。D－SOAPの結果、鉄および銅が検出されました。D－SOAPの結果、摩耗により発生した鉄および銅が検出されました。フェログラフィーの結果、金属接触が厳しい場合に発生するシビア粒子が観察されました。異常摩耗の早期発見パラメータであるフェログラフィーのIs値がの乗と良好の範囲にあるものの、摩耗粒子形態観察の結果、金属接触が厳しい場合に発生するシビア粒子が観察されました。
報告№109-09014 報告№109-09014 | 分析№109-000358 分析№109-000366 | 109-000366 | グリースの物理的性状、汚染度、軸受の潤滑状態を確認する。グリースの物理的性状グリースの物理的性状を示すちょう度を除く項目は良好でした。ちょう度が当社推奨の管理下限値を超え、新グリースのに比較して低下しになっており、グリースが硬化していることが分かりました。硬化したグリースは、油分の流動性が低下し、ギヤ歯面での良好な油膜保持に影響がでる可能性があるため、グリースを交換されることを推奨します。ギヤの潤滑状態D－SOAPで鉄が検出されたものの、ギヤ歯面から発生した摩耗粒子が観察されなかったことから、ギヤは継続使用可能と判断します。尚、報告書の管理表中に示しているSOAP／D-SOAPは、グリース潤滑の場合、摩耗粒子が均一に分散していないため、測定値が大きく変動することがありますので参考値としてお考え下さい。
報告№104-0294 報告№104-8053 | 分析№104-02199 分析№104-02520 | 104-02520 | 分析の結果、本軸受は継続使用可能な状態にあると判断します。このことは、異常摩耗の早期発見パラメータであるIs値がの乗とやや高いものの、ベアリング軌道面から発生した摩耗粒子はマイルドな潤滑状態で発生した摩耗粒子であり潤滑状態は良好な状態で進行していると考えられる。以上のことから判断しました。尚、SOAPの鉄濃度がppm、油量リットルから摩耗体積を計算すると.mmとなります。この体積からベアリング軌道面の摩耗面積を検討し、この情報を傾向管理する必要がありますので、ベアリング番号をお知らせ下さい。
報告№109-09136 報告№110-00013 | 分析№109-001160 分析№110-000052 | 110-000052 | 前回同様には良好の範囲にあり、汚染度、潤滑状態も良好でした。潤滑油および軸受は継続使用可能な状態にあると判断します。
報告№109-09136 報告№110-00808 | 分析№109-001160 分析№110-003815 | 110-003815 | Iカップリング発光分光分析供試のタービン油を分析した結果、SOAP／D－SOAPでカルシウム、ケイ素、ナトリウムが検出されました。これらの検出された金属元素から発生箇所を推定するとカルシウム、ケイ素、ナトリウム・外部混入異物であると思われます。このうち、機械部品が摩耗したと思われる元素はのグループです。フェログラフィー異常摩耗の早期発見パラメータとして摩耗粒子を定量化して評価するフェログラフィーのIs値は、潤滑状態が正常なの乗でした。摩耗粒子の形態で比較的多く観察された粒子は、潤滑状態が正常な場合に発生する摩耗粒子、外部から混入したと思われる鉄錆、砂等でした。このような摩耗粒子が観察された場合には、潤滑部では正常なマイルド摩耗が発生していることが分かります。前回に比較して計数汚染度はNAS級からNAS級にランク増加し、当社推奨の管理限界値に到達していました。フィルタ表面の異物観察で鉄錆、砂等が観察されたことから、汚染度が高い要因は、外部混入異物の影響と思われます。前回同様に粘度、全酸価、IR、RBOTの各データは良好でした。尚、別紙RBOTの減少傾向から油の余寿命を求めた結果、本試料は直近の更油から起算して稼働日数が年月まで使用可能であることが分かります。潤滑油および軸受は継続使用可能な状態にあると判断します。但し、油中の汚染粒子がやや多く、今後これらの異物が軸受摺動面に噛み込み切削摩耗を引き起こす場合が考えられますので、継続して監視されることを推奨します。次回分析で切削摩耗の発生がなく、摩耗が安定していることが確認された場合は、採油周期を延伸化することが可能と考えられます。一方、切削摩耗などにより摩耗の進行が確認され油中粒子数が更に増加した場合は、外部混入異物による摩耗増加と考えることができることから、濾過または更油、ならびに油槽内の清掃などにより油を清浄にする必要があり、当面は分析周期を短縮する必要があります。なお、本試料油は、機器停止中にドレン弁から採油されています。機器が停止している状態では、別紙油粒子の沈降の影響に示すように油槽内で撹拌がなくなり固形物が沈降するため、油中汚染度は高くなると推定されます。今後の採油は、極力運転中もしくは停止直後の油槽中層部から実施されることを推奨します。
報告№109-09136 報告№112-00234 | 分析№109-001160 分析№112-000911 | 112-000911 | 分析の結果から潤滑状態の異常を示す摩耗粒子等は観察されませんでした。グリースを充填して振動がおさまったことから、軸受箱のグリース量が不足していた可能性が考えられます。フェログラフィー摩耗粒子および摩耗形態摩耗粒子で比較的多く観察された粒子および潤滑部で発生している摩耗形態は、潤滑状態が正常な場合に発生する摩耗粒子・マイルド摩耗であることが分かります。潤滑状態摩耗粒子の観察結果から総合的に判断した結果、潤滑状態は正常な状態にあると判断します。Iカップリング発光分光分析【SOAP-T】検出された金属元素から発生箇所を推定すると、以下の通りでした。鉄、ニッケル・軸受等リン、亜鉛、カルシウム、アルミニウム、ナトリウム、モリブデン・添加剤・増ちょう剤・外部混入異物等このうち、機械部品が摩耗したと思われる元素はのグループです。鉄が比較的多く検出されたことから、軸受軌道面の摩耗が発生していると推定されます。グリースのちょう度は良好でした。
報告№104-0190 報告№104-6064 | 分析№104-01395 分析№104-01490 | 104-01490 | 油取替後に初期試験を実施した結果、軸受摺動面では厳しい金属接触が発生しています。今後、摩耗が進行することが懸念されます。光学顕微鏡写真に示すように、外部から混入した鉄錆・砂が多く見られたことから、今後、これらの異物が軸受摺動面に噛み込み摩耗が進行することが懸念されます。そのため、計画通りヶ月後に再度分析を実施し、汚染状況及び摩耗の進行状況を確認されることを推奨します。これらのことは、異常摩耗の早期発見パラメータであるフェログラフィーのIs値が、の乗と高く、摩耗粒子形態観察の結果、金属接触が厳しい場合に発生するシビア粒子が多く観察されたこと光学顕微鏡写真に示すように、外部から混入した砂・鉄錆が多く見られたこと以上のことから判断しました。
報告№109-09136 報告№112-00096 | 分析№109-001160 分析№112-000333 | 112-000333 | 潤滑油および軸受は継続使用可能な状態にあると判断します。今後は、本データを初期値として管理することを推奨します。、汚染状態、は良好でした。
報告№109-09094 報告№112-00124 | 分析№109-000870 分析№112-000441 | 112-000441_date121122 | 潤滑油および軸受は継続使用可能な状態にあると判断します。但し、今後も凝着摩耗、切削摩耗の進行を傾向監視するため、以下の対策を推奨します。定期的な分析切削摩耗および凝着摩耗の進行を監視するため、定期的に分析を実施し、分析データによる摩耗の進行状況を確認することを推奨します。はフェログラフィーおよびSOAP-Tの結果から総合的に判断した結果、やや厳しい状態にあると考えられます。フェログラフィー【定量分析：Is値】Is値は異常摩耗の早期発見パラメータのつで、摩耗粒子を定量化するために用います。今回のIs値はの乗とやや高い値でした。フェログラフィー【定性分析：摩耗粒子および摩耗形態観察】分析結果から比較的多く観察された粒子は、以下の通りでした。正常な摩耗粒子・潤滑状態が正常なマイルド摩耗により発生。切削粒子・異物や金属表面の微小突起による切削摩耗により発生。シビア粒子・潤滑状態がやや厳しい凝着摩耗により発生。金属潤滑部が局部的に油膜切れを起していると考えられます。観察された摩耗粒子の中でも切削粒子は、注意が必要です。摩耗形態の中でも切削摩耗は摩耗進行速度が速く、転がり軸受でこの摩耗形態が発生した場合には寿命が分の程度に低下することも知られており、切削摩耗により生じた軌道面の損傷が起点となって転がり軸受の寿命となるフレーキングに進展することから傾向監視による経過監視が必要です。Iカップリング発光分光分析【SOAP-T】検出された金属元素から発生箇所を推定すると、以下の通りでした。鉄、亜鉛・軸受等バリウム、アルミニウム、ナトリウム・外部混入異物計数汚染度、重量汚染度は共に良好でした。．粘度、水分、酸価、IR、RBOTの各データは良好でした。尚、RBOTがminと管理基本値の.minに比較してmin減少していました。このまま継続使用した場合、この減少傾向から限界値に到達するのは、別紙図RBOTの減少傾向に示すように年月と推定されました。残りの継続使用期間は、約年ヶ月であると予測されます。≪状態監視とパラメータ≫分析の目的および各分析のパラメータは以下の通りです。特性低下目的：油の分析結果から、や劣化傾向ならびに添加剤の消耗程度、残存寿命などを確認する。粘度JISK酸価JISK赤外線吸収スペクトルJISK酸化安定度試験JISK汚染目的：油の分析結果から、砂塵あるいは水・異種油などによるや、異物混入の有無を確認する。水分JISK計数汚染度JISB重量汚染度JISB光学顕微鏡観察摩耗目的：油中の摩耗粒子を分析する事により、回転・摺動部の潤滑状態、摩耗劣化の程度、余寿命などを解析する。摩耗診断電子顕微鏡観察JISKX線マイクロアナリシス油中金属濃度JISK≪分析結果≫特性低下粘度：良好粘度値mm/sの管理基本値mm/sに対する変化率は+.％であり、○○管理限界値±％以内に留まっています。酸価：良好酸価.mgKOH/gは管理基本値の.mgKOH/g以内にあることから、問題は無いと判断します。赤外線吸収スペクトル：良好酸化安定度試験：良好酸化安定度試験の結果、数値minは○○管理限界値min以上に留まっており、現時点での使用は可能と判断します。汚染水分：良好水分値は○○管理限界値以内に留まっています。計数汚染度：良好計数汚染度はNAS級と当社推奨の管理限界値NAS級以内にあります。重量汚染度：良好重量汚染度は.mg/mlと当社推奨の管理限界値mg/ml以内にあります。光学顕微鏡観察：良好光学顕微鏡写真は捕捉された汚染物の量は少なく、スラッジは確認されませんでした。摩耗摩耗診断：注意摩耗診断の結果、異常摩耗の早期発見パラメータであるIs値がの乗とやや高く、異物の噛み込みや金属表面の微小突起により発生する切削粒子、金属潤滑部が局部的に油膜切れを起して発生するシビア粒子が比較的多く観察されました。電子顕微鏡観察・X線マイクロアナリシス：今回は実施していません。油中金属濃度：良好油中金属濃度の結果、鉄、亜鉛、外部から混入したと思われるバリウム、アルミニウム、ナトリウムが検出されたものの、良好と判断します。
報告№103-0200 | 分析№103-01847 | 103-01847 | 分析の結果、サーボシリンダ内壁の摩耗が確認されました。今後、摩耗の進行による汚染度の上昇が原因でバルブ類の動作障害が懸念されるため、ヶ月後に再度分析を実施し、汚染状態及び摩耗の進行状況を確認されることを推奨します。これらのことは、異常摩耗の早期発見パラメータであるIs値が、の乗とやや高く、摩耗粒子形態観察で、金属接触が厳しい場合に発生するシビア粒子が多く見られたことから判断しました。但し、調速機操作油には静電浄油機が設置されており、このことを考慮して解析する必要があります。解析を進めるためには、静電浄油機の入口と出口から採油を実施し、正確な濾過効率を元に摩耗の進行状況を確認されることを推奨します。また、濾過機の濾過流量が解析に必要ですので、ご提供下さい。
報告№109-09136 報告№112-00613 | 分析№109-001160 分析№112-002598 | 112-002598_date130129 | 使用油に比較して汚染度は増加していることが確認されました。使用油に比較して計数汚染度はNAS級からNAS級にランク増加しているものの、当社推奨の管理限界値以下であり、良好でした。
報告№108-5026 報告№108-5026 | 分析№108-00871 分析№108-00871 | 108-00871 | トライボ診断の結果、泡立ち試験を除く項目は良好でした。泡立ち試験の結果は、-と新油値の-に比較してやや高い値でした。消泡性能が若干低下していることが確認されたことから、今後の使用時間によっては、油の酸化劣化が進行したり、ギヤ歯面およびベアリング軌道面で油膜切れが発生したりする場合があるため、消泡剤の添加による消泡性能の改善が必要になると思われます。一方、摩耗粒子の形態観察でμm以下の小さな摩耗粒子が観察され、潤滑状態指数はのマイナス乗と濾過設備のない機器であれば正常な潤滑状態にあると判断できる状況でした。但し、ギヤボックスの油系統にはインラインフィルタとオフラインフィルタがあり、μmサイズ以上の粒子の大部分は捕捉され、異常な摩耗状態が発生したとしても正常な潤滑状態にあると誤認してしまう可能性があります。フィルタの捕捉の影響による誤認を避けるため、今後の診断に当たっては、これまでの採油箇所に加え、インラインフィルタやオフラインフィルタの捕捉物も分析し、その結果から潤滑状態を評価することを推奨します。尚、フィルタ捕捉物の分析を実施する際には、フィルタ流量、フィルタ使用時間などの追加情報が必要です。是非ご提供下さい。泡立ち試験の結果、消泡性能が若干低下していることが確認されました。粘度は良好。粘度はmm/sと新油値mm/sに比較して、粘度変化率は-.％で、当社推奨の管理限界値である±％以内にあり、良好と判断する。粘度はmm/sでした。粘度はmm/sでした。粘度指数はでした。粘度指数はでした。泡立ち試験は-でした。泡立ち試験は-と新油に比較してやや高い値でした。消泡性能が若干低下していることが確認されました。水分は良好。水分はppmと当社推奨の管理限界値の以下であり、良好と判断します。全酸価は良好。全酸価は.mgKOH/gと新油値.mgKOH/g以内であり、良好と判断します。機器の潤滑状態精密な濾過設備がない機器であれば、潤滑状態指数は正常の範囲にあると判断します。潤滑状態指数は正常の範囲にあると判断します。異常摩耗の早期発見パラメータである潤滑状態指数がのマイナス乗と、精密な濾過設備がない機器であれば、潤滑状態指数は正常の範囲にあると判断します。
報告№109-09136 報告№113-00698 | 分析№109-001160 分析№113-002998 | 113-002998 | 軸受は継続使用可能な状態にあると判断します。但し、今後の凝着摩耗の推移を監視するため、定期的な分析実施を推奨します。また、潤滑油は水分および油中の汚染度が高いことから、以下の対策を推奨します。更油水分が高いことから、今後、潤滑油の酸化劣化促進や金属表面の錆の発生が懸念されます。また、転がり軸受の潤滑油に水分が混入した場合、軸受寿命の低下が懸念されます。さらに油中の汚染度が高いことから、摩耗粒子や異物等の夾雑物が潤滑面に噛み込むことによる摩耗の進行が懸念されます。採油条件が機器停止中のドレンプラグからであるため、分析データが高くなっている可能性はありますが、水分および汚染度が高いことから、予防措置として更油を推奨します。定期的な分析今後の凝着摩耗の推移を監視するため、定期的な分析実施を推奨します。最適な採油方法本試料油は、機器停止中にドレンプラグから採油されているため、別紙油中粒子の沈降の影響に示すように、油中粒子が油槽底部に沈降し、分析データが高濃度に出ている可能性があります。正確なデータによる診断を行うためにも、今後の採油は、極力運転中もしくは停止直後の油槽中層部から実施されることを推奨します。新油との比較による評価を示す粘度、酸価のデータは新油値を基準として評価します。今後分析を実施する場合は、新油を同時に分析することをご検討下さい。異常摩耗の早期発見のパラメータであるIs値は、レベルとやや高い値でした。また、潤滑部の摩耗が認められたため、定期的に潤滑油分析を実施し、摩耗推移を監視することが有用と考えます。フェログラフィーで観察された代表的な粒子は以下の通りです。正常な摩耗粒子・潤滑状態が正常なマイルド摩耗により発生。シビア粒子・潤滑状態がやや厳しい凝着摩耗により発生。極微小領域で油膜切れが発生したことを示します。シビア粒子は、摩擦面が将来的に異常摩耗へ進展する可能性を示唆しているため、傾向監視が有用と思われます。詳細は、別紙傾向監視が必要な摩耗粒子をご覧ください。計数汚染度はNAS級を上回っており、重量汚染度も当社推奨の管理限界値を超えていました。フィルタ残渣に金属片、鉄錆、砂等が観察されたことから、汚染度が高い要因は、摩耗粒子と部混入異物と思われます。粘度粘度はmm/sでした。当社に新油値のデータが無いため、新油カタログ値.mmsと比較すると、粘度変化率は-％であり、当社推奨の管理限界値以下にあり、良好です。水分はppmと当社推奨の管理限界値を超えていました。今後、潤滑油の酸化劣化促進や金属表面の錆の発生が懸念されます。また、転がり軸受の潤滑油に水分が混入した場合、軸受寿命の低下が懸念されます。酸価は.mgKOH/gでした。当社に新油値のデータが無いことから、比較評価できませんでしたので、新油を分析し、比較評価をすることが有用です。IR油の酸化劣化により発生するカルボン酸の吸収が確認されないことから、良好と判断します。
報告№104-4528 報告№104-4528 | 分析№104-01017 分析№104-01021 | 104-01021 | 本トライボ診断は、潤滑油を分析し、分析結果から潤滑、汚染状態及び機器の潤滑状態を評価することを目的としました。又、前回診断でフレッティングの発生が確認されたため、その後の進行状況についても確認することを目的としました。診断の結果、フレッティングによる摩耗の進行は確認されず、摩耗は安定していることが確認されました。これらのことは、以下のことから判断しました。D－SOAPの結果、鉄濃度が前回に比較して、減少していたこと異常摩耗の早期発見パラメータであるフェログラフィーのIs値がの乗と変化がなかったこと摩耗粒子の形態観察の結果、フレッティングからフレーキングに進展した場合に見られる摩耗粒子が見られなかったこと尚、を示す粘度、水分、全酸価、IRの各データは良好であり、この油は継続使用可能と判断します。
報告№107-4530 報告№107-7018 | 分析№107-01164 分析№107-01710 | 107-01710 | 精点Aを実施した結果、摩耗の安定が確認され、潤滑油も継続使用可能と判断します。これらのことは、前回に比較して、計数汚染度はランク減少し、SOAP／D-SOAPの鉄および錫濃度に変化がないこと異常摩耗の早期発見パラメータであるフェログラフィーのIs値がの乗と良好の範囲にあることを示す粘度、水分、全酸価、IR、RBOTの各データが良好の範囲にあること以上のことから判断しました。
報告№107-4544 報告№107-4544 | 分析№107-02158 分析№107-02158 | 107-02158 | トライボ診断の結果、泡立ち試験を除く項目は良好でした。泡立ち試験の結果は、一般的には消泡性能が低くいと判断できる値の-ですが、新油値の-と同レベルにあったため、良好と判断します。一方、潤滑状態指数はの乗、摩耗粒子の形態観察でμm以下の小さな摩耗粒子が観察されており、濾過設備のない機器であれば正常な潤滑状態にあると判断できる状況でした。但し、潤滑油の摩耗粒子はフィルタに捕捉され、異常な摩耗状態が発生したとしても正常な潤滑状態にあると誤認してしまう可能性があります。フィルタの捕捉の影響による誤認を避けるため、今後の診断に当たっては、これまでの採油箇所に加え、フィルタの捕捉物も分析し、その結果から潤滑状態を評価することを推奨します。尚、フィルタ捕捉物の分析を実施する際には、フィルタ流量、フィルタ使用時間、主機稼働時間などの追加情報が必要です。水分が、新油に比較して高い値でした。使用油であるAlphasynPGは、ポリエチレングリコールベースの合成ギヤオイルであるため、水分を吸収しやすい特性があります。今後は、水分濃度増加の有無を監視されることを推奨します。粘度は良好。粘度はmm/sと新油値.mm/sに比較して、粘度変化率は-.％で、当社推奨の管理限界値である±％以内にあり、良好と判断します。粘度はmm/sでした。粘度はmm/sでした。粘度指数はでした。粘度指数はでした。泡立ち試験は-でした。泡立ち試験は-と新油と同レベルにあり、消泡性能が新油と同レベルにあることが確認されました。水分は新油値より高い値でした。水分はppmと新油値より高い値でした。全酸価は良好。全酸価は.mgKOH/gと新油値.mgKOH/gに比較して高いものの、IRの結果で、新油との差異は確認されず、且つ、劣化の兆候も確認されなかったことから、本試料油は継続使用可能と判断します。機器の潤滑状態精密な濾過設備がない機器であれば、潤滑状態指数は正常の範囲にあると判断します。潤滑状態指数は正常の範囲にあると判断します。異常摩耗の早期発見パラメータである潤滑状態指数がの乗と、精密な濾過設備がない機器であれば、潤滑状態指数は正常の範囲にあると判断します。
報告№109-09330 報告№109-09330 | 分析№109-002261 分析№109-002261 | 109-002261 | 泡立ち試験の結果は、一般的には消泡性能が低下していると判断できる値の-ですが、新油値の-と同レベルにあったため、良好と判断します。また、を示す粘度、水分、全酸価の各データが良好の範囲にあることから、本試料油は継続使用可能と判断します。機器の潤滑状態潤滑状態指数はのマイナス乗と濾過設備のない機器であれば正常な潤滑状態にあると判断できます。しかし、フィルタが設置されているため、別紙インライン・オフラインフィルタの影響に示すとおり、粒子の大部分は捕捉されることから、異常な摩耗状態が発生したとしても正常な潤滑状態にあると誤認してしまう可能性があります。これらのフィルタの影響を検討した結果、ギヤは継続使用可能な状態にあると思われますが、潤滑状態指数は摩耗がやや厳しい状態であるの乗領域にあると推定できます。この推定した潤滑状態指数は、前回のの乗から今回の乗領域に改善されています。前回から今回までの間の運転状態が前回より以前と大きな差がなければ、摩耗は安定した状態にあったものと思われます。計算により求めたLCインデックスがこの値であれば、ギヤおよび転がり軸受の継続続使用は可能と思われますが、運転条件によっては摩耗の進行が速まる場合もあると思われますので、定期的に分析を実施し、摩耗の進行状況を監視することを推奨します。泡立ち試験の結果、消泡性能が低いと判断できる値であるものの、新油と同レベルにあると判断します。粘度は良好。粘度はmm/sと新油値.mm/sに比較して、粘度変化率は-％で、当社推奨の管理限界値である±％以内にあり、良好と判断します。粘度粘度はmm/sとなっています。粘度指数粘度指数はとなっています。泡立ち試験泡立ち試験は-と新油と同レベルにあり、消泡性能が新油と同レベルにあると判断します。水分はと当社推奨の管理限界値の以下にあり、良好と判断します。全酸価全酸価は.mgKOH/gと新油値.mgKOH/gに比較して高いものの、IRの結果で油劣化の兆候を示すカルボン酸の吸収が確認されていないことから、良好と判断します。機器の潤滑状態精密な濾過設備がない機器であれば、潤滑状態指数は正常の範囲にあると判断します。潤滑状態指数異常摩耗の早期発見パラメータである潤滑状態指数がのマイナス乗と精密な濾過設備がない機器であれば、潤滑状態指数は正常の範囲にあると判断します。
報告№103-8009 | 分析№103-00305 | 103-00305 | 分析の結果、転がり軸受は継続使用可能な状態にあると判断します。但し、軸受軌道面に異物の噛み込みにより損傷が発生しており、この損傷が起点となって疲労摩耗に進展することが懸念されるため、ヶ月以内に再度分析を実施し、疲労摩耗の発生の有無を確認する必要があります。このことは、摩耗粒子の形態観察の結果、金属表面の微小突起、異物の噛み込みにより発生した切削粒子が多く見られる異常摩耗の早期発見パラメータであるフェログラフィーのIs値がのマイナス乗と良好の範囲にあることから判断しました。尚、を示す、粘度、水分、全酸価、IR、RBOTの各データが良好であることから、この油は継続使用可能な状態にあると判断します。
報告№109-09014 報告№109-09014 | 分析№109-000344 分析№109-000344 | 109-000344 | 、汚染度、軸受の潤滑状態を確認する。今回の採油は、対象設備の停止中に排油口から実施しているため、別紙油中粒子の沈降の影響に示すように、沈降の影響を受けて分析データが高濃度に出る可能性があります。今回の分析は、以上のことを踏まえて結果を検討します。汚染度および軸受の潤滑状態分析の結果、異常摩耗の早期発見パラメータであるフェログラフィーのIs値がの乗と高く、摩耗粒子の形態観察で金属接触が厳しい場合に発生するシビア粒子、疲労摩耗粒子が多く観察されたことから、摩耗形態は凝着摩耗と疲労摩耗が混在していることが分かりました。さらにSOAP／D－SOAPで鉄および銅、SOAPでケイ素が検出されました。今後さらに摩耗が進行し、転がり軸受の場合、寿命の指標となるフレーキングに進展することが懸念されるため、運転再開後ヶ月以内に再度分析を実施し、摩耗の進行状況を確認されることを推奨します。ケイ素の検出ケイ素がppm検出されています。一般に、潤滑油中からケイ素が検出された場合の原因として、油の消泡剤として使用されるシリコン系の添加剤が検出されるフェログラフィーおよびフィルタ表面の異物観察で砂が多く観察され、これが検出されるシリコングリースをシール部に塗布している場合、このシリコングリースが潤滑油に混入して検出されるなどが挙げられますが、今回の原因は、フェログラフィーおよびフィルタで砂はあまり観察されなかったことから、以外の可能性が考えられます。およびについては、分析結果では確認することが出来ませんので、原因を絞込むため、消泡剤の投与をしていないか、また、シリコングリースを使用している箇所があるかについてご確認下さい。を示す粘度、水分、全酸価、IR、RBOTの各データは良好の範囲にあることから、この油は継続使用可能と判断します。
報告№108-6005 報告№108-0047 | 分析№108-00106 分析№108-00249 | 108-00249 | 、汚染度、軸受の潤滑状態を確認する。今回の採油は、対象設備の停止中に排油口から実施しているため、油循環中に採油した場合に比較し、油中粒子の沈降の影響を受け、分析データが高濃度に出る可能性があります。今回の分析は以上のことを踏まえて結果を検討しました。分析の結果、SOAP／D－SOAPで鉄が多く検出されたものの、摩耗粒子の形態観察でマイルドな摩耗状態で発生する微小な摩耗粒子が支配的であることから、ギヤ歯面および転がり軸受の潤滑状態は正常な状態であり、本減速機は継続使用可能と判断します。一方、を示す粘度、IRを除く項目は良好でした。粘度は粘性が高く測定不能でした。IRの結果で新油と異なるピークが確認されたことから、油名が違うか、或いは、異種油の混入が考えられました。油名については、お客様からの情報によると間違いはないことから、異種油の混入と思われます。減速機構内で異種油を使用している箇所は、転がり軸受のグリースがあります。このグリースが油中に混入し、潤滑油と混ざり、粘度が上昇した可能性が考えられました。現在使用している油は適正な粘度ではないため、更油を実施することを推奨します。尚、上述しましたように、今回の採油は停止中の採油であるため、運転中の採油に比較して汚染度は高目に出ている可能性があります。次回採油のタイミングは、粒子の沈降の影響を極力抑え、油中粒子が均一な分散状態に近い状態で採油が実施できるように、対象設備の運転中、または停止直後に採油を実施されることを推奨します。
報告№106-6102 報告№106-6119 | 分析№106-02223 分析№106-02513 | 106-02513 | 精点Aを実施した結果、前回に比較して、計数汚染度、SOAP／D－SOAP、フェログラフィーの各データに変化はみられず、現在のところ、摩耗は安定しているものと判断します。但し、依然として外部から混入した異物と、異物の影響で発生したが切削粒子が確認されています。樹脂軸受に異物が混入した場合、異物が軸受に埋め込まれてランナー側を切削するなどの影響が出るため、異物の混入は避ける必要があります。この異物が軸受摺動面に噛み込み摩耗が進行する可能性を否定できないため、安全をみてヶ月後にもう一度精点Bを実施し、摩耗の進行状況を確認することを推奨します。
報告№109-09136 報告№112-00702 | 分析№109-001160 分析№112-003246 | 112-003246 | 潤滑油および軸受は継続使用可能な状態にあると判断します。フェログラフィーおよびSOAP／D-SOAPの結果から総合的に判断した結果、正常な状態にあると考えられます。フェログラフィー【定量分析：Is値】Is値は異常摩耗の早期発見パラメータのつで、摩耗程度を定量化するために用います。前々回に比較してIs値はのマイナス乗からマイナス乗と良好の範囲にあり、低い値でした。フェログラフィー【定性分析：摩耗粒子および摩耗形態観察】分析結果から比較的多く観察された粒子は、以下の通りでした。正常な摩耗粒子・潤滑状態が正常なマイルド摩耗により発生。Iカップリング発光分光分析【SOAP／D-SOAP】検出された金属元素から発生箇所を推定すると、以下の通りでした。リン・添加剤カルシウム、ナトリウム・外部混入異物水分は、前回に比較してから.ppmと大きな変化はなく、良好でした。計数汚染度は、前々回のNAS級からNAS級にランク低下し、重量汚染度は.mg/mlから.mg/mlに増加したものの、良好でした。粘度、全酸価、IR、RBOTの各データは、前回同様に良好でした。油の余寿命は、使用油の使用期間または使用時間が不明であったため、ご依頼の油の余寿命に関する検討は行えませんでした。ただし、今回の結果から酸化防止剤の残存量は%であり、継続使用可能な状態にありました。可能であれば、使用期間、あるいは使用時間の情報をご提供下さい。
報告№109-09136 報告№111-00556 | 分析№109-001160 分析№111-002606 | 111-002606 | ころがり軸受は、保持器に摩耗が若干発生しているものの継続使用可能な状態にあると判断します。但し、今後も摩耗の進行を傾向監視するため、以下の対策を推奨します。濾過油中の汚染度が高いことから、観察された摩耗粒子や異物等が軸受軌道面に噛み込み摩耗が進行することが懸念されるため、濾過或いは、更油を推奨します。再分析濾過が実施できない場合、凝着摩耗の進行を監視するため、ヶ月後に再分析を実施し、摩耗の進行状況を確認することを推奨します。フェログラフィー異常摩耗の早期発見パラメータとして摩耗粒子を定量化して評価するフェログラフィーのIs値は、潤滑状態が厳しいの乗でした。摩耗粒子の形態で比較的多く観察された粒子は、潤滑状態が正常な場合に発生する摩耗粒子金属潤滑部が局部的に油膜切れを起して発生する銅系シビア粒子局部的に高圧・高温となる場合に発生するフリクションポリマでした。これらの摩耗粒子が観察された場合、潤滑部で発生している摩耗形態は、正常なマイルド摩耗潤滑状態がやや厳しい凝着摩耗であり、そして局部的ではあるものの高圧・高温の箇所が発生していることも分かります。フリクションポリマは、潤滑油が軌道面に押し込められ高圧状態になると同時に、圧縮熱により高温状態になった結果、基油自身が重合反応を起こし生成することが知られています。そのため、高圧高温状態の解消がなされなければ、潤滑油の劣化が進行し、粘度上昇に因る潤滑異常に進展する場合があります。銅を使用した箇所は、転がり軸受の型番から保持器であることがわかります。今後保持器の摩耗が進行することで転動体とのギャップが大きくなると共に振動が増大し、摩耗の進行につながることが懸念されます。Iカップリング発光分光分析供試の潤滑油を分析した結果、検出された金属元素は、SOAPの結果表に示すように、鉄、鉛、銅、クロム、錫、リン、亜鉛、カルシウム、アルミニウム、ナトリウムでした。検出されたこれらの金属元素から発生箇所を推定すると鉄、鉛、銅、クロム、錫、亜鉛・軸受等リン・オイル添加剤カルシウム、アルミニウム、ナトリウム・外部混入異物であると思われます。このうち、機械部品が摩耗したと思われる元素はのグループです。計数汚染度、重量汚染度は共に管理限界値を超えていました。フィルタ表面の異物観察で銅合金、鉄錆、砂等が観察されたことから、汚染度が高い要因は、摩耗と外部混入異物の影響と思われます。
報告№104-0115 報告№104-0115 | 分析№104-00902 分析№104-00902 | 104-00902 | 分析の結果、軸受軌道面にマイクロフレーキングが発生していると考えられます。但し、本試料油はヶ月前に更油を実施しており、更油前の摩耗粒子の発生状況が確認出来ないため断定できないものの、フレーキングの進展段階にあることが懸念されました。したがって、なるべく早い時期に再度分析を実施し、摩耗の進行状況を確認する必要があります。運転時間時間経過した後、早い時期に再分析を実施することを推奨します。このことは、SOAP／D-SOAPで軸受の摩耗により発生する鉄、クロムが検出され、異常摩耗の早期発見パラメータであるフェログラフィーのIs値がの乗とやや高く摩耗粒子形態観察の結果から、軸受軌道面の疲労摩耗により発生した摩耗粒子が観察されたことから判断しました。この油は継続使用可能と判断します。粘度は良好と判断します。粘度はmm/sと管理限界値以内にあり、良好と判断します。水分は良好と判断します。水分はppmと管理限界値の以下にあり、良好と判断します。全酸価は良好と判断します。全酸価は.mgKOH/gと新油データの.mgKOH/gに比較して小さな値を示しており、良好と判断します。IRは良好と判断します。IRの結果、新油に比較して変化がなく、且つ、油劣化の兆候を示すカルボン酸の吸収が確認されていないことから、継続使用可能な状態にあると考えられます。計数汚染度が管理限界値内にありました。計数汚染度は当社推奨の管理限界値内にありました。計数汚染度はNAS級と当社推奨の管理限界値内にありました。重量汚染度はmg/mlでした。重量汚染度はmg/mlでした。機器の潤滑状態フェログラフィーの結果、軸受軌道面にマイクロフレーキングが発生していると考えられます。今後更に摩耗が進行し、軸受の寿命の指標とされるフレーキングに進展することが懸念されるため、運転時間時間経過後に再度分析を実施し、摩耗の進行状況を確認されることを推奨します。SOAPは良好と判断します。SOAPの結果、軸受軌道面の摩耗により発生した鉄が多く検出されました。D－SOAPの結果、鉄および銅が多く検出されました。D－SOAPの結果、摩耗により発生する鉄、クロム、銅が検出されました。フェログラフィーの結果、軸受軌道面にマイクロフレーキングが発生していると考えられます。フェログラフィーの結果、軸受軌道面にマイクロフレーキングが発生していると考えられます。
報告№107-6000 報告№107-6005 | 分析№107-00010 分析№107-00136 | 107-00136 | 今回の採油は、機器停止中にドレンプラグから実施しているため停止時間が長い場合、油中粒子の多くは沈降し、採油位置によっては高濃度になっている箇所から採油していると考えられます。分析データからの考察は、稼動中の採油に比較して分析データが高くなる可能性を考慮して検討しました。分析の結果、計数汚染度、フェログラフィーのIs値の各データがやや高く、摩耗粒子形態観察で厳しい金属接触により発生するシビア粒子が比較的多く観察されており、軸受軌道面および保持器摺動面で良好な潤滑状態である流体潤滑と局部的な油膜切れが混在する混合潤滑の領域にあると思われます。今後さらに摩耗が進行する場合があるため、定期的に分析を実施し、摩耗の進行状況を確認することを推奨します。尚、を示す粘度、水分、全酸価、IR、RBOTの各データが良好の範囲にあり、潤滑油は継続使用可能と判断します。
報告№109-09136 報告№113-00463 | 分析№109-001160 分析№113-001897 | 113-001897_date140218 | 潤滑油および軸受は継続使用可能な状態にあると判断します。但し、将来的な摩耗進行の有無を確認するためにも傾向監視を継続することが有効です。また、IR、SOAP-Tで新油と一致しないデータが確認されました。油名の確認分析データから新油と一致しないデータが確認されたことから、油名が違っている可能性があります。油は設備の条件にあった適正な性能のものを使用することが重要であるため、油名を再確認することを推奨します。定期的な分析今後懸念される摩耗の進行を監視するため、定期的に分析を実施することを推奨します。診断結果IRの結果、新油のIRスペクトルと一致しない箇所が確認されました。粘度前回に比較して今回の粘度は、mm/sからmm/sに上昇していました。新油値mm/sに比較して粘度変化率は+.％で、当社推奨の管理限界値である±％以内であり、良好と判断します。水分前回に比較して今回の水分は、.ppmからppmに増加していました。当社推奨の管理限界値の以下であり、良好と判断します。酸価・IR潤滑油の酸化劣化は、酸価およびIRの結果から総合的に判断します。前回に比較して今回の酸価は、.mgKOH/gから.mgKOH/gに低下していました。新油値.mgKOH/g以下であり、IRの結果で酸化劣化の兆候を示すカルボン酸の吸収が確認されていないことから、良好と判断します。但し、新油のIRスペクトルと一致しない箇所が確認されたことから、異種油の混入、または油名の誤りなどが考えられます。は良好と判断します。計数汚染度前回に比較して今回の計数汚染度は、NAS級からNAS級にランク低下し、当社推奨の管理限界値NAS級以下であり、良好と判断します。重量汚染度前回に比較して今回の重量汚染度は、.mg/mlから.mg/mlに減少し、当社推奨の管理限界値mg/ml以下であり、良好と判断します。光学顕微鏡写真重量汚染度で濾過したフィルタ表面上の夾雑物を光学顕微鏡で観察した結果、鉄錆、砂等が観察されました。総合的に判断した結果、は許容範囲内にあり、機器は継続使用可能と判定しますが、摺動部の摩耗が認められたため、定期的に潤滑油分析を実施し、摩耗推移を監視することが有用と考えます。フェログラフィー【異常摩耗指数：Is値】Is値は異常摩耗の早期発見パラメータのつで、摩耗程度を定量化するために用います。今回のIs値はの乗と、やや高い値であるものの、前回に比較してIs値の上昇傾向は確認されませんでした。フェログラフィー【定性分析：摩耗粒子の形態観察】観察された代表的な粒子は、以下の通りでした。正常な摩耗粒子・潤滑状態が正常なマイルド摩耗により発生。シビア粒子・潤滑状態がやや厳しい凝着摩耗により発生。金属潤滑部が局部的に油膜切れを起していると考えられます。観察された摩耗粒子の中でもシビア粒子は、摩擦面が将来的に異常摩耗へ進展する可能性を示唆しているため、傾向監視が必要と思われます。詳細は、別紙傾向監視が必要な摩耗粒子をご覧ください。Iカップリング発光分光分析【SOAP-T】検出された金属元素と、想定される発生箇所は、以下の通りです。鉄、銅・軸受等カルシウム、ケイ素、ナトリウム、モリブデン・外部混入異物SOAP-Tの結果、使用油であるモービルDTEメディアムに含まれているはずのリン、亜鉛が検出されなかったことから、油名の誤りが考えられます。
報告№111-00058 報告№111-00058 | 分析№111-000371 分析№111-000371 | 111-000371_date110825 | グリースの物理的性状は良好と判断します。グリースは継続使用可能な状態にあると判断します。≪状態監視とパラメータ≫分析の目的および各分析のパラメータは以下の通りです。特性低下目的：グリースの分析結果から、グリースの物理的性状や劣化傾向などを確認する。全酸価JISK赤外線吸収スペクトルJISKちょう度JISK滴点JISK摩耗目的：グリース中の摩耗粒子を分析する事により、回転・摺動部の潤滑状態、摩耗劣化の程度、余寿命などを解析する。摩耗診断電子顕微鏡観察JISKX線マイクロアナリシス油中金属濃度JISK≪分析結果≫特性低下全酸価：良好全酸価.mgKOH/gは新油値の.mgKOH/g以内にあることから問題は無いと判断します。赤外線吸収スペクトル：良好ちょう度：良好ちょう度値はと当社推奨の管理限界値であるから以内に留まっています。滴点：良好滴点はと新油値のに比較し高いものの、ちょう度が良好の範囲にあり、かつ、有機物・有機化合物試験の結果で油劣化の兆候を示すカルボン酸の吸収が見られないことから、問題は無いと判断します。摩耗摩耗診断電子顕微鏡観察・X線マイクロアナリシス：今回は実施していません。油中金属濃度：今回は実施していません。
報告№104-0378 報告№104-0417 | 分析№104-02669 分析№104-02916 | 104-02916 | 貴○○は廃止措置工事期間中であるが、運転状態にある機器においては保全計画を策定している。この中で当該機器については設備の状態監視保全の適用をおこなっており、油診断法により精度の高い状態監視活動を行うことを目的とし、トライボ診断を実施した。トライボ診断の結果、摩耗は若干発生しているものの本軸受は継続使用可能な状態にあると判断します。尚、異物の噛み込みによる摩耗が若干見られており、摩耗が進行する場合がありますので、定期的にトライボ診断を実施し、摩耗の進行状況を確認されることを推奨します。
報告№109-09094 報告№112-00124 | 分析№109-000872 分析№112-000485 | 112-000485 | 潤滑油は継続使用可能な状態にあると判断します。は良好でした。尚、RBOTがminと新油値のminに比較してmin減少していました。このまま継続使用した場合、この減少傾向から限界値に到達するのは、別紙図RBOTの減少傾向に示すように年月と推定されました。残りの継続使用期間は、約年ヶ月であると予測されます。≪状態監視とパラメータ≫分析の目的および各分析のパラメータは以下の通りです。特性低下目的：油の分析結果から、や劣化傾向ならびに添加剤の消耗程度、残存寿命などを確認する。粘度JISK酸価JISK赤外線吸収スペクトルJISK酸化安定度試験JISK汚染目的：油の分析結果から、砂塵あるいは水・異種油などによるや、異物混入の有無を確認する。水分JISK計数汚染度JISB重量汚染度JISB光学顕微鏡観察摩耗目的：油中の摩耗粒子を分析する事により、回転・摺動部の潤滑状態、摩耗劣化の程度、余寿命などを解析する。摩耗診断電子顕微鏡観察JISKX線マイクロアナリシス油中金属濃度JISK≪分析結果≫特性低下粘度：良好粘度値mm/sの新油値mm/sに対する変化率は+％であり、当社推奨の管理限界値±％以内に留まっています。酸価：良好酸価.mgKOH/gは新油値の.mgKOH/g以内にあることから、問題は無いと判断します。赤外線吸収スペクトル：良好酸化安定度試験：良好酸化安定度試験の結果、数値minは当社推奨の管理限界値min以上に留まっており、現時点での使用は可能と判断します。汚染水分：良好水分値.は当社推奨の管理限界値以内に留まっています。計数汚染度：今回は実施していません。重量汚染度：今回は実施していません。光学顕微鏡観察：今回は実施していません。摩耗摩耗診断電子顕微鏡観察・X線マイクロアナリシス：今回は実施していません。油中金属濃度：今回は実施していません。
報告№108-0387 報告№108-7518 | 分析№108-02609 分析№108-02338 | 108-02338 | 精点Aを実施し、前回データと照合した結果、油中摩耗粒子の発生に変化がなかったことが確認されています。油中の摩耗粒子は、発生することにより増加し、油槽や配管内部で沈降したり、フィルタやストレーナにより捕捉されるなどにより減少します。油中の摩耗粒子濃度は、発生量と減少量とがバランスしたところで一定、いわゆる平衡状態になりますが、このバランスが崩れると増加する場合と減少する場合とに分かれます。増加する場合は、発生と減少がバランスしている状態から潤滑状態が変化して摩耗が厳しくなり始めたことを示し、これとは反対に、減少する場合は平衡状態から発生量が減少するか、或いは、減少量が大きくなることを示します。減少する場合は、いずれにしても摩耗の発生量に変化がないか、発生していないと判断できます。本軸受の場合、監視している粒子サイズを捕捉するフィルタ類の設置はなく、これによる減少はありませんので、油中の摩耗粒子の発生に変化がなかった理由は、摩耗粒子の発生がほとんどなかったためと考えられます。以上のことから、本軸受の摩耗の進行はなく、潤滑状態は安定した状態にあったものと判断します。これらのことは、前回に比較して、計数汚染度は等級に変化はなく、SOAP／D-SOAPの鉄および錫濃度に変化がないこと異常摩耗の早期発見パラメータであるフェログラフィーのIs値がのマイナス乗と良好の範囲にあること以上のことから判断します。尚、潤滑油の基本特性も良好の範囲にあることから継続使用可能と判断します。
報告№107-0218 報告№107-0218 | 分析№107-01171 分析№107-01171 | 107-01171 | 水車制御系の動作不具合が発生した。、汚染度、夾雑物の混入の有無を確認する。今回の採油は、機器停止中にラインフィルタOUT側から実施しているため、油循環中に採油した場合に比較し、油中粒子の沈降の影響を受け、分析データが低濃度に出る可能性があります。今回の分析は以上のことを踏まえて結果を検討しました。分析の結果、低濃度の部分を採油しているにもかかわらず、計数汚染度が当社推奨の管理限界値に到達していました。摩耗粒子形態観察で金属接触が厳しく、且つ、摩擦熱が高い場合に発生する黒錆、局部的に高圧・高温となる場合に発生するフリクションポリマが多く観察されたことから、汚染度が高い原因は、サーボシリンダ内壁の摩耗によるものと考えられました。分析結果から、現在設置されているポール製フィルタは、目的とする粒子サイズを濾過出来ていないと思われます。これは、フィルタの選定ミスか或いは、フィルタ目詰まりによるフィルタの吐き出し現象によるものと考えられます。フィルタ選定が適切であるか或いは、フィルタが目詰まりしていないかを至急確認する事が必要と思われます。一方、を示す全酸価を除く項目は良好でした。全酸価が.mgKOH/gと当社推奨の管理限界値内にあるものの、やや高い値でした。IRの結果で油の劣化の兆候を示すカルボン酸の吸収が確認されたことから、全酸価が高い原因は、油劣化によるものと考えられます。今後、全酸価が上昇したタービン油を継続使用した場合、油中の酸成分により金属表面が腐食して発生する腐食摩耗への進行が懸念されます。今回の全酸価は、管理限界値内にあるものの年の更油から約年かけて今回の値に上昇したと推定されます。一般に、全酸価は使用時間や熱環境に比例して上昇する事が知られていますので、今後も上昇を続けると思われます。過去に、支社管内で管理限界値内にあった全酸価が短期間で管理限界値を超えた例もありますので、.mgKOH/gの値を目安に更油の検討を推奨します。また、フェログラフィーでフリクションポリマが多く観察され、全酸価が上昇していることから、バルブのスプールなどにスラッジが付着し、発電機の起動時などに動作障害を発生させている場合も考えられます。更油の前にスラッジを溶解無害化できる当社製清浄分散剤TS－を投与し、系統内を清浄にした後に更油を実施することを併せて推奨します。工事方法については、当社営業担当者にご確認下さい。これらのことは、全酸価が.mgKOH/gと当社推奨の管理限界値内にあるものの、やや高い値であり、IRの結果でカルボン酸の吸収が確認されたこと計数汚染度がNAS級と当社推奨の管理限界値に到達していたこと異常摩耗の早期発見パラメータであるフェログラフィーのIs値がの乗とやや高く、摩耗粒子形態観察の結果、金属接触が厳しく、且つ、摩擦熱が高い場合に発生する黒錆、局部的に高圧・高温となる場合に発生するフリクションポリマが多く観察されたことD－SOAPの結果、鉄が検出されたこと以上のことから判断しました。上述しましたように、今回の採油は停止中の採油であるため、循環中の採油に比較してデータが低目に出る可能性があります。これは、運転中の採油であったなら今回データより高い値になることが考えられます。今後の採油は、粒子の沈降の影響を極力抑え、油中粒子が均一な分散状態に近い状態で採油が実施できるように、主機運転中、または停止直後に実施されることをお願いします。
報告№109-09136 | 分析№109-001160 | 112-002824 | 水分濃度および油中の汚染度が高く、増加傾向にあることから、以下の対策を推奨します。対象設備は継続使用可能な状態にあると判断します。但し、将来的な摩耗進行の有無を確認するためにも傾向監視を継続することが有効です。濾過および水分除去摩耗粒子や異物等がギヤ歯面や軸受軌道面に噛み込むことによる摩耗の進行が懸念されます。また、水分の影響により金属表面で腐食摩耗による鉄錆等が発生し、摩耗が促進される懸念があるので、水分除去および可能であれば濾過を推奨します。定期的な分析今後懸念される切削摩耗、疲労摩耗の進行を監視するため、定期的に分析を実施することを推奨します。新油との比較による評価を示す粘度、酸価のデータは新油データを基準として評価しています。今回は油名が不明であったため評価できませんでしたが、今後評価する場合は、使用している新油を同時に分析することをご検討下さい。はフェログラフィーおよびSOAP-Tの結果から総合的に判断した結果、継続使用は可能ですが、機器の機能を保持するためにも傾向管理が有用と考えます。フェログラフィー【定量分析：Is値】Is値は異常摩耗の早期発見パラメータのつで、摩耗粒子を定量化するために用います。Is値はの乗と低い値でした。フェログラフィー【定性分析：摩耗粒子および摩耗形態観察】分析結果から比較的多く観察された粒子は、以下の通りでした。切削粒子・異物や金属表面の微小突起による切削摩耗により発生。疲労摩耗粒子・繰返し応力を受けて発生。溶接スパッタ・外部から混入したと考えられます。観察された摩耗粒子の中でも切削粒子は、将来的な摩耗の進行に繋がる可能性を示唆しているため、傾向監視が必要と思われます。減速機で切削摩耗が発生した場合、減速機内部で使用されている転がり軸受が切削摩耗により生じた軌道面の損傷が起点となって寿命が分の程度に低下することがあることから、切削摩耗には十分注意する必要があります。切削摩耗の発生原因となる混入異物が残留している場合、この異物により切削摩耗が継続して発生する可能性があります。Iカップリング発光分光分析【SOAP-T】検出された金属元素から発生箇所を推定すると、以下の通りでした。鉄、鉛、銅、錫・ギヤ、軸受等リン、亜鉛、バリウム・添加剤カルシウム、ナトリウム・外部混入異物鉛および銅を使用した箇所の溶出・摩耗SOAP-Tの結果、鉛がppm検出されたことから、鉛を使用した箇所の溶出・摩耗が発生していると推定されます。亜鉛系添加剤を使用している潤滑油で鉛が検出される場合、潤滑系統内でこれらの金属が亜鉛系添加剤の影響により溶出することが知られています。今回の検出は、この溶出と摩耗との双方によるものと考えられます。今後、別紙鉱油の酸化に対する金属触媒の影響に示すように濃度の増加に伴い酸化速度が速まる可能性があります。計数汚染度は、NAS級以上と、当社推奨の管理限界値を超えていました。摩耗粒子の形態観察およびSOAP-Tの結果から、汚染度が高い要因は摩耗と外部混入異物の影響と思われます。粘度粘度はmm/sとISOVG規格外にありました。適正な粘度範囲で使用していない場合、粘性抵抗が増大することにより、油温が上昇して、油劣化の進行に繋がることが懸念されます。水分はppmと当社推奨の管理限界値を超えていました。今後、水分の影響で油槽内に錆が発生し、その影響で摩耗が発生する懸念があります。酸価は油名が不明であったため、新油データとの比較ができず評価できませんでした。潤滑油および設備の劣化比較と傾向はフェログラフィーおよびSOAP-Tの結果から総合的に判断した結果、前回同様に傾向管理が必要な状態にあると考えられます。フェログラフィー【定量分析：Is値】Is値は前回に比較しての乗から乗に低下し、低い値でした。フェログラフィー【定性分析：摩耗粒子および摩耗形態観察】前回同様に切削粒子が比較的多く観察されました。また、今回は疲労摩耗粒子が比較的多く観察されました。Iカップリング発光分光分析【SOAP-T】前回と比較して鉄が.ppmからppmに減少していました。計数汚染度は、前回同様にNAS級以上と当社推奨の管理限界値NAS級を超えており、また粒子数も増加傾向にありました。粘度粘度は前回に比較して.mm/sからmm/sに低下し、前回同様にISOVG規格外にありました。水分は前回に比較してppmからppmに増加し、前回同様に当社推奨の管理限界値を超えていました。酸価は前回に比較して.mgKOH/gから.mgKOH/gに低下していることから、油劣化は進行していないと考えられます。
報告№103-0048 | 分析№103-00648 | 103-00648 | 分析の結果、硬い異物の噛み込みにより発生した切削粒子が非常に多く見られます。至急、濾過又は更油により汚染状態を改善することを推奨します。このことは、異常摩耗の早期発見パラメータであるフェログラフィーのIs値がの乗とやや高く摩耗粒子の形態観察の結果、硬い異物の噛み込みにより発生する切削粒子が支配的であるSOAPで砂の混入により検出されたと思われるケイ素がと多く検出されたことから判断しました。
報告№109-09136 報告№111-00594 | 分析№109-001160 分析№111-002765 | 111-002765 | 潤滑油およびギヤ・軸受の潤滑部は継続使用可能な状態にあると判断します。シリコン系のグリースや添加剤の確認シリコン系の添加剤やグリースを使用している箇所があるかについてご確認下さい。フェログラフィー異常摩耗の早期発見パラメータとして摩耗粒子を定量化して評価するフェログラフィーのIs値は、潤滑状態が正常なの乗でした。摩耗粒子の形態で比較的多く観察された粒子は、潤滑状態が正常な場合に発生する摩耗粒子でした。これらの摩耗粒子が観察された場合、潤滑部で発生している摩耗形態は、正常なマイルド摩耗であることが分かります。Iカップリング発光分光分析供試の潤滑油を分析した結果、検出された金属元素は、SOAP-Tの結果表に示すように、鉄、クロム、リン、亜鉛、カルシウム、アルミニウム、ケイ素、ナトリウム、ホウ素でした。検出されたこれらの金属元素から発生箇所を推定すると鉄、クロム、亜鉛・ギヤ・軸受等リン・オイル添加剤カルシウム、アルミニウム、ケイ素、ナトリウム、ホウ素・外部混入異物であると思われます。このうち、機械部品が摩耗したと思われる元素はのグループです。ケイ素の検出SOAP-Tでケイ素がppm検出されました。一般に、潤滑油中からケイ素が検出された場合の原因として、シリコン油或いは、シリコン系の添加剤が検出されるフェログラフィーおよびフィルタ表面の異物観察で砂が多く観察されて検出されるシリコングリースをシール部に塗布している場合、このシリコングリースが潤滑油に混入して検出されるなどが挙げられますが、今回検出が比較的高濃度であることからの可能性が考えられます。については、分析結果では確認することが出来ませんので、これに関する情報があれば提供をお願いします。計数汚染度は良好でした。粘度、水分、酸価、IRの各データは良好でした。
報告№107-0158 報告№107-0158 | 分析№107-00894 分析№107-00894 | 107-00894 | 分析の結果、ギヤ歯面、転がり軸受の軌道面、共に潤滑状態は正常であることが確認され、ギヤおよび軸受は継続使用可能な状態にあると判断します。これらのことは、D－SOAPの結果、ギヤ歯面及び転がり軸受の摩耗により発生する鉄が検出されたものの、フェログラフィーの摩耗粒子形態観察の結果、観察された摩耗粒子がμm以下の微小な摩耗粒子が支配的であったこと以上のことから判断しました。この油は継続使用可能と判断します。粘度は良好と判断します。粘度はmm/sと管理限界値以内にあり、良好と判断します。水分は良好と判断します。水分はppmと管理限界値の以下にあり、良好と判断します。全酸価は良好と判断します。全酸価は.mgKOH/gと新油データの.mgKOH/gに比較して高い値を示しているものの、IRの結果で油劣化の兆候を示すカルボン酸が確認されていないことから、良好と判断します。IRは良好と判断します。IRの結果、油劣化の兆候を示すカルボン酸の吸収が確認されていないことから、継続使用可能な状態にあると考えられます。計数汚染度は良好と判断します。計数汚染度は良好と判断します。計数汚染度はNAS級と当社推奨の管理限界値のNAS級以内にあり、良好と判断します。重量汚染度は.mg/mlでした。重量汚染度は.mg/mlでした。機器の潤滑状態フェログラフィーの結果、異常摩耗の早期発見パラメータであるIs値がの乗と高いものの、観察された摩耗粒子がμm以下の微小な摩耗粒子が支配的でした。SOAPは良好と判断します。SOAPの結果、油の添加剤成分であるリン、亜鉛、カルシウムが検出されました。D－SOAPの結果、鉄が検出されました。D－SOAPの結果、摩耗により発生する鉄が検出されました。フェログラフィーの結果、ギヤ歯面及び転がり軸受は継続使用可能な状態にあると判断します。異常摩耗の早期発見パラメータであるフェログラフィーのIs値がの乗とやや高く、摩耗粒子形態観察の結果、μm以下の微小な摩耗粒子が多く観察されました。
報告№109-09136 報告№111-00360 | 分析№109-001160 分析№111-001635 | 111-001635 | 軸受は継続使用可能な状態にあると判断します。但し、潤滑油は、酸化劣化の進行は確認されなかったものの、消泡性能の低下が確認されました。今後、消泡性能がさらに低下し、発生した泡が増加することにより軸受油膜に入り込み油膜切れを引き起こす可能性が高まり、さらには軸受の摩耗進行につながることが懸念されるため、消泡剤の追加投与または更油による消泡性能の改善を図ることを推奨します。フェログラフィー異常摩耗の早期発見パラメータとして摩耗粒子を定量化して評価するフェログラフィーのIs値は、潤滑状態が正常なのマイナス乗でした。Iカップリング発光分光分析供試のタービン油を分析した結果、検出された金属元素は、SOAPの結果表に示すように、鉄、錫、カルシウム、ケイ素、ナトリウムが検出されました。これらの検出された金属元素から発生箇所を推定すると鉄、錫・軸受等カルシウム、ケイ素、ナトリウム・外部混入異物であると思われます。このうち、機械部品が摩耗したと思われる元素はのグループです。計数汚染度は良好でした。IR酸化度、全酸価の各データは良好でした。泡立ち試験の結果、新油データに比較して、泡の立ちやすさを示す指標である泡立ち度がシーケンスⅠ～Ⅲのどれも高く、且つ、泡の消えやすさの指標である泡安定度がシーケンスⅠとⅢにおいてml測定されており、本使用油は新油に比較して、泡が立ちやすく、消え難い状況になっていることが分かりました。これは、添加剤である消泡剤の消耗によるものと思われます。なお、泡立ち度とは泡導入終了直後の泡の量を示し、泡安定度とは泡導入終了後分間静置した後の泡の量で、通常タービン油の新油であれば、シーケンスⅠ～Ⅲの泡立ち度はml以下で、泡安定度はmlとなります。
報告№109-09136 報告№110-00753 | 分析№109-001160 分析№110-003568 | 110-003568 | Iカップリング発光分光分析供試のタービン油を分析した結果、検出された金属元素は、SOAP／D－SOAPの結果表に示すように、鉄、錫、カルシウム、ナトリウムが検出されました。これらの検出された金属元素から発生箇所を推定すると鉄、錫・軸受等カルシウム、ナトリウム・外部混入異物であると思われます。このうち、機械部品が摩耗したと思われる元素はのグループです。フェログラフィー異常摩耗の早期発見パラメータとして摩耗粒子を定量化して評価するフェログラフィーのIs値は、潤滑状態が正常なの乗でした。摩耗粒子の形態で比較的多く観察された粒子は、潤滑状態が正常な場合に発生する摩耗粒子、外部から混入したと思われる鉄錆等でした。このような摩耗粒子が観察された場合には、潤滑部では正常なマイルド摩耗が発生していることが分かります。計数汚染度、重量汚染度は共に良好でした。全酸価、IRの各データは良好でした。軸受および潤滑油は継続使用可能な状態にあると判断します。
報告№109-09136 報告№112-00607 | 分析№109-001160 分析№112-002582 | 112-002582 | 軸受は継続使用可能な状態にあると判断します。但し、油中の汚染度がやや高く、今後も摩耗の進行を傾向監視するため、以下の対策を推奨します。定期的な分析今後懸念される切削摩耗や疲労摩耗の進行を監視するため、定期的に分析を実施することを推奨します。はフェログラフィーおよびSOAP／D-SOAPの結果から総合的に判断した結果、傾向管理が必要な状態にあると考えられます。フェログラフィー【定量分析：Is値】Is値は異常摩耗の早期発見パラメータのつで、摩耗粒子を定量化するために用います。Is値は前回に比較しての乗から変化はないものの、やや高い値でした。フェログラフィー【定性分析：摩耗粒子および摩耗形態観察】分析結果から比較的多く観察された粒子は、以下の通りでした。切削粒子・異物や金属表面の微小突起による切削摩耗により発生。疲労摩耗粒子・繰返し応力を受けて発生。観察された摩耗粒子の中でも切削粒子は、注意が必要です。摩耗形態の中でも切削摩耗は摩耗進行速度が速く、転がり軸受でこの摩耗形態が発生した場合には寿命が分の程度に低下することも知られており、切削摩耗により生じた軌道面の損傷が起点となって、転がり軸受の寿命となるフレーキングに進展することから、傾向監視が必要です。Iカップリング発光分光分析【SOAP／D-SOAP】検出された金属元素から発生箇所を推定すると、以下の通りでした。鉄、鉛、ニッケル、錫・軸受等リン・添加剤カルシウム、アルミニウム、ナトリウム・外部混入異物計数汚染度は、前回に比較してNAS級から等級に変化はないものの、やや高い値でした。フィルタ表面の異物観察で鉄錆、砂等が観察されたことから、汚染度が高い要因は、摩耗と外部混入異物の影響と思われます。
報告№109-09094 報告№109-09094 | 分析№109-000930 分析№109-000930 | 109-000930 | ちょう度の結果、と新グリース値に比較して上昇し、当社推奨の管理上限値であるを超えていることから、軟化していることが分かりました。軟化したグリースを使用した場合、グリースの漏洩や軸受等で油膜切れが発生することが懸念されるため、グリースを交換されることを推奨します。有機物・有機化合物の結果、新グリースと異なるピークが確認されたことから、グリース名が違うか、或いは、異種グリースが混入した可能性が考えられますので、ご確認下さい。特性低下ちょう度は当社推奨の管理上限値を超えています。有機物・有機化合物の結果、新グリースと異なるピークが確認されたことから、グリース名が違うか、或いは、異種グリースが混入した可能性が考えられますので、ご確認下さい。ちょう度は当社推奨の管理上限値を超えています。ちょう度はと新グリース値に比較して上昇し、当社推奨の管理上限値であるを超えています。滴点は良好と判断します。滴点はと新グリース値に比較して低下しているものの、良好と判断します。全酸価は良好と判断します。全酸価はmgKOH/gと新グリース値.mgKOH/gに比較して高い値であるものの、有機物・有機化合物の結果、油劣化の兆候を示すカルボン酸の吸収が確認されていないことから、良好と判断します。有機物・有機化合物の結果、良好と判断します。有機物・有機化合物の結果、油劣化の兆候を示すカルボン酸の吸収が確認されていないことから、良好と判断します。但し、有機物・有機化合物の結果、新グリースと異なるピークが確認されたことから、グリース名が違うか、或いは、異種グリースが混入した可能性が考えられますので、ご確認下さい。
報告№103-6135 | 分析№103-02463 | 103-02463 | 初期試験を実施した結果、前回と同じく摩耗粒子形態観察で、異物の噛み込み、金属表面の微小突起により発生する切削粒子、金属接触が厳しい場合に発生するシビア粒子が多く観察されました。依然として厳しい潤滑状態が継続し、摩耗の進行が懸念されるため、ヶ月後に精点Bを実施し、摩耗の進行状況を確認することを推奨します。これらのことは、異常摩耗の早期発見パラメータであるフェログラフィーのIs値が、の乗とやや高く、前々回のから上昇傾向が確認され、摩耗粒子の形態観察の結果、異物の噛み込み、金属表面の微小突起により発生する切削粒子、金属接触が厳しい場合に発生するシビア粒子、摩擦熱が高い場合に発生する黒錆が観察されたこと以上のことから判断しました。
報告№109-09136 報告№112-00608 | 分析№109-001160 分析№112-002583 | 112-002583 | 潤滑油および対象設備は継続使用可能な状態にあると判断します。油清浄機の入口と出口から採油次回からの分析は、油清浄機の濾過効率を考慮した評価が重要であるため、油清浄機の入口と出口の箇所から採油を実施することを推奨します。はフェログラフィーおよびSOAP／D-SOAPの結果から総合的に判断した結果、正常な状態にあると考えられます。フェログラフィー【定量分析：Is値】Is値は異常摩耗の早期発見パラメータのつで、摩耗粒子を定量化するために用います。Is値は前回に比較してのマイナス乗から変化はなく、低い値でした。フェログラフィー【定性分析：摩耗粒子および摩耗形態観察】分析結果から観察された全ての粒子量は少でした。Iカップリング発光分光分析【SOAP／D-SOAP】検出された金属元素から発生箇所を推定すると、以下の通りでした。鉛、ニッケル・軸受等リン・添加剤ナトリウム・外部混入異物計数汚染度は、前回に比較してNAS級からNAS級にランク低下し、重量汚染度は.mg/mlから.mg/mlに増加したものの、当社推奨の管理限界値以下にあり、良好でした。粘度、水分、酸価、IRの各データは、前回同様に良好でした。
報告№108-0227 報告№110-00097 | 分析№108-01664 分析№110-000381 | 110-000381 | SOAP／D－SOAPの結果、潤滑油中からは鉄が検出されました。検出された金属は、粒子の観察結果から繰返し応力を受けて発生する疲労摩耗粒子でした。これらのことから、潤滑部では疲労摩耗が発生していることが分かりました。本軸受は、転がり軸受寿命の指標としている摩耗粒子が観察されなかったことから、フレーキングは発生していないものの、異常摩耗の早期発見パラメータであるフェログラフィーのIs値がの乗と高い範囲にあることから、潤滑状態は厳しい状態にあると思われます。本機は、回転数が毎分rpmと極めて低速であることから、潤滑状態が厳しくなっている要因は、良好な油膜の形成が難しいためと思われます。潤滑状態が厳しくても、回転数が低速であることから、潤滑状態の急変はないと思われますが定期的な分析による監視が必要です。・汚染度計数汚染度はNAS級とやや高い値でした。フィルタ表面の異物観察で金属片、鉄錆等が観察されたことから、汚染度が高い要因は、摩耗と外部混入異物の影響と思われます。結論軸受は継続使用可能な状態にあるものの、以下の対策が必要です。今後、疲労摩耗の進行を監視するため、定期的に分析を実施し、摩耗の進行状況を確認されることを推奨します。次回分析の時期を理論的に求めたところ、最短で約時間となります。この時間は、油中汚染物が均一になるために必要とする時間であり、この時間を経過すれば、再分析の結果から状態の傾向を確認することが可能となりますので、これを参考に次回分析時期を検討されることを提案します。計数汚染度はやや高い値でした。計数汚染度計数汚染度はNAS級と当社推奨の管理限界値のNAS級以内にあるものの、やや高い値でした。重量汚染度はmg/mlでした。機器の潤滑状態フェログラフィーの結果、繰返し応力を受けて発生する疲労摩耗粒子が比較的多く観察されました。SOAPSOAPの結果、摩耗により発生する鉄および銅、油の添加剤成分であるリンが検出されました。D－SOAPD－SOAPの結果、摩耗により発生する鉄が検出されました。フェログラフィーフェログラフィーの結果、異常摩耗の早期発見パラメータであるIs値がの乗とやや高く、摩耗粒子の形態観察の結果、繰返し応力を受けて発生する疲労摩耗粒子が比較的多く観察されました。
報告№107-0366 報告№111-00711 | 分析№107-01900 分析№111-003596 | 111-003596 | 濾過前の試料油を分析した結果、全てのデータが良好でした。尚、RBOTが前回に比較し、min増加していました。RBOTが増加した理由は、更油、補給を実施した仮設タンクで他の軸受油と混合して濾過を実施した濾過機配管内や仮設タンクなどに油が残留していた以上のことが考えられます。お客様情報の～にはいずれにも該当せず、原因を特定するのは困難でした。但し、今回の分析結果で、酸価および粘度の各データに大きな変化はなく、異種油の混入などは確認されていないため、本試料油は継続使用可能な状態にあります。今後は、今回のRBOT値を基に潤滑油の寿命を評価します。
報告№109-09250 報告№109-09250 | 分析№109-001862 分析№109-001862 | 109-001862 | 排気タービン過給機ケーシング分析の結果、全ての分析項目の値が当社推奨の管理基準を満たしており、新油分析値との比較結果も問題となる値はなかったことから、油は継続使用可能な状態であり、運転中における潤滑状態も正常であったものと判断します。特性低下特性低下に係るパラメータの分析結果は良好と判断します。粘度粘度はmm/sと新油値.mm/sに対する粘度変化率は-％で、当社推奨の管理限界値である±％以内にあり、良好と判断します。全酸価添加タービン油については、当社では管理限界値を設定しておらず、新油分析値との比較及び他の分析項目の結果より全酸価の状態判断を行います。その結果、全酸価は.mgKOH/gと新油値.mgKOH/g以内にあることから、良好と判断します。酸化安定度酸化安定度はminであり、当社推奨の管理限界値のmin以上であることから、良好と判断します。有機物・有機化合物有機物・有機化合物は、IRチャートによる新油分析値との比較の結果、cm-付近に劣化の兆候を示すカルボン酸の吸収が確認されていないことから、良好と判断します。色相はLであり、新油値のLに比較して変化がないことから、良好と判断します。汚染に係るパラメータの分析結果は良好と判断します。水分はであり、当社推奨の管理限界値の以下であることから、良好と判断します。汚染粒子数はNAS級であり、当社推奨の管理限界値のNAS級以内であることから、良好と判断します。汚染度物重量は.mg/mlであり、当社推奨の管理限界値のmg/ml以内であることから、良好と判断します。摩耗運転中における潤滑状態は正常であったものと判断します。摩耗粒子摩耗粒子の形態観察の結果、局部的に高圧・高温となる場合に発生するフリクションポリマが観察されたものの、異常摩耗の早期発見パラメータであるフェログラフィーのIs値がの乗と良好の範囲にありました。金属濃度SOAP法により金属濃度を測定した結果、外部から混入したと思われるケイ素がppmと僅かに検出されましたが良好と判断します。金属濃度酸溶解法により金属濃度を測定した結果、潤滑箇所で発生する金属接触によって検出される鉄が、外部から混入したと思われる亜鉛が、カルシウム、ナトリウム、マグネシウムが検出されました。
報告№108-0030 報告№108-6009 | 分析№108-00153 分析№108-00298 | 108-00298 | 初期試験を実施した結果、計数汚染度がNAS級と初期値としてはやや高い値でした。フィルタ表面の異物を観察した結果、鉄錆、砂、樹脂等が観察され、D－SOAPで鉄、軸受メタルの主成分である錫が検出されたことから、汚染度が高い要因は、摩耗と外部混入異物の影響と考えられました。現在のところ、軸受メタルの摩耗は僅かであり、継続使用可能と判断しますが、今後これらの異物が軸受摺動面に噛み込み摩耗が進行することが懸念されるため、夏期ピーク前に再度初期試験を実施し、摩耗の進行状況を確認することを推奨します。これらのことは、計数汚染度がNAS級と初期値としてはやや高い値であることD－SOAPの結果、鉄および軸受メタルの主成分である錫が検出されたことフィルタ表面の異物を観察した結果、鉄錆、砂、樹脂等が観察されたこと以上のことから判断しました。
報告№103-0319 | 分析№103-03155・3156 | 103-03155_3156 | 浄油後の試料油を分析した結果、浄油前に比較して計数汚染度がNAS級からNAS級にランク減少し、重量汚染度が.mg/mlから.mg/mlに減少していたことから、濾過の効果があったことが確認でき、この油は継続使用可能な汚染状態にあると判断します。
報告№109-09136 報告№111-00264 | 分析№109-001160 分析№111-001235 | 111-001235 | 潤滑油および軸受は継続使用可能な状態にあると判断します。定期的な分析スラスト軸受油槽内でフレッティング摩耗が確認されましたが、現時点では問題ないと判断できます。今後は、フレッティング摩耗の進行を監視するため、定期的に分析を実施し、摩耗の進行状況を確認することを推奨します。分析項目の追加次回の分析では、今回の分析項目に計数汚染度、SOAP／D－SOAPを追加し、軸受メタルの摩耗進行状況を確認することを推奨します。異常摩耗の早期発見パラメータとして摩耗粒子を定量化して評価するフェログラフィーのIs値は、前回ののマイナス乗から乗に上昇しており、摩耗が進行していることを示していました。摩耗粒子の形態で比較的多く観察された粒子は、潤滑状態が正常な場合に発生する摩耗粒子、フレッティングにより発生する赤錆でした。このような摩耗粒子が観察された場合には、潤滑部で発生している摩耗は、正常なマイルド摩耗と微振動によるフレッティング摩耗であることが分かります。フレッティングの発生要因は、スラストランナー固定部やスラストメタル台金部の鉄系材料が接合されたり、勘合されたりする部分から発生します。フレッティングによる赤錆が少量発生しても直ちに異常ではありませんが、場合によっては、発生した赤錆が軸受摺動面に噛み込み、摩耗を進行させる場合があります。前回に比較して重量汚染度.mg/mlから.mg/mlに減少し、良好でした。前回同様に粘度、水分、全酸価、IRの各データは良好でした。
報告№107-6000 報告№107-0009 | 分析№107-00010 分析№107-00035 | 107-00035 | 分析の結果、ギヤ歯面の摩耗が確認されました。今後更に摩耗が進行することが懸念されるため、ヶ月後に再度分析を実施し、摩耗の進行状況を確認することを推奨します。一方、を示す粘度、水分、全酸価、IRの各データは良好の範囲にあることから、この油は継続使用可能と判断します。これらのことは、異常摩耗の早期発見パラメータであるフェログラフィーのIs値がの乗とやや高く、摩耗粒子形態観察の結果、金属接触が厳しい場合に発生するシビア粒子、外部から混入したと思われる鉄錆、砂が多く観察されたことSOAP／D－SOAPの結果、鉄が検出されたこと以上のことから判断しました。尚、今回の採油は、ドレンバルブから廃油を実施しないで採油していることから、鉄錆や砂等が観察されたのは、ドレンバルブ配管中に残留していたものを採油したと思われます。正確な潤滑状態を確認するためには、再度採油・分析を実施するとともに、今後の採油は、外部からの影響を避けるため運転中及び停止直後に油層中層部から実施することを推奨します。また、油槽中層部から採油が実施出来ない場合は、採油前の廃油を必ず行うことを併せて推奨します。トライボ診断では、ギヤのバックラッシの増加量を分析結果から計算し、ギヤの摩耗状況を確認できますので、構造が確認できる図面、ギヤの形式、歯形、モジュール、歯数、回転数、増速比、歯幅をお知らせ下さい。計算結果をご報告いたします。
報告№108-0387 報告№109-09043 | 分析№108-02609 分析№109-000479 | 109-000479 | 蒸気タービン主要弁のEHアクチュエータが、プラントの定期点検で約ヶ月停止後の調整試験時に動作しなかった。点検した結果、台中台の電磁弁が動作していなかったため、電磁弁を交換した。電磁弁の動作不良の原因を調査する。分析の結果、全てのデータが良好の範囲にあり、電磁弁の動作不良の原因につながる分析データは確認されませんでした。本設備には精密なフィルタが設置されており、常に清浄な状態に保持され、異常なサイズの摩耗粒子や電磁弁の動作障害の原因となるスラッジ等が発生したとしても検出されない可能性もありえます。電磁弁の動作不良の原因を確認する方法として、フィルタの付着物を直接分析する方法もあります。フィルタそのものをご提供いただくか、貴社においてフィルタを濾過済みケロシンなどで洗浄し、その洗浄液をご提供いただくことで、当社は直接付着物を分析して動作障害の原因についてさらに調査が可能となりますので、この方法をご提案申し上げます。
|  | 113-001430 | 分析の結果、油の劣化進行は確認されなかったものの、水分は更油が必要な濃度を超えていました。対象設備は継続使用可能な状態にあると判断します。但し、今後の摩耗進行の有無を確認するためにも傾向監視を継続することが有効です。更油或いは部分更油による水分濃度の調整水分の影響により金属表面で腐食摩耗が発生し、発生した鉄錆等の粒子が潤滑部に噛み込み摩耗が進行することがありますので、更油或いは部分更油などにより相対的に水分濃度を低くするなどの方法を推奨します。定期的な分析今後懸念される凝着摩耗の進行を監視するため、定期的に分析を実施することを推奨します。はフェログラフィーおよびSOAP-Tの結果から総合的に判断した結果、継続使用は可能ですが、機器の機能を保持するためにも傾向管理が有用と考えます。フェログラフィー【定量分析：Is値】Is値は異常摩耗の早期発見パラメータのつで、摩耗粒子を定量化するために用います。Is値はの乗と、低い値でした。フェログラフィー【定性分析：摩耗粒子および摩耗形態観察】分析結果から比較的多く観察された粒子は、以下の通りでした。シビア粒子・潤滑状態がやや厳しい凝着摩耗により発生。金属潤滑部が局部的に油膜切れを起していると考えられます。観察された摩耗粒子の中でもシビア粒子は、将来的な摩耗の進行に繋がる可能性を示唆しているため、傾向監視が必要と思われます。シビア粒子は、凝着摩耗に分類されます。この摩耗粒子は、ギヤ歯面や軸受軌道面で凝着、破断を繰り返し、この過程で生じる移着粒子が成長して摩耗粒子となります。そのため、ギヤ歯面や軸受軌道面では局部的に油膜切れが発生していることを示しています。この状態が継続した場合、摩耗粒子のサイズは徐々に大型化していき、設備の損傷に至る場合がありますので、傾向監視が必要です。Iカップリング発光分光分析【SOAP-T】検出された金属元素から発生箇所を推定すると、以下の通りでした。鉄、鉛、銅、錫・ギヤ、軸受等リン・添加剤カルシウム、アルミニウム、ケイ素、ナトリウム・外部混入異物粘度粘度は、mm/sと新油値の.mm/sに比較して粘度変化率が-.％となっており、当社推奨の管理限界値である±％以内であり、良好と判断します。水分はppmと当社推奨の管理限界値を超えていました。今後、水分の影響で金属表面に錆が発生し、その影響で摩耗が発生する懸念があります。酸価は.mgKOH/gと新油値.mgKOH/gに比較して大きな変化はなく、良好と判断します。潤滑油および設備の劣化比較と傾向はフェログラフィーおよびSOAP-Tの結果から総合的に判断した結果、前回同様に傾向管理が必要な状態にあると考えられます。フェログラフィー【定量分析：Is値】Is値は前回に比較してのマイナス乗から乗に上昇しているものの良好の範囲にあり、低い値でした。フェログラフィー【定性分析：摩耗粒子および摩耗形態観察】前回同様にシビア粒子が比較的多く観察されました。Iカップリング発光分光分析【SOAP-T】前回同様に鉄はと変化はありませんでした。粘度粘度は前回に比較して.mm/sからmm/sに低下し、前回同様に当社推奨の管理限界値以内にありました。水分は前回に比較してppmからppmに増加し、当社推奨の管理限界値を超えていました。酸価は前回に比較して.mgKOH/gから.mgKOH/gに僅かに上昇していました。
報告№109-09136 報告№113-00391 | 分析№109-001160 分析№113-001544 | 113-001544 | 潤滑油の劣化は確認されなかったものの、油中の汚染度が高く、今後異物の噛み込みによる切削摩耗の進行が懸念されます。軸受は継続使用可能な状態にあると判断します。但し、今後の摩耗の進行を確認するためにも傾向監視を継続することが有効です。定期的な分析今後懸念される切削摩耗、凝着摩耗、疲労摩耗の進行を監視するため、定期的に分析を実施することを推奨します。濾過または更油油中の汚染度が高く、異物の噛み込みによる摩耗の進行が懸念されることから、可能であれば、予防処置として濾過または更油等による汚染度の改善を推奨します。は、フェログラフィーおよびSOAP/D-SOAPの結果から総合的に判断した結果、継続使用は可能ですが、今後の摩耗の進行を確認するためにも傾向管理が有用と考えます。フェログラフィー【定量分析：Is値】Is値は異常摩耗の早期発見パラメータのつで、摩耗程度を定量化するために用います。前回に比較して、Is値はの乗から乗と桁低下し、低い値でした。フェログラフィー【定性分析：摩耗粒子および摩耗形態観察】分析結果から観察された代表的な粒子は、以下の通りでした。正常な摩耗粒子・潤滑状態が正常なマイルド摩耗により発生。切削粒子・異物や金属表面の微小突起による切削摩耗により発生。シビア粒子・潤滑状態がやや厳しい凝着摩耗により発生。金属潤滑部が局部的に油膜切れを起していると考えられます。疲労摩耗粒子・繰返し応力を受けて発生。黒錆・潤滑状態がやや厳しい凝着摩耗により発生。局部的に金属接触が厳しく、且つ、高い摩擦熱が発生していると考えられます。観察された摩耗粒子の中でも切削粒子、シビア粒子、黒錆は、将来的な摩耗の進行に繋がる可能性を示唆しているため、傾向監視が必要と思われます。摩耗形態の中でも切削摩耗は摩耗進行速度が速く、転がり軸受でこの摩耗形態が発生した場合には寿命が分の程度に低下することも知られており、切削摩耗により生じた軌道面の損傷が起点となって転がり軸受の寿命となるフレーキングに進展することから傾向監視による経過監視が必要です。切削摩耗の発生原因となる混入異物が残留している場合、この異物により切削摩耗が継続して発生する可能性があります。シビア粒子は、凝着摩耗に分類されます。この摩耗粒子は、軸受軌道面で凝着、破断を繰り返し、この過程で生じる移着粒子が成長して摩耗粒子となります。そのため、軸受軌道面では局部的に油膜切れが発生していることを示しています。この状態が継続した場合、摩耗粒子のサイズは徐々に大型化していき、設備の損傷に至る場合がありますので、傾向監視が必要です。黒錆は、凝着摩耗に分類されます。この摩耗粒子は、油膜切れによる軸受軌道面での金属同士の接触時に起こる高い摩擦熱によって鉄が酸化され発生します。この状態が継続した場合、軸受軌道面で焼付が発生し、設備の損傷に至る場合があります。Iカップリング発光分光分析【SOAP/D-SOAP】検出された金属元素から発生箇所を推定すると、以下の通りでした。鉄、鉛、銅、錫、亜鉛・軸受等リン・添加剤カルシウム、バリウム、アルミニウム、ケイ素、ナトリウム、マグネシウム・外部混入異物前回に比較して計数汚染度はNAS級以上からNAS級にランク低下しているものの、当社推奨の管理限界値に到達していました。フィルタ表面の異物観察で金属片、鉄錆、砂等が観察されたことから、汚染度が高い要因は、摩耗と外部混入異物の影響と思われます。前回同様に粘度、水分、酸価、IRの各データは良好でした。
報告№109-09249 報告№111-00569 | 分析№109-001747 分析№111-002651 | 111-002651 | 潤滑油は継続使用可能な状態であり、また運転中における潤滑状態も正常であったものと判断します。本試料油は、汚染や摩耗に関するデータが異常として出やすいドレンバルブから採油されたにもかかわらず、分析の結果は全ての分析項目の値が当社推奨の管理基準値を満たしており、新油分析値との比較結果も問題となる値はありませんでした。分析結果特性低下特性低下に係るパラメータの分析結果は良好と判断します。粘度粘度はmm/sと新油値mm/sに対する粘度変化率は+％で、当社推奨の管理限界値である±％以内にあり、良好と判断します。全酸価添加油の全酸価は、油メーカによって初期値が違うため統一した管理基準を設定するのが困難であることから、当社では管理限界値を設定しておらず、新油分析値との比較及び他の分析項目の結果より全酸価の状態判断を行います。その結果、全酸価は.mgKOH/gと新油値.mgKOH/gに比較して変化はないことから、良好と判断します。酸化安定度酸化安定度はminであり、当社推奨の管理限界値のmin以上であることから良好と判断します。有機物・有機化合物有機物・有機化合物は、IRチャートによる新油分析値との比較の結果、cm-付近に劣化の兆候を示すカルボン酸の吸収が確認されていないことから、良好と判断します。色相はL.であり、新油値のL.に比較して変化はないことから、良好と判断します。汚染に係るパラメータの分析結果は良好と判断します。水分はppmであり、当社推奨の管理限界値の以下であることから良好と判断します。汚染粒子数はNAS級であり、当社推奨の管理限界値のNAS級以内であることから良好と判断します。汚染度物重量は.mg/mlであり、当社推奨の管理限界値のmg/ml以内であることから良好と判断します。摩耗運転中における潤滑状態は正常であったものと判断します。異常摩耗の早期発見パラメータであるフェログラフィーのIs値がのマイナス乗と当社基準値と比較して良好の範囲にあったことから潤滑箇所の潤滑状態は正常と判断します。金属濃度SOAP法により金属濃度を測定した結果、金属元素は検出されなかったことから、潤滑箇所で発生する金属接触による摩耗や、外部からの異物などの混入は見られず良好と判断します。金属濃度酸溶解法により金属濃度を測定した結果、潤滑箇所で発生する金属接触によって検出される銅、亜鉛が共に、外部から混入したと思われるカルシウムがと僅かに検出されましたが良好と判断します。
報告№108-0411 報告№110-00262 | 分析№108-02745 分析№110-001021 | 110-001021_20100819 | ・摩耗状態SOAPの結果、前回の分析で検出されていなかった軸受の主成分である錫が、今回の分析でppm検出されたことからジャーナル軸受が若干摩耗していることが確認できました。検出された錫濃度と油量Lから求めたメタルの平均摩耗深さはμmとなり、メタルの表面粗さをsと仮定すると、摩耗によりその粗さの％が摩耗していることになり軸受表面は鏡面状態になっている部分があると推定されました。軸受がこのような状態にある場合、起動・停止時に軸受が損傷しやすい状況になることから注意が必要です。・汚染度前回に比較して計数汚染度がNAS級から等級に変化はなく、良好でした。結論分析データを基に計算したメタルの摩耗深さから、起動・停止時に軸受が損傷しやすい状況にあることが推定できましたので、可能であれば軸受の点検を推奨します。また、軸受点検ができない場合は短周期で分析を実施し、摩耗の進行状況を確認することを推奨します。液中濃度の平衡式を用いて次回分析の時期を理論的に求めたところ、最短で約時間となりました。この時間は、油中汚染物が均一になるために必要とする時間であり、この時間以降に採油を実施して再分析することで今後の状態変化を傾向監視することが可能となることから、次回分析時期の参考にして下さい。は良好と判断します。計数汚染度計数汚染度はNAS級と当社推奨の管理限界値のNAS級以内にあり、良好と判断します。重量汚染度は.mg/mlと当社推奨の管理限界値のmg/ml以内にあり、良好と判断します。機器の潤滑状態SOAP／D－SOAPの結果、軸受の摩耗を示す錫が検出されました。SOAPSOAPの結果、摩耗により発生する錫、油の添加剤成分であるリンが検出されました。D－SOAPD－SOAPの結果、摩耗により発生する錫が検出されました。フェログラフィー異常摩耗の早期発見パラメータであるフェログラフィーのIs値がのマイナス乗と良好の範囲にあります。
報告№107-6026 報告№107-0392 | 分析№107-02108 分析№107-02058 | 107-02058 | 本分析データの解析にあたっては、今回の採油が全量交換で油を抜き取る際に採油を実施していますが、油槽の上層部を採取したのか、中層部なのか、或いは、底部なのかは不明であったため、摩耗粒子の沈降を検討することができず、今回のデータが全体を代表できるかについて判断できませんでした。これらのことから、今回の分析は濃度に対する解析が困難であると判断し、摩耗粒子の形態から摩耗状態を検討しました。分析の結果、摩耗粒子の形態観察で、摩耗粒子が観察された数は少なかったものの、局部的に金属接触が厳しく、且つ、摩擦熱が高い場合に発生する球状粒子が散見されました。採油が適正であれば、異常度は比較的低いと思われますが、採油条件が適正でなく、異常な摩耗状態で発生する摩耗粒子が採取できていない場合も考えられるため、注意が必要です。可能であれば、再度採油を実施し、摩耗の発生状況を確認することを推奨します。尚、採油は、粒子の沈降の影響を極力抑え、油中粒子が均一な分散状態に近い状態で実施できるように、主機運転中、または停止直後に採油を実施されることを推奨します。
報告№103-0133 | 分析№103-01235 | 103-01235 | 前回定検から年経過したAH低温側ベアリングの健全性をトライボ診断により確認しました。診断の結果、現時点ではベアリングは継続使用可能な状態にあると判断します。これらのことは以下のことから判断しました。鉄濃度から計算したフレーキングの発生面積が内輪軌道面の面積の凡そ％であること。確認された摩耗粒子がμm以下の小さな粒子が支配的であること。念のため、の変化や運転条件の変化による影響を確認するため、ヶ月に度トライボ診断を実施し、ベアリングの潤滑状態を確認されることを推奨します。
報告№102-6189 | 分析№102-03378 | 102-03378 | 発電機改造後に初期試験を実施した本軸受の潤滑状態は、油中摩耗粒子の観察結果から、初期のなじみ摩耗が発生していたことがわかりました。今回観察されている、摩耗粒子のようになじみ過程で切削粒子や、大型のシビア粒子が観察された場合は、なじみ過程が正常に終了していない場合があり異常摩耗に進展することも懸念しなければなりません。なじみ過程が正常な状態で終了した場合、摩耗粒子の観察では、切削粒子シビア粒子は観察される事が少ないのが一般的で、今回のように、異常な摩耗形態であるシビア粒子や切削粒子が観察されるような場合は、局部的な金属接触がごく一部で発生したと考えられます。この接触が、既に正常な状態に推移しているか、或いは、進行しているのかを確認するためには、ヶ月毎に回目の初期試験を実施されることを推奨します。これらのことは、異常摩耗の早期発見パラメータであるフェログラフィーのIs値が、と良好の範囲にあるものの、摩耗粒子の形態観察の結果、金属表面の微小突起、異物の噛み込みにより発生する切削粒子、金属接触が厳しい場合に発生するシビア粒子がやや多く観察され、視野に個と少ないもののμmサイズの大型のシビア粒子が観察されたことから判断しました。尚、RBOTが前回に比較し、min上昇したのは、新油の補充、又は、更油の影響によると思われます。今後は、今回のRBOT値によりデータ管理を行います。
報告№109-09136 報告№111-00196 | 分析№109-001160 分析№111-001030 | 111-001030 | 潤滑油および軸受は継続使用可能な状態にあり、保守サイクルおよび方法は適性であると判断します。なお、現在のところ軽度ですが、油注汚染粒子の噛み込みなどにより摩耗の発生が確認されていますので、今度は、定期的に分析を実施し、摩耗の進行状況を確認することを推奨します。次回採油時期は、本試料が油交換からヶ月後の採油であるため、ヶ月後を目安に実施されることを推奨します。フェログラフィー異常摩耗の早期発見パラメータとして摩耗粒子を定量化して評価するフェログラフィーのIs値は、潤滑状態がやや厳しいの乗でした。摩耗粒子の形態で比較的多く観察された粒子は、潤滑状態が正常な場合に発生する摩耗粒子、異物などの噛み込みにより発生する切削粒子、金属潤滑部が局部的に油膜切れを起して発生するシビア粒子、金属接触が厳しく、且つ、摩擦熱が高い場合に発生する黒錆でした。これらの摩耗粒子が観察された場合、潤滑部で発生している摩耗形態は、正常なマイルド摩耗、異物による切削摩耗と潤滑状態がやや厳しい凝着摩耗であることが分かります。特に、切削摩耗は摩耗形態の中でも摩耗進行速度が速く、転がり軸受でこの摩耗形態が発生した場合には寿命が分の程度に低下することも知られています。切削摩耗により生じた軌道面の損傷が起点となって転がり軸受の寿命となるフレーキングに進展することが懸念されます。電子顕微鏡・X線マイクロアナリシス観察された粒子をSEM・XMAで詳細に分析した結果、粒子には鉄、クロム、マンガンが比較的多く含まれており、成分割合から粒子は主に転がり軸受から発生していると推定できました。Iカップリング発光分光分析供試のタービン油を分析した結果、検出された金属元素は、SOAP-Tの結果表に示すように、鉄、鉛、銅、錫、リン、亜鉛、カルシウム、アルミニウム、ケイ素、ナトリウムが検出されました。これらの検出された金属元素から発生箇所を推定すると鉄、鉛、銅、錫、亜鉛・軸受等リン、カルシウム、アルミニウム、ケイ素、ナトリウム・外部混入異物であると思われます。このうち、機械部品が摩耗したと思われる元素はのグループです。計数汚染度、重量汚染度は良好でした。粒度分布は.～μmの範囲にあり、μmにピークが確認されました。粘度、水分、酸価、IR、RBOTの各データは良好でした。
報告№107-6026 報告№107-0395 | 分析№107-02108 分析№107-02072 | 107-02072 | 本トライボ診断は、前回分析以降の摩耗進行状況、汚染状況を確認する。【軸受の潤滑状態】トライボ診断の結果、転がり軸受軌道面の微小領域に摩耗が僅かに発生しているものの、転がり軸受の寿命の指標となるフレーキングの発生が確認されていないことから、現在のところ、ベアリングは継続使用可能な状態にあると判断します。一方、スラスト軸受の摩耗状態は、前回に比較してSOAPの結果で、メタルの主成分である錫が減少傾向にあることから、摩耗は安定していると判断します。尚、前々回分析時点におけるメタルの平均的な摩耗深さがμmと、メタル表面粗さをsと仮定すると、メタルの摩耗は分の程度摩耗していると考えられます。現在のところ摩耗は安定していると判断できますが、起動停止などの油膜が非常に薄くなる際にメタルコンタクトが発生し、その影響で摺動面の状態が変化し、油膜が形成されにくい状況が発生することも想定されますので、定期的に分析を実施し、摩耗の進行状況を確認することを推奨します。【油の汚染状況】計数汚染度がNAS級と当社推奨の管理限界値内にあり、重量汚染度がmg/mlでした。
報告№108-5071 報告№111-00598 | 分析№108-02721 分析№111-002786 | 111-002786 | 潤滑油は継続使用可能な状態にあると判断します。は良好でした。分析結果は良好と判断します。粘度粘度は.mm/sと新油値mm/sに比較して、粘度変化率は-.％で、当社推奨の管理限界値である±％以内にあり、良好と判断します。水分はppmと当社推奨の管理限界値の以下にあり、良好と判断します。全酸価全酸価は.mgKOH/gと新油値.mgKOH/g以下にあり、良好と判断します。
報告№108-0083 報告№110-00394 | 分析№108-00492 分析№110-001778 | 110-001778 | 潤滑油および対象設備は継続使用可能な状態にあるものの、摩耗の進行により汚染度の上昇し、汚染度がNAS級を超え級になった場合はバルブの動作障害につながることがあるため今後の汚染進行には注意が必要です。そのため以下の対策を推奨します。今後、摩耗の進行および汚染度の上昇を監視するため、～ヶ月以内に再分析を実施することを推奨します。分析結果は良好と判断します。粘度粘度はmm/sと新油値.mm/sに比較して、粘度変化率は-％で、当社推奨の管理限界値である±％以内にあり、良好と判断します。水分は.と当社推奨の管理限界値の以下であり、良好と判断します。全酸価全酸価は.mgKOH/gと当社推奨の管理限界値の.mgKOH/g以下にあり、良好と判断します。IRIRの結果、油劣化の兆候を示すカルボン酸の吸収が確認されていないことから、良好と判断します。計数汚染度はやや高い値でした。計数汚染度計数汚染度はNAS級と当社推奨の管理限界値のNAS級以内にあるものの、やや高い値でした。重量汚染度は.mg/mlと当社推奨の管理限界値のmg/ml以内であり、良好と判断します。機器の潤滑状態摩耗粒子の形態観察で潤滑状態が正常な場合に発生する摩耗粒子、金属接触が厳しく、且つ、摩擦熱が高い場合に発生する黒錆が比較的多く観察されました。SOAPSOAPの結果、外部から混入したと思われるケイ素がppm検出されました。D－SOAPD－SOAPの結果、鉄が、銅が、外部から混入したと思われるカルシウムが、ナトリウムが検出されました。フェログラフィー異常摩耗の早期発見パラメータであるフェログラフィーのIs値が.と良好の範囲にあるものの、摩耗粒子の形態観察で潤滑状態が正常な場合に発生する摩耗粒子、金属接触が厳しく、且つ、摩擦熱が高い場合に発生する黒錆が比較的多く観察されました。
報告№109-09136 報告№111-00619 | 分析№109-001160 分析№111-002955 | 111-002955 | グリースは継続使用可能な状態にあると判断します。グリースのちょう度、滴点、酸価、IRの各データは良好でした。
報告№109-09136 報告№113-00521 | 分析№109-001160 分析№113-002217 | 113-002217 | 異常摩耗の早期発見のパラメータであるIs値は、前回のレベルから変化はなく、正常でした。但し、摺動部の摩耗が認められたため、定期的に潤滑油分析を実施し、摩耗推移を監視することが有用と考えます。フェログラフィーで観察された代表的な粒子は以下の通りです。正常な摩耗粒子・潤滑状態が正常なマイルド摩耗により発生。シビア粒子・潤滑状態がやや厳しい凝着摩耗により発生。極微小領域で油膜切れが発生したことを示します。疲労摩耗粒子・繰返し応力による金属疲労で発生。大型化するとスポーリングの発生が懸念されます。黒錆・潤滑状態が厳しい凝着摩耗により発生。局部的な厳しい金属接触と高い摩擦熱が発生していたことを示します。フリクションポリマ・局部的に高圧・高温となる場合に発生。シビア粒子、黒錆は、摩擦面が将来的に異常摩耗へ進展する可能性を示唆しているため、傾向監視が有用と思われます。詳細は、別紙傾向監視が必要な摩耗粒子をご覧ください。計数汚染度は前回のNAS級から等級に変化はなく、重量汚染度はmg/mlから.mg/mlに減少し、共に良好です。
報告№108-0030 報告№108-0030 | 分析№108-00145 分析№108-00150 | 108-00150 | 、汚染度、軸受の潤滑状態を確認する。今回の採油は、対象設備の停止中に排油口から実施しているため、油循環中に採油した場合に比較し、油中粒子の沈降の影響を受け、分析データが高濃度に出る可能性があります。今回の分析は以上のことを踏まえて結果を検討しました。分析の結果、計数汚染度はNAS級以上、重量汚染度がmg/mlと共に当社推奨の管理限界値を超えており、また、異常摩耗の早期発見パラメータであるフェログラフィーのIs値がやや高いの乗となっていました。摩耗粒子の形態観察の結果、疲労摩耗粒子多く観察され、フィルタ表面の異物を観察した結果、金属片、鉄錆、砂等が多く観察されました。更にD－SOAPで鉄が検出されたことから、汚染度が高い要因は、摩耗と採油の影響によるものと考えられました。今回の採油は対象設備の停止中に排油口から採油を実施しているため、これらの異物は、排油口配管内部に残留していた汚染物が検出された可能性が高いと思われます。観察された摩耗粒子の形態は、疲労摩耗であり、今後、更に摩耗が進行し、転がり軸受の寿命の指標となるフレーキングに進展することが懸念されるため、運転再開後ヶ月以内に再度分析を実施し、潤滑状態を確認することを推奨します。一方、を示す粘度、水分、全酸価、IRの各データは良好の範囲にあることから、この油は継続使用可能と判断します。尚、上述しましたように、今回の採油は停止中の採油であるため、運転中の採油に比較して染度は高目に出ている可能性があります。次回採油のタイミングは、粒子の沈降の影響を極力抑え、油中粒子が均一な分散状態に近い状態で採油が実施できるように、対象設備の運転中、または停止直後に採油を実施されることを推奨します。
報告№104-8012 | 分析№104-00324 | 104-00324 | 精点Aを実施した結果、軸受メタルは継続使用可能な状態にあると判断します。但し、摩耗粒子形態観察で局部的に高圧・高温となる場合に発生するフリクションポリマが多く観察されていることから、摩擦熱が高い箇所が発生していると思われます。このことから、高い摩擦熱による油劣化に注意が必要です。一般に、水車軸受でフリクションポリマが見られたときは、主軸の振れ回りが起因して局部的に軸受摺動部分に面圧の高い箇所が見られることがあります。つまり、振れ回り量の変動や、あるいは、メタルギャップが調整不足等の原因により、発電時には下流側、或いは、揚水時には上流側の軸受のギャップが狭くなっている個所があり、その狭いギャップに潤滑油が押込まれてフリクションポリマが発生している場合があります。このような場合には、軸受温度が若干上昇気味になることがありますので、パトロール時に温度の変化を注意深く監視する必要があると思われます。次回分析は、ヶ月後に精点A実施し、油の劣化状況及び摩耗の進行状況の確認をされることを推奨します。
報告№109-09136 | 分析№109-001160 | 113-000908 | 潤滑油は、汚染されていたものの、潤滑油の劣化はないことから継続使用可能と判断します。但し、油中からカルシウム化合物が非常に高い濃度で検出されたことから、以下の対策を推奨します。対象設備分析データから現時点では対象設備の継続使用は可能と判断します。但し、油中金属分析の結果から、軸受メタルの主成分である錫が若干検出されているため、定期的な分析により状態監視することを推奨します。次回点検でピストンリングの点検と更油当該機の油中からカルシウム化合物が非常に高い濃度で検出されました。当社の研究では、エンジン油中のカルシウム化合物は、軸受メタルの中に埋め込まれ、摩耗を促進してメタル寿命を短くする要因となることが判っています。カルシウム化合物発生の原因は、ピストンリングの摩耗によって燃焼ガスのシール性が低下し、燃焼ガス中の硫黄分と油中のカルシウム添加剤が反応するためと考えられます。そのため、次回点検では第一にピストンリングの摩耗状態の点検を推奨すると共に、第二に、更油を推奨します。定期的な分析定期的な分析を実施することにより、データの変化から異常の兆候を早期に発見することが可能となります。今後懸念される摩耗の進行を監視するため、定期的に分析を実施することを推奨します。対象設備の摩耗状態はフェログラフィーおよびSOAP-Tの結果から総合的に判断した結果、継続使用は可能ですが、今後の機器の機能を確認するためにも傾向管理が有用と考えます。フェログラフィー【定量分析：Is値】Is値は異常摩耗の早期発見パラメータのつで、摩耗程度を定量化するために用います。今回のIs値はの乗と、やや高い値でした。フェログラフィー【定性分析：摩耗粒子および摩耗形態観察】分析結果から比較的多く観察された摩耗粒子は、以下の通りでした。正常な摩耗粒子・潤滑状態が正常なマイルド摩耗により発生。フリクションポリマ・局部的に高圧・高温となる場合に発生。Iカップリング発光分光分析【SOAP/D-SOAP】検出された金属元素から発生箇所を推定すると、以下の通りでした。鉄、銅、ニッケル、錫・軸受等リン、亜鉛、カルシウム・添加剤バリウム、アルミニウム、ナトリウム、ホウ素・外部混入異物カルシウムの析出SOAP-Tでカルシウムがppm検出されました。この影響については、別紙カルシウムの析出をご覧ください。計数汚染度はNAS級以上と、汚染されていました。フィルタ表面の異物観察で金属片、鉄錆、砂等が観察されたことから、汚染度が高い要因は、摩耗と外部混入異物の影響と思われます。粘度、水分、酸価、IR、塩基価の各データは良好でした。
報告№107-0366 報告№111-00087 | 分析№107-01900 分析№111-000456 | 111-000456 | 濾過前の試料油を分析した結果、粘度がmm/sと新油のmm/sに比較して、粘度変化率は+％で、やや不良領域にありました。粘度は、これまで使用していたISOVGにISOVGであるFBKタービンを補充して使用しているため新油データに比較して高い値を示していますが、前回に比較して変化がないことから、本試料油は継続使用可能と判断します。
報告№109-09136 報告№112-00189 | 分析№109-001160 分析№112-000767 | 112-000767 | 潤滑油は継続使用可能な状態にあると判断します。但し、今後は障害予防を目的に以下の対策を推奨します。追加分析消泡性能が低下した場合、ギヤ歯面での油膜形成に影響が出て摩耗が進展することがありますので、フェログラフィーおよびSOAP-Tを追加して摩耗により発生する油中金属濃度や潤滑状態を確認することを推奨します。泡立ち試験泡立ち試験の結果は、-と新油値が-であるのに比較して高い値となっていたことから、消泡性能が低下していることが分かりました。今後の使用状況によっては油の酸化劣化が進行したり、ギヤ歯面およびベアリング軌道面で油膜切れが発生したりする場合があるため、消泡剤の添加による消泡性能の改善など何らかの対応が必要になると思われます。分析結果泡立ち試験の結果、消泡性能が低下していることが確認されました。粘度粘度はmm/sと新油値mm/sに比較して、粘度変化率は-％で、当社推奨の管理限界値である±％以内にあり、良好と判断します。泡立ち試験泡立ち試験は-と新油に比較して高い値でした。水分はと当社推奨の管理限界値の以下であり、良好と判断します。酸価は.mgKOH/gと新油値.mgKOH/gに比較して高いものの、IRの結果で油劣化の兆候を示すカルボン酸の吸収が確認されていないことから、良好と判断します。
報告№109-09136 報告№113-00391 | 分析№109-001160 分析№113-001543 | 113-001543 | 潤滑油の劣化はなく、汚染度は良好な範囲にあることから、継続使用可能と判断します。軸受は継続使用可能な状態にあると判断します。は、フェログラフィーおよびSOAP/D-SOAPの結果から総合的に判断した結果、正常な状態にあると考えられます。フェログラフィー【定量分析：Is値】Is値は異常摩耗の早期発見パラメータのつで、摩耗程度を定量化するために用います。前回に比較して、Is値はの乗から乗と桁低下し、低い値でした。フェログラフィー【定性分析：摩耗粒子および摩耗形態観察】分析結果から観察された全ての粒子量は少でした。Iカップリング発光分光分析【SOAP/D-SOAP】検出された金属元素から発生箇所を推定すると、以下の通りでした。鉄、鉛、銅、錫、亜鉛・軸受等リン・添加剤カルシウム、アルミニウム、ケイ素、ナトリウム、マグネシウム・外部混入異物前回に比較して計数汚染度はNAS級以上からNAS級にランク低下し、良好でした。前回同様に粘度、水分、酸価、IRの各データは良好でした。
報告№108-5071 報告№110-00727 | 分析№108-02721 分析№110-003382 | 110-003382 | 潤滑油は粘度の低下と消泡性能の低下が確認されており、摩耗が発生する可能性がありますので、以下の対策を推奨します。更油の検討粘度が低下していたことから、今後適正な粘度範囲で使用していない場合、ギヤ歯面やベアリング軌道面で油膜切れが発生し、摩耗が進行することが懸念されるため、更油の検討を推奨します。追加分析消泡性能が低下した場合、ギヤ歯面での油膜形成に影響が出て摩耗の発生が進展することがあります。今後は消泡性能低下の影響により摩耗が進展する可能性がありますので、フェログラフィーおよびSOAPを追加することを推奨します。分析結果粘度は当社推奨の管理限界値を超えていました。泡立ち試験の結果、消泡性能が低下していることが確認されました。粘度粘度は.mm/sと新油値mm/sに比較して、粘度変化率は-％で、当社推奨の管理限界値である±％を超えていました。泡立ち試験泡立ち試験は-と新油に比較して高い値でした。水分はppmと当社推奨の管理限界値の以下であり、良好と判断します。全酸価全酸価はmgKOH/gと新油値mgKOH/g以下であり、良好と判断します。
報告№108-0411 報告№110-00638 | 分析№108-02744 分析№110-002898 | 110-002898 | は、油の粘度変化率、油中のスラッジの発生量などを判断パラメータに、粘度、全酸価、IR、RBOTで評価します。分析の結果、油の粘性を示す粘度は、新油値の.mm/sに比較して粘度変化率が-％のmm/sとほぼ変化はなく、また油中のスラッジの発生量を示す全酸価は、新油値の.mgKOH/gに対して.mgKOH/gで変化が見られず劣化は確認されていない。さらにはIRの結果でも油が劣化した場合に発生するカルボン酸の発生も確認されず、酸化防止剤の残存量を示すRBOTは、限界値minに比較して、十分に残量があるminであった以上のように、の健全性を示す各パラメータは全て良好であり、潤滑油の劣化は確認されませんでした。なお、使用油の使用期間または使用時間が不明であったため、ご要求の油の余寿命に関する検討は行えませんでした。可能であれば、これらの情報をご提供下さい。汚染度油中の水分を計測した結果、水分はppmと新油と同等であり、継続使用可能な状態にあることが確認されました。潤滑油は継続使用可能な状態にあると判断します。
報告№109-09166 報告№112-00162 |  | 112-000654_655 | の評価前回同様にを示す粘度、水分、酸価、IRの各データは当社推奨の管理限界値内にあることから、継続使用可能と判断します。濾過効率の確認表に示す通り濾過効率は～％と比較的低いものの、清浄機出口サンプリング弁から採取した試料油の汚染度がNAS級と清浄な状態を保持できていることから、濾過精度は確保できていると判断します。機器の潤滑状態油清浄機がなかったとした場合、NAS級の汚染された状態になることが推定されますが、異常と判断する摩耗粒子等は観察されていないことから、摩耗は安定していると判断します。前回同様にを示す粘度、水分、酸価、IRの各データは良好でした。油清浄機の濾過効率による油汚染度管理に関する考察油清浄機の濾過効率の指標であるβ値を確認するため、油清浄機の入口側と出口側の配管より採油を実施し、計数汚染度を実施しました。その結果を下表に示します。 ・ここで、 EMBEDExcel.Sheet.式および表に示す通り、その結果、～μmレンジが%～μmレンジが%であり、汚染度もNAS級と清浄な状態を保持できていることから、濾過精度は確保できていると判断できます。機器の摩耗油清浄機が設置されていることでNAS級と清浄になっています。油清浄機がないと仮定した場合、表に示すように計算により求めた～μmレンジの汚染度はNAS級の汚染状態になる可能性を示唆するものととらえる事が出来ます。他のレンジを同様に計算すると以下のようになり、NAS級となります。EMBEDExcel.Sheet.油清浄機がなかったとした場合、以上のとおりNAS級の汚染された状態になることが推定されます。
報告№108-6000 報告№108-6001 | 分析№108-00017 分析№108-00022 | 108-00022 | 精点Aを実施した結果、粘度はmm/sと新油のmm/sに比較して変化率が+.％となり管理限界値を超えていました。また、全酸価が.mgKOH/gと管理限界値を超えており、IRの結果、油劣化の兆候を示すカルボン酸の吸収が確認されたことから、粘度および全酸価が高い原因は、油劣化によるものと考えられました。今後、全酸価が上昇し続けたタービン油を継続使用した場合、油中の酸成分により金属表面が腐食して発生する腐食摩耗が発生することが懸念されるため、夏季負荷期前に早急に更油を実施することを推奨します。これらのことは、粘度がmm/sと新油のmm/sに比較して、粘度変化率は+.％で、管理限界値を超えていたこと全酸価が.mgKOH/gと管理限界値を超えていたことIRの結果、油劣化の兆候を示すカルボン酸の吸収が確認されたこと以上のことから判断しました。
報告№109-09136 報告№110-00326 | 分析№109-001160 分析№110-001457 | 110-001457 | 摩擦面で発生している摩耗の形態や潤滑状態は、フェログラフィーで得られた摩耗粒子の観察結果から評価します。同法は、摩耗粒子を含んだ試料油を磁力で油と粒子とに分離する技術で、分離された摩耗粒子を解析することによって潤滑状態の健全性や摩耗粒子の発生原因を診断するものです。摩耗粒子と摩耗形態観察された粒子は、潤滑状態が正常な場合に発生する摩耗粒子外部から混入したと思われる鉄錆でした。以上から潤滑部で発生している摩耗は正常なマイルド摩耗であることが分かりました。潤滑状態異常摩耗の早期発見パラメータであるIs値は、潤滑状態が正常であるの乗となっていました。汚染度水分濃度は、前回同様に管理基準以内にあり良好でした。粘度、全酸価、RBOTの各データは、前回同様に管理基準以内にあり良好でした。潤滑油および軸受は継続使用可能な状態にあると判断します。
報告№105-0356 報告№105-0356 | 分析№105-02324 分析№105-02324 | 105-02324 | 分析の結果、計数汚染度がNAS級と当社推奨の管理限界値に到達していました。異常摩耗の早期発見パラメータであるフェログラフィーのIs値がの乗とやや高く、また、摩耗粒子の形態観察及びフィルタ写真には、外部から混入した鉄錆、砂が多く観察されました。外部混入異物は、運転中に外部から混入する可能性は少ないため、混入は今回採油した油面計配管内に残留していたものを観察した可能性が高いと考えられます。今後の採油は、外部からの影響を避けるために、運転中及び停止直後に油層中層部から直接採油を実施されることを推奨します。推奨する採油方法が困難な場合は、採油箇所、採油方法について当社営業担当者へお問い合わせください。は良好と判断します。粘度は良好と判断します。粘度はmm/sと新油値mm/sに比較して、粘度変化率は-％で、当社推奨の管理限界値である±％以内にあり、良好と判断します。水分は良好と判断します。水分は.ppmと当社推奨の管理限界値の以下であり、良好と判断します。全酸価は良好と判断します。全酸価は.mgKOH/gと新油値.mgKOH/gに比較して変化はなく、良好と判断します。IRの結果、良好と判断します。IRの結果、油劣化の兆候を示すカルボン酸の吸収が確認されていないことから、良好と判断します。RBOTの結果、良好と判断します。RBOTはminと当社推奨の管理限界値のmin以上であり、良好と判断します。計数汚染度は当社推奨の管理限界値に到達していました。計数汚染度は当社推奨の管理限界値に到達していました。計数汚染度はNAS級と当社推奨の管理限界値のNAS級に到達していました。重量汚染度は良好と判断します。重量汚染度は.mg/mlと当社推奨の管理限界値のmg/ml以内であり、良好と判断します。機器の潤滑状態異常摩耗の早期発見パラメータであるフェログラフィーのIs値がの乗とやや高く、摩耗粒子形態観察で外部から混入した鉄錆、砂が多く観察されました。SOAPの結果は良好です。SOAPの結果、鉛がppm、銅がppm、油の添加剤成分であるリンがppm、バリウムがppm検出されました。軸受の摩耗を示す錫は検出されず、良好と判断します。D－SOAPの結果は良好です。D－SOAPの結果、鉄が、鉛が.ppm、銅が、亜鉛が、外部から混入したと思われるカルシウム、ナトリウムが共に検出されました。軸受の摩耗を示す錫は検出されず、良好と判断します。フェログラフィーの結果、外部から混入した鉄錆、砂が多く観察されました。異常摩耗の早期発見パラメータであるフェログラフィーのIs値がの乗とやや高く、摩耗粒子形態観察で外部から混入した鉄錆、砂が多く観察されました。
報告№105-6050 報告№106-0472 | 分析№105-01529 分析№106-02713 | 106-02713 | 分析の結果、前回同様に摩耗粒子形態観察で異物の噛み込みにより発生する切削粒子、金属接触が厳しい場合に発生するシビア粒子が観察されたことから、摩耗形態は切削摩耗と凝着摩耗が混在していることが確認できました。観察された中でも切削摩耗は、異物が混入していない状態に比較して、摩耗進行速度が速く注意が必要です。今後、更に摩耗が進行し、転がり軸受の寿命の指標となるフレーキングに進展することが懸念されるため、ヶ月後に再度分析を実施し、摩耗の進行状況を確認されることを推奨します。これらのことは、前回に比較して、計数汚染度はランク上昇し、SOAP／D－SOAPの鉄濃度が増加したこと異常摩耗の早期発見パラメータであるフェログラフィーのIs値がの乗とやや高く、摩耗粒子形態観察の結果、異物の噛み込みにより発生する切削粒子、金属接触が厳しい場合に発生するシビア粒子が観察されたこと以上のことから判断しました。
報告№107-0461 | 分析№107-02662 | 107-02662 | トライボ診断により、機器軸受の潤滑状態、潤滑油の劣化状態を診断する。分析の結果、全てのデータが良好の範囲にあり、この油は継続使用可能であり、潤滑状態も良好と判断します。尚、前回と今回の分析結果からメタルの摩耗程度と摩耗速度を検討しました。検討は、下式で摩耗速度を求め、現時点における平均的な摩耗深さを求めました。その結果、現時点における摩耗の深さは軸受表面から.μmであることが推定されました。y＝×-x-.・ここでy：平均的な摩耗深さx：運転時間本軸受がこの摩耗速度で、摩耗の限界に到達する時間、いわゆる限界使用時間を試算すると、軸受の表面粗さをsとした場合の余寿命は万時間になると推定され、摩耗速度が非常に小さく、良好な状態あることが確認されました。
報告№109-09136 報告№111-00382 | 分析№109-001160 分析№111-001830 | 111-001830 | グリースおよび軸受は継続使用可能な状態にあり、保守サイクルおよび手法は問題ないと判断します。但し、異種グリースの混入、或いは、グリース名が違う可能性があり、さらに摩耗の進行が懸念されるため、以下の対策を推奨します。異種グリースの混入およびグリース名の確認異種グリースの混入の有無、グリース名を再度確認することを推奨します。定期的な分析凝着摩耗の進行を監視するため、定期的に分析を実施し、摩耗の進行状況を確認することを推奨します。フェログラフィー摩耗粒子の形態で比較的多く観察された粒子は、潤滑状態が正常な場合に発生する摩耗粒子、金属潤滑部が局部的に油膜切れを起して発生するシビア粒子でした。これらの摩耗粒子が観察された場合、潤滑部で発生している摩耗形態は、正常なマイルド摩耗と潤滑状態がやや厳しい凝着摩耗であることが分かります。電子顕微鏡・X線マイクロアナリシス観察された粒子をSEM・XMAで詳細に分析した結果、粒子には鉄、クロム、マンガンが比較的多く含まれており、成分割合から粒子は主にベアリングから発生していると推定できました。Iカップリング発光分光分析供試グリースを分析した結果、検出された金属元素は、SOAP-Tの結果表に示すように、鉄、鉛、銅、クロム、錫、リン、亜鉛、カルシウム、バリウム、アルミニウム、ケイ素、ナトリウムでした。これらの検出された金属元素から発生箇所を推定すると鉄、鉛、銅、クロム、錫・軸受等リン、亜鉛、バリウム・グリース添加剤カルシウム、アルミニウム、ケイ素、ナトリウム・増ちょう剤であると思われます。このうち、機械部品が摩耗したと思われる元素はのグループです。グリースの物理的性状IRの結果、新グリースのIRスペクトルと一致しない箇所が確認されました。異種グリースの混入またはグリース名の誤りなどが考えられます。
報告№105-6050 報告№107-0445 | 分析№105-01529 分析№107-02548 | 107-02548 | 分析の結果、現在のところ継続使用可能な状態にあると思われますが、フェログラフィーの摩耗粒子形態観察から、軸受摺動面および軌道面では局部的に金属接触が発生していることが確認されており、今後さらに摩耗が進行することが懸念されるため、ヶ月以内に再度分析を実施し、摩耗の進行状況を確認することを推奨します。尚、SOAPの結果で銅が検出されました。これは、銅を使用した箇所の溶出が発生していると考えられました。銅の溶出は、潤滑油添加剤の亜鉛系添加剤の影響であることが知られており、銅が検出された原因は、この影響により溶出した銅が検出されたものと考えられました。油中の銅濃度が高い場合、別紙鉱油の酸化に対する金属触媒の影響に示すように酸化速度が速まりますので、酸化劣化の進行状況を油分析により監視されることを推奨します。これらのことは、異常摩耗の早期発見パラメータであるフェログラフィーのIs値がの乗と良好の範囲にあるものの、摩耗粒子形態観察の結果、金属接触が厳しい場合に発生するシビア粒子がやや多く観察されたことSOAPの結果、銅が多く検出されたこと以上のことから判断しました。
報告№109-09136 報告№111-00689 | 分析№109-001160 分析№111-003511 | 111-003511 | 粘度および消泡性能の低下が確認されました。今後は障害予防を目的に以下の対策を推奨します。更油、或いは、部分更油粘度が低下していたことから、今後適正な粘度範囲で使用していない場合、ギヤ歯面やベアリング軌道面で油膜切れが発生し、摩耗が進行することが懸念されるため、更油、或いは、部分更油を推奨します。追加分析消泡性能が低下した場合、ギヤ歯面での油膜形成に影響が出て摩耗が進展することがありますので、フェログラフィーおよびSOAP-Tを追加して摩耗により発生する油中金属濃度や潤滑状態を確認することを推奨します。粘度粘度はmm/sと新油値mm/sに比較して、粘度変化率は-.％で当社推奨の管理限界値である±％を超えていました。今後、適正な粘度範囲で使用していない場合、ギヤ歯面やベアリング軌道面で油膜切れが発生し、摩耗が進行することが懸念されます。泡立ち試験泡立ち試験の結果は、-と新油値が-であるのに比較して高い値となっていたことから、消泡性能が低下していることが分かりました。今後の使用状況によっては油の酸化劣化が進行したり、ギヤ歯面およびベアリング軌道面で油膜切れが発生したりする場合があるため、消泡剤の添加による消泡性能の改善など何らかの対応が必要になると思われます。分析結果粘度および消泡性能が低下していることが確認されました。粘度粘度はmm/sと新油値mm/sに比較して、粘度変化率は-.％で、当社推奨の管理限界値である±％を超えていました。泡立ち試験泡立ち試験は-と新油に比較して高い値でした。水分はと当社推奨の管理限界値の以下であり、良好と判断します。全酸価全酸価は.mgKOH/gと新油値.mgKOH/g以下にあり、良好と判断します。
報告№109-09249 報告№111-00162 | 分析№109-001747 分析№111-000805 | 111-000805 | 潤滑油および軸受は継続使用可能な状態であると判断します。但し、油中の汚染度が高く、観察された異物等が軸受軌道面に噛み込み摩耗が進行することが懸念されるため、濾過を推奨します。フェログラフィー異常摩耗の早期発見パラメータとして摩耗粒子を定量化して評価するフェログラフィーのIs値は、潤滑状態が正常な-.でした。Iカップリング発光分光分析供試のタービン油を分析した結果、検出された金属は油中金属元素の結果表に示すように、鉄、亜鉛、カルシウム、バリウム、ナトリウムでした。これら検出された金属元素から発生箇所を推定すると、鉄・軸受等亜鉛、カルシウム、バリウム、ナトリウム・外部混入異物であると思われます。このうち、機械部品が摩耗したと思われる元素はのグループです。汚染粒子数、汚染度物重量は共に当社推奨の管理限界値に到達していました。フィルタ表面の異物観察で金属片、鉄錆、砂、樹脂等が観察されたことから、汚染度が高い要因は、摩耗と外部混入異物の影響と思われます。粘度、全酸価、酸化安定度、有機物・有機化合物の各データは良好でした。分析結果特性低下特性低下に係るパラメータの分析結果は良好と判断します。粘度粘度はmm/sと新油値mm/sに対する粘度変化率は+％で、当社推奨の管理限界値である±％以内にあり、良好と判断します。全酸価添加タービン油の全酸価は、油メーカによって初期値が違うため統一した管理基準を設定するのが困難であることから、当社では管理限界値を設定しておらず、新油分析値との比較及び他の分析項目の結果より全酸価の状態判断を行います。その結果、全酸価は.mgKOH/gと新油値.mgKOH/gに比較して若干高くなっていますが、IRチャートに示すように劣化の兆候として現れるカルボン酸などの有機物・有機化合物の発生が確認されていないことから、良好と判断します。酸化安定度酸化安定度はminであり、当社推奨の管理限界値のmin以上であることから良好と判断します。有機物・有機化合物有機物・有機化合物は、IRチャートによる新油分析値との比較の結果、cm-付近に劣化の兆候を示すカルボン酸の吸収が確認されていないことから、良好と判断します。色相はL.であり、新油値のL.に比較して大きな変化はないことから、良好と判断します。汚染に係るパラメータの分析結果は、汚染粒子数、汚染度物重量は共に当社推奨の管理限界値に到達していました。水分はppmであり、当社推奨の管理限界値の以下であることから良好と判断します。汚染粒子数はNAS級であり、当社推奨の管理限界値のNAS級に到達していました。汚染度物重量はmg/mlであり、当社推奨の管理限界値のmg/mlに到達していました。摩耗運転中における潤滑状態は正常であったものと判断します。異常摩耗の早期発見パラメータであるフェログラフィーのIs値が-.と当社基準値と比較して良好の範囲にあったことから、潤滑箇所の潤滑状態は正常と判断します。金属濃度SOAP法により金属濃度を測定した結果、外部から混入したと思われる亜鉛、バリウムがppm検出されましたが僅かであり良好と判断します。金属濃度酸溶解法により金属濃度を測定した結果、潤滑箇所で発生する金属接触によって検出される鉄が、外部から混入したと思われる亜鉛が、カルシウム、バリウム、ナトリウムが検出されました。
報告№108-0075 報告№108-0085 | 分析№108-00429 分析№108-00499 | 108-00499 | 分析の結果、計数汚染度が当社推奨の管理限界値を超えていました。粒子分布を確認したところ、μm以上の粒子が多いことが分かりました。摩耗粒子の形態観察で鉄錆、樹脂等が観察され、サンプル瓶には肉眼で確認できる異物が多く見られたことから、汚染度が高い要因は、外部混入異物の影響と考えられました。今回の採油箇所がドレンバルブであり、ドレンバルブ配管内に残留していた異物を採取したか、或いは、採油時に外部から混入した可能性が考えられました。今後の採油は、外部から異物が混入しないように注意することと、ドレンバルブ配管分の油を廃油してから採油を実施することを推奨します。また、正確な汚染度を確認するために、可能であれば運転中に油槽中層部から再度採油・分析を実施することを推奨します。
報告№109-09117 報告№109-09117 | 分析№109-001050 分析№109-001050 | 109-001050 | 分析の結果、摩耗の安定が確認され、潤滑状態は正常と判断します。これらのことは、前回に比較して、計数汚染度はランク増加したものの、良好の範囲にあり、SOAP／D-SOAPの鉄および錫濃度に変化がないこと異常摩耗の早期発見パラメータであるフェログラフィーのIs値がのマイナス乗と良好の範囲にあること以上のことから判断しています。は良好と判断します。計数汚染度は良好と判断します。計数汚染度はNAS級と当社推奨の管理限界値のNAS級以内にあり、良好と判断します。重量汚染度は良好と判断します。重量汚染度は.mg/mlと当社推奨の管理限界値のmg/ml以内にあり、良好と判断します。機器の潤滑状態機器の潤滑状態は正常と判断します。SOAPの結果は良好です。SOAPの結果、油の添加剤成分であるリンが検出されています。摩耗により発生する鉄および錫が検出されていないことから、良好と判断します。D－SOAPの結果は良好です。D－SOAPの結果、摩耗により発生する鉄および錫が検出されていないことから、良好と判断します。フェログラフィーの結果は良好です。異常摩耗の早期発見パラメータであるフェログラフィーのIs値がのマイナス乗と良好の範囲にあることから、潤滑状態は正常と判断します。
報告№109-09136 報告№110-00685 | 分析№109-001160 分析№110-003181 | 110-003181 | 金属元素と濃度の分析は、試料油を以上の高温で発光させ、その光を分光器で分光し、分光によって得られた光の強度と金属固有の波長とから元素を特定するIカップリング発光分光分析法）を用います。また摩耗状態は、SOAPにより求めた金属成分と濃度にフェログラフィー法による摩耗粒子分析とを加味して総合的に評価しますが、摩擦面の摩耗機構と摩耗状態の判断は摩耗粒子の形態と、異常摩耗の早期発見パラメータであるIs値により判断します。Iカップリング発光分光分析供試のギヤ油を分析した結果、検出された金属元素は、油中金属濃度の結果表に示すように、鉄、アンチモン、錫、リン、亜鉛、カルシウム、アルミニウム、ナトリウム、ホウ素が検出されました。これらの検出された金属元素から発生箇所を推定すると鉄、アンチモン、錫・軸受等リン・オイル添加剤亜鉛、カルシウム、アルミニウム、ナトリウムホウ素・外部混入異物であると思われます。このうち、機械部品が摩耗したと思われる元素はのグループです。フェログラフィー異常摩耗の早期発見パラメータとして摩耗粒子を定量化して評価するフェログラフィーのIs値は、潤滑状態が厳しいの乗でした。摩耗粒子の形態で比較的多く観察された粒子は、潤滑状態が正常な場合に発生する摩耗粒子、異物の噛み込みなどで発生する切削粒子、金属潤滑部が局部的に油膜切れを起して発生するシビア粒子でした。このような摩耗粒子が観察された場合には、潤滑部では正常なマイルド摩耗、異物による切削摩耗とやや厳しい摩耗による凝着摩耗が発生していることが分かります。特に、切削摩耗は摩耗形態の中でも摩耗進行速度が速く、転がり軸受でこの摩耗形態が発生した場合には寿命が分の程度に低下することも知られています。切削摩耗により生じた軌道面の損傷が起点となって転がり軸受の寿命となるフレーキングに進展することが懸念されます。計数汚染度は当社推奨の管理限界値に到達していました。フェログラフィーで摩耗粒子が観察されたことから、汚染度が高い要因は、摩耗によるものと思われます。粘度、水分、全酸価、IRの各データは良好でした。軸受および潤滑油は継続使用可能な状態にあると判断します。ただし、確認された潤滑油中の汚染度が高いことから以下の対策が必要です。更油油中の汚染度が高く、今後の継続使用により観察された摩耗粒子や異物が軸受軌道面に噛み込み摩耗が進行することが懸念されるため更油を推奨します。定期的な分析摩耗の進行を監視するため、定期的に分析を実施し、摩耗の進行状況を確認することを推奨します。
報告№109-09136 報告№110-00266 | 分析№109-001160 分析№110-001046 | 110-001046 | ・摩耗状態観察された摩耗粒子は、金属潤滑部が局部的に油膜切れを起して発生するシビア粒子であったことから、潤滑部では油膜破断による凝着摩耗が発生していることが分かりました。潤滑状態の厳しさは、異常摩耗の早期発見パラメータであるフェログラフィーのIs値であらわされますが、本試料のIs値は潤滑状態が良好と判断できるのマイナス乗であったことから、現在の潤滑状態は良好であると思われます。・汚染度計数汚染度、重量汚染度は良好でした。・粘度、水分、全酸価、IR、RBOTの各データは良好でした。結論分析結果は全て良好の範囲にあり、アクチュエータの動作不良につながる状況は確認されませんでした。尚、本設備に精密なフィルタが設置されている場合、常に清浄な状態に保持され、異常な摩耗粒子やバルブ等の動作障害の原因となるスラッジ等が発生したとしても検出されない可能性もありえます。アクチュエータの動作不良の原因を確認する方法として、フィルタの付着物を直接分析する方法を提案致します。その場合、以下のふたつの方法がありますのでご検討下さい。フィルタをご提供いただく貴社においてフィルタを濾過済みケロシンなどで洗浄し、その洗浄液をご提供いただく
|  | 100-01277 | 濾過を実施されることを推奨します。尚、計数汚染度の粒子数を詳細に見ると～μmレンジ、～μmレンジがNAS級になっているのに対し、～μmレンジがNAS級となっており、大きな粒子の割合が高いことが判ります。光学顕微鏡写真に示すように外部から混入した繊維状異物が多く見られることから、～μmサイズの比較的大きな粒子が多かった原因は、外部から混入した異物によるものと考えられました。これらの異物は、ドレン配管からの採油であったため、配管内の汚染物が採取された可能性が高いと思われます。今後は採油の方法を変更されることを推奨します。採油方法は、主機又はポンプ運転中に油槽中層部から採油用ポンプを使用して吸引採油されることを推奨します。
報告№109-09136 | 分析№109-001160 | 112-002827 | 油の劣化進行は確認されなかったものの、油中の汚染度が高く、増加傾向にあることから、以下の対策を推奨します。対象設備は継続使用可能な状態にあると判断します。但し、将来的な摩耗進行の有無を確認するためにも傾向監視を継続することが有効です。濾過摩耗粒子や異物等がギヤ歯面や軸受軌道面に噛み込むことによる摩耗の進行が懸念されるため、可能であれば濾過を推奨します。定期的な分析今後懸念される凝着摩耗の進行を監視するため、定期的に分析を実施することを推奨します。新油との比較による評価を示す粘度、酸価のデータは新油データを基準として評価しています。今回は油名が不明であったため評価できませんでしたが、今後評価する場合は、使用している新油を同時に分析することをご検討下さい。はフェログラフィーおよびSOAP-Tの結果から総合的に判断した結果、継続使用は可能ですが、機器の機能を保持するためにも傾向管理が有用と考えます。フェログラフィー【定量分析：Is値】Is値は異常摩耗の早期発見パラメータのつで、摩耗粒子を定量化するために用います。Is値はの乗と低い値でした。フェログラフィー【定性分析：摩耗粒子および摩耗形態観察】分析結果から比較的多く観察された粒子は、以下の通りでした。シビア粒子、銅系シビア粒子・潤滑状態がやや厳しい凝着摩耗により発生。金属潤滑部が局部的に油膜切れを起していると考えられます。観察された摩耗粒子の中でもシビア粒子は、将来的な摩耗の進行に繋がる可能性を示唆しているため、傾向監視が必要と思われます。シビア粒子、黒錆は、凝着摩耗に分類されます。この摩耗粒子は、ギヤ歯面や軸受軌道面で凝着、破断を繰り返し、この過程で生じる移着粒子が成長して摩耗粒子となります。そのため、ギヤ歯面や軸受軌道面では局部的に油膜切れが発生していることを示しています。この状態が継続した場合、摩耗粒子のサイズは徐々に大型化していき、設備の損傷に至る場合がありますので、傾向監視が必要です。Iカップリング発光分光分析【SOAP-T】検出された金属元素から発生箇所を推定すると、以下の通りでした。鉄、鉛、銅、錫、亜鉛・ギヤ、軸受等リン・添加剤カルシウム、バリウム、アルミニウム、ナトリウム・外部混入異物計数汚染度は、NAS級以上と当社推奨の管理限界値を超えていました。摩耗粒子の形態観察およびSOAP-Tの結果から、汚染度が高い要因は摩耗と外部混入異物の影響と思われます。粘度粘度はmm/sとISOVG規格内にありました。水分はppmと当社推奨の管理限界値以下であり、良好でした。酸価は油名が不明であったため、新油データとの比較ができず評価できませんでした。潤滑油および設備の劣化比較と傾向前回、フェログラフィーおよびSOAP-Tは実施していないため、比較はできませんでした。計数汚染度は、前回に比較してNAS級からNAS級以上とランク上昇し、当社推奨の管理限界値NAS級を超えていました。粘度粘度は前回に比較してmm/sからmm/sに低下し、前回同様にISOVG規格内にありました。水分は前回に比較してppmからppmに増加しているものの、前回同様に当社推奨の管理限界値以下であり、良好でした。酸価は前回に比較して.mgKOH/gから.mgKOH/gに低下していることから、油劣化は進行していないと考えられます。
報告№104-0220 報告№104-0220 | 分析№104-01609 分析№104-01609 | 104-01609 | 結論フレッティングにより発生したμm未満の赤錆とメタルの摩耗が確認されました。年月以降、メタルの更新や手入れがなく、且つ、更油や新油の補充が無かったとすると、メタルの表面は、摩耗が進行し、鏡面状態になっていると考えられるため、点検が必要と判断します。計数汚染度が、NAS級と前年度濾過後のNAS級から約年ヶ月間でランク上昇していました。粘度は良好と判断します。粘度は.mm/sと非常に良好の範囲にありました。水分は良好と判断します。水分はppmと非常に良好の範囲にありました。全酸価は良好と判断します。全酸価は.mgKOH/gと非常に良好の範囲にありました。RBOTは良好と判断します。RBOTはminと非常に良好の範囲にありました。計数汚染度は、非常に良好の範囲にあるものの、前年度に比較してランク上昇していました。計数汚染度は、NAS級と前年度濾過後のNAS級に比較して、約年ヶ月間でランク上昇しました。重量汚染度は.mg/mlと非常に良好の範囲にありました。重量汚染度は.mg/mlと非常に良好の範囲にありました。機器の潤滑状態フレッティングにより発生したμm未満の赤錆とメタルの摩耗が確認されました。年月以降、メタルの更新や手入れがなく、且つ、更油や新油の補充が無かったとすると、メタルの表面は、摩耗が進行し、鏡面状態になっていると考えられるため、点検が必要と判断します。フレッティングの発生要因は、スラストランナー固定部やスラストメタル台金部の鉄系材料が接合されたり、勘合されたりする部分から発生します。フレッティングによる赤錆が少量発生しても直ちに異常ではありませんが、場合によっては、これらの粒子、赤錆が軸受摺動面に噛み込み、摩耗を進行させる場合があります。これらの障害発生に対する弊害を勘案の上、次年度の分析では赤錆が軸受摺動面に噛み込み摩耗が進行することに注意が必要です。油中の金属粒子濃度を分析するSOAP及びD-SOAPの結果、軸受メタルの摩耗により発生したと考えられる錫がSOAPでppm、D－SOAPがppm検出されていました。但し、本軸受油は、毎年濾過を実施しており、メタルの摩耗量を検討する場合は濃度補正を行う必要があります。錫濃度を補正した結果を別表に示します。この結果から、年月以降更油を実施していなければ、ppmになっていたと考えられることが出来ます。この補正後の錫濃度と油量リットルから摩耗量を下式により計算しました。 ・式 cmとなります。従いまして、下図のような体積をもつ金属片が摩耗した計算となります。この体積cmを軸受メタルの摩耗面積で割りますと平均的な摩耗深さとなります。この摩耗面積は当社の経験によれば、スラストメタル面積の約分の程度となることが確認されており、軸受の支持面積cmからスラストメタル面積とパッド枚数枚から計算すると.cmとなります。摩耗体積cmと.cmから平均的な摩耗深さを求めるとμmとなります。スラストメタルの表面粗さをRmaxμmとしますと既にスラストメタル表面は摩耗が進行し鏡面状態になっていると考えられますので、メタルの点検が必要と判断します。但し、今回の分析結果は、年月以降、メタルの更新や手入れがなく、且つ、更油や新油の補充がなかったことを前提にしておりますので、この前提が一致していない場合は、再計算を行う必要があります。一致していない場合は、ご連絡頂けますよう、お願い申し上げます。
報告№109-09136 報告№114-00226 | 分析№109-001160 分析№114-000770 | 114-000770 | 潤滑油は継続使用可能と判断します。但し、酸価が新油に比較して若干上昇していたことから、油劣化が進行しつつあると考えられます。今後さらに油劣化が進行した場合、金属表面の腐食が発生する可能性が懸念されるため、今後の油劣化の進行を監視することが必要です。また、潤滑油は油中の汚染度が高いことから、摩耗粒子や異物等の夾雑物が潤滑部に噛み込むことによる摩耗の進行が懸念されます。但し、粒度分布をみると～μmサイズの粒子が多く、SOAP-Tでモリブデンが検出されたことから、汚染度が高いのは固体潤滑剤として添加されるモリブデンの影響である可能性も考えられるため、直ちに汚染度の改善は必要でなく、今後の摩耗の推移を監視することが有効であると判断します。減速機減速機は継続使用可能な状態にあると考えられます。但し、今後の摩耗推移を確認するためにも傾向監視を継続することが有効です。定期的な分析定期的な分析を実施することにより、データの変化から異常の兆候を早期に発見することが可能となります。今後懸念される油劣化、疲労摩耗、凝着摩耗の進行を監視するため、定期的に分析を実施することを推奨します。分析結果異常摩耗の早期発見のパラメータであるIs値はレベルと正常です。但し、潤滑部の摩耗が認められたため、定期的に潤滑油分析を実施し、摩耗推移を監視することが有用と考えます。フェログラフィーで観察された代表的な粒子は、以下の通りです。疲労摩耗粒子・繰返し応力による金属疲労で発生。大型化するとフレーキングやスポーリングの発生が懸念されます。黒錆・潤滑状態がやや厳しい凝着摩耗により発生。局部的な厳しい金属接触と高い摩擦熱が発生していたことを示します。黒錆は、摩擦面が将来的に異常摩耗へ進展する可能性を示唆しているため、傾向監視が有用と思われます。詳細は、別紙傾向監視が必要な摩耗粒子をご覧ください。計数汚染度はNAS級を上回っており、当社推奨の管理限界値を超えていました。フィルタ残渣に金属片、粘ちょう物、鉄錆、砂等が観察され、SOAP-Tでモリブデンが検出されたことから、汚染度が高い要因は、摩耗、スラッジ、外部混入異物、固体潤滑剤として添加されるモリブデンの影響と思われます。粘度、水分、IR、RBOTの各データは良好です。尚、本試料油の添加剤は、一般に、タービン油に比較して極圧添加剤や摩耗防止剤などの濃度が高く、この影響でRBOT試験の結果が変動する傾向があります。そのため、タービン油と同等の精度でギヤ油を評価するには、RBOTの結果に加え、粘度、酸価、IRなどのデータに基づき総合的に判断することが必要です。酸価・IR酸価はmgKOH/gと新油値.に比較して若干上昇していました。また、油劣化の兆候を示すカルボン酸の吸収が、明確ではないものの若干確認されたことから、油の劣化が進行しつつあると考えられます。現状、粘度およびRBOTは当社推奨の管理限界値以内にあり、継続使用可能と考えられますが、今後油劣化が進行した場合、油中の酸成分の影響で金属表面が腐食して発生する腐食摩耗に進展することが懸念されるため、劣化進行を傾向監視することが有用です。
報告№107-4543 報告№107-4543 | 分析№107-02132 分析№107-02151 | 107-02151 | トライボ診断の結果、全てのデータが良好であることから、この油は継続使用可能と判断します。は良好と判断します。粘度は良好。粘度は.mm/sと新油値mm/sに比較して、粘度変化率は-％で、当社推奨の管理限界値である±％以内にあり、良好と判断します。粘度はmm/sでした。粘度はmm/sでした。粘度指数はでした。粘度指数はでした。水分は良好。水分は.ppmと当社推奨の管理限界値の以下であり、良好と判断します。全酸価は良好。全酸価はmgKOH/gと新油値mgKOH/g以内であり、良好と判断します。
報告№109-09375 報告№110-00091 | 分析№109-002514 分析№110-000346 | 110-000346 | ・摩耗状態D－SOAPで検出された潤滑油中の鉄は、粒子の観察結果から異物の噛み込みなどで発生する切削粒子とフレッティングにより発生した赤錆であることが分かりました。これらのことから、潤滑部では切削摩耗フレッティング摩耗が混在して発生していることが分かりました。異常摩耗の早期発見パラメータであるフェログラフィーのIs値が前回のの乗から乗に桁上昇し高い範囲にあることから、潤滑状態は厳しい状態にあると思われます。摩耗形態の中でも切削摩耗は、異物が混入していない状態に比較して摩耗進行速度が速く注意が必要で、定期的なトライボ診断による状態監視が必要と考えます。切削摩耗がギヤ歯面で発生した場合も注意が必要ですが、減速機では転がり軸受が使用されていることが多く、この転がり軸受でも切削摩耗が発生することが想定されます。転がり軸受で切削摩耗が発生した場合、切削摩耗により生じた軌道面の損傷が起点となって、転がり軸受の寿命となるフレーキングに進展し寿命が分の程度に低下することも知られています。切削摩耗発生の原因となる混入異物が残留している場合、この異物により切削摩耗が継続して発生する可能性があります。このように、潤滑状態に影響のある因子が残っていると思われます。一方、フレッティングは、軸と内輪内面軸受箱と外輪外面軌道輪と転動体ギヤ歯面の箇所で発生する可能性があります。フレッティング粒子は酸化して硬いため、軸受軌道面に噛み込んだ場合はその傷が疲労剥離の起点となり、フレーキングへと進展することが想定されます。・汚染度前回同様に計数汚染度はNAS級と等級に変化はなく、良好でした。ギヤおよび軸受は継続使用可能な状態にあるものの、以下の対策が必要です。今後、摩耗の進行を監視するため、定期的に分析を実施し、摩耗の進行状況を確認されることを推奨します。次回分析の時期を理論的に求めたところ、最短で約時間となります。この時間は、油中汚染物が均一になるために必要とする時間であり、この時間を経過すれば、再分析の結果から状態の傾向を確認することが可能となりますので、これを参考に次回分析時期を検討されることを提案します。尚、トライボ診断では、バックラッシの増加量を分析結果から計算できますので、構造が確認できる図面、ギヤの形式、歯形、モジュール、歯数、歯幅をお知らせ下さい。計算結果をご報告いたします。計数汚染度は良好と判断します。計数汚染度計数汚染度はNAS級と当社推奨の管理限界値のNAS級以内にあり、良好と判断します。重量汚染度は.mg/mlでした。機器の潤滑状態摩耗粒子の形態観察の結果、異物の噛み込みなどで発生する切削粒子、フレッティングにより発生する赤錆が比較的多く観察されました。SOAPSOAPの結果、油の添加剤成分であるリンが検出されました。摩耗により発生する鉄が検出されていないことから、良好と判断します。D－SOAPD－SOAPの結果、摩耗により発生する鉄が検出されました。フェログラフィー異常摩耗の早期発見パラメータであるフェログラフィーのIs値がの乗とやや高く、摩耗粒子の形態観察の結果、異物の噛み込みなどで発生する切削粒子、フレッティングにより発生する赤錆が比較的多く観察されました。
報告№109-09136 報告№112-00363 | 分析№109-001160 分析№112-001466 | 112-001466 | 更油からの経過日数をもとに潤滑油の余寿命を評価したところ、潤滑油は定検までのヶ月間は使用可能と判断できました。次回定検時に更油を実施しない場合は、酸化安定度を知るための分析を実施し、余寿命を確認することを推奨します。酸化安定度はminであり、当社推奨の管理限界値のmin以上であることから、良好と判断します。
報告№107-0366 報告№108-0521 | 分析№107-01900 分析№108-03741 | 108-03741 | 濾過前の試料油を分析した結果、計数汚染度が前回のNAS級から、今回NAS級に年でランク増加しました。摩耗粒子の形態観察およびフィルタ表面の異物観察で鉄錆、砂等が観察されたため、汚染度が増加した要因は、摩耗による粒子の増加ではなく、外部から混入したと思われる異物によるものと考えられます。但し、異物の混入はありましたが、潤滑異常の早期発見パラメータである摩耗過酷度を示すIs値がの乗と非常に良好の範囲にあることから、潤滑状態は正常な状態にあると判断します。
報告№109-09136 報告№112-00091 | 分析№109-001160 分析№112-000296 | 112-000296 | 潤滑油は継続使用可能な状態にあると判断します。粘度、全酸価、IR、RBOTの各データは良好でした。油の余寿命は、使用油の使用期間または使用時間が不明であったため、ご依頼の油の余寿命に関する検討は行えませんでした。ただし、分析の結果で新油値がminであったことから、使用期間を仮にヶ月間と仮定すれば余寿命は十二分にあると言えます。可能であれば、使用期間、あるいは使用時間の情報をご提供下さい。水分は良好でした。
報告№105-0025 報告№105-0025 | 分析№105-00218 分析№105-00218 | 105-00218 | 結論メタルの摩耗が確認されました。年月以降、メタルの更新や手入れがなく、且つ、更油や新油の補充が無かったとすると、メタルの表面は、摩耗が進行し、鏡面状態になっていると考えられるため、点検が必要と判断します。計数汚染度が、NAS級と前年度濾過後のNAS級から約ヶ月間でランク上昇していました。粘度は良好と判断します。粘度は.mm/sと非常に良好の範囲にありました。水分は良好と判断します。水分はppmと非常に良好の範囲にありました。全酸価は良好と判断します。全酸価は.mgKOH/gと非常に良好の範囲にありました。RBOTは良好と判断します。RBOTはminと非常に良好の範囲にありました。計数汚染度は、非常に良好の範囲にあるものの、前年度に比較してランク上昇していました。計数汚染度は、NAS級と前年度濾過後のNAS級に比較して、約ヶ月間でランク上昇しました。重量汚染度はmg/mlと非常に良好の範囲にありました。重量汚染度はmg/mlと非常に良好の範囲にありました。機器の潤滑状態メタルの摩耗が確認されました。年月以降、メタルの更新や手入れがなく、且つ、更油や新油の補充が無かったとすると、メタルの表面は、摩耗が進行し、鏡面状態になっていると考えられるため、点検が必要と判断します。油中の金属粒子濃度を分析するSOAP及びD-SOAPの結果、軸受メタルの摩耗により発生したと考えられる錫がSOAPでppm、D－SOAPがppm検出されていました。但し、本軸受油は、毎年濾過を実施しており、メタルの摩耗量を検討する場合は濃度補正を行う必要があります。錫濃度を補正した結果を別表に示します。この結果から、年月以降更油を実施していなければ、ppmになっていたと考えられることが出来ます。この補正後の錫濃度と油量リットルから摩耗量を下式により計算しました。 ・式 cmとなります。従いまして、下図のような体積をもつ金属片が摩耗した計算となります。この体積cmを軸受メタルの摩耗面積で割りますと平均的な摩耗深さとなります。この摩耗面積は当社の経験によれば、スラストメタル面積の約分の程度となることが確認されており、軸受の支持面積cmからスラストメタル面積とパッド枚数枚から計算すると.cmとなります。摩耗体積cmと.cmから平均的な摩耗深さを求めると.μmとなります。スラストメタルの表面粗さをRmaxμmとしますと既にスラストメタル表面は摩耗が進行し鏡面状態になっていると考えられますので、メタルの点検が必要と判断します。但し、今回の分析結果は、年月以降、メタルの更新や手入れがなく、且つ、更油や新油の補充がなかったことを前提にしておりますので、この前提が一致していない場合は、再計算を行う必要があります。一致していない場合は、ご連絡頂けますよう、お願い申し上げます。
報告№109-09136 報告№110-00618 | 分析№109-001160 分析№110-002695 | 110-002695 | フェログラフィー異常摩耗の早期発見パラメータとして摩耗粒子を定量化して評価するフェログラフィーのIs値は、潤滑状態が正常なのマイナス乗でした。摩耗粒子の形態で比較的多く観察された粒子は、潤滑状態が正常な場合に発生する摩耗粒子でした。このような摩耗粒子が観察された場合には、潤滑部では正常なマイルド摩耗が発生していることが分かります。計数汚染度は良好でした。粘度、水分、全酸価の各データは良好でした。軸受および潤滑油は継続使用可能な状態にあると判断します。
報告№109-09136 報告№110-00584 | 分析№109-001160 分析№110-002581 | 110-002581 | 前回に比較してSOAP／D－SOAPの結果で、鉄および銅濃度に大きな変化はなく、異常摩耗の早期発見パラメータであるフェログラフィーのIs値がのマイナス乗と良好でした。前回に比較して計数汚染度はNAS級からNAS級にランク増加したものの、当社推奨の管理限界値内にあり、良好でした。前回同様にIR、RBOTの各データは良好でした。潤滑油および対象設備は継続使用可能な状態にあると判断します。
報告№101-0196 | 分析№101-01768 | 101-01768 | 樹脂軸受の摩耗予防のため、早急に濾過を実施する必要があります。計数汚染度はNAS級とやや悪く、濾過が必要と判断します。計数汚染度はNAS級と当社推奨の限界値のNAS級以内にありますが、粒子数を詳細にみると～μmレンジが級と多く、大型の粒子が多いことが判ります。本軸受の材料に樹脂を使用しており、特に汚染粒子の影響を受けやすく、今後これらの汚染粒子が軸受摺動面に噛み込み摩耗が進行する場合があるため、摩耗進行の予防処置として濾過を実施されることを推奨します。重量汚染度は良好と判断します。重量汚染度は.mg/mlと当社推奨の管理目安のmg/ml以下であり、良好と判断します。機器の潤滑状態D－SOAP及びフェログラフィーの結果、ホワイトメタルの摩耗粒子が確認されました。今年月にスラスト軸受はホワイトメタルから樹脂メタルに変更されておりますので、現在摩耗が進行しているとするとガイドメタルの摩耗と考えられます。一方、摩耗が進行していない場合、樹脂メタル変更前に発生した摩耗粒子が系内に残留していると考えられます。いずれにしても、この錫濃度が今後上昇するのか、変化がないのかにより、摩耗の進行の有無が確認できますので、再度分析を実施されることを推奨します。次回分析時期は、別添資料金属摩耗粉の平衡濃度から計算する採油周期に示す通り運転時間が時間を経過すると採油可能な状況になりますので、運転時間が時間経過したら再度採油を実施することを推奨します。SOAPの結果は良好です。SOAPの結果、金属元素は検出されませんでした。D－SOAPの結果、ホワイトメタルの主成分である錫が検出されました。ホワイトメタルの主成分である錫がppm検出されました。今年月にスラスト軸受はホワイトメタルから樹脂メタルに変更されておりますので、現在摩耗が進行しているするとガイドメタルの摩耗と考えられます。一方、摩耗が進行していない場合、樹脂メタル変更前に発生した摩耗粒子が系内に残留していると考えられます。いずれにしても、この錫濃度が今後上昇するのか、変化がないのかにより、摩耗の進行の有無が確認できますので、再度分析を実施されることを推奨します。次回分析時期は、別添資料金属摩耗粉の平衡濃度から計算する採油周期に示す通り運転時間が時間を経過すると採油可能な状況になりますので、運転時間時間以降に再度採油を実施することを推奨します。フェログラフィーの結果、樹脂軸受の異常摩耗を示す摩耗粒子は観察されませんでした。フェログラフィーの結果、Is値がのマイナス乗と低いものの、ホワイトメタルの摩耗粒子がやや多く見られました。
報告№109-09136 報告№112-00301 | 分析№109-001160 分析№112-001195 | 112-001195 | 軸受メタルの摩耗は安定しているものと推定されます。また、潤滑油は継続使用可能な状態にあると判断します。定期的な分析前回に比較してSOAP／D－SOAPの錫濃度に大きな変化はありませんでした。しかし、前回も述べたとおり、軸受メタルの表面粗さが摩耗して鏡面になっている箇所があると推定されることから、次年度も必ずトライボ診断を実施し、摩耗の進行状況を確認することを推奨します。はフェログラフィーおよびSOAP／D－SOAPの結果から総合的に判断した結果、安定している状態にあると考えられます。フェログラフィー【定量分析：Is値】Is値は異常摩耗の早期発見パラメータのつで、摩耗粒子を定量化するために用います。前回に比較してIs値はのマイナス乗から変化はなく、非常に良好の範囲にありました。フェログラフィー【定性分析：摩耗粒子および摩耗形態観察】分析結果から比較的多く観察された粒子は、以下の通りでした。正常な摩耗粒子・潤滑状態が正常なマイルド摩耗により発生。Iカップリング発光分光分析【SOAP／D－SOAP】検出された金属元素から発生箇所を推定すると、以下の通りでした。鉄、銅、錫・軸受等バリウム・添加剤カルシウム、ナトリウム・外部混入異物メタルの摩耗前回に比較してSOAP／D－SOAPの結果、軸受メタルの主成分である錫濃度は増加していないことから、累積錫濃度にも変化はなく、軸受メタルの摩耗は安定していると推定されます。前回に比較して計数汚染度はNAS級からNAS級にランク低下し、非常に良好の範囲にありました。前回同様に粘度、水分、酸価、RBOTの各データは良好でした。
報告№109-09136 報告№111-00266 | 分析№109-001160 分析№111-001244 | 111-001244 | 潤滑油は継続使用可能な状態にあると判断します。粘度、全酸価、IR、RBOTの各データは良好でした。油の余寿命は、使用油の使用期間または使用時間が不明であったため、ご依頼の油の余寿命に関する検討は行えませんでした。ただし、分析の結果で新油値がminであったことから、使用期間を仮にヶ月間と仮定すれば余寿命は十二分にあると言えます。可能であれば、使用期間、あるいは使用時間の情報をご提供下さい。本試料油の添加剤は、一般に、タービン油に比較して極圧添加剤や摩耗防止剤などの濃度が高く、この影響でRBOT試験の結果が変動する傾向があります。そのため、ギヤ油の余寿命の評価をタービン油と同等の精度で得るには、RBOTの結果に加え、粘度、水分、全酸価、IRなどのデータを総合的に判断することが必要です。水分は良好でした。
報告№105-6050 報告№105-0361 | 分析№105-01529 分析№105-02392 | 105-02392 | 分析の結果、軸受メタルの摩耗が前回以上に進んでいる事が確認されました。今後、更に摩耗が進行することが懸念されるため、至急再度分析を実施し、摩耗の進行状況を確認されることを推奨します。これらのことは、異常摩耗の早期発見パラメータであるフェログラフィーのIs値がと良好の範囲にあるものの、摩耗粒子形態観察の結果、ホワイトメタルが多く観察されたことメタルの主成分である錫がSOAPでppm、D－SOAPでppm検出されたこと以上のことから判断しました。尚、軸受の使用限界を推定するため、軸受の直径及び幅、油量、回転数、軸受メタルの種類をお知らせ下さい。
報告№109-09136 報告№113-00597 | 分析№109-001160 分析№113-002529 | 113-002529_date140226 | 異常摩耗の早期発見のパラメータであるIs値は、前回の-レベルから-レベルに上昇しているものの、正常でした。また、観察された粒子は極少量だったことから、は良好と判断します。計数汚染度は前回のNAS級からNAS級にランク上昇し、当社推奨の管理限界値以下であるものの、やや高い値でした。フィルタ残渣に、鉄錆、砂等が確認されたことから、汚染度が高い要因は摩耗と外部混入異物の影響と思われます。．粘度、酸価、IRの各データは良好です。水分は.ppmと当社推奨の管理限界値以下であるものの、やや高い値でした。今後の水分濃度の推移に注意が必要です。
報告№108-0227 報告№110-00732 | 分析№108-01664 分析№110-003418 | 110-003418 | 【評価：B＋】Iカップリング発光分光分析供試のギヤ油を分析した結果、検出された金属元素は、油中金属濃度の結果表に示すように、鉄、鉛、銅、リン、亜鉛、カルシウム、アルミニウム、ケイ素、ナトリウム、マグネシウムが検出されました。これらの検出された金属元素から発生箇所を推定すると鉄、鉛、銅・ギヤ・軸受等リン、亜鉛、カルシウム、マグネシウム・オイル添加剤アルミニウム、ケイ素、ナトリウム・外部混入異物であると思われます。このうち、機械部品が摩耗したと思われる元素はのグループです。銅を使用した箇所の溶出・摩耗銅を使用した部分の溶出・摩耗が発生しています。亜鉛系添加剤を使用している潤滑油で銅が検出される場合、潤滑系統内でこれらの金属が亜鉛系添加剤の影響により溶出することが知られています。今回の検出は、この溶出と、摺動面の摩耗との双方によるものと考えられます。今後、別紙鉱油の酸化に対する金属触媒の影響に示すように濃度の増加に伴い酸化速度が速まる可能性があります。フェログラフィー異常摩耗の早期発見パラメータとして摩耗粒子を定量化して評価するフェログラフィーのIs値は、潤滑状態が正常なの乗でした。摩耗粒子の形態で比較的多く観察された粒子は、潤滑状態が正常な場合に発生する摩耗粒子、金属潤滑部が局部的に油膜切れを起して発生するシビア粒子でした。このような摩耗粒子が観察された場合には、潤滑部では正常なマイルド摩耗とやや厳しい摩耗による凝着摩耗が発生していることが分かります【評価：B＋】計数汚染度はやや高い値でした。フィルタ表面の異物観察で鉄錆、砂等が観察されたことから、摩耗と外部混入異物の影響と思われます。【評価：C＋】水分はppmと当社推奨の管理限界値を超えていました。今後、水分の影響で減速機内部に錆が発生し、その影響で摩耗が発生する懸念があります。尚、粘度、全酸価、IRの各データは油名が不明であるため、判定することが出来ませんでした。【評価：C＋】減速機は継続使用可能な状態にあると判断します。但し、摩耗の進行を監視するため、定期的に分析を実施し、摩耗の進行状況を確認することを推奨します。トライボ診断では、バックラッシの増加量を分析結果から計算できますので、構造が確認できる図面、ギヤの形式、歯形、モジュール、歯数、歯幅、油入替後の稼働時間ならびに分解点検後の稼働時間をお知らせ下さい。計算結果をご報告いたします。を示す粘度、全酸価、IRの各データは新油データを基準として評価しています。今回は油名が不明であったため判断できませんでしたが、今後評価する場合は、充填用に新油を同時に分析することをご検討下さい。また、水分の影響により金属表面で腐食摩耗が発生し、発生した鉄錆等の粒子が潤滑部に噛み込み摩耗が進行することがありますので、更油或いは部分更油などの方法により相対的に水分濃度を低くすることを推奨します。
報告№109-09136 報告№111-00168 | 分析№109-001160 分析№111-000882 | 111-000882 | 摩耗状態前回同様にD－SOAPの鉄が検出されたものの、異常摩耗の早期発見パラメータであるフェログラフィーのIs値がのマイナス乗と良好でした。汚染度前回に比較して計数汚染度はNAS級からNAS級にランク増加し、重量汚染度は前回同様にmg/mlと当社推奨の管理限界値を超えていました。D－SOAPで油の添加剤成分である亜鉛、カルシウムが検出され、フィルタ表面の異物観察で表面が茶褐色になっていることから、汚染度が高い要因は、油の添加剤成分の析出と石炭粉等の外部から混入したと思われる異物の影響と思われます。
報告№109-09136 報告№111-00324 | 分析№109-001160 分析№111-001525 | 111-001525 | 潤滑油は継続使用可能な状態にあると判断します。但し、油中の汚染度が高いことから、以下の対策を推奨します。今後、バルブ類の動作障害やフィルタおよびストレーナの目詰まりが発生することが懸念されるため、濾過を推奨します。Iカップリング発光分光分析供試のタービン油をSOAP／D－SOAPで分析した結果、鉄、銅、錫、リン、バリウム、ナトリウムが検出されました。これらの検出された金属元素から発生箇所を推定すると鉄、銅、錫・シリンダ・ポンプ等リン、バリウム・オイル添加剤ナトリウム・外部混入異物であると思われます。このうち、機械部品が摩耗したと思われる元素はのグループです。フェログラフィー異常摩耗の早期発見パラメータとして摩耗粒子を定量化して評価するフェログラフィーのIs値は、前回ののマイナス乗から乗に上昇しているものの、潤滑状態は安定していることを示していました。摩耗粒子の形態で比較的多く観察された粒子は、潤滑状態が正常な場合に発生する摩耗粒子、金属潤滑部が局部的に油膜切れを起して発生する銅系シビア粒子でした。これらの摩耗粒子が観察された場合、潤滑部で発生している摩耗形態は、正常なマイルド摩耗、潤滑状態がやや厳しい凝着摩耗であることが分かります。前回に比較して計数汚染度はNAS級から変化はなく、管理限界値に到達していました。フィルタ表面の異物観察で金属片、鉄錆、砂等が観察されたことから、汚染度が高い要因は、摩耗と外部混入異物の影響と思われます。前回同様にIR、RBOTの各データは良好でした。尚、RBOTが前回に比較してmin上昇しています。RBOTが上昇した理由は、更油や補給などが考えられますが、これらのことを実施していないことから、原因は分かりませんでした。但し、今回の分析結果で、IRで異種油の混入などは確認されていないため、本試料油は継続使用可能な状態にあります。今後は、今回のRBOT値を基に潤滑油の寿命を評価します。
報告№109-09136 報告№111-00411 | 分析№109-001160 分析№111-001964 | 111-001964 | 更油からの使用時間をもとに潤滑油の余寿命を評価したところ、潤滑油は次回定検まで使用可能と判断できました。次回定検時に更油を実施しない場合は、酸化安定度を知るための分析を実施し、余寿命を確認することを推奨します。酸化安定度はminであり、当社推奨の管理限界値のmin以上であることから、良好と判断します。
報告№108-0012 報告№108-0012 | 分析№108-00060・61 分析№108-00060・61 | 108-00060_61 | トライボ診断を実施し、、汚染度、潤滑状態を確認する。溶射剤処理を行った上部軸受と溶射剤処理を行っていない下部軸受のデータを比較する。ベアリングが継続使用可能かを判断する。トライボ診断を実施し、、汚染度、潤滑状態を確認する。上部軸受分析の結果、計数汚染度、重量汚染度共に当社推奨の管理限界値を超えていました。異常摩耗の早期発見パラメータであるフェログラフィーのIs値がの乗と高く、摩耗粒子の形態観察で異物の噛み込みにより発生する切削粒子、疲労摩耗粒子、銅合金が多く観察され、フィルタ写真でもμmサイズの金属片が確認されたことから、転がり軸受の寿命の指標となるフレーキングが確認されました。SOAPで鉄、銅、D－SOAPで鉄、銅、油の添加剤成分であるリン、亜鉛が比較的多く検出されたことから、汚染度が高い要因は、摩耗と油の添加剤成分の析出によるものと思われます。一方、を示す粘度、水分、IRは良好でした。全酸価は、新油データとの比較が必要ですが、当社に新油データがないため比較することはできませんでした。しかし、IRの結果で油劣化の兆候を示すカルボン酸の吸収が確認されていないことから、油劣化は確認されず、この油は継続使用可能と判断します。下部軸受分析の結果、計数汚染度、重量汚染度共に当社推奨の管理限界値を超えていました。異常摩耗の早期発見パラメータであるフェログラフィーのIs値がの乗と高く、摩耗粒子の形態観察で異物の噛み込みにより発生する切削粒子、金属接触が厳しい場合に発生するシビア粒子、疲労摩耗粒子が多く観察され、フィルタ写真でもμmサイズの金属片が確認されたことから、転がり軸受の寿命の指標となるフレーキングが確認されました。SOAPで鉄、銅、D－SOAPで鉄、銅、油の添加剤成分であるリン、亜鉛が比較的多く検出されたことから、汚染度が高い要因は、摩耗と油の添加剤成分の析出によるものと思われます。一方、を示す粘度、水分、IRは良好でした。全酸価は、新油データとの比較が必要ですが、当社に新油データがないため比較することはできませんでした。しかし、IRの結果で油劣化の兆候を示すカルボン酸の吸収が確認されていないことから、油劣化は確認されず、この油は継続使用可能と判断します。溶射剤処理を行った上部軸受と溶射剤処理を行っていない下部軸受のデータを比較する。 上部主軸受溶射処理 下部主軸受溶射未処理 計数汚染度 NAS級以上 NAS級以上 重量汚染度 SOAP鉄 D－SOAP鉄 . Is値 の乗 の乗 上部と下部を比較した結果、以下のことが確認されました。計数汚染度は等級は同じであるものの、下部軸受に比較して上部軸受の粒子数が多く、重量汚染度も高い値でした。SOAP／D－SOAPの鉄濃度は、下部軸受に比較して上部軸受が多く検出されました。試料共に異常摩耗の早期発見パラメータであるフェログラフィーのIs値がの乗と高く、摩耗粒子の形態観察の結果、疲労摩耗子が多く観察され、フレーキングが確認されました。ベアリングが継続使用可能かを判断する。上部軸受転がり軸受の寿命の指標となるフレーキングが確認されたことから、ベアリングを交換することを推奨します。下部軸受転がり軸受の寿命の指標となるフレーキングが確認されたことから、ベアリングを交換することを推奨します。
報告№108-5071 報告№110-00726 | 分析№108-02721 分析№110-003362 | 110-003362 | 潤滑油は継続使用可能な状態にあると判断します。分析結果は良好と判断します。粘度粘度は.mm/sと新油値.mm/sに比較して、粘度変化率は-％で、当社推奨の管理限界値である±％以内にあり、良好と判断します。水分はppmと当社推奨の管理限界値の以下にあり、良好と判断します。全酸価全酸価はmgKOH/gと新油値mgKOH/g以下にあり、良好と判断します。
報告№109-09136 報告№111-00666 | 分析№109-001160 分析№111-003352 | 111-003352 | トライボロジーを活用した設備診断法による結果、対象設備は継続使用可能な状態にあると判断します。但し、油中金属分析の結果から、軸受メタルの成分である鉛が、錫がppm検出されたことから、今後もメタル摩耗の進行を傾向監視するため、以下の対策を推奨します。定期的な分析メタルの摩耗の進行が懸念されるため、今後は定期的に分析を実施し、摩耗の進行状況を確認することを推奨します。フェログラフィー異常摩耗の早期発見パラメータとして摩耗粒子を定量化して評価するフェログラフィーのIs値は、潤滑状態が厳しいの乗でした。摩耗粒子の形態で比較的多く観察された粒子は、潤滑状態が正常な場合に発生する摩耗粒子金属潤滑部が局部的に油膜切れを起して発生するシビア粒子金属接触が厳しく、且つ、摩擦熱が高い場合に発生する黒錆局部的に高圧・高温となる場合に発生するフリクションポリマでした。これらの摩耗粒子が観察された場合、潤滑部で発生している摩耗形態は、正常なマイルド摩耗潤滑状態がやや厳しい凝着摩耗であり、そして局部的ではあるものの高圧・高温の箇所が発生していることも分かります。フリクションポリマは、潤滑油が摺動面に押し込められ高圧状態になると同時に、圧縮熱により高温状態になった結果、基油自身が重合反応を起こし生成することが知られています。そのため、高圧高温状態の解消がなされなければ、潤滑油の劣化が進行し、粘度上昇に因る潤滑異常に進展する場合があります。Iカップリング発光分光分析供試の潤滑油を分析した結果、検出された金属元素は、SOAP-Tの結果表に示すように、鉄、鉛、錫、リン、亜鉛、カルシウム、ナトリウム、マグネシウムでした。検出されたこれらの金属元素から発生箇所を推定すると鉄、鉛、錫・エンジン部品リン、亜鉛、カルシウム・オイル添加剤ナトリウム、マグネシウム・外部混入異物であると思われます。このうち、機械部品が摩耗したと思われる元素はのグループです。鉛を使用した箇所の摩耗・溶出SOAP-Tで鉛が検出されました。鉛の影響については、別紙鉛および銅を使用した箇所の摩耗・溶出を御覧ください。計数汚染度計数汚染度はNAS級以上と汚染されていました。フィルタ表面の異物観察で金属片、鉄錆、砂、すす等が観察されたことから、汚染度が高い要因は、摩耗、エンジンオイルの反応生成物、そして外部混入異物の影響と思われます。粒度分布粒度分布は.～μmの範囲にあり、.μmにピークが確認されました。μm以下の粒子が多いことから、これらの微小サイズの粒子は燃焼して発生したすす等であると推定されました。粘度、水分、酸価、塩基価、IRの各データは良好でした。
報告№102-4041 | 分析№102-01986 | 102-01986 | 分析の結果、玉軸受は継続使用可能な状態にあると判断します。それは、異常摩耗の早期発見パラメータであるフェログラフィーのIs値が良好の範囲にあり、軸受の主成分である鉄がSOAP／D－SOAPで検出されていない更に、計数汚染度がNAS級と清浄であることから判断しました。尚、を示す粘度、水分、全酸価、IRの各データが良好であることから、この油は継続使用可能と判断します。
報告№109-09094 報告№110-00627 | 分析№109-000893 分析№110-002760 | 110-002760 | は良好と判断します。尚、RBOTがminと新油値のminに比較してmin減少していました。このまま継続使用した場合、この減少傾向から限界値に到達するのは、別紙図RBOTの減少傾向に示すように年月と推定されました。残りの継続使用期間は、約年ヶ月であると予測されます。潤滑油は継続使用可能な状態にあると判断します。≪状態監視とパラメータ≫分析の目的および各分析のパラメータは以下の通りです。特性低下目的：油の分析結果から、や劣化傾向ならびに添加剤の消耗程度、残存寿命などを確認する。粘度JISK全酸価JISK赤外線吸収スペクトルJISK酸化安定度試験JISK汚染目的：油の分析結果から、砂塵あるいは水・異種油などによるや、異物混入の有無を確認する。水分JISK計数汚染度JISB重量汚染度JISB光学顕微鏡観察摩耗目的：油中の摩耗粒子を分析する事により、回転・摺動部の潤滑状態、摩耗劣化の程度、余寿命などを解析する。摩耗診断電子顕微鏡観察JISKX線マイクロアナリシス油中金属濃度）JISK≪分析結果≫特性低下粘度：良好粘度値mm/sの新油値mm/sに対する変化率は+.％であり、当社推奨の管理限界値±％以内に留まっています。全酸価：良好全酸価.mgKOH/gは新油値の.mgKOH/gに比較し高くはあるものの、有機物・有機化合物試験の結果で油劣化の兆候を示すカルボン酸の吸収が見られないことから、問題は無いと判断します。赤外線吸収スペクトル：良好酸化安定度試験：良好酸化安定度試験の結果、数値minは当社推奨の管理限界値min以上に留まっており、現時点での使用は可能と判断します。汚染水分：良好水分値ppmは当社推奨の管理限界値以内に留まっています。計数汚染度：今回は実施していません。重量汚染度：今回は実施していません。光学顕微鏡観察：今回は実施していません。摩耗摩耗診断電子顕微鏡観察・X線マイクロアナリシス：今回は実施していません。油中金属濃度：今回は実施していません。
報告№109-09136 報告№113-00641 | 分析№109-001160 分析№113-002743 | 113-002743 | 粘度および消泡性能の低下が確認されました。今後は障害予防を目的に以下の対策を推奨します。更油、或いは、部分更油粘度が新油に比較して％低下し、推奨する管理基準を下回っていることが分かりました。適正な範囲を超えた粘度で使用を継続した場合、ギヤ歯面やベアリング軌道面で油膜切れが発生し、摩耗が進行することが懸念されるため、更油、或いは、部分更油を推奨します。追加分析消泡性能が低下した場合、ギヤ歯面での油膜形成に影響が出て摩耗が進展することがありますので、フェログラフィーおよびSOAP-Tを追加して摩耗により発生する油中金属濃度や潤滑状態を確認することを推奨します。粘度粘度は.mm/sと新油値mm/sに比較して、粘度変化率は-％で、前回同様に当社推奨の管理限界値である±％を超えていました。今後、適正な粘度範囲で使用していない場合、ギヤ歯面やベアリング軌道面で油膜切れが発生し、摩耗が進行することが懸念されます。泡立ち試験泡立ち試験の結果は、-と新油値が-であるのに比較して高い値となっていたことから、消泡性能が低下していることが分かりました。今後の使用状況によっては油の酸化劣化が進行したり、ギヤ歯面およびベアリング軌道面で油膜切れが発生したりする場合があるため、消泡剤の添加による消泡性能の改善など何らかの対応が必要になると思われます。分析結果粘度および消泡性能が低下していることが確認されました。粘度粘度は.mm/sと新油値mm/sに比較して、粘度変化率は-％で、当社推奨の管理限界値である±％を超えていました。泡立ち試験泡立ち試験は-と新油に比較して高い値でした。水分はppmと当社推奨の管理限界値の以下であり、良好と判断します。酸価は.mgKOH/gと新油値.mgKOH/g以下にあり、良好と判断します。
報告№109-09136 報告№114-00190 | 分析№109-001160 分析№114-000586 | 114-000586 | 分析の結果、、汚染状態は共に良好の範囲にあることから、潤滑油は継続使用可能な状態にあると判断します。尚、潤滑油の余寿命を求めた結果、年月までは使用可能と判断できました。前回の更油日が年月であることから、更油日から起算すると、潤滑油は約年ヶ月使用可能となります。本試料油の添加剤は、一般に、タービン油に比較して極圧添加剤や摩耗防止剤などの濃度が高く、この影響でRBOT試験の結果が変動する傾向があります。そのため、タービン油と同等の精度でギヤ油を評価するには、RBOTの結果に加え、粘度、酸価、IRなどのデータに基づき総合的に判断することが必要です。粘度、酸価、IRが良好の範囲にあり、RBOTはminと当社推奨の管理限界値以上にあることから、RBOTは良好と判断します。減速機減速機は継続使用可能な状態にあると判断します。但し、異常摩耗の早期発見パラメータであるフェログラフィーのIs値が前回に比較してレベルからレベルに上昇しているものの良好の範囲にあり、摩耗粒子の形態観察で繰返し応力を受けて発生する疲労摩耗粒子が比較的多く観察されています。また、SOAP-Tの結果で前回に比較して鉄がppmからppmに増加していることから、ギヤ歯面や転がり軸受軌道面では摩耗が進行していると推定されます。今後、摩耗の進行が懸念されるため、以下の対策を推奨します。定期的な分析今後の疲労摩耗の推移を監視するため、定期的な分析実施を推奨します。
報告№109-09136 報告№111-00596 | 分析№109-001160 分析№111-002773 | 111-002773 | 潤滑油および軸受は継続使用可能な状態にあると判断します。最適な採油方法本試料油は、機器停止中に廃油口から採油されているにもかかわらず汚染度を示すデータは良好でしたが、今後の採油は、極力運転中もしくは停止直後の油槽中層部から実施されることを推奨します。、汚染状態、は良好でした。
報告№109-09136 報告№112-00588 | 分析№109-001160 分析№112-002426 | 112-002426 | 、汚染状態、摩耗状態ポンプ減速機と潤滑油は、継続使用可能な状態であるため、分解点検の必要はないと判断します。但し、油中の汚染度が高いことから、＜以下のに示す＞対策を推奨します。余寿命予測フェログラフィーのIs値は、前回に比較しての乗から変化はなく、平衡状態で安定した潤滑状態になっていることがわかります。このような安定した潤滑状態では、異常な方向に向かう上昇角を示さないことからIs値による余寿命予測はできませんが、前回と今回のデータを比較した結果から判断すると、少なくとも年程度の間は継続して使用が可能な状態にあると判断します。濾過油中の汚染度が高いことから、摩耗粒子や異物等がギヤ歯面や軸受軌道面に噛み込むことによる摩耗の進行が懸念されるため、濾過を推奨します。バックラッシによる評価トライボ診断では、バックラッシの増加量を分析結果から計算できますので、構造が確認できる図面、ギヤの形式、歯形、モジュール、歯数、歯幅、油入替後の稼働時間ならびに分解点検後の稼働時間をお知らせ下さい。計算結果をご報告いたします。はフェログラフィーおよびSOAP-Tの結果から総合的に判断した結果、正常な状態にあると考えられます。フェログラフィー【定量分析：Is値】Is値は異常摩耗の早期発見パラメータのつで、摩耗粒子を定量化するために用います。Is値は前回に比較しての乗から変化はなく、低い値でした。フェログラフィー【定性分析：摩耗粒子および摩耗形態観察】分析結果から比較的多く観察された粒子は、以下の通りでした。正常な摩耗粒子・潤滑状態が正常なマイルド摩耗により発生。Iカップリング発光分光分析【SOAP-T】検出された金属元素から発生箇所を推定すると、以下の通りでした。鉄、鉛、ニッケル、錫、亜鉛・ギヤ、軸受等リン・添加剤アルミニウム、ナトリウム・外部混入異物計数汚染度は、当社推奨の管理限界値に到達していました。計数汚染度計数汚染度は、NAS級と当社推奨の管理限界値NAS級に到達していました。重量汚染度は、.mg/mlでした。光学顕微鏡写真重量汚染度で濾過したフィルタ表面上の夾雑物を光学顕微鏡で観察した結果、金属片、鉄錆、砂等が観察されました。は良好と判断します。粘度粘度は、.mm/sと新油値mm/sに比較して、粘度変化率は-％で、当社推奨の管理限界値である±％以内にあり、良好と判断します。水分は、.ppmと当社推奨の管理限界値の以下にあり、良好と判断します。酸価は、.mgKOH/gと新油値.mgKOH/g以下にあり、良好と判断します。IRIRチャートの結果、新油と使用油のスペクトルパターンはほぼ一致し、また、油劣化の兆候を示すカルボン酸の吸収が確認されていないことから、良好と判断します。
報告№104-0214 | 分析№104-01522 | 104-01522 | トライボ診断により、機器軸受の潤滑状態、潤滑油の劣化状態を診断することを目的としました。分析の結果、観察された摩耗粒子には、摩擦熱が高い場合に発生するフリクションポリマがやや多く観察されたものの、分析結果から求めた機器の潤滑状態、潤滑油の性状が共に良好である事から現在の潤滑状態は良好な潤滑状態にあると判断します。前回と今回の分析結果からメタルの摩耗速度を判断するため、下式で摩耗速度を求め、現時点における平均的な摩耗深さを求めたところ、摩耗の深さは軸受表面から.μmであることが推定されました。y＝×-x＋.・ここでy：平均的な摩耗深さx：運転時間本軸受がこの摩耗速度で、摩耗の限界に到達する時間、いわゆる限界使用時間を試算すると、軸受の表面粗さをsとした場合の余寿命は約万時間になると推定されます。このことから、潤滑状態は良好な状態にあることが確認されました。尚、摩擦熱が高い場合に発生したフリクションポリマがやや多く観察され、今後油膜切れによる摩耗の進行が懸念されるため、定期的にトライボ診断を実施し、摩耗の進行速度を監視することが必要と判断します。
報告№106-0025 報告№106-0150 | 分析№106-00118 分析№106-00950 | 106-00950 | 分析の結果、粘度、水分を除く項目は良好でした。水分は、前回の.ppmからppmに上昇し、当社推奨の管理限界値を超えていました。発錆予防のため、更油などによる水分除去が必要と考えます。粘度は、mm/sと新油のmm/sに比較して、+％の変化率で、前回と同様に当社推奨の管理目安である±％を超えていました。また、前回の.mm/sに比較して％上昇傾向にあることが確認されました。粘度の上昇は、全酸価の上昇に伴い変化している可能性が考えられます。また、新油に比較して高い値を示している要因は、異種油の混入、或いは、油名が間違っている可能性がありますので、ご確認下さい。以上のことから、今後さらに劣化の進行が懸念されるため、更油を実施していない場合は、ヶ月後に再度分析を実施し、劣化進行状況を確認されることを推奨します。
報告№108-8010 報告№108-8010 | 分析№108-01650 分析№108-01650 | 108-01650 | 本試料の摩耗は、電子顕微鏡による摩耗粒子の詳細な観察結果から、潤滑状態が正常なマイルド摩耗であることが判りました。これは、観察されたほとんどの摩耗粒子が、写真aに示すように正常な潤滑状態で発生する小径の摩耗粒子であることから判断されました。観察された摩耗粒子は、正常な潤滑状態で発生するマイルド摩耗で発生していることから、シリンダおよびピストンリング、クランクメタル等は、現在のところいずれも継続使用可能と判断します。電子顕微鏡による摩耗粒子の観察結果から、本試料油中の摩耗形態は、潤滑状態が正常なマイルド摩耗であることが判りました。これは写真aに示す通り、正常な潤滑状態で発生する摩耗粒子が多く観察されたことから判断しました。観察されている摩耗形態が正常な摩耗粒子が発生するマイルド摩耗であることから、現在のところシリンダおよびピストンリング、クランクメタル等の摩耗の状態はいずれも軽微であり、継続使用可能と判断します。このことは、異常摩耗の早期発見パラメータであるフェログラフィーのIs値がの乗とやや高いものの、写真bに示すように摩耗粒子の形態観察で潤滑状態が正常な状態で発生するマイルド摩耗粒子が多く観察されたこと写真フェログラフィーによる摩耗粒子の観察結果摩耗粒子をSEM・XMAで詳細に観察した結果、写真cに示すμm以下の小径粒子が観察され、これらの組成割合は、鉄、マンガンの割合が高い粒子が多く観察されたこと写真電子顕微鏡による摩耗粒子の観察結果SOAPの結果で鉄、鉛、銅が検出されたものの微量であったこと以上のことから総合的に判断しました。水分の増加を示す水分を除く項目は良好でしたが、水分がppmと当社推奨の管理限界値を超えていたことから、発錆予防のため水分除去を実施されることを推奨します。水分は当社推奨の管理限界値を超えていました。粘度は良好と判断します。粘度はmm/sと新油値.mm/sに比較して、粘度変化率は+.％で、当社推奨の管理限界値である±％にあり、良好と判断します。水分は当社推奨の管理限界値を超えていました。水分はppmと当社推奨の管理限界値のを超えていました。全酸価は良好と判断します。全酸価はmgKOH/gと新油値mgKOH/g以内にあり、良好と判断します。IRは良好と判断します。IRの結果、油劣化の兆候を示すカルボン酸の吸収が確認されていないことから良好と判断します。計数汚染度はやや汚染されていました。計数汚染度はNAS級以上でした。計数汚染度はNAS級以上でした。重量汚染度はmg/mlでした。重量汚染度はmg/mlでした。機器の潤滑状態SOAPによる油中金属濃度の結果、油の添加剤成分であるカルシウムが検出されました。SOAPによる油中金属濃度の結果、鉄が比較的多く検出されました。SOAPによる油中金属濃度の結果、鉄、銅、油の添加剤成分であるリン、亜鉛、カルシウム、外部から混入したと思われるケイ素、マグネシウムが検出されました。SOAPによる油中金属濃度の結果、鉄が比較的多く検出されました。SOAPによる油中金属濃度の結果、鉄、鉛、油の添加剤成分であるリン、亜鉛、カルシウム、外部から混入したと思われるナトリウムが検出されました。フェログラフィーの結果は良好です。異常摩耗の早期発見パラメータであるフェログラフィーのIs値がの乗と高いものの、摩耗粒子の形態観察の結果、μm以下の小径の鉄系摩耗粒子が支配的でした。SEM・XMAの結果、鉄、マンガンを含む粒子が比較的多く観察されました。SEM・XMAで粒子を詳細に観察した結果、フェログラフィーで観察されたμm以下の小径粒子の組成割合は、鉄、マンガンの割合が高い粒子が多く観察されました。
報告№109-09136 報告№111-00540 | 分析№109-001160 分析№111-002457 | 111-002457 | 潤滑油および軸受は継続使用可能な状態にあると判断します。但し、今後も摩耗の進行を傾向監視するため、以下の対策を推奨します。定期的な分析凝着摩耗やフレッティング摩耗の進行を監視するため、定期的に分析を実施し、摩耗の進行状況を確認することを推奨します。最適な採油方法本試料油は、機器停止中にドレンプラグから採油されています。機器が停止している状態では、別紙油粒子の沈降の影響に示すように油槽内で撹拌がなくなり固形物が沈降するため、油中汚染度は高くなると推定されます。今後の採油は、極力運転中もしくは停止直後の油槽中層部から実施されることを推奨します。フェログラフィー異常摩耗の早期発見パラメータとして摩耗粒子を定量化して評価するフェログラフィーのIs値は、潤滑状態がやや厳しいの乗でした。摩耗粒子の形態で比較的多く観察された粒子は、金属潤滑部が局部的に油膜切れを起して発生する鉄系および銅系シビア粒子フレッティングにより発生する赤錆でした。これらの摩耗粒子が観察された場合、潤滑部で発生している摩耗形態は、潤滑状態がやや厳しい凝着摩耗微振動によるフレッティング摩耗であることが分かります。フレッティングは、・軸と内輪内面・軸受箱と外輪外面・軌道輪と転動体の箇所で発生する可能性があります。フレッティング粒子は酸化して硬いため、軸受軌道面に噛み込んだ場合はその傷が疲労剥離の起点となり、疲労摩耗へと進展することが想定されます。Iカップリング発光分光分析供試の潤滑油を分析した結果、検出された金属元素は、SOAPの結果表に示すように、鉄、銅、アンチモン、錫、リン、亜鉛、カルシウム、バリウム、アルミニウム、ケイ素、ナトリウムでした。検出されたこれらの金属元素から発生箇所を推定すると鉄、銅、アンチモン、錫、亜鉛・軸受等リン・オイル添加剤カルシウム、バリウム、アルミニウム、ケイ素、ナトリウム・外部混入異物であると思われます。このうち、機械部品が摩耗したと思われる元素はのグループです。計数汚染度は当社推奨の管理限界値を超えていました。フィルタ表面の異物観察で銅合金、鉄錆が観察されたことから、汚染度が高い要因は、摩耗と外部混入異物の影響と思われます。粘度、酸価、IRの各データは良好でした。尚、水分は新油値に比較して高い値を示しています。使用油であるシンテッソHTは、ポリグリコールベースの合成ギヤオイルであるため、水分を吸収しやすい特性があります。水分濃度の増加とともに水分の影響による腐食摩耗の発生に注意が必要です。
報告№102-4077 | 分析№102-03109 | 102-03109 | 分析の結果、計数汚染度がNAS級と当社推奨の管理限界値を超えていました。粒子分布を詳細に見てみると、～μmサイズの大型の粒子が多いことが判りました。又、摩耗粒子形態観察で、異常な摩耗サイズであるμmサイズの大型のシビア粒子、外部から混入した異物がやや多く見られました。今後、これらの摩耗粒子、異物が油圧ポンプ、シリンダの摺動面に噛み込み摩耗が進行する場合があるため、至急濾過を実施されることを推奨します。これらのことは、計数汚染度がNAS級と当社推奨の管理限界値を超えており、異常摩耗の早期発見パラメータであるフェログラフィーのIs値が、と良好の範囲にあるものの、摩耗粒子の形態観察の結果、μmサイズの大型のシビア粒子、外部から混入した異物がやや多く見られたことから判断します。但し、今回の採油箇所が、ドレンバルブから実施されており、計数汚染度が上昇した要因が、ドレン配管中の汚染物の影響も考えられます。今後は、運転中、又は、停止直後に前回同様のエアブリーザから採油されることを推奨します。
報告№103-0182 報告№103-0182 | 分析№103-01592 分析№103-01592 | 103-01592 | 分析の結果、全てのデータが良好であることから、本試料油は継続使用可能であり、軸受の潤滑状態も正常と判断します。新油との比較が必要ですが、水分及びIRが良好であることから、現時点では使用可能な状態であると考えられますが、今後、粘度変化の把握、油劣化の予測を行う場合、新油データが必要ですので、現在使用している新油をご提供下さい。粘度は良好と判断します。粘度はmm/sでした。新油データが当社データベースになかったため、判定できなかったものの、油名からISOVGグレードであることが確認できますので、このISOVGグレードの粘度範囲を～.mm/s以内にあり、良好と判断します。尚、粘度の変化率を正確に把握することは重要ですので、現在使用している新油を分析し、そのデータを基準に管理することを推奨します。水分は良好と判断します。水分はppmと管理限界値の以下にあり、良好と判断します。全酸価は判定できませんでした。全酸価は.mgKOH/gでした。新油データが当社データベースになかったため、判定できませんでした。全酸価は新油データとの比較管理が必要ですので、現在使用している新油を分析し、そのデータを基準に管理することを推奨します。IRは良好と判断します。IRはチャートに示すように、油劣化の兆候を示すカルボン酸の吸収が確認されていないことから、継続使用可能な状態にあると考えられます。但し、このIRも全酸価同様に新油データとの比較による判断が必要ですので、現在使用している新油を分析することを推奨します。計数汚染度、重量汚染度、共に良好と判断します。計数汚染度は良好と判断します。計数汚染度はNAS級と当社推奨の管理限界値のNAS級以内にあり良好と判断します。重量汚染度は良好と判断します。重量汚染度は.mg/mlと当社推奨の管理限界値のmg/ml以内にあり良好と判断します。機器の潤滑状態フェログラフィーの結果、異常摩耗の早期発見パラメータであるIs値がのマイナス乗と良好の範囲にあり、潤滑状態は良好と判断します。SOAPは良好と判断します。SOAPの結果、摩耗により発生する鉄、錫が検出されていないことから良好と判断します。尚、油の添加剤成分であるリンが検出されました。D－SOAPは良好と判断します。D－SOAPの結果、摩耗により発生する鉄、錫が検出されていないことから良好と判断します。フェログラフィーの結果は、良好と判断します。フェログラフィーの結果、異常摩耗の早期発見パラメータであるIs値がのマイナス乗と良好の範囲にあり、且つ、摩耗粒子の形態観察の結果、金属接触が厳しい場合に発生するシビア粒子が僅かに見られるものの、発生数は少なく良好と判断します。
報告№109-09136 報告№112-00563 | 分析№109-001160 分析№112-002331 | 112-002331 | 分析の結果、エンジン内部は以下のような状態になっていると推定されることから、開放点検時にはピストンリング、シリンダ、クランクメタルの詳細な点検と、メタル交換とシリンダのボア測定を前提とした点検の実施を推奨します。油中金属元素分析の結果で、鉄濃度が比較的高濃度である軸受メタル第三層のケルメットを構成している成分元素である銅と鉛が比較的高濃度で検出されている軸受メタルの最上部層の錫が検出されているが、摩耗はマイルドに擦られたようになっていると推定される摩耗しているメタル表面は、正常な当りと思われるが、取り替えが必要なメタルがある潤滑油中のカルシウム濃度が比較的高い値となっていることから、ピストンリング、オイルリングが若干摩耗している油中金属元素分析で、クロムが検出されていることから、カム及び、カムローラに若干の摩耗が発生している次回点検でピストンリングの点検当該機の油中からカルシウム化合物がやや高い濃度で検出されたため、この化合物がコンロッドメタルやクランクメタルの摩耗を促進させる懸念があります。化合物発生の原因は、ピストンリングの摩耗によって燃焼ガスのシール性が低下し、燃焼ガス中の硫黄分と油中のカルシウム添加剤が反応するためと考えられます。そのため、次回点検ではピストンリングの摩耗状態の点検を推奨します。更油および油槽内の清掃水分の影響により金属表面で腐食摩耗が発生し、発生した鉄錆等の粒子が潤滑部に噛み込み摩耗が進行することがあります。さらに、粘度低下が確認されており、潤滑部で油膜切れなどによる摩耗の発生が懸念されます。これらの予防処置として更油を推奨します。また、潤滑油が汚染されていることから、油槽内は汚染されていると思われます。更油をする際には、油槽内を清掃し、更油する新油もNAS級程度の清浄な潤滑油を更油することを推奨します。定期的な分析定期的に分析を実施することにより、データの変化から異常の兆候を早期に発見することが可能となります。分解点検後は初期試験を実施し、最低でも回分析を実施し、分析データの変化から今後の分析周期を検討することを推奨します。はフェログラフィーおよびSOAP-Tの結果から総合的に判断した結果、傾向管理が必要な状態にあると考えられます。フェログラフィー【定量分析：Is値】Is値は異常摩耗の早期発見パラメータのつで、摩耗粒子を定量化するために用います。今回のIs値はの乗と高い値でした。フェログラフィー【定性分析：摩耗粒子および摩耗形態観察】分析結果から比較的多く観察された粒子は、以下の通りでした。正常な摩耗粒子・潤滑状態が正常なマイルド摩耗により発生。球状粒子・金属接触が厳しく、且つ、金属が溶融するほどの高い摩擦熱が発生していると考えられます。赤錆・フレッティングにより発生。観察された摩耗粒子の中でも球状粒子、フレッティングは、注意が必要です。観察された摩耗粒子の中でも球状粒子は、異常摩耗の兆候を示す形態のパラメータで、この摩耗粒子が発生する場合、潤滑状態に注意が必要です。球状粒子の発生原因は、一般に、溶接工事、溶接作業などによる溶接スパッタの混入厳しい金属接触による摩耗が考えられます。球状粒子の発生原因が、の溶接スパッタの混入であれば、今後増加しないと思われますが、が考えられる場合は、原因を取り除かなければ球状粒子は増加すると考えられます。フレッティングの発生要因は、鉄系材料が接合されたり、勘合されたりする部分から発生します。フレッティングによる赤錆が少量発生しても直ちに異常ではありませんが、場合によっては、発生した赤錆が軸受摺動面に噛み込み、摩耗を進行させる場合があります。Iカップリング発光分光分析【SOAP-T】検出された金属元素から発生箇所を推定すると、以下の通りでした。鉄、鉛、銅、クロム、錫・エンジン部品クロム、リン、亜鉛、カルシウム、ホウ素・添加剤マグネシウム、ナトリウム・外部混入異物カルシウムの析出SOAP-Tでカルシウムが.ppm検出されました。エンジン油中にカルシウム化合物が高い濃度で検出された場合、この化合物がコンロッドメタルやクランクメタル摺動面に噛み込んで摩耗させたり、メタルに埋め込まれて摩耗を促進させたりする原因になるなどの悪影響を生じることが当社の研究結果から判明しています。この影響については、別紙カルシウムの析出をご覧ください。メタルの摩耗SOAP-Tで軸受メタルの主成分である錫がppm検出されました。潤滑状態が直ちに異常にならないと思われますが、メタル成分が検出されていることからメタルの一部に油膜切れが発生していることの証です。一般にポンプ場の稼働率は低稼働率であり、起動停止回数が多い傾向にあるため、本機のメタル成分の増加要因は起動停止時に油膜切れが生じて発生していると推定されます。クランクメタルの摩耗SOAP-Tで鉛がppm、銅がppm検出されたことから、クランクメタルの摩耗が発生していると推定されます。ディーゼルエンジンのクランクメタルは積層構造になっており、クランクメタルの最表面はホワイトメタル層が存在し、その下にニッケル層、さらにその下には銅と鉛の合金であるケルメット層が存在します。ディーゼルエンジンのメタルは、設計上、油膜が正常に形成される流体潤滑が基本であることから、通常の使用においては摩耗しにくいと思われますが、メタルの潤滑部に流体潤滑になりにくい部分が発生するとメタル表面の軟質金属部が摩耗しメタル部のすぐ下のニッケル部まで摩耗し始め、ホワイトメタル層の主成分である錫や鉛、そしてメタルの第二層のニッケルやバックメタルの銅が検出されます。今後、摩耗が進行した場合、軸受が焼付を起こす可能性があるため、注意が必要です。その他の銅を使用した箇所の溶出・摩耗潤滑油系統内で銅を使用している箇所は、潤滑油冷却器の配管などが考えられます。この箇所で溶出・摩耗が発生する場合は以下のことが考えられます。潤滑油冷却器の配管で摩耗していた場合、配管取付け部に緩みが生じて配管が振動し、継手部が外れたり、亀裂が生じて冷却水の混入にいたる場合があります。亜鉛系添加剤の影響により、潤滑油冷却器の配管で溶出していた場合、ピンホールが発生して冷却水の混入に至る場合があります。今後、油劣化の進行や水分濃度が上昇することに注意が必要です。その他の鉛を使用した箇所の溶出・摩耗亜鉛系添加剤を使用している潤滑油で鉛が検出される場合、潤滑系統内で鉛を使用した箇所が亜鉛系添加剤の影響により溶出することが知られています。今後、濃度の増加とともに酸化速度が加速することから油劣化の進行に注意が必要です。計数汚染度計数汚染度は、NAS級以上と汚染されていました。重量汚染度は、mg/mlでした。光学顕微鏡写真重量汚染度で濾過したフィルタ表面上の夾雑物を光学顕微鏡で観察した結果、金属片、鉄錆、砂等が観察されました。粒度分布粒度分布は、.～.μmの範囲にあり、.μmにピークが確認されました。μm以下の粒子が多いことから、燃焼して発生したすす等であることが分かります。粘度、水分は当社推奨の管理限界値を超えていました。粘度粘度は、mm/sと新油値mm/sに比較して、粘度変化率は-％で、当社推奨の管理限界値である±％を超えていました。粘度低下した場合、油膜切れなどによる摩耗の発生が懸念されるため、別紙エンジンオイルの粘度低下メカニズムを御覧下さい。水分は、と当社推奨の管理限界値のを超えていました。今後、水分の影響でエンジン内部に錆が発生し、その影響で摩耗が発生する懸念があります。酸価は、mgKOH/gと新油値mgKOH/g以下にあり、良好と判断します。塩基価は、mgKOH/gと当社推奨の管理限界値である.mgKOH/g以上あり、良好と判断します。IRIRチャートの結果、新油と使用油のスペクトルパターンはほぼ一致し、また、油劣化の兆候を示すカルボン酸の吸収が確認されていないことから、良好と判断します。
報告№106-6023 報告№106-6098 | 分析№106-00388 分析№106-02178 | 106-02178 | 精点Aを実施した結果、RBOTがminと前回のminから約年ヶ月間でmin減少していました。この減少傾向から限界値到達時期を別紙図により推定した結果、年月と推定されました。現在のところ継続使用可能と判断しますが、今後、RBOTの減少率が増大することも懸念されるため、ヶ月後に精点Aを実施し、RBOTの減少率を確認されることを推奨します。以上点検窓より採油機で採取。
報告№109-09136 報告№112-00726 | 分析№109-001160 分析№112-003320 | 112-003320 | 潤滑油の劣化はなく、汚染度は良好な範囲にあることから、継続使用可能と判断します。軸受は、局部的に摩耗が進行している状態にあると判断します。再分析により摩耗進行の有無を確認することを推奨します。定期的な分析今後懸念される摩耗の進行を監視するため、早めに再分析することを推奨します。はフェログラフィーおよびSOAP／D-SOAPの結果から総合的に判断した結果、やや厳しい状態にあると考えられます。フェログラフィー【定量分析：Is値】Is値は異常摩耗の早期発見パラメータのつで、摩耗粒子を定量化するために用います。前回に比較して、Is値はの乗から乗に低下しているものの、やや高い値でした。フェログラフィー【定性分析：摩耗粒子および摩耗形態観察】分析結果から比較的多く観察された粒子は、以下の通りでした。正常な摩耗粒子・潤滑状態が正常なマイルド摩耗により発生。Iカップリング発光分光分析【SOAP／D-SOAP】検出された金属元素から発生箇所を推定すると、以下の通りでした。鉄、鉛、銅、ニッケル、錫・エンジン部品リン、亜鉛、カルシウム、ホウ素・添加剤ナトリウム・外部混入異物クランクメタルの摩耗年月には検出されなかったニッケルがSOAPの結果でppm検出され、また、D-SOAPでは錫が検出されました。銅もわずかですがppm検出されたことから、クランクメタルのメタル表面に摩耗が発生していると推定されました。ディーゼルエンジンのクランクメタルは、一般に、最上層が錫をベースとする軟質の金属で、その直ぐ下がニッケル層、そして第三層が銅と鉛の合金であるケルメット層の積層構造になっています。今回、分析の結果からは、これらのメタル成分が検出されていますが、Niが最も高濃度に検出されました。エンジンオイルの分析結果でNiが高濃度に検出された場合、メタル再表面層の錫ベース層が摩耗により失われ、第二層のニッケル層が摩耗し始めて、場合によっては第三層のケルメット層も摩耗し始めたことを示唆しています。ディーゼルエンジンのメタルは、設計上、油膜が正常に形成される流体潤滑が基本であることから、通常の使用においては摩耗しにくいと思われますが、メタルの潤滑部に流体潤滑になりにくい部分が発生し、メタル表面の軟質金属部が摩耗してメタル部のすぐ下のニッケル部まで摩耗し始め、場合によってはニッケル層のさらに下の銅と鉛の合金であるケルメット層が摩耗すると、振動の発生を伴った突発的な異常摩耗に進展し、メタルが焼損することがあるため注意が必要です。次回の分析時期を極力早め、異常摩耗が進展しているかどうか確認を急ぐことを推奨します。計数汚染度計数汚染度は前回に比較して、NAS級からNAS級にランク低下し、清浄でした。重量汚染度は前回に比較して、mg/mlから.mg/mlに減少していました。粒度分布粒度分布は.～μmの範囲にあり、.μmにピークが確認されました。μm以下の粒子が多いことから、燃焼して発生したすす等であることが分かります。前回同様に、粘度、水分、酸価、塩基価、IRの各データは良好でした。
報告№105-0198 | 分析№105-01324 | 105-01324 | 濾過前の試料油を分析した結果、計数汚染度が前回NAS級から、今回NAS級に約ヶ月でランク上昇しました。摩耗粒子形態観察の結果、鉄錆等が観察されているため、汚染度が上昇した要因は、外部から混入したと思われる異物によるものと考えられますが、潤滑異常の早期発見パラメータである摩耗過酷度を示すIs値が.と非常に良好の範囲にあることから、潤滑状態は良好な状態にあると判断します。
報告№108-5071 報告№110-00637 | 分析№108-02721 分析№110-002883 | 110-002883 | 潤滑油は継続続使用可能な状態にあるものの、今後は障害予防を目的に以下の対策を推奨します。分析周期の短縮今後、全酸価の上昇が予測されますので、分析周期を短縮して傾向監視を強化することを推奨します。定期的な分析水分が前回同様に新油に比較して高い値を示しています。使用油であるAlphasynPGは、ポリグリコールベースの合成ギヤオイルであるため、水分を吸収しやすい特性があります。今後は定期的な分析により、水分濃度の増加とともに水分の影響による腐食摩耗の発生に注意し管理されることを推奨します。分析結果泡立ち試験の結果、消泡性能が低いと判断できる値であるものの、新油と同レベルにあり、水分が新油に比較して高い値でした。粘度粘度は.mm/sと新油値.mm/sに比較して、粘度変化率は-％で、当社推奨の管理限界値である±％以内にあり、良好と判断します。泡立ち試験泡立ち試験は-であり、新油と同レベルにありました。水分はppmと新油値より高い値でした。全酸価全酸価は.mgKOH/gと新油値.mgKOH/gに比較して高いものの、IRの結果で油劣化の兆候を示すカルボン酸の吸収が確認されていないことから、良好と判断します。
報告№109-09568 報告№109-09568 | 分析№109-003504 分析№109-003504 | 109-003504 | を示す水分、全酸価の各データは良好でした。前回同様に粘度はmm/sと新油値mm/sに比較して、粘度変化率は-％で、当社推奨の管理限界値である±％を超えていました。今後、粘度の低下により油膜切れが発生し、金属接触が発生することが懸念されます。泡立ち試験の結果は、-と新油値が-であるのに比較して高い値となっていたことから消泡性能が低下していることが分かりました。潤滑状態の異常の早期発見パラメータである潤滑状態指数は、の乗と濾過設備のない機器であれば正常な潤滑状態にあると判断できます。・消泡性能の低下消泡性の性能が低下していることが確認されたことから、今後の使用状況によっては油の酸化劣化が進行したり、ギヤ歯面およびベアリング軌道面で油膜切れが発生したりする場合があるため、消泡剤の添加による消泡性能の改善など何らかの対応が必要になると思われます。・潤滑状態濾過設備のない機器であれば正常な潤滑状態にあると判断できますが、当該機の潤滑系にはフィルタが設置されているため、別紙インライン・オフラインフィルタの影響に示すとおり、潤滑状態が異常となり大型の摩耗粒子が発生したとしても、粒子の大部分が捕捉されてしまい正常な潤滑状態にあると誤認してしまう可能性があります。このようなフィルタの影響を考慮に入れたLCインデックスは、摩耗がやや厳しい状態に分類されるの乗領域となりました。フィルタの影響を考慮した潤滑状態指数は、前回のの乗から乗に桁低下し、運転状態が前回と大きな差がなければ、摩耗は安定している状態にあると思われます。結論粘度および消泡性能の低下が確認されたものの、ギヤおよび転がり軸受は、継続続使用可能な状態にあると思われます。尚、今後は障害予防を目的に以下の対策を推奨します。粘度の低下が確認されたことから、更油を推奨します。現在のところ摩耗は安定した状態にあると思われますが、運転条件によっては摩耗の進行が速まる場合も想定されるため、今後は潤滑油の分析に加えてフィルタ付着物の分析を実施し、異常な摩耗状態発生の有無を精密に確認することを推奨します。消泡性能の改善は、添加する消泡剤の効果をテストにより確認する必要がありますので、必要な場合は当社営業担当者までお知らせ下さい。粘度は当社推奨の管理限界値を超えていました。泡立ち試験の結果、消泡性能が低下していることが確認されました。粘度粘度はmm/sと新油値mm/sに比較して、粘度変化率は-％で、当社推奨の管理限界値である±％を超えていました。粘度粘度は.mm/sでした。粘度指数粘度指数はでした。泡立ち試験泡立ち試験は-と新油に比較して高い値でした。水分はppmと当社推奨の管理限界値の以下であり、良好と判断します。全酸価全酸価はmgKOH/gと新油値mgKOH/gに比較して高いものの、IRの結果で油劣化の兆候を示すカルボン酸の吸収が確認されていないことから、良好と判断します。機器の潤滑状態精密な濾過設備がない機器であれば、潤滑状態指数は正常の範囲にあると判断します。潤滑状態指数異常摩耗の早期発見パラメータである潤滑状態指数がの乗と精密な濾過設備がない機器であれば、潤滑状態指数は正常の範囲にあると判断します。
報告№109-09136 報告№113-00253 | 分析№109-001160 分析№113-000955 | 113-000955 | 軸受は継続使用可能な状態にあると判断します。はフェログラフィーおよびSOAP／D-SOAPの結果から総合的に判断した結果、正常な状態にあると考えられます。フェログラフィー【定量分析：Is値】Is値は異常摩耗の早期発見パラメータのつで、摩耗粒子を定量化するために用います。Is値は前回に比較してのマイナス乗から変化はなく、低い値でした。フェログラフィー【定性分析：摩耗粒子および摩耗形態観察】分析結果から観察された全ての粒子量は少でした。Iカップリング発光分光分析【SOAP／D-SOAP】検出された金属元素から発生箇所を推定すると、以下の通りでした。リン・添加剤カルシウム、ケイ素、ナトリウム・外部混入異物計数汚染度は、前回に比較してNAS級から等級に変化はなく、重量汚染度は.mg/mlから.mg/mlに減少し、共に良好でした。
報告№108-0227 報告№110-00667 | 分析№108-01664 分析№110-003097 | 110-003097 | 油中の金属粒子や異物摩耗粒子の形態観察で鉄錆、砂、樹脂等が比較的多く観察されました。計数汚染度はNAS級、重量汚染度は.mg/mlと良好でした。粘度、水分、全酸価、IR、RBOTの各データは良好でした。本試料油は使用に適していると判断します。
報告№103-4553 | 分析№103-02506 | 103-02506 | 分析の結果、スラスト軸受に摩耗が発生していると推定されました。スラスト軸受の表面粗さが、一般的な粗さの最大表面粗さμmであると仮定した場合、摩耗深さは、表面粗さの二分の一程度と考えられます。軸受表面が二分の一程度摩耗している場合、潤滑状態は油膜が正常に出来にくい混合潤滑状態となりやすく、このまま使用を継続した場合、より厳しい潤滑状態となります。今回、診断により摩耗量が推定できましたが、この摩耗が最近急に進んだのか、或いは、過去から一定速度で摩耗していたのか、再分析により摩耗速度を確認することが必要です。摩耗速度の確認周期を計算によりもとめた結果、次回採油時期は今回の採油からヶ月後となりました。再分析により、摩耗の進展速度が確認できた場合、スラスト軸受の継続使用の検討資料になると判断します。したがって、再分析により摩耗の進行状況を確認することを推奨します。このことは、異常摩耗の早期発見パラメータであるIs値がのマイナス乗と良好の範囲にあるものの、スラスト軸受の摩耗により発生した鉛、錫が検出されたこと以上のことから判断しました。尚、を示す粘度、水分、全酸価、IR、RBOT、全てのデータが良好の範囲にあることから、この油は継続使用可能と判断します。
報告№108-4508 報告№108-4508 | 分析№108-00818 分析№108-00818 | 108-00818 | 泡立ち試験を除く項目は良好でした。泡立ち試験の結果は、一般的には消泡性能が低くいと判断できる値の-でした。また、新油値の-に比較して高い値であることから、消泡性能が低下していることが確認されました。今後の使用時間によっては、油の酸化劣化が進行したり、ギヤ歯面およびベアリング軌道面で油膜切れが発生したりする場合があるため、消泡剤の添加による消泡性能の改善が必要になると思われます。機器の潤滑状態潤滑状態指数はの乗と濾過設備のない機器であれば正常な潤滑状態にあると判断できますが、ギヤボックスの油系統にはインラインフィルタとオフラインフィルタがあり、粒子の大部分は捕捉され、異常な摩耗状態が発生したとしても正常な潤滑状態にあると誤認してしまう可能性があります。ポンプの吐出量が不明であるため、フィルタが設置されていない場合の潤滑状態を推定することが出来ませんので、発生した摩耗粒子の形態から判断します。その結果、μmサイズの摩耗粒子が観察されたことから、ギヤ歯面ではやや厳しい潤滑状態が発生している可能性が推定されました。また、フィルタの目詰まりにより濾過効率が低下している可能性も考えられます。今後、さらに摩耗が進行することが懸念されるため、ヶ月後に再度分析を実施すると共に、フィルタのメンテナンスを検討されることを推奨します。尚、フィルタの捕捉の影響による誤認を避けるため、これまでの採油箇所に加え、インラインフィルタとオフラインフィルタの捕捉物も分析し、その結果から潤滑状態を評価することを提案します。フィルタ捕捉物の分析を実施する際には、フィルタ使用時間の情報をご提供いただけますようお願い致します。泡立ち試験の結果、新油値に比較して上昇しており、消泡性能が低下していることが確認されました。粘度は良好。粘度はmm/sと新油値mm/sに比較して、粘度変化率は-％で、当社推奨の管理限界値である±％以内にあり、良好と判断します。粘度はmm/sとなっています。粘度はmm/sとなっています。粘度指数はとなっています。粘度指数はとなっています。泡立ち試験は-となっています。泡立ち試験は-と新油値に比較して上昇しており、消泡性能が低下していることが確認されています。水分は良好。水分はppmと当社推奨の管理限界値の以下であり、良好と判断します。全酸価は良好。全酸価は.mgKOH/gと新油値.mgKOH/gに比較して高いものの、IRの結果、油劣化の兆候が確認されなかったことから、良好と判断します。機器の潤滑状態摩耗粒子の形態観察の結果、ギヤ歯面の摩耗で発生したと推定されるμmサイズの摩耗粒子が観察されています。μmサイズの摩耗粒子が観察されています。異常摩耗の早期発見パラメータである潤滑状態指数がの乗と正常の範囲にあるものの、摩耗粒子の形態観察の結果、ギヤ歯面の摩耗で発生したと推定されるμmサイズの摩耗粒子が観察されています。
報告№109-09136 報告№111-00295 | 分析№109-001160 分析№111-001385 | 111-001385 | 潤滑油は継続使用可能な状態にあると判断します。粘度、全酸価、IR、RBOTの各データは良好でした。油の余寿命は、使用油の使用期間または使用時間が不明であったため、ご依頼の油の余寿命に関する検討は行えませんでした。ただし、分析の結果で新油値がminであったことから、使用期間を仮にヶ月間と仮定すれば余寿命は十二分にあると言えます。可能であれば、使用期間、あるいは使用時間の情報をご提供下さい。水分は良好でした。
報告№108-0387 報告№109-09061 | 分析№108-02609 分析№109-000638 | 109-000638 | 、汚染度、軸受の潤滑状態を確認する。本試料油は、採油量が少なかったため計数汚染度は参考値としてお考え下さい。汚染度および軸受の潤滑状態分析の結果、計数汚染度、重量汚染度共に当社推奨の管理限界値を超えていることが分かりました。異常摩耗の早期発見パラメータであるフェログラフィーのIs値がの乗と高いものの、摩耗粒子の形態観察で観察された粒子は、外部から混入したと思われる鉄錆、樹脂等でした。ミリポアフィルタ表面の異物観察では、金属片、鉄錆、砂等が多く観察されていることと、D－SOAPで鉄が検出されたことから、汚染度およびIs値が高い要因は、外部混入異物の影響と考えられます。外部混入異物は、今回の採油が対象設備の停止中に排油口から採油を実施しているため、排油口配管内部に残留していた汚染物が検出された可能性が高いと思われますが、同時に観察された摩耗粒子は、粒子濃度が高めになる箇所からの採油であるにもかかわらず、正常な潤滑状態下で発生した摩耗粒子が支配的であることから、対象設備の潤滑状態は正常な状態にあると判断します。を示す粘度、水分、全酸価、IR、RBOTの各データは良好の範囲にあることから、この油は継続使用可能と判断します。但し、RBOTがminと更油からヶ月で急激に低下しています。異種油の混入がなければ、熱的条件が厳しいことなどが考えれます。今回の採油で全量交換されておりますので直ちに問題とはなりませんが、今後、使用時間を延長する場合は、定期的な分析を行い、劣化の進行程度を把握する必要があります。
報告№104-0378 報告№105-0149 | 分析№104-02669 分析№105-00972 | 105-00972 | 分析の結果、摩耗は安定していると判断します。但し、摩耗粒子形態観察の結果、異物の噛み込みにより発生する切削粒子、摩擦熱が高い場合に発生する黒錆が観察されており、今後、これらの摩耗粒子などの影響で摩耗が進行する場合があります。ヶ月後に再度分析を実施し摩耗の進行状況を確認されることを推奨します。これらのことは、前回に比較して、計数汚染度がNAS級からNAS級以上にランク上昇したこと異常摩耗の早期発見パラメータであるフェログラフィーのIs値がの乗と変化はないものの、摩耗粒子形態観察の結果、μmサイズのマイルドな摩耗粒子、異物の噛み込み、金属表面の微小突起により発生する切削粒子、摩擦熱が高い場合に発生する黒錆がやや多く観察されたこと以上のことから判断しました。
報告№109-09136 報告№114-00254 | 分析№109-001160 分析№114-000866 | 114-000866 | 軸受は継続使用可能な状態にあると判断します。異常摩耗の早期発見のパラメータであるフェログラフィーのIs値は、-レベルと正常です。また、異常摩耗の兆候を示す摩耗粒子が顕著に観察されなかったことから、は良好と判断します。計数汚染度、重量汚染度は共に良好です。
報告№101-0045 | 分析№101-00414 | 101-00414 | 分析の結果、SOAP／D－SOAPを除く項目は良好でした。D－SOAPの結果、鉄がと多く検出されました。フェログラフィーの結果、外部から混入した鉄錆が多く見られていることから、D－SOAPで鉄が多く検出された要因は、外部から混入した鉄錆によるものと考えられました。この鉄錆は、採油をドレン配管から実施しており、その採油時に相当量ドレンを実施したものの、流速が遅く、配管内に汚染物が残留したためと考えられました。次回は、油槽にある開口部から採油ポンプ使用し、採油を実施されることを推奨します。一方、SOAPの銅濃度がppmとやや高い値でした。これは、冷却管等で使用している銅系材料が油の添加剤と反応し、溶出したものと考えられます。この銅濃度が高くなった場合、以下の点が懸念されます。冷却管から溶出している場合、冷却管にピンホールが発生し、そのピンホールから冷却水が油に混入する。別添資料鉱油の酸化に対する金属触媒の影響に示す通り、銅は油の酸化劣化の加速触媒になりますので、銅濃度は以下で管理されることを推奨します。これらのことから、今後は、銅濃度の監視に加えて、水分濃度の増加に注意されることを併せて推奨します。
報告№108-5071 報告№110-00637 | 分析№108-02721 分析№110-002891 | 110-002891 | 潤滑油は継続続使用可能な状態にあると判断します。分析結果は良好と判断します。粘度粘度はmm/sと新油値mm/sに比較して、粘度変化率は-％で、当社推奨の管理限界値である±％以内にあり、良好と判断します。水分は.ppmと当社推奨の管理限界値の以下であり、良好と判断します。全酸価全酸価は.mgKOH/gと新油値.mgKOH/gに比較して高いものの、IRの結果で油劣化の兆候を示すカルボン酸の吸収が確認されていないことから、良好と判断します。
報告№109-09136 | 分析№109-001160 | 112-002790 | 油の劣化進行は確認されなかったものの、水分濃度および油中の汚染度が高く、増加傾向にあることから、以下の対策を推奨します。対象設備は継続使用可能な状態にあると判断します。但し、将来的な摩耗進行の有無を確認するためにも傾向監視を継続することが有効です。濾過および水分除去摩耗粒子や異物等がギヤ歯面や軸受軌道面に噛み込むことによる摩耗の進行が懸念されます。また、水分の影響により金属表面で腐食摩耗による鉄錆等が発生し、摩耗が促進される懸念があるので、水分除去および可能であれば濾過を推奨します。定期的な分析今後懸念される切削摩耗、凝着摩耗の進行を監視するため、定期的に分析を実施することを推奨します。新油との比較による評価を示す粘度、酸価のデータは新油データを基準として評価しています。今回は油名が不明であったため評価できませんでしたが、今後評価する場合は、使用している新油を同時に分析することをご検討下さい。はフェログラフィーおよびSOAP-Tの結果から総合的に判断した結果、継続使用は可能ですが、機器の機能を保持するためにも傾向管理が有用と考えます。フェログラフィー【定量分析：Is値】Is値は異常摩耗の早期発見パラメータのつで、摩耗粒子を定量化するために用います。Is値はの乗と低い値でした。フェログラフィー【定性分析：摩耗粒子および摩耗形態観察】分析結果から比較的多く観察された粒子は、以下の通りでした。正常な摩耗粒子・潤滑状態が正常なマイルド摩耗により発生。切削粒子・異物や金属表面の微小突起による切削摩耗により発生。シビア粒子、銅系シビア粒子・潤滑状態がやや厳しい凝着摩耗により発生。金属潤滑部が局部的に油膜切れを起していると考えられます。観察された摩耗粒子の中でも切削粒子、シビア粒子は、将来的な摩耗の進行に繋がる可能性を示唆しているため、傾向監視が必要と思われます。減速機で切削摩耗が発生した場合、減速機内部で使用されている転がり軸受が切削摩耗により生じた軌道面の損傷が起点となって寿命が分の程度に低下することがあることから、切削摩耗には十分注意する必要があります。切削摩耗の発生原因となる混入異物が残留している場合、この異物により切削摩耗が継続して発生する可能性があります。シビア粒子は、凝着摩耗に分類されます。この摩耗粒子は、ギヤ歯面や軸受軌道面で凝着、破断を繰り返し、この過程で生じる移着粒子が成長して摩耗粒子となります。そのため、ギヤ歯面や軸受軌道面では局部的に油膜切れが発生していることを示しています。この状態が継続した場合、摩耗粒子のサイズは徐々に大型化していき、設備の損傷に至る場合がありますので、傾向監視が必要です。Iカップリング発光分光分析【SOAP-T】検出された金属元素から発生箇所を推定すると、以下の通りでした。鉄、銅、ニッケル、錫、亜鉛・ギヤ、軸受等リン・添加剤カルシウム、バリウム、ナトリウム・外部混入異物計数汚染度は、NAS級以上と、当社推奨の管理限界値を超えていました。摩耗粒子の形態観察およびSOAP-Tの結果から、汚染度が高い要因は摩耗と外部混入異物の影響と思われます。粘度粘度はmm/sとISOVG規格内にありました。水分はppmと当社推奨の管理限界値を超えていました。今後、水分の影響で油槽内に錆が発生し、その影響で摩耗が発生する懸念があります。酸価は油名が不明であったため、新油データとの比較ができず評価できませんでした。潤滑油および設備の劣化比較と傾向はフェログラフィーおよびSOAP-Tの結果から総合的に判断した結果、前回同様に傾向管理が必要な状態にあると考えられます。フェログラフィー【定量分析：Is値】Is値は前回に比較しての乗から乗に低下し、低い値でした。フェログラフィー【定性分析：摩耗粒子および摩耗形態観察】前回同様に切削粒子、シビア粒子が比較的多く観察されました。Iカップリング発光分光分析【SOAP-T】前回と比較して鉄が.から.ppmに減少していました。また、銅がppmからppmに増加していました。転がり軸受の保持器に銅が使用されている場合、摩耗が進行している可能性があります。今後、保持器の摩耗が進行することで転動体とのギャップが大きくなると共に振動が増大し、摩耗の進行につながることが懸念されます。計数汚染度は、前回同様にNAS級以上と当社推奨の管理限界値NAS級を超えており、また粒子数も増加傾向にありました。粘度粘度は前回に比較してmm/sからmm/sに低下し、前回同様にISOVG規格内にありました。水分は前回に比較してppmからppmに増加し、前回同様に当社推奨の管理限界値を超えていました。酸価は前回に比較して.mgKOH/gから.mgKOH/gに低下していることから、油劣化は進行していないと考えられます。
|  | 113-001663 | 分析の結果、潤滑油は粘度の低下が確認されたことから、に示す対策を推奨します。対象設備分析の結果。対象設備は継続使用可能な状態にあると判断します。但し、将来的な摩耗進行の有無を確認するためにも傾向監視を継続することが有効です。更油粘度は、油膜形成に取り最も重要で基本的な特性であり、粘度の低下は油膜切れの要因となることから管理基準値内で管理することが必要です。本試料の分析の結果では、使用油の粘度は新油と比較してやや低下している事が分かりました。今回の低下程度であれば、直ちに異常な状態になるとは思われませんが、今後、油膜切れなどによる摩耗の発生に原因となることも考えられるため、予防措置として更油を推奨します。摩耗の監視今後のクランクメタル、ピストンリングなどの摩耗の進行を監視するために、定期的に分析を実施し、進行状況を確認されることを推奨します。は、フェログラフィーおよびSOAPの結果から総合的に判断した結果、継続使用は可能ですが、今後の機器の機能を確認するためにも傾向管理が有用と考えます。フェログラフィー【定量分析：Is値】Is値は異常摩耗の早期発見パラメータのつで、摩耗粒子を定量化するために用います。前回に比較してIs値はの乗から乗に一桁低下しているものの、やや高い値でした。フェログラフィー【定性分析：摩耗粒子および摩耗形態観察】分析結果から観察された代表的な粒子は、以下の通りでした。正常な摩耗粒子・潤滑状態が正常なマイルド摩耗により発生。切削粒子・異物や金属表面の微小突起による切削摩耗により発生。シビア粒子・潤滑状態がやや厳しい凝着摩耗により発生。金属潤滑部が局部的に油膜切れを起していると考えられます。観察された摩耗粒子の中でも切削粒子、シビア粒子は、注意が必要です。切削摩耗は、他の摩耗形態に比較して摩耗進行速度が速く注意が必要で、定期的なトライボ診断による状態監視が必要と考えます。切削摩耗の原因となる混入異物が残留している場合、この異物により切削摩耗が継続して発生する可能性があります。シビア粒子は、凝着摩耗に分類されます。この摩耗粒子は、摺動面で凝着、破断を繰り返し、この過程で生じる移着粒子が成長して摩耗粒子となります。そのため、摺動面では局部的に油膜切れが発生していることを示しています。この状態が継続した場合、摩耗粒子のサイズは徐々に大型化していき、設備の損傷に至る場合がありますので、傾向監視が必要です。Iカップリング発光分光分析【SOAP】検出された金属元素から発生箇所を推定すると、以下の通りでした。鉄、鉛、ニッケル、錫・エンジン部品リン、亜鉛、カルシウム、マグネシウム、モリブデン・添加剤アルミニウム、ケイ素、ナトリウム・外部混入異物水分、塩基価は良好でした。粘度粘度は、mm/sと新油値のmm/sに比較して粘度変化率が-.％となっており、当社推奨の管理限界値である±％を超えていました。適正な粘度範囲で使用していない場合、潤滑部で油膜切れが発生し、摩耗の進行に繋がることが懸念されます。
報告№109-09136 報告№112-00289 | 分析№109-001160 分析№112-001163 | 112-001163 | 潤滑油は継続使用可能な状態にあると判断します。但し、今後は障害予防を目的に以下の対策を推奨します。追加分析消泡性能が低下した場合、ギヤ歯面での油膜形成に影響が出て摩耗が進展することがありますので、フェログラフィーおよびSOAP-Tを追加して摩耗により発生する油中金属濃度や潤滑状態を確認することを推奨します。泡立ち試験泡立ち試験の結果は、-と新油値が-であるのに比較して高い値となっていたことから、消泡性能が低下していることが分かりました。今後の使用状況によっては油の酸化劣化が進行したり、ギヤ歯面およびベアリング軌道面で油膜切れが発生したりする場合があるため、消泡剤の添加による消泡性能の改善など何らかの対応が必要になると思われます。分析結果泡立ち試験の結果、消泡性能が低下していることが確認されました。粘度粘度はmm/sと新油値mm/sに比較して、粘度変化率は-％で、当社推奨の管理限界値である±％以内にあり、良好と判断します。泡立ち試験泡立ち試験は-と新油に比較して高い値でした。水分はppmと当社推奨の管理限界値の以下であり、良好と判断します。酸価は.mgKOH/gと新油値.mgKOH/gに比較して高いものの、IRの結果で油劣化の兆候を示すカルボン酸の吸収が確認されていないことから、良好と判断します。
報告№109-09136 報告№112-00409 | 分析№109-001160 分析№112-001683 | 112-001683 | 潤滑油は継続使用可能な状態にあると判断します。但し、今後は障害予防を目的に以下の対策を推奨します。追加分析消泡性能が低下した場合、ギヤ歯面での油膜形成に影響が出て摩耗が進展することがありますので、フェログラフィーおよびSOAP-Tを追加して摩耗により発生する油中金属濃度や潤滑状態を確認することを推奨します。泡立ち試験泡立ち試験の結果は、-と新油値が-であるのに比較して高い値となっていたことから、消泡性能が低下していることが分かりました。今後の使用状況によっては油の酸化劣化が進行したり、ギヤ歯面およびベアリング軌道面で油膜切れが発生したりする場合があるため、消泡剤の添加による消泡性能の改善など何らかの対応が必要になると思われます。分析結果は良好と判断します。粘度粘度はmm/sと新油値mm/sに比較して、粘度変化率は-％で、当社推奨の管理限界値である±％以内にあり、良好と判断します。泡立ち試験泡立ち試験は-と新油値に比較して高い値でした。水分は.ppmと当社推奨の管理限界値の以下にあり、良好と判断します。酸価は.mgKOH/gと新油値.mgKOH/gに比較して高いものの、IRの結果で油劣化の兆候を示すカルボン酸の吸収が確認されていないことから、良好と判断します。
報告№103-8026 | 分析№103-00523 | 103-00523 | 濾過前の試料油を分析した結果、軸受メタルは継続使用可能な状態あると考えられますが、僅かにメタルの摩耗が確認されました。今後、摩耗が進行する場合がありますので、ヶ月以内に再度分析を実施し、摩耗の進行状況を確認されることを推奨します。これらのことは、異常摩耗の早期発見パラメータであるフェログラフィーのIs値が、と非常に良好の範囲にあるものの、摩耗粒子の形態観察の結果、金属接触が厳しい場合に発生するシビア粒子、外部から混入した鉄錆が見られ、D-SOAPの結果、前回に比較してメタルの主成分である錫がからに上昇したことから判断しました。
報告№109-09136 報告№112-00363 | 分析№109-001160 分析№112-001487 | 112-001487 | 更油からの経過日数をもとに潤滑油の余寿命を評価したところ、潤滑油は定検までのヶ月間は使用可能と判断できました。次回定検時に更油を実施しない場合は、酸化安定度を知るための分析を実施し、余寿命を確認することを推奨します。酸化安定度はminであり、当社推奨の管理限界値のmin以上であることから、良好と判断します。
報告№109-09136 報告№110-00654 | 分析№109-001160 分析№110-002997 | 110-002997 | 前回に比較してSOAP／D－SOAPの結果で、鉄濃度に変化はなく、異常摩耗の早期発見パラメータであるフェログラフィーのIs値がのマイナス乗と良好でした。前回に比較して計数汚染度はNAS級から等級に変化はなく、良好でした。粘度、水分、全酸価、IR、RBOTの各データは良好でした。潤滑油および対象設備は継続使用可能な状態にあると判断します。本試料油は、主機停止中にエアーブリーザーから採油されています。機器が停止している状態では、別紙油粒子の沈降の影響に示すように油槽内で撹拌がなくなり固形物が沈降するため、油中汚染度は低くなり、Is値も低くなっていると推定されます。そのため、本分析データからは正確に診断することは困難です。今後の採油は、極力運転中もしくは停止直後の油槽中層部から実施されることを推奨します。
|  | 114-000636 | 対象設備は継続使用可能な状態にあると判断します。但し、今後の摩耗推移を確認するためにも傾向監視を継続することが有効です。定期的な分析今後の切削摩耗、凝着摩耗の推移を監視するため、定期的な分析実施を推奨します。異常摩耗の早期発見のパラメータであるIs値は、前回のレベルから変化は無いものの、やや高い値でした。また、潤滑部の摩耗が認められたため、定期的に潤滑油分析を実施し、摩耗推移を監視することが有用と考えます。フェログラフィーで観察された代表的な粒子は、以下の通りです。正常な摩耗粒子・潤滑状態が正常なマイルド摩耗により発生。切削粒子・異物や金属表面の微小突起による切削摩耗により発生。シビア粒子・潤滑状態がやや厳しい凝着摩耗により発生。極微小領域で油膜切れが発生したことを示します。切削粒子、シビア粒子は、摩擦面が将来的に異常摩耗へ進展する可能性を示唆しているため、傾向監視が有用と思われます。詳細は、別紙傾向監視が必要な摩耗粒子をご覧ください。コンロッドメタル、クランクメタルの摩耗SOAP-Tでメタルの主成分である錫が、ニッケルが、鉛がppm、銅が検出されたことから、コンロッドメタル、クランクメタルが局所的に摩耗していると推定されました。ディーゼルエンジンのメタルは、別紙コンロッドメタル・クランクメタルの摩耗に示すように、一般的にホワイトメタル層、ニッケル層、銅と鉛の合金であるケルメット層の順に積層構造になっています。今回、ケルメット層の銅、鉛が検出されたことから、ホワイトメタルの一部が摩耗により消失し、その下にあるケルメット層の摩耗が発生している可能性があります。現在のところ低濃度であることから継続使用に支障がない範囲であると判断しますが、今後、摩耗が進行し異常摩耗に進展することを防止するため、傾向分析による摩耗推移の監視が有用です。余寿命評価潤滑状態の異常の早期発見パラメータであるIs値は、前回に比較して低下していることから、Is値からは余寿命を予測することは出来ませんでした。現状の摩耗状態は安定しており、今後の運転状況に大きな変化がなければ、前回採油から今回採油までの稼働時間である時間分は継続使用可能な状態にあると思われます。
報告№109-09103 報告№109-09103 | 分析№109-000993 分析№109-000993 | 109-000993 | 泡立ち試験の結果は、一般的には消泡性能が低くいと判断できる値の-でしたが、新油値の-と同レベルにあったため、良好と判断します。また、を示す粘度、全酸価の各データが良好の範囲にあることから、本試料油は継続使用可能と判断します。尚、水分が新油に比較して高い値です。使用油であるAlphasynPGは、ポリグリコールベースの合成ギヤオイルであるため、水分を吸収しやすい特性があります。今後は、水分濃度の増加に注意されることを推奨します。機器の潤滑状態潤滑状態の異常の早期発見パラメータである潤滑状態指数は、のマイナス乗と濾過設備のない機器であれば正常な潤滑状態にあると判断できます。しかし、当該機の潤滑系にはフィルタが設置されているため、別紙インライン・オフラインフィルタの影響に示すとおり、潤滑状態が異常となり大型の摩耗粒子が発生したとしても粒子の大部分が捕捉されてしまい正常な潤滑状態にあると誤認してしまう可能性があります。このようなフィルタの影響を考慮に入れたLCインデックスは、摩耗がやや厳しい状態に分類されるの乗領域となりました。推定により求めたLCインデックスがこの値であれば、ギヤの継続続使用は可能と思われますが、的確な潤滑状態を確認するには、ヶ月後に再度分析を実施し、摩耗進行の有無を確認することを推奨します。尚、摩耗粒子の形態観察で観察された粒子は、μmサイズの粒子が比較的多く観察されており、フィルタ精度μmのオフラインフィルタの効果が低下している可能性があります。オフラインフィルタに目詰まりが発生している可能性がありますので、差圧の上昇またはオフラインフィルタの吐出量の減少がないかご確認下さい。泡立ち試験の結果、消泡性能が低いと判断できる値であるものの、新油と同レベルにあると判断します。粘度は良好。粘度はmm/sと新油値.mm/sに比較して、粘度変化率は-.％で、当社推奨の管理限界値である±％以内にあり、良好と判断します。粘度はmm/sとなっています。粘度はmm/sとなっています。粘度指数はとなっています。粘度指数はとなっています。泡立ち試験は-です。泡立ち試験は-と新油と同レベルにあり、消泡性能が新油と同レベルにあると判断します。水分は新油値より高い値となっています。水分はppmと新油値より高い値となっています。全酸価は良好。全酸価はmgKOH/gと新油値.mgKOH/gに比較して高いものの、IRの結果で油劣化の兆候を示すカルボン酸の吸収が確認されていないことから、良好と判断します。機器の潤滑状態精密な濾過設備がない機器であれば、潤滑状態指数は正常の範囲にあると判断します。潤滑状態指数は正常の範囲にあると判断します。異常摩耗の早期発見パラメータである潤滑状態指数がのマイナス乗と精密な濾過設備がない機器であれば、潤滑状態指数は正常の範囲にあると判断します。
報告№105-6050 報告№107-0445 | 分析№105-01529 分析№107-02578 | 107-02578 | 今回の採油は、ドレンバルブから機器停止中に実施している。油中粒子が均一に分散している油循環中に比較し沈降の影響を受け、分析データが高濃度に出る可能性があると思われます。今回の分析は以上のことを踏まえて結果を検討しました。分析の結果、摩耗の状況を知るために実施したフェログラフィーのIs値は、前回同様にの乗領域にありました。ギヤの摩耗により増加する鉄濃度がSOAP／D-SOAPの各データで増加傾向を示していました。前回と同じタイミングで採油が実施されていたとすると、摩耗は進行していると考えられました。沈降の影響を受ける採油状況にもかかわらず、μm以下の摩耗粒子が支配的であり、本減速機は継続使用可能な状態あると判断できますが、今後更に摩耗が進行することが懸念されるため、ヶ月以内に再度分析を実施し、摩耗の進行状況を確認することを推奨します。これらのことは、前回に比較して計数汚染度は等級に変化がなく、SOAP／D－SOAPの鉄濃度は増加傾向にあること異常摩耗の早期発見パラメータであるフェログラフィーのIs値がの乗と良好の範囲にあり、摩耗粒子形態観察の結果、ギヤ歯面の微小な疲労摩耗粒子が多く観察されたこと以上のことから判断しました。機器の潤滑状態をより正確に知るには、粒子の沈降の影響を極力抑え、油中粒子が均一な分散状態に近い状態での採油が望ましく、そのため対象機器の運転中、または停止直後に採油を実施されることを推奨します。尚、バックラッシの増加量を分析結果から計算し、CBMによる傾向監視に役立てる事が出来ますので、構造が確認できる図面、ギヤの形式、歯形、モジュール、歯数、回転数、増速比、歯幅をお知らせ下さい。計算結果を報告します。
報告№109-09136 | 分析№109-001160 | 113-002840 | 潤滑油は汚染度が高く、この油中の汚染物が潤滑部に噛み込むことによる摩耗の進行が懸念されます。現時点では、汚染物による影響は少なく、対象設備は継続使用可能な状態にあると判断しますが、今後の摩耗推移を確認するためにも傾向監視を継続することが有効です。更油油中の汚染度が高いことから、摩耗粒子や異物等の夾雑物が潤滑面に噛み込むことによる摩耗の進行が懸念されるため、可能であれば更油を推奨します。定期的な分析今後の疲労摩耗の推移を監視するため、定期的な分析実施を推奨します。新油の分析粘度、酸価は、油の性能を評価するパラメータの一種です。油の性能低下は、新油との比較が必要なことから、使用油の油名確認および未使用油の分析による比較評価を推奨します。異常摩耗の早期発見のパラメータであるIs値は、前回のレベルからレベルに上昇し、やや高い値でした。また、潤滑部の摩耗が認められたため、定期的に潤滑油分析を実施し、摩耗推移を監視することが有用と考えます。フェログラフィーで比較的多く観察された粒子は、以下の通りです。疲労摩耗粒子・繰返し応力による金属疲労で発生。大型化するとフレーキングやスポーリングの発生が懸念されます。計数汚染度は前回のNAS級からランク上昇し、NAS級を上回っており、当社推奨の管理限界値を超えていました。今後、油中の汚染物が潤滑部に噛み込むことによる摩耗の進行が懸念されます。前回同様、水分は良好です。粘度粘度はmm/sでした。前回同様にISOVG規格内にありますが、新油との比較による評価を推奨します。酸価は.mgKOH/gでした。前回の.mgKOH/gに比較して大きな変化はなく正常と思われますが、より正確に判断するには新油との比較による評価が必要です。
報告№104-8044 報告№104-6084 | 分析№104-02040 分析№104-02606 | 104-02606 | 運転開始ヶ月後に初期試験を実施した結果、摩耗は安定していると判断します。これらのことは、前回に比較して、計数汚染度はランク減少し、SOAP／D-SOAPの鉄及び錫濃度に変化がないこと異常摩耗の早期発見パラメータであるフェログラフィーのIs値が、.と良好の範囲にあること以上のことから判断しました。
報告№107-4545 報告№107-4551 | 分析№107-02185 分析№107-02648 | 107-02648 | トライボ診断の結果、全てのデータが良好であることから、この油は継続使用可能と判断します。は良好と判断します。粘度は良好。粘度は.mm/sと新油値.mm/sに比較して、粘度変化率は+.％で、当社推奨の管理限界値である±％以内にあり、良好と判断します。粘度はmm/sでした。粘度はmm/sでした。粘度指数はでした。粘度指数はでした。水分は良好。水分は.ppmと当社推奨の管理限界値の以下であり、良好と判断します。全酸価は良好。全酸価はmgKOH/gと新油値mgKOH/gに比較して高いものの、IRの結果で、新油との差異は確認されず、且つ、劣化の兆候も確認されなかったことから、良好と判断します。
報告№108-0432 報告№108-0432 | 分析№108-03800 分析№108-03800 | 108-03800 | 浄油後の、汚染度、潤滑状態を確認する。浄油後の試料油を分析した結果、全てのデータが良好であることから、この油は継続使用可能と判断します。尚、今後は本データを初期値として管理されることを推奨します。は良好と判断します。粘度は良好と判断します。粘度はmm/sと新油値mm/sに比較して、粘度変化率は+.％で、当社推奨の管理限界値である±％以内にあり、良好と判断します。水分は良好と判断します。水分はppmと当社推奨の管理限界値の以下であり、良好と判断します。全酸価は良好と判断します。全酸価はと新油値に変化はなく、良好と判断します。IRの結果、良好と判断します。IRの結果、油劣化の兆候を示すカルボン酸の吸収が確認されていないことから、良好と判断します。RBOTの結果、良好と判断します。RBOTはminと当社推奨の管理限界値のmin以上であり、良好と判断します。は良好と判断します。計数汚染度は良好と判断します。計数汚染度はNAS級と当社推奨の管理限界値のNAS級以内にあり、良好と判断します。重量汚染度は良好と判断します。重量汚染度は.mg/mlと当社推奨の管理限界値のmg/ml以内にあり、良好と判断します。機器の潤滑状態機器の潤滑状態は正常と判断します。SOAPの結果は良好です。SOAPの結果、油の添加剤成分であるリンがppm検出されています。D－SOAPの結果は良好です。D－SOAPの結果、外部から混入したと思われるカルシウム、ナトリウムが共に検出されています。フェログラフィーの結果は良好です。異常摩耗の早期発見パラメータであるフェログラフィーのIs値が×のマイナス乗と良好の範囲にあり、潤滑状態は正常と判断します。
報告№109-09136 報告№112-00363 | 分析№109-001160 分析№112-001448 | 112-001448 | 更油からの経過日数をもとに潤滑油の余寿命を評価したところ、潤滑油は定検までのヶ月間は使用可能と判断できました。次回定検時に更油を実施しない場合は、酸化安定度を知るための分析を実施し、余寿命を確認することを推奨します。酸化安定度はminであり、当社推奨の管理限界値のmin以上であることから、良好と判断します。
報告№109-09136 報告№111-00668 | 分析№109-001160 分析№111-003374 | 111-003374 | 対象設備は継続使用可能な状態にあると判断します。但し、今後も摩耗の進行を傾向監視するため、以下の対策を推奨します。定期的な分析切削摩耗の進行が懸念されるため、今後は定期的に分析を実施し、摩耗の進行状況を確認することを推奨します。新油との比較による評価を示す粘度、酸価、塩基価、IRの各データは新油データを基準として評価しています。今回は当社に新油データがなかったため判断できませんでしたが、今後評価する場合は、充填用に新油を同時に分析することをご検討下さい。フェログラフィー異常摩耗の早期発見パラメータとして摩耗粒子を定量化して評価するフェログラフィーのIs値は、潤滑状態が厳しいの乗でした。摩耗粒子の形態で比較的多く観察された粒子は、潤滑状態が正常な場合に発生する摩耗粒子異物の噛み込みにより発生する切削粒子でした。これらの摩耗粒子が観察された場合、潤滑部で発生している摩耗形態は、正常なマイルド摩耗異物による切削摩耗であることが分かります。切削摩耗は、他の摩耗形態に比較して摩耗進行速度が速く注意が必要で、定期的なトライボ診断による状態監視が必要と考えます。切削摩耗の原因となる混入異物が残留している場合、この異物により切削摩耗が継続して発生する可能性があります。Iカップリング発光分光分析供試の潤滑油を分析した結果、検出された金属元素は、SOAP-Tの結果表に示すように、鉄、鉛、ニッケル、リン、亜鉛、カルシウム、バリウム、アルミニウム、ナトリウムでした。検出されたこれらの金属元素から発生箇所を推定すると鉄、鉛、ニッケル・エンジン部品リン、亜鉛、カルシウム・オイル添加剤バリウム、アルミニウム、ナトリウム・外部混入異物であると思われます。このうち、機械部品が摩耗したと思われる元素はのグループです。計数汚染度計数汚染度はNAS級以上と汚染されていました。フィルタ表面の異物観察で金属片、鉄錆、砂、すす等が観察されたことから、汚染度が高い要因は、摩耗、エンジンオイルの反応生成物、そして外部混入異物の影響と思われます。粒度分布粒度分布は.～μmの範囲にあり、.μmにピークが確認されました。μm以下の粒子が多いことから、燃焼して発生したすす等であることが分かります。水分は良好でした。尚、粘度、酸価、塩基価は、当社に新油データがなかったため、新油データとの比較ができず評価できませんでした。
報告№109-09136 報告№111-00568 | 分析№109-001160 分析№111-002634 | 111-002634 | 潤滑油および軸受は継続使用可能な状態にあると判断します。但し、今後も摩耗の進行を傾向監視するため、以下の対策を推奨します。定期的な分析フレッティング摩耗の進行を監視するため、定期的に分析を実施し、摩耗の進行状況を確認することを推奨します。フェログラフィー異常摩耗の早期発見パラメータとして摩耗粒子を定量化して評価するフェログラフィーのIs値は、前回のの乗から乗に低下しており、潤滑状態が安定していることを示していました。摩耗粒子の形態で比較的多く観察された粒子は、潤滑状態が正常な場合に発生する摩耗粒子フレッティングにより発生する赤錆局部的に高圧・高温となる場合に発生するフリクションポリマでした。これらの摩耗粒子が観察された場合、潤滑部で発生している摩耗形態は、正常なマイルド摩耗微振動によるフレッティング摩耗であり、そして局部的ではあるものの高圧・高温の箇所が発生していることも分かります。フレッティングは、・軸と内輪内面・軸受箱と外輪外面・軌道輪と転動体の箇所で発生する可能性があります。フレッティング粒子は酸化して硬いため、軸受軌道面に噛み込んだ場合はその傷が疲労剥離の起点となり、疲労摩耗へと進展することが想定されます。フリクションポリマは、潤滑油が軌道面に押し込められ高圧状態になると同時に、圧縮熱により高温状態になった結果、基油自身が重合反応を起こし生成することが知られています。そのため、高圧高温状態の解消がなされなければ、潤滑油の劣化が進行し、粘度上昇に因る潤滑異常に進展する場合があります。Iカップリング発光分光分析供試の潤滑油を分析した結果、検出された金属元素は、SOAPの結果表に示すように、鉄、リン、亜鉛、カルシウム、アルミニウム、ケイ素、ナトリウムでした。検出されたこれらの金属元素から発生箇所を推定すると鉄、亜鉛・軸受等リン・オイル添加剤カルシウム、アルミニウム、ケイ素、ナトリウム・外部混入異物であると思われます。このうち、機械部品が摩耗したと思われる元素はのグループです。前回に比較して計数汚染度はNAS級以上からNAS級にランク減少しているものの、やや高い値でした。D－SOAPで油の添加剤成分であるリンが検出され、フィルタ表面の異物観察で表面が茶褐色で金属片、鉄錆、砂等が観察されたことから、汚染度が高い要因は、摩耗とスラッジ、そして外部混入異物の影響と思われます。前回同様に粘度、水分、全酸価、IRの各データは良好でした。
報告№103-0207 | 分析№103-02057 | 103-02057 | 本試験は、油中の摩耗粒子から得られる情報からベアリング軌道面の状態を推定することを目的としました。分析の結果、ベアリングの使用時間と本試料油の使用時間とが同じであると仮定した場合、ベアリング軌道面の％程度にフレーキングが発生していると推定できます。この前提条件に間違いがなければ、ベアリングは使用可能な状態にあると思われます。これらのことは、鉄濃度から計算したフレーキングの発生面積が内輪軌道面の面積の凡そ％であること。確認された摩耗粒子がμm以下の小さな粒子が支配的であること。以上のことから判断しました。但し、今後も摩耗が進行することが予想されますのでCBMによる摩耗状態の把握が必要です。計算の結果、時間以上経過すれば、いつでも採油できる状態になりますので、この時間を目安に計画を立てて管理されることを推奨します。
報告№109-09136 報告№112-00382 | 分析№109-001160 分析№112-001580 | 112-001580_date121115 | 潤滑油および対象設備は継続使用可能な状態にあると判断します。但し、今後も摩耗の進行を傾向監視するため、以下の対策を推奨します。次回点検でピストンリングの点検と更油当該機の油中からカルシウム化合物がやや高い濃度で検出されたため、この化合物がコンロッドメタルやクランクメタルの摩耗を促進させる懸念があります。化合物発生の原因は、ピストンリングの摩耗によって燃焼ガスのシール性が低下し、燃焼ガス中の硫黄分と油中のカルシウム添加剤が反応するためと考えられます。そのため、次回点検では第一にピストンリングの摩耗状態の点検を推奨すると共に、第二に、更油を推奨します。更油或いは部分更油による水分濃度の調整水分の影響により金属表面で腐食摩耗が発生し、発生した鉄錆等の粒子が潤滑部に噛み込み摩耗が進行することがありますので、更油或いは部分更油などにより相対的に水分濃度を低くするなどの方法を推奨します。定期的な分析凝着摩耗の進行を監視するため、定期的に分析を実施し、分析データによる摩耗の進行状況を確認することを推奨します。はフェログラフィーおよびSOAP-Tの結果から総合的に判断した結果、やや厳しい状態にあると考えられます。フェログラフィー【定量分析：Is値】Is値は異常摩耗の早期発見パラメータのつで、摩耗粒子を定量化するために用います。前回に比較してIs値はの乗から乗に上昇し、やや高い値でした。フェログラフィー【定性分析：摩耗粒子および摩耗形態観察】分析結果から比較的多く観察された粒子は、以下の通りでした。正常な摩耗粒子・潤滑状態が正常なマイルド摩耗により発生。黒錆・潤滑状態がやや厳しい凝着摩耗により発生。金属接触が厳しく、且つ、高い摩擦熱が発生していると考えられます。Iカップリング発光分光分析【SOAP-T】検出された金属元素から発生箇所を推定すると、以下の通りでした。鉄、銅、ニッケル・軸受等リン、亜鉛、カルシウム、モリブデン・添加剤ナトリウム・外部混入異物カルシウムの析出前回に比較してSOAP-Tでカルシウムがppmからppmに減少しているものの、やや高い値でした。エンジン油中にカルシウム化合物が高い濃度で検出された場合、この化合物がコンロッドメタルやクランクメタル摺動面に噛み込んで摩耗させたり、メタルに埋め込まれて摩耗を促進させたりする原因になるなどの悪影響を生じることが当社の研究結果から判明しています。この影響については、別紙カルシウムの析出をご覧ください。クランクメタルの摩耗前回に比較してSOAP-Tで銅がppmからppmに増加していたことから、銅を使用した箇所の溶出・摩耗が進行していると推定されます。ディーゼル機関の潤滑油で銅が検出される場合は、クランクメタルが考えられます。ディーゼルエンジンのクランクメタルは積層構造になっており、クランクメタルの最表面はホワイトメタル層が存在し、その下にニッケル層、さらにその下には銅と鉛の合金であるケルメット層が存在します。ディーゼルエンジンのメタルは、設計上、油膜が正常に形成される流体潤滑が基本であることから、通常の使用においては摩耗しにくいと思われますが、メタルの潤滑部に流体潤滑になりにくい部分が発生するとメタル表面の軟質金属部が摩耗しメタル部のすぐ下のニッケル部まで摩耗し始め、ホワイトメタル層の主成分である錫や鉛、そしてメタルの第二層のニッケルやバックメタルの銅が検出されます。今後、摩耗が進行した場合、軸受が焼付を起こす可能性があるため、注意が必要です。その他の銅を使用した箇所の溶出・摩耗その他に潤滑油系統内で銅を使用している箇所は、潤滑油冷却器の配管などが考えられます。この箇所で溶出・摩耗が発生する場合は以下のことが考えられます。潤滑油冷却器の配管で摩耗していた場合、配管取付け部に緩みが生じて配管が振動し、継手部が外れたり、亀裂が生じて冷却水の混入にいたる場合があります。亜鉛系添加剤の影響により、潤滑油冷却器の配管で溶出していた場合、ピンホールが発生して冷却水の混入に至る場合があります。今後、油劣化の進行や水分濃度が上昇することに注意が必要です。計数汚染度前回に比較して計数汚染度はNAS級以上からNAS級にランク低下したものの、汚染されていました。フィルタ表面の異物観察で鉄錆、砂等が観察されたことから、汚染度が高い要因は、摩耗と外部混入異物の影響と思われます。粒度分布粒度分布は.～.μmの範囲にあり、.μmにピークが確認されました。μm以下の粒子が多いことから、燃焼して発生したすす等であることが分かります。前回同様に粘度、酸価、IRの各データは良好でした。水分は、ppmと当社推奨の管理限界値を超えていました。今後、水分の影響でエンジン内部に錆が発生し、その影響で摩耗が発生する懸念があります。
報告№107-0085 報告№107-0085 | 分析№107-00382 分析№107-00382 | 107-00382 | 分析の結果、D－SOAPの鉄濃度が前回のからppmに増加していました。摩耗粒子形態観察およびフィルタ写真で外部から混入したと思われる鉄錆が多く観察されたことから、鉄濃度が増加した原因は、外部から混入したと思われる異物の影響と考えられました。以上のことから、本軸受は継続使用可能な状態にあると判断できますが、今後の採油は、廃油量を増量するなど外部からの影響を受けないように採油時にご配慮いただけますようお願い申し上げます。これらのことは、前回に比較して、計数汚染度はランク増加したものの、良好の範囲にあることD－SOAPで鉄がからppmに増加したこと摩耗粒子形態観察の結果、外部から混入したと思われる鉄錆がやや多く観察されたことフィルタ写真で外部から混入したと思われる鉄錆がやや多く観察されたこと以上のことから判断しました。は良好と判断します。計数汚染度は良好と判断します。計数汚染度はNAS級と当社推奨の管理限界値のNAS級以内にあり良好と判断します。重量汚染度は良好と判断します。重量汚染度は.mg/mlと当社推奨の管理限界値のmg/ml以内にあり良好と判断します。機器の潤滑状態摩耗粒子形態観察の結果、外部から混入したと思われる鉄錆がやや多く観察されました。SOAPの結果は良好です。SOAPの結果、油の添加剤成分であるリンが検出されました。D－SOAPの結果、鉄が検出されました。D－SOAPの結果、摩耗により発生する鉄、外部から混入したと思われるカルシウム、ナトリウムが検出されました。フェログラフィーの結果、外部から混入したと思われる鉄錆がやや多く観察されました。異常摩耗の早期発見パラメータであるフェログラフィーのIs値がと良好の範囲にあるものの、摩耗粒子形態観察の結果、外部から混入したと思われる鉄錆がやや多く観察されました。
報告№108-5071 報告№111-00708 | 分析№108-02721 分析№111-003583 | 111-003583 | 粘度および消泡性能の低下が確認されました。今後は障害予防を目的に以下の対策を推奨します。更油、或いは、部分更油粘度が低下していたことから、今後適正な粘度範囲で使用していない場合、ギヤ歯面やベアリング軌道面で油膜切れが発生し、摩耗が進行することが懸念されるため、更油、或いは、部分更油を推奨します。追加分析消泡性能が低下した場合、ギヤ歯面での油膜形成に影響が出て摩耗が進展することがありますので、フェログラフィーおよびSOAP-Tを追加して摩耗により発生する油中金属濃度や潤滑状態を確認することを推奨します。粘度粘度はmm/sと新油値mm/sに比較して、粘度変化率は-％で、当社推奨の管理限界値である±％以内にあるものの、低下していました。今後、適正な粘度範囲で使用していない場合、ギヤ歯面やベアリング軌道面で油膜切れが発生し、摩耗が進行することが懸念されます。泡立ち試験泡立ち試験の結果は、-と新油値が-であるのに比較して高い値となっていたことから、消泡性能が低下していることが分かりました。今後の使用状況によっては油の酸化劣化が進行したり、ギヤ歯面およびベアリング軌道面で油膜切れが発生したりする場合があるため、消泡剤の添加による消泡性能の改善など何らかの対応が必要になると思われます。分析結果粘度および消泡性能が低下していることが確認されました。粘度粘度はmm/sと新油値mm/sに比較して、粘度変化率は-％で、当社推奨の管理限界値である±％以内にあるものの、低下していました。泡立ち試験泡立ち試験は-と新油に比較して高い値でした。水分はppmと当社推奨の管理限界値の以下であり、良好と判断します。全酸価全酸価はmgKOH/gと新油値mgKOH/g以下にあり、良好と判断します。
報告№109-09136 報告№110-00326 | 分析№109-001160 分析№110-001417 | 110-001417 | 摩擦面で発生している摩耗の形態や潤滑状態は、フェログラフィーで得られた摩耗粒子の観察結果から評価します。同法は、摩耗粒子を含んだ試料油を磁力で油と粒子とに分離する技術で、分離された摩耗粒子を解析することによって潤滑状態の健全性や摩耗粒子の発生原因を診断するものです。摩耗粒子と摩耗形態観察された粒子は、潤滑状態が正常な場合に発生する摩耗粒子でした。以上から、潤滑部で発生している摩耗は正常なマイルド摩耗であることが分かりました。潤滑状態異常摩耗の早期発見パラメータとして摩耗粒子を定量化して評価するフェログラフィーのIs値は、潤滑状態が正常であるのマイナス乗となっていました。汚染度水分濃度は、前回同様に管理基準以内にあり良好でした。粘度、全酸価、RBOTの各データは、前回同様に管理基準以内にあり良好でした。本試料油は、機器停止中に油タンクドレン弁から採油されています。ドレン弁の汚染度は、一般的に高く、尚且つ、機器が停止している状態では、油槽内で撹拌がなくなり固形物が沈降するため、油中汚染度は更に高くなると推定されます。このような悪条件にもかかわらず、今回の分析結果は全て良好であり、異常なデータは見られませんでした。したがって、潤滑油および軸受は継続使用可能な状態にあると判断します。なお、今後の採油は、極力停止直後の油槽中層部から実施されることを推奨します。
報告№108-5077 報告№108-5077 | 分析№108-02815 分析№108-02815 | 108-02815 | トライボ診断の結果、泡立ち試験を除く項目は良好です。泡立ち試験の結果は、一般的には消泡性能が低くいと判断できる値の-ですが、新油値の-と同レベルにあったため、良好と判断します。機器の潤滑状態潤滑状態指数はのマイナス乗と濾過設備のない機器であれば正常な潤滑状態にあると判断できますが、ギヤボックスの油系統にはインラインフィルタとオフラインフィルタがあり、μmサイズ以上の粒子の大部分は捕捉され、異常な摩耗状態が発生したとしても正常な潤滑状態にあると誤認してしまう可能性があります。そこで、フィルタが設置されていない場合の潤滑状態を、一般的なフィルタの効率である.と仮定し、粒子の発生状況から潤滑状態を推定します。その結果、ギヤは継続使用可能な状態にあると思われますが、潤滑状態指数は摩耗がやや厳しい状態であるの乗領域にあると推定できます。推定結果は、フィルタの濾過効率を仮定して求めたものですが、フィルタがない状態では油中の粒子濃度は現在より高いことは明らかです。そのためヶ月後に再度分析を実施し、摩耗進行の有無をチェックすることを推奨します。尚、フィルタの捕捉の影響による誤認を避けるため、これまでの採油箇所に加え、インラインフィルタやオフラインフィルタの捕捉物も分析し、その結果から潤滑状態を評価することを提案します。フィルタ捕捉物の分析を実施する際には、フィルタ使用時間の情報をご提供いただけますようお願い致します。泡立ち試験の結果、消泡性能が低いと判断できる値であるものの、新油と同レベルにあると判断します。粘度は良好。粘度はmm/sと新油値.mm/sに比較して、粘度変化率は-.％で、当社推奨の管理限界値である±％以内にあり、良好と判断します。粘度はmm/sとなっています。粘度はmm/sとなっています。粘度指数はとなっています。粘度指数はとなっています。泡立ち試験は-となっています。泡立ち試験は-と新油と同レベルにあり、消泡性能が新油と同レベルにあると判断します。水分は良好。水分はppmと当社推奨の管理限界値の以下であり、良好と判断します。全酸価は良好。全酸価は.mgKOH/gと新油値.mgKOH/gに比較して高いものの、IRの結果で油劣化の兆候を示すカルボン酸の吸収が確認されていないことから、良好と判断します。機器の潤滑状態精密な濾過設備がない機器であれば、潤滑状態指数は正常の範囲にあると判断します。潤滑状態指数は正常の範囲にあると判断します。異常摩耗の早期発見パラメータである潤滑状態指数がのマイナス乗と精密な濾過設備がない機器であれば、潤滑状態指数は正常の範囲にあると判断します。
報告№109-09136 報告№110-00790 | 分析№109-001160 分析№110-003772 | 110-003772 | Iカップリング発光分光分析供試のディーゼルエンジン油を分析した結果、検出された金属元素は、SOAPの結果表に示すように、鉄、鉛、アンチモン、錫、リン、亜鉛、カルシウム、アルミニウム、ケイ素、ナトリウム、マグネシウム、ホウ素が検出されました。これらの検出された金属元素から発生箇所を推定すると鉄、鉛、アンチモン、錫・エンジン部品リン、亜鉛、カルシウム、ホウ素・オイル添加剤アルミニウム、ケイ素、ナトリウム、マグネシウム・外部混入異物であると思われます。このうち、機械部品が摩耗したと思われる元素はのグループです。カルシウムなどの析出D－SOAPでカルシウムがppm検出され、また鉄も検出されました。エンジンオイル中に検出されるカルシウムは、燃焼ガス中に含まれている硫黄分と反応して微小サイズの硫酸カルシウム、いわゆる石膏が生成されます。この硫酸カルシウムは、モース硬度がとコンロッドやクランクメタルの主成分である錫や鉛の～と同等の硬さで、サイズは数μmから数十μmになることもあります。本試料の場合、鉄がSOAPではppm、D－SOAPでは検出されており、これはコンロッドメタルのメタル部に埋め込まれたカルシウム化合物が鉄側を摩耗させている現象があると推定できます。カルシウム化合物が軸受の油膜に混入した場合は、潤滑面では摩耗形態の中で摩耗速度が最も速い切削摩耗が発生し、メタルは短期間で摩耗することが判明しています。潤滑油中の固形分としてのカルシウムは、オイルリングやトップリングが正常であればほとんど検出されませんが、当該機の場合は、オイルリングが摩耗し燃焼室から燃焼ガスや未燃焼ガスが潤滑油中に入り易くなっている可能性が考えられます。フェログラフィー異常摩耗の早期発見パラメータとして摩耗粒子を定量化して評価するフェログラフィーのIs値は、前々回のの乗から乗に低下しており、摩耗が安定していることを示していました。摩耗粒子の形態で比較的多く観察された粒子は、潤滑状態が正常な場合に発生する摩耗粒子、異物の噛み込みにより発生する切削粒子、金属接触が厳しく、且つ、摩擦熱が高い場合に発生する黒錆でした。このような摩耗粒子が観察された場合には、潤滑部では正常なマイルド摩耗、異物による切削摩耗とやや厳しい摩耗形態の凝着摩耗が発生していることが分かります。重量汚染度はmg/mlでした。フィルタ表面の異物観察で金属片、すす、鉄錆等が観察されました。水分はppmと当社推奨の管理限界値を超えていました。今後、水分の影響でエンジン内部に錆が発生し、その影響で摩耗が発生する懸念があります。尚、粘度、全酸価、全塩基価の各データは当社に新油データがないため、判定することは出来ませんでした。本エンジンは継続使用可能な状態にあると判断します。但し、摩耗の進行および水分による腐食摩耗の発生が懸念されるため、以下の対策を推奨します。次回点検でオイルリングの点検オイルリングが摩耗し燃焼ガスのシール性が低下していると推定されることから、次回点検ではオイルリングの点検が必要と思われます。更油或いは部分更油による水分濃度の調整添加剤の反応生成物のカルシウム化合物の濃度が高く、潤滑部の摩耗が進展しやすいことと、油中に水分の影響により金属表面で腐食摩耗が発生し、発生した鉄錆等の粒子が潤滑部に噛み込み摩耗が進行することがありますので、更油或いは部分更油などにより相対的に水分濃度を低くするなどの方法を推奨します。定期的な分析摩耗の進行を監視するため、定期的に分析を実施し、摩耗の進行状況を確認することを推奨します。新油との比較による評価を示す粘度、全酸価、全塩基価の各データは新油データを基準として評価しています。今後評価する場合は、充填用に新油を同時に分析することをご検討下さい。
報告№109-09136 | 分析№109-001160 | 113-002384 | 潤滑油および減速機は継続使用可能な状態にあると判断します。但し、今後の摩耗推移を確認するためにも傾向監視を継続することが有効です。定期的な分析今後の摩耗推移を監視するため、定期的な分析実施を推奨します。新油の分析粘度、酸価は、油の性能を評価するパラメータの一種です。油の性能低下は、新油との比較が必要なことから、未使用油の提供および分析による比較評価を推奨します。異常摩耗の早期発見のパラメータであるIs値は、レベルと正常です。但し、潤滑部の摩耗が認められたため、定期的に潤滑油分析を実施し、摩耗推移を監視することが有用と考えます。フェログラフィーで比較的多く観察された粒子は、以下の通りです。正常な摩耗粒子・潤滑状態が正常なマイルド摩耗により発生。切削粒子・異物や金属表面の微小突起による切削摩耗により発生。疲労摩耗粒子・繰返し応力による金属疲労で発生。大型化するとフレーキングの発生が懸念されます。切削粒子は、摩擦面が将来的に異常摩耗へ進展する可能性を示唆しているため、傾向監視が有用と思われます。詳細は、別紙傾向監視が必要な摩耗粒子をご覧ください。粘度粘度はmm/sでした。新油との比較による評価が必要です。水分は.ppmと当社推奨の管理限界値以下であり、良好です。酸価は.mgKOH/gでした。新油との比較による評価が必要です。
報告№109-09249 報告№111-00550 | 分析№109-001747 分析№111-002510 | 111-002510 | 潤滑油は継続使用可能な状態であり、また運転中における潤滑状態も正常であったものと判断します。本試料油は、分析の結果は全ての分析項目の値が当社推奨の管理基準値を満たしており、新油分析値との比較結果も問題となる値はありませんでした。分析結果特性低下特性低下に係るパラメータの分析結果は良好と判断します。粘度粘度はmm/sと新油値mm/sに対する粘度変化率は-％で、当社推奨の管理限界値である±％以内にあり、良好と判断します。全酸価添加油の全酸価は、油メーカによって初期値が違うため統一した管理基準を設定するのが困難であることから、当社では管理限界値を設定しておらず、新油分析値との比較及び他の分析項目の結果より全酸価の状態判断を行います。その結果、全酸価は.mgKOH/gと新油値.mgKOH/gに比較して変化はないことから、良好と判断します。酸化安定度酸化安定度はminであり、当社推奨の管理限界値のmin以上であることから良好と判断します。有機物・有機化合物有機物・有機化合物は、IRチャートによる新油分析値との比較の結果、cm-付近に劣化の兆候を示すカルボン酸の吸収が確認されていないことから、良好と判断します。色相はL.であり、新油値のL.に比較して変化はないことから、良好と判断します。汚染に係るパラメータの分析結果は良好と判断します。水分はppmであり、当社推奨の管理限界値の以下であることから良好と判断します。汚染粒子数はNAS級であり、当社推奨の管理限界値のNAS級以内であることから良好と判断します。汚染度物重量は.mg/mlであり、当社推奨の管理限界値のmg/ml以内であることから良好と判断します。摩耗運転中における潤滑状態は正常であったものと判断します。異常摩耗の早期発見パラメータであるフェログラフィーのIs値がのマイナス乗と良好の範囲にあったことから、潤滑箇所の潤滑状態は正常と判断します。金属濃度SOAP法により金属濃度を測定した結果、金属元素は検出されなかったことから、潤滑箇所で発生する金属接触による摩耗や、外部からの異物などの混入は見られず良好と判断します。金属濃度酸溶解法により金属濃度を測定した結果、外部から混入したと思われるカルシウム、ナトリウムが共にと僅かに検出されましたが良好と判断します。
報告№109-09094 報告№110-00627 | 分析№109-000878 分析№110-002743 | 110-002743 | は良好と判断します。尚、RBOTがminと新油値のminに比較してmin減少していました。このまま継続使用した場合、この減少傾向から限界値に到達するのは、別紙図RBOTの減少傾向に示すように時間と推定されました。潤滑油は継続使用可能な状態にあると判断します。≪状態監視とパラメータ≫分析の目的および各分析のパラメータは以下の通りです。特性低下目的：油の分析結果から、や劣化傾向ならびに添加剤の消耗程度、残存寿命などを確認する。粘度JISK全酸価JISK赤外線吸収スペクトルJISK酸化安定度試験JISK汚染目的：油の分析結果から、砂塵あるいは水・異種油などによるや、異物混入の有無を確認する。水分JISK計数汚染度JISB重量汚染度JISB光学顕微鏡観察摩耗目的：油中の摩耗粒子を分析する事により、回転・摺動部の潤滑状態、摩耗劣化の程度、余寿命などを解析する。摩耗診断電子顕微鏡観察JISKX線マイクロアナリシス油中金属濃度）JISK≪分析結果≫特性低下粘度：良好粘度値mm/sの新油値mm/sに対する変化率は+％であり、当社推奨の管理限界値±％以内に留まっています。全酸価：良好全酸価.mgKOH/gは新油値の.mgKOH/g以内にあることから、問題は無いと判断します。赤外線吸収スペクトル：良好酸化安定度試験：良好酸化安定度試験の結果、数値minは当社推奨の管理限界値min以上に留まっており、現時点での使用は可能と判断します。汚染水分：良好水分値ppmは当社推奨の管理限界値以内に留まっています。計数汚染度：今回は実施していません。重量汚染度：今回は実施していません。光学顕微鏡観察：今回は実施していません。摩耗摩耗診断電子顕微鏡観察・X線マイクロアナリシス：今回は実施していません。油中金属濃度：今回は実施していません。
報告№109-09447 報告№110-00768 | 分析№109-002782 分析№110-003676 | 110-003676 | 軸受および潤滑油は継続使用可能な状態にあると判断します。本試料油は、機器停止中に油面計から採油されています。機器が停止している状態では、別紙油粒子の沈降の影響に示すように油槽内で撹拌がなくなり固形物が沈降するため、油中汚染度は低くなり、異常な潤滑状態を示す摩耗粒子が発生していても見落としてしまう可能性があります。今後の採油は、極力運転中もしくは停止直後の油槽中層部から実施されることを推奨します。
報告№109-09136 報告№113-00286 | 分析№109-001160 分析№113-001141 | 113-001141 | 潤滑油の劣化はなく、汚染度は良好な範囲にあることから、継続使用可能と判断します。減速機減速機は継続使用可能な状態にあると判断します。但し、摩耗粒子の形態観察で疲労摩耗粒子が比較的多く観察されたことから、今後の摩耗進行の有無を確認するためにも傾向監視を継続することが有効です。定期的な分析今後懸念される疲労摩耗の進行を監視するため、定期的に分析を実施することを推奨します。フェログラフィーおよびSOAP-Tのデータから総合的に解析した結果、継続使用は可能ですが、今後の機器の機能を確認するためにも傾向管理が有用と考えます。フェログラフィー【定量分析：Is値】Is値は異常摩耗の早期発見パラメータのつで、摩耗程度を定量化するために用います。今回のIs値はの乗と、低い値でした。フェログラフィー【定性分析：摩耗粒子および摩耗形態観察】分析結果から観察された代表的な粒子は、以下の通りでした。疲労摩耗粒子・繰返し応力を受けて発生。Iカップリング発光分光分析【SOAP-T】検出された金属元素から発生箇所を推定すると、以下の通りでした。鉄、錫、亜鉛・ギヤ、軸受等リン・添加剤錫、カルシウム、アルミニウム、ナトリウム、モリブデン・外部混入異物亜鉛を使用した箇所の溶出・摩耗SOAP-Tの結果、亜鉛がppm検出されました。亜鉛を使用した箇所の溶出・摩耗が発生していると思われます。亜鉛メッキ等であった場合、耐食性が低下して腐食に進展することが懸念されます。計数汚染度はNAS級と、当社推奨の管理限界値以下であり、良好でした。潤滑油の劣化状態粘度、水分、酸価、IRの各データは良好でした。
報告№109-09136 報告№112-00360 | 分析№109-001160 分析№112-001421 | 112-001421 | 軸受は継続使用可能な状態にあると判断します。但し、油中の汚染度が高いことから、今後も摩耗の進行を傾向監視するため、以下の対策を推奨します。濾過および更油油中の汚染度が高いことから、観察された摩耗粒子や異物等が軌道面に噛み込み摩耗が進行することが懸念されるため、濾過および更油を推奨します。定期的な分析凝着摩耗や疲労摩耗の進行を監視するため、定期的に分析を実施し、分析データによる摩耗の進行状況を確認することを推奨します。はフェログラフィーおよびSOAP／D-SOAPの結果から総合的に判断した結果、やや厳しい状態にあると考えられます。フェログラフィー【定量分析：Is値】Is値は異常摩耗の早期発見パラメータのつで、摩耗粒子を定量化するために用います。前回に比較してIs値はの乗から乗に低下し、低い値でした。フェログラフィー【定性分析：摩耗粒子および摩耗形態観察】分析結果から比較的多く観察された粒子は、以下の通りでした。疲労摩耗粒子・繰返し応力を受けて発生。銅系シビア粒子・潤滑状態がやや厳しい凝着摩耗により発生。金属潤滑部が局部的に油膜切れを起していると考えられます。観察された摩耗粒子の中でも銅系シビア粒子は、注意が必要です。銅を使用した箇所は、転がり軸受の型番から保持器と推定されます。今後、保持器の摩耗が進行することで転動体とのギャップが大きくなると共に振動が増大し、摩耗の進行につながることが懸念されます。Iカップリング発光分光分析【SOAP／D-SOAP】検出された金属元素から発生箇所を推定すると、以下の通りでした。鉄、銅、亜鉛・軸受等リン・添加剤カルシウム、アルミニウム、ナトリウム・外部混入異物前回に比較して計数汚染度はNAS級以上から等級に変化はなく、当社推奨の管理限界値を超えていました。フィルタ表面の異物観察で銅合金、鉄錆、砂等が観察されたことから、汚染度が高い要因は、摩耗と外部混入異物の影響と思われます。分析結果計数汚染度は当社推奨の管理限界値を超えていました。計数汚染度計数汚染度はNAS級以上と当社推奨の管理限界値のNAS級を超えていました。重量汚染度はmg/mlでした。摩耗粒子の形態観察の結果、金属潤滑部が局部的に油膜切れを起して発生する銅系シビア粒子、繰返し応力を受けて発生する疲労摩耗粒子が比較的多く観察されました。SOAPSOAPの結果、摩耗により発生する銅が検出されました。D-SOAPD-SOAPの結果、摩耗により発生する鉄および銅が検出されました。フェログラフィー異常摩耗の早期発見パラメータであるフェログラフィーのIs値がの乗と良好の範囲にあるものの、摩耗粒子の形態観察の結果、金属潤滑部が局部的に油膜切れを起して発生する銅系シビア粒子、繰返し応力を受けて発生する疲労摩耗粒子が比較的多く観察されました。
報告№102-6060 | 分析№102-00945 | 102-00945 | 月日に運転操作中にランナー弁動作遅延が発生、故障停止したため、各部点検を実施しました。点検のため、ランナー制御用ストレーナのドレンプラグから潤滑油を抜いた際、その油中に塗料片及び金属片が発見されたことから、発電機メーカの見解では、これらがバルブに噛み込み故障停止が発生した可能性があるとされたため、本試験は、分析結果から原因の特定及び再発防止対策を検討することを目的としました。分析の結果、計数汚染度、重量汚染度、D－SOAP、フェログラフィーを除く項目は良好でした。計数汚染度の結果、NAS級以上、重量汚染度がmg/mlと、当社推奨の管理基準値を超えていました。しかし、本サンプルはランナー制御用ストレーナのドレンプラグから潤滑油を抜いており、ストレーナの内部の構造から、ストレーナに捕捉された汚染物を含む状態でサンプルリングされており、汚染度が高い要因は、ストレーナに捕捉された汚染物によるものと考えられました。この汚染物は、粒子の分布状態を詳細に見みると、～μmがNAS級以上になっており、やや大型の粒子が多いことが判りました。汚染物を光学顕微鏡で観察した結果、金属片等が多く見られ、又、茶色のスラッジも多く見られました。これらの汚染物濃度を測定するD－SOAPの結果、鉄が、亜鉛が、カルシウムが検出されたことから、鉄は金属片、カルシウムは砂が検出されたものと考えられました。亜鉛は、使用油FBKタービンの添加剤には含まれていないことから、以前使用していた油種に含まれていたか、亜鉛メッキ等の亜鉛を使用している部分の溶出によるものと考えられました。いずれにしても、この亜鉛はスラッジ化し、粘着性をおびるとバルブの動作障害の原因となるため、除去する必要があります。そこで、今回確認されたスラッジを当社製清浄分散剤TS－で溶解・分散ができるかを確認するため、混合試験を実施しました。その結果、下表に示すように、溶解分散率は％であり、油中に発生しているスラッジをTS－により溶解することが可能であることが確認できました。したがって、バルブの動作障害の原因は、異物の噛み込みに加え、スラッジによる固着の可能性もあると考えられるため、濾過を実施する前に、TS－を％投与されることを推奨します。
報告№107-6588 報告№107-4553 | 分析№107-02904 分析№107-02745 | 107-02745 | トライボ診断の結果、潤滑油の基本特性、摩耗、汚染について以下のことが分りました。基本特性油の基本特性としての粘度、全酸価は新油データを基準として評価しますが、今回は油名が不明であったため、比較評価は出来ませんでした。正確な評価には、新油値、或いは新油の提供が必要です。但し、IRの結果から、油劣化の兆候を示すカルボン酸の吸収が確認されていないことから、劣化はなく継続使用は可能であると判断します。摩耗状態油中摩耗粒子の観察結果から、ギヤ歯面の潤滑はマイルドな状態にあるものの、SOAPで分析した結果、油中の鉄濃度が高いことが確認出来ました。また、弊社では潤滑状態の過酷度を知るパラメータとして、摩耗粒子の測定結果を定量化したIs値を適用しています。今回、このパラメータによる評価をした結果、本試料の潤滑状態は混合潤滑領域の中期的段階にあることが分かり、摩耗が更に進行する可能性があることが分かりました。汚染状態ギヤオイルとしての汚染度は、高い値でした。汚染度が高い要因は、SOAPで鉄、カルシウムが比較的多く検出されたことから、ギヤ歯面の摩耗や油の添加剤成分の析出によるものと思われます。総合判断油劣化はなく、汚染度が高いものの、油は継続使用が可能です。機器は、ギヤの種類が不明ですが、今回の汚染度では、油中汚染物がギヤ歯面に噛み込み摩耗が進行しやすく、その場合、ギヤ歯面のバックラッシが増大して噛み合い時に衝撃振動や騒音が大きくなる懸念があるため、摩耗進行に注意が必要です。採油後の再分析の採油周期は、油量、ポンプと出油量、ラインフィルタの精度により計算出来るため、これら情報の提供により計算しますので、計算が必要な場合は弊社営業担当者に連絡をお願いします。
報告№107-0260 報告№107-0260 | 分析№107-01415 分析№107-01415 | 107-01415 | 分析の結果、ドレン配管内部に残留していたと思われる鉄錆や砂がやや多く確認されたものの、ギヤの異常摩耗を示す大型の摩耗粒子が観察されていないことから、ギヤは継続使用可能な状態あると判断します。尚、トライボ診断では、バックラッシの増加量を分析結果から計算できますので、構造が確認できる図面、ギヤの形式、歯形、モジュール、歯数、回転数、増速比、歯幅をお知らせ下さい。計算結果をご報告いたします。計数汚染度は良好と判断します。計数汚染度は良好と判断します。計数汚染度はNAS級と当社推奨の管理限界値のNAS級以内にあり、良好と判断します。重量汚染度は.mg/mlでした。重量汚染度は.mg/mlでした。機器の潤滑状態フェログラフィーの結果、外部から混入したと思われる鉄錆がやや多く観察されました。SOAPは良好と判断します。SOAPの結果、摩耗により発生する鉄が検出されていないことから良好と判断します。D－SOAPの結果、鉄が検出されました。D－SOAPの結果、摩耗により発生した鉄が検出されました。フェログラフィーの結果、外部から混入したと思われる鉄錆がやや多く観察されました。異常摩耗の早期発見パラメータであるフェログラフィーのIs値が.と良好の範囲にあるものの、摩耗粒子形態観察の結果、外部から混入したと思われる鉄錆がやや多く観察されました。
報告№109-09136 報告№113-00526 | 分析№109-001160 分析№113-002246 | 113-002246 | 潤滑油は継続使用可能と判断します。分析結果水分、酸価、IRの各データは良好です。
報告№109-09167 報告№109-09167 | 分析№109-001381 分析№109-001381 | 109-001381 | フェログラフィーの結果、異常摩耗の早期発見パラメータであるIs値がの乗とやや高く、摩耗粒子の形態観察の結果、微小な疲労摩耗粒子が多く観察されています。分析の結果、観察された摩耗粒子には、～μmサイズの疲労摩耗粒子が比較的多く観察されました。発生している摩耗形態は、疲労摩耗でした。これを反映して異常摩耗の早期発見パラメータであるフェログラフィーのIs値が前回のの乗とやや高く、潤滑状態が厳しくなりつつあることが確認されました。本機は、回転数が毎分回転ときわめて低速であるため良好な油膜の形成はし難く、このことが、潤滑状態がやや厳しくなっている要因だと思われます。潤滑状態が厳しくても、回転数が低速であることから状態の急変はないと思われますが、念のため定期的な分析により摩耗の進行状況を確認する必要があります。次回分析の時期を理論的に求めたところ、最短で約時間となりました。この時間は、油中汚染物が均一になるために必要とする時間であり、この時間を経過すれば、再分析の結果から状態の傾向を確認することが可能となりますので、これを参考に次回分析時期を検討されることを推奨します。計数汚染度がやや高い値となっています。計数汚染度はやや高い値となっています。計数汚染度はNAS級と当社推奨の管理限界値のNAS級以内にあるものの、やや高い値となっています。重量汚染度はmg/mlとなっています。重量汚染度はmg/mlとなっています。機器の潤滑状態フェログラフィーの結果、～μmサイズの疲労摩耗粒子が多く観察されています。SOAPの結果、鉄および銅が検出されています。SOAPの結果、摩耗により発生する鉄および銅、油の添加剤成分であるリンが検出されています。D－SOAPの結果、鉄および銅が検出されています。D－SOAPの結果、摩耗により発生する鉄および銅、油の添加剤成分であるリンが検出されています。フェログラフィーの結果、～μmサイズの疲労摩耗粒子が多く観察されています。フェログラフィーの結果、異常摩耗の早期発見パラメータであるIs値がの乗とやや高く、摩耗粒子の形態観察の結果、～μmサイズの疲労摩耗粒子が多く観察されています。
報告№109-09094 報告№109-09094 | 分析№109-000883 分析№109-000883 | 109-000883 | 分析の結果、全てのデータが良好であることから、この油は継続使用可能と判断します。特性低下全ての項目が良好の範囲にあったことから、特性低下は認められず良好と判断します。粘度は良好と判断します。粘度はmm/sと新油値mm/sに比較して、粘度変化率は+.％で、当社推奨の管理限界値である±％以内にあり、良好と判断します。全酸価は良好と判断します。全酸価は.mgKOH/gと新油値.mgKOH/gに比較して高い値であるものの、有機物・有機化合物の結果、油劣化の兆候を示すカルボン酸の吸収が確認されていないことから、良好と判断します。有機物・有機化合物の結果、良好と判断します。有機物・有機化合物の結果、油劣化の兆候を示すカルボン酸の吸収が確認されていないことから、良好と判断します。酸化安定度の結果、良好と判断します。酸化安定度はminと当社推奨の管理限界値のmin以上であり、良好と判断します。汚染は良好と判断します。水分は良好と判断します。水分は.ppmと当社推奨の管理限界値の以下であり、良好と判断します。
報告№109-09287 報告№109-09287 | 分析№109-002066 分析№109-002066 | 109-002066 | 潤滑油および本軸受は継続使用可能な状態にあると判断できますが、軸受摺動面では切削摩耗や凝着摩耗の発生が確認されており、今後継続して発生することが懸念されるため、運転再開後ヶ月以内に再度分析を実施し、摩耗の進行状況を確認することを推奨します。尚、SOAPでケイ素が非常に多く検出されており、シリコンオイルまたはシリコングリースなどの異種油混入の可能性がありますので、混入可能性の有無をご確認下さい。
報告№107-0366 報告№113-00446 | 分析№107-01900 分析№113-001841 | 113-001841 | 濾過前の試料油を分析した結果、重量汚染度がmg/mlと、処置領域にありました。D-SOAPの結果、前回同様に油の添加剤成分であるバリウムがppm検出されました。フィルタ表面の異物観察で表面が薄茶色になっていました。D-SOAPで油の添加剤成分であるバリウムがppm検出されたことから、汚染度が高い要因は、油の添加剤成分の析出および劣化により発生したスラッジと考えられます。このスラッジは、粘着性があることからバルブ類の動作障害を発生することが懸念されます。これらの障害発生に対する弊害を勘案の上、更油を推奨します。
報告№108-0204 報告№108-6536 | 分析№108-01503 分析№108-01681 | 108-01681 | 初期試験を実施し、前回データと照合した結果、油中摩耗粒子の量に大きな変化は確認されませんでした。油中の摩耗粒子の増減は、サーボシリンダ摺動部、圧油ポンプ内部、電磁弁内部などで発生した場合に増加し、また、油槽や配管内部で沈降したり、フィルタやストレーナにより捕捉されることなどで減少します。油中の摩耗粒子濃度は、発生量と減少量とがバランスしたところで一定、いわゆる平衡状態になりますが、このバランスが崩れると増加する場合と減少する場合とに分かれます。以上のことから、前回と今回の分析結果で、油中摩耗粒子の量の減少が確認されたため、摩耗粒子の発生量が減少したと判断できます。したがって、サーボシリンダ摺動部、圧油ポンプ内部、電磁弁内部などの摩耗の進行はほとんどなく、潤滑状態は安定した状態にあったものと判断します。尚、潤滑油の基本特性も良好の範囲にあることから継続使用可能と判断します。これらのことは、前回に比較して、計数汚染度はランク減少し、SOAP／D-SOAPの鉄濃度に変化がないこと異常摩耗の早期発見パラメータであるフェログラフィーのIs値がのマイナス乗と良好の範囲にあることを示すIR、RBOTの各データが良好の範囲にあること以上のことから判断しました。
報告№101-8057 | 分析№101-01015 | 101-01015 | 分析の結果、前回に比較して、計数汚染度が減少し、重量汚染度、SOAP／D－SOAPの鉄、銅、錫濃度、フェログラフィーのIs値に変化がみられていないことから、摩耗は安定しているものと判断します。但し、全酸価が.mgKOH/gと当社推奨の管理限界値の.mgKOH/gを超えており、油劣化の兆候を示すカルボン酸の吸収が確認されていることから、本試料油は劣化が進行している状態であると判断します。今後、油中の酸成分により金属が腐食して摩耗が進行する、いわゆる腐食摩耗が発生することが懸念されるため、予防措置として、至急更油を実施されることを推奨します。尚、現在無添加タービン油を使用していますが、油温が高い等の原因で、酸化が比較的早く進行していますので、添加タービン油に変更されることを併せて推奨します。
報告№109-09136 報告№113-00512 | 分析№109-001160 分析№113-002144 | 113-002144 | 潤滑油は継続使用可能な状態にあると判断します。本試料油の添加剤は、一般に、タービン油に比較して極圧添加剤や摩耗防止剤などの濃度が高く、この影響でRBOT試験の結果が変動する傾向があります。そのため、タービン油と同等の精度でギヤ油を評価するには、RBOTの結果に加え、粘度、全酸価、IRなどのデータに基づき総合的に判断することが必要です。前回同様に粘度、全酸価、IR、RBOTの各データは正常であることから、潤滑は良好と判断します。尚、別紙RBOTの減少傾向から油の余寿命を求めた結果、本試料は直近の更油から起算して年月まで使用可能であると推定されます。前回同様に水分は良好と判断します。
報告№111-00058 報告№111-00058 | 分析№111-000389 分析№111-000389 | 111-000389 | 有機物・有機化合物試験で検出されたピークには新グリースと異なるピークが検出されました。IRの結果で新グリースと異なるピークが検出されたことから、グリース名が違うか、或いは、異種グリースが混入した可能性が考えられますので、確認する必要があります。≪状態監視とパラメータ≫分析の目的および各分析のパラメータは以下の通りです。特性低下目的：グリースの分析結果から、グリースの物理的性状や劣化傾向などを確認する。全酸価JISK赤外線吸収スペクトルJISKちょう度JISK滴点JISK摩耗目的：グリース中の摩耗粒子を分析する事により、回転・摺動部の潤滑状態、摩耗劣化の程度、余寿命などを解析する。摩耗診断電子顕微鏡観察JISKX線マイクロアナリシス油中金属濃度JISK≪分析結果≫特性低下全酸価：良好全酸価.mgKOH/gは新油値の.mgKOH/g以内にあることから問題は無いと判断します。赤外線吸収スペクトル：良好ちょう度：良好ちょう度値と当社推奨の管理限界値であるから以内に留まっています。滴点：良好滴点はと新油値のに比較し高いものの、ちょう度が良好の範囲にあり、かつ、有機物・有機化合物試験の結果で油劣化の兆候を示すカルボン酸の吸収が見られないことから、問題は無いと判断します。摩耗摩耗診断電子顕微鏡観察・X線マイクロアナリシス：今回は実施していません。油中金属濃度：今回は実施していません。
報告№108-0292 報告№108-0292 | 分析№108-02067 分析№108-02068 | 108-02068 | 濾過前の試料油を分析した結果、水分が前回のppmからppmに上昇し、処置領域にありました。摩耗粒子形態観察の結果、金属接触が厳しい場合に発生するシビア粒子がやや多く観察されました。尚、計数汚染度は、水分の影響でセンサーエラーを起こし測定不能でした。）水分濃度が高い値を示していますので、今後、この水分の影響で油膜形成が困難になり摩耗が促進することと、加えて腐食摩耗も発生することが懸念されます。）軸受の摩耗軸受摺動部や鉄系材料同士が接触し摩耗する箇所、例えばラビリンス、軸受支持部、油用ポンプ内部などで局部的に厳しい金属接触が発生している可能性があります。今後、更に摩耗が進行することが懸念されます。これらの障害発生に対する弊害を勘案の上、予防処置として至急水分除去を実施するとともに、その後再度分析を実施し、摩耗の発生状況を確認することを併せて推奨します。
報告№109-0029 報告№109-0029 | 分析№109-00136 分析№109-00136 | 109-00136 | 分析の結果、ギヤ歯面、転がり軸受の軌道面、共に潤滑状態は正常であることが確認され、ギヤおよび軸受は継続使用可能な状態にあると判断します。但し、前々回に比較して摩耗粒子の形態観察でフレッティングにより発生する赤錆がやや多く観察されました。ギヤ歯面や転がり軸受でフレッティングが発生する箇所は、軸と内輪内面軸受箱と外輪外面軌道輪と転動体の箇所が考えられます。今後、フレッティングにより発生する赤錆が転がり軸受軌道面に噛み込み、噛み込み傷が起点となって転がり軸受の寿命の指標となるフレーキングへ進展することが懸念されるため、定期的に分析を実施し、摩耗の進行状況を確認されることを推奨します。尚、トライボ診断では、バックラッシの増加量を分析結果から計算できますので、構造が確認できる図面、ギヤの形式、歯形、モジュール、歯数、回転数、増速比、歯幅をお知らせ下さい。計算結果をご報告いたします。は良好と判断します。計数汚染度は良好と判断します。計数汚染度はNAS級と当社推奨の管理限界値のNAS級以内にあり、良好と判断します。重量汚染度は.mg/mlとなっています。重量汚染度は.mg/mlとなっています。機器の潤滑状態フェログラフィーの結果、フレッティングにより発生する赤錆がやや多く観察されています。SOAPの結果は良好です。SOAPの結果、油の添加剤成分であるリンが検出されています。摩耗により発生する鉄が検出されていないことから、良好と判断します。D－SOAPの結果、鉄が検出されています。D－SOAPの結果、摩耗により発生する鉄が検出されています。フェログラフィーの結果、フレッティングにより発生する赤錆がやや多く観察されています。フェログラフィーの結果、異常摩耗の早期発見パラメータであるIs値がのマイナス乗と良好の範囲にあり、摩耗粒子の形態観察の結果、フレッティングにより発生する赤錆がやや多く観察されています。
報告№109-09136 報告№112-00636 | 分析№109-001160 分析№112-002849 | 112-002849 | 分析の結果、油の性状・汚染度・機器摩耗・油余寿命に関するすべてのデータは良好な範囲にあったことから、潤滑油および対象設備は継続使用可能な状態にあると判断します。バックラッシによる評価トライボ診断では、バックラッシの増加量を分析結果から計算できますが、今回は情報が不足していたため、仮定して計算しております。不足している情報をお知らせ頂ければ、より正確な診断を行うことが出来ますので、可能であれば情報をお知らせ下さい。はフェログラフィーおよびSOAP／D-SOAPの結果から総合的に判断した結果、正常な状態にあると考えられます。フェログラフィー【定量分析：Is値】Is値は異常摩耗の早期発見パラメータのつで、摩耗粒子を定量化するために用います。Is値は前回に比較してのマイナス乗からマイナス乗に低下し、低い値でした。フェログラフィー【定性分析：摩耗粒子および摩耗形態観察】分析結果から観察された全ての粒子量は少でした。Iカップリング発光分光分析【SOAP／D-SOAP】検出された金属元素から発生箇所を推定すると、以下の通りでした。カルシウム、ナトリウム・外部混入異物バックラッシご提供いただいた減速機に関する情報からハスバ歯車の組み合わせの段減速機構であり、この歯車の構成から接触点箇所のバックラッシを求めました。歯幅が不明でしたのでmmと仮定しました。ギヤのバックラッシの増加量を求めた結果、バックラッシの増加量は約.μmと推定されます。バックラッシ増加分の上限値は、メーカにより差異はあるものの、当社の推奨するバックラッシは、一般に推奨されるμmを管理目安にしています。この値に比較して十分に小さい値であり、SOAP/D-SOAPの鉄濃度に変化はないことから、摩耗は安定していると思われます。計数汚染度は、前回に比較してNAS級からNAS級にランク低下し、重量汚染度は、.mg/mlから変化はなく、共に良好でした。粘度、水分、全酸価、IR、RBOTの各データは、前回同様に良好でした。尚、RBOTは、新油値に比較して大きな値であり減少傾向は確認されませんでした。このことから、酸化防止剤の消耗は確認されず、この油は継続使用可能な状態にあると判断できました。
報告№112-00727 報告№113-00122 | 分析№112-003321 分析№113-000466 | 113-000466 | 油の劣化は確認されず、汚染度も良好な範囲にあることから、継続使用可能な状態にあると判断します。軸受は継続使用可能な状態にあると判断します。分析結果フェログラフィーおよびSOAP／D-SOAPの結果から総合的に判断した結果、正常な状態にあると考えられます。フェログラフィー【定量分析：Is値】Is値は異常摩耗の早期発見パラメータのつで、摩耗程度を定量化するために用います。Is値は前回に比較してのマイナス乗からマイナス乗に低下し、低い値でした。フェログラフィー【定性分析：摩耗粒子および摩耗形態観察】分析結果から観察された全ての粒子量は少でした。Iカップリング発光分光分析【SOAP／D-SOAP】検出された金属元素から発生箇所を推定すると、以下の通りでした。錫・軸受等リン、カルシウム、バリウム、ナトリウム・外部混入異物前回に比較して計数汚染度はNAS級から等級に変化はなく、重量汚染度は.mg/mlから.mg/mlに増加しているものの、共に管理限界値以下であり、良好でした。．前回同様にIR、RBOTの各データは良好でした。
報告№104-4516 | 分析№104-00686 | 104-00686 | 運転開始ヶ月後に分析を実施した結果、摩耗は安定していると判断します。これらのことは、前回に比較して、計数汚染度はランク減少し、SOAP／D-SOAPの鉄濃度に大きな変化がなく、異常摩耗の早期発見パラメータであるフェログラフィーのIs値が、.から.と大きな変化がないこと以上のことから判断しました。
報告№107-4551 報告№107-4551 | 分析№107-02642 分析№107-02642 | 107-02642 | トライボ診断の結果、泡立ち試験を除く項目は良好でした。泡立ち試験の結果は、一般的には消泡性能が低くいと判断できる値の-ですが、新油値の-と同レベルにあったため、良好と判断します。一方、潤滑状態指数はのマイナス乗と濾過設備のない機器であれば正常な潤滑状態にあると判断できる状況であり、摩耗粒子はほとんど観察されませんでした。但し、潤滑油の摩耗粒子はフィルタに捕捉され、異常な摩耗状態が発生したとしても正常な潤滑状態にあると誤認してしまう可能性があります。フィルタの捕捉の影響による誤認を避けるため、今後の診断に当たっては、これまでの採油箇所に加え、フィルタの捕捉物も分析し、その結果から潤滑状態を評価することを推奨します。尚、フィルタ捕捉物の分析を実施する際には、フィルタ流量、フィルタ使用時間、主機稼働時間などの追加情報が必要です。泡立ち試験の結果、消泡性能が低いと判断できる値であるものの、新油と同レベルにありました。粘度は良好。粘度は.mm/sと新油値mm/sに比較して、粘度変化率は-.％で、当社推奨の管理限界値である±％以内にあり、良好と判断します。粘度は.mm/sでした。粘度は.mm/sでした。粘度指数はでした。粘度指数はでした。泡立ち試験は-でした。泡立ち試験は-と新油と同レベルにあり、消泡性能が新油と同レベルにあることが確認されました。水分は良好。水分はと当社推奨の管理限界値の以下であり、良好と判断します。全酸価は良好。全酸価はmgKOH/gと新油値mgKOH/g以内であり、良好と判断します。機器の潤滑状態精密な濾過設備がない機器であれば、潤滑状態指数は正常の範囲にあると判断します。潤滑状態指数は正常の範囲にあると判断します。異常摩耗の早期発見パラメータである潤滑状態指数がのマイナス乗と、精密な濾過設備がない機器であれば、潤滑状態指数は正常の範囲にあると判断します。
報告№108-0227 報告№110-00453 | 分析№108-01664 分析№110-002046 | 110-002046 | 前回に比較してSOAP／D－SOAPの鉄濃度に変化はなく、異常摩耗の早期発見パラメータであるフェログラフィーのIs値がのマイナス乗と良好でした。汚染度前回に比較して計数汚染度はNAS級からNAS級にランク減少し、良好でした。軸受は継続使用可能な状態にあると判断します。は良好と判断します。計数汚染度計数汚染度はNAS級と当社推奨の管理限界値のNAS級以内にあり、良好と判断します。重量汚染度は.mg/mlと当社推奨の管理限界値のmg/ml以内にあり、良好と判断します。機器の潤滑状態機器の潤滑状態は正常と判断します。SOAPSOAPの結果、油の添加剤成分であるリンが検出されました。摩耗により発生する鉄が検出されていないことから、良好と判断します。D－SOAPD－SOAPの結果、摩耗により発生する鉄が検出されていないことから、良好と判断します。フェログラフィーフェログラフィーの結果、異常摩耗の早期発見パラメータであるIs値がのマイナス乗と良好の範囲にあり、潤滑状態は正常と判断します。
報告№108-5071 報告№113-00066 | 分析№108-02721 分析№113-000247 | 113-000247 | 潤滑油は継続使用可能な状態にあると判断します。但し、消泡性能の低下および酸価がやや高いことから、以下の対策を推奨します。増速機増速機は継続使用可能な状態にあると判断します。但し、鉄がppmと比較的高く検出されていることから、鉄を主成分とした箇所から摩耗が発生していると考えられます。油量がLであることをもとに摩耗体積を計算するとcmとなります。設備の情報が不足しているため摩耗程度を評価することはできませんでしたが、今後の鉄濃度の増加に注意が必要と考えます。定期的な分析消泡性能の低下が確認され、今後の酸価の上昇や、疲労摩耗の進行が懸念されるため、定期的に分析を実施することを推奨します。バックラッシによる評価トライボ診断では、バックラッシの増加量を分析結果から計算できますので、構造が確認できる図面、ギヤの形式、歯形、モジュール、歯数、歯幅をお知らせ下さい。計算結果をご報告いたします。はフェログラフィーおよびSOAP-Tの結果から総合的に判断した結果、継続使用は可能ですが、今後の機器の機能を確認するためにも傾向管理が有用と考えます。フェログラフィー【定量分析：Is値】Is値は異常摩耗の早期発見パラメータのつで、摩耗粒子を定量化するために用います。今回のIs値はの乗と低い値でした。フェログラフィー【定性分析：摩耗粒子および摩耗形態観察】分析結果から観察された代表的な粒子は、以下の通りでした。疲労摩耗粒子・繰返し応力を受けて発生。Iカップリング発光分光分析【SOAP-T】検出された金属元素から発生箇所を推定すると、以下の通りでした。鉄、錫・ギヤ、軸受等リン・添加物カルシウム、アルミニウム、ケイ素、ナトリウム・外部混入異物鉄がppmと比較的高く検出されていることから、鉄を主成分とした箇所から摩耗が発生していると考えられます。泡立ち試験泡立ち試験の結果は、-と新油値が-であるのに比較して高い値となっていたことから、消泡性能が低下していることが分かりました。今後の使用状況によっては油の酸化劣化が進行したり、ギヤ歯面およびベアリング軌道面で油膜切れが発生したりする場合があるため、消泡剤の添加による消泡性能の改善など何らかの対応が必要になると思われます。酸価は、前回の.mgKOH/gから.mgKOH/gに低下しているもののやや高い値でした。現在のところ、IRで油劣化の兆候を示すカルボン酸の吸収が確認されていないことから、継続使用可能な状態にあると判断しますが、新油に比較して酸価が上昇し始めていることから、今後の劣化進行に注意が必要です。水分がppmと新油値ppmに比較して僅かに高い値でした。使用油であるAlphasynPGは、ポリグリコールベースの合成ギヤオイルであるため、水分を吸収しやすい特性があります。前回に比較して減少していました。分析結果SOAP-TSOAPの結果、鉄がppm、錫がppm、添加剤成分であるリンがppm、外部から混入したと思われるアルミニウムがppm、ケイ素がppm、ナトリウムがppm検出されました。SOAP-TD-SOAPの結果、鉄が、添加剤成分であるリンが、外部から混入したと思われるカルシウムが、ナトリウムが検出されました。フェログラフィー異常摩耗の早期発見パラメータであるフェログラフィーのIs値が×と良好の範囲にあるものの、疲労摩耗粒子が比較的多く観察されました。粘度粘度はmm/sと新油値mm/sに比較して、粘度変化率は-.％で、当社推奨の管理限界値である±％以内にあり、良好と判断します。泡立ち試験泡立ち試験は-であり、新油に比較して高い値でした。水分はppmと新油に比較して僅かに高い値でした。酸価は.mgKOH/gと新油値.mgKOH/gに比較して高いものの、IRの結果で油劣化の兆候を示すカルボン酸の吸収が確認されていないことから、良好と判断します。
報告№109-09094 報告№109-09094 | 分析№109-000952 分析№109-000952 | 109-000952 | 分析の結果、全てのデータが良好であることから、このグリースは継続使用可能と判断します。尚、有機物・有機化合物の結果、新グリースと異なるピークが確認されたことから、グリース名が違うか、或いは、異種グリースが混入した可能性が考えられますので、グリースを再確認するとともに、異種グリースの混入の可能性についてご確認下さい。特性低下有機物・有機化合物の結果、新グリースと異なるピークが確認されたことから、グリース名が違うか、或いは、異種グリースが混入した可能性が考えられますので、グリースを再確認するとともに、異種グリースの混入の可能性についてご確認下さい。ちょう度は良好と判断します。ちょう度はと当社推奨の管理限界値であるから以内にあり、良好と判断します。滴点は良好と判断します。滴点はと新グリース値に比較して高いものの、良好と判断します。全酸価は良好と判断します。全酸価は.mgKOH/gと新グリース値.mgKOH/g以内にあり、良好と判断します。有機物・有機化合物の結果、良好と判断します。有機物・有機化合物の結果、油劣化の兆候を示すカルボン酸の吸収が確認されていないことから、良好と判断します。但し、新グリースと異なるピークが確認されたことから、グリース名が違うか、或いは、異種グリースが混入した可能性が考えられますので、グリースを再確認するとともに、異種グリースの混入の可能性についてご確認下さい。
報告№109-09136 報告№113-00216 | 分析№109-001160 分析№113-000832 | 113-000832 | 潤滑油の劣化はないものの、油中の汚染度がやや高い値でした。採油条件の影響で値が高くなっていると考えられます。今後、異物の影響で将来的に摩耗が進行する懸念がありますので、に示す対策を推奨します。軸受は継続使用可能な状態にあると判断します。但し、フレッティングの発生により赤錆が発生していることから、今後の摩耗進行の有無を確認するためにも傾向監視を継続することが有効です。定期的な分析今後の汚染度の増加、フレッティング摩耗の進行を監視するため、定期的に分析を実施することを推奨します。最適な採油方法本試料油は、機器停止中に軸受箱排油口から採油されているため、分析データが高濃度に出ていると推定されます。正確なデータによる診断を行うためにも、今後の採油は、極力運転中もしくは停止直後の油槽中層部から実施されることを推奨します。はフェログラフィーおよびSOAP／D-SOAPの結果から総合的に判断した結果、継続使用は可能ですが、今後の機器の機能を確認するためにも傾向管理が有用と考えます。フェログラフィー【定量分析：Is値】Is値は異常摩耗の早期発見パラメータのつで、摩耗程度を定量化するために用います。今回のIs値はの乗と、やや高い値でした。フェログラフィー【定性分析：摩耗粒子および摩耗形態観察】分析結果から観察された代表的な粒子は、以下の通りでした。赤錆・フレッティングにより発生。フリクションポリマ・局部的に高圧・高温となる場合に発生。フレッティングは、・軸と転がり軸受の内輪内面・軸受箱と転がり軸受の外輪外面・転がり軸受の軌道輪と転動体の箇所で発生する可能性があります。フレッティング粒子は酸化して硬いため、軸受軌道面に噛み込んだ場合はその傷が疲労剥離の起点となり、疲労摩耗へと進展することが想定されます。Iカップリング発光分光分析【SOAP／D-SOAP】検出された金属元素から発生箇所を推定すると、以下の通りでした。鉄、錫・軸受等カルシウム、アルミニウム、ケイ素、ナトリウム・外部混入異物計数汚染度はNAS級と当社推奨の管理限界値に到達していました。フィルタ表面の異物観察で金属片、鉄錆、砂等が観察されたことから、汚染度が高い要因は、摩耗と外部混入異物の影響と思われます。粘度、水分、全酸価、IR、RBOTの各データは、良好でした。尚、別紙RBOTの減少傾向から油の余寿命を求めた結果、本試料油は直近の更油から起算して年月まで使用可能であることが分かります。
報告№109-09359 報告№109-09359 | 分析№109-002452 分析№109-002452 | 109-002452 | 結論前回同様に疲労摩耗により発生した摩耗粒子が確認されていますが、SOAP／D－SOAPおよびフェログラフィーの各データに増加傾向がみられないことから、摩耗が安定している可能性があります。あと回分析を実施し、データが安定している確認が取れれば、分析周期を通常周期に戻して管理することが可能となります。尚、次回分析の時期を理論的に求めたところ、最短で約時間となりました。この時間は、油中汚染物が均一になるために必要とする時間であり、この時間を経過すれば、再分析の結果から状態の傾向を確認することが可能となりますので、これを参考に次回分析時期を検討されることを推奨します。計数汚染度は良好と判断します。計数汚染度計数汚染度はNAS級と当社推奨の管理限界値のNAS級以内にあり、良好と判断します。重量汚染度はmg/mlでした。機器の潤滑状態フェログラフィーの結果、～μmサイズの疲労摩耗粒子が比較的多く観察されました。SOAPSOAPの結果、摩耗により発生する鉄および銅、油の添加剤成分であるリンが検出されています。D－SOAPD－SOAPの結果、摩耗により発生する鉄および銅、油の添加剤成分であるリンが検出されています。フェログラフィーフェログラフィーの結果、異常摩耗の早期発見パラメータであるIs値がの乗とやや高く、摩耗粒子の形態観察の結果、～μmサイズの疲労摩耗粒子が比較的多く観察されました。
報告№109-09447 報告№113-00255 | 分析№109-002782 分析№113-001090 | 113-001090 | 分析の結果、、汚染度は共に良好の範囲にあることから、継続使用可能な状態にあると判断します。軸受は継続使用可能な状態にあると判断します。最適な採油方法本試料油は、機器停止中に油面計から採油されているため、分析データが低濃度に出ていると推定されます。正確なデータによる診断を行うためにも、今後の採油は、極力運転中もしくは停止直後の油槽中層部から実施されることを推奨します。はフェログラフィーの結果から総合的に判断した結果、正常な状態にあると考えられます。フェログラフィー【定量分析：Is値】Is値は異常摩耗の早期発見パラメータのつで、摩耗程度を定量化するために用います。Is値は前回に比較してのマイナス乗からマイナス乗に低下し、低い値でした。フェログラフィー【定性分析：摩耗粒子および摩耗形態観察】分析結果から観察された全ての粒子量は少でした。前回に比較して水分濃度に大きな変化はなく、計数汚染度はNAS級からNAS級にランク低下し、良好でした。粘度、酸価の各データは良好でした。
報告№108-0411 報告№110-00508 | 分析№108-02744 分析№110-002291 | 110-002291 | Iカップリング発光分光分析供試グリースをSOAP／D－SOAPで分析した結果、検出された金属元素は、鉄、銅、錫、リン、カルシウム、アルミニウム、ナトリウム、マグネシウムでした。これらの検出された金属元素から発生箇所を推定すると鉄、銅、錫・軸受等リン・グリース添加剤カルシウム、ナトリウム、アルミニウム、マグネシウム・増ちょう剤であると思われます。このうち、機械部品が摩耗したと思われる元素はのグループです。フェログラフィー観察された粒子の多くは、潤滑状態が正常なマイルド摩耗で発生する摩耗粒子でした。軸受は継続使用可能な状態にあると判断します。
報告№109-09136 報告№110-00339 | 分析№109-001160 分析№110-001508 | 110-001508 | は、摩耗粒子の形状、材質、サイズを判断パラメータに摩耗の発生箇所や原因、厳しさなどをフェログラフィー法およびIカップリング発光分光分析法による油中金属濃度で評価します。特に、フェログラフィー法により摩耗粒子をサイズ毎に配列・数値化して求めるIs値は、異常摩耗を早期発見するパラメータであり、また粒子の表面形状は摩耗の原因を知るパラメータにもなります。潤滑油中からはSOAPでニッケル、リン、ナトリウム、D－SOAPでリン、カルシウム、ナトリウムが検出されました。これらの検出された金属元素から発生箇所を推定するとニッケル、ケイ素、ナトリウム・外部混入異物リン・油の添加剤成分であると思われます。分析結果から観察された粒子は、潤滑状態が正常な場合に発生する摩耗粒子でした。これらの摩耗粒子の組成をSEM・XMAで観察した結果、鉄、銅を含む粒子が観察されました。これらのことから、軸受摺動部では正常なマイルド摩耗が発生していることが分かりました。一方、潤滑状態の異常を早期発見するパラメータとして摩耗粒子を定量化して評価するフェログラフィーのIs値は、潤滑状態が良好の範囲にあるのマイナス乗であり、軸受メタルの主成分である錫が検出されていないことから、潤滑状態は正常な状態にあると思われます。潤滑油膜に混入した外部混入の異物や潤滑摺動部で発生した摩耗粒子は、摩耗を促進させ、或いは摩擦係数を上昇させるなど、潤滑状態に悪影響を与える因子であり、そのため油中異物の粒子数と重量は潤滑状態を評価するパラメータとして使用します。油の汚染物の中には、固形物の他に水分もあります。油中に混入した水分は、潤滑摺動部で腐食が発生したり、油の酸化劣化の加速触媒となるため、油中の水分は重要な管理パラメータです。計数汚染度、重量汚染度は良好でした。一方、油中の水分を計測した結果、水分は.ppmと新油と同等であり継続使用可能な状態にあることが確認されました。は、油の粘度、油中のスラッジの発生量を判断パラメータに、粘度、全酸価、IR、RBOTで評価します。分析の結果、油の粘性を示す粘度は、新油値のmm/sに比較して粘度変化率が+.％のmm/sとほぼ変化はなく、また油中のスラッジの発生量を示す全酸価は、新油値の.mgKOH/gに比較して変化のない.mgKOH/gと劣化は確認されなかった。さらにはIRの結果でも油が劣化した場合に発生するカルボン酸の発生も確認されず、酸化防止剤の残存量を示すRBOTは、限界値minに比較して、十分に残量があるminであった。以上のことから、潤滑油の劣化は確認されませんでした。尚、別紙表および図から分かるように、RBOTの減少傾向から油の余寿命を求めた結果、本試料は直近の更油から起算して稼働時間が時間まで使用可能であることが分かります。結論軸受潤滑部では摩耗の発生は確認されているものの、摩耗の程度は軽微であり継続使用可能な状態にあると判断します。また、の各データが良好の範囲にあり、継続使用可能と判断します。
報告№105-0223 報告№105-0223 | 分析№105-01500 分析№105-01500 | 105-01500 | 分析の結果、全てのデータが良好であることから、本試料油は継続使用可能であり、軸受の潤滑状態も正常と判断します。この油は継続使用可能と判断します。粘度は良好と判断します。粘度は.mm/sと管理限界値以内にあり、良好と判断します。水分は良好と判断します。水分はppmと管理限界値の以下にあり、良好と判断します。全酸価は良好と判断します。全酸価はと新油データの.mgKOH/gに比較して僅かに上昇しているものの、良好と判断します。IRは良好と判断します。IRの結果、油劣化の兆候を示すカルボン酸の吸収が確認されていないことから、継続使用可能な状態にあると考えられます。計数汚染度、重量汚染度、共に良好と判断します。計数汚染度は良好と判断します。計数汚染度はNAS級と当社推奨の管理限界値のNAS級以内にあり、良好と判断します。重量汚染度は良好と判断します。重量汚染度は.mg/mlと当社推奨の管理限界値のmg/ml以内にあり、良好と判断します。機器の潤滑状態フェログラフィーの結果、異常摩耗の早期発見パラメータであるIs値がと良好の範囲にあり、潤滑状態は良好と判断します。SOAPの結果、良好と判断します。SOAPの結果、油の添加剤成分である亜鉛、外部から混入したと思われるケイ素が検出されました。D－SOAPの結果、良好と判断します。D－SOAPの結果、摩耗により発生する鉄、外部から混入したと思われるカルシウム、ナトリウムが検出されました。フェログラフィーの結果、継続使用可能な状態にあると判断します。フェログラフィーの結果、異常摩耗の早期発見パラメータであるIs値がと良好の範囲にあることから、継続使用可能な状態にあると判断します。
報告№109-09136 報告№112-00368 | 分析№109-001160 分析№112-001536 | 112-001536_date130129 | ポンプ軸受とグリースは、継続使用可能な状態であるため、分解点検の必要はないと判断します。但し、今後も摩耗の進行を傾向監視するため、以下の対策を推奨します。新グリースとの比較による評価グリースの物理的性状を示すちょう度、滴点、酸価のデータは新グリースデータを基準として評価しています。今回はグリース名が不明であったため判断できませんでしたが、今後評価する場合は、使用している新グリースを同時に分析することをご検討下さい。余寿命評価余寿命は、転がり軸受の場合、当社の経験からIs値が指数関数的に上昇していくことが確認されています。しかし、グリースは、潤滑油に比較して流動性が低いことから潤滑部で発生したすべての摩耗粒子が試料中に入っていないことがあり定量評価は困難であるため、Is値からは余寿命を予測することは出来ませんでした。はフェログラフィーおよびSOAP-Tの結果から総合的に判断した結果、正常な状態にあると考えられます。フェログラフィー【定性分析：摩耗粒子および摩耗形態観察】分析結果から比較的多く観察された粒子は、以下の通りでした。正常な摩耗粒子・潤滑状態が正常なマイルド摩耗により発生。Iカップリング発光分光分析【SOAP-T】検出された金属元素から発生箇所を推定すると、以下の通りでした。鉄、鉛、銅、アンチモン、ニッケル、錫・軸受等リン、亜鉛、カルシウム、バリウム、ナトリウム、アンチモン・添加剤、増ちょう剤、外部混入異物グリースの物理的性状新グリースとの比較による評価が必要です。ちょう度ちょう度はでした。グリース名が不明なため判定することが出来ませんでした。滴点滴点はでした。グリース名が不明なため判定することが出来ませんでした。酸価はmgKOH/gでした。IRで油劣化の兆候を示すカルボン酸の吸収が確認されていないことから、良好と判断します。水分グリースの水分濃度は一般的に.～％が適正であり、本試料の水分はppmであることから、良好の範囲にあると判断します。IRIRチャートの結果、油劣化の兆候を示すカルボン酸の吸収が確認されていないことから、良好と判断します。
報告№109-09136 報告№114-00101 | 分析№109-001160 分析№114-000311 | 114-000311 | 分析の結果、本試料は停止日後の上澄みを採取したにもかかわらず、非常に汚染されていることが分かります。また、潤滑油中の摩耗状況を知るため、フェログラフィー分析を実施したところ、異常摩耗の早期発見パラメータであるIs値が、軸受が損傷した場合のデータである非常に高い値のになっており、さらに摩耗粒子形態観察でも金属接触が厳しく、且つ、摩擦熱が高い場合に発生する黒錆や繰返し応力を受けて発生する疲労摩耗粒子が比較的多く観察されています。尚、SOAP-Tで鉄および銅が高濃度で検出されています。観察された摩耗粒子をSEM・XMAで詳細に観察した結果、鉄、クロム、マンガンを含む粒子が支配的であり、銅を含む粒子も観察されていることと、摩耗粒子の形態観察の結果を総合して判断した結果、軸受が破損した原因は、以下のことが考えられます。摩耗粒子の観察結果から、潤滑状態が厳しい場合に発生する黒色スラッジが観察されており、オイルリング摺動面への潤滑油供給不足があったその結果、オイルリングによる潤滑油かき上げ量が減少し、軌道面への潤滑油供給不足が生じた軌道面では潤滑油の供給不足により、油膜が保持されにくくなり、厳しい金属接触が生じて破損に至った油面の確認と定期的な分析による潤滑状態の確認適正な油量が入っていない場合、オイルリングによる潤滑油のかき上げ量が減少し、軸受に潤滑油が供給されにくくなり、軌道面での油膜切れによる金属接触が発生して、今回のように破損に至ることが考えられます。月中旬の時点では、潤滑油が減少していたかは不明ですが、定期的に潤滑油の油量を確認していれば、軸受の破損を防ぐことが出来た可能性はあるため、定期的に油量を確認することを推奨します。また、潤滑油が減少する原因として考えられるのは、潤滑油の漏洩がありますので、油槽から漏れがないか確認することと、定期的な分析の実施により潤滑摺動面、軌道面の健全性を確認することを併せて推奨します。更油および油槽内の清掃RBOTの結果で新油に比較して値が大きく減少していることから、潤滑油中の酸化防止剤が減少しています。さらに、採油は停止日後の上澄み部分の低濃度の部分から採油したにもかかわらず、計数汚染度、重量汚染度が共に当社推奨の管理限界値を超えており、油槽内は非常に汚染されていることから、更油を推奨します。更油をする際には、油槽内を清掃し、更油する新油もNAS級程度の清浄な潤滑油を更油することを併せて推奨します。
報告№111-00058 報告№111-00058 | 分析№111-000376 分析№111-000376 | 111-000376 | 有機物・有機化合物試験で検出されたピークには新グリースと異なるピークが検出されました。IRの結果で新グリースと異なるピークが検出されたことから、グリース名が違うか、或いは、異種グリースが混入した可能性が考えられますので、確認する必要があります。≪状態監視とパラメータ≫分析の目的および各分析のパラメータは以下の通りです。特性低下目的：グリースの分析結果から、グリースの物理的性状や劣化傾向などを確認する。全酸価JISK赤外線吸収スペクトルJISKちょう度JISK滴点JISK摩耗目的：グリース中の摩耗粒子を分析する事により、回転・摺動部の潤滑状態、摩耗劣化の程度、余寿命などを解析する。摩耗診断電子顕微鏡観察JISKX線マイクロアナリシス油中金属濃度JISK≪分析結果≫特性低下全酸価：良好全酸価.mgKOH/gは新油値の.mgKOH/g以内にあることから問題は無いと判断します。赤外線吸収スペクトル：良好ちょう度：良好ちょう度値はと当社推奨の管理限界値であるから以内に留まっています。滴点：良好滴点はと新油値のに比較し高いものの、ちょう度が良好の範囲にあり、かつ、有機物・有機化合物試験の結果で油劣化の兆候を示すカルボン酸の吸収が見られないことから、問題は無いと判断します。摩耗摩耗診断電子顕微鏡観察・X線マイクロアナリシス：今回は実施していません。油中金属濃度：今回は実施していません。
報告№109-09136 報告№110-00319 | 分析№109-001160 分析№110-001311 | 110-001311 | は、油の粘度、油中のスラッジの発生量を判断パラメータに、粘度、全酸価、IR、RBOTで評価します。分析の結果、油の粘性を示す粘度は、新油値のmm/sに比較して粘度変化率が+.％のmm/sとほぼ変化はなく、また油中のスラッジの発生量を示す全酸価は、新油値の.mgKOH/gに比較して大きな変化のない.mgKOH/gと劣化は確認されなかった。さらにはIRの結果でも油が劣化した場合に発生するカルボン酸の発生も確認されず、酸化防止剤の残存量を示すRBOTは、限界値minに比較して、十分に残量があるminであった以上のことから、潤滑油の劣化は確認されませんでした。一方、油中の水分を計測した結果、水分は.ppmと新油と同等であり、継続使用可能な状態にあることが確認されました。潤滑油は継続使用可能な状態にあると判断します。なお、潤滑油の余寿命は、RBOTの使用時間当たりの減少量から推定しますが、推定には新油値と使用油のRBOT値に加えて、使用時間または直近の油入替日が必要となります。今後は、可能であればご提供下さい。
報告№109-09136 報告№112-00561 | 分析№109-001160 分析№112-002305 | 112-002305 | グリースグリースはちょう度の低下が確認されていることから、以下の対策を推奨します。軸受は継続使用可能な状態にあると判断します。但し、将来的な摩耗進行の有無を確認するためにも傾向監視を継続することが有効です。グリースの交換ちょう度の低下がみられ、グリースが硬化していることが確認されました。今後、油分の流動性がなくなり、軸受等で良好な油膜が保持されにくくなる可能性があるため、グリースを交換されることを推奨します。定期的な分析今後懸念される摩耗の進行を監視するため、定期的に分析を実施することを推奨します。グリースのちょう度は当社推奨の管理限界値を超えていました。ちょう度ちょう度は、と当社推奨の管理上限値のより低くなっており、グリースが硬化していることが分かりました。硬化したグリースを使用した場合、油分の流動性がなくなり、軸受等で良好な油膜が保持されにくくなる可能性があります。滴点滴点は、と新グリース値のに比較して低下しているものの、良好と判断します。酸価は、mgKOH/gと新グリース値のmgKOH/g以下であり、良好と判断します。IRIRチャートの結果、新油と使用油のスペクトルパターンはほぼ一致し、また、油劣化の兆候を示すカルボン酸の吸収が確認されていないことから、良好と判断します。水分グリースの水分は、ppmと新グリース値のppmに比較して高いものの、良好の範囲にあると判断します。はフェログラフィーおよびSOAP-Tの結果から総合的に判断した結果、継続使用は可能ですが、機器の機能を保持するためにも傾向管理が有用と考えます。フェログラフィー【定性分析：摩耗粒子および摩耗形態観察】分析結果から比較的多く観察された粒子は、以下の通りでした。正常な摩耗粒子・潤滑状態が正常なマイルド摩耗により発生。Iカップリング発光分光分析【SOAP-T】検出された金属元素から発生箇所を推定すると、以下の通りでした。鉄、銅、錫・軸受等ニッケル、リン、亜鉛、カルシウム、バリウム、ナトリウム、マグネシウム・添加剤、増ちょう剤鉄以外に、銅、錫が比較的高い値でした。錫が含まれている材質には、一般にすべり軸受に使用されるホワイトメタルがありますが、本軸受は転がり軸受であり、材質でホワイトメタルを使用している箇所は確認されませんでした。その他に使用している箇所として考えられるのは、転がり軸受の保持器が考えられます。保持器の材質は、鋼板SリンCC、銅合金、アルミ合金、樹脂などを使用することがあります。この中で、錫が含まれている材質はアルミ合金が該当しますが、グリース分析の結果から検出されたアルミニウムは検出されていないことから、保持器が摩耗したものである可能性は低いと考えられました。一方、銅濃度は比較的高いことから、保持器が銅合金であれば、保持器が摩耗したものである可能性は高いと考えられました。グリースは流動性が低く、新グリースを補給しても油槽内にある全てのグリースが入れ替わることは困難であることから、今回使用されているグリースに入っていない成分が検出された要因は、保持器で摩耗が発生したか、或いは、以前使用していたグリースに含まれていた金属成分が、今回の使用グリースと混合して検出されたと推定されます。
報告№109-09136 報告№110-00318 | 分析№109-001160 分析№110-001278 | 110-001278 | 年間使用している本設備は、トライボ診断の結果で補修が必要なところは確認されず、継続使用可能な状態にあると判断します。
報告№105-0134 | 分析№105-00881 | 105-00881 | 濾過前の試料油を分析した結果、RBOTが前回から日でmin減少していました。このまま継続使用した場合、この減少傾向から限界値に到達するのは、別紙図RBOTの減少傾向に示すように年月と推定されました。今後、劣化速度が加速することも予想されます。これらの障害発生に対する弊害を勘案の上、予防処置としてヶ月以内に再度分析を実施し、油の劣化状況を確認されることを推奨します。
報告№106-4500 報告№106-6018 | 分析№106-00057 分析№106-00313 | 106-00313 | 精点Aを実施した結果、計数汚染度がNAS級とやや高く、重量汚染度が当社推奨の管理限界値を超えていました。摩耗粒子形態観察で異物の噛み込みにより発生する切削粒子、ホワイトメタル、銅合金がやや多く観察され、SOAP／D－SOAPの結果、前回に比較して軸受メタルの主成分である錫が上昇していたことから、汚染度が高い原因は、軸受メタル及びオイルリングの摩耗によるものと考えられました。オイルリングの摩耗はオイルリングの振れ回りが原因と考えられます。今後、潤滑油を適正にかきあげることができなくなるなどの原因で油膜切れを発生させ、軸受メタルの摩耗が進行することが懸念されるため、巡視の際にオイルリングの回転状況を確認すると共に濾過を実施されることを推奨します。これらのことは、重量汚染度がmg/mlと当社推奨の管理限界値を超えていたこと異常摩耗の早期発見パラメータであるフェログラフィーのIs値がと良好の範囲にあるものの、摩耗粒子形態観察の結果、異物の噛み込みにより発生する切削粒子、ホワイトメタル、銅合金がやや多く観察されたことSOAP／D－SOAPの結果、前回に比較して軸受メタルの主成分である錫、オイルリングの主成分である銅が上昇したこと以上のことから判断しました。尚、メタル成分である錫が検出されており、今後さらに摩耗が進行した場合、摩耗程度を評価するため、油量、スラストメタルサイズをお知らせください。
報告№106-6023 報告№106-6023 | 分析№106-00388 分析№106-00389 | 106-00389 | お客様からご提供いただいた経緯に関する情報は以下の通りです。・月日にストレーナの点検をしたところ真っ黒に汚れていた。本試験では、摩耗とスラッジの発生の有無を確認することを目的としました。精点Aを実施した結果、摩耗は採油条件が前回と今回では異なるため、単純には比較できませんが、摩耗粒子の大勢を占めるμm未満の粒子の増加が確認されていないため、摩耗の急激な進行はなかったものと判断しました。また、D－SOAPの結果で鉄、油の添加剤成分であるがバリウムが僅かに検出され、フェログラフィーの結果からサーボシリンダ内壁の摩耗により発生した鉄系摩耗粒子が若干観察されました。以上のことから、摩耗粒子やスラッジの発生量は非常に少なく、ストレーナの汚染状態とは一致していませんでした。このような場合、断熱圧縮により発生したカーボンなどが可能性として考えられます。現在の所、油の劣化や異常摩耗の発生はなく、断熱圧縮の油または摺動部への影響は小さいと思われます。これらのことは、前回に比較して、計数汚染度は等級に変化がないこと異常摩耗の早期発見パラメータであるフェログラフィーのIs値は変化がなく、摩耗粒子形態観察の結果、鉄系摩耗粒子が多く観察されたことD－SOAPの結果、前回に比較して鉄、油の添加剤成分であるバリウム濃度に変化がないこと以上のことから判断しました。
報告№108-0477 報告№108-0477 | 分析№108-03450 分析№108-03450 | 108-03450 | 分析の結果、全てのデータが良好であることから、この油は継続使用可能であり、潤滑状態も正常と判断します。特性低下全ての項目が良好な範囲にあったことから特性低下は認められず良好と判断します。粘度は良好と判断します。粘度はmm/sと新油値mm/sに比較して、粘度変化率は-％で、当社推奨の管理限界値である±％以内にあり、良好と判断します。全酸価は良好と判断します。全酸価は.mgKOH/gと新油値.mgKOH/gに比較して高い値であるものの、有機物・有機化合物の結果で油劣化の兆候を示すカルボン酸の吸収が確認されていないことから、良好と判断します。有機物・有機化合物の結果、良好と判断します。有機物・有機化合物の結果、油劣化の兆候を示すカルボン酸の吸収が確認されていないことから、良好と判断します。酸化安定度の結果、良好と判断します。酸化安定度はminと当社推奨の管理限界値のmin以上であり、良好と判断します。色相は良好と判断します。色相はLと新油値のL.に比較して大きな変化はなく、良好と判断します。汚染は良好と判断します。水分は良好と判断します。水分は.ppmと当社推奨の管理限界値の以下であり、良好と判断します。汚染粒子数は良好と判断します。汚染粒子数はNAS級と当社推奨の管理限界値のNAS級以内にあり、良好と判断します。汚染物重量は良好と判断します。汚染物重量は.mg/mlと当社推奨の管理限界値のmg/ml以内にあり、良好と判断します。摩耗摩耗は正常と判断します。摩耗粒子の結果は良好です。異常摩耗の早期発見パラメータであるフェログラフィーのIs値がの乗と良好の範囲にあり、潤滑状態は正常と判断します。金属濃度SOAPの結果は良好です。金属濃度SOAPの結果、銅、外部から混入したと思われるリン、亜鉛、ケイ素が検出されています。金属濃度酸溶解法の結果、鉄が検出されています。金属濃度酸溶解法の結果、鉄、外部から混入したと思われるナトリウムが検出されています。
報告№105-0224 | 分析№105-01509 | 105-01509 | 濾過前の試料油を分析した結果、摩耗粒子形態観察で、金属接触が厳しい場合に発生するμmサイズのシビア粒子が観察されました。観察されたシビア粒子は、視野に個と少ないため現状の潤滑状態は正常と判断しますが、シビア粒子は金属接触を伴う混合潤滑で発生するため、今後も監視が必要です。これらの障害発生に対する弊害を勘案の上、ヶ月以内に再度分析を実施し、汚染状況及び摩耗の進行状況を確認されることを推奨します。
報告№109-09136 報告№111-00411 | 分析№109-001160 分析№111-001956 | 111-001956 | 更油からの使用時間をもとに潤滑油の余寿命を評価したところ、潤滑油は次回定検まで使用可能と判断できました。次回定検時に更油を実施しない場合は、酸化安定度を知るための分析を実施し、余寿命を確認することを推奨します。酸化安定度はminであり、当社推奨の管理限界値のmin以上であることから、良好と判断します。
報告№108-0411 報告№110-00368 | 分析№108-02744 分析№110-001680 | 110-001680 | 潤滑油および軸受は継続使用可能な状態にあると判断します。分析結果は良好と判断します。粘度粘度はmm/sと新油値mm/sに比較して、粘度変化率は+.％で、当社推奨の管理限界値である±％以内にあり、良好と判断します。水分はppmと当社推奨の管理限界値の以下であり、良好と判断します。全酸価全酸価は.mgKOH/gと新油値.mgKOH/gに比較して若干高い値を示しているものの、IRの結果で油劣化の兆候を示すカルボン酸が確認されていないことから、良好と判断します。IRIRの結果、油劣化の兆候を示すカルボン酸の吸収が確認されていないことから、良好と判断します。RBOTRBOTはminと当社推奨の管理限界値のmin以上であり、良好と判断します。は良好と判断します。計数汚染度計数汚染度はNAS級と当社推奨の管理限界値のNAS級以内であり、良好と判断します。重量汚染度は.mg/mlと当社推奨の管理限界値のmg/ml以内であり、良好と判断します。機器の潤滑状態機器の潤滑状態は正常と判断します。SOAPSOAPの結果、油の添加剤成分であるバリウムがppm検出されました。軸受の摩耗を示す錫が検出されていないことから、良好と判断します。D－SOAPD－SOAPの結果、油の添加剤成分であるバリウムが、外部から混入したと思われるカルシウム、ナトリウムが共に検出されました。軸受の摩耗を示す錫が検出されていないことから、良好と判断します。フェログラフィー異常摩耗の早期発見パラメータであるフェログラフィーのIs値が.と良好の範囲にあり、潤滑状態は正常と判断します
報告№109-09136 報告№111-00039 | 分析№109-001160 分析№111-000095 | 111-000095_date110517 | Iカップリング発光分光分析供試の作動油を分析した結果、検出された金属元素は、SOAPの結果表に示すように、鉄、鉛、銅、錫、リン、亜鉛、カルシウム、ナトリウムが検出されました。これらの検出された金属元素から発生箇所を推定すると鉄、鉛、銅、錫・シリンダ・ポンプ内部等リン・オイル添加剤亜鉛、カルシウム、ナトリウム・外部混入異物であると思われます。このうち、機械部品が摩耗したと思われる元素はのグループです。フェログラフィー異常摩耗の早期発見パラメータとして摩耗粒子を定量化して評価するフェログラフィーのIs値は、潤滑状態が厳しいの乗でした。摩耗粒子の形態で比較的多く観察された粒子は、潤滑状態が正常な場合に発生する摩耗粒子、局部的に高圧・高温となる場合に発生するフリクションポリマでした。このような摩耗粒子が観察された場合には、潤滑部では正常なマイルド摩耗が発生し、そして局部的ではあるものの高圧・高温の箇所が発生していることも分かります。フリクションポリマは、潤滑油が摺動面に押し込められ高圧状態になると同時に、圧縮熱により高温状態になった結果、基油自身が重合反応を起こし生成することが知られています。そのため、高圧高温状態の解消がなされなければ、潤滑油の劣化が進行し、粘度上昇に因る潤滑異常に進展する場合があります。計数汚染度、重量汚染度は共に当社推奨の管理限界値を超えていました。フィルタ表面の異物観察で鉄錆、砂等が観察されたことから、汚染度が高い要因は、摩耗と外部混入異物の影響と思われます。水分、IRの各データは良好でした。尚、粘度、全酸価は、当社に新油データがないため、比較ができず評価できませんでした。分析の結果、対象潤滑油は油中の汚染度が高いことから、今後、使用時にバルブ類の動作障害やフィルタおよびストレーナの目詰まりが発生することが懸念されます。これを予防するため、至急濾過を推奨します。濾過により、継続使用は可能になると判断します。尚、を示す粘度、全酸価のデータは新油データを基準として評価しています。今後評価する場合は、充填用の新油を同時に分析することをご検討下さい。本試料油は、機器停止中にドレンから採油されています。機器が停止している状態では、別紙油粒子の沈降の影響に示すように油槽内で撹拌がなくなり固形物が沈降するため、油中汚染度は高くなると推定されます。今後の採油は、極力運転中もしくは停止直後の油槽中層部から実施されることを推奨します。
報告№108-0227 報告№110-00610 | 分析№108-01664 分析№110-002674 | 110-002674 | Iカップリング発光分光分析供試のタービン油をSOAP／D－SOAPで分析した結果、銅、ケイ素、ナトリウムが検出されました。これらの検出された金属元素から発生箇所を推定すると銅・軸受等ケイ素、ナトリウム・外部混入異物であると思われます。このうち、機械部品が摩耗したと思われる元素はのグループです。フェログラフィー異常摩耗の早期発見パラメータとして摩耗粒子を定量化して評価するフェログラフィーのIs値は、前回ののマイナス乗からマイナス乗に低下していました。摩耗粒子の形態で比較的多く観察された粒子は、潤滑状態が正常な場合に発生する摩耗粒子、外部から混入したと思われる鉄錆、樹脂等でした。このような摩耗粒子が観察された場合には、潤滑部で発生している摩耗は、正常なマイルド摩耗であることが分かります。前回に比較して計数汚染度はNAS級からNAS級にランク増加し、当社推奨の管理限界値に到達していました。フィルタ表面の異物観察で金属片、鉄錆等が観察されたことから、汚染度が高い要因は、摩耗と外部混入異物の影響によるものと思われます。前回同様に粘度、水分、全酸価、IR、RBOTの各データは良好でした。潤滑油および軸受は継続使用可能な状態にあるものの、汚染度が高いことから、以下の対策を推奨します。濾過油中の汚染度が高く、今後観察された異物や金属片が軸受摺動面に噛み込み摩耗が進行すること懸念されるため、濾過を推奨します。
報告№102-8073 | 分析№102-01338 | 102-01338 | 精点Aを実施した結果、フェログラフィーを除く項目は良好でした。フェログラフィーが良好でなかったのは、摩耗過酷度を示すIs値がの乗と良好な流体潤滑状態ではなりにくい高い値であるためで、観察される摩耗粒子も、μm以下のサイズが支配的で、サイズが特徴的と思われました。圧油系統でこのようなサイズの鉄系粒子が多く見られる場合、多くの場合、サーボシリンダ内壁の摩耗による事が多く、Is値が高い要因はサーボシリンダ内壁の摩耗により発生していると考えられました。サーボシリンダ内壁の摩耗が原因である場合、内壁の摩耗進行により汚染度が上昇し、パイロットフィルタの目詰まりに繋がることが懸念されます。そのことで、バルブの動作障害等の発生にもつながりますので、管理限界値到達時期の予測に利用する汚染度の上昇率を確認することを目的にヶ月後に精点Bを実施されることを推奨します。添付資料として、他社事例を添付しますので、参考になさって下さい。
報告№109-09136 報告№114-00253 | 分析№109-001160 分析№114-000854 | 114-000854 | 軸受は継続使用可能な状態にあると判断します。異常摩耗の早期発見のパラメータであるフェログラフィーのIs値は、-レベルと正常です。また、異常摩耗の兆候を示す摩耗粒子が顕著に観察されなかったことから、は良好と判断します。計数汚染度、重量汚染度は共に良好です。
報告№108-0227 報告№110-00639 | 分析№108-01664 分析№110-002910 | 110-002910 | 金属元素と濃度の分析は、試料油を以上の高温で発光させ、その光を分光器で分光し、分光によって得られた光の強度と金属固有の波長とから元素を特定するIカップリング発光分光分析法）を用います。また摩耗状態は、SOAPにより求めた金属成分と濃度にフェログラフィー法による摩耗粒子分析とを加味して総合的に評価しますが、摩擦面の摩耗機構と摩耗状態の判断は摩耗粒子の形態と、異常摩耗の早期発見パラメータであるIs値により判断します。Iカップリング発光分光分析供試のギヤ油を分析した結果、検出された金属は、SOAPの結果表に示すように、鉄、銅、リン、亜鉛、カルシウム、アルミニウム、ケイ素、ナトリウム、ホウ素でした。これら検出された金属元素から発生箇所を推定すると、鉄、銅・ギヤ歯面、軸受等リン・オイル添加剤亜鉛、カルシウム、アルミニウム、ケイ素、ナトリウム、ホウ素・外部混入異物であると思われます。このうち、機械部品が摩耗したと思われる元素はのグループです。フェログラフィー摩耗粒子分析結果から観察された粒子は、潤滑状態が正常な場合に発生する摩耗粒子異物の切削作用で発生する切削粒子でした。潤滑状態と摩耗形態異常摩耗の早期発見パラメータとして摩耗粒子を定量化して評価するフェログラフィーのIs値は、潤滑状態が正常なの乗となっていました。これらの結果から、本減速機の潤滑部では、正常なマイルド摩耗と異物などによる切削摩耗が発生していることが分かりました。減速機で切削摩耗が発生した場合、減速機内部で使用されている転がり軸受が切削摩耗により生じた軌道面の損傷が起点となって寿命が分の程度に低下することがあることから、ギヤ歯面の切削摩耗には十分注意する必要があります。切削摩耗の発生原因となる混入異物が残留している場合、この異物により切削摩耗が継続して発生する可能性があります。計数汚染度は当社推奨の管理限界値に到達していました。フィルタ表面の異物観察で表面が茶褐色で鉄錆、砂等が観察されたことから、汚染度が高い要因は、摩耗とスラッジ、外部混入異物の影響と思われます。IRの結果、新油のIRスペクトルと一致しない箇所が確認されました。異種油の混入または油名の誤りなどが考えられます。摩耗の形態に切削摩耗が認められたものの、Is値が正常な範囲にあることと、鉄の濃度が比較的低く、さらに粒子数が比較的少なかったことから減速機内部の潤滑状態は正常であり対象設備は継続使用可能な状態にあると判断します。尚、油名については以下の対策を推奨します。異種油の混入および油名の確認異種油の混入の有無、油名を再度確認することを推奨します。バックラッシによる評価トライボ診断では、バックラッシの増加量を分析結果から計算できますので、構造が確認できる図面、ギヤの形式、歯形、モジュール、歯数、歯幅、油入替後の稼働時間ならびに分解点検後の稼働時間をお知らせ下さい。計算結果をご報告いたします。
報告№108-6557 報告№108-6557 | 分析№108-03206 分析№108-03206 | 108-03206 | 精点Aを実施し、前回データと照合した結果、油中粒子に変化がないことが確認されています。油中粒子の分析油中の粒子濃度は、油膜破断による発生や、油槽内などでの沈降が均衡したところで一定、いわゆる平衡状態になりますが、このバランスが崩れると増加する場合と減少する場合とに分かれます。増加した場合は、発生と減少の均衡が崩れ、摩耗の発生や外部混入が始まったことを示し、またこれとは反対に、減少した場合は発生量が減少しているか、或いは、減少量が大きくなっていることを示し、特に減少は、汚染状態や潤滑状態が良好であることを示唆しています。本軸受の場合、監視している粒子サイズを捕捉するフィルタ類の設置はなく、これによる減少はありませんので、油中の摩耗粒子の発生に変化がなかった理由は、摩耗粒子の発生がほとんどなかったためと考えられます。以上のことから、本軸受の摩耗の進行はなく、潤滑状態は安定した状態にあったものと判断します。これらのことは、前回に比較して、計数汚染度は等級に変化はなく、SOAP／D-SOAPの鉄および錫濃度に変化がないこと異常摩耗の早期発見パラメータであるフェログラフィーのIs値がのマイナス乗と良好の範囲にあること以上のことから判断しています。潤滑油の基本特性潤滑油の基本特性は、RBOTを除く項目は良好です。RBOT値が前回のminからminにmin減少しています。別紙図により約年の減少傾向を基に推定した限界値到達時期は、年月となっています。現在のところ継続使用可能な状態にあるものの、今後の使用状況によっては酸化防止剤の減少によりRBOTが低下し、基油の劣化に進展することも懸念されるため、ヶ月後に分析を実施し、分析結果から更油の時期を検討することを推奨します。
報告№102-6000 | 分析№102-00003 | 102-00003 | 分析の結果、前回に比較して、計数汚染度、SOAP／D－SOAPの鉄濃度、フェログラフィーのIs値の各データが減少傾向を示していることから、摩耗は安定しており、ベアリングは継続使用可能な状態にあると判断します。全てのデータが良好であることから、この油は継続使用可能と判断します。粘度は良好と判断します。粘度は.mm/sと新油値mm/sに比較して、粘度変化率は+％で、管理限界値である％以内にあり、良好と判断します。水分は良好と判断します。水分はと管理限界値の以下であり、良好と判断します。全酸価は良好と判断します。全酸価は.mgKOH/gと新油値.mgKOH/gに比較して、.mgKOH/g上昇で、管理限界値の新油値＋.mgKOH./g以内にあり、継続使用可能と判断します。尚、この全酸価の上昇は、以前使用していたシェルテラスSTの影響と思われました。IRは良好と判断します。IRはチャートに示すように新油に比較して相違点が見られました。これは、以前使用していたシェルテラスSTが残っているためと考えられました。RBOTは良好と判断します。RBOTはminと新油値minの％と、管理限界値の％以上あり、良好と判断します。計数汚染度は良好と判断します。計数汚染度はNAS級と当社推奨の管理限界値内あり、良好と判断します。重量汚染度は良好と判断します。重量汚染度は.mg/mlと当初推奨の管理限界値のmg/ml以内にあり、良好と判断します。機器の潤滑状態摩耗は安定しており、ベアリングは継続使用可能な状態にあると判断します。SOAPは良好でした。SOAPの結果、油の添加剤成分であるリンがppm検出されました。又、外部から混入したケイ素がppm、亜鉛がppm検出されました。尚、ケイ素がppmと非常に多く検出されていますが、ケイ素は、一般的に消泡剤として使用されます。しかし、その濃度はppm以下ですので、今回検出されたケイ素は消泡剤ではないと思われます。SOAPでケイ素が多く検出していることと、フェログラフィーの結果、透明のポリマ状異物が見られることから、当社のこれまでの経験からシリコングリースが混入した可能性が考えられます。シリコンの混入原因を調査されることを推奨します。D－SOAPは良好でした。D－SOAPの結果、金属元素は検出されませんでした。フェログラフィーの結果、摩耗は安定しているもの判断します。フェログラフィーの結果、前回同様に、外部から混入した異物と、その異物の噛み込みにより発生した切削粒子が見られましたが、摩耗の過酷度を示すIs値が減少しており、摩耗は安定しているものと判断します。
報告№107-0366 報告№111-00761 | 分析№107-01900 分析№111-003837 | 111-003837 | 濾過前の試料油を分析した結果、前回と同様に摩耗粒子の形態観察で金属接触が厳しい場合に発生するシビア粒子が比較的多く観察されました。主にサーボシリンダ内壁やポンプ内部で摩耗が発生している可能性が考えられます。現在のところ、NAS級と非常に良好の範囲にあるものの、このまま摩耗が進行し、汚染度がNAS級のやや不良領域に上昇した場合、バルブ類の動作障害やフィルタの目詰まり等が発生することが懸念されます。前回から濾過を継続していますが、濾過終了後に汚染度が増加することが懸念されます。これらの障害発生に対する弊害を勘案の上、念のため、ヶ月後に再分析を実施し、摩耗の進行状況および汚染の状態を確認することを推奨します。
報告№104-0043 | 分析№104-00366 | 104-00366 | 分析の結果、シリンダ内壁では良好な摩耗状態といわれるマイルド摩耗が発生していることが分かりました。マイルド摩耗で発生する摩耗粒子は、正常摩耗粒子とも呼ばれるほどそのサイズは非常に小さく、摺動面でこの摩耗粒子が観察された場合の潤滑状態は、良好であることを示しています。従って、本機内の潤滑状態は正常であり、また、エンジンも正常であることから潤滑油も継続使用が可能と判断します。これらのことは、異常摩耗の早期発見パラメータであるIs値がの乗と良好の範囲にあり、観察された摩耗粒子が、良好な潤滑状態で発生する粒子であること以上のことから判断しました。但し、油のスラッジが多く発生し、を悪化させています。また、油の添加剤成分であるカルシウムが燃料中の硫黄と反応して発生する硫酸カルシウム粒子の発生も確認され、この硫酸カルシウム粒子が摺動面に噛み込み摩耗が発生する場合があります。予防処置として、一度、油の濾過と共に油槽内を清浄にされることを推奨します。
報告№109-09136 報告№111-00505 | 分析№109-001160 分析№111-002336 | 111-002336 | グリースおよび軸受は継続使用可能な状態にあると判断します。但し、今後も摩耗の進行を傾向監視するため、以下の対策を推奨します。定期的な分析切削摩耗や凝着摩耗の進行を監視するため、定期的に分析を実施し、摩耗の進行状況を確認することを推奨します。新グリースとの比較による評価グリースの物理的性状を示すIRのデータは新グリースデータを基準として評価しています。今回はグリース名が不明であったため判断できませんでしたが、今後評価する場合は、充填用の新グリースを同時に分析することをご検討下さい。フェログラフィー摩耗粒子の形態で比較的多く観察された粒子は、潤滑状態が正常な場合に発生する摩耗粒子異物の噛み込みにより発生する切削粒子金属潤滑部が局部的に油膜切れを起して発生するシビア粒子でした。このような摩耗粒子が観察された場合には、潤滑部では正常なマイルド摩耗異物による切削摩耗潤滑状態がやや厳しい凝着摩耗が発生していることが分かります。摩耗形態の中でも切削摩耗は摩耗進行速度が速く、転がり軸受でこの摩耗形態が発生した場合には寿命が分の程度に低下することも知られており、切削摩耗により生じた軌道面の損傷が起点となって転がり軸受の寿命となるフレーキングに進展することから傾向監視による経過監視が必要です。Iカップリング発光分光分析供試グリースを分析した結果、検出された金属元素は、SOAP-Tの結果表に示すように、鉄、銅、錫、リン、カルシウム、バリウム、アルミニウム、ナトリウムでした。これらの検出された金属元素から発生箇所を推定すると鉄、銅、錫・軸受等リン、バリウム・グリース添加剤カルシウム、アルミニウム、ナトリウム・増ちょう剤等であると思われます。このうち、機械部品が摩耗したと思われる元素はのグループです。グリースの物理的性状IRの結果、油劣化の兆候を示すカルボン酸の吸収が確認されていないことから、良好と判断します。
報告№111-00058 報告№111-00058 | 分析№111-000322 分析№111-000322 | 111-000322 | は良好と判断します。尚、RBOTがminと新油値のminに比較してmin減少していました。このまま継続使用した場合、この減少傾向から限界値に到達するのは、別紙図RBOTの減少傾向に示すように年月と推定されました。残りの継続使用期間は、約年ヶ月であると予測されます。潤滑油は継続使用可能な状態にあると判断します。≪状態監視とパラメータ≫分析の目的および各分析のパラメータは以下の通りです。特性低下目的：油の分析結果から、や劣化傾向ならびに添加剤の消耗程度、残存寿命などを確認する。粘度JISK全酸価JISK赤外線吸収スペクトルJISK酸化安定度試験JISK汚染目的：油の分析結果から、砂塵あるいは水・異種油などによるや、異物混入の有無を確認する。水分JISK計数汚染度JISB重量汚染度JISB光学顕微鏡観察摩耗目的：油中の摩耗粒子を分析する事により、回転・摺動部の潤滑状態、摩耗劣化の程度、余寿命などを解析する。摩耗診断電子顕微鏡観察JISKX線マイクロアナリシス油中金属濃度JISK≪分析結果≫特性低下粘度：良好粘度値mm/sの新油値mm/sに対する変化率は+.％であり、当社推奨の管理限界値±％以内に留まっています。全酸価：良好全酸価.mgKOH/gは新油値の.mgKOH/g以内にあることから、問題は無いと判断します。赤外線吸収スペクトル：良好酸化安定度試験：良好酸化安定度試験の結果、数値minは当社推奨の管理限界値min以上に留まっており、現時点での使用は可能と判断します。汚染水分：良好水分値.ppmは当社推奨の管理限界値以内に留まっています。計数汚染度：今回は実施していません。重量汚染度：今回は実施していません。光学顕微鏡観察：今回は実施していません。摩耗摩耗診断電子顕微鏡観察・X線マイクロアナリシス：今回は実施していません。油中金属濃度：今回は実施していません。
報告№109-09337 報告№109-09337 | 分析№109-002277 分析№109-002277 | 109-002277 | 潤滑油および本軸受は継続使用可能な状態にあると判断します。外部混入異物は、分析データに影響を及ぼす場合があります。採油時には、外部から異物が混入しないように、極力注意して採油することが必要です。
報告№109-09136 報告№112-00597 | 分析№109-001160 分析№112-002518 | 112-002518 | 分析の結果、本試料および汚染状態は全て良好な範囲にあり、継続使用可能な状態にあると判断します。粘度、酸価、有機物・有機化合物、酸化安定度の各データは良好でした。尚、別紙酸化安定度の減少傾向から油の余寿命を求めた結果、今回の採油日からの使用可能期間は約年ヶ月であることが分かります。水分濃度は、継続使用可能な範囲にありました。
報告№109-09136 報告№112-00088 | 分析№109-001160 分析№112-000244 | 112-000244 | 潤滑油および軸受は継続使用可能な状態にあると判断します。前回に比較してSOAP／D－SOAPの結果で、鉄および錫濃度に変化はありませんでした。Is値は異常摩耗の早期発見パラメータのつで、摩耗粒子を定量化するために用います。前回に比較してIs値は.から.と良好の範囲にあり、潤滑状態は正常と判断できます。前回に比較して計数汚染度はNAS級からNAS級にランク低下し、良好でした。．前回同様に粘度、水分、酸価、IR、RBOTの各データは良好でした。分析結果は良好と判断します。粘度粘度はmm/sと新油値mm/sに比較して、粘度変化率は+％で、当社推奨の管理限界値である±％以内にあり、良好と判断します。水分はと当社推奨の管理限界値の以下であり、良好と判断します。酸価は.mgKOH/gと新油値.mgKOH/gに比較して高いものの、IRの結果で油劣化の兆候を示すカルボン酸の吸収が確認されていないことから、良好と判断します。IRIRの結果、油劣化の兆候を示すカルボン酸の吸収が確認されていないことから、良好と判断します。RBOTRBOTはminと当社推奨の管理限界値のmin以上であり、良好と判断します。は良好と判断します。計数汚染度計数汚染度はNAS級と当社推奨の管理限界値のNAS級以内であり、良好と判断します。重量汚染度は.mg/mlと当社推奨の管理限界値のmg/ml以内であり、良好と判断します。は正常と判断します。SOAPSOAPの結果、ニッケルがppm、油の添加剤成分であるリンがppm検出されました。軸受の摩耗を示す錫が検出されていないことから、良好と判断します。D－SOAPD－SOAPの結果、外部から混入したと思われるカルシウムが、ナトリウムが検出されました。軸受の摩耗を示す錫が検出されていないことから、良好と判断します。フェログラフィー異常摩耗の早期発見パラメータであるフェログラフィーのIs値が.と良好の範囲にあり、潤滑状態は正常と判断します。
報告№104-6004 | 分析№104-00101 | 104-00101 | オーバーホール後に初期試験を実施した結果、オーバーホール時に混入したと思われる異物と初期のなじみ摩耗が確認されました。今回のようになじみ過程でシビア粒子が観察された場合は、なじみ過程が正常に終了していない場合があり、異常摩耗に進展することも懸念しなければなりません。なじみ過程が正常な状態で終了した場合、シビア粒子は観察される事が少なく、従って、今回のなじみ過程では、局部的な金属接触がごく一部で発生したと考えられます。この接触が、既に正常な状態に推移しているか、或いは、進行しているのかを確認するためには、ヶ月毎に回目の初期試験を実施されることを推奨します。これらのことは、異常摩耗の早期発見パラメータであるフェログラフィーのIs値が、と良好の範囲にあるものの、摩耗粒子の形態観察の結果、金属接触が厳しい場合に発生するシビア粒子、外部から混入した砂が観察されたこと以上のことから判断しました。
報告№104-0115 報告№104-0115 | 分析№104-00896 分析№104-00896 | 104-00896 | 分析の結果、軸受軌道面にマイクロフレーキングが発生していることが確認されました。本試料油は、ヶ月前の更油により更油前の摩耗粒子は残留していないと考えられます。そのため、今回観察された摩耗粒子は、更油後に発生した摩耗粒子であると思われます。今後、このままベアリングを継続使用した場合、現在発生しているマイクロフレーキングに荷重が集中し、そこを起点としてフレーキングがさらに進展しベアリングの使用限界が早まることが懸念されます。したがって、なるべく早い時期に再度分析を実施し、摩耗の進行状況を確認する必要があります。次回採油時期を計算した結果、運転時間時間以上経過した後の早い時期に再分析を実施することを推奨します。このことは、SOAP／D-SOAPで軸受の摩耗により発生する鉄、クロムが検出され、異常摩耗の早期発見パラメータであるフェログラフィーのIs値がの乗と高く摩耗粒子形態観察の結果から、軸受軌道面の疲労摩耗により発生するμm前後のやや大型の摩耗粒子が支配的であることから判断しました。この油は継続使用可能と判断します。粘度は良好と判断します。粘度は.mm/sと管理限界値以内にあり、良好と判断します。水分は良好と判断します。水分は.ppmと管理限界値の以下にあり、良好と判断します。全酸価は良好と判断します。全酸価は.mgKOH/gと新油データの.mgKOH/gに比較して小さな値を示しており、良好と判断します。IRは良好と判断します。IRの結果、新油に比較して変化がなく、且つ、油劣化の兆候を示すカルボン酸の吸収が確認されていないことから、継続使用可能な状態にあると考えられます。計数汚染度が管理限界値を超えていました。計数汚染度は当社推奨の管理限界値を超えていました。計数汚染度はNAS級以上と当社推奨の管理限界値を超え、若干汚染されていました。重量汚染度は.mg/mlでした。重量汚染度は.mg/mlでした。機器の潤滑状態フェログラフィーの結果、軸受軌道面にマイクロフレーキングが発生していると考えられます。今後更に摩耗が進行し、軸受の寿命の指標とされるフレーキングに進展することが懸念されるため、運転時間時間経過後に再度分析を実施し、摩耗の進行状況を確認されることを推奨します。SOAPは良好と判断します。SOAPの結果、軸受軌道面の摩耗により発生した鉄が多く検出されました。D－SOAPの結果、鉄、クロムおよび銅が多く検出されました。D－SOAPの結果、摩耗により発生する鉄、クロム、銅が検出されました。フェログラフィーの結果、軸受軌道面にマイクロフレーキングが発生していると考えられます。フェログラフィーの結果、軸受軌道面にマイクロフレーキングが発生していると考えられます。
報告№103-6147 | 分析№103-02771 | 103-02771 | オーバーホール後に初期試験を実施した結果、摩耗粒子形態観察で、外部から混入した鉄錆・砂がやや多く観察されました。混入による影響は、直ちにないと思われます。汚染度がNAS級となっており、初期値としての汚染度としては、上限です。今後、汚染の原因となっている異物が軸受摺動面に噛み込み摩耗が進行する場合があるため摩耗の進行状況を確認されることを奨します。摩耗の進行確認は、本試験から～ヶ月以内に精点Bを実施されることを推奨します。これらのことは、計数汚染度がNAS級とやや高く、異常摩耗の早期発見パラメータであるフェログラフィーのIs値が、と良好の範囲にあるものの、摩耗粒子形態観察で、外部から混入した鉄錆・砂がやや多く観察されたこと光学顕微鏡写真に示すように、鉄錆・砂が多く見られたこと以上のことから判断しました。
報告№109-09136 報告№112-00349 | 分析№109-001160 分析№112-001374 | 112-001374 | 軸受は継続使用可能な状態にあると判断します。はフェログラフィーおよびSOAP／D-SOAPの結果から総合的に判断した結果、正常な状態にあると考えられます。フェログラフィー【定量分析：Is値】Is値は異常摩耗の早期発見パラメータのつで、摩耗粒子を定量化するために用います。前回に比較してのIs値はのマイナス乗からマイナス乗と良好の範囲にあり、低い値でした。フェログラフィー【定性分析：摩耗粒子および摩耗形態観察】分析結果から比較的多く観察された粒子は、以下の通りでした。正常な摩耗粒子・潤滑状態が正常なマイルド摩耗により発生。Iカップリング発光分光分析【SOAP／D-SOAP】検出された金属元素から発生箇所を推定すると、以下の通りでした。リン・添加剤カルシウム、ナトリウム、ホウ素・外部混入異物前回に比較して計数汚染度はNAS級からNAS級にランク低下し、重量汚染度は.mg/mlから.mg/mlに減少し、共に良好でした。分析結果は良好と判断します。計数汚染度計数汚染度はNAS級と当社推奨の管理限界値のNAS級以下にあり、良好と判断します。重量汚染度は.mg/mlと当社推奨の管理限界値のmg/ml以下にあり、良好と判断します。は正常と判断します。SOAPSOAPの結果、油の添加剤成分であるリンが検出されました。摩耗により発生する鉄および錫は検出されていないことから、良好と判断します。D-SOAPD-SOAPの結果、摩耗により発生する鉄および錫は検出されていないことから、良好と判断します。フェログラフィー異常摩耗の早期発見パラメータであるフェログラフィーのIs値がのマイナス乗と良好の範囲にあり、摩耗状態は正常と判断します。
報告№108-0387 報告№108-0499 | 分析№108-02609 分析№108-03585 | 108-03585 | 制御油ポンプ吸い込みストレーナの吸い込み圧力の低下が発生した。圧力が低下した原因を確認する。分析の結果、計数汚染度、重量汚染度共に当社推奨の管理限界値を超えていることが分かりました。異常摩耗の早期発見パラメータであるフェログラフィーのIs値がの乗とやや高く、摩耗粒子の形態観察で金属接触が厳しい場合に発生するシビア粒子、銅合金がやや多く観察され、フィルタ表面の異物観察でも銅合金、鉄錆等が多く観察されました。D－SOAPで鉄および銅が検出されたことから、圧力が低下した要因は、外部混入物に加えて、シリンダおよびブッシュ等で厳しい金属接触による摩耗粒子が多く発生し、フィルタが目詰まりしたり、これらの汚染物がバルブのスプールに噛み込み動作障害が発生するなどにより圧力が停止した可能性が考えられます。汚染度を清浄にしなければ、症状は改善されないため、今後の対策は、濾過およびストレーナの洗浄を推奨します。これらのことは、計数汚染度がNAS級以上、重量汚染度がmg/mlと共に当社推奨の管理限界値を超えていたこと異常摩耗の早期発見パラメータであるフェログラフィーのIs値がの乗とやや高く、摩耗粒子の形態観察の結果、金属接触が厳しい場合に発生するシビア粒子、銅合金がやや多く観察がされたことフィルタ表面の異物観察で銅合金、鉄錆等が多く観察されたこと以上のことから判断しています。
報告№111-00372 報告№111-00372 | 分析№111-001676 分析№111-001730 | 111-001730 | ちょう度値と新グリース値に比較して低下し、当社推奨の管理下限値であるを超えていることから、硬化していることが分かりました。硬化したグリースを使用した場合、油分の流動性がなくなり、軸受等で良好な油膜が保持されにくくなる可能性があります。グリースが硬化していたため、以下の対策が必要です。グリースを交換されることを推奨します。≪状態監視とパラメータ≫分析の目的および各分析のパラメータは以下の通りです。特性低下目的：グリースの分析結果から、グリースの物理的性状や劣化傾向などを確認する。全酸価JISK赤外線吸収スペクトルJISKちょう度JISK滴点JISK摩耗目的：グリース中の摩耗粒子を分析する事により、回転・摺動部の潤滑状態、摩耗劣化の程度、余寿命などを解析する。摩耗診断電子顕微鏡観察JISKX線マイクロアナリシス油中金属濃度JISK≪分析結果≫特性低下全酸価：良好全酸価.mgKOH/gは新油値の.mgKOH/gに比較し高くはあるものの、有機物・有機化合物試験の結果で油劣化の兆候を示すカルボン酸の吸収が見られないことから問題は無いと判断します。赤外線吸収スペクトル：良好ちょう度：要処置ちょう度値はと当社推奨の管理下限値であるを超えていました。滴点：良好滴点はと新油値のに比較し変化はないことから問題は無いと判断します。摩耗摩耗診断電子顕微鏡観察・X線マイクロアナリシス：今回は実施していません。油中金属濃度：今回は実施していません。
報告№109-09136 報告№113-00266 | 分析№109-001160 分析№113-001026 | 113-001026 | 分析の結果、、汚染状態は共に良好な範囲にあることから、継続使用可能と判断します。水分は、前回に比較して.ppmからppmに増加しているものの、良好でした。計数汚染度は、前回に比較してNAS級からNAS級にランク低下し、良好でした。粘度、水分、全酸価、IR、RBOTの各データは、前回同様に良好でした。油の余寿命は、使用油の使用期間または使用時間が不明であったため、ご依頼の油の余寿命に関する検討は行えませんでした。ただし、今回の結果から酸化防止剤の残存量は%であり、継続使用可能な状態にありました。可能であれば、使用期間、あるいは使用時間の情報をご提供下さい。
報告№109-09136 報告№112-00188 | 分析№109-001160 分析№112-000763 | 112-000763 | 潤滑油は継続使用可能な状態にあると判断します。但し、今後は障害予防を目的に以下の対策を推奨します。追加分析消泡性能が低下した場合、ギヤ歯面での油膜形成に影響が出て摩耗が進展することがありますので、フェログラフィーおよびSOAP-Tを追加して摩耗により発生する油中金属濃度や潤滑状態を確認することを推奨します。泡立ち試験泡立ち試験の結果は、-と新油値が-であるのに比較して高い値となっていたことから、消泡性能が低下していることが分かりました。今後の使用状況によっては油の酸化劣化が進行したり、ギヤ歯面およびベアリング軌道面で油膜切れが発生したりする場合があるため、消泡剤の添加による消泡性能の改善など何らかの対応が必要になると思われます。分析結果泡立ち試験の結果、消泡性能が低下していることが確認されました。粘度粘度はmm/sと新油値mm/sに比較して、粘度変化率は-％で、当社推奨の管理限界値である±％以内にあり、良好と判断します。泡立ち試験泡立ち試験は-と新油に比較して高い値でした。水分はppmと当社推奨の管理限界値の以下であり、良好と判断します。酸価は.mgKOH/gと新油値.mgKOH/gに比較して高いものの、IRの結果で油劣化の兆候を示すカルボン酸の吸収が確認されていないことから、良好と判断します。
報告№107-0352 報告№107-0352 | 分析№107-01851 分析№107-01851 | 107-01851 | 濾過前の試料油を分析した結果、重量汚染度がmg/mlとやや不良領域にありました。摩耗粒子形態観察で銅合金が多く観察されました。銅がSOAPでppm、D－SOAPでppm検出され、油の添加剤成分であるバリウムがppm検出されました。）スラッジの発生D-SOAPで油の添加剤成分であるバリウムが検出されたことから、汚染度が高い原因は、油の添加剤成分の析出によるものと考えられました。今後、このスラッジの影響で軸受表面の静摩擦係数が上昇し、起動時のトルク上昇に繋がり、起動開度が増加することが懸念されました。）銅の摩耗フィルタ写真で黄金色の金属片が多く観察され、SOAP／D－SOAPで銅が多く検出されたことから、銅を使用した箇所で摩耗が発生していると考えられました。銅の摩耗粒子発生源として推定されるのは、冷却水用配管、ダイヤル温度計の素子を止めている銅線等の銅を使用している箇所で摩耗が発生していると思われました。例えば、冷却水用配管であったとすると配管取付部に緩みが生じている場合も考えられました。緩みが生じたことで配管が振動し、継手部がはずれたり、銅配管に亀裂が生じるなど、冷却水の混入に至る場合がありますので、今後、銅濃度の監視と共に、水分濃度が上昇することと摩耗が進行することが懸念されました。これらの障害発生に対する弊害を勘案の上、ヶ月以内に再度分析を実施すると共に当社製清浄分散剤TS－の投与と濾過を実施し、スラッジを除去されることを推奨します。尚、RBOTが前回に比較し、min上昇していました。RBOTが上昇した理由は、前回濾過の際に補給を実施した仮設タンクで他の軸受油および圧油と混合して濾過を実施した濾過機配管内や仮設タンクなどに油が残留していたなどが考えられました。今後は、今回のRBOT値によりデータ管理を行います。
報告№108-0030 報告№108-0030 | 分析№108-00145 分析№108-00149 | 108-00149 | 、軸受の潤滑状態を確認する。今回の採油は、対象設備の停止中に排油口から実施しているため、油循環中に採油した場合に比較し、油中粒子の沈降の影響を受け、分析データが高濃度に出る可能性があります。今回の分析は以上のことを踏まえて結果を検討しました。分析の結果、異常摩耗の早期発見パラメータであるフェログラフィーのIs値が高いの乗となっていました。摩耗粒子の形態観察の結果、外部から混入したと思われる鉄錆、砂等が多く観察されたことから、Is値が高い要因は、採油の影響によるものと考えられました。今回の採油は対象設備の停止中に排油口から採油を実施しているため、これらの異物は、排油口配管内部に残留していた汚染物が検出された可能性が高いと思われます。但し、観察された摩耗粒子は、粒子濃度が高めになる箇所からの採油であるにもかかわらず、正常な潤滑状態下で発生した摩耗粒子が支配的であることから、対象設備の潤滑状態は正常な状態にあると判断します。一方、を示すIRは良好の範囲にあることから、この油は継続使用可能と判断します。尚、上述しましたように、今回の採油は停止中の採油であるため、運転中の採油に比較して染度は高目に出ている可能性があります。次回採油のタイミングは、粒子の沈降の影響を極力抑え、油中粒子が均一な分散状態に近い状態で採油が実施できるように、対象設備の運転中、または停止直後に採油を実施されることを推奨します。本試料油は、油量が不足していたため、全ての分析項目を実施することが不可能でした。
報告№109-09249 報告№110-00306 | 分析№109-001747 分析№110-001358 | 110-001358 | 油中金属の分析は、試料油を以上の高温で発光させた光を分光器で分光し、金属固有の波長から元素を特定するとともに、光の強度から濃度を求めるIカップリング発光分光分析法を用います。また摩耗状態は、SOAP法により求めた金属成分と濃度に、フェログラフィー法による早期発見パラメータであるIs値と摩耗粒子分析とを加味し、さらに摩耗粒子の形態により摩擦面で発生している摩耗機構を推定して総合的に判断します。Iカップリング発光分光分析供試のディーゼルエンジン油を分析した結果、検出された金属は油中金属元素の結果表に示すように、鉄、鉛、ニッケル、錫、リン、亜鉛、カルシウム、ナトリウムでした。これら検出された金属元素から発生箇所を推定すると、鉄、鉛、ニッケル、錫・軸受等リン、亜鉛、カルシウム・オイル添加剤ナトリウム・外部混入異物であると思われます。このうち、機械部品が摩耗したと思われる元素はのグループです。フェログラフィー摩耗粒子分析結果から観察された粒子は、潤滑状態が正常な場合に発生する摩耗粒子でした。潤滑状態と摩耗形態異常摩耗の早期発見パラメータとして摩耗粒子を定量化して評価するフェログラフィーのIs値は、潤滑状態がやや厳しいの乗となっていました。摩耗粒子の観察結果から潤滑部では正常な潤滑状態であるマイルド摩耗が発生していることが分かりました。水分は良好でした。粘度、全塩基価、酸化安定度、有機物・有機化合物の各データは良好でした。潤滑油および軸受は継続使用可能な状態にあると判断します。分析結果特性低下特性低下に係るパラメータの分析結果は良好と判断します。粘度粘度は.mm/sと新油値.mm/sに対する粘度変化率は+％で、当社推奨の管理限界値である±％以内にあり、良好と判断します。全塩基価全塩基価はmgKOH/gであり、当社推奨の管理限界値のmgKOH/g以上にあることから良好と判断します。酸化安定度酸化安定度はminであり、当社推奨の管理限界値のmin以上であることから良好と判断します。有機物・有機化合物有機物・有機化合物は、IRチャートによる新油分析値との比較の結果、cm-付近に劣化の兆候を示すカルボン酸の吸収が確認されていないことから、良好と判断します。色相はLであり、新油値のLに比較して大きな変化はないことから、良好と判断します。汚染に係るパラメータの分析結果は、水分は良好でした。水分はppmであり、当社推奨の管理限界値の以内にあり、良好と判断します。汚染粒子数はNAS級でした。汚染度物重量はmg/mlでした。摩耗フェログラフィーによる摩耗粒子の観察の結果、潤滑状態が正常な場合に発生する摩耗粒子が比較的多く観察されました。異常摩耗の早期発見パラメータであるフェログラフィーのIs値がの乗と良好の範囲にあり、摩耗粒子の形態観察の結果、潤滑状態が正常な場合に発生する摩耗粒子が比較的多く観察されました。金属濃度SOAP法により金属濃度を測定した結果、潤滑箇所で発生する金属接触によって検出される鉛がppm、ニッケルが、錫がppm、油の添加剤成分であるリンがppm、亜鉛がppm、カルシウムがppm、外部から混入したと思われるナトリウムがppm検出されました。金属濃度酸溶解法により金属濃度を測定した結果、潤滑箇所で発生する金属接触によって検出される鉄が、油の添加剤成分であるリンが、カルシウムが.ppm検出されました。
報告№109-09136 報告№113-00211 | 分析№109-001160 分析№113-000806 | 113-000806 | 潤滑油の劣化はないものの、油中の汚染度がやや高い値でした。採油条件の影響で値が高くなっていると考えられますが、異物の影響で将来的に摩耗が進行する懸念がありますので、に示す対策を推奨します。軸受は継続使用可能な状態にあると判断します。但し、観察された摩耗粒子には局部的な油膜破断により発生する黒色スラッジが比較的多く認められました。また、軸受が高い面圧を受けて発生するフリクションポリマが観察されました。フリクションポリマが観察された場合は、油の劣化と軸受の温度上昇、そして、軸振動に注意が必要です。更油しただけでは油膜破断の要因が残ります。そのため、定期的な分析により今後の摩耗進行の有無を確認することを推奨します。更油油中の汚染度がやや高いことから、摩耗粒子や異物等が軸受軌道面に噛み込むことによる摩耗の進行が懸念されるため、更油を推奨します。また、油槽内には汚染物が残留している可能性があるため、油槽内を清掃し、更油する新油もNAS級程度の清浄な潤滑油を更油することを推奨します。定期的な分析摩耗粒子の形態観察で、疲労摩耗、凝着摩耗が観察されたことから、今後の摩耗進行を監視するため、定期的に分析を実施することを推奨します。シリコン系のグリースや添加剤の確認シリコン系の添加剤やグリースを使用している箇所があるかについてご確認下さい。最適な採油方法本試料油は、機器停止中に軸受箱排油口から採油されているため、分析データが高濃度に出ていると推定されます。正確なデータによる診断を行うためにも、今後の採油は、極力運転中もしくは停止直後の油槽中層部から実施されることを推奨します。はフェログラフィーおよびSOAP／D-SOAPの結果から総合的に判断した結果、継続使用は可能ですが、今後の機器の機能を確認するためにも傾向管理が有用と考えます。フェログラフィー【定量分析：Is値】Is値は異常摩耗の早期発見パラメータのつで、摩耗程度を定量化するために用います。今回のIs値はの乗と、高い値でした。フェログラフィー【定性分析：摩耗粒子および摩耗形態観察】分析結果から観察された代表的な粒子は、以下の通りでした。疲労摩耗粒子・繰返し応力を受けて発生。黒錆・潤滑状態がやや厳しい凝着摩耗により発生。金属接触が厳しく、且つ、高い摩擦熱が発生していると考えられます。フリクションポリマ・局部的に高圧・高温となる場合に発生。樹脂等・外部から混入したと考えられます。観察された摩耗粒子の中でも黒錆は、将来的な摩耗の進行に繋がる可能性を示唆しているため、傾向監視が必要と思われます。黒錆は凝着摩耗に分類されます。この摩耗粒子は、軸受軌道面で凝着、破断を繰り返し、この過程で生じる移着粒子が成長して摩耗粒子となります。そのため、軸受軌道面では局部的に油膜切れが発生していることを示しています。この状態が継続した場合、摩耗粒子のサイズは徐々に大型化していき、設備の損傷に至る場合がありますので、傾向監視が必要です。Iカップリング発光分光分析【SOAP／D-SOAP】検出された金属元素から発生箇所を推定すると、以下の通りでした。鉄、鉛、銅、錫、亜鉛・軸受等カルシウム、バリウム、アルミニウム、ケイ素、ナトリウム・外部混入異物ケイ素の検出ケイ素がppm検出されました。一般に、潤滑油中からケイ素が検出された場合の原因として、油の消泡剤として使用されるシリコン系の添加剤が検出されるフェログラフィーおよびフィルタ表面の異物観察で砂が多く観察され、これが検出されるシリコングリースをシール部に塗布している場合、このシリコングリースが潤滑油に混入して検出されるなどが挙げられますが、今回検出が比較的高濃度であることからの可能性が考えられます。については、分析結果では確認することが出来ませんので、これに関する情報があれば提供をお願いします。銅の摩耗SOAP/D-SOAPで銅が比較的高い値でした。銅を使用した箇所は、転がり軸受では保持器が考えられますが、型番情報から保持器には銅合金が使用されていませんでした。銅を使用した箇所は不明ですが、仮にオイルリングを使用している場合、オイルリングの摩耗が考えられます。オイルリングが摩耗していた場合、潤滑油の適正なかきあげに影響が生じ、軸受軌道面の油膜切れ発生原因となることから注意が必要です。計数汚染度はNAS級以上と当社推奨の管理限界値以下であるもののやや高く、重量汚染度はmg/mlと当社推奨の管理限界値を超えていました。フィルタ表面の異物観察で金属片、鉄錆、砂等が観察されたことから、汚染度が高い要因は、摩耗と外部混入異物の影響と思われます。粘度、水分、全酸価、IR、RBOTの各データは、良好でした。尚、別紙RBOTの減少傾向から油の余寿命を求めた結果、本試料油は直近の更油から起算して年月まで使用可能であることが分かります。
報告№103-0006 報告№103-0006 | 分析№103-00095 分析№103-00095 | 103-00095 | 分析の結果、全てのデータが良好であることから、本試料油は継続使用可能であり、軸受の潤滑状態も正常と判断します。新油との比較が必要ですが、水分及びIRが良好であることから、現時点では使用可能な状態であると考えられますが、今後、粘度変化の把握、油劣化の予測を行う場合、新油データが必要ですので、現在使用している新油をご提供下さい。粘度は判定できませんでした。粘度はmm/sでした。新油データが当社データベースになかったため、判定できなかったものの、油名からISOVGグレードであることが確認できますので、このISOVGグレードの粘度範囲～.mm/sとすると、本試料油の粘度は範囲内にあり、良好と判断します。尚、粘度の変化率を精確に把握することは重要ですので、現在使用している新油を分析し、そのデータを基準に管理することを推奨します。水分は良好と判断します。水分はppmと管理限界値の以下にあり、良好と判断します。全酸価は判定できませんでした。全酸価は.mgKOH/gでした。新油データが当社データベースになかったため、判定できませんでした。全酸価は新油データとの比較管理が必要ですので、現在使用している新油を分析し、そのデータを基準に管理することを推奨します。IRは良好と判断します。IRはチャートに示すように、油劣化の兆候を示すカルボン酸の吸収が確認されていないことから、継続使用可能な状態にあると考えられます。但し、このIRも全酸価同様に新油データとの比較による判断が必要ですので、現在使用している新油を分析することを推奨します。計数汚染度、重量汚染度、共に良好と判断します。計数汚染度は良好と判断します。計数汚染度はNAS級と当社推奨の管理限界値のNAS級以内にあり良好と判断します。重量汚染度は良好と判断します。重量汚染度は.mg/mlと当社推奨の管理限界値のmg/ml以内にあり良好と判断します。機器の潤滑状態フェログラフィーの結果、異常摩耗の早期発見パラメータであるIs値がのマイナス乗と良好の範囲にあり、潤滑状態は良好と判断します。SOAPは良好と判断します。SOAPの結果、摩耗により発生する鉄、錫が検出されていないことから良好と判断します。尚、油の添加剤成分であるリン、亜鉛、ケイ素が検出されました。D－SOAPは良好と判断します。D－SOAPの結果、摩耗により発生する鉄、錫が検出されていないことから良好と判断します。フェログラフィーの結果は、良好と判断します。フェログラフィーの結果、異常摩耗の早期発見パラメータであるIs値がのマイナス乗と良好の範囲にあり、且つ、摩耗粒子の形態観察の結果、金属接触が厳しい場合に発生するシビア粒子が僅かに見られるものの、発生数は少なく良好と判断します。
報告№107-0072 報告№107-0098 | 分析№107-00338 分析№107-00483 | 107-00483 | 分析の結果、ギヤ歯面はマイルドな状態で摩耗が進行しており、現在のところ本減速機は継続使用可能と判断します。これらのことは、異常摩耗の早期発見パラメータであるフェログラフィーのの乗と良好の範囲にあること摩耗粒子形態観察の結果、マイルドな摩耗状態で発生する微小な摩耗粒子が支配的であることSOAP／D－SOAPの結果、鉄が検出されたものの、比較的検出濃度が低かったこと以上のことから判断しました。
報告№109-09136 報告№113-00353 | 分析№109-001160 分析№113-001390 | 113-001390 | 潤滑油は継続使用可能な状態にあると判断します。粘度、全酸価、IR、RBOTの各データは良好でした。水分は良好でした。
報告№108-8020 報告№108-8020 | 分析№108-03248 分析№108-03248 | 108-03248 | 本試料油は、採油量がmlと少なく、汚染粒子数、汚染物重量は規定量確保できなかったため、参考値としてお考えください。分析の結果、摩耗粒子の形態観察で異物の噛み込みなどで発生する切削粒子がやや多く観察されています。異常摩耗の早期発見パラメータであるフェログラフィーのIs値がの乗と良好の範囲にあるものの、観察された摩耗形態が切削摩耗であり、切削摩耗が観察された場合の軸受寿命は分のに低下することが知られており、今後の摩耗の進行状況に十分な注意が必要です。本軸受は、転がり軸受の寿命の指標となるフレーキングの発生が確認されておらず、またIs値もの乗であることから継続使用は可能な状態にあると判断できますが、継続使用する場合、切削摩耗により発生した傷が起点となってフレーキングに進展することも考えられるため、運転再開後に再度分析を実施し、摩耗の進行状況を確認されることを推奨します。一方、特性低下を知るパラメータである有機物・有機化合物で油劣化の兆候を示すカルボン酸の吸収が確認されていないことから、この油は継続使用可能と判断します。特性低下全ての項目が良好な範囲にあったことから特性低下は認められず良好と判断します。有機物・有機化合物の結果、良好と判断します。有機物・有機化合物の結果、油劣化の兆候を示すカルボン酸の吸収が確認されていないことから、良好と判断します。色相は良好と判断します。色相はL.と新油値のL.に変化はなく、良好と判断します。汚染は良好と判断します。汚染粒子数は良好と判断します。汚染粒子数はNAS級と当社推奨の管理限界値のNAS級以内にあり、良好と判断します。汚染物重量は良好と判断します。汚染物重量はmg/mlと当社推奨の管理限界値のmg/ml以内にあり、良好と判断します。摩耗摩耗は正常と判断します。摩耗粒子の結果は良好です。異常摩耗の早期発見パラメータであるフェログラフィーのIs値がの乗と良好の範囲にあり、潤滑状態は正常と判断します。金属濃度SOAPの結果は良好です。金属濃度SOAPの結果、外部から混入したと思われるケイ素が検出されています。金属濃度酸溶解法の結果、鉄が検出されています。金属濃度酸溶解法の結果、鉄、外部から混入したと思われるバリウム、カルシウム、ナトリウムが検出されています。
報告№109-09136 報告№112-00536 | 分析№109-001160 分析№112-002199 | 112-002199 | 潤滑油は継続使用可能な状態にあると判断します。粘度、全酸価、IR、RBOTの各データは良好でした。本試料油の添加剤は、一般に、タービン油に比較して極圧添加剤や摩耗防止剤などの濃度が高く、この影響でRBOT試験の結果が変動する傾向があります。そのため、ギヤ油の余寿命の評価をタービン油と同等の精度で得るには、RBOTの結果に加え、粘度、全酸価、IRなどのデータを総合的に判断することが必要です。一方、油の余寿命は、使用油の使用期間または使用時間が不明であったため、ご依頼の油の余寿命に関する検討は行えませんでした。ただし、分析の結果で新油値がminであったことから、使用期間を仮にヶ月間と仮定すれば余寿命は十二分にあると言えます。可能であれば、使用期間、あるいは使用時間の情報をご提供下さい。水分は良好でした。
報告№109-09136 報告№110-00618 | 分析№109-001160 分析№110-002699 | 110-002699 | フェログラフィー異常摩耗の早期発見パラメータとして摩耗粒子を定量化して評価するフェログラフィーのIs値は、潤滑状態が正常なの乗でした。摩耗粒子の形態で比較的多く観察された粒子は、潤滑状態が正常な場合に発生する摩耗粒子、外部から混入したと思われる鉄錆、砂等でした。このような摩耗粒子が観察された場合には、潤滑部では正常なマイルド摩耗が発生していることが分かります。計数汚染度は良好でした。粘度、水分、全酸価の各データは良好でした。本試料油が機器停止中のドレンプラグから採油を実施しているため、固形異物沈降の影響で分析データが高濃度になると予想されるにもかかわらず、分析データは、全て良好の範囲にあり、軸受および潤滑油は継続使用可能な状態にあると判断します。
報告№109-09136 報告№113-00295 | 分析№109-001160 分析№113-001204 | 113-001204 | 減速機は継続使用可能な状態にあると判断します。但し、油中の汚染度がやや高いことから、今後も摩耗の進行を傾向監視するため、以下の対策を推奨します。定期的な分析今後懸念される疲労摩耗、凝着摩耗、切削摩耗の進行を監視するため、定期的に分析を実施することを推奨します。はフェログラフィーおよびSOAP／D-SOAPの結果から総合的に判断した結果、継続使用は可能ですが、今後の機器の機能を確認するためにも傾向管理が有用と考えます。フェログラフィー【定量分析：Is値】Is値は異常摩耗の早期発見パラメータのつで、摩耗粒子を定量化するために用います。Is値は前回に比較しての乗から乗に低下し、低い値でした。フェログラフィー【定性分析：摩耗粒子および摩耗形態観察】分析結果から比較的多く観察された粒子は、以下の通りでした。疲労摩耗粒子・繰返し応力を受けて発生。黒錆・潤滑状態がやや厳しい凝着摩耗により発生。金属接触が厳しく、且つ、高い摩擦熱が発生していると考えられます。観察された摩耗粒子の中でも黒錆は、注意が必要です。黒錆は、凝着摩耗に分類されます。これらの摩耗粒子は、ギヤ歯面や軸受軌道面で凝着、破断を繰り返し、この過程で生じる移着粒子が成長して摩耗粒子となります。そのため、ギヤ歯面や軸受軌道面では局部的に油膜切れが発生していることを示しています。この状態が継続した場合、摩耗粒子のサイズは徐々に大型化していき、設備の損傷に至る場合がありますので、傾向監視が必要です。Iカップリング発光分光分析【SOAP／D-SOAP】検出された金属元素から発生箇所を推定すると、以下の通りでした。鉄、ニッケル、錫、亜鉛・ギヤ、軸受等リン・添加剤カルシウム、アルミニウム、ケイ素、ナトリウム・外部混入異物計数汚染度は、前回に比較してNAS級からNAS級にランク低下しているものの、やや高い値でした。フィルタ表面の異物観察で金属片、鉄錆、砂等が観察されたことから、汚染度が高い要因は、摩耗と外部混入異物の影響と思われます。分析結果計数汚染度は良好と判断します。計数汚染度計数汚染度はNAS級と当社推奨の管理限界値のNAS級以下であるものの、やや高い値でした。重量汚染度は.mg/mlでした。摩耗粒子の形態観察の結果、繰返し応力を受けて発生する疲労摩耗粒子、金属接触が厳しく、且つ、摩擦熱が高い場合に発生する黒錆が比較的多く観察されました。SOAPSOAPの結果、摩耗により発生する鉄が検出されていないことから、良好と判断します。D-SOAPD-SOAPの結果、摩耗により発生する鉄が検出されました。フェログラフィー異常摩耗の早期発見パラメータであるフェログラフィーのIs値がの乗と良好の範囲にあるものの、摩耗粒子の形態観察の結果、繰返し応力を受けて発生する疲労摩耗粒子、金属接触が厳しく、且つ、摩擦熱が高い場合に発生する黒錆が比較的多く観察されました。
報告№109-09341 報告№109-09341 | 分析№109-002631 分析№109-002631 | 109-002631_091221 | 結論現在のところ、シリンダおよびピストンリング、クランクメタル等は継続使用可能な状態にあると判断できますが、汚染度が高く、汚染粒子の影響で摩耗が進行する場合があります。予防処置として、μm以下のサイズでも精密に濾過できるような濾過機により濾過を実施し、濾過後は清浄度を確認するとともに、予防保全を目的として年に～回程度は清浄度を確認することを推奨します。潤滑油の使用油に燃料油が混入した可能性はほとんどないと判断します。また、タービン油のFBKタービンの混入の可能性もほとんどないと判断します。尚、潤滑油に含まれる水分は、ppmと継続使用可能な範囲にありました。
報告№105-0018 | 分析№105-00164 | 105-00164 | 分析の結果、減速機のギヤ歯面はマイルドな状態で摩耗が進行していることから、減速機は継続使用可能と判断します。これらのことは、異常摩耗の早期発見パラメータであるフェログラフィーのIs値がの乗とやや高いものの、ギヤには問題となる数値ではない。摩耗粒子形態観察の結果、マイルドな摩耗状態で発生する微小な摩耗粒子が支配的である。SOAP／D－SOAPの結果、鉄が検出された。以上のことから判断しました。
報告№108-0409 報告№108-0409 | 分析№108-02742 分析№108-02742 | 108-02742 | 分析の結果、摩耗の安定が確認され、潤滑油も継続使用可能と判断します。これらのことは、前回に比較して、計数汚染度は等級に変化はなく、SOAP／D-SOAPの鉄および錫濃度に変化がないこと異常摩耗の早期発見パラメータであるフェログラフィーのIs値が×のマイナス乗と良好の範囲にあることを示す粘度、水分、全酸価、IR、RBOTの各データが良好の範囲にあること以上のことから判断しました。尚、軸受メタルの主成分である錫が検出されているため、次回分析時には、油量、スラストメタルの寸法および枚数、主機回転数、直近のメタル交換後の起動定数回数および運転時間、使用油の交換や補充の履歴等の情報をご提供下さい。は良好と判断します。粘度は良好と判断します。粘度はmm/sと新油値mm/sに比較して、粘度変化率は-％で、当社推奨の管理限界値である±％以内にあり、良好と判断します。水分は良好と判断します。水分は.と当社推奨の管理限界値の以下であり、良好と判断します。全酸価は良好と判断します。全酸価は.mgKOH/gと新油値.mgKOH/gに比較して変化はなく、良好と判断します。IRの結果、良好と判断します。IRの結果、油劣化の兆候を示すカルボン酸の吸収が確認されていないことから、良好と判断します。RBOTの結果、良好と判断します。RBOTはminと当社推奨の管理限界値のmin以上であり、良好と判断します。は良好と判断します。計数汚染度は良好と判断します。計数汚染度はNAS級と当社推奨の管理限界値のNAS級以内にあり、良好と判断します。重量汚染度は良好と判断します。重量汚染度は.mg/mlと当社推奨の管理限界値のmg/ml以内にあり、良好と判断します。機器の潤滑状態SOAP／D－SOAPで軸受の摩耗を示す錫が検出されています。SOAPの結果、軸受の摩耗示す錫が検出されています。SOAPの結果、軸受の摩耗を示す錫がppm、油の添加剤成分であるリンがppm、バリウムがppm検出されています。D－SOAPの結果、軸受の摩耗示す錫が検出されています。D－SOAPの結果、軸受の摩耗を示す錫が、油の添加剤成分であるバリウムが、外部から混入したと思われるカルシウムが、ナトリウムが検出されています。フェログラフィーの結果は良好です。異常摩耗の早期発見パラメータであるフェログラフィーのIs値が×のマイナス乗と良好の範囲にあります。
報告№109-09136 報告№111-00663 | 分析№109-001160 分析№111-003331 | 111-003331 | 軸受は継続使用可能な状態にあると判断します。但し、SOAPの銅濃度が高いことから、以下の対策が必要です。定期的な分析今後、油劣化の進行が懸念されるため、定期的に分析を実施し、摩耗および酸化劣化の進行状況を確認することを推奨します。傾向監視のための次回採油時期は、最短で約時間となります。この時間は、油中汚染物が均一になるために必要とする時間であり、再分析により状態を確認するには、この時間以上の時間が経過すれば可能になりますので、次回採油時期はこのことを参考に検討されることを提案します。フェログラフィー異常摩耗の早期発見パラメータとして摩耗粒子を定量化して評価するフェログラフィーのIs値は、前回ののマイナス乗からマイナス乗に上昇したものの、良好の範囲にあり、摩耗が安定していることを示していました。Iカップリング発光分光分析供試の潤滑油を分析した結果、検出された金属元素は、SOAPの結果表に示すように、銅、リン、亜鉛、カルシウム、ナトリウムが検出されました。これらの検出された金属元素から発生箇所を推定すると銅・軸受等リン、亜鉛・オイル添加剤カルシウム、ナトリウム・外部混入異物であると思われます。このうち、機械部品が摩耗したと思われる元素はのグループです。銅の溶出前回に比較してSOAPの結果、銅がppmからに増加していました。提供して頂いた情報によれば、ボイラ給水ポンプのラビンリンスリングに銅が使用されていると思われますので、この部位の銅が検出されているか、或いは、潤滑油中の亜鉛系添加剤が銅と反応して溶出させていると推定されます。銅濃度は、別紙鉱油の酸化に対する金属触媒の影響に示すように濃度の増加とともに酸化速度が加速しますので、注意が必要です。前回に比較して計数汚染度はNAS級からNAS級にランク減少し、良好でした。前回に比較して酸価はmgKOH/gからmgKOH/gに低下し、良好でした。分析結果酸価は良好と判断します。酸価はmgKOH/gと新油値mgKOH/g以下にあり、良好と判断します。は良好と判断します。計数汚染度計数汚染度はNAS級と当社推奨の管理限界値のNAS級以内にあり、良好と判断します。重量汚染度は.mg/mlと当社推奨の管理限界値のmg/ml以内にあり、良好と判断します。機器の潤滑状態前回同様にSOAPの銅が高い値でした。SOAPSOAPの結果、油の添加剤成分であるリン、亜鉛が検出されました。一方、銅が検出されました。銅を使用した部分の溶出が進行していると考えられます。この溶出は検出された亜鉛系添加剤の成分と銅が反応し、溶出することが知られています。別紙鉱油の酸化に対する金属触媒の影響に示すように銅濃度が増加すると酸化速度が速まります。D－SOAPD－SOAPの結果、摩耗により発生する鉄が検出されていないことから、良好と判断します。フェログラフィー異常摩耗の早期発見パラメータであるフェログラフィーのIs値がのマイナス乗と良好の範囲にあり、潤滑状態は正常と判断します。
報告№109-09136 報告№111-00074 | 分析№109-001160 分析№111-000432 | 111-000432 | Iカップリング発光分光分析供試のタービン油を分析した結果、検出された金属元素は、SOAPの結果表に示すように、鉄、錫、リン、ケイ素、ナトリウムが検出されました。これらの検出された金属元素から発生箇所を推定すると鉄、錫・軸受等リン・オイル添加剤ケイ素、ナトリウム・外部混入異物であると思われます。このうち、機械部品が摩耗したと思われる元素はのグループです。フェログラフィー摩耗程度の定量評価異常摩耗の早期発見パラメータとして摩耗粒子を定量化して評価するフェログラフィーのs値は、前回ののマイナス乗領域からマイナス乗領域に桁上昇していました。摩耗形態摩耗粒子の形態で比較的多く観察された粒子は、潤滑状態が正常な場合に発生する摩耗粒子、異物の噛み込みにより発生する切削粒子でした。このような摩耗粒子が観察された場合には、潤滑部では正常なマイルド摩耗と異物による切削摩耗が発生していることが分かります。摩耗連続性切削摩耗は、前回分析から継続して確認され、摩耗粒子の発生量に増加傾向が確認されていることから、今後さらに摩耗が進行することが懸念されました。機器の汚染状態水分前回に比較して水分はppmから.ppmと大きな変化はなく、良好でした。計数汚染度計数汚染度はNAS級からNAS級にランク増加しました。本データは当社推奨の管理限界値内にあるものの、前回から今回までの約ヶ月間でほぼ倍に増加しており、また、フェログラフィーの結果から、切削粒子などの摩耗粒子が比較的多く観察されたことから、汚染の要因は、摩耗の進行によるものと考えられました。前回同様に粘度、全酸価、IR、RBOTの各データは良好でした。他での損傷事例との比較年代からこれまでに本設備と同型のポンプにおいて主軸の折損が報告されています。報告では、直接原因を低応力高サイクル疲労とし、起因事象として、小流量運転時のポンプ内の不均一な流れにより、主軸折損部へ比較的大きな曲げ応力が発生したためとされています。このような主軸の折損現象が発生する場合、潤滑摺動面では曲げ応力による振動の影響で微振動が発生し、フレッティング摩耗による赤錆が確認されたり、油膜切れによる凝着摩耗が発生したりしますが、今回の分析結果では微小な赤錆は確認されず、凝着摩耗により発生するシビア摩耗粒子もわずかに観察されただけであったことから、少なくとも～μmと推定される油膜を破断するような変位は発生していないと推定されました。診断結果本試料油の分析結果は、計数汚染度が前回に比較してほぼ一桁増加し、またフェログラフィーのIs値も桁増加していたことと、SOAPおよびD－SOAPで軸受の主成分である錫が検出されたことが特徴的でしたが、増加後のデータがすべて良好な範囲にあることから潤滑油および対象設備は継続使用可能な状態にあると判断します。対策他電力で発生した過去の事例のようなポンプの主軸折損につながるような状況にはないと判断しますが、今後は以下の対策をご検討下さい。追跡調査軸受は継続使用可能な範囲にありますが、異物の噛み込みにより発生する切削摩耗の発生が確認されているため、定期的に分析を実施し、切削摩耗の発生状況を確認することを推奨します。次回分析の時期を理論的に求めたところ、最短で約時間となります。この時間は、油中汚染物が均一になるために必要とする時間であり、この時間を経過すれば、再分析の結果から状態の傾向を確認することが可能となります。前回から今回までにヶ月程度経過しており、これまでの運転状況が継続する場合は、ヶ月以内に再度分析を実施することを併せて推奨します。今後は、軸受の摩耗量を分析結果から推定し、潤滑状態の健全性を確認し、分解点検の要否を確認することが重要と思われます。そのためには、今回ご提供いただいた情報に加えて、分解点検からの累積稼働時間と累積起動停止回数、更油からの稼働時間と起動停止回数、油量、軸受サイズ、直近の油入替日をご提供いただければ、分解点検が必要となる時期を推定できますので、是非情報をご提供下さい。油の余寿命油の余寿命は、使用油の使用期間または使用時間が不明であったためご依頼の油の余寿命に関する検討はできませんでした。ただし、分析の結果で新油値がminであったことから、使用期間を仮にヶ月間と仮定すれば余寿命は十二分にあると言えます。可能であれば、使用期間、あるいは使用時間の情報をご提供下さい。
報告№109-09146 報告№109-09146 | 分析№109-001200 分析№109-001200 | 109-001200 | 泡立ち試験の結果は、-と新油値が-であるのに比較して高い値となっていたことから消泡性能が低下していることが分かりました。消泡性の性能が低下していることが確認されたことから、今後の使用状況によっては油の酸化劣化が進行したり、ギヤ歯面およびベアリング軌道面で油膜切れが発生したりする場合があるため、消泡剤の添加による消泡性能の改善など何らかの対応が必要になると思われます。尚、を示す粘度、水分、全酸価の各データは、全てが良好の範囲あることから消泡性能の改善により継続使用が可能と判断します。消泡性能の改善は、添加する消泡剤の効果をテストにより確認する必要がありますので、必要な場合は当社営業担当者までお知らせ下さい。機器の潤滑状態潤滑状態の異常の早期発見パラメータである潤滑状態指数は、のマイナス乗と濾過設備のない機器であれば正常な潤滑状態にあると判断できます。当該機の潤滑系は、油中汚染粒子を濾過するフィルタが設置されているため、別紙インライン・オフラインフィルタの影響に示すとおり、潤滑状態が異常となり大型の摩耗粒子が発生したとしても発生した粒子の大部分が捕捉されてしまい、結果として正常な潤滑状態にあると誤認してしまう可能性があります。そのため、フィルタの影響を考慮に入れLCインデックスを求めたところ、その結果は摩耗がやや厳しい状態に分類されるの乗領域となりました。計算により求めたLCインデックスがこの値であれば、ギヤの継続続使用は可能と思われますが、的確な潤滑状態の確認には再分析による確認が必要と思われます。再分析は、前回採油から今回採油まで年経過していますので、安全をみてヶ月後を推奨します。泡立ち試験の結果、消泡性能が低下していることが確認されています。粘度は良好。粘度はmm/sと新油値mm/sに比較して、粘度変化率は+.％で、当社推奨の管理限界値である±％以内にあり、良好と判断します。粘度はmm/sとなっています。粘度はmm/sとなっています。粘度指数はとなっています。粘度指数はとなっています。泡立ち試験は-となっています。泡立ち試験は-と新油に比較して高い値となっています。消泡性能が低下していることが確認されています。水分は良好。水分は.ppmと当社推奨の管理限界値の以下であり、良好と判断します。全酸価は良好。全酸価は.mgKOH/gと新油値.mgKOH/g以内にあり、良好と判断します。機器の潤滑状態精密な濾過設備がない機器であれば、潤滑状態指数は正常の範囲にあると判断します。潤滑状態指数は正常の範囲にあると判断します。異常摩耗の早期発見パラメータである潤滑状態指数がのマイナス乗と精密な濾過設備がない機器であれば、潤滑状態指数は正常の範囲にあると判断します。
報告№108-0387 報告№108-0379 | 分析№108-02609 分析№108-02531 | 108-02531 | 、汚染度、軸受の潤滑状態を確認する。分析の結果、全てのデータが良好の範囲にあることから、機器の潤滑状態は正常であり、この油は継続使用可能と判断します。
報告№106-0016 | 分析№106-00051 | 106-00051 | 濾過前の試料油を分析した結果、摩耗粒子形態観察でフレッティングにより発生したμm未満の赤錆がやや多く観察されました。フレッティングの発生要因は、スラストランナー固定部やスラストメタル台金部の鉄系材料が接合されたり、勘合されたりする部分から発生します。フレッティングによる赤錆が少量発生しても直ちに異常ではありませんが、場合によっては、これらの粒子、赤錆が軸受摺動面に噛み込み、摩耗を進行させる場合があります。これらの障害発生に対する弊害を勘案の上、次年度の分析では赤錆が軸受摺動面に噛み込み、軸受メタルの摩耗が進行することに注意が必要です。尚、フレッティングの発生は軸受メタルの剥離につながる場合も考えられます。軸受メタルと台金の間で発生する剥離は、メタルの摩耗が見られずに台金との剥離のみが発生する場合があり、その影響でメタル表面のクラック発生につながることもあります。巡視の際に既に実施されていると思いますがストレーナの捕捉物等に注意し、メタル剥離の有無を監視されることを推奨します。
報告№106-0225 報告№106-0225 | 分析№106-01269 分析№106-01269 | 106-01269 | 分析の結果、本軸受は継続使用可能な状態にあり、潤滑油も継続使用可能な状態にあると判断します。尚、主機停止中に油槽ドレンから採油を実施しているため、油槽ドレン配管に残留していたものや油槽底部に沈降していた粒子を採取し、試料油の粒子濃度が高くなっている可能性があります。油が循環している状態で採油を実施した場合に比較して、分析データが高くなり、異常な状態と判断してしまう可能性があります。より正確に診断するため、今後の採油は、油が十分に循環している状態の主機運転中又は停止直後に油槽中層部から採油を実施されることを推奨します。採油箇所が油槽ドレンしかない場合でも、主機運転中又は停止直後に実施することが望ましく、さらにはドレン配管内部油量の倍程度を排油してから採油されることを併せて推奨します。は良好と判断します。粘度は良好と判断します。粘度はmm/sと新油値mm/sに比較して、粘度変化率は-％で、当社推奨の管理限界値である±％以内にあり、良好と判断します。水分は良好と判断します。水分はppmと当社推奨の管理限界値の以下であり、良好と判断します。全酸価は良好と判断します。全酸価は.mgKOH/gと新油値に比較してやや高い値を示しているものの、IRの結果で油劣化の兆候を示すカルボン酸が確認されていないことから良好と判断します。IRの結果、良好と判断します。IRの結果、油劣化の兆候を示すカルボン酸の吸収が確認されていないことから、良好と判断します。RBOTの結果、良好と判断します。RBOTはminと当社推奨の管理限界値のmin以上であり、良好と判断します。は良好と判断します。計数汚染度は良好と判断します。計数汚染度はNAS級と当社推奨の管理限界値のNAS級以内であり、良好と判断します。重量汚染度は良好と判断します。重量汚染度は.mg/mlと当社推奨の管理限界値のmg/ml以内であり、良好と判断します。機器の潤滑状態摩耗粒子形態観察の結果、外部から混入した砂がやや多く観察されました。SOAPの結果は良好です。SOAPの結果、油の添加剤成分であるリンがppm検出されました。D－SOAPの結果は良好です。D－SOAPの結果、鉄、外部から混入したカルシウムが共に、ナトリウムが検出されました。フェログラフィーの結果、外部から混入した砂がやや多く観察されました。異常摩耗の早期発見パラメータであるフェログラフィーのIs値がと良好の範囲にあるものの、摩耗粒子形態観察の結果、外部から混入した砂がやや多く観察されました。
報告№104-0180 | 分析№104-01328 | 104-01328 | 分析の結果、摩耗粒子形態観察で、外部から混入した砂が多く観察されました。今後、これらの異物が軸受摺動面に噛み込み摩耗が進行することが懸念されるため、～ヶ月以内に再分析を実施し、摩耗の進行状況を確認されることを推奨します。これらのことは、異常摩耗の早期発見パラメータであるフェログラフィーのIs値が、の乗とやや高く、摩耗粒子形態観察の結果、金属接触が厳しい場合に発生するシビア粒子、外部から混入した砂が多く観察されたことD－SOAPの結果、オイルリングの主成分である銅が.ppm、外部から混入したナトリウムが検出されたこと以上のことから判断しました。
報告№109-09136 報告№111-00053 | 分析№109-001160 分析№111-000158 | 111-000158 | 更油からの使用時間をもとに潤滑油の余寿命を評価したところ、潤滑油は次回定検まで使用可能と判断できました。次回定検時に更油を実施しない場合は、酸化安定度を知るための分析を実施し、余寿命を確認することを推奨します。酸化安定度はminであり、当社推奨の管理限界値のmin以上であることから、良好と判断します。
報告№109-09501 報告№109-09501 | 分析№109-003048 分析№109-003048 | 109-003048 | 、汚染、潤滑状態は良好と判断します。潤滑油および対象設備は継続使用可能な状態にあると判断します。≪状態監視とパラメータ≫分析の目的および各分析のパラメータは以下の通りです。特性低下目的：油の分析結果から、や劣化傾向ならびに添加剤の消耗程度、残存寿命などを確認する。粘度JISK全酸価JISK赤外線吸収スペクトルJISK酸化安定度試験JISK汚染目的：油の分析結果から、砂塵あるいは水・異種油などによるや、異物混入の有無を確認する。水分JISK計数汚染度JISB重量汚染度JISB光学顕微鏡観察摩耗目的：油中の摩耗粒子を分析する事により、回転・摺動部の潤滑状態、摩耗劣化の程度、余寿命などを解析する。摩耗診断電子顕微鏡観察JISKX線マイクロアナリシス油中金属濃度）JISK≪分析結果≫特性低下粘度：良好粘度値mm/sの新油値mm/sに対する変化率は+％であり、当社推奨の管理限界値±％以内に留まっています。全酸価：良好全酸価.mgKOH/gは新油値の.mgKOH/gに比較し高くはあるものの、有機物・有機化合物試験の結果で油劣化の兆候を示すカルボン酸の吸収が見られないことから問題は無いと判断します。赤外線吸収スペクトル：良好酸化安定度試験：良好酸化安定度試験の結果、数値minは当社推奨の管理限界値min以上に留まっており、現時点での使用は可能と判断します。汚染水分：良好水分値.ppmは当社推奨の管理限界値以内に留まっています。計数汚染度：良好計数汚染度はNAS級と当社推奨の管理限界値NAS級以内にあります。重量汚染度：良好重量汚染度は.mg/mlと当社推奨の管理限界値mg/ml以内にあります。光学顕微鏡観察：良好光学顕微鏡写真は捕捉された汚染物の量は少なく、スラッジは確認されませんでした。摩耗摩耗診断：良好摩耗診断の結果、異常摩耗の早期発見パラメータであるIs値がのマイナス乗と良好の範囲にあることから、潤滑状態は正常と判断します。電子顕微鏡観察・X線マイクロアナリシス：今回は実施していません。油中金属濃度：良好油中金属濃度の結果、外部から混入したと思われるカルシウム、ケイ素、ナトリウムが検出されたものの微量であることから、良好と判断します。
報告№109-09136 報告№113-00301 | 分析№109-001160 分析№113-001235 | 113-001235 | 減速機は継続使用可能な状態にあると判断します。但し、今後の摩耗進行の有無を確認するためにも傾向監視を継続することが有効です。定期的な分析今後懸念される疲労摩耗の進行を監視するため、定期的に分析を実施することを推奨します。は、フェログラフィーおよびSOAP/D-SOAPの結果から総合的に判断した結果、継続使用は可能ですが、今後の機器の機能を確認するためにも傾向管理が有用と考えます。フェログラフィー【定量分析：Is値】Is値は異常摩耗の早期発見パラメータのつで、摩耗程度を定量化するために用います。Is値はの乗と、低い値でした。フェログラフィー【定性分析：摩耗粒子および摩耗形態観察】分析結果から比較的多く観察された粒子は、以下の通りでした。疲労摩耗粒子・繰返し応力を受けて発生。Iカップリング発光分光分析【SOAP/D-SOAP】検出された金属元素から発生箇所を推定すると、以下の通りでした。鉄、鉛、ニッケル、錫・ギヤ、軸受等リン・添加剤カルシウム、ナトリウム・外部混入異物計数汚染度はNAS級と良好でした。
報告№105-0356 報告№105-0356 | 分析№105-02325 分析№105-02325 | 105-02325 | 分析の結果、全てのデータが良好であることから、この油は継続使用可能であり、潤滑状態も正常と判断します。は良好と判断します。粘度は良好と判断します。粘度はmm/sと新油値mm/sに比較して、粘度変化率は+.％で、当社推奨の管理限界値である±％以内にあり、良好と判断します。水分は良好と判断します。水分はppmと当社推奨の管理限界値の以下であり、良好と判断します。全酸価は良好と判断します。全酸価は.mgKOH/gと新油値.mgKOH/gに比較して変化はなく、良好と判断します。IRの結果、良好と判断します。IRの結果、油劣化の兆候を示すカルボン酸の吸収が確認されていないことから、良好と判断します。RBOTの結果、良好と判断します。RBOTはminと当社推奨の管理限界値のmin以上であり、良好と判断します。は良好と判断します。計数汚染度は良好と判断します。計数汚染度はNAS級と当社推奨の管理限界値のNAS級以内であり、良好と判断します。重量汚染度は良好と判断します。重量汚染度は.mg/mlと当社推奨の管理限界値のmg/ml以内であり、良好と判断します。機器の潤滑状態機器の潤滑状態は正常と判断します。SOAPの結果は良好です。SOAPの結果、鉄がppm、油の添加剤成分であるリンがppm、バリウムがppm検出されました。D－SOAPの結果は良好です。D－SOAPの結果、鉄が、外部から混入したカルシウムが、ナトリウムが検出されました。フェログラフィーの結果は良好です。異常摩耗の早期発見パラメータであるフェログラフィーのIs値がと良好の範囲にあり、潤滑状態は良好と判断します。
報告№109-09255 報告№109-09255 | 分析№109-002405 分析№109-002405 | 109-002405 | 結論運転再開後、今回の分析項目に計数汚染度、油中金属濃度を追加して、再度分析を実施し、摩耗および油劣化の進行状況を確認されることを推奨します。特性低下分析結果は、全項目が良好の範囲にありました。したがって、油の特性低下は認められず良好と判断します。粘度粘度はmm/sと新油値.mm/sに対する粘度変化率が+％でした。粘度変化率の推奨管理限界値は、±％以内となっていますが、今回の結果はこの範囲内にあることから、良好と判断します。全酸価全酸価は.mgKOH/gと新油値.mgKOH/g以内に比較して高くなっているものの、今回の分析結果には劣化の兆候として現れる有機物・有機化合物が確認されていないことから、良好と判断します。酸化安定度酸化安定度は、新油値と比較して十分に残存していることが必要ですが、今回の残存率は新油の％となっており、当社推奨の管理限界値の％以上であったことから、良好と判断します。汚染水分による汚染は確認されず、良好と判断します。水分濃度は、当社推奨の管理限界値の以下のppmであり、良好と判断します。摩耗摩耗粒子の結果、異物の噛み込みなどで発生する切削粒子、局部的に高圧・高温となる場合に発生するフリクションポリマ、外部から混入したと思われる砂、樹脂等が比較的多く観察されました。異常摩耗の早期発見パラメータであるフェログラフィーのIs値がの乗と高く、摩耗粒子の形態観察の結果、異物の噛み込みなどで発生する切削粒子、局部的に高圧・高温となる場合に発生するフリクションポリマ、外部から混入したと思われる砂、樹脂等が比較的多く観察されました。
報告№108-0411 報告№110-00164 | 分析№108-02745 分析№110-000668 | 110-000668 | を示す粘度、水分、全酸価の各データは良好でした。泡立ち試験の結果は、-と新油値が-であるのに比較して高い値となっていたことから、消泡性能が低下していることが分かりました。今後の使用状況によっては油の酸化劣化が進行したり、ギヤ歯面およびベアリング軌道面で油膜切れが発生したりする場合があるため、消泡剤の添加による消泡性能の改善など何らかの対応が必要になると思われます。潤滑油は継続続使用可能な状態にあると思われるものの、今後は障害予防を目的に以下の対策を推奨します。消泡性能が低下した場合、ギヤ歯面での油膜形成に影響が出て摩耗の発生が進展することがあります。現在の所、摩耗への影響はありませんが、今後は消泡性能低下の影響により摩耗が進展する可能性がありますので、分析周期を短縮して傾向監視を強化することを推奨します。泡立ち試験の結果、消泡性能が低下していることが確認されました。粘度粘度は.mm/sと新油値mm/sに比較して、粘度変化率は-％で、当社推奨の管理限界値である±％以内にあり、良好と判断します。泡立ち試験泡立ち試験は-と新油に比較して高い値でした。水分はppmと当社推奨の管理限界値の以下であり、良好と判断します。全酸価全酸価は.mgKOH/gと新油値.mgKOH/gに比較して高いものの、IRの結果で油劣化の兆候を示すカルボン酸の吸収が確認されていないことから、良好と判断します。
報告№109-09136 報告№112-00597 | 分析№109-001160 分析№112-002531 | 112-002531 | 分析の結果、本試料および汚染状態は全て良好な範囲にあり、継続使用可能な状態にあると判断します。粘度、酸価、有機物・有機化合物、酸化安定度の各データは良好でした。尚、別紙酸化安定度の減少傾向から油の余寿命を求めた結果、今回の採油日からの使用可能期間は約年ヶ月であることが分かります。水分濃度は、継続使用可能な範囲にありました。
|  | 113-002943 | 分析の結果、摩耗状態は良好の範囲にあることから、対象設備は継続使用可能な状態にあると判断します。潤滑油は水分がppmと非常に高いことから、以下の対策を推奨します。更油或いは水分除去水分が高い場合、水分の影響により金属表面で腐食摩耗が発生し、発生した鉄錆等の粒子が潤滑部に噛み込み摩耗が進行することや、潤滑部の油膜の形成不良による摩耗の促進、潤滑油の酸化劣化の促進が発生することが懸念されます。また、作動油の場合、圧力変化によってキャビテーションが発生し摩耗が発生する可能性があるため、更油或いは水分除去を推奨します。
報告№102-4522 分析の結果、前回同様にスラッジが多く確認されました。このスラッジは、バルブ類の動作障害の原因になることが知られていますので、除去されることを推奨します。除去方法は、前報で示したように当社製清浄分散剤ＴＳ－６０４の投与と濾過が有効ですので、実施されることを推奨します。 | 分析№102-02647 | 102-02647 | 本試料油は、平成年月に設備油量リットルに対して、リットル更油を実施し、その後採油を実施しました。一方、油圧モータ等の摺動部の摩耗が若干発生していることが確認されたため、定期的に分析を実施し、汚染状況及び摩耗の進行状況を確認されることを推奨します。このことは、重量汚染度がmg/mlと当社推奨のmg/mlの倍と非常に高い値を示していることD-SOAPの結果、油の添加剤成分の析出により発生した亜鉛がppm検出されていることフェログラフィーの結果、金属接触が厳しい場合に発生するシビア粒子がみられることから判断しました。
報告№109-09255 報告№109-09255 | 分析№109-001935 分析№109-001935 | 109-001935 | 結論運転再開後、今回の分析項目に計数汚染度、油中金属濃度を追加して、再度分析を実施し、摩耗の進行状況を確認されることを推奨します。特性低下分析結果は、全項目が良好の範囲にありました。したがって、油の特性低下は認められず良好と判断します。粘度粘度はmm/sと新油値.mm/sに対する粘度変化率が-％でした。粘度変化率の推奨管理限界値は、±％以内となっていますが、今回の結果はこの範囲内にあることから、良好と判断します。全酸価全酸価は.mgKOH/gと新油値以内にあり、良好と判断します。酸化安定度酸化安定度は、新油値と比較して十分に残存していることが必要ですが、今回の残存率は新油の％となっており、当社推奨の管理限界値の％以上であったことから、良好と判断します。汚染水分による汚染は確認されず、良好と判断します。水分濃度水分濃度は、当社推奨の管理限界値の以下のppmであり、良好と判断します。摩耗摩耗粒子の結果、異物の噛み込みなどで発生する切削粒子、金属接触が厳しい場合に発生するシビア粒子が比較的多く観察されました。異常摩耗の早期発見パラメータであるフェログラフィーのIs値がの乗と良好の範囲にあり、摩耗粒子の形態観察の結果、異物の噛み込みなどで発生する切削粒子、金属接触が厳しい場合に発生するシビア粒子が比較的多く観察されました。
報告№109-09136 報告№111-00382 | 分析№109-001160 分析№111-001822 | 111-001822 | グリースおよび軸受は継続使用可能な状態にあり、保守サイクルおよび手法は問題ないと判断します。但し、異種グリースの混入、或いは、グリース名が違う可能性があるため、以下の対策を推奨します。異種グリースの混入の有無、グリース名を再度確認することを推奨します。フェログラフィー摩耗粒子の形態で比較的多く観察された粒子は、潤滑状態が正常な場合に発生する摩耗粒子でした。これらの摩耗粒子が観察された場合、潤滑部で発生している摩耗形態は、正常なマイルド摩耗であることが分かります。電子顕微鏡・X線マイクロアナリシス観察された粒子をSEM・XMAで詳細に分析した結果、粒子には鉄、マンガンが比較的多く含まれており、成分割合から粒子は主にベアリングの保持器やハウジング等から発生していると推定できました。Iカップリング発光分光分析供試グリースを分析した結果、検出された金属元素は、SOAP-Tの結果表に示すように、鉄、鉛、銅、クロム、アンチモン、錫、リン、亜鉛、カルシウム、バリウム、アルミニウム、ナトリウム、マグネシウムでした。これらの検出された金属元素から発生箇所を推定すると鉄、鉛、銅、クロム、アンチモン、錫・軸受等リン、亜鉛、バリウム・グリース添加剤カルシウム、アルミニウム、ナトリウム・増ちょう剤マグネシウム・外部混入異物であると思われます。このうち、機械部品が摩耗したと思われる元素はのグループです。グリースの物理的性状IRの結果、新グリースのIRスペクトルと一致しない箇所が確認されました。異種グリースの混入またはグリース名の誤りなどが考えられます。
報告№109-09136 報告№111-00503 | 分析№109-001160 分析№111-002324 | 111-002324 | 濾過前の試料油を分析した結果、全てのデータが良好です。尚、RBOTが前回に比較し、min上昇しています。RBOTが上昇した理由は、更油、補給を実施した仮設タンクで他の軸受油と混合して濾過を実施した濾過機配管内や仮設タンクなどに油が残留していた以上のことが考えられます。お客様情報の～にはいずれにも該当せず、原因は分かりませんでした。但し、今回の分析結果で、酸価および粘度の各データに大きな変化はなく、異種油の混入などは確認されていないため、本試料油は継続使用可能な状態にあります。今後は、今回のRBOT値を基に潤滑油の寿命を評価します。
報告№106-0227 報告№106-6061 | 分析№106-01279 分析№106-01342 | 106-01342 | 初期試験を実施した結果、濾過機の濾過効率に変化がなく、期待される濾過性能が維持されているのであれば、摩耗は安定していると判断します。また、潤滑油も継続使用が可能と判断します。これらのことは、前回に比較して、計数汚染度はランク減少したことSOAP／D-SOAPの鉄濃度に変化がないこと異常摩耗の早期発見パラメータであるフェログラフィーのIs値が.と良好の範囲にあること以上のことから判断しました。但し、調速機圧油には濾過機が設置されているため、油中汚染度は常時清浄な状態に保持され、摩耗に変化が生じても検出出来ない可能性もありえます。そこで、より正確に解析するために濾過機の入口と出口から採油を実施し、正確な濾過効率を基に摩耗の進行状況を確認されることを推奨します。
報告№103-0207 | 分析№103-02059 | 103-02059 | 本試験は、油中の摩耗粒子から得られる情報からベアリング軌道面の状態を推定することを目的としました。分析の結果、ベアリングの使用時間と本試料油の使用時間とが同じであると仮定した場合、ベアリング軌道面の％程度にフレーキングが発生していると推定できます。この前提条件に間違いがなければ、ベアリングは使用可能な状態にあると思われます。これらのことは、鉄濃度から計算したフレーキングの発生面積が内輪軌道面の面積の凡そ％であること。保持器の摩耗により発生したμmサイズの摩耗粒子がやや多く見られるものの、ベアリング軌道面から発生した鉄系粒子はμm以下の小さな粒子が支配的であること。以上のことから判断しました。但し、ベアリング転動体と保持器の間で金属接触が発生し、微小であるがフレーキングが発生しており、今後も摩耗が進行することが予想されますのでCBMによる摩耗状態の把握が必要です。計算の結果、時間以上経過すれば、いつでも採油できる状態になりますので、この時間を目安に計画を立てて管理されることを推奨します。
報告№109-09094 報告№110-00717 | 分析№109-000915 分析№110-002814 | 110-002814 | 、、は良好でした。尚、RBOTがminと新油値のminに比較してmin減少していました。このまま継続使用した場合、この減少傾向から限界値に到達するのは、別紙図RBOTの減少傾向に示すように年月と推定されました。残りの継続使用期間は、約年ヶ月であると予測されます。潤滑油および対象設備は継続使用可能な状態にあると判断します。≪状態監視とパラメータ≫分析の目的および各分析のパラメータは以下の通りです。特性低下目的：油の分析結果から、や劣化傾向ならびに添加剤の消耗程度、残存寿命などを確認する。粘度JISK全酸価JISK赤外線吸収スペクトルJISK酸化安定度試験JISK汚染目的：油の分析結果から、砂塵あるいは水・異種油などによるや、異物混入の有無を確認する。水分JISK計数汚染度JISB重量汚染度JISB光学顕微鏡観察摩耗目的：油中の摩耗粒子を分析する事により、回転・摺動部の潤滑状態、摩耗劣化の程度、余寿命などを解析する。摩耗診断電子顕微鏡観察JISKX線マイクロアナリシス油中金属濃度）JISK≪分析結果≫特性低下粘度：良好粘度値mm/sの新油値mm/sに対する変化率は.％であり、当社推奨の管理限界値±％以内に留まっています。全酸価：良好全酸価.mgKOH/gは新油値の.mgKOH/gに比較し高くはあるものの、有機物・有機化合物試験の結果で油劣化の兆候を示すカルボン酸の吸収が見られないことから、問題は無いと判断します。赤外線吸収スペクトル：良好酸化安定度試験：良好酸化安定度試験の結果、数値minは当社推奨の管理限界値min以上に留まっており、現時点での使用は可能と判断します。汚染水分：良好水分値ppmは当社推奨の管理限界値以内に留まっています。計数汚染度：良好計数汚染度はNAS級と当社推奨の管理限界値NAS級以内にあります。重量汚染度：良好重量汚染度は.mg/mlと当社推奨の管理限界値mg/ml以内にあります。光学顕微鏡観察：良好光学顕微鏡写真は捕捉された汚染物の量は少なく、スラッジは確認されませんでした。摩耗摩耗診断：良好摩耗診断の結果、異常摩耗の早期発見パラメータであるIs値がのマイナス乗と良好の範囲にあることから、潤滑状態は正常と判断します。電子顕微鏡観察・X線マイクロアナリシス：今回は実施していません。油中金属濃度：良好油中金属濃度の結果、外部から混入したと思われる亜鉛、カルシウム、ナトリウムが検出されたものの、摩耗により検出された元素はなく良好と判断します。
報告№108-6549 報告№108-6549 | 分析№108-02766 分析№108-02766 | 108-02766 | 分析の結果、摩耗粒子の観察から本試料油中で発生している摩耗形態は、潤滑状態が正常なマイルド摩耗が支配的であることが判りました。マイルド摩耗は、機械が正常な摩耗をしている場合に発生する、いわゆる正常摩耗です。この状態は、金属がマイルドに擦られることにより金属表面に摩耗が極めて少ない特殊な表面層が形成され、摩擦表面が平滑な状態となります。この状態が安定である限り摩耗状態は正常であり発生する摩耗粒子は少ないことが分かっています。このマイルド摩耗が支配的である場合、潤滑系内の潤滑状態は健全であることが分かっています。そのため、現在のところ、シリンダおよびピストンリング、クランクメタル等は継続使用は可能と判断します。今後は以下の点に注意が必要です。粘度の低下粘度の低下が確認されています。低下が確認された粘度は、新油値のmm/sに比較して-％のmm/sに低下していることが確認されています。粘度低下の原因は、潤滑油中に混入した燃料油の影響などが考えられます。粘度が低下したままの運転は、軸受の油膜形成に影響が出たり、或いは、潤滑油槽内での異常燃焼の遠因となる事もありますので注意が必要です。定期的に分析を実施し、規定の粘度範囲内で使用されることを推奨します。粘度は当社推奨の管理限界値を超えています。粘度は当社推奨の管理限界値を超えています。粘度はmm/sと新油値mm/sに比較して、粘度変化率は-％で、当社推奨の管理限界値である±％を超えています。水分は良好と判断します。水分は.ppmと当社推奨の管理限界値の以内にあり、良好と判断します。全酸価は新油値よりも高い値となっています。全酸価はmgKOH/gと新油値mgKOH/gに比較して高いものの、IRの結果、油劣化の兆候を示すカルボン酸の吸収が確認されていないことから、良好と判断します。全塩基価は良好と判断します。全塩基価はmgKOH/gと当社推奨の管理限界値.mgKOH/g以上であることから、良好と判断します。IRの結果、良好と判断します。IRの結果、油劣化の兆候を示すカルボン酸の吸収が確認されていないことから、良好と判断します。計数汚染度は汚染されています。計数汚染度はNAS級以上となっています。計数汚染度はNAS級以上と汚染されています。重量汚染度は.mg/mlとなっています。重量汚染度は.mg/mlとなっています。粒度分布は以下の通りです。粒度分布は.μmにピークが確認されています。機器の潤滑状態SOAPによる油中金属濃度の結果、油の添加剤成分であるカルシウムが検出されています。SOAPによる油中金属濃度の結果、鉄、錫が検出出されています。SOAPの結果、鉄、錫、油の添加剤成分であるリン、亜鉛、カルシウム、マグネシウム、ホウ素が検出されています。SOAPによる油中金属濃度の結果、油の添加剤成分であるカルシウムが多く検出されています。D－SOAPの結果、鉄、錫、油の添加剤成分であるリン、カルシウムが検出されています。摩耗粒子診断の結果、小径の鉄系摩耗粒子が多く観察されています。異常摩耗の早期発見パラメータであるIs値がの乗とやや高いものの、摩耗粒子の形態観察の結果、小径の鉄系摩耗粒子が多く観察されています。SEM・XMAの結果、鉄、マンガンを含む粒子が観察されています。摩耗粒子診断で観察された粒子をSEM・XMAで詳細に観察した結果、鉄、マンガンを含む粒子が観察されています。
|  | 113-001274 | ガスタービンの軸受部は、継続使用可能な状態にあると判断し、現時点では分解点検の必要はないと考えます。但し、今後の切削摩耗、凝着摩耗、疲労摩耗の進行を確認するためにも傾向監視を継続することが有効です。定期的な分析定期的な分析を実施することにより、データの変化から異常の兆候を早期に発見することが可能となります。今後懸念される切削摩耗、凝着摩耗、疲労摩耗の進行を監視するため、定期的に分析を実施することを推奨します。はフェログラフィーおよびSOAP-Tの結果から総合的に判断した結果、継続使用は可能ですが、今後の機器の機能を確認するためにも傾向管理が有用と考えます。フェログラフィー【定量分析：Is値】Is値は異常摩耗の早期発見パラメータのつで、摩耗程度を定量化するために用います。今回のIs値はの乗と、やや高い値でした。フェログラフィー【定性分析：摩耗粒子および摩耗形態観察】分析結果から比較的多く観察された粒子は、以下の通りでした。切削粒子・異物や金属表面の微小突起による切削摩耗により発生。シビア粒子・潤滑状態がやや厳しい凝着摩耗により発生。金属潤滑部が局部的に油膜切れを起していると考えられます。疲労摩耗粒子・繰返し応力を受けて発生。フリクションポリマ・局部的に高圧・高温となる場合に発生。観察された摩耗粒子の中でも切削粒子、シビア粒子は、将来的な摩耗の進行に繋がる可能性を示唆しているため、傾向監視が必要と思われます。摩耗形態の中でも切削摩耗は摩耗進行速度が速く、転がり軸受でこの摩耗形態が発生した場合には寿命が分の程度に低下することも知られており、切削摩耗により生じた軌道面の損傷が起点となって転がり軸受の寿命となるフレーキングに進展することから傾向監視による経過監視が必要です。切削摩耗の発生原因となる混入異物が残留している場合、この異物により切削摩耗が継続して発生する可能性があります。シビア粒子は、凝着摩耗に分類されます。この摩耗粒子は、摺動面で凝着、破断を繰り返し、この過程で生じる移着粒子が成長して摩耗粒子となります。そのため、摺動面では局部的に油膜切れが発生していることを示しています。この状態が継続した場合、摩耗粒子のサイズは徐々に大型化していき、設備の損傷に至る場合がありますので、傾向監視が必要です。Iカップリング発光分光分析【SOAP-T】検出された金属元素から発生箇所を推定すると、以下の通りでした。鉄、鉛、錫、亜鉛・軸受等リン・添加剤カルシウム、アルミニウム、ケイ素、ナトリウム・外部混入異物
報告№109-09136 報告№114-00187 | 分析№109-001160 分析№114-000577 | 114-000577 | 濾過前の試料油を分析した結果、前回に比較して重量汚染度が.mg/mlから.mg/mlに増加し、やや不良領域にあります。摩耗粒子の形態観察の結果、潤滑状態が正常な場合に発生する摩耗粒子、金属接触がやや厳しい場合に発生するシビア粒子が比較的多く観察されています。粘度は.mm/sと新油値のmm/sに比較して、粘度変化率は+％で、前回同様にやや不良領域にあります。重量汚染度フィルタ表面の異物観察で金属片、鉄錆、砂等が観察されたことから、汚染度が高い要因は、摩耗と外部混入異物の影響と思われます。計数汚染度はNAS級と比較的清浄であるのに対して、重量汚染度が高いのは、μm以下のサブミクロンオーダーの粒子が多いためと思われます。シビア粒子主にサーボシリンダ内壁やポンプ内部で摩耗が発生している可能性が考えられます。現在のところ、NAS級と非常に良好の範囲にあるものの、このまま摩耗が進行し、汚染度がNAS級のやや不良領域に上昇した場合、バルブ類の動作障害やフィルタの目詰まり等が発生することが懸念されます。粘度の上昇粘度は、これまで使用していたISOVGにISOVGであるFBKタービンを補充して使用しているため新油データに比較して高い値を示していますが、前回に比較して変化が少ないことから、本試料油は継続使用可能と判断します。これらの障害発生に対する弊害を勘案の上、濾過を推奨します。サブミクロンオーダーの摩耗粒子を濾過する場合、濾過圧力が高いと摩耗粒子がフィルタから押し出されてしまう可能性もあります。濾過圧力をkgf/cm以下の低い状態で濾過することを推奨します。
報告№109-09136 報告№113-00211 | 分析№109-001160 分析№113-000803 | 113-000803_date131004 | 潤滑油の劣化はないものの、油中の汚染度が高い値でした。採油条件の影響で値が高くなっていると考えられますが、異物の影響で将来的に摩耗が進行する懸念がありますので、に示す対策を推奨します。軸受は継続使用可能な状態にあると判断します。但し、観察された摩耗粒子には局部的な油膜破断により発生する黒色スラッジが比較的多く認められていることから、更油しただけでは油膜破断の要因が残ります。そのため、定期的な分析により今後の摩耗進行の有無を確認することを推奨します。更油油中の汚染度が高いことから、摩耗粒子や異物等が軸受軌道面に噛み込むことによる摩耗の進行が懸念されるため、更油を推奨します。また、油槽内には汚染物が残留している可能性があるため、油槽内を清掃し、更油する新油もNAS級程度の清浄な潤滑油を更油することを推奨します。定期的な分析摩耗粒子の形態観察で、凝着摩耗、切削摩耗、疲労摩耗が観察されたことから、今後の摩耗進行を監視するため、定期的に分析を実施することを推奨します。シリコン系のグリースや添加剤の確認シリコン系の添加剤やグリースを使用している箇所があるかについてご確認下さい。詳細はを参照下さい。最適な採油方法本試料油は、機器停止中に軸受箱排油口から採油されているため、分析データが高濃度に出ていると推定されます。正確なデータによる診断を行うためにも、今後の採油は、極力運転中もしくは停止直後の油槽中層部から実施されることを推奨します。はフェログラフィーおよびSOAP／D-SOAPの結果から総合的に判断した結果、継続使用は可能ですが、今後の機器の機能を確認するためにも傾向管理が有用と考えます。フェログラフィー【定量分析：Is値】Is値は異常摩耗の早期発見パラメータのつで、摩耗程度を定量化するために用います。今回のIs値はの乗と、高い値でした。フェログラフィー【定性分析：摩耗粒子および摩耗形態観察】分析結果から観察された代表的な粒子は、以下の通りでした。切削粒子・異物や金属表面の微小突起による切削摩耗により発生。疲労摩耗粒子・繰返し応力を受けて発生。黒錆・潤滑状態がやや厳しい凝着摩耗により発生。金属接触が厳しく、且つ、高い摩擦熱が発生していると考えられます。観察された摩耗粒子の中でも切削粒子、黒錆は、将来的な摩耗の進行に繋がる可能性を示唆しているため、傾向監視が必要と思われます。摩耗形態の中でも切削摩耗は摩耗進行速度が速く、転がり軸受でこの摩耗形態が発生した場合には寿命が分の程度に低下することも知られており、切削摩耗により生じた軌道面の損傷が起点となって転がり軸受の寿命となるフレーキングに進展することから傾向監視による経過監視が必要です。切削摩耗の発生原因となる混入異物が残留している場合、この異物により切削摩耗が継続して発生する可能性があります。黒錆は油膜が破断して潤滑状態が厳しい場合に発生する凝着摩耗に分類されます。この摩耗粒子は、軸受軌道面で凝着、破断を繰り返し、この過程で生じる移着粒子が成長して摩耗粒子となります。そのため、軸受軌道面では局部的に油膜切れが発生していることを示しています。この状態が継続した場合、摩耗粒子のサイズは徐々に大型化していき、設備の損傷に至る場合がありますので、傾向監視が必要です。Iカップリング発光分光分析【SOAP／D-SOAP】検出された金属元素から発生箇所を推定すると、以下の通りでした。鉄、銅、クロム、亜鉛・軸受等カルシウム、バリウム、アルミニウム、ケイ素、ナトリウム、マグネシウム・外部混入異物ケイ素の検出ケイ素がppm検出されました。一般に、潤滑油中からケイ素が検出された場合の原因として、油の消泡剤として使用されるシリコン系の添加剤が検出されるフェログラフィーおよびフィルタ表面の異物観察で砂が多く観察され、これが検出されるシリコングリースをシール部に塗布している場合、このシリコングリースが潤滑油に混入して検出されるなどが挙げられますが、今回検出が比較的高濃度であることからの可能性が考えられます。については、分析結果では確認することが出来ませんので、これに関する情報があれば提供をお願いします。計数汚染度はNAS級以上と当社推奨の管理限界値を超えていました。フィルタ表面の異物観察で金属片、鉄錆、砂等が観察されたことから、汚染度が高い要因は、摩耗と外部混入異物の影響と思われます。粘度、水分、全酸価、IR、RBOTの各データは、良好でした。尚、別紙RBOTの減少傾向から油の余寿命を求めた結果、本試料油は直近の更油から起算して年月まで使用可能であることが分かります。
報告№107-4530 報告№107-0292 | 分析№107-01164 分析№107-01543 | 107-01543 | 本トライボ診断は、軸受の潤滑状態、汚染状況、油の劣化状態を確認する。【軸受の潤滑状態】トライボ診断の結果、転がり軸受の寿命の指標となるフレーキングの発生が確認されていないことから、現在のところ、ベアリングは継続使用可能な状態にあると判断します。但し、異常摩耗の早期発見パラメータであるフェログラフィーのIs値がの乗と高く、摩耗粒子形態観察でベアリング転動面や外輪とベアリングケース間で、フレッティングにより発生する赤錆、外部から混入したと思われる砂がやや多く観察されました。今後、これらの異物が軸受軌道面に噛み込むことと、このフレッティングの影響で転がり軸受の寿命の指標となるフレーキングへ進展することが懸念されるため、ヶ月後にトライボ診断を実施し、摩耗の進行状況を確認することを推奨します。【油の汚染状況】計数汚染度がナトリウム級と当社推奨の管理限界値内にあり、重量汚染度が.mg/mlでした。【油の劣化状態】油の劣化状況を確認するために実施した粘度、水分、全酸価、IRの各データが良好であることから、この油は継続使用可能と判断します。
報告№109-09094 報告№109-09094 | 分析№109-000948 分析№109-000948 | 109-000948_100127 | 分析の結果、有機物・有機化合物で検出されたピークには新グリースと異なるピークが検出されました。グリース名が違うか、或いは、異種グリースが混入した可能性が考えられますので、グリース名、異種グリース混入の可能性を確認する必要があります。≪状態監視とパラメータ≫分析の目的および各分析のパラメータは以下の通りです。特性低下目的：グリースの分析結果から、グリースの物理的性状や劣化傾向などを確認する。全酸価JISK赤外線吸収スペクトルJISKちょう度JISK滴点JISK摩耗目的：グリース中の摩耗粒子を分析する事により、回転・摺動部の潤滑状態、摩耗劣化の程度、余寿命などを解析する。摩耗診断電子顕微鏡観察JISKX線マイクロアナリシス油中金属濃度）JISK≪分析結果≫特性低下全酸価：良好全酸価.mgKOH/gは新油値の.mgKOH/g以内にあることから問題は無いと判断します。赤外線吸収スペクトル：良好ちょう度：良好ちょう度値と当社推奨の管理限界値であるから以内に留まっています。滴点：良好滴点はと新油値のに比較し高いものの問題は無いと判断します。摩耗摩耗診断電子顕微鏡観察・X線マイクロアナリシス：今回は実施していません。油中金属濃度：今回は実施していません。
報告№109-09136 | 分析№109-001160 | 112-002796 | 粘度がISOVG規格外にありました。また、油中の汚染度が高いことから、以下の対策を推奨します。対象設備は継続使用可能な状態にあると判断します。但し、将来的な摩耗進行の有無を確認するためにも傾向監視を継続することが有効です。濾過摩耗粒子や異物等がギヤ歯面や軸受軌道面に噛み込むことによる摩耗の進行が懸念されるため、可能であれば濾過を推奨します。定期的な分析今後懸念される切削摩耗、疲労摩耗の進行を監視するため、定期的に分析を実施することを推奨します。新油との比較による評価を示す粘度、酸価のデータは新油データを基準として評価しています。今回は油名が不明であったため評価できませんでしたが、今後評価する場合は、使用している新油を同時に分析することをご検討下さい。使用油名の再確認粘度が規格外にあるため、使用油名の再確認を推奨します。はフェログラフィーおよびSOAP-Tの結果から総合的に判断した結果、継続使用は可能ですが、機器の機能を保持するためにも傾向管理が有用と考えます。フェログラフィー【定量分析：Is値】Is値は異常摩耗の早期発見パラメータのつで、摩耗粒子を定量化するために用います。Is値はの乗とやや高い値でした。フェログラフィー【定性分析：摩耗粒子および摩耗形態観察】分析結果から比較的多く観察された粒子は、以下の通りでした。シビア粒子・潤滑状態がやや厳しい凝着摩耗により発生。金属潤滑部が局部的に油膜切れを起していると考えられます。疲労摩耗粒子・繰返し応力を受けて発生。フリクションポリマ・局部的に高圧・高温となる場合に発生。観察された摩耗粒子の中でもシビア粒子は、将来的な摩耗の進行に繋がる可能性を示唆しているため、傾向監視が必要と思われます。シビア粒子は、凝着摩耗に分類されます。この摩耗粒子は、ギヤ歯面や軸受軌道面で凝着、破断を繰り返し、この過程で生じる移着粒子が成長して摩耗粒子となります。そのため、ギヤ歯面や軸受軌道面では局部的に油膜切れが発生していることを示しています。この状態が継続した場合、摩耗粒子のサイズは徐々に大型化していき、設備の損傷に至る場合がありますので、傾向監視が必要です。Iカップリング発光分光分析【SOAP-T】検出された金属元素から発生箇所を推定すると、以下の通りでした。鉄、鉛、銅、ニッケル、亜鉛・ギヤ、軸受等リン・添加剤カルシウム、バリウム、ナトリウム・外部混入異物計数汚染度は、NAS級以上と当社推奨の管理限界値を超えていました。摩耗粒子の形態観察およびSOAP-Tの結果から、汚染度が高い要因は摩耗と外部混入異物の影響と思われます。粘度粘度は.mm/sとISOVG規格外にありました。適正な粘度範囲で使用していない場合、粘性抵抗が増大することにより、油温が上昇して、油劣化の進行に繋がることが懸念されます。水分はppmと当社推奨の管理限界値以下であり、良好でした。酸価は油名が不明であったため、新油データとの比較ができず評価できませんでした。潤滑油および設備の劣化比較と傾向前回、フェログラフィーおよびSOAP-Tは実施していないため、比較はできませんでした。計数汚染度は、前回同様にNAS級以上と当社推奨の管理限界値NAS級を超えていました。粘度粘度は前回に比較してmm/sから.mm/sに減少しているものの、前回同様にISOVG規格外にありました。水分は前回に比較して.ppmからppmに増加しているものの、前回同様に当社推奨の管理限界値以下であり、良好でした。酸価は前回に比較してから.mgKOH/gに低下していることから、油劣化は進行していないと考えられます。
報告№109-09249 報告№111-00550 | 分析№109-001747 分析№111-002562 | 111-002562 | 潤滑油は継続使用可能な状態であり、また運転中における潤滑状態も正常であったものと判断します。本試料油は、分析の結果は全ての分析項目の値が当社推奨の管理基準値を満たしており、新油分析値との比較結果も問題となる値はありませんでした。分析結果特性低下特性低下に係るパラメータの分析結果は良好と判断します。粘度粘度はmm/sと新油値mm/sに対する粘度変化率は-.％で、当社推奨の管理限界値である±％以内にあり、良好と判断します。全酸価添加油の全酸価は、油メーカによって初期値が違うため統一した管理基準を設定するのが困難であることから、当社では管理限界値を設定しておらず、新油分析値との比較及び他の分析項目の結果より全酸価の状態判断を行います。その結果、全酸価は.mgKOH/gと新油値.mgKOH/gに比較して若干高くなっていますが、IRチャートに示すように劣化の兆候として現れるカルボン酸などの有機物・有機化合物の発生が確認されていないことから、良好と判断します。酸化安定度酸化安定度はminであり、当社推奨の管理限界値のmin以上であることから良好と判断します。有機物・有機化合物有機物・有機化合物は、IRチャートによる新油分析値との比較の結果、cm-付近に劣化の兆候を示すカルボン酸の吸収が確認されていないことから、良好と判断します。色相はL.であり、新油値のL.に比較して変化はないことから、良好と判断します。汚染に係るパラメータの分析結果は良好と判断します。水分は.ppmであり、当社推奨の管理限界値の以下であることから良好と判断します。汚染粒子数はNAS級であり、当社推奨の管理限界値のNAS級以内であることから良好と判断します。汚染度物重量はmg/mlであり、当社推奨の管理限界値のmg/ml以内であることから良好と判断します。摩耗運転中における潤滑状態は正常であったものと判断します。異常摩耗の早期発見パラメータであるフェログラフィーのIs値がのマイナス乗と良好の範囲にあったことから、潤滑箇所の潤滑状態は正常と判断します。金属濃度SOAP法により金属濃度を測定した結果、外部から混入したと思われるカルシウムがppmと僅かに検出されましたが良好と判断します。金属濃度酸溶解法により金属濃度を測定した結果、潤滑箇所で発生する金属接触によって検出される鉄が、外部から混入したと思われるカルシウムがppm、ナトリウムがと僅かに検出されましたが良好と判断します。
報告№106-0334 報告№106-0334 | 分析№106-01758 分析№106-01758 | 106-01758 | 分析の結果、計数汚染度がNAS級とやや高い値でした。異常摩耗の早期発見パラメータであるフェログラフィーのIs値がの乗とやや高く、摩耗粒子形態観察で異物の噛み込みにより発生する切削粒子、金属接触が厳しい場合に発生するシビア粒子が観察されたことから、汚染度が高い原因は、切削摩耗と凝着摩耗によるものと考えられました。観察された摩耗形態の中でも切削摩耗は、異物が混入していない状態に比較して摩耗進行速度が速く注意が必要です。今後、更に摩耗が進行することが懸念されるため、ヶ月以内に再度分析を実施し、汚染度及び摩耗の進行状況を確認されることを推奨します。これらのことは、計数汚染度がNAS級とやや高いこと異常摩耗の早期発見パラメータであるフェログラフィーのIs値がの乗とやや高く、摩耗粒子形態観察の結果、異物の噛み込みにより発生する切削粒子、金属接触が厳しい場合に発生するシビア粒子が観察されたこと以上のことから判断しました。この油は継続使用可能と判断します。粘度は良好と判断します。粘度はmm/sと管理限界値以内にあり、良好と判断します。水分は良好と判断します。水分はppmと管理限界値の以下にあり、良好と判断します。全酸価は良好と判断します。全酸価は.mgKOH/gと新油データの.mgKOH/g以内にあり、良好と判断します。IRは良好と判断します。IRの結果、油劣化の兆候を示すカルボン酸の吸収が確認されていないことから、継続使用可能な状態にあると考えられます。計数汚染度はやや高い値でした。計数汚染度はやや高い値でした。計数汚染度はNAS級と当社推奨の管理限界値のNAS級以内にあるものの、やや高い値でした。重量汚染度は良好と判断します。重量汚染度は.mg/mlと当社推奨の管理限界値のmg/ml以内にあり良好と判断します。機器の潤滑状態フェログラフィーの結果、異常摩耗の早期発見パラメータであるIs値がの乗とやや高く、摩耗粒子形態観察で異物の噛み込みにより発生する切削粒子、金属接触が厳しい場合に発生するシビア粒子が観察されました。SOAPは良好と判断します。SOAPの結果、摩耗により発生する鉄および錫が検出されていないことから、良好と判断します。又、油の添加剤成分であるリンが検出されました。D－SOAPの結果、鉄と錫が検出されました。D－SOAPの結果、摩耗により発生する鉄及び錫が検出されました。フェログラフィーの結果、異物の噛み込みにより発生する切削粒子、金属接触が厳しい場合に発生するシビア粒子が観察されました。フェログラフィーの結果、異常摩耗の早期発見パラメータであるIs値がの乗とやや高く、摩耗粒子形態観察の結果、異物の噛み込みにより発生する切削粒子、金属接触が厳しい場合に発生するシビア粒子が観察されました。
報告№109-09136 報告№111-00594 | 分析№109-001160 分析№111-002759 | 111-002759 | 潤滑油およびギヤ・軸受の潤滑部は継続使用可能な状態にあると判断します。但し、今後も摩耗の進行を傾向監視するため、以下の対策を推奨します。定期的な分析摩耗の進行を監視するため、定期的に分析を実施し、摩耗の進行状況を確認することを推奨します。バックラッシによる評価トライボ診断では、バックラッシの増加量を分析結果から計算できますので、構造が確認できる図面、ギヤの形式、歯形、モジュール、歯数、歯幅、油入替後の稼働時間ならびに分解点検後の稼働時間をお知らせ下さい。計算結果をご報告いたします。新油との比較による評価を示す粘度、酸価、IRのデータは新油データを基準として評価しています。今回は油名が不明であったため判断できませんでしたが、今後評価する場合は、充填用に新油を同時に分析することをご検討下さい。フェログラフィー異常摩耗の早期発見パラメータとして摩耗粒子を定量化して評価するフェログラフィーのIs値は、潤滑状態が正常なの乗でした。摩耗粒子の形態で比較的多く観察された粒子は、潤滑状態が正常な場合に発生する摩耗粒子フレッティングにより発生する赤錆局部的に高圧・高温となる場合に発生するフリクションポリマでした。これらの摩耗粒子が観察された場合、潤滑部で発生している摩耗形態は、正常なマイルド摩耗微振動によるフレッティング摩耗であり、そして局部的ではあるものの高圧・高温の箇所が発生していることも分かります。フレッティングは、・軸と転がり軸受の内輪内面・軸受箱と転がり軸受の外輪外面・転がり軸受の軌道輪と転動体・ギヤ歯面の箇所で発生する可能性があります。フレッティング粒子は酸化して硬いため、軸受軌道面やギヤ歯面に噛み込んだ場合はその傷が疲労剥離の起点となり、疲労摩耗へと進展することが想定されます。フリクションポリマは、潤滑油がギヤ歯面や軌道面に押し込められ高圧状態になると同時に、圧縮熱により高温状態になった結果、基油自身が重合反応を起こし生成することが知られています。そのため、高圧高温状態の解消がなされなければ、潤滑油の劣化が進行し、粘度上昇に因る潤滑異常に進展する場合があります。Iカップリング発光分光分析供試の潤滑油を分析した結果、検出された金属元素は、SOAP-Tの結果表に示すように、鉄、錫、リン、カルシウム、アルミニウム、ナトリウム、ホウ素でした。検出されたこれらの金属元素から発生箇所を推定すると鉄、錫・ギヤ・軸受等リン・オイル添加剤カルシウム、アルミニウム、ナトリウム、ホウ素・外部混入異物であると思われます。このうち、機械部品が摩耗したと思われる元素はのグループです。計数汚染度は良好でした。水分、IRは良好でした。尚、粘度、酸価は、油名が不明であったため、新油データとの比較ができず評価できませんでした。
報告№109-09136 | 分析№109-001160 | 114-001032 | 分析の結果、粘度および水分が当社推奨の管理限界値を超えていました。今後、粘度低下により油膜切れが発生しやすくなり、摩耗が進行することと、金属表面が腐食する腐食摩耗に進展することが懸念されます。対象設備は継続使用可能な状態にあると判断します。但し、シビア粒子、黒錆が比較的多く観察されたことから、潤滑部では摩擦熱が高い箇所が発生しており、さらに摩耗が進行することが懸念されるため、以下の対策を推奨します。更油粘度の低下により油膜切れが発生しやすくなり、摩耗が進行することと、水分の影響により金属表面で腐食摩耗が発生し、発生した鉄錆等の粒子が潤滑部に噛み込み摩耗が進行することがありますので、更油を推奨します。また、水分の混入経路を特定しなければ、再び水分の混入が継続する可能性がありますので、水分の混入経路を特定されることを併せて推奨します。点検時期の前倒しSOAP-T法による分析で、鉄がppm検出されたことから、鉄を主成分とした部品、例えばシリンダライナやピストンリング等が摩耗していると推定され、また、メタルの主成分である錫がppm、銅がppm検出されたことから、コンロッドメタル、クランクメタルが局部的に摩耗していると推定されます。年前の分析データと今回のデータを比較したところ、メタルの摩耗は継続使用できる範囲にあるものの、ピストンリング/シリンダライナの摩耗が考えられたことから、点検時期の前倒しを検討するよう推奨します。異常摩耗の早期発見のパラメータであるIs値は、前回に比較してレベルからレベルに上昇し、やや高い値でした。また、潤滑部の摩耗が認められたため、定期的に潤滑油分析を実施し、摩耗推移を監視することが有用と考えます。フェログラフィーで比較的多く観察された粒子は、以下の通りです。正常な摩耗粒子・潤滑状態が正常なマイルド摩耗により発生。シビア粒子・潤滑状態がやや厳しい凝着摩耗により発生。極微小領域で油膜切れが発生したことを示します。黒錆・潤滑状態がやや厳しい凝着摩耗により発生。局部的な厳しい金属接触と高い摩擦熱が発生していたことを示します。シビア粒子、黒錆は、摩擦面が将来的に異常摩耗へ進展する可能性を示唆しているため、傾向監視が有用と思われます。詳細は、別紙傾向監視が必要な摩耗粒子をご覧ください。コンロッドメタル、クランクメタル、ピストンピンメタルの摩耗SOAP-Tでメタルの主成分である錫がppm、銅がppm検出されたことから、コンロッドメタル、クランクメタル、ピストンピンメタルのいずれかが局部的に摩耗していると推定されます。ディーゼルエンジンのメタルは、別紙コンロッドメタル・クランクメタルの摩耗に示すように、以下の積層構造になっています。ホワイトメタル層ニッケル層銅と鉛の合金であるケルメット層今回、銅が検出されたものの、層目のニッケルが検出されていないことから、ホワイトメタル層のみの摩耗であると推定され、摩耗は比較的軽微であると思われます。また、銅が比較的高いことから、ピストンピンメタルの可能性も考えられます。ピストンピンメタルは、一般的にリン青銅を使用していることから、ピストンピンメタルで著しく摩耗していることも推定されます。今後、摩耗が進行し異常摩耗に進展することを防止するため、傾向分析による摩耗推移の監視が有用です。酸価は良好です。粘度粘度は、mm/sと新油値のmm/sに比較して粘度変化率が％となっており、当社推奨の管理限界値である±％を超えていました。ディーゼルエンジンオイルの粘度低下は、別紙エンジンオイルの粘度低下メカニズムを御覧下さい。水分は.ppmと当社推奨の管理限界値を超えていました。塩基価はmgKOH/gと新油カタログ値のmgKOH/gに比較して高い値であることから、良好と判断します。新油との比較による評価が必要です。
報告№109-09136 報告№112-00591 | 分析№109-001160 分析№112-002453 | 112-002453 | 潤滑油および減速機は継続使用可能な状態にあると判断します。但し、今後、摩耗の進行が懸念されるため、以下の対策が必要です。定期的な分析今後懸念される凝着摩耗の進行を監視するため、定期的に分析を実施することを推奨します。バックラッシによる評価トライボ診断では、バックラッシの増加量を分析結果から計算できますので、構造が確認できる図面、ギヤの形式、歯形、モジュール、歯数、歯幅、油入替後の稼働時間ならびに分解点検後の稼働時間をお知らせ下さい。計算結果をご報告いたします。最適な採油方法本試料油は、機器停止中にタンク上部ストレーナベント部から採油されているため、分析データが低濃度に出ていると推定されます。正確なデータによる診断を行うためにも、今後の採油は、極力運転中もしくは停止直後の油槽中層部から実施されることを推奨します。はフェログラフィーおよびSOAP/D-SOAPの結果から総合的に判断した結果、傾向管理が必要な状態にあると考えられます。フェログラフィー【定量分析：Is値】Is値は異常摩耗の早期発見パラメータのつで、摩耗粒子を定量化するために用います。今回のIs値はの乗と低い値でした。フェログラフィー【定性分析：摩耗粒子および摩耗形態観察】分析結果から比較的多く観察された粒子は、以下の通りでした。正常な摩耗粒子・潤滑状態が正常なマイルド摩耗により発生。シビア粒子・潤滑状態がやや厳しい凝着摩耗により発生。金属潤滑部が局部的に油膜切れを起していると考えられます。Iカップリング発光分光分析【SOAP/D-SOAP】検出された金属元素から発生箇所を推定すると、以下の通りでした。鉄、鉛、銅、錫・ギヤ歯面、軸受等リン・添加剤アルミニウム、ナトリウム・外部混入異物計数汚染度は良好でした。粘度、水分、酸価、IRの各データは良好でした。
報告№108-5071 報告№111-00279 | 分析№108-02721 分析№111-001338 | 111-001338 | 潤滑油は継続使用可能な状態にあると判断します。但し、今後は障害予防を目的に以下の対策を推奨します。消泡性能が低下した場合、ギヤ歯面での油膜形成に影響が出て摩耗の発生が進展することがあります。今後は消泡性能低下の影響により摩耗が進展する可能性がありますので、フェログラフィーおよびSOAP-Tを追加することを推奨します。泡立ち試験の結果は、-と新油値が-であるのに比較して高い値となっていたことから、消泡性能が低下していることが分かりました。今後の使用状況によっては油の酸化劣化が進行したり、ギヤ歯面およびベアリング軌道面で油膜切れが発生したりする場合があるため、消泡剤の添加による消泡性能の改善など何らかの対応が必要になると思われます。分析結果泡立ち試験の結果、消泡性能が低下していることが確認されました。粘度粘度はmm/sと新油値mm/sに比較して、粘度変化率は-％で、当社推奨の管理限界値である±％以内にあり、良好と判断します。泡立ち試験泡立ち試験は-と新油に比較して高い値でした。水分はppmと当社推奨の管理限界値の以下であり、良好と判断します。全酸価全酸価は.mgKOH/gと新油値.mgKOH/gに比較して高いものの、IRの結果で油劣化の兆候を示すカルボン酸の吸収が確認されていないことから、良好と判断します。
報告№109-09249 報告№111-00550 | 分析№109-001747 分析№111-002526 | 111-002526 | 潤滑油および軸受は継続使用可能な状態であると判断します。但し、異種油の混入および油名が違う可能性があり、今後も摩耗の進行を傾向監視するため、以下の対策を推奨します。定期的な分析凝着摩耗の進行を監視するため、定期的に分析を実施し、摩耗の進行状況を確認することを推奨します。異種油の混入および油名の再確認有機物・有機化合物の結果、新油と異なるピークが確認されたことから、異種油の混入の有無および油名の再確認を推奨します。フェログラフィー異常摩耗の早期発見パラメータとして摩耗粒子を定量化して評価するフェログラフィーのIs値は、潤滑状態が正常なの乗でした。摩耗粒子の形態で比較的多く観察された粒子は、潤滑状態が正常な場合に発生する摩耗粒子金属潤滑部が局部的に油膜切れを起して発生するシビア粒子外部から混入したと思われる鉄錆、樹脂等でした。これらの摩耗粒子が観察された場合、潤滑部で発生している摩耗形態は、正常なマイルド摩耗潤滑状態がやや厳しい凝着摩耗であることが分かります。Iカップリング発光分光分析供試の潤滑油を分析した結果、検出された金属元素は、油中金属元素の結果表に示すように、鉄、鉛、銅、錫、亜鉛、カルシウム、ケイ素、ナトリウム、マグネシウムでした。検出されたこれらの金属元素から発生箇所を推定すると鉄、鉛、銅、錫、亜鉛・軸受等カルシウム、ケイ素、ナトリウム、マグネシウム・外部混入異物であると思われます。このうち、機械部品が摩耗したと思われる元素はのグループです。ケイ素の検出金属濃度でケイ素が検出されました。一般に、潤滑油中からケイ素が検出された場合の原因として、シリコン油或いは、シリコン系の添加剤が検出されるフェログラフィーおよびフィルタ表面の異物観察で砂が多く観察されて検出されるシリコングリースをシール部に塗布している場合、このシリコングリースが潤滑油に混入して検出されるなどが挙げられますが、今回検出が比較的高濃度であることからの可能性が考えられます。については、分析結果では確認することが出来ませんので、これに関する情報があれば提供をお願いします。水分、汚染粒子数、汚染度物重量の各データは良好でした。有機物・有機化合物有機物・有機化合物の結果、新油と異なるピークが確認されたことから、異種油が混入したか、或いは、油名が違う可能性が考えられます。今回の分析結果だけでは異種油の特定は出来ませんが、現状では異種油等の混入が原因となる油の劣化は確認されていませんので、早急な対策を行う必要はないと思われます。分析結果特性低下特性低下に係るパラメータの分析結果は、IRチャートの結果から新油との相違点が確認されたことから異種油の混入、或いは、油名が違う可能性が考えられました。粘度粘度はmm/sと新油値mm/sに対する粘度変化率は-.％で、当社推奨の管理限界値である±％以内にあり、良好と判断します。全酸価添加油の全酸価は、油メーカによって初期値が違うため統一した管理基準を設定するのが困難であることから、当社では管理限界値を設定しておらず、新油分析値との比較及び他の分析項目の結果より全酸価の状態判断を行います。その結果、全酸価はと新油値.mgKOH/gに比較して若干高くなっていますが、IRチャートに示すように劣化の兆候として現れるカルボン酸などの有機物・有機化合物の発生が確認されていないことから、良好と判断します。酸化安定度酸化安定度はminであり、当社推奨の管理限界値のmin以上であることから良好と判断します。有機物・有機化合物有機物・有機化合物は、IRチャートによる新油分析値との比較の結果、cm-付近に劣化の兆候を示すカルボン酸の吸収が確認されていないことから、良好と判断します。但し、別紙IR吸収パターンの相違から分かるように、新油と異なる有機物・有機化合物の存在が確認されました。色相はL.であり、新油値のL.に比較して変化はないことから、良好と判断します。汚染に係るパラメータの分析結果は良好と判断します。水分はppmであり、当社推奨の管理限界値の以下であることから良好と判断します。汚染粒子数はNAS級であり、当社推奨の管理限界値のNAS級以内であることから良好と判断します。汚染度物重量はmg/mlであり、当社推奨の管理限界値のmg/ml以内であることから良好と判断します。摩耗フェログラフィーによる摩耗粒子の観察の結果、潤滑状態が正常な場合に発生する摩耗粒子、金属潤滑部が局部的に油膜切れを起して発生するシビア粒子、外部から混入したと思われる鉄錆、樹脂等が比較的多く観察されました。異常摩耗の早期発見パラメータであるフェログラフィーのIs値がの乗と良好の範囲にあるものの、摩耗粒子の形態観察の結果、潤滑状態が正常な場合に発生する摩耗粒子、金属潤滑部が局部的に油膜切れを起して発生するシビア粒子、外部から混入したと思われる鉄錆、樹脂等が比較的多く観察されました。金属濃度SOAP法により金属濃度を測定した結果、潤滑箇所で発生する金属接触によって検出される銅がppm、亜鉛がppm、外部から混入したと思われるケイ素が検出されました。金属濃度酸溶解法により金属濃度を測定した結果、潤滑箇所で発生する金属接触によって検出される鉄、鉛が共に、銅が、錫が、亜鉛が、外部から混入したと思われるナトリウム、マグネシウムが共にと僅かに検出されましたが良好と判断します。
報告№109-09136 報告№111-00783 | 分析№109-001160 分析№111-003903 | 111-003903 | 黒化原因黒化原因は、摩耗とスラッジによるものと推定されました。フェログラフィー法には、摩耗粒子を過熱し、加熱後の摩耗粒子の表面に出来る酸化膜の色から材質を推定する材質特定法があります。金属材料は、同じ温度で加熱しても表面酸化膜の厚さが異なり、表面に出来る酸化膜の厚さが違うため、表面色も異なります。この性質を利用すると、加熱温度の違いを利用して金属材料の違いを判別できます。この方法は、加熱により出来る表面酸化膜の性質を利用した判定法であるため、テンパーカラー法と呼んで、摩耗粒子の判定法に役立てています。このテンパーカラー法を利用して、以下の観察された摩耗粒子の発生時の温度を推定しました。潤滑状態が正常な場合に発生する摩耗粒子金属接触が厳しく、且つ、摩擦熱が高い場合に発生する黒錆の摩耗粒子の発生時の温度はであり、の摩耗粒子の発生時の温度はを超えていたことを示していました。軸受の摩耗状態フェログラフィーで観察された摩耗粒子は、微小な摩耗粒子が比較的多く観察されたものの、SOAP-Tの鉄濃度が比較的高く、異常摩耗の早期発見パラメータであるフェログラフィーのIs値がの乗と高いことから、潤滑状態が厳しいことを現しています。スラッジの発生フィルタ表面の異物観察で表面が茶褐色であることから、スラッジが発生していると思われます。濾過、或いは更油油中の汚染度が高いことから、観察された摩耗粒子や異物等が軸受軌道面に噛み込み摩耗が進行することが懸念されるため、濾過、或いは更油を推奨します。点検黒色に変色したのは軸受潤滑状態が厳しくなり、油膜破断が生じて摩耗粒子が発生したためと推定されることから、軸受には厳しい摩擦を受けた箇所があると推定されます。潤滑油を濾過、または更油すると共に、念のため点検を実施することを推奨します。最適な採油方法本試料油は、機器停止中にドレンから採油されています。機器が停止している状態では、別紙油中粒子の沈降の影響に示すように油槽内で撹拌がなくなり固形物が沈降するため、油中汚染度は高くなると推定されます。今後の採油は、極力運転中もしくは停止直後の油槽中層部から実施されることを推奨します。フェログラフィーIs値は異常摩耗の早期発見パラメータのつで、摩耗粒子を定量化するために用います。今回のIs値はの乗であり、潤滑状態は厳しいと判断できます。摩耗粒子の形態で比較的多く観察された粒子は、潤滑状態が正常な場合に発生する摩耗粒子金属接触が厳しく、且つ、摩擦熱が高い場合に発生する黒錆でした。これらの摩耗粒子が観察された場合、潤滑部で発生している摩耗形態は、正常なマイルド摩耗潤滑状態がやや厳しい凝着摩耗であることが分かります。Iカップリング発光分光分析供試の潤滑油を分析した結果、検出された金属元素は、SOAP-Tの結果表に示すように、鉄、リン、亜鉛、カルシウム、バリウム、ケイ素、ナトリウムでした。鉄、亜鉛・軸受等リン、カルシウム、バリウム、ケイ素、ナトリウム・外部混入異物であると思われます。このうち、機械部品が摩耗したと思われる元素はのグループです。バリウムが比較的多く検出されました。バリウムは、添加剤として添加されている場合がありますが、当社にある本試料油のFBKタービンの新油データには、これらの添加剤は含まれていないことから、異種油の混入、または油名の誤りなどが考えられます。計数汚染度計数汚染度、重量汚染度は共に当社推奨の管理限界値を超えていました。フィルタ表面の異物観察で表面が茶褐色で鉄錆、砂等が観察されたことから、汚染度が高い要因は、摩耗とスラッジ、そして外部混入異物の影響と思われます。粒度分布粒度分布は.～μmの範囲にあり、.μmにピークが確認されました。μm以下の粒子が多いことから、摩耗粒子やスラッジが油中粒子の主成分であることが推測できます。
報告№109-09136 報告№112-00510 | 分析№109-001160 分析№112-002105 | 112-002105 | 分析の結果、SOAP/D-SOAPの鉄濃度が非常に高く、繰返し応力を受けて発生する約μmサイズの疲労摩耗粒子が観察されました。ボールネジ軌道面やギヤ歯面では、剥離により摩耗している部分があると推定されるため、以下の対策を推奨します。定期的な分析および分析周期の検討定期的に分析を実施することにより、データの変化から異常の兆候を早期に発見することが可能となります。また、今回は対象設備の初回分析であることから、あと最低でも回分析を実施し、分析データの変化から今後の分析周期を検討することを推奨します。ボールネジ軌道面やギヤ歯面では、剥離により摩耗している部分があると推定されるため、継続使用した場合、損傷により作動不良を起こす可能性も考えられることから、出来るだけ早めに回目の分析を実施することを推奨します。油槽内の清掃潤滑油が汚染されていることから、油槽内は汚染されていると思われます。清浄な潤滑油を更油しても、油槽内が汚染されていれば、潤滑油は汚染されてしまいます。汚染された潤滑油を使用すると、ボール溝やボールの摩耗、ギヤの摩耗により、作動不良の原因となります。可能であれば、油槽内を低粘度油などで一旦清掃し、その後新油を充填することを推奨します。シリコン系添加剤の投与量を確認SOAPの結果、ケイ素がppmと高い濃度で検出されたことから、シリコン系添加剤を投与している可能性が考えられます。シリコン系の添加剤は混ざりにくい性質であり、過度の投与は使用油を分離して油膜の形成に悪影響を及ぼすと考えられることから、添加剤の投与量は最小限にすることを推奨します。新油との比較による評価を示す粘度、酸価のデータは新油データを基準として評価しています。今回は当社に新油データがなかったため正確な判断はできませんでしたが、今後評価する場合は、使用している新油を同時に分析することをご検討下さい。はフェログラフィーおよびSOAP／D-SOAPの結果から総合的に判断した結果、非常に厳しい状態にあると考えられます。フェログラフィー【定量分析：Is値】Is値は異常摩耗の早期発見パラメータのつで、摩耗粒子を定量化するために用います。今回のIs値はの乗と非常に高い値でした。フェログラフィー【定性分析：摩耗粒子および摩耗形態観察】分析結果から比較的多く観察された粒子は、以下の通りでした。正常な摩耗粒子・潤滑状態が正常なマイルド摩耗により発生。シビア粒子・潤滑状態がやや厳しい凝着摩耗により発生。金属潤滑部が局部的に油膜切れを起していると考えられます。赤錆・フレッティングにより発生。黒錆・潤滑状態がやや厳しい凝着摩耗により発生。金属接触が厳しく、且つ、高い摩擦熱が発生していると考えられます。フリクションポリマ・局部的に高圧・高温となる場合に発生。反応生成物・異種油の混合等により、添加剤が反応して発生。観察された摩耗粒子の中でも赤錆、フリクションポリマは、注意が必要です。フレッティングは、・ネジ軸とボールの軌道面・ナットとボールの軌道面・ギヤ歯面の箇所で発生する可能性があります。フレッティング粒子は酸化して硬いため、ボールネジ軌道面やギヤ歯面に噛み込んだ場合はその傷が疲労剥離の起点となり、疲労摩耗へと進展することが想定されます。フリクションポリマは、潤滑油がギヤ歯面や軌道面に押し込められ高圧状態になると同時に、圧縮熱により高温状態になった結果、基油自身が重合反応を起こし生成することが知られています。そのため、高圧高温状態の解消がなされなければ、潤滑油の劣化が進行し、粘度上昇に因る潤滑異常に進展する場合があります。Iカップリング発光分光分析【SOAP／D-SOAP】検出された金属元素から発生箇所を推定すると、以下の通りでした。鉄、鉛、銅、クロム、錫・ギヤ、ボールネジ等リン、亜鉛、カルシウム、ケイ素・添加剤アルミニウム、ナトリウム、マグネシウム、ホウ素・外部混入異物SOAPの結果、亜鉛およびカルシウムが比較的高い値でした。亜鉛およびカルシウムは、添加剤として含まれていることがありますが、当社にある粘度グレードが異なるボンノックSリンの新油データを見ると、亜鉛とカルシウムは検出されていないことから、油名が違うか、或いは、異種油の混入が考えられます。ケイ素の検出SOAPの結果、ケイ素がppmと高い値でした。一般に、潤滑油中からケイ素が検出された場合の原因として、以下の点が挙げあられます。シリコン油或いは、シリコン系の添加剤が検出されるフェログラフィーおよびフィルタ表面の異物観察で砂が多く観察されて検出されるシリコングリースをシール部に塗布している場合、このシリコングリースが潤滑油に混入して検出されるケイ素が多く検出された原因がであると軸受摺動面に噛み込み摩耗が進行したり、であると潤滑油とグリースが混ざって粘度が上昇し、粘性抵抗が増大することにより、油温が上昇する等の悪影響を及ぼすことがあります。分析の結果から、今回検出された原因は、比較的高濃度であることからの可能性が考えられます。については、分析結果では確認することが出来ませんので、これに関する情報があれば提供をお願いします。計数汚染度はNAS級以上と当社推奨の管理限界値を超えていました。D-SOAPで油の添加剤成分であるリン、亜鉛、カルシウムが検出され、フィルタ表面の異物観察で表面が茶褐色で金属片、鉄錆、砂等が観察されたことから、汚染度が高い要因は、摩耗とスラッジ、そして外部混入異物の影響と思われます。水分、IRの各データは良好でした。尚、粘度、酸価は、当社に新油データがありませんでしたので、ボンノックSリンの相当品であるボンノックMと比較しました。粘度粘度は、mm/sと新油値の.mm/sに比較して粘度変化率が-％となっており、当社推奨の管理限界値である±％以内にあり、良好と判断します。酸価は、.mgKOH/gと新油値の.mgKOH/g以下にあることから、良好と判断します。
報告№104-4043 報告№104-4043 | 分析№104-02028 分析№104-02028 | 104-02028 | 本軸受は、集油槽内をNAS級以上の清浄度になるように汚染度を濾過※又は更油より改善できれば、年以上継続使用が可能な状態になります。又、現状の汚染度でも、少なくとも半年間は継続使用可能な状態にあると判断します。尚、フェログラフィーの結果、下図丸印に示す軸受の外輪と軸受胴体や軸受内輪と転がり軸受用座金とのすべり接触により発生したと思われる摩耗粒子が確認されました。軸受軌道面から発生したものではないため、軸受は継続使用可能な状態にあると考えられますが、これらの摩耗粒子が軸受摺動面に噛み込み、軸受の摩耗が発生する可能性がありますので摩耗粒子の発生を抑える対策が必要です。対策は、軸受と軸受動体とのはめあいの確認、軸受用ナットの増し締めなどが考えられます。これらのことは、以下の結果から判断しました。計数汚染度がNAS級と当社推奨の管理限界値以内にあった。EMBEDExcel.Sheet.SOAP／D-SOAPの結果、軸受の主成分である鉄がppm検出されていた。異常摩耗の早期発見パラメータであるフェログラフィーのIs値がの乗とやや高い値にあり、摩耗粒子の形態観察の結果、金属接触が厳しい場合に発生した～μmのシビア粒子がやや多く観察された。※濾過とは、潤滑油の系統に設置してあるラインフィルタ等による濾過ではありません。濾過装置の種類はいくつかありますが、濾過を行う場合は濾過性能がNAS級以上の清浄度を確保できる濾過機の使用を推奨します。本試料油は、継続使用可能な状態にあると判断します。粘度は良好と判断します。粘度はmm/sと新油値mm/sに比較して、粘度変化率は-.％と当社推奨の管理限界値の±％以内にあり良好と判断します。水分は良好と判断します。水分はppmと当社推奨の管理限界値の以下にあり、良好と判断します。全酸価は良好と判断します。全酸価は.mgKOH/gと新油値.mgKOH/g以下にあり、良好と判断します。IRは良好です。IRは、IRチャートに示すように新油に比較して変化なく、且つ、油劣化の兆候を示すカルボン酸は確認されず、良好と判断します。計数汚染度は良好と判断します。計数汚染度はNAS級と当社推奨の管理限界値のNAS級以内にあり、良好と判断します。重量汚染度は良好と判断します。重量汚染度はmg/mlと当社推奨の管理限界値のmg/ml以内にあり、良好と判断します。機器の軸受の潤滑状態本軸受は、濾過を実施すれば年以上は継続使用が可能な状態になり、現状の汚染度でも、少なくとも半年間は継続使用可能な状態にあると判断します。SOAPは良好でした。SOAPの結果、摩耗により発生した鉄がppmと微量検出されました。D－SOAPの結果、摩耗により発生した鉄が検出されました。D－SOAPの結果、摩耗により発生した鉄がppm検出されました。フェログラフィーの結果、軸受の外輪と軸受胴体や軸受内輪と転がり軸受用座金とのすべり接触により発生したと思われる摩耗粒子が確認されました。フェログラフィーの結果、軸受の外輪と軸受胴体や軸受内輪と転がり軸受用座金とのすべり接触により発生したと思われる摩耗粒子が確認されました。軸受軌道面から発生したものではないため、軸受は継続使用可能な状態にあると考えられますが、これらの摩耗粒子が軸受摺動面に噛み込み、軸受の摩耗が発生する可能性がありますので摩耗粒子の発生を抑える対策が必要です。対策は、軸受と軸受動体とのはめあいの確認、軸受用ナットの増し締めなどが考えられます。
報告№102-6036 報告№102-6036 | 分析№102-00597 分析№102-00597 | 102-00597_修正 | 精点Aを実施した結果、を示す粘度、水分、全酸価、IR、RBOTの各データは管理基準値内にあり、この油は継続使用可能と判断します。一方、を確認するために実施したフェログラフィーの結果、摩耗粒子の形態が、メタルコンタクトがあった場合に発生する形態のシビア摩耗粒子であり、今後さらに摩耗が進行し汚染度を上昇させる可能性がありますので、ヶ月後に再度分析を実施し、、摩耗の進行状況を確認されることを推奨します。本試料油は、油濾過機が設置されている油槽であるため、油中の粒子が除去されています。機器の摩耗診断は油濾過機による油中摩耗粒子の減少率を考慮して潤滑状態を解析する必要があります。今回は、この解析を利用した管理方法がありますので、その方法をご提案申し上げます。尚、この解析は、十分に濾過時間が経過し、油中粒子が飽和状態になっていると仮定しています。油濾過機による油中の摩耗粒子の減少率は油濾過機の入口と出口の汚染度を評価し、その結果から求めますが、今回は油濾過機の出口から採取した試料がありませんので、減少率を濾過能力が良好とされる一般的な濾過率.として検討しました。濾過率を考慮した減少率は油濾過機の吐出量と総油量との比から換算します。本機の油濾過機の吐出量は毎時L、設備油量はLですので減少率は.となります。油濾過機により時間で％の粒子が減少するとした場合、油がパスして増加する粒子数は、今回計数汚染度の～μmレンジですと個/mlの％の個/mlとなります。更に、この発生粒子数から平衡濃度を計算します。平衡濃度は下式により求めます。平衡濃度＝発生粒子数／油濾過機が設置されていない場合の減少率・式油濾過機が設置されていない場合の減少率を.とすると平衡濃度は個/mlとなります。このことから分かるように、本試料油中の汚染度は、油濾過機が設置されていることでNAS級と清浄になっていますが、油濾過機がないと仮定した場合、計算により求めたように～μmレンジの汚染度はNAS級以上の汚染状態になる可能性を示唆するものととらえる事が出来ます。他のレンジを同様に計算すると以下のようになり、NAS級以上となります。～～～～以上等級級以上以上のことから、濾過機の影響で汚染状態は清浄になってはいるものの、摩耗が発生している状態である考えることができます。傾向を見るためには、油槽から採油すると同時に油濾過機の濾過前と濾過後の位置から採油を実施し、分析結果から減少率を導き、その減少率を上記方法により油濾過機がない場合の粒子数を求め、その粒子数の変化により金属接触が進行しているか落ち着いてきているのかが確認できます。この解析法を利用すれば、摩耗粒子の変化を捉えやすくなり、摩耗の進行状況を把握し易くなります。是非、濾過機の前後の箇所から採油を実施し、本解析法を採用されますことをご推奨申し上げます。
報告№109-09136 報告№111-00053 | 分析№109-001160 分析№111-000244 | 111-000244 | 更油からの使用時間をもとに潤滑油の余寿命を評価したところ、潤滑油は次回定検まで使用可能と判断できました。次回定検時に更油を実施しない場合は、酸化安定度を知るための分析を実施し、余寿命を確認することを推奨します。酸化安定度はminであり、当社推奨の管理限界値のmin以上であることから、良好と判断します。
報告№106-0347 報告№106-0347 | 分析№106-01843 分析№106-01843 | 106-01843 | 分析の結果、全てのデータが良好であることから、この油は継続使用可能であり、潤滑状態も正常と判断します。は良好と判断します。粘度は良好と判断します。粘度はmm/sと新油値mm/sに比較して、粘度変化率は-.％で、当社推奨の管理限界値である±％以内にあり、良好と判断します。水分は良好と判断します。水分はと当社推奨の管理限界値の以下であり、良好と判断します。全酸価は良好と判断します。全酸価は.mgKOH/gと新油値以内にあり、良好と判断します。IRの結果、良好と判断します。IRの結果、油劣化の兆候を示すカルボン酸の吸収が確認されていないことから、良好と判断します。RBOTの結果、良好と判断します。RBOTはminと当社推奨の管理限界値のmin以上であり、良好と判断します。は良好と判断します。計数汚染度は良好と判断します。計数汚染度はNAS級と当社推奨の管理限界値のNAS級以内であり、良好と判断します。重量汚染度は良好と判断します。重量汚染度は.mg/mlと当社推奨の管理限界値のmg/ml以内であり、良好と判断します。機器の潤滑状態機器の潤滑状態は正常と判断します。SOAPの結果は良好です。SOAPの結果、油の添加剤成分であるリンがppm、外部から混入したケイ素がppm検出されました。軸受の摩耗を示す錫は検出されていないことから良好と判断します。D－SOAPの結果は良好です。D－SOAPの結果、外部から混入したカルシウム、ナトリウムが共に検出されました。軸受の摩耗を示す錫は検出されていないことから良好と判断します。フェログラフィーの結果は良好です。異常摩耗の早期発見パラメータであるフェログラフィーのIs値が.と良好の範囲にあり、潤滑状態は良好と判断します。
報告№108-0411 報告№110-00527 | 分析№108-02744 分析№110-002400 | 110-002400_date110105 | Iカップリング発光分光分析供試のギヤ油を分析した結果、油中金属濃度の表に示すように鉄、ニッケル、リン、カルシウム、ナトリウムが検出されました。これらの検出された金属元素から発生箇所を推定すると鉄、ニッケル・ギヤ・軸受等リン・オイル添加剤カルシウム、ナトリウム・外部混入異物であると思われます。このうち、機械部品が摩耗したと思われる元素はのグループです。摩耗量の推定本試料油は更油からヶ月間使用しておりますので、ギヤの主成分である鉄濃度と油量Lから鉄の摩耗量を計算により求めると、この間の体積は.cmとなります。この摩耗量を基に、使用開始からヶ月間で発生した総摩耗量を試算した結果、その体積はmm程度と推定されました。平成年月の使用開始以来、当該減速機の累積起動停止回数は回となっていることから、総摩耗体積を累積起動停止回数で除した起動停止回当たりの摩耗量は×mm/回となりました。この回当たりの摩耗量を、ギヤの歯数と枚あたりの面積で除したものがギヤの回当たりの摩耗量となり、今後の使用状況を知る有益なパラメータとなるため、以下に示す各パラメータをご提供いただければ、ギヤのバックラッシを計算し、その計算結果がメーカの推奨する管理範囲にあるかについて評価することが可能です。是非情報をご提供下さい。情報提供が必要な情報は、減速機内部の各歯車の構造が確認できる図面各ギヤの形式歯形モジュール歯数歯幅の項目です。フェログラフィー異常摩耗の早期発見パラメータとして摩耗粒子を定量化して評価するフェログラフィーのIs値は、潤滑状態は正常なの乗でした。摩耗粒子の形態観察で繰返し応力を受けて発生する疲労摩耗粒子が比較的多く観察されました。潤滑部では、疲労による疲労摩耗が発生していることが分かりました。計数汚染度は当社管理限界値内にあるものの、やや高い値でした。フィルタ表面の異物観察で表面が茶褐色で金属片、鉄錆、砂等が観察されたことから、汚染度が高い要因は、摩耗とスラッジ、外部混入異物の影響と思われます。粘度、全酸価、IRの各データは良好でした。摩耗粒子の形態観察結果などから、本減速機は継続使用可能な状態にあると判断できますが、仮定において求めた累積摩耗体積は決して少ないとは考え難いため、定期的な分析による状態監視を継続する必要があると考えます。トライボ診断では、以下に示す各パラメータをご提供いただければ、ギヤのバックラッシを計算し、その計算結果がメーカの推奨する管理範囲にあるかについて評価することが可能です。是非情報をご提供下さい。なお、に関する各データが良好であることから、この油は継続使用可能と判断します。
報告№109-09136 | 分析№109-001160 | 112-003203 | 潤滑油および対象機器は継続使用可能な状態にあり、保守サイクルおよび手法は問題ないと判断します。但し、油中の汚染度が高いことから、将来的な摩耗進行の有無を確認するためにも傾向監視を継続することが有効です。定期的な分析定期的な分析を実施することにより、データの変化から異常の兆候を早期に発見することが可能となります。今後懸念される疲労摩耗の進行を監視するため、定期的に分析を実施することを推奨します。更油および油槽内の清掃油中の汚染度が高いことから、摩耗粒子や異物等が軸受軌道面に噛み込むことによる摩耗の進行が懸念されるため、可能であれば更油および油槽内の清掃を推奨します。新油との比較による評価を示す粘度、酸価、IRのデータは新油データを基準として評価しています。今回は油名が不明であったため判断できませんでしたが、今後評価する場合は、使用している新油を同時に分析することをご検討下さい。最適な採油方法本試料油は、機器停止中にドレンから採油されているため、分析データが高濃度に出ていると推定されます。正確なデータによる診断を行うためにも、今後の採油は、極力運転中もしくは停止直後の油槽中層部から実施されることを推奨します。フェログラフィーおよびSOAP/D-SOAPのデータから総合的に解析した結果、継続使用は可能ですが、機器の機能を保持するためにも傾向管理が有用と考えます。フェログラフィー【定量分析：Is値】Is値は異常摩耗の早期発見パラメータのつで、摩耗程度を定量化するために用います。今回のIs値はの乗と、やや高い値でした。フェログラフィー【定性分析：摩耗粒子および摩耗形態観察】分析結果から観察された全ての粒子量は少でした。Iカップリング発光分光分析【SOAP/D-SOAP】検出された金属元素から発生箇所を推定すると、以下の通りでした。鉄、鉛、銅、アンチモン、ニッケル、錫・軸受等モリブデン・添加剤リン、カルシウム、バリウム、アルミニウム、ケイ素、ナトリウム・外部混入異物計数汚染度計数汚染度はNAS級と当社推奨の管理限界値に到達していました。水分は.ppmと当社推奨の管理限界値の以下にあり、良好と判断します。潤滑油の劣化状態粘度粘度は.mm/sと新油カタログ値.mm/sに比較して、粘度変化率は+％であり、当社推奨の管理限界値である±％以内にあり、良好と判断します。酸価はmgKOH/gでした。IRの結果で、油劣化の兆候を示すカルボン酸の吸収ピークが確認されていないことから、良好と判断します。IRIRの結果、油劣化の兆候を示すカルボン酸の吸収ピークが確認されていないことから、良好と判断します。
報告№109-09136 報告№112-00407 | 分析№109-001160 分析№112-001657 | 112-001657 | 潤滑油および軸受は継続使用可能な状態にあると判断します。但し、今後も摩耗の進行を傾向監視するため、以下の対策を推奨します。濾過油中の汚染度が高いことから、摩耗粒子や異物等が軸受軌道面に噛み込むことによる摩耗の進行が懸念されるため、濾過を推奨します。定期的な分析凝着摩耗および疲労摩耗の進行を監視するため、定期的に分析を実施し、分析データによる摩耗の進行状況を確認することを推奨します。最適な採油方法本試料油は、機器停止中に排油口から採油されているため、分析データが高濃度に出ていると推定されます。正確なデータによる診断を行うためにも、今後の採油は、極力運転中もしくは停止直後の油槽中層部から実施されることを推奨します。はフェログラフィーおよびSOAP／D-SOAPの結果から総合的に判断した結果、厳しい状態にあると考えられます。フェログラフィー【定量分析：Is値】Is値は異常摩耗の早期発見パラメータのつで、摩耗粒子を定量化するために用います。今回のIs値はの乗と高い値でした。フェログラフィー【定性分析：摩耗粒子および摩耗形態観察】分析結果から比較的多く観察された粒子は、以下の通りでした。正常な摩耗粒子・潤滑状態が正常なマイルド摩耗により発生。黒錆・潤滑状態がやや厳しい凝着摩耗により発生。金属接触が厳しく、且つ、高い摩擦熱が発生していると考えられます。疲労摩耗粒子・繰返し応力を受けて発生。Iカップリング発光分光分析【SOAP／D-SOAP】検出された金属元素から発生箇所を推定すると、以下の通りでした。鉄、鉛、銅、クロム、アンチモン、錫、亜鉛・軸受等リン・添加剤カルシウム、アルミニウム、ナトリウム、マグネシウム、ホウ素・外部混入異物SOAP/D-SOAPで銅が比較的高い値でした。銅を使用した箇所は、転がり軸受の保持器であると推定されます。今後、保持器の摩耗が進行することで転動体とのギャップが大きくなると共に振動が増大し、摩耗の進行につながることが懸念されます。計数汚染度はNAS級以上と当社推奨の管理限界値を超えていました。D-SOAPで油の添加剤成分であるリンが検出され、フィルタ表面の異物観察で表面が茶褐色で鉄錆、砂等が観察されたことから、汚染度が高い要因は、摩耗とスラッジ、そして外部混入異物の影響と思われます。粘度、水分、酸価、IRの各データは良好でした。
報告№109-09136 報告№113-00232 | 分析№109-001160 分析№113-000883 | 113-000883 | 油の劣化は確認されず、データは正常な範囲にあることから潤滑油は継続使用可能な状態にあると判断します。軸受は継続使用可能な状態にあると判断します。はフェログラフィーの結果から判断した結果、正常な状態にあると考えられます。フェログラフィー【定量分析：Is値】Is値は異常摩耗の早期発見パラメータのつで、摩耗粒子を定量化するために用います。Is値は前回に比較しての乗から変化はなく、低い値でした。フェログラフィー【定性分析：摩耗粒子および摩耗形態観察】分析結果から観察された代表的な粒子は、以下の通りでした。フリクションポリマ・局部的に高圧・高温となる場合に発生。樹脂等・外部から混入したと考えられます。計数汚染度は前回同様にNAS級と、等級に変化はなく、良好でした。前回同様に粘度、水分、酸価の各データは良好な範囲にありました。
報告№108-5071 報告№111-00598 | 分析№108-02721 分析№111-002827 | 111-002827 | 潤滑油は継続使用可能な状態にあると判断します。但し、消泡性能が低下していることから、以下の対策を推奨します。追加分析消泡性能が低下した場合、ギヤ歯面での油膜形成に影響が出て摩耗が進展することがありますので、フェログラフィーおよびSOAP-Tを追加して摩耗により発生する油中金属濃度や潤滑状態を確認することを推奨します。泡立ち試験泡立ち試験の結果は、一般的には消泡性能が低下していると判断できる値の-でしたが、前回同様に新油値の-であるのに比較して高い値であったことから、消泡性能が低下していることが分かりました。今後の使用状況によっては油の酸化劣化が進行したり、ギヤ歯面およびベアリング軌道面で油膜切れが発生したりする場合があるため、消泡剤の添加による消泡性能の改善など何らかの対応が必要になると思われます。分析結果泡立ち試験の結果、消泡性能が低下していました。粘度粘度はmm/sと新油値mm/sに比較して、粘度変化率は-％で、当社推奨の管理限界値である±％以内にあり、良好と判断します。泡立ち試験泡立ち試験は-と新油値に比較して高い値でした。水分はppmと当社推奨の管理限界値の以下であり、良好と判断します。全酸価全酸価は.mgKOH/gと新油値.mgKOH/gに比較して高いものの、IRの結果で油劣化の兆候を示すカルボン酸の吸収が確認されていないことから、良好と判断します。
報告№109-6510 報告№109-6510 | 分析№109-00205 分析№109-00205 | 109-00205 | 軸受の潤滑状態精点Aを実施し、前回データと照合した結果、油中粒子の減少が確認されています。油中の粒子濃度は、油膜破断による発生や、油槽内などでの沈降が均衡したところで一定、いわゆる平衡状態になりますが、このバランスが崩れると増加する場合と減少する場合とに分かれます。増加した場合は、発生と減少の均衡が崩れ、摩耗の発生や外部混入が始まったことを示し、またこれとは反対に、減少した場合は発生量が減少しているか、或いは、減少量が大きくなっていることを示し、特に減少は、汚染状態や潤滑状態が良好であることを示唆しています。本設備では、油中の粒子が減少する要因となるフィルタ類は設置されておらず、濾過による減少は考えられませんので、油中の摩耗粒子が減少したのは、摩耗粒子がほとんど発生せず、油槽内部での沈降があったためと考えられます。以上のことから、本軸受は摩耗の進行がなく、潤滑状態は安定した状態にあったものと判断します。これらのことは、前回に比較して、計数汚染度はランク減少し、SOAP／D-SOAPの鉄濃度に変化がないこと異常摩耗の早期発見パラメータであるフェログラフィーのIs値がのマイナス乗と良好の範囲にあること以上のことから判断しています。潤滑油の基本特性潤滑油の基本特性は、良好の範囲にあることから、本試料油は継続使用可能と判断します。
報告№109-09136 報告№111-00492 | 分析№109-001160 分析№111-002259 | 111-002259 | 対象設備は継続使用可能な状態にあると判断します。但し、今後も摩耗の進行を傾向監視するため、以下の対策を推奨します。更油粘度は、一端上昇し始めると劇的に上昇することもあるため、今後は比較的短い周期で傾向監視を実施することが大切です。また、粘度上昇により粘性抵抗が増大して油温も上昇しやすくなり、油劣化の影響で油中の酸成分により金属表面が腐食することがあります。さらに、水分の影響により金属表面で腐食摩耗が発生し、発生した鉄錆等の粒子が潤滑部に噛み込み摩耗が進行することがありますので、更油を推奨します。定期的な分析切削摩耗や凝着摩耗の進行を監視するため、定期的に分析を実施し、摩耗の進行状況を確認することを推奨します。異種油の混入および油名の確認異種油の混入の有無、油名を再確認することを推奨します。フェログラフィー異常摩耗の早期発見パラメータとして摩耗粒子を定量化して評価するフェログラフィーのIs値は、潤滑状態が厳しいの乗でした。摩耗粒子の形態で比較的多く観察された粒子は、潤滑状態が正常な場合に発生する摩耗粒子異物の噛み込みにより発生する切削粒子金属接触が厳しく、且つ、摩擦熱が高い場合に発生する黒錆でした。これらの摩耗粒子が観察された場合、潤滑部で発生している摩耗形態は、正常なマイルド摩耗異物による切削摩耗潤滑状態がやや厳しい凝着摩耗であることが分かります。切削摩耗は、他の摩耗形態に比較して摩耗進行速度が速く注意が必要で、定期的なトライボ診断による状態監視が必要と考えます。切削摩耗の原因となる混入異物が残留している場合、この異物により切削摩耗が継続して発生する可能性があります。Iカップリング発光分光分析供試のディーゼルエンジン油を分析した結果、検出された金属元素はSOAPの結果表に示すように、鉄、鉛、銅、錫、リン、亜鉛、カルシウム、バリウム、アルミニウム、ケイ素、ナトリウム、マグネシウム、ホウ素でした。これら検出された金属元素から発生箇所を推定すると、鉄、鉛、銅、錫・エンジン部品リン、亜鉛、カルシウム、マグネシウム・オイル添加剤バリウム、アルミニウム、ケイ素、ナトリウム、ホウ素・外部混入異物であると思われます。このうち、機械部品が摩耗したと思われる元素はのグループです。鉛を使用した箇所の摩耗・溶出SOAPで鉛がppm検出されました。鉛の影響については、別紙鉛および銅を使用した箇所の摩耗・溶出を御覧ください。計数汚染度計数汚染度はNAS級以上と汚染されていました。フィルタ表面の異物観察で金属片、鉄錆、砂、すす等が観察されたことから、汚染度が高い要因は、摩耗とエンジンオイルの反応生成物、そして外部混入異物の影響と思われます。粒度分布粒度分布は.～μmの範囲にあり、.μmにピークが確認されました。μm以下の粒子が多いことから、燃焼して発生したすす等であることが分かります。粘度粘度は、.mm/sと新油値のmm/sに比較して粘度変化率が+％となっており、当社推奨の管理限界値である±％を超えていました。粘度の上昇要因は、別紙エンジンオイルの粘度上昇メカニズムをご覧ください。水分はppmと当社推奨の管理限界値を超えていました。今後、水分の影響でエンジン内部に錆が発生し、その影響で摩耗が発生する懸念があります。IRIRの結果、新油のIRスペクトルと一致しない箇所が確認されました。異種油の混入または油名の誤りなどが考えられます。
報告№109-09136 報告№112-00751 | 分析№109-001160 分析№112-003394 | 112-003394 | 潤滑油の劣化はなく、汚染度は良好な範囲にあることから、継続使用可能と判断します。減速機潤滑油中の金属分析から、錫と銅が検出されました。錫と銅が同時に検出されていることから、ブッシュなどの銅合金か、或いは、転がり軸受の保持器が摩耗し始めていると考えられました。現時点で、減速機は継続使用可能な状態にあると判断します。但し、将来的な摩耗進行の有無を確認するためにも傾向監視を継続することが有効です。定期的な分析今後懸念される摩耗の進行を監視するため、定期的に分析を実施することを推奨します。はフェログラフィーおよびSOAP-Tの結果から総合的に判断した結果、継続使用は可能ですが、機器の機能を保持するためにも傾向管理が有用と考えます。フェログラフィー【定量分析：Is値】Is値は異常摩耗の早期発見パラメータのつで、摩耗粒子を定量化するために用います。前回同様に、Is値はの乗と低い値でした。フェログラフィー【定性分析：摩耗粒子および摩耗形態観察】分析結果から観察された全ての粒子量は少でした。Iカップリング発光分光分析【SOAP-T】検出された金属元素から発生箇所を推定すると、以下の通りでした。鉄、鉛、銅、錫・ギヤ、軸受等リン、亜鉛、カルシウム、モリブデン・添加剤アルミニウム、ケイ素、ナトリウム・外部混入異物尚、錫がppm検出されたことから、錫を使用した箇所での摩耗の進行が懸念されます。前回に比較して計数汚染度はNAS級からNAS級にランク低下し、当社推奨の管理限界値以下にあり、良好でした。前回同様に、粘度、酸価、IRの各データは良好でした。水分は前回に比較して、ppmからppmに減少し、良好でした。
報告№109-09136 報告№110-00075 | 分析№109-001160 分析№110-000251 | 110-000251 | ・摩耗状態前回同様にSOAP／D－SOAPの結果、潤滑油中からは鉄、銅が検出されました。検出されたこれらの金属は、粒子観察の結果から繰返し応力を受けて発生する疲労摩耗粒子でした。これらのことから、疲労摩耗が発生していることが分かりました。本軸受は、異常摩耗の早期発見パラメータであるフェログラフィーのIs値が前回のの乗からの乗に桁上昇したものの、転がり軸受寿命の指標としている摩耗粒子が観察されなかったことから、フレーキングは発生しておらず、潤滑状態は安定しているものと判断します。・汚染度前回同様に計数汚染度はNAS級から等級に変化はありませんでした。結論軸受および潤滑油は継続使用可能な状態にあるものの、以下の対策が必要です。本機は、回転数がrpmときわめて低速であることから、潤滑状態が急変し異常摩耗に進展することはないと推定されます。しかし、凝着摩耗等の進行が想定されるため、今後も定期的に分析を実施し、摩耗の進行状況を確認することを推奨します。次回分析の時期を理論的に求めたところ、最短で約時間となります。この時間は、油中汚染物が均一になるために必要とする時間であり、この時間を経過すれば、再分析の結果から状態の傾向を確認することが可能となりますので、これを参考に次回分析時期を検討されることを提案します。
報告№109-09249 報告№111-00162 | 分析№109-001747 分析№111-000898 | 111-000898_date110920 | 潤滑油は継続使用可能な状態にあるものの、サイクロ減速機内の摩耗の進行が確認されたため、以下の対策を推奨します。摩耗の進行を監視するため、定期的に分析を実施し、摩耗の進行状況を確認することを推奨します。フェログラフィー異常摩耗の早期発見パラメータとして摩耗粒子を定量化して評価するフェログラフィーのIs値は、潤滑状態がやや厳しいの乗でした。摩耗粒子の形態で比較的多く観察された粒子は、潤滑状態が正常な場合に発生する摩耗粒子、局部的に高圧・高温となる場合に発生するフリクションポリマでした。これらの摩耗粒子が観察された場合、潤滑部で発生している摩耗形態は、正常なマイルド摩耗であり、そして局部的ではあるものの高圧・高温の箇所が発生していることも分かります。フリクションポリマは、潤滑油がギヤ歯面に押し込められ高圧状態になると同時に、圧縮熱により高温状態になった結果、基油自身が重合反応を起こし生成することが知られています。そのため、高圧高温状態の解消がなされなければ、潤滑油の劣化が進行し、粘度上昇に因る潤滑異常に進展する場合があります。Iカップリング発光分光分析供試のギヤ油を分析した結果、検出された金属は油中金属元素の結果表に示すように、鉄、鉛、銅、クロム、ニッケル、錫、リン、亜鉛、カルシウム、バリウム、アルミニウム、ケイ素、ナトリウムでした。これら検出された金属元素から発生箇所を推定すると、鉄、鉛、銅、クロム、ニッケル、錫・ギヤ・軸受等リン・オイル添加剤亜鉛、カルシウム、バリウム、アルミニウム、ケイ素、ナトリウム・外部混入異物であると思われます。このうち、機械部品が摩耗したと思われる元素はのグループです。汚染粒子数は当社推奨の管理限界値を超えていました。フィルタ表面の異物観察で表面が茶褐色で金属片、鉄錆、砂等が観察されたことから、汚染度が高い要因は、摩耗とスラッジ、そして外部混入異物の影響と思われます。粘度、全酸価、酸化安定度、有機物・有機化合物の各データは良好でした。分析結果特性低下特性低下に係るパラメータの分析結果は良好と判断します。粘度粘度はmm/sと新油値.mm/sに対する粘度変化率は+.％で、当社推奨の管理限界値である±％以内にあり、良好と判断します。全酸価添加タービン油の全酸価は、油メーカによって初期値が違うため統一した管理基準を設定するのが困難であることから、当社では管理限界値を設定しておらず、新油分析値との比較及び他の分析項目の結果より全酸価の状態判断を行います。その結果、全酸価は.mgKOH/gと新油値.mgKOH/gに比較して若干高くなっていますが、IRチャートに示すように劣化の兆候として現れるカルボン酸などの有機物・有機化合物の発生が確認されていないことから、良好と判断します。酸化安定度酸化安定度はminであり、当社推奨の管理限界値のmin以上であることから良好と判断します。有機物・有機化合物有機物・有機化合物は、IRチャートによる新油分析値との比較の結果、cm-付近に劣化の兆候を示すカルボン酸の吸収が確認されていないことから、良好と判断します。色相はLであり、新油値のLに比較して大きな変化はないことから、良好と判断します。汚染に係るパラメータの分析結果は、汚染粒子数は当社推奨の管理限界値を超えていました。水分はppmであり、当社推奨の管理限界値の以下であることから良好と判断します。汚染粒子数はNAS級以上であり、当社推奨の管理限界値のNAS級を超えていました。汚染度物重量はmg/mlでした。摩耗フェログラフィーによる摩耗粒子の観察の結果、潤滑状態が正常な場合に発生する摩耗粒子、局部的に高圧・高温となる場合に発生するフリクションポリマが比較的多く観察されました。異常摩耗の早期発見パラメータであるフェログラフィーのIs値がの乗とやや高く、摩耗粒子の形態観察の結果、潤滑状態が正常な場合に発生する摩耗粒子、局部的に高圧・高温となる場合に発生するフリクションポリマが比較的多く観察されました。金属濃度SOAP法により金属濃度を測定した結果、潤滑箇所で発生する金属接触によって検出される鉄がppm、鉛がppm、銅がppm、ニッケルがppm、錫がppm、油の添加剤成分であるリンがppm、外部から混入したと思われる亜鉛がppm、アルミニウムがppm、ケイ素がppm、ナトリウムがppm検出されました。金属濃度酸溶解法により金属濃度を測定した結果、潤滑箇所で発生する金属接触によって検出される鉄がppm、鉛がppm、銅が、錫が、油の添加剤成分であるリンが、外部から混入したと思われる亜鉛が、カルシウムが、バリウムが、アルミニウム、ナトリウムが検出されました。
報告№105-6050 報告№106-6044 | 分析№105-01529 分析№106-00909 | 106-00909 | 経緯前回の分析結果で以下の点が確認されました。銅の溶出RBOTの減少目的上記経緯で述べたとおり、前回の分析結果で銅の溶出とRBOTの減少が確認されたため、継続調査を目的としました。考察精点Aを実施した結果、前回に比較して、各分析データに変化がないことから、摩耗は安定し、潤滑油も継続使用可能と判断します。銅の溶出SOAPの銅濃度はppm検出されました。前回に比較して変化はなく、銅の溶出は進行していないことが確認されました。また、銅の溶出で懸念された冷却水用配管の亀裂などで発生する水分の混入も確認されていないことから、継続使用可能な状態にあることが確認されました。RBOTの減少RBOTはminと前回のminに比較してヶ月でmin減少していることが確認されました。前回から今回までの減少率であれば、今年度中のオーバーホールまでは継続使用可能と判断します。
報告№109-09131 報告№109-09131 | 分析№109-001118 分析№109-001118 | 109-001118 | 泡立ち試験の結果は、-と新油値の-に比較して高い値でした。消泡性の性能が低下していることが確認されたことから、今後の使用状況によっては油の酸化劣化が進行したり、ギヤ歯面およびベアリング軌道面で油膜切れが発生したりする場合があるため、消泡剤の添加による消泡性能の改善など何らかの対応が必要になると思われます。また、を示す粘度、水分、全酸価の各データが良好の範囲にあることから、本試料油は継続使用可能と判断します。機器の潤滑状態潤滑状態の異常の早期発見パラメータである潤滑状態指数は、のマイナス乗と濾過設備のない機器であれば正常な潤滑状態にあると判断できます。当該機の潤滑系は、油中汚染粒子を濾過するフィルタが設置されているため、別紙インライン・オフラインフィルタの影響に示すとおり、潤滑状態が異常となり大型の摩耗粒子が発生したとしても発生した粒子の大部分が捕捉されてしまい、結果として正常な潤滑状態にあると誤認してしまう可能性があります。そのため、フィルタの影響を考慮に入れLCインデックスを求めたところ、その結果は摩耗がやや厳しい状態に分類されるの乗領域となりました。計算により求めたLCインデックスがこの値であれば、ギヤの継続続使用は可能と思われますが、的確な潤滑状態の確認には再分析による確認が必要と思われます。再分析は、前回採油から今回採油まで年ヶ月経過していますので、安全をみてヶ月後を推奨します。泡立ち試験の結果、消泡性能が低下していることが確認されています。粘度は良好。粘度は.mm/sと新油値mm/sに比較して、粘度変化率は+.％で、当社推奨の管理限界値である±％以内にあり、良好と判断します。粘度はmm/sとなっています。粘度はmm/sとなっています。粘度指数はとなっています。粘度指数はとなっています。泡立ち試験は-です。泡立ち試験は-と新油に比較して高い値となっています。消泡性能が低下していることが確認されています。水分は良好。水分はppmと当社推奨の管理限界値の以下であり、良好と判断します。全酸価は良好。全酸価は.mgKOH/gと新油値.mgKOH/g以内にあり、良好と判断します。機器の潤滑状態摩耗粒子の形態観察の結果、μmサイズの摩耗粒子が観察されています。μmサイズの摩耗粒子が観察されています。異常摩耗の早期発見パラメータである潤滑状態指数がのマイナス乗と良好な範囲にあるものの、摩耗粒子の形態観察の結果、μmサイズの摩耗粒子が観察されています。
報告№106-0227 報告№106-6061 | 分析№106-01279 分析№106-01339 | 106-01339 | 初期試験を実施した結果、前回に比較して、各分析データに変化がないことから、摩耗は安定し、潤滑油も継続使用可能と判断します。これらのことは、前回に比較して、計数汚染度はランク減少したことSOAP／D-SOAPの鉄及び錫濃度に変化がないこと異常摩耗の早期発見パラメータであるフェログラフィーのIs値がと良好の範囲にあること以上のことから判断しました。
報告№105-0244 | 分析№105-01633 | 105-01633 | 濾過前の試料油を分析した結果、計数汚染度が前回NAS級から、今回NAS級に約ヶ月でランク上昇しました。摩耗粒子形態観察の結果、鉄錆等が観察されているため、汚染度が上昇した要因は、外部から混入したと思われる異物によるものと考えられます。但し、潤滑異常の早期発見パラメータである摩耗過酷度を示すIs値が.と非常に良好の範囲にあることから、潤滑状態は良好な状態にあると判断します。尚、RBOTが前回に比較し、min上昇したのは、新油の補充等の影響が考えられます。今後は、今回のRBOT値によりデータ管理を行います。
報告№101-6212 | 分析№101-02571 | 101-02571 | 濾過前の試料油を分析した結果、計数汚染度、フェログラフィーを除く項目は良好でした。計数汚染度の結果、NAS級と前回のNAS級に比較して、年間でランク、粒子数にして倍に増加していました。SOAPの結果、ケイ素がppmと非常に高い値を示していました。このケイ素は、油の添加剤の消泡剤の主成分ですが、通常、消泡剤のケイ素濃度は～ppm程度ですので、今回検出されたケイ素は消泡剤ではないと考えられます。ケイ素は砂の主成分ですが、フェログラフィーで確認された砂が少ないことから、外部から混入した砂によるものではないと思われます。シリコングリースをシール部に塗布している場合、このシリコングリースが潤滑油に混入している可能性があります。これらのことから、ケイ素は外部から混入した異物ですが、砂ではなく、シリコングリース等である可能性がありますので、シリコングリ－スを塗布している箇所があるか、一度ご確認下さい。尚、SOAP／D-SOAPの結果、スラストランナーの主成分である鉄とスラストメタルの主成分である錫が各々検出されているものの、前回に比較して、変化がない状況であり、且つ、摩耗の過酷度を示すIs値にも変化がないことから、摩耗は安定しているものと考えられました。
報告№109-09136 報告№112-00563 | 分析№109-001160 分析№112-002332 | 112-002332 | 分析の結果、エンジン内部は以下のような状態になっていると推定されることから、開放点検時にはピストンリング、シリンダ、クランクメタルの詳細な点検と、メタル交換とシリンダのボア測定を前提とした点検の実施を推奨します。油中金属元素分析の結果で、鉄濃度が比較的高濃度である軸受メタル第三層のケルメットを構成している成分元素である銅と鉛が比較的高濃度で検出されている軸受メタルの最上部層の錫が検出されているが、摩耗はマイルドに擦られたようになっていると推定される摩耗しているメタル表面は、正常な当りと思われるが、取り替えが必要なメタルがある潤滑油中のカルシウム濃度が比較的高い値となっていることから、ピストンリング、オイルリングが若干摩耗している油中金属元素分析で、クロムが検出されていることから、カム及び、カムローラに若干の摩耗が発生している次回点検でピストンリングの点検当該機の油中からカルシウム化合物がやや高い濃度で検出されたため、この化合物がコンロッドメタルやクランクメタルの摩耗を促進させる懸念があります。化合物発生の原因は、ピストンリングの摩耗によって燃焼ガスのシール性が低下し、燃焼ガス中の硫黄分と油中のカルシウム添加剤が反応するためと考えられます。そのため、次回点検では第一にピストンリングの摩耗状態の点検を推奨します。更油および油槽内の清掃水分の影響により金属表面で腐食摩耗が発生し、発生した鉄錆等の粒子が潤滑部に噛み込み摩耗が進行することがあります。予防処置として更油を推奨します。また、潤滑油が汚染されていることから、油槽内は汚染されていると思われます。更油をする際には、油槽内を清掃し、更油する新油もNAS級程度の清浄な潤滑油を更油することを推奨します。定期的な分析定期的に分析を実施することにより、データの変化から異常の兆候を早期に発見することが可能となります。分解点検後に初期試験を実施し、最低でも回分析を実施し、分析データの変化から今後の分析周期を検討することを推奨します。はフェログラフィーおよびSOAP-Tの結果から総合的に判断した結果、傾向管理が必要な状態にあると考えられます。フェログラフィー【定量分析：Is値】Is値は異常摩耗の早期発見パラメータのつで、摩耗粒子を定量化するために用います。今回のIs値はの乗と高い値でした。フェログラフィー【定性分析：摩耗粒子および摩耗形態観察】分析結果から比較的多く観察された粒子は、以下の通りでした。正常な摩耗粒子・潤滑状態が正常なマイルド摩耗により発生。黒錆・潤滑状態がやや厳しい凝着摩耗により発生。金属接触が厳しく、且つ、高い摩擦熱が発生していると考えられます。赤錆・フレッティングにより発生。観察された摩耗粒子の中でもフレッティングは、注意が必要です。フレッティングの発生要因は、鉄系材料が接合されたり、勘合されたりする部分から発生します。フレッティングによる赤錆が少量発生しても直ちに異常ではありませんが、場合によっては、発生した赤錆が軸受摺動面に噛み込み、摩耗を進行させる場合があります。Iカップリング発光分光分析【SOAP-T】検出された金属元素から発生箇所を推定すると、以下の通りでした。鉄、鉛、銅、クロム、錫・エンジン部品クロム、リン、亜鉛、カルシウム、ホウ素・添加剤バリウム、マグネシウム、モリブデン・外部混入異物カルシウムの析出SOAP-Tでカルシウムがppm検出されました。エンジン油中にカルシウム化合物が高い濃度で検出された場合、この化合物がコンロッドメタルやクランクメタル摺動面に噛み込んで摩耗させたり、メタルに埋め込まれて摩耗を促進させたりする原因になるなどの悪影響を生じることが当社の研究結果から判明しています。この影響については、別紙カルシウムの析出をご覧ください。メタルの摩耗SOAP-Tで軸受メタルの主成分である錫がppm検出されました。潤滑状態が直ちに異常にならないと思われますが、メタル成分が検出されていることからメタルの一部に油膜切れが発生していることの証です。一般にポンプ場の稼働率は低稼働率であり、起動停止回数が多い傾向にあるため、本機のメタル成分の増加要因は起動停止時に油膜切れが生じて発生していると推定されます。クランクメタルの摩耗SOAP-Tで鉛がppm、銅がppm検出されたことから、クランクメタルの摩耗が発生していると推定されます。ディーゼルエンジンのクランクメタルは積層構造になっており、クランクメタルの最表面はホワイトメタル層が存在し、その下にニッケル層、さらにその下には銅と鉛の合金であるケルメット層が存在します。ディーゼルエンジンのメタルは、設計上、油膜が正常に形成される流体潤滑が基本であることから、通常の使用においては摩耗しにくいと思われますが、メタルの潤滑部に流体潤滑になりにくい部分が発生するとメタル表面の軟質金属部が摩耗しメタル部のすぐ下のニッケル部まで摩耗し始め、ホワイトメタル層の主成分である錫や鉛、そしてメタルの第二層のニッケルやバックメタルの銅が検出されます。今後、摩耗が進行した場合、軸受が焼付を起こす可能性があるため、注意が必要です。その他の銅を使用した箇所の溶出・摩耗潤滑油系統内で銅を使用している箇所は、潤滑油冷却器の配管などが考えられます。この箇所で溶出・摩耗が発生する場合は以下のことが考えられます。潤滑油冷却器の配管で摩耗していた場合、配管取付け部に緩みが生じて配管が振動し、継手部が外れたり、亀裂が生じて冷却水の混入にいたる場合があります。亜鉛系添加剤の影響により、潤滑油冷却器の配管で溶出していた場合、ピンホールが発生して冷却水の混入に至る場合があります。今後、油劣化の進行や水分濃度が上昇することに注意が必要です。その他の鉛を使用した箇所の溶出・摩耗亜鉛系添加剤を使用している潤滑油で鉛が検出される場合、潤滑系統内で鉛を使用した箇所が亜鉛系添加剤の影響により溶出することが知られています。今後、濃度の増加とともに酸化速度が加速することから油劣化の進行に注意が必要です。計数汚染度計数汚染度は、NAS級とやや汚染されていました。重量汚染度は、mg/mlでした。光学顕微鏡写真重量汚染度で濾過したフィルタ表面上の夾雑物を光学顕微鏡で観察した結果、金属片、鉄錆、砂等が観察されました。粒度分布粒度分布は、.～.μmの範囲にあり、.μmにピークが確認されました。μm以下の粒子が多いことから、燃焼して発生したすす等であることが分かります。水分は当社推奨の管理限界値を超えていました。粘度粘度は、mm/sと新油値mm/sに比較して、粘度変化率は-％で、当社推奨の管理限界値である±％以内であり、良好と判断します。水分は、ppmと当社推奨の管理限界値のを超えていました。今後、水分の影響でエンジン内部に錆が発生し、その影響で摩耗が発生する懸念があります。酸価は、mgKOH/gと新油値mgKOH/g以下にあり、良好と判断します。塩基価は、mgKOH/gと当社推奨の管理限界値である.mgKOH/g以上あり、良好と判断します。IRIRチャートの結果、新油と使用油のスペクトルパターンはほぼ一致し、また、油劣化の兆候を示すカルボン酸の吸収が確認されていないことから、良好と判断します。
報告№102-4083 | 分析№102-03296 | 102-03296 | 分析の結果、ギヤ歯面、転がり軸受軌道面は良好な状態にあると判断します。このことは、計数汚染度がNAS級と清浄であり、SOAPで鉄がppm検出されているものの、D-SOAPでは検出されていないこと、及び異常摩耗の早期発見パラメータであるフェログラフィーのIs値がのマイナス乗と良好の範囲にあることから判断しました。尚、を示す水分、全酸価、IRの各データが良好でしたが、粘度が新油に比較して％減少しており、油膜切れによる摩耗進行を予防するため、更油を実施されることを推奨します。
報告№103-6157 | 分析№103-03015 | 103-03015 | 回目の初期試験を実施した結果、前回に比較してD－SOAPで、メタルの主成分である錫が上昇していたことから、軸受メタルの摩耗が確認されました。依然として金属接触が厳しい場合に発生する球状粒子が確認されていることから、今後、更に摩耗が進行する場合があります。ヶ月後に精点Bを実施し、汚染状況及び摩耗の進行状況を確認されることを推奨します。これらのことは、異常摩耗の早期発見パラメータであるフェログラフィーのIs値が、と良好の範囲にあること摩耗粒子形態観察で、摩擦熱が高い場合に発生する球状粒子がやや多く観察されたことD－SOAPで、前回に比較してメタルの主成分である錫がからに上昇していたこと以上のことから判断しました。
報告№109-09136 報告№114-00150 | 分析№109-001160 分析№114-000461 | 114-000461_date140625 | 潤滑油は物理的性状、汚染状態が共に良好の範囲にあり、継続使用可能な状態にあると判断します。対象設備は、継続使用可能な状態であると判断します。但し、今後の摩耗推移を確認するためにも定期的な傾向監視を継続することが必要です。定期的な分析今後の摩耗推移を監視するため、定期的な分析実施を推奨します。異種油の混入および油名の確認分析データから新油と一致しないデータが確認されたことから、異種油の混入または油名が違っている可能性があります。油は設備の条件にあった適正な性能のものを使用することが重要であるため、異種油の混入の有無、油名を再確認することを推奨します。診断結果粘度粘度は、mm/sと新油値のmm/sに比較して粘度変化率が+.％となっており、当社推奨の管理限界値以内であり、良好です。水分はppmと当社推奨の管理限界値以下であり、良好です。酸価・IR酸化劣化の進行度は、酸価、IRの結果から総合的に判断します。酸価は、.mgKOH/gと当社推奨の管理限界値.mgKOH/g以下であり、IRで油の酸化劣化により発生するカルボン酸の吸収が確認されないことから、酸化劣化していないと判断します。但し、新油のIRスペクトルと一致しない箇所が確認されたことから、油名の誤り、異種油の混入、添加剤の投与などの可能性が考えられます。計数汚染度計数汚染度はNAS級を上回っており、当社推奨の管理限界値NAS級以下であり、良好です。重量汚染度は、.mg/mlと当社推奨の管理限界値mg/ml以下であり、良好です。異常摩耗の早期発見のパラメータであるIs値はレベルと正常です。但し、フェログラフィーで観察された摩耗粒子の中には、μmサイズの大型のシビア粒子が観察されました。シビア粒子は、視野に個と少ないことから、直ちに異常ではないものの、今後の摩耗進行が懸念されます。シビア粒子は、摩擦面が将来的に異常摩耗へ進展する可能性を示唆しているため、傾向監視が有用と思われます。詳細は、別紙傾向監視が必要な摩耗粒子をご覧ください。
報告№109-09136 報告№110-00155 | 分析№109-001160 分析№110-000642 | 110-000642 | ・粘度は.mm/sと新油値mm/sに比較して、粘度変化率は-％で、当社推奨の管理限界値である±％を超えていました。粘度が低下する要因は、燃料油の混入潤滑油の分子がせん断作用を受ける以上の点が考えられます。燃料希釈の結果、潤滑油中にはmass％軽油が混入していることが分かりました。燃料希釈の結果から新油に軽油がmass％混入した場合の推定粘度を計算しました。その結果、mm/s程度と粘度のデータとほぼ一致することが確認されたため、粘度の低下は軽油の混入の可能性が高いと思われます。なお、新油の粘度をmm/s、軽油の粘度をmm/sと仮定しました。・摩耗状態潤滑油中からはSOAPで鉄、鉛、銅、錫、D－SOAPで鉄、銅、リン、亜鉛、カルシウムが比較的多く検出されました。検出された金属元素から推定された発生箇所は以下の通りです。鉄、鉛、銅、錫・シリンダや軸受などの摩耗カルシウム、リン、亜鉛・油の添加剤成分の析出・カルシウムの析出D－SOAPでカルシウムがppm検出されました。カルシウムが検出された要因は、油の添加剤成分が析出したためと思われます。このカルシウムは、軸受メタルなどの摺動面の油膜に噛み込むサイズであることが多く、その影響でメタルなどの金属表面で切削摩耗が発生し、軸受寿命が短命化することがあります。カルシウムがこのように高濃度になるのは、一般にディーゼルエンジンの燃焼ガスや未燃焼ガスが、燃焼室から潤滑部に入り込んでいるために起きていると推定されます。この現象は、オイルリングやトップリングが正常であれば、発生しにくいものですが、オイルリングなどが摩耗していると、燃焼ガスや未燃焼ガスが燃焼室から潤滑油中に入り易くなると思われます。カルシウム濃度が今回のように高い場合、軸受メタルは比較的短い時間で摩耗することを当社の研究で判明しています。なお、同時に検出されているリンと亜鉛は、検出量が少なく摩耗には悪影響は与えません。結論対象設備は継続使用可能な状態にあるものの、潤滑油は以下の対策が必要です。潤滑油は摩耗の進展予防策として、μm以下のカルシウムを濾過できる精密な濾過機で潤滑油の濾過を実施するとともに、粘度の低下で油膜切れが発生する可能性があるため、更油を計画されることを推奨します。なお、今後さらに摩耗が進行することが懸念されるため、フェログラフィーの追加実施を検討することを推奨します。
報告№103-4027 | 分析№103-02765 | 103-02765 | 分析の結果、ころ軸受内部でアブレッシブ摩耗が発生しています。今回の試料で観察されている切削型摩耗による摩耗発生は、粒度分布及び粒子汚染度から見て良好な範囲にあると判断しますが、異物混入下ではころがり軸受の寿命が分の程度に低下することが知られています。延命化処置として、精密な濾過を実施し、油槽内の汚染物を除去されることを推奨します。それは、フェログラフィーを除く項目が良好であったものの、摩耗粒子の形態観察の結果から、異物の噛み込みにより発生した切削粒子、外部から混入した砂、鉄錆等が観察されたことから判断しました。
報告№107-4530 報告№107-0240 | 分析№107-01164 分析№107-01298 | 107-01298 | 濾過後の試料油を分析した結果、計数汚染度がNAS級と、濾過前のNAS級に対してランク増加していました。計数汚染度がランク増加していますが、濾過前がNAS級、濾過後がNAS級と、いずれも清浄なレベルにあり、継続使用可能な状態にあると判断します。
報告№109-09584 報告№109-09584 | 分析№109-003593 分析№109-003593 | 109-003593 | を示す水分、全酸価の各データは良好でした。粘度はmm/sと新油値mm/sに比較して、粘度変化率は-％で、前回同様に当社推奨の管理限界値である±％を超えていました。今後、粘度の低下により油膜切れが発生し、金属接触が発生することが懸念されます。泡立ち試験の結果は、-と新油値が-であるのに比較して高い値となっていたことから消泡性能が低下していることが分かりました。潤滑状態の異常の早期発見パラメータである潤滑状態指数は、のマイナス乗と濾過設備のない機器であれば正常な潤滑状態にあると判断できます。・消泡性能の低下消泡性の性能が低下していることが確認されたことから、今後の使用状況によっては油の酸化劣化が進行したり、ギヤ歯面およびベアリング軌道面で油膜切れが発生したりする場合があるため、消泡剤の添加による消泡性能の改善など何らかの対応が必要になると思われます。・潤滑状態濾過設備のない機器であれば正常な潤滑状態にあると判断できますが、当該機の潤滑系にはフィルタが設置されているため、別紙インライン・オフラインフィルタの影響に示すとおり、潤滑状態が異常となり大型の摩耗粒子が発生したとしても、粒子の大部分が捕捉されてしまい正常な潤滑状態にあると誤認してしまう可能性があります。このようなフィルタの影響を考慮に入れたLCインデックスは、摩耗がやや厳しい状態に分類されるの乗領域となりました。フィルタの影響を考慮した潤滑状態指数は、前回のの乗から乗に桁低下し、運転状態が前回と大きな差がなければ、摩耗は安定している状態にあると思われます。結論粘度および消泡性能の低下が確認されたものの、ギヤおよび転がり軸受は、継続続使用可能な状態にあると思われます。尚、今後は障害予防を目的に以下の対策を推奨します。粘度の低下が確認されたことから、更油を推奨します。現在のところ摩耗は安定した状態にあると思われますが、運転条件によっては摩耗の進行が速まる場合も想定されるため、今後は潤滑油の分析に加えてフィルタ付着物の分析を実施し、異常な摩耗状態発生の有無を精密に確認することを推奨します。消泡性能の改善は、添加する消泡剤の効果をテストにより確認する必要がありますので、必要な場合は当社営業担当者までお知らせ下さい。粘度は当社推奨の管理限界値を超えていました。泡立ち試験の結果、消泡性能が低下していることが確認されました。粘度粘度はmm/sと新油値mm/sに比較して、粘度変化率は-％で、当社推奨の管理限界値である±％を超えていました。粘度粘度は.mm/sでした。粘度指数粘度指数はでした。泡立ち試験泡立ち試験は-と新油に比較して高い値でした。水分は.ppmと当社推奨の管理限界値の以下であり、良好と判断します。全酸価全酸価はmgKOH/gと新油値mgKOH/gに比較して高いものの、IRの結果で油劣化の兆候を示すカルボン酸の吸収が確認されていないことから、良好と判断します。機器の潤滑状態精密な濾過設備がない機器であれば、潤滑状態指数は正常の範囲にあると判断します。潤滑状態指数異常摩耗の早期発見パラメータである潤滑状態指数がのマイナス乗と精密な濾過設備がない機器であれば、潤滑状態指数は正常の範囲にあると判断します。
報告№106-0025 報告№106-0040 | 分析№106-00118 分析№106-00214 | 106-00214 | 分析の結果、ベアリング軌道面に微小領域における疲労摩耗が発生し、かつ、硬い異物の噛み込みなどにより発生する切削粒子が確認されたものの、転がり軸受寿命の指標となるフレーキングの発生が確認されていないことと、汚染度の状態が正常な汚染範囲にあることから、現在のところ、ベアリングは継続使用可能な状態にあると判断します。ベアリング軌道面で発生している摩耗は、運転中に常時発生するものであり、この影響で今後も徐々に摩耗が進行することが推定されます。今後も、年周期でトライボ診断を実施し、摩耗の進行状況を確認することを推奨します。これらのことは、異常摩耗の早期発見パラメータであるフェログラフィーのIs値がと良好の範囲にあるものの、摩耗粒子形態観察の結果、異物の噛み込みにより発生する切削粒子、転がり疲労により発生する疲労摩耗粒子が観察されたことSOAP／D－SOAPの結果、鉄が検出されたこと以上のことから判断しました。
報告№104-0388 報告№104-0388 | 分析№104-02696 分析№104-02696 | 104-02696 | 分析の結果、μm未満のマイクロフレーキングが確認されているものの、転がり軸受の寿命の指標とされるフレーキングが確認されていないことから、ベアリングは継続使用可能な範囲にあると判断します。計数汚染度は良好と判断します。計数汚染度はNAS級と当社推奨の管理限界値のNAS級以内にあり、良好と判断します。重量汚染度はmg/mlでした。重量汚染度はmg/mlでした。機器の潤滑状態分析の結果、μm未満のマイクロフレーキングが確認されているものの、前回に比較して減少傾向を示しており、ベアリングは継続使用可能な範囲にあると判断します。SOAPの結果、摩耗により発生した鉄が検出されました。SOAPの結果、軸受軌道面の摩耗により発生した鉄が検出されました。D－SOAPの結果、鉄が検出されました。D－SOAPの結果、摩耗により発生した鉄が検出されました。フェログラフィーの結果、継続使用可能な状態にあると判断します。フェログラフィーの結果、μm未満のマイクロフレーキングが確認されているものの、転がり軸受の寿命の指標とされるフレーキングが確認されていないことから、ベアリングは継続使用可能な範囲にあると判断します。
報告№109-09136 報告№112-00175 | 分析№109-001160 分析№112-000721 | 112-000721 | 軸受は継続使用可能な状態にあると判断します。但し、今後も摩耗の進行を傾向監視するため、以下の対策を推奨します。定期的な分析凝着摩耗の進行を監視するため、定期的に分析を実施し、分析データによる摩耗の進行状況を確認することを推奨します。最適な採油方法本試料油は、機器停止中にドレンバルブから採油されています。機器が停止している状態では、別紙油中粒子の沈降の影響に示すように油槽内で撹拌がなくなり固形物が沈降するため、油中汚染度は高くなると推定されます。今後の採油は、極力運転中もしくは停止直後の油槽中層部から実施されることを推奨します。フェログラフィーIs値は異常摩耗の早期発見パラメータのつで、摩耗粒子を定量化するために用います。今回のIs値はの乗であり、潤滑状態はやや厳しいと判断できます。摩耗粒子の形態で比較的多く観察された粒子は、潤滑状態が正常な場合に発生する摩耗粒子金属潤滑部が局部的に油膜切れを起して発生するシビア粒子でした。これらの摩耗粒子が観察された場合、潤滑部で発生している摩耗形態は、正常なマイルド摩耗潤滑状態がやや厳しい凝着摩耗であることが分かります。Iカップリング発光分光分析【SOAP／D－SOAP】検出された金属元素は、SOAP／D－SOAPの結果表に示すように、鉄、リン、亜鉛、カルシウム、バリウム、アルミニウム、ナトリウム、マグネシウムでした。これらの検出された金属元素から発生箇所を推定すると鉄・軸受等リン、亜鉛・オイル添加剤カルシウム、バリウム、アルミニウム、ナトリウム、マグネシウム・外部混入異物であると思われます。このうち、機械部品が摩耗したと思われる元素はのグループです。計数汚染度はNAS級以上と当社推奨の管理限界値を超えていました。フィルタ表面の異物観察で金属片、鉄錆、砂等が観察されたことから、汚染度が高い要因は、摩耗と外部混入異物の影響と思われます。分析結果計数汚染度は当社推奨の管理限界値を超えていました。計数汚染度計数汚染度はNAS級以上と当社推奨の管理限界値のNAS級を超えていました。重量汚染度はmg/mlでした。摩耗粒子の形態観察の結果、金属潤滑部が局部的に油膜切れを起して発生するシビア粒子が比較的多く観察されました。SOAPSOAPの結果、油の添加剤成分であるリン、亜鉛が検出されました。摩耗により発生する鉄が検出されていないことから、良好と判断します。D－SOAPD－SOAPの結果、摩耗により発生する鉄が検出されました。フェログラフィー異常摩耗の早期発見パラメータであるフェログラフィーのIs値がの乗とやや高く、摩耗粒子の形態観察の結果、潤滑状態が正常な場合に発生する摩耗粒子、金属潤滑部が局部的に油膜切れを起して発生するシビア粒子が比較的多く観察されました。
報告№109-09136 報告№112-00200 | 分析№109-001160 分析№112-000802 | 112-000802 | 潤滑油は継続使用可能な状態にあると判断します。前回同様に、粘度、水分、酸価の各データは良好でした。分析結果は良好と判断します。粘度粘度はmm/sと新油値.mm/sに比較して、粘度変化率は+％で、当社推奨の管理限界値である±％以内にあり、良好と判断します。水分は.ppmと当社推奨の管理限界値の以下であり、良好と判断します。酸価は.mgKOH/gと新油値.mgKOH/gに比較して高いものの、IRの結果で油劣化の兆候を示すカルボン酸の吸収が確認されていないことから、良好と判断します。
報告№105-0069 | 分析№105-00492 | 105-00492 | 濾過前の試料油を分析した結果、計数汚染度が前回NAS級から、今回NAS級に約年ヶ月でランク上昇しました。D－SOAPの結果、前回に比較して鉄が.からppmに上昇しました。フィルタ写真の結果、金属片、鉄錆・砂等が観察されているため、汚染度・D－SOAPの鉄が上昇した要因は、外部から混入したと思われる異物によるものと考えられます。鉄錆等の異物は、通常運転中、過去作業中、今回採油時などに混入したと考えられます。又、潤滑異常の早期発見パラメータである摩耗過酷度を示すIs値がの乗と非常に良好の範囲にあることから、潤滑状態は良好な状態にあると判断します。
報告№108-6503 報告№108-6503 | 分析№108-00050 分析№108-00050 | 108-00050 | 油の汚れが著しいことから、汚染原因を確認する。潤滑油が汚染される原因は以下のつが考えられます。摩耗粒子の増加油の劣化汚染粒子の混入油の添加剤成分の析出上記の推定される原因を分析結果から確認しました。分析の結果、シリンダとピストンリングおよびクランクメタルとクランク摺動面から発生した摩耗粒子、油の添加剤成分の析出が確認されました。これらの分析結果から、潤滑油が汚染された原因は、摩耗粒子の増加、油の添加剤成分の析出によるものと考えられました。これらのことは、計数汚染度、重量汚染度共に当社推奨の管理限界値を超えていたこと異常摩耗の早期発見パラメータのIs値がの乗と高く、摩耗粒子の形態観察の結果でμm以下のマイルドな鉄系摩耗粒子、異物の噛み込みにより発生する切削粒子が観察されたことフィルタ写真で～μmを超える大型の摩耗粒子、鉄錆等が観察されたことSOAP／D－SOAPで鉄が多く検出され、D－SOAPでメタルの主成分である錫、油の添加剤成分である亜鉛が検出されたことSEMおよびXMAで鉄を含む粒子が多く確認されたことを示す粘度、水分、全酸価、IRの各データが良好の範囲にあり、潤滑油の劣化が確認されなかったこと以上のことから判断しました。今後の対策計数汚染度、重量汚染度が共に当社推奨の管理限界値に超えていたことから、濾過および更油により汚染度を改善することを推奨します。また、摩耗粒子の形態観察で異物の噛み込みにより発生する切削粒子がやや多く観察されており、今後更に摩耗が進行することが懸念されるため、運転再開後ヶ月後に再度分析を実施し、摩耗の進行状況を把握することを併せて推奨します。
報告№107-0366 報告№112-00575 | 分析№107-01900 分析№112-002370 | 112-002370 | 濾過前の試料油を分析した結果、摩耗粒子の形態観察で比較的多く観察された粒子は、以下の通りでした。金属接触が厳しく、且つ、摩擦熱が高い場合に発生する黒錆局部的に高圧、高温となる場合に発生するフリクションポリマD-SOAPの結果、前回に比較して鉄が.からに増加していました。黒錆摩耗粒子の観察結果から、発生している摩耗形態は凝着摩耗であることがわかりました。観察された摩耗粒子は鉄系材料であることから、軸受摺動部や鉄系材料同士が局部的に接触する箇所、例えば軸受支持部などで発生している可能性が考えられました。フリクションポリマフリクションポリマは、潤滑油が摺動面に押し込められ高圧状態になると同時に、圧縮熱により高温状態になった結果、基油自身が重合反応を起こし生成することが知られています。そのため、高圧高温状態の解消がなされなければ、潤滑油の劣化が進行し、粘度上昇に因る潤滑異常に進展する場合があります。これらの障害発生に対する弊害を勘案の上、ヶ月後に再分析を実施し、汚染度および摩耗の進行状況を確認されることを推奨します。
報告№109-09136 報告№111-00149 | 分析№109-001160 分析№111-000738 | 111-000738 | 更油からの使用時間をもとに潤滑油の余寿命を評価したところ、現在のところ良好な範囲にありますが、今後継続使用した場合、約ヶ月後には当社推奨の管理限界値に到達することが予測されたため、早めに更油を実施することを推奨します。酸化安定度はminであり、当社推奨の管理限界値のmin以上であることから、良好と判断します。
報告№108-8021 報告№108-8021 | 分析№108-03262 分析№108-03262 | 108-03262 | 分析の結果、摩耗粒子の観察から本試料油中で発生している摩耗形態は、潤滑状態が正常なマイルド摩耗であることが確認されています。マイルド摩耗は、機械が正常な摩耗をしている場合に発生する、いわゆる正常摩耗です。この状態は、金属がマイルドに擦られることにより金属表面に摩耗が極めて少ない特殊な表面層が形成され、摩擦表面が平滑な状態となります。この状態が安定である限り摩耗状態は正常であり発生する摩耗粒子は少ないことが分かっています。一方、潤滑油の基本性状の粘度および、特性低下を知るパラメータである全酸価、有機物・有機化合物、酸化安定度は、各データとも良好な範囲内にあり、特性低下は認められなかったことからこの油は継続使用可能と判断します。特性低下全ての項目が良好の範囲にあったことから、特性低下は認められず良好と判断します。粘度は良好と判断します。粘度は.mm/sと新油値.mm/sに比較して、粘度変化率は+.％で、当社推奨の管理限界値である±％以内にあり、良好と判断します。全酸価は良好と判断します。全酸価は.mgKOH/gと新油値.mgKOH/gに比較して高い値であるものの、有機物・有機化合物の結果で油劣化の兆候を示すカルボン酸の吸収が確認されていないことから、良好と判断します。有機物・有機化合物の結果、良好と判断します。有機物・有機化合物の結果、油劣化の兆候を示すカルボン酸の吸収が確認されていないことから、良好と判断します。酸化安定度の結果、良好と判断します。酸化安定度はminと新油値minと同レベルであり良好と判断します。尚、本試料油は、酸化防止剤の添加量が少なく、新油でもRBOTは測定下限値付近にあります。そのため、余寿命の評価はRBOTの結果に加え、粘度、全酸価、有機物・有機化合物の各項目の結果を総合的に判断することが必要です。色相は新油に比較して赤くなっています。色相はLと新油値のLに比較して大きく変化しており、赤くなっています。汚染は良好と判断します。水分は良好と判断します。水分は.ppmと当社推奨の管理限界値の以下であり、良好と判断します。汚染粒子数は良好と判断します。汚染粒子数はNAS級と当社推奨の管理限界値のNAS級以内にあり、良好と判断します。汚染物重量は当社推奨の管理限界値を超えています。汚染物重量は.mg/mlと当社推奨の管理限界値のmg/ml以内にあり、良好と判断します。摩耗摩耗は正常と判断します。摩耗粒子の結果は良好です。異常摩耗の早期発見パラメータであるフェログラフィーのIs値がの乗とやや高いものの、摩耗粒子の形態観察の結果、マイルドな鉄系摩耗粒子が多く観察されています。金属濃度SOAPの結果、鉄および鉛が検出されています。金属濃度SOAPの結果、鉄、鉛、油の添加剤成分であるリン、カルシウム、外部から混入したと思われる亜鉛、ナトリウムが検出されています。金属濃度酸溶解法の結果、鉄が検出されています。金属濃度酸溶解法の結果、鉄、外部から混入したと思われるカルシウム、ナトリウムが検出されています。
報告№109-09136 報告№110-00779 | 分析№109-001160 分析№110-003740 | 110-003740 | Iカップリング発光分光分析供試グリースを分析した結果、検出された金属元素は、SOAPの結果表に示すように、アンチモン、錫、リン、カルシウム、アルミニウム、ナトリウムでした。これらの検出された金属元素から発生箇所を推定するとアンチモン、錫・軸受等リン・グリース添加剤カルシウム、アルミニウム、ナトリウム・増ちょう剤であると思われます。このうち、機械部品が摩耗したと思われる元素はのグループです。フェログラフィー摩耗粒子の形態で比較的多く観察された粒子は、潤滑状態が正常な場合に発生する摩耗粒子、繰返し応力を受けて発生する疲労摩耗粒子でした。このような摩耗粒子が観察された場合には、潤滑部では正常なマイルド摩耗と疲労による疲労摩耗が発生していることが分かります。グリースの物理的性状IRの結果、油劣化の兆候を示すカルボン酸の吸収が確認されていないことから、良好と判断します。ベアリングの検査ベアリングの内輪シャフト側および外輪ハウジング側の傷とベアリングの回転状況を確認しました。内輪：傷なし外輪：傷なし回転：良好 フェログラフィーの結果から僅かに疲労摩耗が観察されているものの、良好の範囲にあり軸受は継続使用可能な状態にあると判断します。
報告№103-0092 報告№103-0092 | 分析№103-00870 分析№103-00870 | 103-00870 | メタルの摩耗が確認されました。メタルの平均的な摩耗深さを計算した結果、.μmとなり、メタルの表面粗さをRmaxμmとすると、それに比較して大きな値であり、メタル摺動面には、鏡面になった箇所が発生していることが想像されます。但し、採油箇所が油槽配油管であったため、計算により求めた平均的な摩耗深さがやや大きな値になっている可能性があります。又、前回細点を実施した時点で更油および油槽内の清掃等を実施し、メタル成分が除去されていたと仮定していますので、前回細点を実施した時点で油槽内にメタル成分が残っていた場合、計算により求めた平均的な摩耗深さは小さな値になりますので、夏期ピーク後に再度分析を実施し、摩耗の進行の有無および摩耗速度を確認されることを推奨します。計数汚染度が、NAS級以上と当社推奨の管理限界値を超えていました。これは採油箇所が油槽配油管であったため、配管内や油槽底部の汚染物が採取された可能性があります。計数汚染度は、NAS級以上と当社推奨の管理限界値を超えていました。計数汚染度の結果、NAS級以上と管理限界値を超えていました。粒子分布を詳細に見てみると、～μmの大型の粒子が多いことが判りました。これは、採油箇所が油槽配油管であったため、配管内や油槽底部に沈降していた汚染物が採取された可能性があります。重量汚染度は、良好と判断します。重量汚染度は.mg/mlと当社推奨の管理限界値内にあり、良好と判断します。機器の潤滑状態メタルの摩耗が確認されました。メタルの平均的な摩耗深さを計算した結果、.μmとなり、メタルの表面粗さをsとすると、それに比較して摩耗深さは大きな値であり、鏡面になった箇所が発生していることが想像されます。但し、採油箇所が油槽配油管であったため、計算により求めた平均的な摩耗深さがやや大きな値になっている可能性があります。又、前回細点を実施した時点で更油および油槽内の清掃等を実施し、メタル成分が除去されていたと仮定しています。油中の金属粒子濃度を分析するSOAP／D-SOAPの結果、軸受メタルの摩耗により発生したと考えられる錫がSOAPで、D－SOAPでppmと多く検出されました。SOAPの錫濃度と油量リットルから摩耗体積を下式により計算しました。 ・式 摩耗体積はcmとなります。このことは、図aのような体積をもつ金属片が摩耗したと考えることができます。今回の摩耗が上部軸受で発生していると仮定します。上部軸受図面からメタル表面を計算すると約.cmとなります。当社の経験では、この全面積の分のが下図bに示す摩耗面積Sとなるため、摩耗面積Sはcmと考えます。摩耗面積Sにおける平均的な摩耗深さdpを下式より求めます。 ・式 計算結果から、摩耗面積における平均的な摩耗深さは.μmとなり、メタルの表面粗さがSとすると、メタル摺動面には鏡面状態になっている箇所があるという結果になります。但し、今回の採油が油槽配油管からであり、油槽底部の比較的濃度の高い箇所からの採取であるため、計算により求めた平均的な摩耗深さがやや大きな値になっている可能性がありますので、油槽中層部から運転中又は停止直後に採油を実施し、再度確認されることを推奨します。フェログラフィーの結果、外部から混入した鉄錆、砂が多く見られました。フェログラフィーの結果、異常摩耗の早期発見パラメータであるIs値が、の乗とやや高く、摩耗粒子形態観察で、外部から混入した鉄錆、砂が多く見られました。これは、採油箇所が油槽配油管であったためと考えられました。
報告№109-09136 | 分析№109-001160 | 113-002166 | 作動油および対象設備は継続使用可能な状態にあると判断します。また、別紙RBOTの減少傾向から油の余寿命を求めた結果、対象の作動油は直近の更油から起算して稼働日数が年月まで使用可能であると推定されます。尚、他社の報告では酸価が高いことから更油を推奨しておりますが、複数のパラメータに基づき総合的に判断することで、より精度・信頼性の高い診断ができ、保全費用の削減や産廃発生の回避に資することが可能であることから、引き続き弊社のトライボ診断を適用頂くことを推奨いたします。前回に比較して、異常摩耗の早期発見のパラメータであるIs値は-レベルから-レベルに上昇しているものの正常レベルにあり、異常摩耗の兆候を示す摩耗粒子も顕著に観察されなかったことから、は良好と判断します。計数汚染度は前回のNAS級からNAS級にランク低下し、重量汚染度は.mg/mlから.mg/mlに減少し、共に良好と判断します。．粘度、水分、IR、RBOTの各データは良好と判断します。酸価は.mgKOH/gと新油値.mgKOH/gに比較して高いものの、RBOTが管理限界値に達しておらず、IRで油が酸化すると発生するすカルボン酸の吸収が確認されないことから、良好と判断します。
報告№109-09136 報告№112-00588 | 分析№109-001160 分析№112-002423 | 112-002423_date130228 | 、汚染状態、摩耗状態ポンプ減速機と潤滑油は、継続使用可能な状態であるため、分解点検の必要はないと判断します。但し、観察された油中粒子には、異物の切削作用の影響で発生する切削摩耗や、油膜が局部的に破断する凝着摩耗で発生した摩耗粒子が観られたことから、今後の摩耗進行を傾向監視するため、＜以下のに示す＞対策を推奨します。余寿命予測フェログラフィーのIs値は、前回に比較しての乗から乗に桁低下し、安定した潤滑状態になっていることがわかります。このような安定した潤滑状態では、異常な方向に向かう上昇角を示さないことからIs値による余寿命予測はできませんが、前回と今回の摩耗形態や摩耗サイズの粒度分布、金属摩耗量、油中汚染物の影響や潤滑性状の確認や比較等の過程を経た結果から総合的に判断すると、少なくとも年程度の間は継続して使用が可能な状態にあると判断します。定期的なトライボ診断トライボ診断は、潤滑油を分析し、潤滑油の性状を調査して継続使用が可能か、更油すべきかの評価を行うことはもとより、ギヤや転がり軸受、すべり軸受などの潤滑状態も評価する設備診断技術ですが、農業用の設備では稼働率にもよるものの年に回程度の診断により、そのデータの変化から異常の兆候を早期に発見することや、分解点検の必要性を判断することが可能となります。今回の分析データでは、潤滑油中に摩耗速度の早い摩耗形態の切削摩耗および凝着摩耗が確認されたことから、今後も定期的な分析診断により設備状態を把握することを推奨します。濾過油中の汚染度が高いことから、摩耗粒子や異物等がギヤ歯面や軸受軌道面に噛み込むことによる摩耗の進行が懸念されるため、濾過を推奨します。バックラッシによる評価トライボ診断では、バックラッシの増加量を分析結果から計算できますが、今回は計算に必要な歯幅に関する情報が不足していたため、仮定して計算しております。不足している情報をお知らせ頂ければ、より正確な診断を行うことが出来ますので、可能であれば情報をお知らせ下さい。はフェログラフィーおよびSOAP-Tの結果から総合的に判断した結果、傾向管理が必要な状態にあると考えられます。フェログラフィー【定量分析：Is値】Is値は異常摩耗の早期発見パラメータのつで、摩耗粒子を定量化するために用います。Is値は前回に比較しての乗から乗に低下し、低い値でした。フェログラフィー【定性分析：摩耗粒子および摩耗形態観察】分析結果から比較的多く観察された粒子は、以下の通りでした。正常な摩耗粒子・潤滑状態が正常なマイルド摩耗により発生。切削粒子・異物や金属表面の微小突起による切削摩耗により発生。シビア粒子・潤滑状態がやや厳しい凝着摩耗により発生。金属潤滑部が局部的に油膜切れを起していると考えられます。疲労摩耗粒子・繰返し応力を受けて発生。観察された摩耗粒子の中でも切削粒子は、注意が必要です。減速機で切削摩耗が発生した場合、減速機内部で使用されている転がり軸受が切削摩耗により生じた軌道面の損傷が起点となって、寿命が分の程度に低下することがあることから、切削摩耗には十分注意する必要があります。切削摩耗の発生原因となる混入異物が残留している場合、この異物により切削摩耗が継続して発生する可能性があります。Iカップリング発光分光分析【SOAP-T】検出された金属元素から発生箇所を推定すると、以下の通りでした。鉄、鉛、銅、錫、亜鉛・ギヤ、軸受等リン・添加剤カルシウム、アルミニウム、ナトリウム・外部混入異物バックラッシご提供いただいた減速機に関する情報から、スパイラルベベルギヤであり、この部分のバックラッシを求めました。尚、歯幅が不明でしたのでmmと仮定しました。その結果、減速機のギヤ歯面に摩耗が集中していたと仮定した場合、バックラッシの増加量は約μmと推定されました。バックラッシ増加分の上限値は、メーカにより差異はあるものの、当社の推奨するバックラッシは、一般に推奨されるμmを管理目安にしています。この値に比較して十分に小さい値であり、前回に比較してSOAP-Tの鉄濃度が減少していることから、摩耗は安定しているものと推定されます。計数汚染度は、当社推奨の管理限界値を超えていました。計数汚染度計数汚染度は、NAS級以上と当社推奨の管理限界値NAS級を超えていました。重量汚染度は、mg/mlでした。光学顕微鏡写真重量汚染度で濾過したフィルタ表面上の夾雑物を光学顕微鏡で観察した結果、金属片、鉄錆、砂等が観察されました。は良好と判断します。粘度粘度は、.mm/sと新油値mm/sに比較して、粘度変化率は-％で、当社推奨の管理限界値である±％以内にあり、良好と判断します。水分は、ppmと当社推奨の管理限界値の以下にあり、良好と判断します。酸価は、.mgKOH/gと新油値.mgKOH/g以下にあり、良好と判断します。IRIRチャートの結果、新油と使用油のスペクトルパターンはほぼ一致し、また、油劣化の兆候を示すカルボン酸の吸収が確認されていないことから、良好と判断します。
報告№108-0387 報告№109-09135 | 分析№108-02609 分析№109-001156 | 109-001156 | 初期試験を実施した結果、摩耗粒子の形態観察で観察された粒子は、局部的な油膜切れが発生し、その時の摩擦熱が高い場合に発生する球状粒子、局部的に高圧・高温となる場合に発生するフリクションポリマ、外部から混入したと思われる鉄錆、砂等でしたが、中でも球状粒子は初期のなじみ摩耗で発生していたと考えれます。今回のようになじみ過程で球状粒子が観察された場合は、なじみ過程が正常に終了していない場合があり、異常摩耗に進展することも懸念する必要があります。この局部的な摩耗が、既に停止し正常な状態に推移しているか、或いは、進行しているのかを確認するためには、ヶ月毎にあと回の初期試験を実施されることを推奨します。これらのことは、異常摩耗の早期発見パラメータであるフェログラフィーのIs値がの乗と良好の範囲にあるものの、摩耗粒子の形態観察の結果、金属接触が厳しく、且つ、摩擦熱が高い場合に発生する球状粒子、局部的に高圧・高温となる場合に発生するフリクションポリマ、外部から混入したと思われる砂等がやや多く観察されたこと以上のことから判断しています。
報告№109-09129 報告№109-09129 | 分析№109-001106 分析№109-001106 | 109-001106 | 分析の結果、フェログラフィーで異常摩耗の早期発見パラメータであるIs値がの乗とやや高く、潤滑状態がやや厳しい状態にあることが分かりました。摩耗粒子の形態観察で観察された摩耗粒子は、歯面の摩耗により発生した鉄系摩耗粒子がもっとも多く観察されました。今後さらに摩耗が進行することが懸念されます。歯面の摩耗により発生した摩耗粒子が転がり軸受に噛み込んだ場合、噛み込み傷が基点となって転がり軸受の寿命の指標となるフレーキングへの進展が懸念されるため、定期的に分析を実施し摩耗の進行状況を確認することを推奨します。分析周期を理論的に計算した結果、今回の採油から時間以上経過していれば進行状態の確認ができますので、この経過時間以後に再分析を実施することを推奨します。尚、トライボ診断では、バックラッシの増加量を分析結果から計算できますので、構造が確認できる図面、ギヤの形式、歯形、モジュール、歯数、歯幅をお知らせ下さい。計算結果をご報告いたします。計数汚染度は良好と判断します。計数汚染度は良好と判断します。計数汚染度はNAS級と当社推奨の管理限界値のNAS級以内にあり、良好と判断します。重量汚染度はmg/mlでした。重量汚染度はmg/mlでした。機器の潤滑状態摩耗粒子の形態観察で観察された粒子は、ギヤ歯面の摩耗により発生した鉄系摩耗粒子が観察されました。SOAPの結果、鉄が検出されました。SOAPの結果、摩耗により発生する鉄、油の添加剤成分であるリンが検出されました。D－SOAPの結果、鉄が検出されました。D－SOAPの結果、摩耗により発生する鉄が検出されました。フェログラフィーの結果、鉄系摩耗粒子が観察されました。異常摩耗の早期発見パラメータであるフェログラフィーのIs値がの乗とやや高く、摩耗粒子の形態観察で観察された粒子は、ギヤ歯面の摩耗により発生した鉄系摩耗粒子が観察されました。
報告№109-09094 報告№112-00124 | 分析№109-000872 分析№112-000466 | 112-000466 | 潤滑油は継続使用可能な状態にあると判断します。は良好でした。尚、RBOTがminと新油値のminに比較してmin減少していました。このまま継続使用した場合、この減少傾向から限界値に到達するのは、別紙図RBOTの減少傾向に示すように年月と推定されました。残りの継続使用期間は、約年ヶ月であると予測されます。≪状態監視とパラメータ≫分析の目的および各分析のパラメータは以下の通りです。特性低下目的：油の分析結果から、や劣化傾向ならびに添加剤の消耗程度、残存寿命などを確認する。粘度JISK酸価JISK赤外線吸収スペクトルJISK酸化安定度試験JISK汚染目的：油の分析結果から、砂塵あるいは水・異種油などによるや、異物混入の有無を確認する。水分JISK計数汚染度JISB重量汚染度JISB光学顕微鏡観察摩耗目的：油中の摩耗粒子を分析する事により、回転・摺動部の潤滑状態、摩耗劣化の程度、余寿命などを解析する。摩耗診断電子顕微鏡観察JISKX線マイクロアナリシス油中金属濃度JISK≪分析結果≫特性低下粘度：良好粘度値mm/sの新油値mm/sに対する変化率は+％であり、当社推奨の管理限界値±％以内に留まっています。酸価：良好酸価.mgKOH/gは新油値の.mgKOH/g以内にあることから、問題は無いと判断します。赤外線吸収スペクトル：良好酸化安定度試験：良好酸化安定度試験の結果、数値minは当社推奨の管理限界値min以上に留まっており、現時点での使用は可能と判断します。汚染水分：良好水分値は当社推奨の管理限界値以内に留まっています。計数汚染度：今回は実施していません。重量汚染度：今回は実施していません。光学顕微鏡観察：今回は実施していません。摩耗摩耗診断電子顕微鏡観察・X線マイクロアナリシス：今回は実施していません。油中金属濃度：今回は実施していません。
報告№108-0227 報告№110-00667 | 分析№108-01664 分析№110-003093 | 110-003093 | Iカップリング発光分光分析供試のタービン油を分析した結果、検出された金属元素は、SOAPの結果表に示すように、鉄、リン、亜鉛、カルシウム、ケイ素、ナトリウムが検出されました。これらの検出された金属元素から発生箇所を推定すると鉄・軸受等リン、亜鉛、カルシウム、ケイ素、ナトリウム・外部混入異物であると思われます。このうち、機械部品が摩耗したと思われる元素はのグループです。フェログラフィー異常摩耗の早期発見パラメータとして摩耗粒子を定量化して評価するフェログラフィーのIs値は、前回のの乗から乗に上昇しており、摩耗が進行していることを示していました。摩耗粒子の形態で比較的多く観察された粒子は、潤滑状態が正常な場合に発生する摩耗粒子、異物の噛み込みなどで発生する切削粒子でした。このような摩耗粒子が観察された場合には、潤滑部では正常なマイルド摩耗と異物による切削摩耗が発生していることが分かります。特に、切削摩耗は摩耗形態の中でも摩耗進行速度が速く、転がり軸受でこの摩耗形態が発生した場合には寿命が分の程度に低下することも知られています。切削摩耗により生じた軌道面の損傷が起点となって転がり軸受の寿命となるフレーキングに進展することが懸念されます。電子顕微鏡・X線マイクロアナリシス観察された摩耗粒子をSEM・XMAで観察した結果、鉄、クロム、マンガンを含む粒子が比較的多く、主にベアリング軌道面の摩耗が多く発生していることが確認されました。前回に比較して計数汚染度は当社推奨の管理限界値に到達し、重量汚染度は当社推奨の管理限界値を超えていました。フィルタ表面の異物観察で鉄錆、砂等が観察されたことから、汚染度が高い要因は、摩耗と外部混入異物の影響と思われます。RBOTRBOTがminと新油値のminに比較してmin減少していました。このまま継続使用した場合、この減少傾向から限界値に到達するのは、別紙図RBOTの減少傾向に示すように年月と推定されました。今後、酸化防止剤が減少することで基油の劣化が進行することが予想されます。IRIRの結果、新油のIRスペクトルと一致しない箇所が確認されました。また、SOAPの結果、試料油であるFBKタービンに含まれていないリン、亜鉛が検出されたことから、異種油の混入または油名の誤りなどが考えられます。軸受および潤滑油は継続使用可能な状態にあるものの、以下の対策が必要です。濾過油中の汚染度が高いことから、観察された摩耗粒子や異物が軸受軌道面に噛み込み摩耗が進行することが懸念されるため、濾過を推奨します。定期的な分析摩耗の進行を監視するため、定期的に分析を実施し、摩耗の進行状況を確認することを推奨します。傾向監視のための次回採油時期は、最短で約時間となります。この時間は、油中汚染物が均一になるために必要とする時間であり、この時間を経過すれば、再分析の結果から状態の傾向を確認することが可能となりますので、これを参考に次回分析時期を検討されることを提案します。最適な採油方法本試料油は、機器停止中に廃油口から採油されていますが、機器が停止している状態では、別紙油粒子の沈降の影響に示すように油槽内で撹拌がなくなり固形物が沈降するため、油中汚染度は高くなることから今後の採油は、極力運転中もしくは停止直後の油槽中層部から実施されることを推奨します。異種油の混入および油名の確認異種油の混入の有無、油名を再度確認することを推奨します。
報告№109-09549 報告№109-09549 | 分析№109-003424 分析№109-003424 | 109-003424 | ・摩耗状態潤滑油をSOAP／D－SOAPで分析した結果、検出されたのは鉄、鉛、銅でした。粒子観察の結果から、これらの金属は異物の噛み込みなどで発生する切削粒子であり、中には金属接触が厳しい場合に発生するシビア粒子、銅合金も観察されたことから、潤滑部で発生している摩耗形態は切削摩耗と凝着摩耗であることが分かりました。但し、転がり軸受寿命の指標としている摩耗粒子が観察されなかったことから、フレーキングは発生していないと判断できます。尚、異常摩耗の早期発見パラメータであるフェログラフィーのIs値がの乗と高いことから、潤滑状態が厳しくなっていると推定され、今後更に摩耗が進行することが懸念されます。当該軸受の潤滑油は、今回の採油で使用油を全量抜き取っており、切削摩耗発生の原因となる混入異物は排除されたものと思われますが、新油充填時に異物が残留している場合があり、切削摩耗が継続して発生する可能性があります。今後、継続使用した場合、切削摩耗により発生した軸受表面の切削痕が起点となって、異物起点型のフレーキングに進展することも懸念されます。・銅を使用した箇所の摩耗銅を使用した箇所の摩耗が発生しています。使用している転がり軸受の保持器には、銅を使用していないことから、例えば、オイルリング等が考えられます。・ケイ素の検出ケイ素がppm検出されました。一般に、潤滑油中からケイ素が検出された場合の原因として、油の消泡剤として使用されるシリコン系の添加剤が検出されるフェログラフィーおよびフィルタ表面の異物観察で砂が多く観察され、これが検出されるシリコングリースをシール部に塗布している場合、このシリコングリースが潤滑油に混入して検出されるなどが挙げられますが、今回の原因は、フィルタで砂が観察されたことから、の可能性が考えられます。およびについては、分析結果では確認することが出来ませんので、これに関する情報をご提供下さい。・汚染度重量汚染度がmg/mlと当社推奨の管理限界値を超えていました。フィルタ表面の異物観察で金属片、鉄錆、砂等が観察されたことから、汚染度が高い要因は、摩耗と外部混入異物の影響によるものと思われます。・粘度、水分、全酸価、IR、RBOTの各データは良好でした。潤滑油および軸受は継続使用可能な状態にあるものの、以下の対策が必要です。油槽内を清掃されると共に、今後、切削摩耗や凝着摩耗の進行を監視するため、定期的に分析を実施し、摩耗の進行状況を確認することを推奨します。次回分析の時期を理論的に求めたところ、最短で約時間となります。この時間は、油中汚染物が均一になるために必要とする時間であり、この時間を経過すれば、再分析の結果から状態の傾向を確認することが可能となりますので、これを参考に次回分析時期を検討されることを提案します。
報告№102-0006 | 分析№102-00061 | 102-00061 | 現在のところ、ギヤ歯面には非常に微小なピッチングが発生していると思われますが、クロム鋼の摩耗粒子のサイズは、μm以下と小さく、ギヤは使用可能な状況にあると判断します。但し、いずれかのベアリングの外輪にクリープが発生している可能性があり、外輪と転動体間ですべり摩擦が発生し、ベアリングが早く寿命に到達することが懸念されますので、定期的に分析を実施し、摩耗の進行状況を確認されることを推奨します。考察分析の結果、SOAP／D－SOAP、フェログラフィーを除く項目は良好でした。摩耗の過酷度を示すフェログラフィーのIs値がの乗と高い値でした。SOAP／D－SOAPの結果、鉄がやや多く検出され、摩耗粒子の形態観察の結果、クロム鋼の摩耗粒子が支配的であるこが分かりました。摩耗粒子の形態観察の結果ら、発生している摩耗は主にギヤ歯面からと思われます。クロム鋼が全てベアリングから発生しているとした場合、この摩耗状況ではベアリングの軌道面、転動面には、微小なフレーキングが発生していると思われますが、摩耗粒子の形態がギヤ歯面が摩耗して発生している特徴的な形態をしており、ギヤの歯面からの発生が主なものと考えられます。一方、今回、本機の材質等が不明であるため、鋳鉄が使用されている箇所を知ることはできませんが、鋳鉄を使用している箇所は、本体のハウジングやベアリングハウジングが考えられます。フェログラフィーで確認された鋳鉄の摩耗粒子が、ベアリングハウジングが摩耗して発生したと仮定すると、ベアリングの外輪にクリープが発生していると考えられます。クリープが発生している場合、その影響で、ベアリング外輪と転動体の間でころがり摩擦ではなくすべり摩擦が発生することが想像でき、結果としてベアリング表面に傷がつき、その傷が起点となって、フレーキングに進展することが想像されます。現在のところ、ギヤ歯面には非常に微小なピッチングが発生していると思われますが、クロム鋼の摩耗粒子のサイズは、比較的小さく、マイルド摩耗と呼ばれる穏やかな摩耗状態にあると思われ、ギヤは継続使用が可能な状況にあると判断します。
報告№109-09094 報告№110-00147 | 分析№109-000874 分析№110-000530 | 110-000530 | は良好と判断します。尚、RBOTがminと新油値のminに比較してmin減少していました。このまま継続使用した場合、この減少傾向から限界値に到達するのは、別紙図RBOTの減少傾向に示すように年月と推定されました。残りの継続使用期間は、約年ヶ月であると予測されます。潤滑油は継続使用可能な状態にあると判断します。≪状態監視とパラメータ≫分析の目的および各分析のパラメータは以下の通りです。特性低下目的：油の分析結果から、や劣化傾向ならびに添加剤の消耗程度、残存寿命などを確認する。粘度JISK全酸価JISK赤外線吸収スペクトルJISK酸化安定度試験JISK汚染目的：油の分析結果から、砂塵あるいは水・異種油などによるや、異物混入の有無を確認する。水分JISK計数汚染度JISB重量汚染度JISB光学顕微鏡観察摩耗目的：油中の摩耗粒子を分析する事により、回転・摺動部の潤滑状態、摩耗劣化の程度、余寿命などを解析する。摩耗診断電子顕微鏡観察JISKX線マイクロアナリシス油中金属濃度）JISK≪分析結果≫特性低下粘度：良好粘度値mm/sの新油値mm/sに対する変化率は+％であり、当社推奨の管理限界値±％以内に留まっています。全酸価：良好全酸価.mgKOH/gは新油値の.mgKOH/g以内にあることから問題は無いと判断します。赤外線吸収スペクトル：良好酸化安定度試験：良好酸化安定度試験の結果、数値minは当社推奨の管理限界値min以上に留まっており、現時点での使用は可能と判断します。汚染水分：良好水分値ppmは当社推奨の管理限界値以内に留まっています。計数汚染度：今回は実施していません。重量汚染度：今回は実施していません。光学顕微鏡観察：今回は実施していません。摩耗摩耗診断電子顕微鏡観察・X線マイクロアナリシス：今回は実施していません。油中金属濃度：今回は実施していません。
報告№107-4530 報告№107-0227 | 分析№107-01164 分析№107-01227 | 107-01227 | を確認する。分析の結果、を示すRBOTを除く項目は良好でした。RBOTがminと当社推奨の管理限界を下回っていました。今後、劣化速度が加速し、基油の劣化が進行することが懸念されるため、早急に更油を実施することを推奨します。但し、無添加タービン油が混入した場合も、このようなRBOTの変化が確認されますので、現在発電所で補充用として使用している新油があれば、その新油のIR分析を実施し、油種に間違えがないかを確認することを推奨します。
報告№104-0378 報告№105-8013 | 分析№104-02669 分析№105-00777 | 105-00777 | 分解点検ヶ月後に初期試験を実施した結果、潤滑状態は安定し、潤滑油も継続使用が可能と判断します。これらのことは、前回に比較して、計数汚染度はランク減少したことSOAP／D-SOAPの鉄及び錫濃度に大きな変化がないこと異常摩耗の早期発見パラメータであるフェログラフィーのIs値が.と良好の範囲にあること以上のことから判断しました。
報告№109-09136 報告№110-00197 | 分析№109-001160 分析№110-000758 | 110-000758 | ・摩耗状態前回に比較してSOAP／D－SOAPの鉄および錫濃度に大きな変化はなく、異常摩耗の早期発見パラメータであるフェログラフィーのIs値がのマイナス乗と良好でした。・汚染度前回同様に計数汚染度はNAS級から等級に変化はなく、良好でした。・前回同様に粘度、水分、全酸価、IR、RBOTの各データは良好でした。尚、別紙表および図から分かるように、RBOTの減少傾向から油の余寿命を求めた結果、本試料は直近の更油から起算して稼働時間が時間まで使用可能であることが分かりました。潤滑油および軸受は継続使用可能な状態にあると判断します。
報告№109-09136 報告№112-00561 | 分析№109-001160 分析№112-002326 | 112-002326 | 分析の結果、潤滑油の劣化はなく、汚染度は良好な範囲にあることから、継続使用可能な状態にあると判断します。対象設備分析の結果、対象設備は継続使用可能な状態にあると判断します。但し、カルシウム化合物がやや高い濃度であり将来的な摩耗進行の有無を確認するためにも傾向監視を継続することが有効です。次回点検でピストンリングの点検と更油当該機の油中からカルシウム化合物が非常に高い濃度で検出されたため、この化合物がコンロッドメタルやクランクメタルの摩耗を促進させる懸念があります。化合物発生の原因は、ピストンリングの摩耗によって燃焼ガスのシール性が低下し、燃焼ガス中の硫黄分と油中のカルシウム添加剤が反応するためと考えられます。そのため、次回点検では第一にピストンリングの摩耗状態の点検と第二に更油を推奨します。定期的な分析今後懸念される凝着摩耗の進行を監視するため、定期的に分析を実施することを推奨します。は良好と判断します。粘度粘度は、.mm/sと新油値mm/sに比較して、粘度変化率は+％で、当社推奨の管理限界値である±％以内であり、良好と判断します。水分は、ppmと当社推奨の管理限界値以下であり、良好と判断します。酸価は、mgKOH/gと新油値mgKOH/gに比較して高いものの、IRの結果で油劣化の兆候を示すカルボン酸の吸収が確認されていないことから、良好と判断します。塩基価は、.mgKOH/gと当社推奨の管理限界値mgKOH/g以上であることから、良好と判断します。IRIRチャートの結果、新油と使用油のスペクトルパターンはほぼ一致し、また、油劣化の兆候を示すカルボン酸の吸収が確認されていないことから、良好と判断します。計数汚染度計数汚染度は、NAS級と汚染されていました。重量汚染度は、.mg/mlでした。光学顕微鏡写真重量汚染度で濾過したフィルタ表面上の夾雑物を光学顕微鏡で観察した結果、金属片、鉄錆、砂、カルシウム化合物等が観察されました。粒度分布粒度分布は、.～.μmの範囲にあり、.μmにピークが確認されました。μm以下の粒子が多いことから、燃焼して発生したすす等であることが分かりました。はフェログラフィーおよびSOAP-Tの結果から総合的に判断した結果、継続使用は可能ですが、機器の機能を保持するためにも傾向管理が有用と考えます。フェログラフィー【異常摩耗指数：Is値】Is値は異常摩耗の早期発見パラメータのつで、摩耗粒子を定量化するために用います。Is値は前回に比較しての乗から変化はないものの、やや高い値でした。フェログラフィー【定性分析：摩耗粒子および摩耗形態観察】分析結果から比較的多く観察された粒子は、以下の通りでした。正常な摩耗粒子・潤滑状態が正常なマイルド摩耗により発生。黒錆・潤滑状態がやや厳しい凝着摩耗により発生。金属接触が厳しく、且つ、高い摩擦熱が発生していると考えられます。フリクションポリマ・局部的に高圧・高温となる場合に発生。観察された摩耗粒子の中でも黒錆は、注意が必要です。黒錆は、凝着摩耗に分類されます。この摩耗粒子は、摺動面で凝着、破断を繰り返し、この過程で生じる移着粒子が成長して摩耗粒子となります。そのため、摺動面では局部的に油膜切れが発生していることを示しています。この状態が継続した場合、摩耗粒子のサイズは徐々に大型化していき、軸受の損傷に至る場合がありますので、傾向監視が必要です。Iカップリング発光分光分析【SOAP-T】検出された金属元素から発生箇所を推定すると、以下の通りでした。鉄、ニッケル、錫・エンジン部品ニッケル、リン、亜鉛、カルシウム、ナトリウム・添加剤ナトリウム、マグネシウム、モリブデン・外部混入異物カルシウムの析出SOAP-Tの結果、前回に比較してカルシウムが.ppmから.ppmに増加していました。エンジン油中にカルシウム化合物がやや高い濃度で検出された場合、この化合物がコンロッドメタルやクランクメタル摺動面に噛み込んで摩耗させたり、メタルに埋め込まれて摩耗を促進させたりする原因になるなどの悪影響を生じることが当社の研究結果から判明しています。この影響については、別紙カルシウムの析出をご覧ください。
報告№106-0219 報告№106-0219 | 分析№106-01235 分析№106-01235 | 106-01235 | 分析の結果、全てのデータが良好であることから、本試料油は継続使用可能であり、軸受の潤滑状態も正常と判断します。この油は継続使用可能と判断します。粘度は良好と判断します。粘度はmm/sと管理限界値以内にあり、良好と判断します。水分は良好と判断します。水分は.ppmと管理限界値の以下にあり、良好と判断します。全酸価は良好と判断します。全酸価は.mgKOH/gと新油データの以内にあり、良好と判断します。IRは良好と判断します。IRの結果、油劣化の兆候を示すカルボン酸の吸収が確認されていないことから、継続使用可能な状態にあると考えられます。計数汚染度、重量汚染度、共に良好と判断します。計数汚染度は良好と判断します。計数汚染度はNAS級と当社推奨の管理限界値のNAS級以内にあり良好と判断します。重量汚染度は良好と判断します。重量汚染度は.mg/mlと当社推奨の管理限界値のmg/ml以内にあり良好と判断します。機器の潤滑状態フェログラフィーの結果、異常摩耗の早期発見パラメータであるIs値が.と良好の範囲にあり、潤滑状態は良好と判断します。SOAPは良好と判断します。SOAPの結果、摩耗により発生する鉄及び錫が検出されていないことから良好と判断します。尚、油の添加剤成分であるリンが検出されました。D－SOAPは良好と判断します。D－SOAPの結果、摩耗により発生する鉄および錫が検出されていないことから良好と判断します。フェログラフィーの結果、継続使用可能な状態にあると判断します。フェログラフィーの結果、異常摩耗の早期発見パラメータであるIs値が.と良好の範囲にあることから、継続使用可能な状態にあると判断します。
報告№108-0204 報告№108-5003 | 分析№108-01503 分析№108-00401 | 108-00401 | 、汚染度、軸受の潤滑状態を確認する。今回の採油は、機器停止中に廃油口から実施しているため、油循環中に採油した場合に比較し、油中粒子の沈降の影響を受け、分析データが高濃度に出る可能性があります。今回の分析は以上のことを踏まえて結果を検討しました。分析の結果、今回の採油が高濃度になっていると思われる機器停止中の廃油口から行われた採油にもかかわらず、全てのデータが良好の範囲にありました。このことから、機器の潤滑状態は正常であり、この油は継続使用可能と判断します。尚、上述しましたように今回の採油は対象設備の停止中の採油であるため、対象設備の運転中の採油に比較して汚染度は高目に出ている可能性があります。採油は、粒子の沈降の影響を少なくすることが重要であり、そのため油中粒子が均一な分散状態で実施されることを併せて推奨します。
報告№109-09136 報告№112-00588 | 分析№109-001160 分析№112-002420 | 112-002420_date130226 | 、汚染状態、摩耗状態ポンプ減速機と潤滑油は、継続使用可能な状態であるため、分解点検の必要はないと判断します。但し、観察された油中粒子には、異物の切削作用の影響で発生する切削摩耗や、油膜が局部的に破断する凝着摩耗で発生した摩耗粒子が観られたことから、今後の摩耗進行を傾向監視するため、＜以下のに示す＞対策を推奨します。余寿命予測フェログラフィーのIs値は、前回に比較しての乗から変化はなく、平衡状態で安定した潤滑状態になっていることがわかります。このような安定した潤滑状態では、異常な方向に向かう上昇角を示さないことからIs値による余寿命予測はできませんが、前回と今回の各データを比較した結果から総合的に判断すると、少なくとも年程度の間は継続して使用が可能な状態にあると判断します。定期的なトライボ診断トライボ診断は、潤滑油を分析し、潤滑油の性状を調査して継続使用が可能か、更油すべきかの評価を行うことはもとより、ギヤや転がり軸受、すべり軸受などの潤滑状態も評価する設備診断技術ですが、農業用の設備では稼働率にもよるものの年に回程度の診断により、そのデータの変化から異常の兆候を早期に発見することや、分解点検の必要性を判断することが可能となります。今回の分析データでは、潤滑油中に摩耗速度の早い摩耗形態の切削摩耗および凝着摩耗が確認されたことから、今後も定期的な分析診断により設備状態を把握することを推奨します。濾過油中の汚染度が高いことから、摩耗粒子や異物等がギヤ歯面や軸受軌道面に噛み込むことによる摩耗の進行が懸念されるため、濾過を推奨します。バックラッシによる評価トライボ診断では、バックラッシの増加量を分析結果から計算できますが、今回は計算に必要な歯幅に関する情報が不足していたため、仮定して計算しております。不足している情報をお知らせ頂ければ、より正確な診断を行うことが出来ますので、可能であれば情報をお知らせ下さい。はフェログラフィーおよびSOAP-Tの結果から総合的に判断した結果、傾向管理が必要な状態にあると考えられます。フェログラフィー【定量分析：Is値】Is値は異常摩耗の早期発見パラメータのつで、摩耗粒子を定量化するために用います。Is値は前回に比較しての乗から変化はなく、低い値でした。フェログラフィー【定性分析：摩耗粒子および摩耗形態観察】分析結果から比較的多く観察された粒子は、以下の通りでした。正常な摩耗粒子・潤滑状態が正常なマイルド摩耗により発生。切削粒子・異物や金属表面の微小突起による切削摩耗により発生。シビア粒子・潤滑状態がやや厳しい凝着摩耗により発生。金属潤滑部が局部的に油膜切れを起していると考えられます。観察された摩耗粒子の中でも切削粒子は、注意が必要です。減速機で切削摩耗が発生した場合、減速機内部で使用されている転がり軸受が切削摩耗により生じた軌道面の損傷が起点となって、寿命が分の程度に低下することがあることから、切削摩耗には十分注意する必要があります。切削摩耗の発生原因となる混入異物が残留している場合、この異物により切削摩耗が継続して発生する可能性があります。Iカップリング発光分光分析【SOAP-T】検出された金属元素から発生箇所を推定すると、以下の通りでした。鉄、鉛、ニッケル、錫、亜鉛・ギヤ、軸受等リン・添加剤カルシウム、ナトリウム・外部混入異物バックラッシご提供いただいた減速機に関する情報から、スパイラルベベルギヤであり、この部分のバックラッシを求めました。尚、歯幅が不明でしたのでmmと仮定しました。その結果、減速機のギヤ歯面に摩耗が集中していたと仮定した場合、バックラッシの増加量は約.μmと推定されました。バックラッシ増加分の上限値は、メーカにより差異はあるものの、当社の推奨するバックラッシは、一般に推奨されるμmを管理目安にしています。この値に比較して十分に小さい値であり、前回に比較してSOAP-Tの鉄濃度が減少していることから、摩耗は安定しているものと推定されます。計数汚染度は、当社推奨の管理限界値に到達していました。計数汚染度計数汚染度は、NAS級と当社推奨の管理限界値NAS級に到達していました。重量汚染度は、.mg/mlでした。光学顕微鏡写真重量汚染度で濾過したフィルタ表面上の夾雑物を光学顕微鏡で観察した結果、金属片、鉄錆、砂等が観察されました。は良好と判断します。粘度粘度は、.mm/sと新油値mm/sに比較して、粘度変化率は-％で、当社推奨の管理限界値である±％以内にあり、良好と判断します。水分は、.ppmと当社推奨の管理限界値の以下にあり、良好と判断します。酸価は、.mgKOH/gと新油値.mgKOH/g以下にあり、良好と判断します。IRIRチャートの結果、新油と使用油のスペクトルパターンはほぼ一致し、また、油劣化の兆候を示すカルボン酸の吸収が確認されていないことから、良好と判断します。
報告№109-09136 報告№113-00544 | 分析№109-001160 分析№113-002333 | 113-002333 | 異常摩耗の早期発見のパラメータであるIs値は、前々回の-レベルから-レベルに低下し、正常でした。また、観察された粒子はμm以下の微小粒子である極少量だったことから、は良好と判断します。計数汚染度は、重量汚染度は共に良好です。粘度、水分、酸価、RBOTの各データは良好です。
報告№107-4543 報告№107-4543 | 分析№107-02131 分析№107-02131 | 107-02131 | トライボ診断の結果、泡立ち試験を除く項目は良好でした。泡立ち試験の結果は、一般的には消泡性能が低くいと判断できる値の-ですが、新油値の-と同レベルにありました。尚、今回の測定結果は、試料油が不足していたため、参考値として測定しております。一方、摩耗粒子の形態観察の結果、観察された摩耗粒子がμmサイズの大型粒子が観察されたものの、視野に個とわずかで、潤滑状態指数がのマイナス乗と濾過設備のない機器であれば正常な潤滑状態にあると判断できる状況でした。但し、潤滑油の摩耗粒子はフィルタに捕捉され、異常な摩耗状態が発生したとしても正常な潤滑状態にあると誤認してしまう可能性があります。フィルタの捕捉の影響による誤認を避けるため、今後の診断に当たっては、これまでの採油箇所に加え、フィルタの捕捉物も分析し、その結果から潤滑状態を評価することを推奨します。尚、フィルタ捕捉物の分析を実施する際には、フィルタ流量、フィルタ使用時間、主機稼働時間などの追加情報が必要です。泡立ち試験の結果、消泡性能が低いと判断できる値であるものの、新油と同レベルにありました。粘度は良好。粘度はmm/sと新油値mm/sに比較して、粘度変化率は-.％で、当社推奨の管理限界値である±％以内にあり、良好と判断します。粘度は.mm/sでした。粘度は.mm/sでした。粘度指数はでした。粘度指数はでした。泡立ち試験は-でした。泡立ち試験は-と新油と同レベルにあり、消泡性能が新油と同レベルにあることが確認されました。但し、試料油が不足していたため、参考値としてお考え下さい。水分は良好。水分は.ppmと当社推奨の管理限界値の以下であり、良好と判断します。全酸価は良好。全酸価はmgKOH/gと新油値mgKOH/g以内であり、良好と判断します。機器の潤滑状態精密な濾過設備がない機器であれば、潤滑状態指数は正常の範囲にあると判断します。潤滑状態指数は正常の範囲にあると判断します。異常摩耗の早期発見パラメータである潤滑状態指数がのマイナス乗と、精密な濾過設備がない機器であれば、潤滑状態指数は正常の範囲にあると判断します。
報告№106-6102 報告№106-6134 | 分析№106-02223 分析№106-02909 | 106-02909 | 初期試験を実施した結果、サーボシリンダ内壁やポンプ内部で摩耗が発生していることが確認されました。今後更に摩耗が進行し、汚染度が上昇することで、バルブ類の動作障害やフィルタ、ストレーナ等の目詰まりの発生が懸念されるため、ヶ月後に精点Bを実施し、汚染度および摩耗の進行状況を確認することを推奨します。これらのことは、異常摩耗の早期発見パラメータであるフェログラフィーのIs値がと良好の範囲にあるものの、摩耗粒子形態観察の結果、金属接触が厳しい場合に発生するシビア粒子がやや多く観察されたこと以上のことから判断しました。側面マンホールより採油機で採取。
報告№108-0411 報告№110-00413 | 分析№108-02744 分析№110-001896 | 110-001896 | 軸受は継続使用可能な状態にあるものの、ニッケルが検出されたことから、以下の対策が必要です。ニッケル合金を使用した箇所の有無と焼付き防止剤などのニッケルを含むものを使用した箇所がないかご確認下さい。分析結果計数汚染度は良好と判断します。計数汚染度計数汚染度はNAS級と当社推奨の管理限界値のNAS級以内にあり、良好と判断します。重量汚染度はmg/mlでした。機器の潤滑状態SOAPの結果、ニッケルが多く検出されました。SOAPSOAPの結果、ニッケル、油の添加剤成分であるリンが検出されました。摩耗により発生する鉄が検出されていないことから、良好と判断します。D－SOAPD－SOAPの結果、油の添加剤成分であるリンが検出されました。フェログラフィー異常摩耗の早期発見パラメータであるフェログラフィーのIs値がのマイナス乗と良好の範囲にあることから、潤滑状態は正常と判断します。
報告№109-09010 報告№109-09010 | 分析№109-000331 分析№109-000331 | 109-000331 | 機器の潤滑状態および定期試験を実施し、前回データと照合した結果、油中摩耗粒子に変化がないことが確認されています。油中の粒子濃度は、油膜破断による発生や、油槽内などでの沈降が均衡したところで一定、いわゆる平衡状態になりますが、このバランスが崩れると増加する場合と減少する場合とに分かれます。増加した場合は、発生と減少の均衡が崩れ、摩耗の発生や外部混入が始まったことを示し、またこれとは反対に、減少した場合は発生量が減少しているか、或いは、減少量が大きくなっていることを示し、特に減少は、汚染状態や潤滑状態が良好であることを示唆しています。本設備では、油中の粒子が減少する要因となるフィルタ類は設置されておらず、濾過による減少は考えられませんので、油中の摩耗粒子が減少したのは、摩耗粒子がほとんど発生せず、油槽内部での沈降があったためと考えられます。以上のことから、本設備は摩耗の進行がなく、潤滑状態は安定した状態にあったものと判断します。これらのことは、前回に比較して、計数汚染度は等級に変化はなく、SOAP／D-SOAPの鉄濃度に変化がないこと異常摩耗の早期発見パラメータであるフェログラフィーのIs値がの乗と良好の範囲にあること以上のことから判断しています。潤滑油の基本特性潤滑油の基本特性は、良好の範囲にあることから、本試料油は継続使用可能と判断します。
|  | 113-001705 | はフェログラフィーおよびSOAP-Tの結果から総合的に判断した結果、継続使用は可能ですが、機器の機能を保持するためにも傾向管理が有用と考えます。フェログラフィー【定量分析：Is値】Is値は異常摩耗の早期発見パラメータのつで、摩耗粒子を定量化するために用います。Is値はの乗と、やや高い値でした。フェログラフィー【定性分析：摩耗粒子および摩耗形態観察】分析結果から比較的多く観察された粒子は、以下の通りでした。正常な摩耗粒子・潤滑状態が正常なマイルド摩耗により発生。シビア粒子・潤滑状態がやや厳しい凝着摩耗により発生。金属潤滑部が局部的に油膜切れを起していると考えられます。観察された摩耗粒子の中でもシビア粒子は、将来的な異常摩耗の進行に繋がる可能性を示唆しているため、傾向監視が必要と思われます。詳細は、別紙傾向監視が必要な摩耗粒子をご覧ください。シビア粒子は、凝着摩耗に分類されます。この摩耗粒子は、摺動面で凝着、破断を繰り返し、この過程で生じる移着粒子が成長して摩耗粒子となります。そのため、摺動面では局部的に油膜切れが発生していることを示しています。この状態が継続した場合、摩耗粒子のサイズは徐々に大型化していき、設備の損傷に至る場合がありますので、傾向監視が必要です。Iカップリング発光分光分析【SOAP-T】検出された金属元素から発生箇所を推定すると、以下の通りでした。鉄、鉛、銅、アンチモン、錫・エンジン部品等リン、亜鉛、カルシウム、マグネシウム、モリブデン・添加剤アルミニウム、ケイ素、ナトリウム・外部混入異物クランクピンメタルの摩耗SOAP-Tで錫がppm、銅が検出されたことから、クランクピンメタルが摩耗していると推定されました。詳細は、別紙クランクピンメタルの摩耗をご覧ください。固形カルシウム化合物の生成SOAP-Tでカルシウムがppm検出されました。この影響については、別紙固形カルシウム化合物の生成をご覧ください。粘度粘度はmm/sでした。油名が不明であることから評価できませんが、仮に本試料油の新油が.mm/sであるとすると、粘度変化率は-％で、当社推奨の管理限界値である±％以内になります。水分は.と当社推奨の管理限界値を僅かに超えていました。今後、水分の影響でエンジン内部に錆が発生し、その影響で摩耗が発生する懸念があります。塩基価はmgKOH/gでした。
報告№107-4557 報告№107-4557 | 分析№107-02937 分析№107-02937 | 107-02937 | 廃止措置工事期間中であるが、運転状態にある機器においては保全計画を策定している。この中で当該機器については設備の状態監視保全の適用を行っている。油診断により精度の高い状態監視活動を行う。今回の採油は、注油口から機器停止中に実施しているため、油中粒子が均一に分散している油循環中に比較し沈降の影響を受け、分析データが低濃度に出る可能性があると思われます。今回の分析は以上のことを踏まえて結果を検討しました。分析の結果、計数汚染度がNAS級以上と当社推奨の管理限界値超えていました。SOAP／D－SOAPで鉄および錫が検出され、異常摩耗の早期発見パラメータであるフェログラフィーのIs値がの乗と高い値を示していました。今回の採油が、油循環中の採油に比較して、データが低目に出る可能性があるにもかかわらず、各分析データは高い値を示していました。フィルタ写真の結果、金属片、鉄錆等の異物が多く観察され、摩耗粒子の形態観察で異物の噛み込みにより発生する切削粒子が多く観察されたことから、摺動面で発生している摩耗形態は、異物の噛み込みによる切削摩耗であると考えられます。この切削摩耗は異物が混入していない状態に比較して、摩耗進行速度が速く注意が必要であるため、可能であれば油槽内を清掃することを推奨します。出来ない場合は、定期的に分析を実施し、摩耗の進行状況を確認することを推奨します。また、SOAPの結果、銅が前回のppmに比較して、今回はppmに増加していたことから、銅の溶出が確認されました。銅を使用した箇所は、オイルリングなどが考えられます。銅の溶出は、潤滑油添加剤の亜鉛系添加剤の影響であることが知られており、この影響によるものと考えられます。油中の銅濃度が高い場合、別紙鉱油の酸化に対する金属触媒の影響に示すように酸化速度が速まりますので、酸化劣化の進行状況を油分析により監視されることを併せて推奨します。一方、油の基本特性を示す粘度、水分、全酸価、IRの各データは、全て良好の範囲にあり、この油は継続使用可能と判断します。尚、今後の採油は機器の潤滑状態をより正確に知るため、粒子の沈降の影響を極力抑え、油中粒子が均一な分散状態に近い状態での採油が望ましく、対象設備が運転中、または停止直後に採油を実施することを併せて推奨します。
報告№109-09136 報告№111-00647 | 分析№109-001160 分析№111-003259 | 111-003259 | RBOTは当社推奨の管理限界値以上にあるものの、IRの結果で新油に確認されているcm-付近の酸化防止剤の吸収が確認されませんでした。潤滑油は酸化防止剤の減少と判断されますので、今回の採油後に更油を実施していなければ更油を推奨します。IRIRの結果で新油に確認されているcm-付近の酸化防止剤の吸収が確認されませんでした。RBOTRBOTの結果、minと当社推奨の管理限界値以上にあるものの、酸化防止剤の残存量は%と低下していました。水分は良好でした。
報告№108-0387 報告№108-0524 | 分析№108-02609 分析№108-03755 | 108-03755 | トライボ診断により、機器軸受の潤滑状態、潤滑油の劣化状態を診断する。分析の結果、転がり軸受の寿命の指標となるフレーキングの発生は確認されず、本軸受は継続使用可能な状態にあると判断できますが、前回に比較して、SOAP／D－SOAPの鉄濃度および異常摩耗の早期発見パラメータであるIs値がいずれも上昇していることから、摩耗の進行が確認されました。摩耗粒子は、異物の噛み込みなどで発生するμm以下の切削粒子と、微小領域で発生した疲労摩耗粒子が観察されたことから、軸受軌道面にはμmサイズの損傷があると思われます。回転数がrpmと比較的中速領域であるため、微小サイズを起点とした疲労剥離、いわゆるフレーキングへの進展は急速には進まないと思われますが、念のため、定期的にトライボ診断を実施し、摩耗の進行速度を監視することを推奨します。これらのことは、前回に比較して計数汚染度がNAS級から変化はないものの、転がり軸受の摩耗により発生する鉄がSOAPでppm、D－SOAPで検出されたこと異常摩耗の早期発見パラメータであるフェログラフィーのIs値がの乗と高く、異物の噛み込みなどで発生する切削粒子、微小な疲労摩耗粒子がやや多く観察されたこと以上のことから判断しています。尚、を示す全酸価、IRの各データは良好の範囲にあることから、この油は継続使用可能と判断します。
報告№109-09136 報告№113-00466 | 分析№109-001160 分析№113-001940 | 113-001940 | 対象設備は継続使用可能な状態にあると判断します。但し、今後の摩耗進行の有無を確認するためにも傾向監視を継続することが有効です。また、潤滑油の汚染度が高い値でした。更油油中の汚染度が高いことから、摩耗粒子や異物等が軸受軌道面に噛み込むことによる摩耗の進行が懸念されます。今回、停止中にドレンプラグから採油を実施しているため、データが高濃度に出ている可能性がありますが、予防措置として、念のため更油を推奨します。定期的な分析凝着摩耗の進行を監視するため、定期的に分析を実施し、摩耗の進行状況を確認することを推奨します。最適な採油方法本試料油は、機器停止中にドレンプラグから採油されているため、分析データが高濃度に出ていると推定されます。正確なデータによる診断を行うためにも、今後の採油は、極力運転中もしくは停止直後の油槽中層部から実施されることを推奨します。は、フェログラフィーおよびSOAP/D-SOAPの結果から総合的に判断した結果、継続使用は可能ですが、今後の機器の機能を確認するためにも傾向管理が有用と考えます。フェログラフィー【定量分析：Is値】Is値は異常摩耗の早期発見パラメータのつで、摩耗程度を定量化するために用います。今回のIs値はの乗と、高い値でした。フェログラフィー【定性分析：摩耗粒子および摩耗形態観察】分析結果から観察された代表的な粒子は、以下の通りでした。正常な摩耗粒子・潤滑状態が正常なマイルド摩耗により発生。シビア粒子・潤滑状態がやや厳しい凝着摩耗により発生。金属潤滑部が局部的に油膜切れを起していると考えられます。観察された摩耗粒子の中でもシビア粒子は、将来的な異常摩耗の進行に繋がる可能性を示唆しているため、傾向監視が必要と思われます。詳細は、別紙傾向監視が必要な摩耗粒子をご覧ください。Iカップリング発光分光分析【SOAP/D-SOAP】検出された金属元素から発生箇所を推定すると、以下の通りでした。鉄、錫・軸受等リン、亜鉛、バリウム・添加剤カルシウム、アルミニウム、ケイ素、ナトリウム、マグネシウム、ホウ素・外部混入異物計数汚染度はNAS級以上と当社推奨の管理限界値を超えていました。D-SOAPで油の添加剤成分であるリン、亜鉛、バリウムが検出され、フィルタ表面の異物観察で金属片、鉄錆、砂等が観察されたことから、汚染度が高い要因は、摩耗とスラッジ、そして外部混入異物の影響と思われます。
報告№107-4554 報告№107-4554 | 分析№107-02770 分析№107-02772 | 107-02772 | 今回の採油は、ドレンバルブから機器停止中に実施している。油中粒子が均一に分散している油循環中に比較し沈降の影響を受け、分析データが高濃度に出る可能性があると思われます。又、採油した試料油量が不足しており、希釈して分析を実施したため、計数汚染度、重量汚染度は参考値としてお考え下さい。今回の分析は以上のことを踏まえて結果を検討しました。分析の結果、計数汚染度がNAS級以上と当社推奨の管理限界値に到達していました。D－SOAPで鉄が検出され、異常摩耗の早期発見パラメータであるフェログラフィーのIs値がの乗と高い値を示していました。循環中の採油に比較してデータが高目に出る可能性がある採油条件で採油を実施したことが影響していると思われますが、摩耗粒子の形態観察で異物の噛み込みにより発生する切削粒子と油膜切れにより発生するシビア粒子が多く観察されたことから、外部から混入した異物の噛み込みにより発生する切削摩耗と油膜切れにより発生する凝着摩耗が発生していると考えられます。この切削摩耗は異物が混入していない状態に比較して、摩耗進行速度が速く注意が必要です。今後更に摩耗が進行し、転がり軸受の寿命の指標となるフレーキングに進展することが懸念されるため、ヶ月後に再度分析を実施し、摩耗の進行状況を確認することを推奨します。一方、油の基本特性を示す粘度、水分、全酸価、IRの各データは全て良好の範囲にあり、この油は継続使用可能と判断します。尚、機器の潤滑状態をより正確に知るには、粒子の沈降の影響を極力抑え、油中粒子が均一な分散状態に近い状態での採油が望ましく、そのため対象機器の運転中、または停止直後に採油を実施することを併せて推奨します。
報告№109-09094 報告№109-09094 | 分析№109-000917 分析№109-000917 | 109-000917_100127 | 分析の結果、全てのデータが良好である事から、このグリースは継続使用可能と判断します。≪状態監視とパラメータ≫分析の目的および各分析のパラメータは以下の通りです。特性低下目的：グリースの分析結果から、グリースの物理的性状や劣化傾向などを確認する。全酸価JISK赤外線吸収スペクトルJISKちょう度JISK滴点JISK摩耗目的：グリース中の摩耗粒子を分析する事により、回転・摺動部の潤滑状態、摩耗劣化の程度、余寿命などを解析する。摩耗診断電子顕微鏡観察JISKX線マイクロアナリシス油中金属濃度）JISK≪分析結果≫特性低下全酸価：良好全酸価mgKOH/gは新油値の.mgKOH/gに比較し高くはあるものの、有機物・有機化合物試験の結果で油劣化の兆候を示すカルボン酸の吸収が見られないことから問題は無いと判断します。赤外線吸収スペクトル：良好ちょう度：良好ちょう度値と当社推奨の管理限界値であるから以内に留まっています。滴点：良好滴点はと新油値のに比較し大きな変化はないことから問題は無いと判断します。摩耗摩耗診断電子顕微鏡観察・X線マイクロアナリシス：今回は実施していません。油中金属濃度：今回は実施していません。
報告№109-09136 報告№112-00060 | 分析№109-001160 分析№112-000154 | 112-000154_date120509 | 濾過前の試料油を分析した結果、計数汚染度が前回濾過後のNAS級から、今回NAS級に約ヶ月でランク増加していました。摩耗粒子の形態観察およびフィルタ表面の異物観察で鉄錆等が観察されたため、汚染度が増加した要因は、摩耗による粒子の増加ではなく、外部から混入したと思われる異物によるものと考えられます。但し、異物の混入はありましたが、潤滑異常の早期発見パラメータである摩耗過酷度を示すIs値がの乗と非常に良好の範囲にあることから、潤滑状態は正常な状態にあると判断します。尚、RBOTが前回に比較し、min増加していました。RBOTが増加した理由は、更油、補給を実施した仮設タンクで他の軸受油と混合して濾過を実施した濾過機配管内や仮設タンクなどに油が残留していた以上のことが考えられます。今回の採油は、濾過機採油バルブから実施していることから、およびに該当すると思われます。但し、今回の分析結果で、酸価および粘度の各データに大きな変化はなく、異種油の混入などは確認されていないため、本試料油は継続使用可能な状態にあります。今後は、今回のRBOT値を基に潤滑油の寿命を評価します。
報告№109-09136 報告№111-00184 | 分析№109-001160 分析№111-001000 | 111-001000 | 潤滑油および減速機は継続使用可能な状態にあると判断します。減速機で使用している歯車の情報をご提供いただきましたが、歯幅のみ不明であったため、この歯幅をmmと仮定してバックラッシを計算しております。可能であれば、歯幅もご提供いただければ、正確な計算結果をご報告いたします。フェログラフィー異常摩耗の早期発見パラメータとして摩耗粒子を定量化して評価するフェログラフィーのIs値は、潤滑状態が正常なの乗でした。摩耗粒子の形態で比較的多く観察された粒子は、潤滑状態が正常な場合に発生する摩耗粒子でした。これらの摩耗粒子が観察された場合、潤滑部で発生している摩耗形態は、正常なマイルド摩耗であることが分かります。電子顕微鏡・X線マイクロアナリシス観察された粒子をSEM・XMAで詳細に分析した結果、粒子には鉄、マンガンが比較的多く含まれており、成分割合から粒子は主にギヤ歯面から発生していると推定できました。バックラッシご提供いただいた減速機に関する情報から、スパイラルベベルギヤであり、この部分のバックラッシを求めました。歯幅が不明であったため、mmと仮定して計算しました。その結果、減速機のギヤ歯面に摩耗が集中していたと仮定した場合、バックラッシの増加量は分解点検から時間で.μmと推定されました。バックラッシ増加分の上限値は、メーカにより差異はあるものの、当社の推奨するバックラッシは、一般に推奨されるμmを管理目安にしています。この値に比較して十分に小さい値です。Iカップリング発光分光分析供試のタービン油を分析した結果、検出された金属元素は、SOAP-Tの結果表に示すように、鉄、鉛、銅、錫、亜鉛、カルシウム、バリウム、ケイ素、ナトリウムが検出されました。これらの検出された金属元素から発生箇所を推定すると鉄、鉛、銅、錫・ギヤ・軸受等亜鉛、カルシウム、バリウム、ケイ素、ナトリウム・外部混入異物であると思われます。このうち、機械部品が摩耗したと思われる元素はのグループです。計数汚染度は良好でした。粘度、水分、酸価、IRの各データは良好でした。
報告№109-09136 | 分析№109-001160 | 112-002823 | 油の劣化進行は確認されなかったものの、油中の汚染度が高く、増加傾向にあることから、以下の対策を推奨します。対象設備は継続使用可能な状態にあると判断します。但し、将来的な摩耗進行の有無を確認するためにも傾向監視を継続することが有効です。濾過摩耗粒子や異物等がギヤ歯面や軸受軌道面に噛み込むことによる摩耗の進行が懸念されるため、可能であれば濾過を推奨します。定期的な分析今後懸念される凝着摩耗の進行を監視するため、定期的に分析を実施することを推奨します。シリコン系のグリースや添加剤の確認ケイ素がやや高い濃度で検出されたことから、シリコン系の添加剤やグリースを使用している箇所があるかについてご確認下さい。新油との比較による評価を示す粘度、酸価のデータは新油データを基準として評価しています。今回は油名が不明であったため評価できませんでしたが、今後評価する場合は、使用している新油を同時に分析することをご検討下さい。はフェログラフィーおよびSOAP-Tの結果から総合的に判断した結果、継続使用は可能ですが、機器の機能を保持するためにも傾向管理が有用と考えます。フェログラフィー【定量分析：Is値】Is値は異常摩耗の早期発見パラメータのつで、摩耗粒子を定量化するために用います。Is値はの乗と低い値でした。フェログラフィー【定性分析：摩耗粒子および摩耗形態観察】分析結果から比較的多く観察された粒子は、以下の通りでした。シビア粒子・潤滑状態がやや厳しい凝着摩耗により発生。金属潤滑部が局部的に油膜切れを起していると考えられます。黒錆・潤滑状態がやや厳しい凝着摩耗により発生。金属接触が厳しく、且つ、高い摩擦熱が発生していると考えられます。観察された摩耗粒子の中でもシビア粒子、黒錆は、将来的な摩耗の進行に繋がる可能性を示唆しているため、傾向監視が必要と思われます。シビア粒子、黒錆は、凝着摩耗に分類されます。これらの摩耗粒子は、ギヤ歯面や軸受軌道面で凝着、破断を繰り返し、この過程で生じる移着粒子が成長して摩耗粒子となります。そのため、ギヤ歯面や軸受軌道面では局部的に油膜切れが発生していることを示しています。この状態が継続した場合、摩耗粒子のサイズは徐々に大型化していき、設備の損傷に至る場合がありますので、傾向監視が必要です。Iカップリング発光分光分析【SOAP-T】検出された金属元素から発生箇所を推定すると、以下の通りでした。鉄、鉛、錫・ギヤ、軸受等リン、カルシウム・添加剤ケイ素、ナトリウム・外部混入異物ケイ素の検出SOAP-Tの結果、ケイ素がppm検出されました。ケイ素が検出される原因は、泡立ちを抑制するためにシリコン添加剤を投与した。転がり軸受の給脂しているグリースが混入した。以上の点が考えられます。であった場合、添加量は一般的にであることから問題ない濃度ですが、であった場合、粘度が上昇して、粘性抵抗が増大することにより油温が上昇することが懸念されます。シリコン系の添加剤やグリースの使用について確認することを推奨します。計数汚染度は、NAS級と当社推奨の管理限界値に到達していました。摩耗粒子の形態観察およびSOAP-Tの結果から、汚染度が高い要因は摩耗と外部混入異物の影響と思われます。粘度粘度はmm/sとISOVG規格内にありました。水分はppmと当社推奨の管理限界値以下であり、良好でした。酸価は油名が不明であったため、新油データとの比較ができず評価できませんでした。潤滑油および設備の劣化比較と傾向前回、フェログラフィーおよびSOAP-Tは実施していないため、比較はできませんでした。計数汚染度は、前回に比較してNAS級からNAS級以上とランク上昇し、当社推奨の管理限界値NAS級に到達していました。粘度粘度は前回に比較してmm/sからmm/sに低下し、前回同様にISOVG規格内にありました。水分は前回に比較してppmからppmに減少し、前回同様に当社推奨の管理限界値以下であり、良好でした。酸価は前回に比較して.mgKOH/gから.mgKOH/gに低下していることから、油劣化は進行していないと考えられます。
報告№109-05004 報告№109-05004 | 分析№109-000291 分析№109-000291 | 109-000291 | 年月日に油面上昇による警報が発生した。点検窓より目視にて油槽内で泡を確認した。油面が上昇した原因を、潤滑油分析の結果から検討する。油面の上昇原因一般的に、油面上昇が発生する原因として推定されることは、以下の点が考えられます。水分の混入消泡性能の低下これらの推定される原因を分析結果から確認しました。水分混入の有無水分の結果、水分はppmと管理限界値内にあり、水分の混入は確認されませんでした。今回確認された油面の上昇幅は、お客様からの情報によればmmです。仮に水分の混入により油面が上昇したとすると油槽底部からmmの部分は全て水分と考える必要があり、今回採油を実施した箇所が油槽底部であるため、油面上昇の原因は、水分の混入によるものではないものと思われます。消泡性能低下の有無泡立ち試験の結果、新油のシーケンスⅠ・Ⅱ・Ⅲの泡立ち度に比較して、僅かに上昇しているものの、泡安定度は全てmlとなっており、消泡性の性能は保持しているものと判断でき、油面上昇の原因は、消泡性能の低下によるものでないものと思われます。水分の混入、泡立ち性能の結果から油面が上昇する要因は、確認されていません。このことから、潤滑油の性状などの変化による油面の上昇はなかったものと思われます。軸受の潤滑状態軸受の潤滑状態は正常と判断します。摩耗粒子濃度が比較的高い油槽底部から採油を実施したにもかかわらず、SOAP／D－SOAP、フェログラフィーの各データは良好の範囲にあり、軸受の潤滑状態は正常と判断します。潤滑本試料油は継続使用可能と判断します。を確認するために実施した粘度、全酸価、IR、RBOTの結果、全てのデータが良好の範囲にあり、消泡性能の低下に関係する分析データは確認されていません。
報告№107-0366 報告№114-00089 | 分析№107-01900 分析№114-000270 | 114-000270 | 濾過前の試料油を分析した結果、金属接触がやや厳しい場合に発生する約μmサイズのシビア粒子が観察されています。摩耗粒子の観察結果から、発生している摩耗形態は凝着摩耗であることがわかります。観察された摩耗粒子は鉄系材料であることから、軸受摺動部や鉄系材料同士が局部的に接触する箇所、例えば軸受支持部などで発生していると思われます。今回観察されたシビア粒子は、視野に個と少ないことから、直ちに異常ではないものの、今後さらに摩耗が進行することが懸念されます。これらの障害発生に対する弊害を勘案の上、念のためヶ月後に再分析を実施し、摩耗の進行状況を確認することを推奨します。
|  | 113-001885 | 減速機は継続使用可能な状態であると判断します。但し、今後の摩耗推移を確認するためにも傾向監視を継続してください。また、潤滑油は汚染度が高いことから、摩耗粒子や異物等がギヤ歯面や軸受軌道面に噛み込むことによる摩耗の進行が懸念されますので以下の対策を推奨します。更油今後の切削摩耗の進行を予防するため更油を推奨します。定期的なトライボ診断実施今後懸念される摩耗の進行を監視するため、定期的に分析を実施することを推奨します。また、対象設備の余寿命を予測するためにも、定期的な分析による傾向監視を複数回実施することを推奨します。新油との比較による評価を示す粘度、酸価は新油値を基準として評価しています。正確な診断を行うためにも、分析を実施する場合は、使用している新油を同時に分析することをご検討下さい。水分、IRの各データは良好でした。粘度、酸価は油名が不明であり新油値との比較による良否の評価ができませんでした粘度粘度はmm/sでした。油名が不明であることから評価できませんが、仮に本試料油の新油が.mm/sであるとすると、粘度変化率は-％で、当社推奨の管理限界値である±％以内になります。水分はppmと当社推奨の管理限界値以下にあり、良好と判断します。酸価・IR酸価劣化の進行度は、酸価およびIRの結果から総合的に判断します。酸価は、.mgKOH/gでした。油名が不明であることから酸価の評価はできませんが、IRの結果で油劣化の兆候を示すカルボン酸の吸収が確認されていないことから、油は酸化劣化していないと判断します。計数汚染度は当社推奨の管理限界値を超えていました。SOAP-Tで油の添加剤成分であるリン、亜鉛が検出され、フィルタ表面が茶褐色であり、異物観察で金属片、鉄錆、砂等が観察されたことから、汚染度が高い要因は、摩耗とスラッジ、そして外部混入異物の影響と思われます。計数汚染度計数汚染度はNAS級を上回っており、当社推奨の管理限界値NAS級を超えていました。重量汚染度は.mg/mlでした。光学顕微鏡写真重量汚染度で濾過したフィルタ表面上の夾雑物を光学顕微鏡で観察した結果、金属片、スラッジ、鉄錆、砂等が観察されました。異常摩耗の早期発見のパラメータであるIs値は、レベルとやや高い値でした。また、摺動部の摩耗が認められたため、定期的に潤滑油分析を実施し、摩耗推移を監視することが有用と考えます。はフェログラフィーおよびSOAP-Tの結果から総合的に判断した結果、継続使用は可能ですが、今後の機器の機能を確認するためにも傾向管理が有用と考えます。フェログラフィーで観察された代表的な粒子は以下の通りです。正常な摩耗粒子・潤滑状態が正常なマイルド摩耗により発生。切削粒子・異物や金属表面の微小突起による切削摩耗により発生。シビア粒子・潤滑状態がやや厳しい凝着摩耗により発生。金属潤滑部が局部的に油膜切れを起していると考えられます。疲労摩耗粒子・繰返し応力を受けて発生。切削粒子、シビア粒子は、摩擦面が将来的に異常摩耗へ進展する可能性を示唆しているため、傾向監視が有用と思われます。詳細は、別紙傾向監視が必要な摩耗粒子をご覧ください。バックラッシから推測したギヤの余寿命検出された鉄濃度を基にバックラッシ増加量の計算を行いました。今回、油量、歯車の歯幅、モジュール、歯数、歯車の構成が不明でした。よって、同型ポンプの仕様を当てはめて油量をL、歯幅をmm、モジュールを、太陽歯車、遊星歯車、太陽歯車の歯数をそれぞれ、、遊星歯車の数をと仮定し、バックラッシの増加量を計算しました。その結果、今回検出された鉄が、ギヤ歯面から平均的に摩耗して発生していたと仮定した場合、バックラッシの増加量は以下の通り現時点では十分な余寿命が推定されます。表バックラッシ増加量接触箇所 バックラッシ増加量上限値[μm] バックラッシ増加量[μm] 余寿命[h] 内歯車-遊星歯車 . 約 遊星歯車-太陽歯車 . 約 バックラッシの初期値が不明であるため、増加量の上限値を適正なバックラッシの最大値と最小値の差としました。今回の推定されたバックラッシ増加量は上限値に比較して十分に小さい値であり、良好であると推定できます。但し、今回の計算は仮定に基づいて行っているため、参考値としてお考え下さい。※バックラッシとは・図に示すような、歯車がスムーズな回転を行うために必要となる、一対の歯車をかみあわせたときの歯面間の遊び。バックラッシが適正でない場合、歯車がスムーズに回転せず、摩耗の進行や振動、騒音の発生に繋がる可能性がある。
報告№108-5071 報告№110-00637 | 分析№108-02721 分析№110-002889 | 110-002889 | 潤滑油は継続続使用可能な状態にあると判断します。但し、水分が前回同様に新油に比較して高い値を示しています。使用油であるAlphasynPGは、ポリグリコールベースの合成ギヤオイルであるため、水分を吸収しやすい特性があります。今後は定期的な分析により、水分濃度の増加とともに水分の影響による腐食摩耗の発生に注意し管理されることを推奨します。分析結果泡立ち試験の結果、消泡性能が低いと判断できる値であるものの、新油と同レベルにあり、水分が新油に比較して高い値でした。粘度粘度はmm/sと新油値.mm/sに比較して、粘度変化率は-.％で、当社推奨の管理限界値である±％以内にあり、良好と判断します。泡立ち試験泡立ち試験は-であり、新油と同レベルにありました。水分はppmと新油値より高い値でした。全酸価全酸価は.mgKOH/gと新油値.mgKOH/g以下であり、良好と判断します。
報告№104-8006 | 分析№104-00120 | 104-00120 | オーバーホールヶ月後に精点Aを実施した結果、前回に比較して異常摩耗の早期発見パラメータであるフェログラフィーのIs値が、.からの乗に桁上昇していました。又、摩耗粒子形態観察で、前回と同じく金属接触が厳しい場合に発生するシビア粒子、摩擦熱が高い場合に発生する球状粒子が観察されていることから、軸受摺動面では、厳しい金属接触が発生していると考えられました。今後、更に摩耗が進行する場合があるため、～ヶ月後に精点Bを実施し、摩耗の進行状況を確認されることを推奨します。これらのことは、異常摩耗の早期発見パラメータであるフェログラフィーのIs値が、前回の.からの乗に上昇しており、摩耗粒子の形態観察の結果、前回と同じく金属接触が厳しい場合に発生するシビア粒子、摩擦熱が高い場合に発生する球状粒子、外部から混入した鉄錆・砂が多く観察されたこと以上のことから判断しました。尚、RBOTが前回に比較し、min上昇したのは、新油の補充等の影響が考えられます。今後は、今回のRBOT値によりデータ管理を行います。
報告№109-09136 報告№112-00126 | 分析№109-001160 分析№112-000510 | 112-000510 | 潤滑油および軸受は継続使用可能な状態にあると判断します。但し、今後も摩耗の進行を傾向監視するため、以下の対策を推奨します。定期的な分析軸受メタルの摩耗の進行を監視するため、定期的に分析を実施し、分析データによる摩耗の進行状況を確認することを推奨します。軸受メタルの情報提供今後軸受メタルの摩耗が進行した場合、摩耗程度を評価する必要がありますので、次回分析時には、メタルサイズ、回転数、直近のメタル交換からの運転時間をお知らせください。採油方法の改善採油箇所がドレンバルブであることから、外部混入異物が比較的多く観察された要因は、ドレン配管内に残留していた異物を採取したか、或いは、採油時に外部から混入した可能性が考えられます。今後の採油は、廃油量を～倍に増量してから採油することを推奨します。前回同様に、粘度、水分、酸価、IR、RBOTの各データは良好でした。前回に比較して計数汚染度はNAS級からNAS級とランク上昇し、当社推奨の管理限界値に到達していました。フィルタ表面の異物観察で鉄錆、砂等が比較的多く観察されたことから、汚染度が高い要因は、摩耗と外部混入異物の影響と思われます。フェログラフィーIs値は異常摩耗の早期発見パラメータのつで、摩耗粒子を定量化するために用います。前回に比較してIs値は.からと良好の範囲にあり、潤滑状態は正常と判断できます。摩耗粒子の形態で比較的多く観察された粒子は、潤滑状態が正常な場合に発生する摩耗粒子外部から混入したと思われる鉄錆等でした。Iカップリング発光分光分析【SOAP／D－SOAP】検出された金属元素は、SOAP／D－SOAPの結果表に示すように、鉄、鉛、銅、錫、亜鉛、カルシウム、バリウム、ナトリウムでした。検出された金属元素から発生箇所を推定すると鉄、鉛、銅、錫、亜鉛・軸受等バリウム・添加剤カルシウム、ナトリウム・外部混入異物であると思われます。前回に比較してD－SOAPの錫がからに増加していることから、軸受の摩耗が進行していると推定されます。今後、さらに摩耗が進行することが懸念されます。分析結果は良好と判断します。粘度粘度はmm/sと新油値mm/sに比較して粘度変化率は+％となり、当社推奨の管理限界値である±％以内にあるため、良好と判断します。水分は.と当社推奨の管理限界値の以下であり、良好と判断します。酸価は.mgKOH/gと新油値.mgKOH/gに比較して変化はなく、良好と判断します。IRIRの結果、油劣化の兆候を示すカルボン酸の吸収が確認されていないことから、良好と判断しますRBOTRBOTはminと当社推奨の管理限界値のmin以上であり、良好と判断します。計数汚染度は当社推奨の管理限界値に到達していました。計数汚染度計数汚染度はNAS級と当社推奨の管理限界値のNAS級に到達していました。重量汚染度は.mg/mlと当社推奨の管理限界値のmg/ml以内であり、良好と判断します。D－SOAPの結果、軸受の摩耗を示す錫が検出されました。SOAPSOAPの結果、油の添加剤成分であるバリウムがppm検出されました。D－SOAPD－SOAPの結果、鉄が、鉛、銅、亜鉛が共に、軸受の摩耗を示す錫が、油の添加剤成分であるバリウムが、外部から混入したと思われるカルシウム、ナトリウムが共に検出されました。フェログラフィー異常摩耗の早期発見パラメータであるフェログラフィーのIs値がと良好の範囲にあり、潤滑状態は正常と判断します。
報告№105-0053 | 分析№105-00369 | 105-00369 | 本試験は、ベアリングに使用されているグリースを分析し、ベアリングの潤滑状態を確認すると同時に、グリース中に微粉炭が混入していないかを確認することを目的としました。先ず始めに、グリース分析によりベアリングの潤滑状態を分析しその結果から潤滑状態がどのような状態であるかを検討しました。その結果、使用中のグリース中には、異物の噛み込みで発生した切削粒子が観察されたものの、ベアリングの寿命を示すフレーキングは確認されず、このことから、ベアリングは継続使用可能な状態にあると判断出来ました。次に、グリース中に微粉炭が混入していないかを確認するために顕微FT－IR、XMA分析を実施しました。XMAの結果、別紙試験結果に示す通り、石炭粉に含まれている成分とグリース中の石炭粉と思われる成分が概ね一致していることが確認され、加えて顕微FT－IRの結果では、顕微FT－IRに示す通り、石炭粉とグリース中の石炭粉と思われる粒子のスペクトルのピークに一致している箇所が確認され、これにより、グリース中に石炭粉が混入している可能性があると考えられました。
報告№102-8020 | 分析№102-00292 | 102-00292 | 今回、発電機EX側メタル及び発電機PMG側メタルの分解点検の結果、PMG側メタルに異常な摩耗が確認されたため、メタルの摩耗状況と油の分析結果を比較し、今後の管理のためのデータとするためトライボ診断を実施しました。但し、発電機EX側メタル及び発電機PMG側メタルの潤滑油を混ぜてドラム缶に廃棄してしまったため、この二つのメタルから発生した摩耗粒子が混合してしまい、更に、油を入れたドラム缶が静置され、且つ、その中層部から採油を実施しているため、摩耗粒子が底部に沈降し濃度の低い部分を採取していることが想像されました。分析の結果、D－SOAPで鉄がppm、錫が検出されました。このメタルの主成分である錫濃度と油量Lからメタルの摩耗量を計算すると、以下に示すようになります。尚、本計算はPMG側メタルのみが摩耗したと仮定しています。 このことから、PMG側メタルのみ摩耗したとしても平均的な摩耗深さは.μmと小さく、この結果からは、メタル表面の異常は確認できず、PMG側メタルの損傷状態と分析結果は全く一致しません。これは、前述した通り、静置していたドラム缶中層部から採油したため、摩耗粒子が沈降し、粒子濃度の低くなっている部分を採油したためと考えられました。一方、摩耗量では摩耗状態を判断できませんが、フェログラフィーの摩耗粒子の形態観察の結果から確認できました。それは、金属接触が厳しく、且つ、摩擦熱が高い場合に発生する黒錆が支配的である点から確認できます。この黒錆の形態から摺動面は局部的に非常に高温になっていたことが確認できます。今回は、採油条件が適切でなかったため、正確な結果が得られませんでしたが、上述した手法を用いることでメタルの潤滑状態、摩耗状況が確認できますので、今後は、油槽から直接採油し定期的に分析を実施されることを推奨します。尚、初期値データを採るには、運転開始後週間以内に採油することを推奨します。
報告№109-09136 報告№113-00112 | 分析№109-001160 分析№113-000434 | 113-000434_bak2 | トライボ診断を実施した結果、現時点の当該機は、継続使用可能な状態にあると判断します。但し、潤滑油は粘度の低下が確認されましたので、以下の推奨内容を参考にされて今後のメンテナンスにお役立て下さい。更油粘度低下が確認されており、潤滑部で油膜切れなどによる摩耗の発生が懸念されます。これらの予防処置として更油を推奨します。新油との比較による評価を示す粘度、酸価、IR、塩基価のデータは新油データを基準として評価しています。今回は新油データが不明であったため良否の評価ができませんでしたが、今後分析を実施する場合は、使用している新油を同時に分析することをご検討下さい。定期的な分析定期的な潤滑油分析によるトライボ診断を実施することにより、分析データの変化から異常の兆候を早期に発見することが可能となります。また、今回は対象設備の初回分析であるため、最低でもあと回分析を実施し、分析データの変化から今後の対応を検討することを推奨します。はフェログラフィーおよびSOAP-Tの結果から総合的に判断した結果、継続使用は可能ですが、今後の機器の機能を確認するためにも傾向管理が有用と考えます。フェログラフィー【定量分析：Is値】Is値は異常摩耗の早期発見パラメータのつで、摩耗粒子を定量化するために用います。今回のIs値はの乗とやや高い値でした。フェログラフィー【定性分析：摩耗粒子および摩耗形態観察】分析結果から観察された代表的な粒子は、以下の通りでした。正常な摩耗粒子・潤滑状態が正常なマイルド摩耗により発生。フリクションポリマ・局部的に高圧・高温となる場合に発生。鉄錆・外部から混入したと考えられます。Iカップリング発光分光分析【SOAP-T】検出された金属元素から発生箇所を推定すると、以下の通りでした。鉄、ニッケル・エンジン部品リン、亜鉛、カルシウム・添加剤アルミニウム、ナトリウム・外部混入異物計数汚染度計数汚染度はNAS級以上と汚染されていました。重量汚染度は.mg/mlと汚染されていました。光学顕微鏡写真重量汚染度で濾過したフィルタ表面上の夾雑物を光学顕微鏡で観察した結果、金属片、鉄錆、砂等が観察されました。粒度分布粒度分布は.～.μmの範囲にあり、.μmにピークが確認されました。μm以下の粒子が多いことから、燃焼して発生したすす等が油中粒子の主成分であることが推測できます。粘度、酸価、塩基価については新油値が不明であったため、粘度、塩基価は新油カタログ値との比較をし、酸価は良否の評価ができませんでした。粘度粘度は、mm/sと新油カタログ値の.mm/sに比較して粘度変化率が-％となっており、当社推奨の管理限界値である±％を超えていました。ディーゼルエンジンオイルの粘度低下は、別紙エンジンオイルの粘度低下メカニズムを御覧下さい。水分はppmと当社推奨の管理限界値以下にあり、良好と判断します。酸価・IR酸価劣化の進行度は、酸価およびIRの結果から総合的に判断します。酸価は、gKOH/gと測定されたものの、良否の評価ができませんでした。但し、IRチャートの結果、油劣化の兆候を示すカルボン酸の吸収が確認されていないことから、潤滑油は酸化劣化していないと判断します。塩基価は.mgKOH/gと新油カタログ値を元にした限界値mgKOH/g以上にあり、良好と判断します。
報告№108-0071 報告№108-0071 | 分析№108-00392 分析№108-00392 | 108-00392 | 、汚染度、軸受の潤滑状態を確認する。分析の結果、計数汚染度はNAS級以上、重量汚染度がmg/mlと当社推奨の管理限界値を超え、また、異常摩耗の早期発見パラメータであるフェログラフィーのIs値が高いの乗となっていました。摩耗粒子の形態観察の結果、金属接触が厳しい場合に発生するシビア粒子、外部から混入したと思われる鉄錆、砂、溶接スパッタ等がやや多く観察され、フィルタ表面の異物を観察した結果、鉄錆、砂、溶接スパッタ等が観察されました。更にSOAPでケイ素、SOAP／D－SOAPで鉄が検出されたことから、汚染度が高い要因は、摩耗と外部混入異物、採油の影響によるものと考えられました。今回の採油は対象設備の停止中に排油口から採油を実施しているため、これらの異物は、排油口配管内部に残留していた汚染物が検出された可能性が高いと思われます。但し、観察された摩耗粒子は、潤滑状態が厳しい場合に発生する摩耗粒子がやや多く観察され、今後更に摩耗が進行することが懸念されるため、油槽内を清掃することを推奨します。一般に潤滑油中からケイ素が検出された場合の原因は、油の消泡剤として使用されることが多い添加剤で、添加濃度が通常～程度であることフェログラフィーで砂が多く観察されることシリコングリースをシール部に塗布している場合、このシリコングリースが潤滑油に混入している可能性が考えられること以上の通りの要因を検討した結果、フェログラフィーで観察された砂は多いことから、SOAPでケイ素が検出されたのは、～の可能性が考えられました。原因を絞込むため、シリコングリースを使用している箇所があるかについてご確認下さい。一方、を示す粘度、水分、全酸価、IRの各データは良好の範囲にあることから、この油は継続使用可能と判断します。尚、上述しましたように、今回の採油は停止中の採油であるため、運転中の採油に比較して汚染度は高目に出ている可能性があります。次回採油のタイミングは、粒子の沈降の影響を極力抑え、油中粒子が均一な分散状態に近い状態で採油が実施できるように、対象設備の運転中、または停止直後に採油を実施されることを推奨します。
報告№103-6039 | 分析№103-00941 | 103-00941 | 本試験は、前回実施した分析結果で摩耗の進行が懸念されたため、その後の潤滑状態を確認することを目的としました。分析の結果、採油箇所が異なっているため、そのまま前回データとの比較ができないものの、今回の分析結果から潤滑状態は良好な状態にあると判断できます。但し、外部から混入した砂等の異物がやや多いため、摩耗進行予防のため、可能であれば、早急に濾過を実施されることを推奨します。尚、濾過が実施できない場合は、夏期ピーク後に再度分析を実施し、摩耗の進行状況を確認されることを併せて推奨します。これらのことは、計数汚染度がNAS級と当社推奨の管理限界値に到達し、D-SOAPで錫が検出されているものの、異常摩耗の早期発見パラメータであるフェログラフィーのIs値が、のマイナス乗と良好の範囲にあることから判断しました。尚、水分が前回の.ppmに比較して、今回と減少しているのは、更油や水分除去処理を実施していなければ、採油箇所の違いによるものと考えられます。
報告№109-09136 報告№111-00149 | 分析№109-001160 分析№111-000739 | 111-000739 | 更油からの使用時間をもとに潤滑油の余寿命を評価したところ、潤滑油は次回定検まで使用可能と判断できました。次回定検時に更油を実施しない場合は、酸化安定度を知るための分析を実施し、余寿命を確認することを推奨します。酸化安定度はminであり、当社推奨の管理限界値のmin以上であることから、良好と判断します。
報告№109-0024 報告№109-0024 | 分析№109-00116 分析№109-00116 | 109-00116 | 定期点検中にBEB弁の潤滑油が白濁していたことが確認された。潤滑油が白濁した原因を確認する。トライボ診断を実施し、、汚染度、潤滑状態を確認する。潤滑油が白濁した原因を確認する。水分がppmと当社推奨の管理限界値を大きく超えていたことから、潤滑油が白濁した原因は、水分の混入によるものと考えられました。汚染度、潤滑状態を確認する。汚染度および潤滑状態異常摩耗の早期発見パラメータであるフェログラフィーのIs値がの乗とやや高く、摩耗粒子の形態観察で異物の噛み込みなどで発生する切削粒子、銅合金がやや多く観察されたことから、摩耗形態は切削摩耗であることが確認され、SOAP／D－SOAPで鉄および銅が検出されました。摩耗形態の中で切削摩耗は、異物が混入していない状態に比較して、摩耗進行速度が速く注意が必要です。また、銅を使用した箇所の摩耗が確認されています。銅を使用した箇所、例えば転がり軸受の保持器、ホイールギヤ等が考えられますが、ご提供頂いた図面からは発生箇所を特定することはできません。今後は以下の対策を推奨します。水分が当社推奨の管理限界値を大きく超えていたことから、更油を実施摩耗形態が切削摩耗であり、摩耗の進行が懸念されるため、夏期ピーク前に再度分析を実施銅を使用した箇所の特定尚、計数汚染度は、水分の影響でセンサーエラーを起こし測定不能でした。を示す粘度、全酸価、IRの各データは当社に新油データがないため、判定することは出来ません。現在使用している貴社保有の新油データを基準に管理する方法が望ましく、新油をご提供下さい。
報告№108-0204 報告№108-0253 | 分析№108-01503 分析№108-01842 | 108-01842 | トライボ診断を実施し、、汚染度、潤滑状態を確認する。分析の結果、油中の摩耗粒子には、異物の噛み込みなどで発生する切削粒子と金属接触が厳しい場合に発生するシビア粒子がやや多く観察されたことから、摩耗の形態として切削摩耗と凝着摩耗が混在していることが分かりました。観察された摩耗形態の中でも切削摩耗は、異物が混入していない状態に比較して摩耗進行速度が速く、現状の汚染度と潤滑状態が良好な範囲にある場合でも今後の摩耗進展には注意が必要で、定期的な分析により汚染度および摩耗の進行状況を確認されることを推奨します。一方、を示す粘度、水分、全酸価、IRの各データが良好の範囲にあることから、この油は継続使用可能と判断します。
報告№109-09136 報告№110-00344 | 分析№109-001160 分析№110-001535 | 110-001535 | 摩耗状態前回に比較してSOAP／D－SOAPの結果、鉄および錫濃度に大きな変化はなく、異常摩耗の早期発見パラメータであるフェログラフィーのIs値がのマイナス乗と良好でした。汚染度前回に比較して計数汚染度はNAS級からNAS級にランク減少し、良好でした。前回同様にIR、RBOTの各データは良好と判断できる結果でしたが、RBOTがminと前回minからヶ月でmin減少していました。潤滑油および軸受は継続使用可能な状態にあるものの、RBOTの低下が確認されたため、以下の対策が必要です。RBOTの減少傾向の監視RBOTの結果、minと前回のminに比較してヶ月でmin減少していたため、この減少傾向から油の余寿命を求めました。その結果、別紙表および図に示す通り、本試料油は前回採油から起算して日後の年月日まで使用可能であることが分かりました。当面は、ヶ月に度分析を実施し、余寿命を確認することを推奨します。
報告№109-09136 報告№111-00105 | 分析№109-001160 分析№111-000559 | 111-000559 | ギヤカップリングの損傷原因を確認する。グリースは、グリースのいわゆる硬さと全酸価が劣化の度合いを知るパラメータとなっている。グリースの硬さはちょう度と呼ばれ、適正な硬さを有していることが必要であり、ちょう度が低下するとグリースは硬くなり、これとは逆にちょう度が上昇するとグリースは柔らかくなったことを表している。また、全酸価は、値が大きくなると酸化劣化していることになり、劣化を知る目安になっている。本試料の分析結果では、ちょう度が低下していたことからグリース中の油分が減少し、新グリースに比べて流動性が低下し硬くなっていたことがわかり、また、全酸価の上昇も確認されたことから、劣化も進んでいたことがわかりました。グリース中の摩耗粒子は、摺動部の金属接触が厳しく、且つ、摩擦部の温度が高温になった場合に発生する黒色スラッジが多く観察されました。このような結果から、ギヤカップリングが損傷した原因は、ギヤカップリング部で発生した振動により、摺動部で摩擦・摩耗が発生し、その摩擦熱によりグリースの酸化劣化が進行しグリースが硬化したことにより、油膜切れを発生し摺動部の摩耗を増大させ、損傷に至ったと推定されました。供試グリースが、提供された種類のグリースと一致するか確認をする供試グリースのIRスペクトルは、新グリース試料と一致する点がほとんどなく、供試グリースは、提供された新グリースのいずれかであることを特定することはできませんでした。グリース採取方法と潤滑状態の判断についてギヤ歯面から採取されたグリースは、流動性が低いことから潤滑部で発生したすべての摩耗粒子がサンプル中に入っていないことがあり定量評価は困難です。そのため潤滑状態の判断は、摩擦面の状態をよく反映している摩耗粒子の形態によって判断します。Iカップリング発光分光分析供試のグリースを分析した結果、検出された金属元素は、SOAPの結果表に示すように、鉄、鉛、銅、クロム、アンチモン、錫、リン、亜鉛、カルシウム、アルミニウム、ケイ素、ナトリウム、マグネシウムが検出されました。これらの検出された金属元素から発生箇所を推定すると鉄、鉛、銅、クロム、アンチモン、錫・ギヤリン、亜鉛・グリース添加剤カルシウム、アルミニウム、ケイ素、ナトリウム、マグネシウム・増ちょう剤であると思われます。このうち、機械部品が摩耗したと思われる元素はのグループです。フェログラフィー摩耗粒子の形態で比較的多く観察された粒子は、金属接触が厳しく、且つ、摩擦熱が高い場合に発生する黒錆、外部から混入したと思われる鉄錆等でした。このような摩耗粒子が観察された場合には、やや厳しい摩耗形態の凝着摩耗が発生していることが分かります。ちょう度ちょう度は<でした。ご提供いただいた新グリースのちょう度は、モービルグリースが、エピノックAリン－がで、試料に比較して低い値であり、硬化していると思われます。滴点滴点はでした。ご提供いただいた新グリースの滴点は、モービルグリースが>、エピノックAリン－がで、試料に比較して低い値でした。全酸価全酸価は.mgKOH/gでした。ご提供いただいた新グリースの全酸価は、モービルグリースがmgKOH/g、エピノックAリン－が.mgKOH/gで、試料に比較して高い値でした。IRIRで新グリース試料と比較した結果、油劣化の兆候を示すカルボン酸の吸収は確認されませんでした。但し、使用グリースはこの試料とはピークが一致しなかったことから、この試料以外のグリースであると思われます。
報告№102-0049 | 分析№102-00488 | 102-00488 | 分析の結果、D－SOAP、フェログラフィーを除く項目は良好でした。D－SOAPの結果、メタルの主成分である錫が検出されていました。フェログラフィーの結果、摩耗の過酷度を示すIs値が.と良好の範囲にあるものの、摩耗粒子形態観察では、ホワイトメタルが確認されており、このことから、軸受が摩耗していると判断できました。油量Lと錫濃度からメタルの摩耗体積を算出し、更にそのメタルの摩耗深さを計算したところ、摩耗による深さは以下となりました。尚、メタルが摩耗している面積は、表面積の分のと仮定しました。 前回油入れ替えからヶ月経過しており、摩耗速度は、.μm／月となり、本メタルの使用期間を年とすると、年間でμm摩耗したこととなります。したがって、メタル表面の粗さをsとすると、平均的な摩耗がμmですので、メタル表面粗さの分の程度摩耗したと考えることができます。より精確に摩耗速度を求めるため、ヶ月毎にあと回分析を実施することを推奨します。フェログラフィーの摩耗粒子形態観察の結果、ホワイトメタルの他に、μmサイズの大型の銅系のシビア粒子が確認され、D－SOAPでは、銅が検出されました。これは、冷却水用配管等の銅を使用している箇所の摩耗が発生していると考えられました。この銅系粒子は、メタルの摩耗に直接影響は出ていませんが、銅を使用した箇所、例えば、冷却用配管であったとすると配管取付部に緩みが生じている場合も考えられます。緩みが生じたことで配管が振動し、継手部がはずれたり、銅配管に孔が空くなど、冷却水の混入に至る場合がありますので、今後、水分濃度の上昇にも注意が必要となります。銅系粒子の発生箇所を検討するため、軸受油槽内部の図面等の情報をご提供いただけますようお願いいたします。尚、今回採油が主機停止中にドレンバルブからリットル廃油してから実施しているものの、この方法よりも、主機運転中または停止直後に油槽中層部から実施することが望ましく、可能であれば、採油口を取り付ける等の対策を実施されることを推奨します。
報告№107-4545 報告№108-5026 | 分析№107-02185 分析№108-00890 | 108-00890 | トライボ診断の結果、全てのデータが良好であることから、この油は継続使用可能と判断します。は良好と判断します。粘度は良好。粘度は.mm/sと新油値mm/sに比較して、粘度変化率は-.％で、当社推奨の管理限界値である±％以内にあり、良好と判断します。粘度はmm/sでした。粘度はmm/sでした。粘度指数はでした。粘度指数はでした。水分は良好。水分はppmと当社推奨の管理限界値の以下であり、良好と判断します。全酸価は良好。全酸価は.mgKOH/gと新油値.mgKOH/g以内であり、良好と判断します。
報告№109-09250 報告№109-09250 | 分析№109-001830 分析№109-001830 | 109-001830 | 主電動機軸受＋圧縮機ギヤ・軸受分析の結果、全ての分析項目の値が当社推奨の管理基準を満たしており、新油分析値との比較結果も問題となる値はなかったことから、油は継続使用可能な状態であり、運転中における潤滑状態も正常であったものと判断します。特性低下特性低下に係るパラメータの分析結果は良好と判断します。粘度粘度はmm/sと新油値mm/sに対する粘度変化率は-％で、当社推奨の管理限界値である±％以内にあり、良好と判断します。全酸価添加タービン油については、当社では管理限界値を設定しておらず、新油分析値との比較及び他の分析項目の結果より全酸価の状態判断を行います。その結果、全酸価は.mgKOH/gと新油値.mgKOH/gに比較して変化はなく、良好と判断します。酸化安定度酸化安定度は、冷凍機で使用している冷媒ガスが潤滑油に混入しており、この影響で測定できませんでした。冷媒ガスが溶け込んだ潤滑油をRBOT測定器の恒温槽に入れた場合、RBOT容器内部の圧力がRBOTを行う場合の最高圧力～MPaを超えます。冷媒の溶存量によっては、RBOTの圧力計の上限値であるMPaを超える場合があり、圧力計が破損し大変危険な状態になります。また、冷媒を減圧して除去しようとしても完全に取り除くことが困難であり、また取り除けたとして確認する方法がなく危険です。RBOTは新油データと比較することで酸化防止剤の残存量を推定することにより潤滑油の残存寿命を知ることができます。今回は、このRBOT以外の特性低下の項目を参考に残存寿命について検討することといたします。検討の結果、特性低下に係るパラメータの全酸価、IRの分析結果が良好な結果であったため、潤滑油の残存寿命は十分にあるものと判断します。有機物・有機化合物有機物・有機化合物は、IRチャートによる新油分析値との比較の結果、cm-付近に劣化の兆候を示すカルボン酸の吸収が確認されていないことから、良好と判断します。色相はL.であり、新油値のL.に比較して大きな変化はないことから、良好と判断します。汚染に係るパラメータの分析結果は良好と判断します。水分はppmであり、当社推奨の管理限界値の以下であることから、良好と判断します。汚染粒子数はNAS級であり、当社推奨の管理限界値のNAS級以内であることから、良好と判断します。汚染度物重量は.mg/mlであり、当社推奨の管理限界値のmg/ml以内であることから、良好と判断します。摩耗運転中における潤滑状態は正常であったものと判断します。異常摩耗の早期発見パラメータであるフェログラフィーのIs値がのマイナス乗と当社基準値と比較して良好の範囲にあったことから、潤滑箇所の潤滑状態は正常と判断します。金属濃度SOAP法により金属濃度を測定した結果、外部から混入したと思われるリンがppm、ケイ素がppmと僅かに検出されましたが良好と判断します。金属濃度酸溶解法により金属濃度を測定した結果、潤滑箇所で発生する金属接触によって検出される鉄が、銅が、外部から混入したと思われるカルシウムがと僅かに検出されましたが良好と判断します。
報告№109-09501 報告№109-09501 | 分析№109-003121 分析№109-003121 | 109-003121 | ちょう度値はと新グリース値に比較して上昇し、当社推奨の管理上限値であるを超えていることから、軟化していることが分かりました。軟化したグリースを使用した場合、グリースの漏洩や軸受等で油膜切れが発生することが懸念されるため、グリースを交換されることを推奨します。有機物・有機化合物を分析する赤外線吸収スペクトル分析の結果、検出されたピークには新グリースと異なるピークが検出されました。グリースは以下の対策が必要です。グリースを交換されることを推奨します。グリース名が違うか、或いは、異種グリースが混入した可能性が考えられますので、グリース名、異種グリース混入の可能性を確認する必要があります。≪状態監視とパラメータ≫分析の目的および各分析のパラメータは以下の通りです。特性低下目的：グリースの分析結果から、グリースの物理的性状や劣化傾向などを確認する。全酸価JISK赤外線吸収スペクトルJISKちょう度JISK滴点JISK摩耗目的：グリース中の摩耗粒子を分析する事により、回転・摺動部の潤滑状態、摩耗劣化の程度、余寿命などを解析する。摩耗診断電子顕微鏡観察JISKX線マイクロアナリシス油中金属濃度）JISK≪分析結果≫特性低下全酸価：良好全酸価.mgKOH/gは新油値の.mgKOH/g以内にあることから問題は無いと判断します。赤外線吸収スペクトル：良好ちょう度：要注意ちょう度値と当社推奨の管理限界値であるを超えていました。滴点：良好滴点はと新油値のに比較し高いものの問題は無いと判断します。摩耗摩耗診断電子顕微鏡観察・X線マイクロアナリシス：今回は実施していません。油中金属濃度：今回は実施していません。
|  | 113-001576 | 分析の結果、潤滑油の劣化はなく、汚染度は良好な範囲にあることから、継続使用可能と判断します。減速機減速機は継続使用可能であるため、分解点検の必要はないと判断します。但し、将来的な摩耗進行の有無を確認するためにも傾向監視を継続することが有効です。定期的なトライボ診断実施定期的な分析を実施することにより、データの変化から異常の兆候を早期に発見することが可能となります。今後懸念される切削摩耗、凝着摩耗の進行を監視するため、定期的なトライボ診断の実施を推奨します。新油との比較による評価を示す粘度、酸価のデータは新油データを基準として評価しています。今後分析を実施する場合は、使用している新油を同時に分析することをご検討下さい。は良好でした。粘度粘度は、.mm/sでした。本試料油がISOVGの油であることから、新油値が.mm/sと仮定すると、粘度変化率は-.％となり、当社推奨の管理限界値である±％以内であり、良好と判断します。水分はppmと当社推奨の管理限界値以下にあり、良好と判断します。酸価・IR酸価劣化の進行度は、酸価およびIRの結果から総合的に判断します。酸価は、.mgKOH/gでした。油名が不明であることから、酸価は新油との比較ができませんでしたが、IRの結果で油劣化の兆候を示すカルボン酸の吸収が確認されていないことから、油は劣化していないと判断します。は良好でした。計数汚染度計数汚染度はNAS級と当社推奨の管理限界値NAS級以下であり、良好でした。重量汚染度はmg/mlでした。光学顕微鏡写真重量汚染度で濾過したフィルタ表面上の夾雑物を光学顕微鏡で観察した結果、金属片、鉄錆、砂等が観察されました。はフェログラフィーおよびSOAP-Tの結果から総合的に判断した結果、継続使用は可能ですが、今後の機器の機能を確認するためにも傾向管理が有用と考えます。フェログラフィー【定量分析：Is値】Is値は異常摩耗の早期発見パラメータのつで、摩耗粒子を定量化するために用います。今回のIs値は、の乗と低い値でした。フェログラフィー【定性分析：摩耗粒子および摩耗形態観察】分析結果から観察された代表的な粒子は、以下の通りでした。正常な摩耗粒子・潤滑状態が正常なマイルド摩耗により発生。切削粒子・異物や金属表面の微小突起による切削摩耗により発生。シビア粒子・潤滑状態がやや厳しい凝着摩耗により発生。金属潤滑部が局部的に油膜切れを起していると考えられます。黒錆・潤滑状態がやや厳しい凝着摩耗により発生。局部的に金属接触が厳しく、且つ、高い摩擦熱が発生していると考えられます。砂等・外部から混入したと考えられます。観察された摩耗粒子の中でも切削粒子、シビア粒子、黒錆は、将来的な摩耗の進行に繋がる可能性を示唆しているため、傾向監視が必要と思われます。減速機で切削摩耗が発生した場合、減速機内部で使用されている転がり軸受が切削摩耗により生じた軌道面の損傷が起点となって寿命が分の程度に低下することがあることから、切削摩耗には十分注意する必要があります。切削摩耗の発生原因となる混入異物が残留している場合、この異物により切削摩耗が継続して発生する可能性があります。シビア粒子は、凝着摩耗に分類されます。この摩耗粒子は、ギヤ歯面、軸受軌道面で凝着、破断を繰り返し、この過程で生じる移着粒子が成長して摩耗粒子となります。そのため、ギヤ歯面、軸受軌道面では局部的に油膜切れが発生していることを示しています。この状態が継続した場合、摩耗粒子のサイズは徐々に大型化していき、設備の損傷に至る場合がありますので、傾向監視が必要です。黒錆は、凝着摩耗に分類されます。この摩耗粒子は、油膜切れによるギヤ歯面、軸受軌道面での金属同士の接触時に起こる高い摩擦熱によって鉄が酸化され発生します。この状態が継続した場合、ギヤ歯面、軸受軌道面で焼付が発生し、設備の損傷に至る場合があります。Iカップリング発光分光分析【SOAP-T】検出された金属元素から発生箇所を推定すると、以下の通りでした。鉄、亜鉛・ギヤ歯面、軸受等リン・添加剤ケイ素・外部混入異物バックラッシ検出された鉄濃度を基にバックラッシ増加量の計算を行いました。今回、歯車の歯幅、モジュール、歯数が不明でした。よって、歯幅をmm、モジュールを、太陽歯車、遊星歯車、太陽歯車の歯数をそれぞれ、、と仮定し、バックラッシの増加量を計算しました。その結果、今回検出された鉄がギヤ歯面から、平均的に摩耗して発生していたと仮定した場合、バックラッシの増加量は以下の通りと推定されます。表バックラッシ増加量接触箇所 バックラッシ増加量上限値[μm] バックラッシ増加量[μm] 余寿命[h] 内歯車-遊星歯車 . 約. 遊星歯車-太陽歯車 . 約. バックラッシの初期値が不明であるため、増加量の上限値を適正なバックラッシの最大値と最小値の差としました。今回の推定されたバックラッシ増加量は上限値に比較して十分に小さい値であり、良好であると推定できます。但し、今回の計算は仮定に基づいて行っているため、参考値としてお考え下さい。
報告№109-09136 報告№112-00588 | 分析№109-001160 分析№112-002422 | 112-002422_date130313 | 、汚染状態、摩耗状態ポンプディーゼルエンジンと潤滑油は、継続使用可能な状態であるため、分解点検の必要はないと判断します。但し、今後の摩耗進行を傾向監視するため、＜以下のに示す＞対策を推奨します。余寿命予測フェログラフィーのIs値は、前回に比較しての乗から乗に桁低下し、安定した潤滑状態になっていることがわかります。このような安定した潤滑状態では、異常な方向に向かう上昇角を示さないことからIs値による余寿命予測はできませんが、前回と今回の各データを比較した結果から総合的に判断すると、少なくとも年程度の間は継続して使用が可能な状態にあると判断します。次回点検でピストンリングとメタル摩耗の点検と更油当該機の油中からカルシウム化合物がやや高い濃度で検出されたため、この化合物がコンロッドメタルやクランクメタルの摩耗を促進させる懸念があります。化合物発生の原因は、ピストンリングの摩耗によって燃焼ガスのシール性が低下し、燃焼ガス中の硫黄分と油中のカルシウム添加剤が反応するためと考えられます。そのため、次回点検では第一にピストンリングの摩耗状態の点検を推奨すると共に、第二に、更油を推奨します。また、クランクメタルの一部では積層構造になっている再上部層のホワイトメタルが摩耗し、第二層のニッケル層が軽度に摩耗している箇所があると推定されます。摩耗範囲は限定的だと思われますので、直ちに異常ではないものの、次回点検ではピストンリングと共にメタル摩耗も点検を推奨します。定期的なトライボ診断トライボ診断は、潤滑油を分析し、潤滑油の性状を調査して継続使用が可能か、更油すべきかの評価を行うことはもとより、ギヤや転がり軸受、すべり軸受などの潤滑状態も評価する設備診断技術ですが、農業用の設備では稼働率にもよるものの年に回程度の診断により、そのデータの変化から異常の兆候を早期に発見することや、分解点検の必要性を判断することが可能となります。今後も定期的な分析診断により設備状態を把握することを推奨します。はフェログラフィーおよびSOAP-Tの結果から総合的に判断した結果、傾向管理が必要な状態にあると考えられます。フェログラフィー【定量分析：Is値】Is値は異常摩耗の早期発見パラメータのつで、摩耗粒子を定量化するために用います。Is値は前回に比較しての乗から乗に低下し、やや高い値でした。これは、潤滑状態が異常に向かう上昇角を示さないことから、安定した潤滑状態になっていると判断します。フェログラフィー【定性分析：摩耗粒子および摩耗形態観察】分析結果から比較的多く観察された粒子は、以下の通りでした。正常な摩耗粒子・潤滑状態が正常なマイルド摩耗により発生。フリクションポリマ・局部的に高圧・高温となる場合に発生。砂等・外部から混入したと考えられます。観察された摩耗粒子の中でもフリクションポリマは、注意が必要です。フリクションポリマは、潤滑油が摺動面に押し込められ高圧状態になると同時に、圧縮熱により高温状態になった結果、基油自身が重合反応を起こし生成することが知られています。そのため、高圧高温状態の解消がなされなければ、潤滑油の劣化が進行し、粘度上昇に因る潤滑異常に進展する場合があります。Iカップリング発光分光分析【SOAP-T】検出された金属元素から発生箇所を推定すると、以下の通りでした。鉄、鉛、ニッケル、錫・エンジン部品リン、亜鉛、カルシウム・添加剤ナトリウム・外部混入異物カルシウムの析出SOAP-Tの結果、カルシウムが.ppmとやや高い値でした。エンジン油中にカルシウム化合物がやや高い濃度で検出された場合、この化合物がコンロッドメタルやクランクメタル摺動面に噛み込んで摩耗させたり、メタルに埋め込まれて摩耗を促進させたりする原因になるなどの悪影響を生じることが当社の研究結果から判明しています。この影響については、別紙カルシウムの析出をご覧ください。計数汚染度計数汚染度は、NAS級以上と汚染されていました。重量汚染度は、mg/mlでした。光学顕微鏡写真重量汚染度で濾過したフィルタ表面上の夾雑物を光学顕微鏡で観察した結果、鉄錆、砂、カルシウム化合物等が観察されました。粒度分布粒度分布は.～μmの範囲にあり、.μmにピークが確認されました。μm以下の粒子が多いことから、燃焼して発生したすす等であることが分かります。は良好と判断します。粘度粘度は、mm/sと新油値mm/sに比較して、粘度変化率は+％で、当社推奨の管理限界値である±％以内にあり、良好と判断します。水分は、ppmと当社推奨の管理限界値の以下にあり、良好と判断します。酸価は、mgKOH/gと新油値mgKOH/gに比較して高いものの、IRの結果で油劣化の兆候を示すカルボン酸の吸収が確認されていないことから、良好と判断します。塩基価は、mgKOH/gと当社推奨の管理限界値のmgKOH/g以上であることから、良好と判断します。IRIRチャートの結果、新油と使用油のスペクトルパターンで、指紋領域等に一致していない箇所はありますが、粘度、酸価、のデータと、油劣化の兆候を示すカルボン酸の吸収が確認されていないことから、良好と判断します。
報告№108-0227 報告№110-00732 | 分析№108-01664 分析№110-003414 | 110-003414 | 【評価：B＋】Iカップリング発光分光分析供試のギヤ油を分析した結果、検出された金属元素は、油中金属濃度の結果表に示すように、鉄、鉛、銅、リン、亜鉛、カルシウム、アルミニウム、ケイ素、ナトリウム、マグネシウム、ホウ素が検出されました。これらの検出された金属元素から発生箇所を推定すると鉄、鉛、銅・ギヤ・軸受等リン、亜鉛、カルシウム、マグネシウム、ホウ素・オイル添加剤アルミニウム、ケイ素、ナトリウム・外部混入異物であると思われます。このうち、機械部品が摩耗したと思われる元素はのグループです。銅を使用した箇所の溶出・摩耗銅を使用した部分の溶出・摩耗が発生しています。亜鉛系添加剤を使用している潤滑油で銅が検出される場合、潤滑系統内でこれらの金属が亜鉛系添加剤の影響により溶出することが知られています。今回の検出は、この溶出と、摺動面の摩耗との双方によるものと考えられます。今後、別紙鉱油の酸化に対する金属触媒の影響に示すように濃度の増加に伴い酸化速度が速まる可能性があります。フェログラフィー異常摩耗の早期発見パラメータとして摩耗粒子を定量化して評価するフェログラフィーのIs値は、潤滑状態が正常なの乗でした。摩耗粒子の形態で比較的多く観察された粒子は、潤滑状態が正常な場合に発生する摩耗粒子でした。このような摩耗粒子が観察された場合には、潤滑部では正常なマイルド摩耗が発生していることが分かります。【評価：B＋】計数汚染度はやや高い値でした。フィルタ表面の異物観察で鉄錆、砂等が観察されたことから、摩耗と外部混入異物の影響と思われます。【評価：C＋】水分はppmと当社推奨の管理限界値を超えていました。今後、水分の影響で減速機内部に錆が発生し、その影響で摩耗が発生する懸念があります。尚、粘度、全酸価、IRの各データは油名が不明であるため、判定することが出来ませんでした。【評価：C＋】減速機は継続使用可能な状態にあると判断します。トライボ診断では、バックラッシの増加量を分析結果から計算できますので、構造が確認できる図面、ギヤの形式、歯形、モジュール、歯数、歯幅、油入替後の稼働時間ならびに分解点検後の稼働時間をお知らせ下さい。計算結果をご報告いたします。を示す粘度、全酸価、IRの各データは新油データを基準として評価しています。今回は油名が不明であったため判断できませんでしたが、今後評価する場合は、充填用に新油を同時に分析することをご検討下さい。また、水分の影響により金属表面で腐食摩耗が発生し、発生した鉄錆等の粒子が潤滑部に噛み込み摩耗が進行することがありますので、更油或いは部分更油などの方法により相対的に水分濃度を低くすることを推奨します。
報告№109-09136 報告№112-00091 | 分析№109-001160 分析№112-000301 | 112-000301 | 潤滑油は継続使用可能な状態にあると判断します。粘度、全酸価、IR、RBOTの各データは良好でした。油の余寿命は、使用油の使用期間または使用時間が不明であったため、ご依頼の油の余寿命に関する検討は行えませんでした。ただし、分析の結果で新油値がminであったことから、使用期間を仮にヶ月間と仮定すれば余寿命は十二分にあると言えます。可能であれば、使用期間、あるいは使用時間の情報をご提供下さい。水分は良好でした。
報告№109-09136 報告№111-00647 | 分析№109-001160 分析№111-003268 | 111-003268 | 潤滑油は継続使用可能な状態にあると判断します。粘度、全酸価、IR、RBOTの各データは良好でした。油の余寿命は、使用油の使用期間または使用時間が不明であったため、ご依頼の油の余寿命に関する検討は行えませんでした。但し、分析の結果で新油値がminであったことから、使用期間を仮にヶ月間と仮定すれば余寿命は十二分にあると言えます。可能であれば、使用期間、あるいは使用時間の情報をご提供下さい。水分は良好でした。
報告№104-8044 報告№104-0321 | 分析№104-02040 分析№104-02293 | 104-02293 | 設備の保全適正化、コスト削減を図るため状態基準保全の導入を進めている中で、本機器はCBMによる分解点検周期の延長を行うこととしている。そこで、現在実施している振動診断法に加えて精度の高いCBMを目指しトライボ診断を実施することとした。トライボ診断の結果、軸受軌道面、転動面、保持器摺動面には異物の噛み込みにより発生した損傷や油膜切れにより発生した損傷の発生があるものの、軸受寿命の指標とされるフレーキングの発生は確認されず、現在のところは継続使用可能な状態にあると判断します。但し、損傷が起点となってフレーキングに進展するため、清浄な油を充填するとともに油槽内を念入りに清掃し、損傷発生の抑制に心がける必要があります。これらのことは、異常摩耗の早期発見パラメータであるフェログラフィーのIs値がの乗と非常に高く、摩耗粒子の形態観察の結果、異物の噛み込みにより発生した切削粒子や摩擦熱が高い場合に発生する黒錆が多くみられたことD－SOAPの結果、摩耗により発生した鉄が.と多く検出されたこと計数汚染度は、汚染度が高い影響で測定できず、且つ、重量汚染度が.mg/mlと高い値を示していたこと以上のことから判断しました。今回採油が軸受油槽のドレンバルブから全量採油を実施しているため、油槽底部や配管内に長期間残留していた汚染物が採取された可能性があります。油交換を実施する際には油槽内部の清掃を念入りに実施されることを推奨します。尚、を示す粘度、水分、全酸価、IRの各データが良好であることから、この油は継続使用可能と判断します。
報告№107-0287 報告№107-0350 | 分析№107-01519 分析№107-01843 | 107-01843 | 濾過前の試料油を分析した結果、計数汚染度が前回NAS級から、今回NAS級に約年でランク増加しました。D－SOAPで前回に比較して銅が.からに増加していました。フィルタ写真で、黄金色の金属片が多く観察され、D－SOAPで銅が多く検出されたことから、汚染度が増加した要因は、銅を使用した箇所の摩耗によるものと考えられました。銅の摩耗粒子発生源として推定されるのは、冷却水用配管、ダイヤル温度計の素子を止めている銅線等の銅を使用している箇所と思われました。例えば、冷却水用配管であったとすると配管取付部に緩みが生じている場合も考えられました。緩みが生じたことで配管が振動し、継手部がはずれたり、銅配管に亀裂が生じるなど、冷却水の混入に至る場合がありますので、今後、銅濃度の監視と共に、水分濃度が上昇することと摩耗が進行することが懸念されました。これらの障害発生に対する弊害を勘案の上、予防処置としてヶ月以内に再度分析を実施し、摩耗の進行状況を確認することを推奨します。
報告№108-0027 報告№108-0027 | 分析№108-00128 分析№108-00128 | 108-00128 | 本試験は、トライボ診断を実施し、軸受の潤滑状態、汚染状況を確認することを目的としました。【軸受の潤滑状態】トライボ診断の結果、現在のところ、ギヤは継続使用可能な状態にあると判断します。但し、摩耗粒子およびフィルタ表面の異物を観察した結果、外部から混入したと思われる鉄錆、砂等が多く観察されたことから、今後これらの異物がギヤ歯面に噛み込み摩耗が進行することが懸念されるため、定期的に分析を実施し、摩耗の進行状況を確認することを推奨します。診断の実施周期は、本設備の場合時間以上経過すればいつでも可能な状態になるため、これを参考に採油周期を検討されることを併せて推奨します。これらのことは、SOAP／D－SOAPの結果、鉄が多く検出されたものの、異常摩耗の早期発見パラメータであるフェログラフィーのIs値がの乗と良好の範囲にあり、摩耗粒子の形態観察の結果、マイルドな摩耗粒子、外部から混入したと思われる鉄錆が多く観察されたことフィルタ表面の異物を観察した結果、鉄錆、砂等が多く観察されたこと以上のことから判断しました。一方、SOAPでケイ素がppm検出されました。一般に潤滑油中からケイ素が検出された場合の原因は、油の消泡剤として使用されることが多い添加剤で、添加濃度が通常～程度であることフェログラフィーで砂が多く観察されることシリコングリースをシール部に塗布している場合、このシリコングリースが潤滑油に混入している可能性が考えられること以上の通りの要因を検討した結果、フェログラフィーで観察された砂は少量であり、ご提供頂いた新油に含まれているケイ素はppmであったことから、SOAPでケイ素が検出されたのはかの可能性が考えられました。原因を絞込むため、シリコングリースを使用している箇所があるかについてご確認下さい。【油の汚染状況】計数汚染度がナトリウム級以上と当社推奨の管理限界値を超えており、重量汚染度がmg/mlでした。
|  | 112-002377 | フェログラフィーおよびSOAP-Tの結果から総合的に判断した結果、傾向管理が必要な状態にあると考えられます。フェログラフィー【定量分析：Is値】Is値は異常摩耗の早期発見パラメータのつで、摩耗粒子を定量化するために用います。今回のIs値はの乗と低い値でした。フェログラフィー【定性分析：摩耗粒子および摩耗形態観察】分析結果から比較的多く観察された粒子は、以下の通りでした。正常な摩耗粒子・潤滑状態が正常なマイルド摩耗により発生。疲労摩耗粒子・繰返し応力を受けて発生。Iカップリング発光分光分析【SOAP-T】検出された金属元素から発生箇所を推定すると、以下の通りでした。鉄、鉛、銅、亜鉛・ギヤ、軸受等リン・添加剤カルシウム、バリウム、アルミニウム、ナトリウム、マグネシウム・外部混入異物バックラッシご提供いただいた減速機に関する情報から遊星歯車機構であることが分かりました。遊星歯車は、太陽歯車、内歯車、そして遊星歯車から構成されています。遊星歯車の数は、～個程度が一般的です。仮に個とした場合、遊星歯車と内歯車、遊星歯車と太陽歯車の接触点は合計で箇所となります。今回の情報から、油量、モジュール、歯幅が不明でしたので油量をL、モジュールを、歯幅をmmと仮定し、この部分のバックラッシを求めました。その結果、平均的に摩耗が発生していたと仮定した場合、バックラッシの増加量は以下の通りと推定されます。表バックラッシ増加量接触箇所 接触点 バックラッシ増加量 太陽歯車-遊星歯車 約. 遊星歯車-内歯 約. バックラッシ増加分の上限値は、メーカにより差異はあるものの、当社の推奨するバックラッシは、一般に推奨されるμmを管理目安にしています。この値に比較して十分に小さい値です。．粘度、水分、酸価の各データは良好でした。
報告№106-0227 報告№106-0371 | 分析№106-01279 分析№106-02031 | 106-02031 | 濾過前の試料油を分析した結果、粘度がmm/sと新油のmm/sに比較して、粘度変化率は+％で、やや不良領域にありました。現在、ISOVGからISOVGに移行しているため異常ではなく、本試料油は継続使用可能と判断します。
報告№105-8011 報告№105-8011 | 分析№105-00504 分析№105-00504 | 105-00504 | 分析の結果、摩耗粒子形態観察で外部から混入した鉄錆・砂が多く観察されたことから、今後、これらの異物が転がり軌道面に噛み込み摩耗が進行することが懸念されます。濾過を実施されるか、濾過が出来ない場合は、更油推奨します。RBOTは、新油との比較が必要ですので新油をご提供下さい。粘度は良好と判断します。粘度は.mm/sと新油値.mm/sに比較して、粘度変化率は+%で、管理限界値%以内にあり、良好と判断します。水分は良好と判断します。水分は.ppmと管理限界値の以下にあり、良好と判断します。全酸価は良好と判断します。全酸価は.mgKOH/gと新油値の.mgKOH/gに比較して高い値を示しているものの、IRで油劣化の兆候を示すカルボン酸が確認されていないことから、良好と判断します。IRは良好と判断します。IRの結果、新油に比較して変化はなく、良好と判断します。RBOTの結果、新油との比較が必要です。RBOTはminでした。新油との比較が必要ですので新油をご提供下さい。計数汚染度は当社推奨の管理限界値を超え、重量汚染度は高い値であることから、非常に汚染されていました。計数汚染度は当社推奨の管理限界値を超えていました。計数汚染度はNAS級以上と当社推奨の管理限界値のNAS級を超えていました。重量汚染度は高い値でした。重量汚染度はmg/mlと高い値でした。機器の潤滑状態フェログラフィーの結果、異常摩耗の早期発見パラメータであるIs値がの乗とやや高く、摩耗粒子形態観察で外部から混入した鉄錆・砂が多く観察されました。SOAPの結果、摩耗により発生した鉄が若干検出されました。SOAPの結果、摩耗により発生した鉄、油の添加剤成分であるリン、亜鉛、カルシウムが検出されました。D－SOAPの結果、摩耗により発生した鉄が検出されました。D－SOAPの結果、摩耗により発生した鉄、油の添加剤成分であるリン、亜鉛、カルシウム、外部から混入したと思われるナトリウムが検出されました。フェログラフィーの結果、外部から混入した鉄錆・砂が多く観察されました。フェログラフィーの結果、異常摩耗の早期発見パラメータであるIs値がの乗とやや高く、摩耗粒子形態観察で外部から混入した鉄錆・砂が多く観察されました。
報告№107-6588 報告№107-7038 | 分析№107-02904 分析№107-03037 | 107-03037 | 精点Aを実施した結果、前回に比較して全酸価が.mgKOH/gから.mgKOH/gに上昇し、管理限界値を大きく超えていました。IRの結果で油の劣化の兆候を示すカルボン酸の吸収が確認されたことから、全酸価が上昇した原因は、油劣化によるものと考えられました。今後、全酸価が上昇し続けたタービン油を継続使用した場合、油中の酸成分により金属表面が腐食して発生する腐食摩耗が発生することが懸念されるため、大至急更油を計画されることを推奨します。尚、全酸価の上昇幅が、下部メタルに比較して大きくなっていますが、これは本軸受がほとんど熱を伝達しない樹脂軸受であるため、摩擦により発生した熱を放出しにくいことが起因していると思われます。前回分析から年弱で非常に劣化していることから、分析周期を見直し年に回の分析で劣化の傾向を監視することが望ましいと判断します。これらのことは、前回に比較して全酸価が.mgKOH/gから.mgKOH/gに上昇し、管理限界値を大きく超えていたことIRの結果で油の劣化の兆候を示すカルボン酸の吸収が確認されたこと以上のことから判断しました。
報告№104-0124 報告№105-0094 | 分析№104-00956 分析№105-00622 | 105-00622 | 本トライボ診断は、潤滑油を分析し、分析結果から機器の潤滑状態を評価することを目的としました。診断の結果、ギヤ歯面ではすべり接触によるやや厳しい金属接触と、異物の噛み込みによる切削摩耗が発生していることが分かりました。これらの摩耗は、現時点ではμm前後の非常に小さな領域の摩耗であり、直ちに異常に結びつくものではありませんが、切削摩耗は、摩耗の進行速度が速いため注意して監視する必要があります。また、微小な摩耗痕が起点となって更に摩耗が進行する場合がありますので、念のためヶ月以内に再度分析を実施し、摩耗の進行状況を確認されることを推奨します。これらのことは、以下のことから判断しました。異常摩耗の早期発見パラメータであるフェログラフィーのIs値がの乗と良好の範囲にあるものの、摩耗粒子の形態観察の結果、異物の噛み込みにより発生する切削粒子、金属接触が厳しい場合に発生するシビア粒子が観察されたことD－SOAPの結果、ギヤの摩耗により発生した鉄が検出されたこと尚、減速機のバックラッシの増加を確認するためには、歯車のタイプ形状、モジュール、歯幅、歯数などの情報が必要です。是非、ご提供下さい。
報告№106-0467 報告№106-6133 | 分析№106-02677 分析№106-02826 | 106-02826 | 初期試験を実施した結果、前回に比較して計数汚染度がランク上昇し、管理限界値に到達していました。異常摩耗の早期発見パラメータであるフェログラフィーのIs値がと良好の範囲にあるものの、摩耗粒子形態観察で異物の噛み込みにより発生する切削粒子、銅合金がやや多く観察されました。また、D－SOAPの鉄および錫濃度は減少していたものの、銅濃度が増加していたことから、汚染度が増加した原因は、オイルリングの摩耗によるものと考えられました。オイルリングの摩耗は、摩耗粒子の形態からオイルリングの振れ回りが原因で、それにより潤滑油のかき上げ量が減少し、油膜切れにつながると思われます。また、今回観察された切削摩耗は、異物が混入していない状態に比較して、摩耗進行速度が速く注意が必要です。今後、切削摩耗の進行やオイルリングの振れ回りの影響で、軸受メタルの摩耗が進行することが懸念されるため、巡視の際にオイルリングの回転状況を確認すると共に濾過を実施することを推奨します。これらのことは、前回に比較して計数汚染度がNAS級からNAS級にランク上昇し、管理限界値に到達していたこと異常摩耗の早期発見パラメータであるフェログラフィーのIs値がと良好の範囲にあるものの、摩耗粒子形態観察の結果、異物の噛み込みにより発生する切削粒子、銅合金がやや多く観察されたことD－SOAPの結果、鉄および錫濃度は減少していたものの、オイルリングの主成分である銅が増加していたこと以上のことから判断しました。尚、軸受メタルの摩耗深さをより正確に把握するため、油量と軸受メタルサイズ等をお知らせください。
報告№109-09136 報告№112-00522 | 分析№109-001160 分析№112-002148 | 112-002148 | 軸受は継続使用可能な状態にあると判断します。はフェログラフィーおよびSOAP/D-SOAPの結果から総合的に判断した結果、正常な状態にあると考えられます。フェログラフィー【定量分析：Is値】Is値は異常摩耗の早期発見パラメータのつで、摩耗粒子を定量化するために用います。今回のIs値はのマイナス乗と低い値でした。フェログラフィー【定性分析：摩耗粒子および摩耗形態観察】分析結果から比較的多く観察された粒子は、以下の通りでした。正常な摩耗粒子・潤滑状態が正常なマイルド摩耗により発生。Iカップリング発光分光分析【SOAP/D-SOAP】検出された金属元素から発生箇所を推定すると、以下の通りでした。リン・添加剤カルシウム、ナトリウム・外部混入異物計数汚染度は、前回に比較してNAS級からNAS級にランク低下し、重量汚染度は、.mg/mlから.mg/mlに増加しているものの、当社推奨の管理限界値以下にあり、共に良好と判断します。分析結果は良好と判断します。計数汚染度計数汚染度はNAS級と当社推奨の管理限界値のNAS級以下にあり、良好と判断します。重量汚染度は.mg/mlと当社推奨の管理限界値のmg/ml以下にあり、良好と判断します。は正常と判断します。SOAPSOAPの結果、油の添加剤成分であるリンが検出されました。摩耗により発生する鉄が検出されていないことから、良好と判断します。D-SOAPD-SOAPの結果、摩耗により発生する鉄が検出されていないことから、良好と判断します。フェログラフィー異常摩耗の早期発見パラメータであるフェログラフィーのIs値がのマイナス乗と良好の範囲にあり、摩耗状態は正常と判断します。
報告№109-09136 報告№111-00705 | 分析№109-001160 分析№111-003556 | 111-003556 | 潤滑油は継続使用可能な状態にあると判断します。前回同様に水分はppmから.ppmと大きな変化はなく、当社推奨の管理限界値内にあり、良好でした。
報告№109-09255 報告№109-09255 | 分析№109-001912 分析№109-001912 | 109-001912 | 今回の採油は、対象設備停止中にドレン弁から実施しているため、別紙油中粒子の沈降の影響に示すように、油中粒子などの固形物は沈降の影響を受けて分析データが高濃度に出る可能性があることから、このことを踏まえて結果を検討しました。本試料は、高濃度になっていると思われる対象設備停止中のドレン弁から実施した採油にもかかわらず、分析の結果は全て良好の範囲にあったことから、油は継続使用可能であり、潤滑状態も正常と判断します。特性低下分析結果は、全項目が良好の範囲にありました。したがって、油の特性低下は認められず良好と判断します。粘度粘度はmm/sと新油値mm/sに対する粘度変化率が-％でした。粘度変化率の推奨管理限界値は、±％以内となっていますが、今回の結果はこの範囲内にあることから良好と判断します。全酸価全酸価は.mgKOH/gと新油値.mgKOH/g以内にあり、良好と判断します。酸化安定度酸化安定度は、新油値と比較して十分に残存していることが必要ですが、今回の残存率は新油の％となっており、当社推奨の管理限界値の％以上であったことから、良好と判断します。汚染水分による汚染は確認されず、良好と判断します。水分濃度水分濃度は、当社推奨の管理限界値の以下のであり、良好と判断します。摩耗潤滑状態は正常と判断します。異常摩耗の早期発見パラメータであるフェログラフィーのIs値は、潤滑状態が良好と判断できるのマイナス乗であったことから、潤滑状態は正常と判断します。
報告№109-09136 報告№113-00062 | 分析№109-001160 分析№113-000220 | 113-000220 | 本試料は、停止中のドレンプラグから採油されていることから、汚染度データは高濃度になる可能性があるにも関わらず、分析の結果は良好な範囲にありました。また、潤滑油そのものも劣化しておらず正常であることがわかりましたので、本試料油は継続使用可能と判断します。軸受は継続使用可能な状態にあると判断します。但し、将来的な摩耗進行の有無を確認するためにも傾向監視を継続することが有効です。定期的な分析今後も定期的に分析を実施し、分析データによる潤滑油の劣化や潤滑状態を確認することを推奨します。軸受メタルの情報提供今後軸受メタルの摩耗が進行した場合、摩耗程度を評価する必要がありますので、次回分析時には、メタルサイズをお知らせください。最適な採油方法本試料油は、機器停止中にドレンプラグから採油されています。機器が停止している状態では、別紙油中粒子の沈降の影響に示すように油槽内で撹拌がなくなり固形物が沈降するため、油中汚染度は高くなると推定されます。正確なデータによる診断を行うためにも、可能であれば今後の採油は、極力運転中もしくは停止直後の油槽中層部から実施されることを推奨します。はフェログラフィーおよびSOAP-Tの結果から総合的に判断した結果、継続使用は可能ですが、今後の機器の機能を確認するためにも傾向管理が有用と考えます。フェログラフィー【Is値】Is値は異常摩耗の早期発見パラメータのつで、摩耗粒子を定量化するために用います。今回のIs値はのマイナス乗と低い値でした。フェログラフィー【摩耗粒子および摩耗形態】分析結果観察された代表的な粒子は、以下の通りでした。フリクションポリマ・局部的に高圧・高温となる場合に発生。Iカップリング発光分光分析【SOAP-T】検出された金属元素から発生箇所を推定すると、以下の通りでした。銅、錫、亜鉛・軸受等カルシウム、ナトリウム・外部混入異物メタルの摩耗分析結果から軸受メタルの摩耗深さを、以下の条件を仮定して求めました。・分解点検から今回までに更油を実施していない場合の仮定した錫濃度ppm・当社の経験からメタル面積の約分の程度が摩耗した・更油後の錫濃度を・摺動面の面積をcmその結果、メタル表面の平均的な摩耗深さはμmとなり、メタルの表面粗さを軸受表面の一般的な粗さであるsと仮定すると、約分の程度が摩耗していると推定されます。余寿命分解後.時間で摺動面の表面粗さがμm摩耗したと考えられ、余寿命を計算すると時間と推定されます。この余寿命は、軸受摺動面の表面粗さがμmとなる鏡面状態になり、起動・停止時に油膜が形成されにくい状態を示します。仮定している部分がありますので、参考値としてお考え下さい。計数汚染度、重量汚染度は共に当社推奨の管理限界値以下にあり、良好でした。粘度、水分、酸価、IRの各データは良好でした。
報告№109-09136 報告№112-00537 | 分析№109-001160 分析№112-002212 | 112-002212 | 潤滑油は継続使用が可能であるものの、RBOT値がminを切っており、酸化防止剤が減少していることが確認されました。継続使用した場合、酸化防止剤が減少することで基油の劣化に進展することが予想されるため、今回の採油後に更油を実施していなければ更油を推奨します。粘度、全酸価、IRの各データは良好でした。RBOTRBOTの結果、minと当社推奨の管理限界値以上にあるものの、酸化防止剤の残存量は%と低下していました。水分は良好でした。
報告№104-4548 報告№104-0236 | 分析№104-01752 分析№104-01806 | 104-01806 | FDF軸受の潤滑油を分析し、トライボ診断を実施しました。その結果、以下の通りでした。軸受の潤滑状態軸受の潤滑状態を知るためフェログラフィー及びSOAP／D-SOAPを実施しました。その結果、軸受内部でやや厳しい金属接触の発生が確認できますが、転がり軸受の寿命を示すフレーキングの発生は確認されず、本軸受は継続使用可能な状態にあると判断します。但し、金属接触により発生した傷が起点となって疲労摩耗に進展することが懸念されます。疲労摩耗の開始時期を確認するため、定期的なトライボ診断を推奨します。尚、SOAPの銅濃度がppmとやや高い値を示していました。油中の銅濃度が以上になった場合、別添資料鉱油の酸化に対する金属触媒の影響に示すとおり油の劣化速度が加速しますので、銅濃度は以下で管理されることを推奨します。銅分が増加傾向を示すような場合、油種の変更が必要です。潤滑油の劣化潤滑油の劣化状況を確認するため、全酸価及びIRを実施しました。その結果、全酸価が.mgKOH/gと新油値の.mgKOH/g以内にあり、且つ、IRの結果、新油のスペクトルに比較して変化がないことから、この油は継続使用可能と判断します。
報告№108-0227 報告№110-00737 | 分析№108-01664 分析№110-003461 | 110-003461 | 前回に比較してSOAP／D－SOAPの結果で、鉄および錫濃度に変化はなく、異常摩耗の早期発見パラメータであるフェログラフィーのIs値がのマイナス乗と良好でした。前回に比較して計数汚染度はNAS級からNAS級にランク増加したものの、当社推奨の管理限界値内にあり、良好でした。分析結果は良好と判断します。計数汚染度計数汚染度はNAS級と当社推奨の管理限界値のNAS級以内にあり、良好と判断します。重量汚染度は.mg/mlと当社推奨の管理限界値のmg/ml以内にあり、良好と判断します。機器の潤滑状態機器の潤滑状態は正常と判断します。SOAPSOAPの結果、油の添加剤成分であるリンが検出されました。摩耗により発生する鉄および錫が検出されていないことから、良好と判断します。D－SOAPD－SOAPの結果、摩耗により発生する鉄および錫が検出されていないことから、良好と判断します。フェログラフィー異常摩耗の早期発見パラメータであるフェログラフィーのIs値がのマイナス乗と良好の範囲にあることから、潤滑状態は正常と判断します。軸受は継続使用可能な状態にあると判断します。
報告№104-0328 | 分析№104-02316 | 104-02316 | 濾過前の試料油を分析した結果、計数汚染度が前回NAS級から、今回NAS級に約年ヶ月でランク上昇しました。摩耗粒子形態観察及びフィルタ写真の結果、鉄錆・砂等が多く観察されているため、汚染度が上昇した要因は、外部から混入した異物によるものと考えられます。鉄錆等の異物は、通常運転中、過去作業中、今回採油時などに混入したと考えられます。又、潤滑異常の早期発見パラメータである摩耗過酷度を示すIs値がの乗と非常に良好の範囲にあることから、潤滑状態は良好な状態にあると判断します。
報告№109-09136 報告№112-00132 | 分析№109-001160 分析№112-000539 | 112-000539 | 潤滑油は継続使用可能な状態にあると判断します。分析結果は良好と判断します。粘度粘度はmm/sと新油値.mm/sに比較して、粘度変化率は+％で、当社推奨の管理限界値である±％以内にあり、良好と判断します。水分はppmと当社推奨の管理限界値の以下にあり、良好と判断します。酸価はmgKOH/gと新油値mgKOH/g以下にあり、良好と判断します。
報告№108-8028 報告№108-8028 | 分析№108-03820 分析№108-03820 | 108-03820 | トライボ診断を実施し、汚染度、潤滑状態を確認する。分析の結果、前回に比較して計数汚染度がランク増加し、SOAPの鉄濃度が増加傾向にありました。摩耗粒子診断で異常摩耗の早期発見パラメータであるIs値がの乗とやや高く、μm以下の鉄系摩耗粒子がやや多く観察されたことから、摩耗形態はマイルド摩耗であり、汚染度が増加した要因は、摩耗が進行したためと考えられました。今後、転がり軸受の場合、寿命の指標となるフレーキングに進展することが懸念されるため、定期的に分析を実施し、摩耗の進行状況を確認されることを推奨します。これらのことは、前回に比較して計数汚染度はランク増加し、SOAPの鉄濃度が増加したこと摩耗粒子診断の結果、異常摩耗の早期発見パラメータであるIs値がの乗とやや高く、μm以下の鉄系摩耗粒子、疲労摩耗粒子がやや多く観察されたこと以上のことから判断しています。トライボ診断では、バックラッシの増加量を分析結果から計算できますので、構造が確認できる図面、ギヤの形式、歯形、モジュール、歯数、回転数、減速比、歯幅をお知らせ下さい。計数汚染度は良好と判断します。計数汚染度は良好と判断します。計数汚染度はNAS級と当社推奨の管理限界値のNAS級以内にあり、良好と判断します。重量汚染度は.mg/mlとなっています。重量汚染度は.mg/mlとなっています。機器の潤滑状態摩耗粒子診断の結果、μm以下の鉄系摩耗粒子、疲労摩耗粒子がやや多く観察されています。SOAPによる油中金属濃度の結果、鉄が検出されています。SOAPによる油中金属濃度の結果、銅、油の添加剤成分であるリンが検出されています。SOAPによる油中金属濃度の結果、鉄が検出されています。SOAPによる油中金属濃度の結果、鉄、銅、外部から混入したと思われるカルシウム、ナトリウムが検出されています。摩耗粒子診断の結果、μm以下の鉄系摩耗粒子、疲労摩耗粒子がやや多く観察されています。摩耗粒子診断の結果、異常摩耗の早期発見パラメータであるIs値がの乗とやや高く、μm以下の鉄系摩耗粒子、疲労摩耗粒子が観察されています。
報告№109-09136 報告№112-00466 | 分析№109-001160 分析№112-001959 | 112-001959 | 潤滑油および対象設備は継続使用可能な状態にあると判断します。但し、今後も摩耗の進行を傾向監視するため、以下の対策を推奨します。定期的な分析今後懸念される摩耗の進行を監視するため、定期的に分析を実施することを推奨します。はフェログラフィーおよびSOAP／D-SOAPの結果から総合的に判断した結果、やや厳しい状態にあると考えられます。フェログラフィー【定量分析：Is値】Is値は異常摩耗の早期発見パラメータのつで、摩耗粒子を定量化するために用います。前回に比較してIs値はの乗から乗に低下しているものの、やや高い値でした。フェログラフィー【定性分析：摩耗粒子および摩耗形態観察】分析結果から比較的多く観察された粒子は、以下の通りでした。正常な摩耗粒子・潤滑状態が正常なマイルド摩耗により発生。Iカップリング発光分光分析【SOAP／D-SOAP】検出された金属元素から発生箇所を推定すると、以下の通りでした。鉄、鉛、銅・エンジン部品リン、亜鉛、カルシウム、マグネシウム、ホウ素・添加剤アルミニウム、ケイ素、ナトリウム・外部混入異物クランクメタルの摩耗SOAPの結果、前回に比較して銅がppmからppmに増加したことから、クランクメタルの摩耗が発生していると推定されます。ディーゼルエンジンのクランクメタルは積層構造になっており、クランクメタルの最表面はホワイトメタル層が存在し、その下にニッケル層、さらにその下には銅と鉛の合金であるケルメット層が存在します。ディーゼルエンジンのメタルは、設計上、油膜が正常に形成される流体潤滑が基本であることから、通常の使用においては摩耗しにくいと思われますが、メタルの潤滑部に流体潤滑になりにくい部分が発生するとメタル表面の軟質金属部が摩耗しメタル部のすぐ下のニッケル部まで摩耗し始め、ホワイトメタル層の主成分である錫や鉛、そしてメタルの第二層のニッケルやバックメタルの銅が検出されます。今後、摩耗が進行した場合、軸受が焼付を起こす可能性があるため、注意が必要です。その他の銅を使用した箇所の溶出・摩耗その他の潤滑油系統内で銅を使用している箇所は、潤滑油冷却器の配管などが考えられます。この箇所で溶出・摩耗が発生する場合は以下のことが考えられます。潤滑油冷却器の配管で摩耗していた場合、配管取付け部に緩みが生じて配管が振動し、継手部が外れたり、亀裂が生じて冷却水の混入にいたる場合があります。亜鉛系添加剤の影響により、潤滑油冷却器の配管で溶出していた場合、ピンホールが発生して冷却水の混入に至る場合があります。今後、油劣化の進行や水分濃度が上昇することに注意が必要です。計数汚染度計数汚染度は前回に比較してNAS級からNAS級にランク上昇し、汚染されていました。フィルタ表面の異物観察で金属片、鉄錆、砂等が観察されたことから、汚染度が高い要因は、摩耗と外部混入異物の影響と思われます。粒度分布粒度分布は.～μmの範囲にあり、.μmにピークが確認されました。μm以下の粒子が多いことから、燃焼して発生したすす等であることが分かります。粘度、水分、酸価、塩基価、IRの各データは良好でした。
報告№109-09136 | 分析№109-001160 | 112-002837 | 油の劣化進行は確認されなかったものの、油中の汚染度が高く、増加傾向にあることから、以下の対策を推奨します。対象設備は継続使用可能な状態にあると判断します。但し、将来的な摩耗進行の有無を確認するためにも傾向監視を継続することが有効です。濾過摩耗粒子や異物等がギヤ歯面や軸受軌道面に噛み込むことによる摩耗の進行が懸念されるため、可能であれば濾過を推奨します。定期的な分析今後懸念される凝着摩耗の進行を監視するため、定期的に分析を実施することを推奨します。新油との比較による評価を示す粘度、酸価のデータは新油データを基準として評価しています。今回は油名が不明であったため評価できませんでしたが、今後評価する場合は、使用している新油を同時に分析することをご検討下さい。はフェログラフィーおよびSOAP-Tの結果から総合的に判断した結果、継続使用は可能ですが、機器の機能を保持するためにも傾向管理が有用と考えます。フェログラフィー【定量分析：Is値】Is値は異常摩耗の早期発見パラメータのつで、摩耗粒子を定量化するために用います。Is値はの乗と、低い値でした。フェログラフィー【定性分析：摩耗粒子および摩耗形態観察】分析結果から比較的多く観察された粒子は、以下の通りでした。シビア粒子・潤滑状態がやや厳しい凝着摩耗により発生。金属潤滑部が局部的に油膜切れを起していると考えられます。観察された摩耗粒子の中でもシビア粒子は、将来的な摩耗の進行に繋がる可能性を示唆しているため、傾向監視が必要と思われます。シビア粒子は凝着摩耗に分類されます。この摩耗粒子は、ギヤ歯面や軸受軌道面で凝着、破断を繰り返し、この過程で生じる移着粒子が成長して摩耗粒子となります。そのため、ギヤ歯面や軸受軌道面では局部的に油膜切れが発生していることを示しています。この状態が継続した場合、摩耗粒子のサイズは徐々に大型化していき、設備の損傷に至る場合がありますので、傾向監視が必要です。Iカップリング発光分光分析【SOAP-T】検出された金属元素から発生箇所を推定すると、以下の通りでした。鉄、錫・ギヤ、軸受等リン、カルシウム・添加剤ケイ素、ナトリウム・外部混入異物計数汚染度は、NAS級以上と当社推奨の管理限界値を超えていました。摩耗粒子の形態観察およびSOAP-Tの結果から、汚染度が高い要因は摩耗と外部混入異物の影響と思われます。粘度粘度はmm/sとISOVG規格内にありました。水分は.ppmと当社推奨の管理限界値以下であり、良好でした。酸価は油名が不明であったため、新油データとの比較ができず評価できませんでした。潤滑油および設備の劣化比較と傾向前回、フェログラフィーおよびSOAP-Tは実施していないため、比較はできませんでした。計数汚染度は、前回に比較してNAS級からNAS級以上とランク上昇し、当社推奨の管理限界値NAS級を超えていました。粘度粘度は前回に比較してmm/sからmm/sに上昇しているものの、前回同様にISOVG規格内にありました。水分は前回に比較して.ppmから.ppmに減少し、前回同様に当社推奨の管理限界値以下であり、良好でした。酸価は前回に比較してから.mgKOH/gに低下していることから、油劣化は進行していないと考えられます。
報告№109-09136 報告№110-00326 | 分析№109-001160 分析№110-001455 | 110-001455 | 摩擦面で発生している摩耗の形態や潤滑状態は、フェログラフィーで得られた摩耗粒子の観察結果から評価します。同法は、摩耗粒子を含んだ試料油を磁力で油と粒子とに分離する技術で、分離された摩耗粒子を解析することによって潤滑状態の健全性や摩耗粒子の発生原因を診断するものです。摩耗粒子と摩耗形態観察された粒子は、潤滑状態が正常な場合に発生する摩耗粒子異物の切削作用で発生する切削粒子金属潤滑部が局部的に油膜切れを起して発生するシビア粒子局部的に高圧・高温となる場合に発生するフリクションポリマでした。以上から潤滑部で発生している摩耗は正常なマイルド摩耗、異物による切削摩耗、そしてやや厳しい摩耗形態の凝着摩耗であることが分かりました。また、局部的に高圧・高温になっている箇所があることも確認されました。切削摩耗は、摩耗形態の中でも摩耗進行速度が速い形態であることから管理には注意が必要です。転がり軸受で切削摩耗が発生している場合、軸受の寿命は分の程度に低下することが知られています。そして、切削摩耗の発生原因となる混入異物が残留している場合、この異物により切削摩耗が継続して発生する可能性があります。一方、フリクションポリマは、潤滑油が軸受軌道面に押し込められ高圧状態になると同時に、圧縮熱により高温状態になった結果、基油自身重合反応を起こし生成することが知られています。そのため、高圧高温状態の解消がなされなければ、潤滑油の劣化が進行し、粘度上昇に因る潤滑異常に進展する場合があります。潤滑状態異常摩耗の早期発見パラメータであるIs値は、潤滑状態が正常であるの乗となっていました。汚染度水分濃度は、前回同様に管理基準以内にあり良好でした。粘度、全酸価、RBOTの各データは、前回同様に管理基準以内にあり良好でした。潤滑油は継続使用可能な状態にあるものの、軸受摺動面で局部的な油膜切れによる摩耗や異物の噛み込みによる摩耗が僅かに発生していますので、以下の対策が必要です。今後、摩耗の進行状況を監視するため、定期的に分析を実施し、摩耗の進行状況を確認することを推奨します。
報告№105-0039 | 分析№105-00256 | 105-00256 | 本試験は、トライボ診断を実施し、油の劣化状態、汚染状況、軸受の潤滑状態を確認することを目的としました。油の劣化状態油の劣化状況を確認するために実施した粘度、水分、全酸価、IRの各データが良好であることから、この油は継続使用可能と判断します。汚染状況計数汚染度がNAS級以上、重量汚染度がmg/mlと汚染されていた。軸受の潤滑状態ベアリング軌道面に若干摩耗が発生している事が確認出来たものの、転がり軸受の寿命の指標となるフレーキングの発生が確認されていないことから、現在のところ、ベアリングは継続使用可能な状態にあると判断します。尚、フェログラフィーの結果、外部から混入したと思われる鉄錆等の異物が多く観察され、今後、これらの異物が軌道面に噛み込み摩耗が進行することが懸念されるため、運転時間が時間以上経過した時点で再度トライボ診断を実施し、摩耗の進行状況を確認することを推奨します。
報告№108-0387 報告№108-0387 | 分析№108-02609 分析№108-02609 | 108-02609 | 前回ブレード損傷に伴いボス内の潤滑油LからL抜いて、Lをボス内に残した状態で採油・分析を実施した。その結果、計数汚染度がNAS級以上と高かった。そのため、今回はボス内から抜いたLの潤滑油を再度ボス内へ戻してから採油を実施した。トライボ診断を実施し、ランナボス内の潤滑状態を確認する。分析の結果、前回に比較して計数汚染度はNAS級以上からNAS級にランク減少したものの、やや高い値でした。異常摩耗の早期発見パラメータであるフェログラフィーのIs値がの乗とやや高く、摩耗粒子の形態観察で前回同様に～μmサイズの鉄系摩耗粒子、銅合金、外部から混入したと思われる砂等がやや多く観察されました。汚染度が減少した要因は、前回からこれまで使用していた油であるがL補給したため、油中の粒子が分散し、その結果、粒子濃度が低下したものと考えられました。汚染状態は、NAS級と前回からランク改善されていますが、点検中に可能であれば、ボス内の潤滑油を循環回路を組み濾過を実施し、ボス内を清浄にすることを推奨します。また、運転再開後採油が可能な場合は、最低回再分析を実施し、傾向監視により摩耗進行の有無を確認されるよう推奨します。尚、を示す粘度、水分、全酸価、IRの各データは良好の範囲にあることから、この油は継続使用可能と判断します。これらのことは、前回に比較して計数汚染度はNAS級以上からNAS級にランク減少したものの、やや高いこと異常摩耗の早期発見パラメータであるフェログラフィーのIs値がの乗とやや高く、摩耗粒子の形態観察の結果、前回同様にμm以下の鉄系摩耗粒子、銅系のシビア粒子が多く観察されたことD－SOAPの結果、鉄および銅が検出されたこと以上のことから判断しました。
報告№109-09136 | 分析№109-001160 | 113-002607 | 潤滑油は汚染度が高いことから、油中の夾雑物が潤滑部に噛み込むことによる摩耗の進行が懸念されます。対象設備は継続使用可能な状態にあると判断しますが、今後の摩耗推移を確認するためにも傾向監視を継続することが有効です。更油油中の汚染度が高いことから、摩耗粒子や異物等の夾雑物が潤滑面に噛み込むことによる摩耗の進行が懸念されるため、可能であれば更油を推奨します。定期的な分析今後の凝着摩耗、疲労摩耗の推移を監視するため、定期的な分析実施を推奨します。新油の分析粘度、酸価は、油の性能を評価するパラメータの一種です。油の性能低下は、新油との比較が必要なことから、使用油の油名確認および未使用油の分析による比較評価を推奨します。異常摩耗の早期発見のパラメータであるIs値は、前回のレベルからレベルに低下しているものの、やや高い値でした。また、潤滑部の摩耗が認められたため、定期的に潤滑油分析を実施し、摩耗推移を監視することが有用と考えます。フェログラフィーで比較的多く観察された粒子は、以下の通りです。正常な摩耗粒子・潤滑状態が正常なマイルド摩耗により発生。シビア粒子・潤滑状態がやや厳しい凝着摩耗により発生。極微小領域で油膜切れが発生したことを示します。疲労摩耗粒子・繰返し応力による金属疲労で発生。大型化するとフレーキングの発生が懸念されます。シビア粒子は、摩擦面が将来的に異常摩耗へ進展する可能性を示唆しているため、傾向監視が有用と思われます。詳細は、別紙傾向監視が必要な摩耗粒子をご覧ください。計数汚染度は前回同様、NAS級を上回っており、当社推奨の管理限界値を超えていました。今後、油中の汚染物が潤滑部に噛み込むことによる摩耗の進行が懸念されます。前回同様、水分は良好です。粘度粘度はmm/sでした。前回同様にISOVG規格内にありますが、新油との比較による評価を推奨します。酸価は.mgKOH/gでした。前回の.mgKOH/gに比較して大きな変化はありませんでしたが、新油との比較による評価が必要です。
報告№108-6557 報告№108-6557 | 分析№108-03207 分析№108-03209 | 108-03209 | 精点Aを実施し、前回データと照合した結果、油中摩耗粒子の増加が確認されています。油中粒子の分析油中の粒子濃度は、油膜破断による発生や、油槽内などでの沈降が均衡したところで一定、いわゆる平衡状態になりますが、このバランスが崩れると増加する場合と減少する場合とに分かれます。増加した場合は、発生と減少の均衡が崩れ、摩耗の発生や外部混入混入が始まったことを示し、またこれとは反対に、減少した場合は発生量が減少しているか、或いは、減少量が大きくなっていることを示し、特に減少は、汚染状態や潤滑状態が良好であることを示唆しています。本軸受の場合、監視している粒子サイズを捕捉するフィルタ類の設置はなく、これによる減少はありませんので、油中の摩耗粒子が増加した理由は、摩耗が若干発生していると考えられます。但し、本軸受の摩耗は僅かに発生しているものの、計数汚染度がNAS級と清浄であり、かつ、異常摩耗の早期発見パラメータであるフェログラフィーのIs値がのマイナス乗と良好の範囲にあることから、本軸受は継続使用可能と判断します。これらのことは、前回に比較して、計数汚染度はランク増加しているものの、SOAP／D-SOAPの鉄および錫濃度に変化がないこと異常摩耗の早期発見パラメータであるフェログラフィーのIs値がのマイナス乗と良好の範囲にあること以上のことから判断しています。潤滑油の基本特性潤滑油の基本特性は、良好の範囲にあることから継続使用可能と判断します。
報告№109-09094 報告№112-00124 | 分析№109-000872 分析№112-000416 | 112-000416 | 潤滑油は継続使用可能な状態にあると判断します。は良好でした。尚、RBOTがminと管理基本値のminに比較して.min減少していました。このまま継続使用した場合、この減少傾向から限界値に到達するのは、別紙図RBOTの減少傾向に示すように年月と推定されました。残りの継続使用期間は、約年ヶ月であると予測されます。≪状態監視とパラメータ≫分析の目的および各分析のパラメータは以下の通りです。特性低下目的：油の分析結果から、や劣化傾向ならびに添加剤の消耗程度、残存寿命などを確認する。粘度JISK酸価JISK赤外線吸収スペクトルJISK酸化安定度試験JISK汚染目的：油の分析結果から、砂塵あるいは水・異種油などによるや、異物混入の有無を確認する。水分JISK計数汚染度JISB重量汚染度JISB光学顕微鏡観察摩耗目的：油中の摩耗粒子を分析する事により、回転・摺動部の潤滑状態、摩耗劣化の程度、余寿命などを解析する。摩耗診断電子顕微鏡観察JISKX線マイクロアナリシス油中金属濃度JISK≪分析結果≫特性低下粘度：良好粘度値mm/sの管理基本値mm/sに対する変化率は+％であり、○○管理限界値±％以内に留まっています。酸価：良好酸価.mgKOH/gは管理基本値の.mgKOH/g以内にあることから、問題は無いと判断します。赤外線吸収スペクトル：良好酸化安定度試験：良好酸化安定度試験の結果、数値minは○○管理限界値min以上に留まっており、現時点での使用は可能と判断します。汚染水分：良好水分値.ppmは○○管理限界値以内に留まっています。計数汚染度：今回は実施していません。重量汚染度：今回は実施していません。光学顕微鏡観察：今回は実施していません。摩耗摩耗診断電子顕微鏡観察・X線マイクロアナリシス：今回は実施していません。油中金属濃度：今回は実施していません。
報告№109-09094 報告№112-00124 | 分析№109-000872 分析№112-000439 | 112-000439 | 潤滑油は継続使用可能な状態にあると判断します。は良好でした。尚、RBOTは新油に比較して大きな値であり減少傾向は確認されませんでした。このことから、更油から今回採油までのヶ月間で酸化防止剤の消耗は確認されていないことから、使用条件が同様であれば定検周期のヶ月は使用できる可能性が高いと判断します。≪状態監視とパラメータ≫分析の目的および各分析のパラメータは以下の通りです。特性低下目的：油の分析結果から、や劣化傾向ならびに添加剤の消耗程度、残存寿命などを確認する。粘度JISK酸価JISK赤外線吸収スペクトルJISK酸化安定度試験JISK汚染目的：油の分析結果から、砂塵あるいは水・異種油などによるや、異物混入の有無を確認する。水分JISK計数汚染度JISB重量汚染度JISB光学顕微鏡観察摩耗目的：油中の摩耗粒子を分析する事により、回転・摺動部の潤滑状態、摩耗劣化の程度、余寿命などを解析する。摩耗診断電子顕微鏡観察JISKX線マイクロアナリシス油中金属濃度JISK≪分析結果≫特性低下粘度：良好粘度値mm/sの新油値mm/sに対する変化率は+％であり、当社推奨の管理限界値±％以内に留まっています。酸価：良好酸価.mgKOH/gは新油値の.mgKOH/g以内にあることから、問題は無いと判断します。赤外線吸収スペクトル：良好酸化安定度試験：良好酸化安定度試験の結果、数値minは当社推奨の管理限界値min以上に留まっており、現時点での使用は可能と判断します。汚染水分：良好水分値ppmは当社推奨の管理限界値以内に留まっています。計数汚染度：今回は実施していません。重量汚染度：今回は実施していません。光学顕微鏡観察：今回は実施していません。摩耗摩耗診断電子顕微鏡観察・X線マイクロアナリシス：今回は実施していません。油中金属濃度：今回は実施していません。
報告№108-7004 報告№108-7004 | 分析№108-00435 分析№108-00435 | 108-00435 | 今回の採油は、対象設備の停止中にドレンバルブから実施しているため、油循環中に採油した場合に比較し、油中粒子の沈降の影響を受け、分析データが高濃度に出る可能性があります。今回の分析は以上のことを踏まえて結果を検討しました。分析の結果、ギヤ歯面、転がり軸受の軌道面、共に潤滑状態は正常であることが確認され、ギヤおよび軸受は継続使用可能な状態にあると判断します。一方、潤滑性能を決定する最も基本的なである粘度は、mm/sと新油の.mm/sに比較して、変化率が+％となっており、当社推奨の管理限界値である±％を超えていました。IRの結果で油の劣化が確認されていないことから、粘度の上昇は、油名が違うか、或いは、異種油の混入が考えられました。これらのことは、SOAPによる油中金属濃度の結果、ギヤ歯面及び転がり軸受の摩耗により発生する鉄が検出されたものの、摩耗粒子形態観察の結果、正常な潤滑状態で発生する鉄系摩耗粒子が支配的であったこと粘度はmm/sと新油の.mm/sに比較して、粘度変化率は+％で、当社推奨の管理限界値である±％を超えていたこと以上のことから判断しました。尚、上述しましたように、今回の採油は停止中の採油であるため、運転中の採油に比較して汚染度は高目に出ている可能性があります。次回採油のタイミングは、粒子の沈降の影響を極力抑え、油中粒子が均一な分散状態に近い状態で採油が実施できるように、対象設備の運転中、または停止直後に採油を実施されることを推奨します。トライボ診断では、バックラッシの増加量を分析結果から計算できますので、構造が確認できる図面、ギヤの形式、歯形、モジュール、歯数、回転数、増速比、歯幅をお知らせ下さい。計算結果をご報告いたします。【】粘度はmm/sと新油の.mm/sに比較して、粘度変化率は+％で、当社推奨の管理限界値である±％を超えていました。IRの結果、油の劣化が確認されていないことから、粘度の上昇は、油名が違うか、或いは、異種油の混入が考えられました。粘度は当社推奨の管理限界値を超えていました。粘度はmm/sと新油値.mm/sに比較して、粘度変化率は+％で、当社推奨の管理限界値である±％を超えていました。水分は良好と判断します。水分は.ppmと当社推奨の管理限界値の以下であり、良好と判断します。全酸価は新油との比較が必要です。全酸価は.mgKOH/gでした。当社に新油データがないために、判定することは出来ませんでした。新油との比較が必要ですので、現在使用している保有の新油をご提供下さい。IRの結果、良好と判断します。IRの結果、油劣化の兆候を示すカルボン酸の吸収が確認されていないことから、良好と判断します。【】計数汚染度は良好と判断します。計数汚染度は良好と判断します。計数汚染度はNAS級と当社推奨の管理限界値のNAS級以内であり、良好と判断します。重量汚染度はmg/mlでした。重量汚染度はmg/mlでした。粒度分布は以下の通りでした。粒度分布は.μmにピークが確認されました。【機器の潤滑状態】ギヤおよび転がり軸受の潤滑状態は、正常と判断します。SOAPによる油中金属濃度の結果、銅が比較的多く検出されました。SOAPによる油中金属濃度の結果、鉄、銅、油の添加剤成分であるリン、亜鉛が検出されました。SOAPによる油中金属濃度の結果、鉄が比較的多く検出されました。SOAPによる油中金属濃度の結果、鉄、鉛、銅、外部から混入したと思われるカルシウムが検出されました。フェログラフィーの結果は良好です。異常摩耗の早期発見パラメータであるフェログラフィーのIs値がの乗と良好の範囲にあり、摩耗粒子の形態観察の結果、μm以下の鉄系摩耗粒子が観察されました。
報告№109-09097 報告№109-09097 | 分析№109-000965 分析№109-000965 | 109-000965 | 今回の採油は、対象設備の停止中に廃油栓から実施しているため、別紙油中粒子の沈降の影響に示すように、沈降の影響を受けて分析データが高濃度に出る可能性があります。今回の分析は、以上のことを踏まえて結果を検討します。分析の結果、摩耗粒子診断で異常摩耗の早期発見パラメータであるIs値がの乗とやや高く、潤滑状態がやや厳しい状態にあることが分かりました。摩耗粒子の形態観察で観察された粒子は、局部的に高圧・高温となる場合に発生するフリクションポリマ、外部から混入したと思われる鉄錆、砂等でしたが、中でも他の粒子に比較してフリクションポリマがやや多く観察されました。また、D－SOAPで鉄が検出されたことから、汚染度が高い要因は、局部的に高温・高圧になる箇所から発生したフリクションポリマと摩耗粒子の発生に加え、外部から混入した異物の影響により汚染度が高くなっていたと考えられます。フリクションポリマは、潤滑油が摺動部分で高圧下に押し込められ、高圧状態になると同時に、圧縮熱も発生して高温状態にもなり、その結果、潤滑油が重合して発生することが知られています。そのため、高温高圧状態が継続した場合、潤滑油は劣化する場合があります。外部混入異物は、今回の採油が対象設備の停止中に廃油栓から採油を実施しているため、廃油栓配管内部に残留していた汚染物が検出された可能性が高いと思われます。今回の採油で、潤滑油は分の以上が入れ替わっていると思われますが、高圧・高温の箇所が解消されなければ、潤滑油を入れ替えても潤滑油の劣化が進行する場合があります。油の劣化状況を確認するために、定期的に分析を実施されることを推奨します。傾向監視を行うための採油周期を理論的に求めたところ、最短で約時間となりました。この時間は、油中汚染物が均一になるために必要とする時間であり、この時間を経過すれば再分析の結果から状態の傾向を確認することが可能となりますので、このことを参考に次回分析時期を決定することを推奨します。は良好と判断します。粘度は良好と判断します。粘度はmm/sと新油値mm/sに比較して、粘度変化率は+％で、当社推奨の管理限界値である±％以内にあり、良好と判断します。水分は良好と判断します。水分はと当社推奨の管理限界値の以下であり、良好と判断します。全酸価は良好と判断します。全酸価は.mgKOH/gと新油値.mgKOH/gに変化はなく、良好と判断します。IRの結果、良好と判断します。IRの結果、IRチャートに示すように新油に比較して変化はなく、良好と判断します。計数汚染度は当社推奨の管理限界値に到達しています。計数汚染度は当社推奨の管理限界値に到達しています。計数汚染度はNAS級と当社推奨の管理限界値のNAS級に到達しています。重量汚染度は良好と判断します。重量汚染度はmg/mlと当社推奨の管理限界値mg/ml以内にあり、良好と判断します。粒度分布は.μmにピークが確認されています。粒度分布は.μmにピークが確認されています。機器の潤滑状態摩耗粒子診断の結果、局部的に高圧・高温となる場合に発生するフリクションポリマ、外部から混入したと思われる鉄錆、砂等がやや多く観察されています。SOAPによる油中金属濃度の結果、良好です。SOAPによる油中金属濃度の結果、油の添加剤成分であるリン、外部から混入したと思われるケイ素が検出されています。SOAPによる油中金属濃度の結果、鉄が検出されています。SOAPによる油中金属濃度の結果、鉄、油の添加剤成分であるリン、外部から混入したと思われる亜鉛、カルシウム、ナトリウムが検出されています。摩耗粒子診断の結果、局部的に高圧・高温となる場合に発生するフリクションポリマ、外部から混入したと思われる鉄錆、砂等がやや多く観察されています。異常摩耗の早期発見パラメータであるIs値がの乗と良好の範囲にあるものの、摩耗粒子の形態観察の結果、局部的に高圧・高温となる場合に発生するフリクションポリマ、外部から混入したと思われる鉄錆、砂等がやや多く観察されています。SEM・XMAの結果、鉄、マンガンを含む粒子が観察されています。摩耗粒子診断で観察された粒子をSEM・XMAで詳細に観察した結果、鉄、マンガンを含む粒子が観察されています。
報告№109-09094 報告№112-00124 | 分析№109-000872 分析№112-000473 | 112-000473_date121122 | 潤滑油は継続使用可能な状態にあると判断します。は良好でした。尚、RBOTがminと管理基本値の.minに比較して.min減少していました。このまま継続使用した場合、この減少傾向から限界値に到達するのは、別紙図RBOTの減少傾向に示すように年月と推定されました。残りの継続使用期間は、約年ヶ月であると予測されます。≪状態監視とパラメータ≫分析の目的および各分析のパラメータは以下の通りです。特性低下目的：油の分析結果から、や劣化傾向ならびに添加剤の消耗程度、残存寿命などを確認する。粘度JISK酸価JISK赤外線吸収スペクトルJISK酸化安定度試験JISK汚染目的：油の分析結果から、砂塵あるいは水・異種油などによるや、異物混入の有無を確認する。水分JISK計数汚染度JISB重量汚染度JISB光学顕微鏡観察摩耗目的：油中の摩耗粒子を分析する事により、回転・摺動部の潤滑状態、摩耗劣化の程度、余寿命などを解析する。摩耗診断電子顕微鏡観察JISKX線マイクロアナリシス油中金属濃度JISK≪分析結果≫特性低下粘度：良好粘度値mm/sの管理基本値mm/sに対する変化率は-％であり、○○管理限界値±％以内に留まっています。酸価：良好酸価.mgKOH/gは管理基本値の.mgKOH/gに比較し高くはあるものの、有機物・有機化合物試験の結果で油劣化の兆候を示すカルボン酸の吸収が見られないことから問題は無いと判断します。赤外線吸収スペクトル：良好酸化安定度試験：良好酸化安定度試験の結果、数値minは○○管理限界値min以上に留まっており、現時点での使用は可能と判断します。汚染水分：良好水分値ppmは○○管理限界値以内に留まっています。計数汚染度：今回は実施していません。重量汚染度：今回は実施していません。光学顕微鏡観察：今回は実施していません。摩耗摩耗診断電子顕微鏡観察・X線マイクロアナリシス：今回は実施していません。油中金属濃度：今回は実施していません。
報告№109-09249 報告№110-000298 | 分析№109-001747 分析№110-001169 | 110-001169 | 本試料は、汚染や摩耗に関するデータが異常として出やすいドレンバルブから採油されたにも関わらず、分析の結果は全ての分析項目の値が当社推奨の管理基準を満たしており、新油分析値との比較結果も問題となる値はなかったことから、油は継続使用可能な状態であり、また運転中における潤滑状態も正常であったものと判断します。分析結果特性低下特性低下に係るパラメータの分析結果は良好と判断します。粘度粘度はmm/sと新油値mm/sに対する粘度変化率は-％で、当社推奨の管理限界値である±％以内にあり、良好と判断します。全酸価添加タービン油の全酸価は、油メーカによって初期値が違うため統一した管理基準を設定するのが困難であることから、当社では管理限界値を設定しておらず、新油分析値との比較及び他の分析項目の結果より全酸価の状態判断を行います。その結果、全酸価は.mgKOH/gと新油値.mgKOH/gに比較して若干高くなっていますが、IRチャートに示すように劣化の兆候として現れるカルボン酸などの有機物・有機化合物の発生が確認されていないことから、異常のない値と判断します。酸化安定度酸化安定度はminであり、当社推奨の管理限界値のmin以上であることから良好と判断します。有機物・有機化合物有機物・有機化合物は、IRチャートによる新油分析値との比較の結果、cm-付近に劣化の兆候を示すカルボン酸の吸収が確認されていないことから、良好と判断します。色相はL.であり、新油値のL.に比較して変化はないことから、良好と判断します。汚染に係るパラメータの分析結果は良好と判断します。水分はであり、当社推奨の管理限界値の以下であることから良好と判断します。汚染粒子数はNAS級であり、当社推奨の管理限界値のNAS級以内であることから良好と判断します。汚染度物重量は.mg/mlであり、当社推奨の管理限界値のmg/ml以内であることから良好と判断します。摩耗運転中における潤滑状態は正常であったものと判断します。異常摩耗の早期発見パラメータであるフェログラフィーのIs値がのマイナス乗と当社基準値と比較して良好の範囲にあったことから潤滑箇所の潤滑状態は正常と判断します。金属濃度SOAP法により金属濃度を測定した結果、金属元素は検出されなかったことから、潤滑箇所で発生する金属接触による摩耗や、外部からの異物などの混入は見られず良好と判断します。金属濃度酸溶解法により金属濃度を測定した結果、外部からの異物などが混入したと思われる亜鉛、カルシウム、ナトリウムがと僅かに検出されましたが良好と判断します。
報告№109-09136 報告№114-00307 | 分析№109-001160 分析№114-001284 | 114-001284 | 対象設備は継続使用可能な状態にあると考えられます。但し、今後の潤滑状態の健全性を確認するためにも、継続して傾向監視することを推奨します。定期的な分析今後の凝着摩耗の推移を監視するため、定期的な分析実施を推奨します。異常摩耗の早期発見のパラメータであるIs値は、前回の-レベルからレベルに上昇しているものの、正常です。但し、フェログラフィーで観察された摩耗粒子の中には、～μmサイズの大型のシビア粒子が観察されました。大型のシビア粒子は、視野に個と少ないことから、直ちに異常ではないものの、今後の摩耗進行を傾向監視することが有用です。
報告№109-09136 報告№112-00541 | 分析№109-001160 分析№112-002242 | 112-002242_date130403 | グリースグリースの酸化劣化はありませんが、ちょう度の上昇が確認されていることから、以下の対策を推奨します。軸受は継続使用可能な状態にあると判断します。但し、将来的な摩耗進行の有無を確認するためにも傾向監視を継続することが有効です。新グリースの入替または適時給脂ちょう度の上昇がみられ、グリースが軟化していることが確認されました。今後、グリースの漏洩や油膜切れの発生が懸念されるため、新グリースの入替または適時給脂されることを推奨します。定期的な分析定期的に分析を実施することにより、データの変化から異常の兆候を早期に発見することが可能となります。また、今回は対象設備の初回分析であるため、あと最低でも回分析を実施し、分析データの変化を確認することを推奨します。尚、分析結果からSOAP-Tの鉄濃度が比較的高く、摩耗の進行が懸念されるため、出来るだけ早めに回目の分析を実施することを推奨します。グリースの物理的性状グリースの酸化劣化はありませんが、ちょう度は当社推奨の管理限界値を超えていました。ちょう度ちょう度は、と当社推奨の管理上限値のより若干高くなっており、グリースが軟化していることが分かりました。軟化したグリースを使用した場合、グリースの漏洩や軸受等で油膜切れが発生することが懸念されます。滴点滴点は、と新グリース値に比較して変化はなく、良好と判断します。酸価は、mgKOH/gと新グリース値mgKOH/g以下であり、良好と判断します。水分は、.％でした。グリースの水分濃度は一般的に.～％が適正であるため、良好と判断します。IRIRチャートの結果、新グリースと使用グリースのスペクトルパターンはほぼ一致し、また、油劣化の兆候を示すカルボン酸の吸収が確認されていないことから、良好と判断します。はフェログラフィーおよびSOAP-Tの結果から総合的に判断した結果、継続使用は可能ですが、機器の機能を保持するためにも傾向管理が有用と考えます。フェログラフィー【定性分析：摩耗粒子および摩耗形態観察】観察された代表的な摩耗粒子は、以下の通りでした。正常な摩耗粒子・潤滑状態が正常なマイルド摩耗により発生。Iカップリング発光分光分析【SOAP-T】検出された金属元素から発生箇所を推定すると、以下の通りでした。鉄、ニッケル、錫・軸受等鉛、アンチモン、リン、亜鉛、カルシウム、バリウム、アルミニウム、ナトリウム・添加剤、増ちょう剤鉄以外に、アンチモン、錫が比較的高い値でした。これらの元素が含まれている材質は、以下の点が考えられます。一般にすべり軸受に使用されるホワイトメタル転がり軸受の保持器で使用されるアルミ合金以前使用していたグリースが使用グリースと混合した一般にすべり軸受に使用されるホワイトメタルがありますが、本軸受は転がり軸受であり、図面から材質でホワイトメタルを使用している箇所は確認されませんでした。転がり軸受にアルミ合金が使用されていれば、アルミニウムと共に錫が検出されますが、アルミニウム濃度は、保持器の主成分にしては濃度が低すぎることから、検出された元素は保持器が摩耗したものである可能性は低いと考えられました。グリースは流動性が低く、新グリースを補給しても油槽内にある全てのグリースが入れ替わることは困難であることから、今回使用されているグリースに入っていない成分が検出された要因は、以前使用していたグリースに含まれていた金属成分が、今回の使用グリースと混合して検出されたと推定されます。尚、アンチモンおよび鉛は、未使用グリースから高濃度で検出されていることから、グリースの添加剤として最初から入っているものと思われます。
報告№109-09136 報告№111-00382 | 分析№109-001160 分析№111-001823 | 111-001823 | グリースおよび軸受は継続使用可能な状態にあり、保守サイクルおよび手法は問題ないと判断します。但し、異種グリースの混入、或いは、グリース名が違う可能性があるため、以下の対策を推奨します。異種グリースの混入の有無、グリース名を再度確認することを推奨します。フェログラフィー摩耗粒子の形態で比較的多く観察された粒子は、潤滑状態が正常な場合に発生する摩耗粒子でした。これらの摩耗粒子が観察された場合、潤滑部で発生している摩耗形態は、正常なマイルド摩耗であることが分かります。電子顕微鏡・X線マイクロアナリシス観察された粒子をSEM・XMAで詳細に分析した結果、粒子には鉄、クロム、マンガンが比較的多く含まれており、成分割合から粒子は主にベアリングから発生していると推定できました。Iカップリング発光分光分析供試グリースを分析した結果、検出された金属元素は、SOAP-Tの結果表に示すように、鉄、鉛、銅、錫、リン、亜鉛、カルシウム、バリウム、アルミニウム、ナトリウムでした。これらの検出された金属元素から発生箇所を推定すると鉄、鉛、銅、錫・軸受等リン、亜鉛、バリウム・グリース添加剤カルシウム、アルミニウム、ナトリウム・増ちょう剤であると思われます。このうち、機械部品が摩耗したと思われる元素はのグループです。グリースの物理的性状IRの結果、新グリースのIRスペクトルと一致しない箇所が確認されました。異種グリースの混入またはグリース名の誤りなどが考えられます。
報告№104-4547 | 分析№104-01636 | 104-01636 | 定期試験を実施した結果、摩耗粒子形態観察及び光学顕微鏡写真に示すように、外部から混入した鉄錆・砂が見られました。混入による影響は直ちにはないものの、今後、これらの異物が軸受摺動面に噛み込み摩耗が進行することが懸念されるため、ヶ月以内に摩耗試験を実施し、汚染状況及び摩耗の進行状況を確認されることを推奨します。これらのことは、異常摩耗の早期発見パラメータであるフェログラフィーのIs値が、.と良好の範囲にあるものの、摩耗粒子形態観察の結果、外部から混入した鉄錆が観察されたこと光学顕微鏡写真に示すように、外部から混入した鉄錆・砂が観察されたこと以上のことから判断しました。尚、RBOTが前回に比較し、min上昇したのは、新油の補充等の影響が考えられます。今後は、今回のRBOT値によりデータ管理を行います。
報告№108-0387 報告№108-0379 | 分析№108-02609 分析№108-02541 | 108-02541 | グリースの物理的性状、軸受の潤滑状態を確認する。グリースの物理的性状グリースの物理的性状を示す滴点、全酸価、IRの結果は、良好と判断します。ギヤの潤滑状態SOAP／D－SOAPで鉄が検出され、摩耗粒子の形態観察で～μmサイズの摩耗粒子が観察されているものの、観察された摩耗粒子は僅かであることから、ギヤは継続使用可能と判断します。尚、報告書の管理表中に示しているSOAP／D-SOAPは、グリース潤滑の場合、摩耗粒子が均一に分散していないため、測定値が大きく変動することがありますので参考値としてお考え下さい。
報告№104-4526 | 分析№104-00916 | 104-00916 | 平成年月日時分○○運転中にスラストメタルTが動作した。Dのデマンド値はのため、実際にはまで上昇したとは考えにくい。そのため、メタルヒートランの結果、特に異常が認められないための特性変化による誤動作と推定するが、今回の分析によりスラストメタルの状態を把握することを目的としました。分析の結果、軸受メタルは継続使用可能と判断します。但し、油の劣化兆候が確認されました。全酸価は、当社推奨の管理限界値内にあるものの、IRの結果、油劣化の兆候を示すカルボン酸の吸収が確認されていることから、今後は、全酸価の上昇に注意が必要です。IRチャートに示すように、油劣化の兆候を示すカルボン酸の吸収が若干見られており、全酸価の測定結果にあらわれない劣化の兆候が確認されました。今後、全酸価の上昇傾向を確認するため、ヶ月以内に再度分析を実施し、劣化の進展の確認が必要と判断します。これらのことは、全酸価が.mgKOH/gと当社推奨の管理限界値内にあるものの、やや高いことIRの結果、油劣化の兆候を示すカルボン酸の吸収が確認されたこと以上のことから判断しました。
報告№105-6050 報告№106-0129 | 分析№105-01529 分析№106-00853 | 106-00853 | お客様からご提供いただいた経緯に関する情報は以下の通りです。・グリース注入後、運転中ににじみ出てきたグリースの色が新グリースに比較して変色していた。グリース変色の原因を調査する。分析の結果、SOAP／D－SOAPの結果で鉄が多く検出され、SEM・XMAの結果からも鉄、クロム、ニッケルを含む粒子が多く観察されたことから、グリースが変色した原因は、ベアリングの摩耗とニッケルを多く含む粒子によるものと考えられました。尚、ニッケルを多く含む粒子は、当社の経験では、軸受組付け時などで使用する焼付き防止剤に含まれていたことがあり、焼付き防止剤などの使用の有無をご確認ください。現在のところ、観察された摩耗粒子サイズも小さく、転がり軸受の寿命の指標となるフレーキングが発生していないことから、軸受は継続使用可能と判断します。又、グリースの物理的性状を示すちょう度、滴点、全酸価の各データは当社推奨の管理限界値内にあることから、グリースも継続使用可能と判断します。
報告№107-0366 報告№108-0315 | 分析№107-01900 分析№108-02188 | 108-02188 | 濾過前の試料油を分析した結果、計数汚染度が前回NAS級から、今回NAS級に約年でランク増加しました。摩耗粒子の形態観察およびフィルタ表面の異物観察で鉄錆、砂等が観察されたため、汚染度が増加した要因は、摩耗による粒子の増加ではなく、外部から混入したと思われる異物によるものと考えられました。但し、異物の混入はありましたが、潤滑異常の早期発見パラメータである摩耗過酷度を示すIs値がのマイナス乗と非常に良好の範囲にあることから、潤滑状態は正常な状態にあると判断します。
報告№104-6002 | 分析№104-00027 | 104-00027 | 初期試験を実施した結果、汚染状態は良好であり、摩耗も安定していると判断します。但し、前回と同じくIRで油劣化の兆候を示すカルボン酸の吸収が見られました。今回、全酸価を実施しておらず、油劣化の進行状況を定量的に確認することが出来ていません。全酸価を追加実施し、油劣化の進行状況を確認されることを推奨します。これらのことは、前回に比較して、計数汚染度は等級に変化はなく、SOAP／D-SOAPの鉄濃度に大きな変化がなく、異常摩耗の早期発見パラメータであるフェログラフィーのIs値が、-と良好の範囲にあることIRで油劣化の兆候を示すカルボン酸の吸収が見られたこと以上のことから判断しました。
報告№103-6077 | 分析№103-01680 | 103-01680 | 濾過後の試料油を分析した結果、計数汚染度、D－SOAP、フェログラフィーを除く項目は良好でした。計数汚染度がNAS級と非常に良好の領域にあるものの、濾過後としては高い値でした。D－SOAPの結果、鉄が、銅が、メタルの主成分である錫がppm検出され、フェログラフィーの結果、摩耗過酷度を示すIs値はの乗と非常に良好の範囲にあるものの、摩耗粒子形態観察で、金属接触が厳しい場合に発生するシビア粒子、黒錆、外部から混入した異物、及び、球状粒子が多く見られたことから、汚染の要因は、軸受メタルの摩耗と外部から混入した異物によるものと考えられました。フェログラフィーで観察されたシビア粒子、球状粒子は、異常の兆候を示す形態のパラメータで、この摩耗粒子が発生する場合、潤滑状態に注意が必要です。球状粒子の発生原因は、一般に、溶接工事、溶接作業などによる溶接スパッタの混入、電食による発生、厳しい金属接触による摩耗、が考えられます。発生原因が、の溶接スパッタの混入であれば、今後増加しないと思われますが、が考えられる場合は、原因を取り除かなければ球状粒子は増加すると考えられますので、この球状粒子の増加の有無を確認されることを推奨します。念のため、主機の起動時、停止時の温度チャートから軸受温度の微妙な変化がないかを確認をされるよう推奨します。尚、今回オーバーホール時に濾過を実施し、その後採油を実施しているにもかかわらず、計数汚染度が高い値を示し、外部から混入した異物が多く見られていた事から、濾過作業・採油方法のどちらかが適切ではなかった可能性があります。現在循環している油の汚染度を確認し、汚染度が今回同様であれば、濾過作業、汚染度が改善された場合は採油方法に問題があったことが判断できますので、再度採油・分析を実施されることを推奨します。
報告№109-09136 報告№110-00326 | 分析№109-001160 分析№110-001460 | 110-001460 | 摩擦面で発生している摩耗の形態や潤滑状態は、フェログラフィーで得られた摩耗粒子の観察結果から評価します。同法は、摩耗粒子を含んだ試料油を磁力で油と粒子とに分離する技術で、分離された摩耗粒子を解析することによって潤滑状態の健全性や摩耗粒子の発生原因を診断するものです。摩耗粒子と摩耗形態観察された粒子は、潤滑状態が正常な場合に発生する摩耗粒子金属潤滑部が局部的に油膜切れを起して発生するシビア粒子局部的に高圧・高温となる場合に発生するフリクションポリマ外部から混入したと思われる鉄錆等でした。以上から潤滑部で発生している摩耗は正常なマイルド摩耗とやや厳しい摩耗形態の凝着摩耗であることが分かりました。また、局部的に高圧・高温になっている箇所があることも確認されました。フリクションポリマは、潤滑油が軸受軌道面に押し込められ高圧状態になると同時に、圧縮熱により高温状態になった結果、基油自身重合反応を起こし生成することが知られています。そのため、高圧高温状態の解消がなされなければ、潤滑油の劣化が進行し、粘度上昇に因る潤滑異常に進展する場合があります。潤滑状態異常摩耗の早期発見パラメータであるIs値は、潤滑状態がやや厳しいの乗となっていました。汚染度水分濃度は、前回同様に管理基準以内にあり良好でした。粘度、全酸価、RBOTの各データは、前回同様に管理基準以内にあり良好でした。本試料油の添加剤は、一般に、タービン油に比較して極圧添加剤や摩耗防止剤などの濃度が高く、この影響でRBOT試験の結果が変動する傾向があります。そのため、コンプレッサー油の余寿命の評価をタービン油と同等の精度で得るには、RBOTの結果に加え、粘度、全酸価、IRなどのデータを総合的に判断することが必要です。本試料油は、機器停止中にタンクドレン弁から採油されています。ドレン弁の汚染度は、一般的に汚染度が高濃度であり、尚且つ、機器が停止している状態では油中汚染度が更に高濃度になると推定されます。しかし、このような採油時の悪条件にもかかわらず、分析の結果から異常な摩耗状態を示す摩耗粒子が確認されなかったことから、空気圧縮機内の各摺動部は継続使用可能な状態にあると判断します。但し、摺動面で局部的な油膜切れによる摩耗が僅かに発生しています。今後さらに摩耗が進行することが懸念されますので、以下の対策を推奨します。今後、摩耗の進行状況を監視するため、定期的に分析を実施し、摩耗の進行状況を確認することを推奨します。
報告№108-5077 報告№108-5077 | 分析№108-02810 分析№108-02810 | 108-02810 | トライボ診断の結果、泡立ち試験を除く項目は良好です。泡立ち試験の結果は、一般的には消泡性能が低くいと判断できる値の-ですが、新油値の-と同レベルにあったため、良好と判断します。機器の潤滑状態潤滑状態指数はのマイナス乗と濾過設備のない機器であれば正常な潤滑状態にあると判断できますが、ギヤボックスの油系統にはインラインフィルタとオフラインフィルタがあり、μmサイズ以上の粒子の大部分は捕捉され、異常な摩耗状態が発生したとしても正常な潤滑状態にあると誤認してしまう可能性があります。そこで、フィルタが設置されていない場合の潤滑状態を、一般的なフィルタの効率である.と仮定し、粒子の発生状況から潤滑状態を推定します。その結果、ギヤは継続使用可能な状態にあると思われますが、潤滑状態指数は摩耗がやや厳しい状態であるの乗領域にあると推定できます。推定結果は、フィルタの濾過効率を仮定して求めたものですが、フィルタがない状態では油中の粒子濃度は現在より高いことは明らかです。そのためヶ月後に再度分析を実施し、摩耗進行の有無をチェックすることを推奨します。尚、フィルタの捕捉の影響による誤認を避けるため、これまでの採油箇所に加え、インラインフィルタやオフラインフィルタの捕捉物も分析し、その結果から潤滑状態を評価することを提案します。フィルタ捕捉物の分析を実施する際には、フィルタ使用時間の情報をご提供いただけますようお願い致します。泡立ち試験の結果、消泡性能が低いと判断できる値であるものの、新油と同レベルにあると判断します。粘度は良好。粘度はmm/sと新油値.mm/sに比較して、粘度変化率は-.％で、当社推奨の管理限界値である±％以内にあり、良好と判断します。粘度はmm/sとなっています。粘度はmm/sとなっています。粘度指数はとなっています。粘度指数はとなっています。泡立ち試験は-となっています。泡立ち試験は-と新油と同レベルにあり、消泡性能が新油と同レベルにあると判断します。水分は良好。水分はppmと当社推奨の管理限界値の以下であり、良好と判断します。全酸価は良好。全酸価は.mgKOH/gと新油値.mgKOH/gに比較して高いものの、IRの結果で油劣化の兆候を示すカルボン酸の吸収が確認されていないことから、良好と判断します。機器の潤滑状態精密な濾過設備がない機器であれば、潤滑状態指数は正常の範囲にあると判断します。潤滑状態指数は正常の範囲にあると判断します。異常摩耗の早期発見パラメータである潤滑状態指数がのマイナス乗と精密な濾過設備がない機器であれば、潤滑状態指数は正常の範囲にあると判断します。
報告№109-09136 報告№110-00054 | 分析№109-001160 分析№110-000183 | 110-000183 | は良好でした。但し、IRの結果で新油に比較して酸化防止剤のピークが小さくなり、RBOTがminと新油値のminに比較してmin減少していました。潤滑油は継続使用可能な状態にあるものの、以下の対策が必要です。RBOT値がminを切り、酸化防止剤が減少しています。本試料油の使用期間ヶ月であった場合、次回定検前に当社推奨の管理限界値に到達する可能性がありますので、その場合更油が必要と判断します。
報告№109-09249 報告№110-00306 | 分析№109-001747 分析№110-001234 | 110-001234 | 油中金属の分析は、試料油を以上の高温で発光させた光を分光器で分光し、金属固有の波長から元素を特定するとともに、光の強度から濃度を求めるIカップリング発光分光分析法を用います。また摩耗状態は、SOAP法により求めた金属成分と濃度に、フェログラフィー法による早期発見パラメータであるIs値と摩耗粒子分析とを加味し、さらに摩耗粒子の形態により摩擦面で発生している摩耗機構を推定して総合的に判断します。Iカップリング発光分光分析供試のタービン油を分析した結果、検出された金属は油中金属元素の結果表に示すように、鉄、鉛、銅、錫、亜鉛、カルシウム、アルミニウム、ケイ素、ナトリウムでした。これら検出された金属元素から発生箇所を推定すると、鉄、鉛、銅、錫・軸受等亜鉛、カルシウム、アルミニウム、ケイ素、ナトリウム・外部混入異物であると思われます。このうち、機械部品が摩耗したと思われる元素はのグループです。ケイ素の検出金属濃度でケイ素がppm検出されました。一般に、潤滑油中からケイ素が検出された場合の原因として、シリコン油或いは、シリコン系の添加剤が検出されるフェログラフィーおよびフィルタ表面の異物観察で砂が多く観察されて検出されるシリコングリースをシール部に塗布している場合、このシリコングリースが潤滑油に混入して検出されるなどが挙げられますが、今回検出が比較的高濃度であることからの可能性が考えられます。については、分析結果では確認することが出来ませんので、これに関する情報があれば提供をお願いします。フェログラフィー摩耗粒子分析結果から観察された粒子は、潤滑状態が正常な場合に発生する摩耗粒子異物の切削作用で発生する切削粒子金属潤滑部が局部的に油膜切れを起して発生するシビア粒子でした。潤滑状態と摩耗形態異常摩耗の早期発見パラメータとして摩耗粒子を定量化して評価するフェログラフィーのIs値は、潤滑状態がやや厳しいの乗となっていました。摩耗粒子の観察結果から潤滑部では正常な潤滑状態であるマイルド摩耗、異物による切削摩耗、そしてやや厳しい凝着摩耗が発生していることが分かりました。摩耗形態の中でも切削摩耗は、異物が混入していない状態に比較して摩耗進行速度が速く注意が必要で、定期的なトライボ診断による状態監視が必要と考えます。また、切削摩耗発生の原因となる混入異物が残留している場合、この異物により切削摩耗が継続して発生する可能性があります。汚染粒子数はNAS級と当社推奨の管理限界値に到達し、汚染度物重量はmg/ml当社推奨の管理限界値を超えていました。フィルタ表面の異物観察で鉄錆、砂等が観察されたことから、汚染度が高い要因は、摩耗と外部混入異物の影響と思われます。粘度、全酸価、酸化安定度、有機物・有機化合物の各データは良好でした。潤滑油および軸受は継続使用可能な状態にあるものの、以下の対策が必要です。油槽内の清掃本設備の油量が少なく、今回の採油でほぼ全量抜き取っていますが、油中の汚染度が高く、油槽内に残留する可能性があります。そのため、油槽内を清掃されることを推奨します。定期的な分析今後、摩耗の進行を監視するため、定期的に分析を実施することを推奨します。シリコン系のグリースや添加剤の確認シリコン系の添加剤やグリースを使用している箇所があるかについてご確認下さい。分析結果特性低下特性低下に係るパラメータの分析結果は良好と判断します。粘度粘度はmm/sと新油値mm/sに対する粘度変化率は+％で、当社推奨の管理限界値である±％以内にあり、良好と判断します。全酸価添加タービン油の全酸価は、油メーカによって初期値が違うため統一した管理基準を設定するのが困難であることから、当社では管理限界値を設定しておらず、新油分析値との比較及び他の分析項目の結果より全酸価の状態判断を行います。その結果、全酸価はと新油値.mgKOH/g以内にあることから、良好と判断します。酸化安定度酸化安定度はminであり、当社推奨の管理限界値のmin以上であることから良好と判断します。有機物・有機化合物有機物・有機化合物は、IRチャートによる新油分析値との比較の結果、cm-付近に劣化の兆候を示すカルボン酸の吸収が確認されていないことから、良好と判断します。色相はL.であり、新油値のLに比較して大きな変化はないことから、良好と判断します。汚染に係るパラメータの分析結果は、汚染粒子数は当社推奨の管理限界値に到達し、汚染度物重量は当社推奨の管理限界値を超えていました。水分はppmであり、当社推奨の管理限界値の以下であることから良好と判断します。汚染粒子数はNAS級であり、当社推奨の管理限界値のNAS級に到達していました。汚染度物重量はmg/mlであり、当社推奨の管理限界値のmg/mlを超えていました。摩耗フェログラフィーによる摩耗粒子の観察の結果、潤滑状態が正常な場合に発生する摩耗粒子、異物の切削作用で発生する切削粒子、金属潤滑部が局部的に油膜切れを起して発生するシビア粒子が比較的多く観察されました。異常摩耗の早期発見パラメータであるフェログラフィーのIs値がの乗とやや高く、摩耗粒子の形態観察の結果、潤滑状態が正常な場合に発生する摩耗粒子、異物の切削作用で発生する切削粒子、金属潤滑部が局部的に油膜切れを起して発生するシビア粒子が比較的多く観察されました。金属濃度SOAP法により金属濃度を測定した結果、潤滑箇所で発生する金属接触によって検出される銅、錫がppm、外部から混入したと思われる亜鉛がppm、ケイ素がppm検出されました。金属濃度酸溶解法により金属濃度を測定した結果、潤滑箇所で発生する金属接触によって検出される鉄が、鉛が、銅が、錫が、外部から混入したと思われる亜鉛が、カルシウム、アルミニウム、ナトリウムが検出されました。
報告№104-8012 | 分析№104-00325 | 104-00325 | 精点Aを実施した結果、全てのデータが良好であることから、この油は継続使用可能と判断します。但し、調速機圧油には、静電浄油機が設置されており、この効果で油中の汚染度が清浄な状態で維持されていると考えられます。そのため、摩耗粒子が発生しても浄油機で濾過され真の摩耗状況の把握が困難になります。正確な摩耗の発生状況や汚染状態を知るには、浄油機を取り外した場合の汚染度がどのように変化するかの解析が必要で、それには、浄油機の入口と出口から採油を実施し、濾過効率を算出することが求められます。また、算出するには、浄油機の濾過流量も必要ですので、浄油機の入口、出口の採油の実施検討を推奨します。また、浄油機流量の情報もご提供下さい。
報告№109-09136 報告№111-00745 | 分析№109-001160 分析№111-003775 | 111-003775 | 潤滑油は継続使用可能な状態にあると判断します。Iカップリング発光分光分析供試の潤滑油を分析した結果、検出された金属元素は、SOAPの結果表に示すように、ニッケル、リンが検出されました。これらの検出された金属元素から発生箇所を推定するとニッケル・軸受等リン・オイル添加剤であると思われます。このうち、機械部品が摩耗したと思われる元素はのグループです。水分、計数汚染度は良好でした。粘度、全酸価、IR、RBOTの各データは良好でした。
報告№109-09136 報告№110-00259 | 分析№109-001160 分析№110-001004 | 110-001004 | ・摩耗状態摩耗状態は、潤滑油中に含まれる金属成分とその濃度を調査し、調査の結果から評価します。金属元素と濃度の分析は、試料油を以上の高温で発光させ、その光を分光器で分光し、分光によって得られた光の強度と金属固有の波長とから元素を特定するIカップリング発光分光分析法を用います。今回の試料はギヤ油でしたが、検出された金属は、SOAPの結果表に示す通り、前回同様の鉄、鉛、アンチモン、ニッケル、リン、亜鉛、カルシウム、バリウム、アルミニウム、ケイ素、ナトリウム、マグネシウムでした。これら検出された金属元素から発生箇所を推定すると、鉄、鉛、アンチモン、ニッケル・ギヤ歯面、軸受等リン・オイル添加剤亜鉛、カルシウム、バリウム、アルミニウム、ケイ素ナトリウム、マグネシウム・外部混入異物であると思われます。このうち、機械部品が摩耗したと思われる元素はのグループです。検出された金属の粒子は、繰返し応力を受けて発生する疲労摩耗粒子、金属潤滑部が局部的に油膜切れを起して発生するシビア粒子、局部的に高圧・高温となる場合に発生するフリクションポリマであったことから、潤滑部では、疲労による疲労摩耗と油膜破断による凝着摩耗が発生しており、前回確認された疲労摩耗が継続していることが分かりました。この摩耗状態は、異常摩耗の早期発見パラメータであるフェログラフィーのIs値であらわされますが、Is値が前回のの乗から今回の乗にヶ月間でランク上昇しており、摩耗の進行があったことが確認されました。・フリクションポリマフリクションポリマは、潤滑油がギヤ歯面や軸受軌道面で高圧下に押し込められ高圧状態になると同時に、圧縮熱も発生して高温状態になります。その結果、潤滑油が重合して発生することが知られています。そのため、高圧高温状態の解消がなされなければ、潤滑油は劣化する場合があります。・汚染度計数汚染度は当社推奨の管理限界値を超えていました。フィルタ表面の異物観察で茶褐色の粘ちょう物、鉄錆、砂等が観察されたことから、汚染度が高い要因は、摩耗、スラッジと外部混入異物の影響と思われます。・前回同様に粘度、水分、全酸価、IRの各データは良好でした。ギヤおよび軸受、潤滑油は継続使用可能な状態にあるものの、摩耗の進行および油の劣化が懸念されるため以下の対策が必要です。異常摩耗の早期発見パラメータであるIs値の上昇傾向から、管理目安に到達する時期を別紙表および図により計算したところ、ヶ月後の年月と予測されました。今後、疲労摩耗等の進行の監視および油劣化の有無を確認するため、ヶ月後の年月に分析を実施することを推奨します。尚、トライボ診断では、バックラッシの増加量を分析結果から計算できますので、構造が確認できる図面、歯形、モジュール、歯幅、歯数、回転数をお知らせ下さい。計算結果をご報告いたします。
報告№108-7012 報告№108-7012 | 分析№108-03764 分析№108-03764 | 108-03764 | 機器の潤滑状態分析の結果、異常摩耗の早期発見パラメータであるフェログラフィーのIs値がの乗と高く、摩耗粒子の形態観察で異物の噛み込みなどで発生する切削粒子、金属接触が厳しい場合に発生するシビア粒子、銅合金が多く観察され、フィルタ表面の異物観察でも銅合金が多く観察されたことから、摩耗形態は切削摩耗と凝着摩耗が混在していることが分かりました。さらにSOAPで鉄、銅および錫が多く検出され、SEM・XMAで粒子を詳細に観察した結果、鉄およびマンガン、銅および錫を含む粒子であることから、ウォームとウォームホイールの噛み合い面の摩耗が発生していることが分かりました。写真ウォームギヤとウォームホイール摩耗形態の中でも切削摩耗は、異物が混入していない状態に比較して摩耗進行速度が速く注意が必要で、定期的に分析を実施し、摩耗の進行状況をチェックする必要があります。分析周期は、理論的に計算したところ、運転時間が時間以上経過すれば、摩耗の進行状況を確認することができますので、このことを参考に次回分析時期を決定されることを推奨します。ウォームホイールの摩耗量本ウォーム減速機で使用されている材質は、ウォームギヤがSF、ウォームホイールがリン青銅であるため、軟質材であるウォームホールの摩耗が先に進行するものと想定されます。今回は、ウォームホールの摩耗量について検討を行います。ご提供いただいた油量とウォームホールの仕様から、ウォームホイール歯面の平均的な摩耗深さを銅濃度から計算した結果、.μmとなりました。この値は、ウォームホイール枚の歯面のピッチ円周にmm幅で均等に摩耗したことを想定して求めていますが、摩耗深さは、すなわちギヤのバックラッシの増量を示すこととなり、設計値と照合することでウォーム減速機のメンテナンス時期を検討する材料にもできます。次回分析実施時には、メーカが規定するバックラッシ許容値をお知らせ下さい。これを使用限界として、点検時期を検討いたします。潤滑油のコンディションである粘度、水分が共に当社推奨の管理限界値を超えていました。粘度は、新油値の.mm/sに比較して-％のmm/sに低下していることが確認されました。粘度低下の原因は、SOAPの油の添加剤成分でダフニースーパーギヤに含まれていない添加剤が検出され、IRの結果で新油と異なるピークが確認されたことから、異種油の混入、或いは、油名が違う可能性が考えられますので、ご確認下さい。次に水分ですが、ppmと当社推奨の管理限界値を超えていました。発錆予防のため更油および水分除去を併せて推奨します。以上のことから、このまま継続使用した場合、以下に注意が必要です。適正な粘度ではないため、ウォームとウォームホイールの噛み合い面で油膜切れによる金属接触がさらに厳しくなり、ウォームホイールの摩耗を促進し、破損の原因となる潤滑油の温度が上昇し、潤滑油が劣化する粘度、水分は当社推奨の管理限界値を超えています。粘度は当社推奨の管理限界値を超えています。粘度はmm/sと新油値.mm/sに比較して、粘度変化率は-％で、当社推奨の管理限界値である±％を超えています。水分は当社推奨の管理限界値を超えています。水分はppmと当社推奨の管理限界値のを超えています。全酸価は新油値よりも高い値となっています。全酸価は.mgKOH/gと新油値.mgKOH/gに比較して高いものの、IRの結果、油劣化の兆候を示すカルボン酸の吸収が確認されていないことから、良好と判断します。IRの結果、良好と判断します。IRの結果、油劣化の兆候を示すカルボン酸の吸収が確認されていないことから、良好と判断します。但し、新油と異なるピークが確認されたことから、異種油の混入、或いは、油名が違う可能性が考えられますので、ご確認下さい。計数汚染度は当社推奨の管理限界値を超えています。計数汚染度は当社推奨の管理限界値を超えています。計数汚染度はNAS級以上と当社推奨の管理限界値を超えています。重量汚染度はmg/mlとなっています。重量汚染度はmg/mlとなっています。粒度分布は以下の通りです。粒度分布は.μmにピークが確認されています。機器の潤滑状態SOAPの結果、鉄、銅および錫が検出されています。摩耗粒子診断の結果、異物の噛み込みなどで発生する切削粒子、金属接触が厳しい場合に発生するシビア粒子、銅合金が多く観察されています。SOAPによる油中金属濃度の結果、鉄、銅が検出されています。SOAPによる油中金属濃度の結果、鉄、鉛、銅、錫、油の添加剤成分であるリン、亜鉛、カルシウムが検出されています。SOAPによる油中金属濃度の結果、鉄、銅、錫が検出されています。SOAPによる油中金属濃度の結果、鉄、鉛、銅、錫、油の添加剤成分であるリン、亜鉛、カルシウムが検出されています。摩耗粒子診断の結果、異物の噛み込みなどで発生する切削粒子、金属接触が厳しい場合に発生するシビア粒子、銅合金が多く観察されています。異常摩耗の早期発見パラメータであるIs値がの乗と高く、摩耗粒子の形態観察の結果、異物の噛み込みなどで発生する切削粒子、金属接触が厳しい場合に発生するシビア粒子、銅合金が多く観察されています。SEM・XMAの結果、鉄およびマンガンを含む粒子、銅および錫を含む粒子が観察されています。摩耗粒子診断で観察された粒子をSEM・XMAで詳細に観察した結果、鉄およびマンガンを含む粒子、銅および錫を含む粒子が観察されています。
報告№109-09136 報告№112-00553 | 分析№109-001160 分析№112-002283 | 112-002283 | 潤滑油は継続使用可能な状態にあると判断します。重量汚染度は、前回に比較して.mg/mlから.mg/mlに増加しているものの、当社推奨の管理限界値内にあり、良好でした。前回同様に粘度、水分、酸価の各データは良好でした。酸価は、.mgKOH/gと新油値の.mgKOH/gに比較して高いのは、年月に投与したTS-の影響であり、異常ではありません。
報告№103-4535 | 分析№103-01717 | 103-01717 | 精点Aを実施した結果、摩耗粒子形態観察で、μmサイズのシビア粒子が見られました。観察されたシビア粒子は、視野に個と少ないため現状の潤滑状態は正常と判断しますが、シビア粒子は金属接触を伴う混合潤滑で発生するため、今後も監視が必要です。混合潤滑状態が進行することも懸念されるため、ヶ月後に精点Bを実施し、汚染状況及び摩耗の進行状況を確認されることを推奨します。これらのことは、計数汚染度が、前回のNAS級からNAS級にランク上昇し、異常摩耗の早期発見パラメータであるフェログラフィーのIs値が、の乗とやや高く、摩耗粒子の形態観察の結果、金属接触が厳しい場合に発生するμmサイズのシビア粒子、摩擦熱が高い場合に発生する黒錆、局部的に高圧・高温となる場合に発生するフリクションポリマ、外部から混入した異物が見られ、D－SOAPで、前回に比較して鉄がからに上昇していたことから判断しました。
報告№109-09136 報告№113-00696 | 分析№109-001160 分析№113-002993 | 113-002993 | 潤滑油は物理的性状が良好の範囲にあるものの、計数汚染度がやや高い値でした。今後、汚染度の増加に伴い、汚染物が潤滑部に噛み込むことによる摩耗の進行が懸念されます。また、新油のIRスペクトルと一致しない箇所が確認されたことから、異種油の混入、または油名の誤りなどが考えられます。軸受は継続使用可能な状態にあると判断します。但し、今後の摩耗推移を確認するためにも傾向監視を継続することが有効です。定期的な分析今後の汚染度の増加および疲労摩耗の推移を監視するため、定期的な分析実施を推奨します。異種油の混入および油名の確認新油のIRスペクトルと一致しない箇所が確認されたことから、異種油の混入または油名が違っている可能性があります。油は設備の条件にあった適正な性能のものを使用することが重要であるため、異種油の混入の有無、油名を再確認することを推奨します。異常摩耗の早期発見のパラメータであるIs値は、前回のレベルからレベルに低下し、正常です。但し、潤滑部の摩耗が認められたため、定期的に潤滑油分析を実施し、摩耗推移を監視することが有用と考えます。フェログラフィーで観察された代表的な粒子は、以下の通りです。正常な摩耗粒子・潤滑状態が正常なマイルド摩耗により発生。疲労摩耗粒子・繰返し応力による金属疲労で発生。大型化するとフレーキングやスポーリングの発生が懸念されます。計数汚染度は前回のNAS級から等級に変化はなく、当社推奨の管理限界値以下であるものの、やや高い値でした。フィルタ残渣に金属片、鉄錆、砂等が確認されたことから、汚染度が高い要因は、摩耗粒子と外部混入異物の影響と考えられます。前回同様に粘度、水分の各データは良好です。酸価・IR酸価は.mgKOH/gと新油値.に比較して上昇していました。IRで油の酸化劣化により発生するカルボン酸の吸収が確認されないことから、潤滑油は酸化劣化していないと判断します。但し、新油のIRスペクトルと一致しない箇所が確認されたことから、異種油の混入、または油名の誤りなどが考えられます。
報告№107-4508 報告№107-6523 | 分析№107-00526 分析№107-00693 | 107-00693 | 初期試験を実施した結果、摩耗の安定が確認され、潤滑油も継続使用可能と判断します。これらのことは、前回に比較して、計数汚染度はランク減少したことSOAP／D-SOAPの鉄および錫濃度に変化がないこと異常摩耗の早期発見パラメータであるフェログラフィーのIs値が.と良好の範囲にあること以上のことから判断しました。
報告№109-09147 報告№109-09147 | 分析№109-001236 分析№109-001236 | 109-001236 | 泡立ち試験の結果は、-と新油値の-に比較してわずかに高いものの、継続使用可能な範囲にありました。また、を示す粘度、水分、全酸価の各データが良好の範囲にあることから、本試料油は継続使用可能と判断します。機器の潤滑状態潤滑状態の異常の早期発見パラメータである潤滑状態指数は、の乗と濾過設備のない機器であれば正常な潤滑状態にあると判断できます。当該機の潤滑系は、油中汚染粒子を濾過するフィルタが設置されているため、別紙インライン・オフラインフィルタの影響に示すとおり、潤滑状態が異常となり大型の摩耗粒子が発生したとしても発生した粒子の大部分が捕捉されてしまい、結果として正常な潤滑状態にあると誤認してしまう可能性があります。そのため、フィルタの影響を考慮に入れLCインデックスを求めたところ、その結果は摩耗がやや厳しい状態に分類されるの乗領域となりました。計算により求めたLCインデックスがこの値であれば、ギヤの継続続使用は可能と思われますが、このLCインデックスは、前回ののマイナス乗から今回の乗と桁上昇しており、摩耗の進行が懸念されました。ヶ月後に再度分析を実施し、摩耗の進行状況を確認することを推奨します。を示す各データが良好の範囲にあり、本試料油は継続使用可能と判断します。粘度は良好。粘度はmm/sと新油値mm/sに比較して、粘度変化率は-.％で、当社推奨の管理限界値である±％以内にあり、良好と判断します。粘度はmm/sとなっています。粘度はmm/sとなっています。粘度指数はとなっています。粘度指数はとなっています。泡立ち試験は良好。泡立ち試験は-と新油に比較して若干高い値となっていますが、継続使用可能と判断します。水分は良好。水分は.ppmと当社推奨の管理限界値の以下であり、良好と判断します。全酸価は良好。全酸価は.mgKOH/gと新油値.mgKOH/gに比較して高いものの、IRの結果で油劣化の兆候を示すカルボン酸の吸収が確認されていないことから、良好と判断します。機器の潤滑状態精密な濾過設備がない機器であれば、潤滑状態指数は正常の範囲にあると判断します。潤滑状態指数は正常の範囲にあると判断します。異常摩耗の早期発見パラメータである潤滑状態指数がの乗と精密な濾過設備がない機器であれば、潤滑状態指数は正常の範囲にあると判断します。
報告№108-5071 報告№110-00233 | 分析№108-02721 分析№110-000878 | 110-000878 | 前回同様にを示す粘度、水分、全酸価、IRの各データは良好でした。泡立ち試験の結果は、-と新油値が-であるのに比較して高い値となっていたことから、消泡性能が低下していることが分かりました。今後の使用状況によっては油の酸化劣化が進行したり、ギヤ歯面およびベアリング軌道面で油膜切れが発生したりする場合があるため、消泡剤の添加による消泡性能の改善など何らかの対応が必要になると思われます。潤滑油は継続使用可能な状態にあるものの、今後は障害予防を目的に以下の対策を推奨します。消泡性能が低下した場合、ギヤ歯面での油膜形成に影響が出て摩耗の発生が進展することがあります。今後は消泡性能低下の影響により摩耗が進展する可能性がありますので、フェログラフィーおよびSOAPを追加するとともに、分析周期を短縮して傾向監視を強化することを推奨します。泡立ち試験の結果、消泡性能が低下していることが確認されました。粘度粘度は.mm/sと新油値mm/sに比較して、粘度変化率は+％で、当社推奨の管理限界値である±％以内にあり、良好と判断します。泡立ち試験泡立ち試験は-と新油に比較して高い値でした。水分は.ppmと当社推奨の管理限界値の以下であり、良好と判断します。全酸価全酸価は.mgKOH/gと新油値.mgKOH/gに比較して高いものの、IRの結果で油劣化の兆候を示すカルボン酸の吸収が確認されていないことから、良好と判断します。IRIRの結果、新油スペクトルに比較して変化はなく、且つ、油劣化の兆候を示すカルボン酸の吸収が確認されていないことから、良好と判断します。
報告№109-09136 報告№112-00421 | 分析№109-001160 分析№112-001791 | 112-001791 | 軸受は継続使用可能な状態にあると判断します。但し、油中の汚染度が高く、今後も摩耗の進行を傾向監視するため、以下の対策を推奨します。濾過および更油油中の汚染度が高いことから、観察された摩耗粒子や異物等が軌道面に噛み込み摩耗が進行することが懸念されるため、濾過および更油を推奨します。定期的な分析今後懸念される凝着摩耗の進行を監視するため、定期的に分析を実施することを推奨します。はフェログラフィーおよびSOAP／D-SOAPの結果から総合的に判断した結果、やや厳しい状態にあると考えられます。フェログラフィー【定量分析：Is値】Is値は異常摩耗の早期発見パラメータのつで、摩耗粒子を定量化するために用います。前回に比較してIs値はの乗から乗に低下しているものの、やや高い値でした。フェログラフィー【定性分析：摩耗粒子および摩耗形態観察】分析結果から比較的多く観察された粒子は、以下の通りでした。正常な摩耗粒子・潤滑状態が正常なマイルド摩耗により発生。シビア粒子・潤滑状態がやや厳しい凝着摩耗により発生。金属潤滑部が局部的に油膜切れを起していると考えられます。Iカップリング発光分光分析【SOAP／D-SOAP】検出された金属元素から発生箇所を推定すると、以下の通りでした。鉄、銅、アンチモン、錫・軸受等リン・添加剤カルシウム、アルミニウム、ナトリウム・外部混入異物前回に比較して計数汚染度はNAS級からNAS級以上にランク上昇し、当社推奨の管理限界値を超えていました。フィルタ表面の異物観察で鉄錆、砂等が観察されたことから、汚染度が高い要因は、摩耗と外部混入異物の影響と思われます。分析結果計数汚染度は当社推奨の管理限界値を超えていました。計数汚染度計数汚染度はNAS級以上と当社推奨の管理限界値のNAS級を超えていました。重量汚染度はmg/mlでした。摩耗粒子の形態観察の結果、金属潤滑部が局部的に油膜切れを起して発生するシビア粒子が比較的多く観察されました。SOAPSOAPの結果、摩耗により発生する鉄、油の添加剤成分であるリンが検出されました。D-SOAPD-SOAPの結果、摩耗により発生する鉄および銅が検出されました。フェログラフィー異常摩耗の早期発見パラメータであるフェログラフィーのIs値がの乗とやや高く、摩耗粒子の形態観察の結果、金属潤滑部が局部的に油膜切れを起して発生するシビア粒子が比較的多く観察されました。
報告№106-0227 報告№107-0054 | 分析№106-01279 分析№107-00230 | 107-00230 | 濾過前の試料油を分析した結果、前回に比較して水分がppmからppmに上昇し、やや不良領域にありました。計数汚染度は、水分の影響でセンサーエラーを起こし測定不能でした。SOAPの結果、バリウムが前回ppmから今回ppmにppm減少していました。RBOTが、前回minから今回minにヶ月でmin減少していました。今後、水分の影響で腐食摩耗に進展することが懸念されます。RBOTの減少傾向から、限界値到達時期が年月と推定されます。これらの障害発生に対する弊害を勘案の上、夏期ピーク前に水分除去を実施するとともに、ヶ月後に分析を実施し、RBOTの減少状況を確認することを推奨します。
報告№109-09136 報告№112-00130 | 分析№109-001160 分析№112-000522 | 112-000522 | 対象設備は継続使用可能な状態にあると判断します。但し、潤滑油は粘度が低下していることから、今後も摩耗の進行を傾向監視するため、以下の対策を推奨します。更油粘度低下が確認されており、油膜切れにより摩耗が発生しているため、更油を推奨します。フィルタの点検油中の汚染度が高く、フィルタ精度が低下している可能性があることから、フィルタの点検を推奨します。異種油の混入および油名の確認異種油の混入の有無、油名を再確認することを推奨します。定期的な分析凝着摩耗の進行が懸念されるため、今後は定期的に分析を実施し、摩耗の進行状況を確認することを推奨します。フェログラフィーIs値は異常摩耗の早期発見パラメータのつで、摩耗粒子を定量化するために用います。今回のIs値はの乗であり、潤滑状態は非常に厳しいと判断できます。摩耗粒子の形態で比較的多く観察された粒子は、潤滑状態が正常な場合に発生する摩耗粒子金属潤滑部が局部的に油膜切れを起して発生するシビア粒子でした。これらの摩耗粒子が観察された場合、潤滑部で発生している摩耗形態は、正常なマイルド摩耗潤滑状態がやや厳しい凝着摩耗であることが分かります。電子顕微鏡・X線マイクロアナリシス観察された粒子をSEM・XMAで詳細に分析した結果、粒子には鉄、クロム、マンガンが比較的多く含まれており、成分割合から粒子は主にシリンダ内壁やピストンリング等から発生していると推定できました。Iカップリング発光分光分析検出された金属元素は、SOAP-Tの結果表に示すように、鉄、クロム、リン、亜鉛、カルシウム、アルミニウム、ナトリウム、マグネシウムでした。検出されたこれらの金属元素から発生箇所を推定すると鉄、クロム・エンジン部品リン、亜鉛、カルシウム、マグネシウム・オイル添加剤アルミニウム、ナトリウム・外部混入異物であると思われます。このうち、機械部品が摩耗したと思われる元素はのグループです。計数汚染度計数汚染度はNAS級以上と汚染されていました。フィルタ表面の異物観察で金属片、鉄錆、砂等が観察されたことから、汚染度が高い要因は、摩耗と外部混入異物の影響と思われます。粒度分布粒度分布は.～.μmの範囲にあり、.μmにピークが確認されました。μm以下の粒子が多いことから、燃焼して発生したすす等が油中粒子の主成分であることが推測できます。水分、酸価、塩基価の各データは良好でした。粘度粘度は、.mm/sと新油値のmm/sに比較して粘度変化率が-％となっており、当社推奨の管理限界値である±％を超えていました。ディーゼルエンジンオイルの粘度低下は、別紙内燃機関における粘度の低下を御覧下さい。IRIRの結果、新油のIRスペクトルと一致しない箇所が確認されました。異種油の混入または油名の誤りなどが考えられます。
報告№106-4500 報告№106-4500 | 分析№106-00057 分析№106-00058 | 106-00058 | 精点Aを実施した結果、計数汚染度が当社推奨の管理限界値に到達していました。摩耗粒子形態観察で外部から混入した鉄錆、砂が観察されたことから、汚染度が高い原因は、外部から混入した異物の影響と考えられます。混入による影響は直ちにないものの、計数汚染度が管理限界値にあり、この影響で摩耗が進行することも懸念されることから可能であれば濾過を実施されることを推奨します。濾過ができない場合は、ヶ月以内に精点Bを実施し、摩耗の進行状況を確認されることを推奨します。これらのことは、異常摩耗の早期発見パラメータであるフェログラフィーのIs値がと良好の範囲にあるものの、摩耗粒子形態観察の結果、外部から混入した鉄錆、砂が観察されたこと以上のことから判断しました。
報告№109-09136 報告№111-00375 | 分析№109-001160 分析№111-001779 | 111-001779 | 軸受は継続使用可能な状態にあると判断します。但し、SOAPの銅濃度が高く、摩耗の進行が懸念されるため、以下の対策を推奨します。今後、油劣化の進行と凝着摩耗の進行を監視するため、定期的に分析を実施し、摩耗および酸化劣化の進行状況を確認することを推奨します。傾向監視のための次回採油時期は、最短で約時間となります。この時間は、油中汚染物が均一になるために必要とする時間であり、この時間を経過すれば、再分析の結果から状態の傾向を確認することが可能となりますので、これを参考に次回分析時期を検討されることを提案します。フェログラフィー異常摩耗の早期発見パラメータとして摩耗粒子を定量化して評価するフェログラフィーのIs値は、前回ののマイナス乗から乗に上昇しており、潤滑状態が厳しくなっていることを示していました。摩耗粒子の形態で比較的多く観察された粒子は、潤滑状態が正常な場合に発生する摩耗粒子、金属潤滑部が局部的に油膜切れを起して発生するシビア粒子でした。これらの摩耗粒子が観察された場合、潤滑部で発生している摩耗形態は、正常なマイルド摩耗と潤滑状態がやや厳しい凝着摩耗であることが分かります。Iカップリング発光分光分析供試の潤滑油を分析した結果、検出された金属元素は、鉄、鉛、銅、錫、リン、亜鉛、カルシウム、アルミニウム、ナトリウムが検出されました。これらの検出された金属元素から発生箇所を推定すると鉄、鉛、銅、錫・軸受等リン、亜鉛・オイル添加剤カルシウム、アルミニウム、ナトリウム・外部混入異物であると思われます。このうち、機械部品が摩耗したと思われる元素はのグループです。銅の溶出前回に比較してSOAPで銅がppmからppmに減少したものの、高い値でした。銅を使用した部分の溶出が発生していると考えられます。この溶出は、検出された亜鉛系添加剤の成分と銅が反応し、溶出することが知られています。銅濃度は、別紙鉱油の酸化に対する金属触媒の影響に示すように銅濃度が増加すると酸化速度が速まります。前回に比較して計数汚染度はNAS級からNAS級にランク増加したものの、当社推奨の管理限界値内にあり、良好でした。分析結果は良好と判断します。計数汚染度計数汚染度はNAS級と当社推奨の管理限界値のNAS級以内にあり、良好と判断します。重量汚染度は.mg/mlと当社推奨の管理限界値のmg/ml以内にあり、良好と判断します。機器の潤滑状態SOAPの結果、銅が高い値でした。フェログラフィーの結果、金属潤滑部が局部的に油膜切れを起して発生するシビア粒子が比較的多く観察されました。SOAPSOAPの結果、油の添加剤成分であるリン、亜鉛が検出されました。一方、銅が検出されました。銅を使用した部分の溶出が進行していると考えられます。この溶出は検出された亜鉛系添加剤の成分と銅が反応し、溶出することが知られています。別紙鉱油の酸化に対する金属触媒の影響に示すように銅濃度が増加すると酸化速度が速まります。D－SOAPD－SOAPの結果、摩耗により発生する鉄が検出されました。フェログラフィー異常摩耗の早期発見パラメータであるフェログラフィーのIs値がの乗と良好の範囲にあるものの、摩耗粒子の形態観察の結果、金属潤滑部が局部的に油膜切れを起して発生するシビア粒子が比較的多く観察されました。
報告№106-0227 報告№106-0286 | 分析№106-01279 分析№106-01542 | 106-01542 | 濾過前の試料油を分析した結果、粘度がmm/sと新油のmm/sに比較して、粘度変化率は+％で、やや不良領域にありました。現在、ISOVGからISOVGに移行しているため異常ではなく、本試料油は継続使用可能と判断します。
報告№108-0383 報告№108-0383 |  | 108-02560_2561 | を示す粘度、水分、全酸価、IRの各データは、全て良好と判断します。濾過効率は油清浄機入口に比較して出口の粒子数が大きな値を示しており、濾過効率を求めることができませんでした。を示す粘度、水分、全酸価、IRの各データは良好です。油清浄機の濾過効率による油汚染度管理に関する考察油清浄機の濾過効率の指標であるβ値を確認するため、油清浄機の入口側と出口側の配管より採油を実施し、計数汚染度を実施しました。その結果を下表に示します。 ・ここで、 EMBEDExcel.Sheet.表に示す通り、油清浄機入口に比較して出口の粒子数が若干大きな値を示しており、濾過効率を求めることができませんでした。油清浄機の入口と出口の粒子数を比較し、濾過後の出口側の粒子数が多くなる現象が見られた場合、その原因として、油清浄機の濾過材の交換時期を迎えた採油配管の排油が十分ではなく、配管内に滞留していた錆などの汚染粒子が混入した状態で採油した採油試料が入れ替わった事などが考えられます。軸受の潤滑状態本機器は、油清浄機が設置されており、油中粒子数は常に除去されています。今回の分析では上述したとおり、入口側と出口側の汚染度データが逆転していたため油清浄機の濾過効率を求められず、定量的な評価はできませんでした。そこで、今回は油中の摩耗粒子の形態から摩耗状況を確認しています。油清浄機入口の油中の摩耗粒子を詳細に観察した結果、観察された摩耗粒子が僅かであったことから、潤滑状態は正常な状態にあると判断します。
報告№105-0186 | 分析№105-01252 | 105-01252 | トライボ診断により、機器軸受の潤滑状態、潤滑油の劣化状態を診断することを目的としました。分析の結果、摩耗は安定しており、継続使用可能と判断します。このことは、以下のことから判断しました。計数汚染度がNAS級と前回のNAS級に比較してランク上昇しているものの、清浄なレベルにあること。D－SOAPの結果、軸受メタルの摩耗により発生する錫が検出されなかったこと。異常摩耗の早期発見パラメータであるフェログラフィーのIs値が.と良好の範囲にあること。尚、を示す全酸価、IRの各データが良好であることから、この油は継続使用可能と判断します。
報告№107-4530 報告№107-7004 | 分析№107-01164 分析№107-01203 | 107-01203 | 初期試験を実施した結果、摩耗の安定が確認され、潤滑油も継続使用可能と判断します。これらのことは、前回に比較して、計数汚染度はランク減少したことSOAP／D-SOAPの鉄および錫濃度に変化がないこと異常摩耗の早期発見パラメータであるフェログラフィーのIs値が.と良好の範囲にあること以上のことから判断しました。
|  | 112-002379 | フェログラフィーおよびSOAP-Tの結果から総合的に判断した結果、傾向管理が必要な状態にあると考えられます。フェログラフィー【定量分析：Is値】Is値は異常摩耗の早期発見パラメータのつで、摩耗粒子を定量化するために用います。今回のIs値はの乗と低い値でした。フェログラフィー【定性分析：摩耗粒子および摩耗形態観察】分析結果から比較的多く観察された粒子は、以下の通りでした。正常な摩耗粒子・潤滑状態が正常なマイルド摩耗により発生。切削粒子・異物や金属表面の微小突起による切削摩耗により発生。観察された摩耗粒子の中でも切削粒子は、注意が必要です。減速機で切削摩耗が発生した場合、減速機内部で使用されている転がり軸受が切削摩耗により生じた軌道面の損傷が起点となって、寿命が分の程度に低下することがあることから、切削摩耗には十分注意する必要があります。切削摩耗の発生原因となる混入異物が残留している場合、この異物により切削摩耗が継続して発生する可能性があります。Iカップリング発光分光分析【SOAP-T】検出された金属元素から発生箇所を推定すると、以下の通りでした。鉄、鉛、銅、亜鉛・ギヤ、軸受等リン・添加剤カルシウム、ケイ素、ナトリウム、モリブデン・外部混入異物．粘度、水分、酸価の各データは良好でした。
報告№107-0366 報告№108-0231 | 分析№107-01900 分析№108-01689 | 108-01689 | 濾過前の試料油を分析した結果、粘度が.mm/sと新油のmm/sに比較して、粘度変化率は+.％で、やや不良領域にありました。現在、ISOVGからISOVGに移行しているため異常ではなく、本試料油は継続使用可能と判断します。
報告№109-09136 報告№113-00020 | 分析№109-001160 分析№113-000047 | 113-000047 | 潤滑油は継続使用可能な状態にあると判断します。前回同様に粘度、全酸価、IR、RBOTの各データは良好でした。尚、別紙RBOTの減少傾向から油の余寿命を求めた結果、本試料は直近の更油から起算して稼働日数が年月まで使用可能であることが分かりました。本試料油の添加剤は、一般に、タービン油に比較して極圧添加剤や摩耗防止剤などの濃度が高く、この影響でRBOT試験の結果が変動する傾向があります。そのため、ギヤ油の余寿命の評価をタービン油と同等の精度で得るには、RBOTの結果に加え、粘度、全酸価、IRなどのデータを総合的に判断することが必要です。前回同様に水分は良好でした。
報告№109-09501 報告№109-09501 | 分析№109-003057 分析№109-003057 | 109-003057 | 、汚染、潤滑状態は良好と判断します。潤滑油および対象設備は継続使用可能な状態にあると判断します。≪状態監視とパラメータ≫分析の目的および各分析のパラメータは以下の通りです。特性低下目的：油の分析結果から、や劣化傾向ならびに添加剤の消耗程度、残存寿命などを確認する。粘度JISK全酸価JISK赤外線吸収スペクトルJISK酸化安定度試験JISK汚染目的：油の分析結果から、砂塵あるいは水・異種油などによるや、異物混入の有無を確認する。水分JISK計数汚染度JISB重量汚染度JISB光学顕微鏡観察摩耗目的：油中の摩耗粒子を分析する事により、回転・摺動部の潤滑状態、摩耗劣化の程度、余寿命などを解析する。摩耗診断電子顕微鏡観察JISKX線マイクロアナリシス油中金属濃度）JISK≪分析結果≫特性低下粘度：良好粘度値mm/sの新油値mm/sに対する変化率は+.％であり、当社推奨の管理限界値±％以内に留まっています。全酸価：良好全酸価.mgKOH/gは新油値の.mgKOH/gに比較し高くはあるものの、有機物・有機化合物試験の結果で油劣化の兆候を示すカルボン酸の吸収が見られないことから問題は無いと判断します。赤外線吸収スペクトル：良好酸化安定度試験：良好酸化安定度試験の結果、数値minは当社推奨の管理限界値min以上に留まっており、現時点での使用は可能と判断します。汚染水分：良好水分値ppmは当社推奨の管理限界値以内に留まっています。計数汚染度：良好計数汚染度はNAS級と当社推奨の管理限界値NAS級以内にあります。重量汚染度：良好重量汚染度は.mg/mlと当社推奨の管理限界値mg/ml以内にあります。光学顕微鏡観察：良好光学顕微鏡写真は捕捉された汚染物の量は少なく、スラッジは確認されませんでした。摩耗摩耗診断：良好摩耗診断の結果、異常摩耗の早期発見パラメータであるIs値がのマイナス乗と良好の範囲にあることから、潤滑状態は正常と判断します。電子顕微鏡観察・X線マイクロアナリシス：今回は実施していません。油中金属濃度：良好油中金属濃度の結果、外部から混入したと思われるカルシウム、ナトリウムが検出されたものの微量であることから、良好と判断します。
報告№109-09136 報告№109-09220 | 分析№109-001160 分析№109-001660 | 109-001660 | 軸受の潤滑状態および初期試験を実施し、前回データと照合した結果、油中摩耗粒子に変化がないことが確認されました。油中の粒子濃度は、油膜破断による発生や油槽内などでの沈降が均衡したところで、いわゆる平衡状態になります。このバランスが崩れると増加する場合と減少する場合とに分かれます。本軸受では、油中の粒子が減少する要因となるフィルタ類は設置されておらず、濾過による減少は考えられません。油中の摩耗粒子に変化がなかったのは、摩耗粒子がほとんど発生せず、油槽内部での沈降があったためと考えられます。以上のことから、本軸受は摩耗の進行がなく、潤滑状態は安定した状態にあったものと判断します。これらのことは、前回に比較して、計数汚染度は等級に変化はなく、SOAP／D-SOAPの鉄および錫濃度に変化がないこと異常摩耗の早期発見パラメータであるフェログラフィーのIs値がのマイナス乗と良好の範囲にあること以上のことから判断しています。潤滑油の基本特性潤滑油の基本特性のIRおよびRBOTは良好の範囲にあることから、本試料油は継続使用可能と判断します。
報告№109-09136 報告№111-00718 | 分析№109-001160 分析№111-003639 | 111-003639 | 潤滑油は継続使用可能な状態にあると判断します。粘度、全酸価、IR、RBOTの各データは良好でした。尚、別紙RBOTの減少傾向から油の余寿命を求めた結果、本試料は直近の更油から起算して稼働日数が年月まで使用可能であることが分かります。水分は良好でした。
報告№109-09050 報告№109-09050 | 分析№109-000553 分析№109-000553 | 109-000553 | 今回の採油は、対象設備停止中にドレン穴から実施しているため、別紙油中粒子の沈降の影響に示すように、沈降の影響を受けて分析データが高濃度に出る可能性があります。今回の分析は、以上のことを踏まえて結果を検討します。分析の結果、高濃度になっていると思われる対象設備停止中のドレンプラグから行われた採油にもかかわらず、全てのデータが良好の範囲にあることから、この油は継続使用可能であり、潤滑状態も正常と判断します。特性低下全ての項目が良好な範囲にあったことから特性低下は認められず良好と判断します。粘度は良好と判断します。粘度はmm/sと新油.mm/sに比較して、粘度変化率は-.％で、当社推奨の管理限界値である±％以内にあり、良好と判断します。全酸価は良好と判断します。全酸価は.mgKOH/gと新油値.mgKOH/gに比較して変化はなく、良好と判断します。酸化安定度の結果、良好と判断します。酸化安定度はminと当社推奨の管理限界値のmin以上であり、良好と判断します。汚染は良好と判断します。水分は良好と判断します。水分は.と当社推奨の管理限界値の以下であり、良好と判断します。摩耗潤滑状態は正常と判断します。フェログラフィーの測定は良好と判断します。異常摩耗の早期発見パラメータであるIs値がの乗と良好の範囲あることから、潤滑状態は正常と判断します。
報告№109-09551 報告№109-09551 | 分析№109-003426 分析№109-003426 | 109-003426 | ・摩耗状態油中金属分析の結果、前回同様にSOAPで鉄、鉛、銅、ニッケル、D－SOAPで鉄が比較的多く検出されました。これらの金属成分は、粒子観察の結果からマイルドな摩耗状態で発生する微細な鉄系摩耗粒子が観察されていることから、潤滑部ではマイルド摩耗が発生していることが分かりました。マイルド摩耗は、機械が正常な摩耗をしている場合に発生するもので、金属がマイルドに擦られることにより金属表面に摩耗が極めて少ない特殊な表面層が形成され、摩擦表面は平滑な状態となります。この状態が安定である限り摩耗状態は正常であり発生する摩耗粒子は少ないことが分かっています。異常摩耗の早期発見パラメータであるフェログラフィーのIs値が前回のの乗から変化はなく、且つ、観察された摩耗粒子は、μm以下の微小な鉄系摩耗粒子が比較的多く観察されたことから、シリンダ及びピストンリング、クランクメタル等における潤滑部の摩耗は安定していると思われます。・鉛および銅を使用した箇所の溶出・摩耗鉛および銅を使用した部分の溶出・摩耗が発生しています。亜鉛系添加剤を使用している潤滑油で銅が検出される場合、潤滑系統内の銅が亜鉛系添加剤の影響により溶出することが知られています。今回の検出は、この溶出と、摺動面の摩耗との双方によるものと考えられます。今後、別紙鉱油の酸化に対する金属触媒の影響に示すように濃度の増加に伴い酸化速度が速まる可能性があります。・粘度がmm/sと新油値のmm/sに比較して、粘度変化率は-％で、前回同様に当社推奨の管理限界値である±％を超えていました。一般に、内燃機関における粘度低下は、熱分解と低粘度油の混入などが考えられます。適正な粘度範囲で使用していないと油膜切れなどによる金属接触が発生する場合がありますので、粘度低下には注意が必要です。結論対象設備の潤滑状態は良好な状態であるものの、潤滑油は粘度の低下が確認されており、以下の対策が必要です。粘度が低下していることから、油膜切れなどによる摩耗の発生を予防するため、更油を計画されることを推奨します。
|  | 113-001492 | 分析の結果、グリース中に観察された摩耗粒子には潤滑状態が厳しい場合に発生する大型の摩耗粒子が確認されたことから、ポンプ反C側軸受内部では摩耗状態が厳しくなっている可能性が考えられました。軸受の点検軸受の摩耗状態が厳しくなっている可能性があるため、念のため軸受の点検を推奨します。はフェログラフィーの結果から判断した結果、厳しい状態にあると考えられます。フェログラフィー【定性分析：摩耗粒子および摩耗形態観察】観察された代表的な摩耗粒子は、以下の通りでした。シビア粒子・潤滑状態がやや厳しい凝着摩耗により発生。金属潤滑部が局部的に油膜切れを起していると考えられます。シビア粒子は凝着摩耗に分類されます。これらの摩耗粒子は、軸受軌道面で凝着、破断を繰り返し、この過程で生じる移着粒子が成長して摩耗粒子となります。そのため、軸受軌道面では局部的に油膜切れが発生していることを示しています。この状態が継続した場合、摩耗粒子のサイズは徐々に大型化していき、設備の損傷に至る場合がありますので、傾向監視が必要です。今回、～μmサイズの大型のシビア粒子が確認されたことから、軸受の摩耗状態は厳しくなっている可能性があります。Iカップリング発光分光分析【SOAP-T】SOAP-Tはサンプル量が少なかったため、実施できませんでした。
報告№109-09136 | 分析№109-001160 | 113-000683 | 潤滑油および軸受は継続使用可能な状態にあると判断します。但し、今後の摩耗進行を傾向監視するため、以下の対策を推奨します。定期的な分析今後懸念される摩耗の進行を監視するため、定期的に分析を実施することを推奨します。Is値は異常摩耗の早期発見のパラメータのつで、摩耗粒子を定量化するために用います。今回のIs値はのマイナス乗と、低い値でした。但し、SOAP/D-SOAPの結果で、亜鉛が検出されたことから、亜鉛を使用した箇所の溶出・摩耗が発生していると思われます。亜鉛メッキ等であった場合、耐食性が低下して腐食に進展することが懸念されます。計数汚染度はNAS級と、当社推奨の管理限界値以下であり、良好でした。．粘度、水分、全酸価、IR、RBOTの各データは良好でした。
報告№109-09136 報告№113-00668 | 分析№109-001160 分析№113-002863 | 113-002863 | 潤滑油は、重量汚染度がmg/ml以上となっており、汚染されていることが分かりました。汚染度が高いのは、機器停止中に油中粒子が沈降することで高濃度となるドレン部分から採油している影響や、潤滑油に添加されている固体潤滑剤であるモリブデンの影響と考えられます。一方、油中金属濃度分析の結果では、固体粒子成分の鉄がを超えていることから、この鉄分が潤滑部に噛み込み、摩耗の促進させる可能性もあります。念のため傾向監視が必要と思われます。軸受は継続使用可能な状態にあると判断します。但し、今後の摩耗推移を確認するためにも傾向監視を継続することが有効です。定期的な分析今後の疲労摩耗の推移を監視するため、定期的に分析を実施することを推奨します。最適な採油方法本試料油は、機器停止中にドレンから採油されているため、別紙油中粒子の沈降の影響に示すように、油中粒子が油槽底部に沈降し、分析データが高濃度に出ている可能性があります。正確なデータによる診断を行うためにも、今後の採油は、停止直後に実施されることを推奨します。異常摩耗の早期発見のパラメータであるIs値は、レベルと高い値でした。また、潤滑部の摩耗が認められたため、定期的に潤滑油分析を実施し、摩耗推移を監視することが有用と考えます。正常な摩耗粒子・潤滑状態が正常なマイルド摩耗により発生。疲労摩耗粒子・繰返し応力による金属疲労で発生。大型化するとフレーキングの発生が懸念されます。計数汚染度はNAS級を上回っており、当社推奨の管理限界値を超えていました。D-SOAPで油の添加剤成分であるリン、モリブデンが検出され、フィルタ表面残渣に金属片、粘ちょう物、鉄錆、砂等が観察されたことから、汚染度が高い要因は、摩耗とスラッジ、そして外部混入異物の影響と思われます。粘度、水分、酸価、IRの各データは良好です。
報告№108-0411 報告№110-00561 | 分析№108-02745 分析№110-002505 | 110-002505 | 前回に比較してSOAP／D－SOAPの結果で、鉄および錫濃度に大きな変化はなく、異常摩耗の早期発見パラメータであるフェログラフィーのIs値がのマイナス乗と良好でした。機器の汚染状態前回に比較して計数汚染度はNAS級からNAS級にランク増加したものの、当社推奨の管理限界値内にあり、良好でした。分析結果は良好と判断します。計数汚染度計数汚染度はNAS級と当社推奨の管理限界値のNAS級以内にあり、良好と判断します。重量汚染度は.mg/mlと当社推奨の管理限界値のmg/ml以内にあり、良好と判断します。機器の潤滑状態機器の潤滑状態は正常と判断します。SOAPSOAPの結果、油の添加剤成分であるリンが検出されました。摩耗により発生する鉄および錫が検出されていないことから、良好と判断します。D－SOAPD－SOAPの結果、摩耗により発生する鉄が検出されました。フェログラフィー異常摩耗の早期発見パラメータであるフェログラフィーのIs値がのマイナス乗と良好の範囲にあることから、潤滑状態は正常と判断します。軸受は継続使用可能な状態にあると判断します。
報告№109-09375 報告№109-09375 | 分析№109-002516 分析№109-002516 | 109-002516 | ギヤおよび軸受の摩耗は安定しており、継続使用可能な状態にあると判断します。尚、トライボ診断では、バックラッシの増加量を分析結果から計算できますので、構造が確認できる図面、ギヤの形式、歯形、モジュール、歯数、歯幅をお知らせ下さい。計算結果をご報告いたします。計数汚染度は良好と判断します。計数汚染度計数汚染度はNAS級と当社推奨の管理限界値のNAS級以内にあり、良好と判断します。重量汚染度は.mg/mlでした。機器の潤滑状態摩耗粒子の形態観察で観察された粒子は、ギヤ歯面の摩耗により発生した鉄系摩耗粒子が観察されました。SOAPSOAPの結果、摩耗により発生する鉄、油の添加剤成分であるリンが検出されました。D－SOAPD－SOAPの結果、摩耗により発生する鉄が検出されました。フェログラフィー異常摩耗の早期発見パラメータであるフェログラフィーのIs値がの乗とやや高く、摩耗粒子の形態観察で観察された粒子は、ギヤ歯面の摩耗により発生した鉄系摩耗粒子が観察されました。
報告№109-09136 報告№113-00464 | 分析№109-001160 分析№113-001938 | 113-001938 | 潤滑油は継続使用可能な状態にあると判断します。粘度、全酸価、IR、RBOTの各データは良好でした。尚、別紙RBOTの減少傾向から油の余寿命を求めた結果、本試料は直近の更油から起算して年月まで使用可能であることが分かりました。水分は良好でした。
報告№109-09136 報告№110-00024 | 分析№109-001160 分析№110-000077 | 110-000077 | ・摩耗状態前回に比較してD－SOAPの結果、潤滑油中からは摩耗により発生した鉄が比較的多く検出されました。検出された鉄は、粒子観察の結果からフレッティングにより発生する赤錆、油膜切れにより発生したシビア粒子、異物の噛み込みなどで発生する切削粒子でした。これらのことから、軸受台金部でフレッティング摩耗が発生し、軸受摺動面では局部的に凝着摩耗と切削摩耗が発生していることが分かりました。本軸受は、異常摩耗の早期発見パラメータであるフェログラフィーのIs値がの乗と良好の範囲にあるものの、軸受メタルの主成分である錫が検出されたことから、軸受の摩耗が発生していると考えられました。フレッティングの発生要因は、鉄系材料が接合されたり、勘合されたりする部分から発生します。フレッティングによる赤錆が少量発生しても直ちに異常ではありませんが、場合によっては、発生した赤錆が軸受摺動面に噛み込み、摩耗を進行させる場合があります。・汚染度前回に比較して計数汚染度はNAS級からNAS級にランク増加していました。・粘度、水分、全酸価、IRの各データは良好でした。潤滑油および軸受は継続使用可能な状態にあるものの、以下の対策が必要です。今回の停止中に更油を実施しているため、一旦フレッティングにより発生した赤錆はほぼ排除されると思われますが、フレッティングは継続して発生する可能性が高いと思われます。今後は、フレッティング摩耗の進行を監視するため、ヶ月後に再分析を実施し、摩耗の進行状況を確認することを推奨します。尚、今後摩耗が進行した場合、軸受メタルの摩耗程度を評価する必要がありますので、次回分析時には、メタルサイズ、直近のメタル交換からの運転時間、現在の使用油の使用時間をお知らせください。
報告№108-0387 報告№108-0524 | 分析№108-02609 分析№108-03758 | 108-03758 | トライボ診断により、機器軸受の潤滑状態、潤滑油の劣化状態を診断する。分析の結果、転がり軸受の寿命の指標となるフレーキングの発生は確認されず、本軸受は継続使用可能と判断できます。観察された摩耗粒子は、外部から混入したと思われる鉄錆、砂等の異物の噛み込みなどで発生する切削粒子で、特に切削粒子はやや多く観察されました。軸受の回転数がrpmと比較的高速回転であることから、切削粒子が発生した摩耗痕が起点となって、比較的早い段階でフレーキングに進展することが懸念されます。汚染度がNAS級と比較的良好ではありますが、異常摩耗への進展を予防する意味で更油を推奨します。これらのことは、前回に比較して計数汚染度がNAS級から変化はないものの、転がり軸受の摩耗により発生する鉄がSOAPでppm、D－SOAPで検出されたこと異常摩耗の早期発見パラメータであるフェログラフィーのIs値がの乗とやや高く、異物の噛み込みなどで発生する切削粒子、微小な疲労摩耗粒子、外部から混入したと思われる砂等がやや多く観察されたこと以上のことから判断しています。尚、を示す全酸価、IRの各データは良好の範囲にあることから、この油は継続使用可能と判断します。
報告№108-0227 報告№110-00667 | 分析№108-01664 分析№110-003098 | 110-003098 | 油中の金属粒子や異物摩耗粒子の形態観察で金属粒子や異物はほとんど観察されませんでした。計数汚染度はNAS級、重量汚染度は.mg/mlと良好でした。粘度、水分、全酸価、IR、RBOTの各データは良好でした。本試料油は使用に適していると判断します。
報告№109-09136 報告№110-00176 | 分析№109-001160 分析№110-000697 | 110-000697 | ・摩耗状態前回に比較してSOAP／D－SOAPの結果、鉄および錫濃度に大きな変化はなく、異常摩耗の早期発見パラメータであるフェログラフィーのIs値がの乗と良好でした。・汚染度前回に比較して計数汚染度はNAS級からNAS級にランク増加し、やや高い値でした。フィルタ表面の異物観察で鉄錆、砂等が観察されたことから、汚染度が高い要因は、外部混入異物の影響と思われます。・前回同様に粘度、水分、全酸価、IR、RBOTの各データは良好でした。潤滑油および軸受は継続使用可能な状態にあるものの、以下の対策が必要です。今後、外部混入異物が軸受摺動面に噛み込み摩耗が進行することが懸念されるため、ヶ月後に摩耗試験を実施し、汚染度および摩耗発生の有無を確認することを推奨します。
報告№109-09094 報告№112-00124 | 分析№109-000872 分析№112-000469 | 112-000469_date121122 | 潤滑油は継続使用可能な状態にあると判断します。は良好でした。尚、RBOTは管理基本値に比較して大きな値であり減少傾向は確認されませんでした。このことから、更油から今回採油までのヶ月間で酸化防止剤の消耗は確認されていないことから、使用条件が同様であれば定検周期のヶ月は使用できる可能性が高いと判断します。≪状態監視とパラメータ≫分析の目的および各分析のパラメータは以下の通りです。特性低下目的：油の分析結果から、や劣化傾向ならびに添加剤の消耗程度、残存寿命などを確認する。粘度JISK酸価JISK赤外線吸収スペクトルJISK酸化安定度試験JISK汚染目的：油の分析結果から、砂塵あるいは水・異種油などによるや、異物混入の有無を確認する。水分JISK計数汚染度JISB重量汚染度JISB光学顕微鏡観察摩耗目的：油中の摩耗粒子を分析する事により、回転・摺動部の潤滑状態、摩耗劣化の程度、余寿命などを解析する。摩耗診断電子顕微鏡観察JISKX線マイクロアナリシス油中金属濃度JISK≪分析結果≫特性低下粘度：良好粘度値mm/sの管理基本値mm/sに対する変化率は-.％であり、○○管理限界値±％以内に留まっています。酸価：良好酸価.mgKOH/gは管理基本値の.mgKOH/g以内にあることから、問題は無いと判断します。赤外線吸収スペクトル：良好酸化安定度試験：良好酸化安定度試験の結果、数値minは○○管理限界値min以上に留まっており、現時点での使用は可能と判断します。汚染水分：良好水分値ppmは○○管理限界値以内に留まっています。計数汚染度：今回は実施していません。重量汚染度：今回は実施していません。光学顕微鏡観察：今回は実施していません。摩耗摩耗診断電子顕微鏡観察・X線マイクロアナリシス：今回は実施していません。油中金属濃度：今回は実施していません。
報告№101-6167 | 分析№101-01924 | 101-01924 | 濾過前の試料油を分析した結果、重量汚染度を除く項目は良好でした。重量汚染度がmg/mlと処置領域にありました。光学顕微鏡写真の結果、茶色のスラッジが見られることから、重量汚染度が悪い要因は、バルブの動作障害等の障害発生の原因となるスラッジの発生によるものと考えられました。したがって、早急にスラッジを除去する必要があります。除去方法は、他電力で数多く実績のある当社製清浄分散剤TS－の投与と濾過が有効ですので、この方法を推奨します。尚、下表に示す通り今回の試料油を使用してTS－混合試験を実施し、TS－の効果を確認しました。その結果、TS－によるスラッジの除去率は、％であり、投与後濾過を実施することで、大半は除去できることが判りました。
報告№109-09136 報告№111-00172 | 分析№109-001160 分析№111-000937 | 111-000937 | 軸受および潤滑油は継続使用可能な状態にあり、異常振動の軸受や潤滑油への影響は確認されませんでした。、汚染状態、は良好でした。
報告№109-09136 報告№110-00815 | 分析№109-001160 分析№110-003843 | 110-003843_date110721 | Iカップリング発光分光分析供試グリースを分析した結果、検出された金属元素は、SOAPの結果表に示すように、鉄、銅、アンチモン、錫、リン、亜鉛、カルシウム、アルミニウム、ケイ素、ナトリウムでした。これらの検出された金属元素から発生箇所を推定すると鉄、銅、アンチモン、錫・軸受等リン、亜鉛・グリース添加剤カルシウム、アルミニウム、ケイ素、ナトリウム・増ちょう剤であると思われます。このうち、機械部品が摩耗したと思われる元素はのグループです。フェログラフィー摩耗粒子の形態で比較的多く観察された粒子は、潤滑状態が正常な場合に発生する摩耗粒子、繰返し応力を受けて発生する疲労摩耗粒子、異物の噛み込みなどで発生する切削粒子でした。このような摩耗粒子が観察された場合には、潤滑部では正常なマイルド摩耗、疲労による疲労摩耗、異物による切削摩耗が混在していることが分かります。グリースのちょう度、滴点、全酸価、IRの各データは良好でした。グリースの変色分析の結果、グリースの変色の原因は、摩耗粒子の増加によるものと思われます。軸受温度の上昇軸受温度の上昇は、軸受軌道面における摩擦熱の増加によるものと思われますが、軸受は継続使用可能な状態にあると判断します。但し、SOAP／D－SOAPの鉄濃度が比較的高く、摩耗粒子の形態観察で疲労摩耗粒子が観察されていることから、転がり軸受の軌道面では局部的に疲労による摩耗があると判断されます。そのため、今後は、疲労摩耗が起点となって、フレーキングに進展することが懸念されることから、定期的な分析により摩耗の進行状況を確認することを推奨します。
報告№109-09136 報告№111-00633 | 分析№109-001160 分析№111-003195 | 111-003195 | 、汚染状態は共に良好でした。粘度、水分は良好でした。計数汚染度は良好でした。
報告№109-09156 報告№109-09156 | 分析№109-001294 分析№109-001294 | 109-001294 | 泡立ち試験の結果は、-と新油値が-であるのに比較して高い値となっていたことから、消泡性能が低下していることが分かりました。消泡性の性能が低下していることが確認されたことから、今後の使用状況によっては油の酸化劣化が進行したり、ギヤ歯面およびベアリング軌道面で油膜切れが発生したりする場合があるため、消泡剤の添加による消泡性能の改善など何らかの対応が必要になると思われます。尚、を示す粘度、水分、全酸価の各データは、全てが良好の範囲あることから消泡性能の改善により継続使用が可能と判断します。消泡性能の改善は、添加する消泡剤の効果をテストにより確認する必要がありますので、必要な場合は当社営業担当者までお知らせ下さい。機器の潤滑状態潤滑状態の異常の早期発見パラメータである潤滑状態指数は、の乗と濾過設備のない機器であれば正常な潤滑状態にあると判断できます。当該機の潤滑系は、油中汚染粒子を濾過するフィルタが設置されているため、別紙インライン・オフラインフィルタの影響に示すとおり、潤滑状態が異常となり大型の摩耗粒子が発生したとしても発生した粒子の大部分が捕捉されてしまい、結果として正常な潤滑状態にあると誤認してしまう可能性があります。そのため、フィルタの影響を考慮に入れLCインデックスを求めたところ、その結果は摩耗がやや厳しい状態に分類されるの乗領域となりました。計算により求めたLCインデックスがこの値であれば、ギヤおよび転がり軸受の継続続使用は可能と思われます。但し、LCインデックスが前回の-.からの乗へと潤滑状態の厳しさが上昇したことから、摩耗の進行が懸念されました。今後の状態変化を把握するため、ヶ月後に再度分析を実施し、疲労摩耗の進行状況を確認することを推奨します。泡立ち試験の結果、消泡性能が低下していることが確認されています。粘度は良好。粘度はmm/sと新油値mm/sに比較して、粘度変化率は-.％で、当社推奨の管理限界値である±％以内にあり、良好と判断します。粘度はmm/sとなっています。粘度はmm/sとなっています。粘度指数はとなっています。粘度指数はとなっています。泡立ち試験は-となっています。泡立ち試験は-と新油に比較して高い値となっています。消泡性能が低下していることが確認されています。水分は良好。水分はppmと当社推奨の管理限界値の以下であり、良好と判断します。全酸価は良好。全酸価は.mgKOH/gと新油値.mgKOH/gに比較して変化はなく、良好と判断します。機器の潤滑状態精密な濾過設備が機器であれば、潤滑状態指数は正常の範囲にあると判断します。潤滑状態指数は正常な範囲にあると判断します。異常摩耗の早期発見パラメータである潤滑状態指数がの乗と精密な濾過設備がない機器であれば、潤滑状態指数は正常の範囲にあると判断します。
報告№109-09136 報告№113-00463 | 分析№109-001160 分析№113-001903 | 113-001903 | 軸受は継続使用可能な状態にあると判断します。但し、将来的な摩耗進行の有無を確認するためにも傾向監視を継続することが有効です。また、潤滑油中の汚染度が高く、今後、油中夾雑物の摺動面への噛み込みによる摩耗の進行が懸念されます。更油油中の汚染度が高いことから、摩耗粒子や異物等が軸受摺動面に噛み込むことによる摩耗の進行が懸念されるため、更油を推奨します。更油をする際には、油槽内を清掃し、更油する新油もNAS級程度の清浄な潤滑油を更油することを推奨します。定期的な分析今後懸念される切削摩耗、凝着摩耗の進行を監視するため、定期的に分析を実施することを推奨します。診断結果は良好と判断します。粘度前回に比較して今回の粘度は、mm/sからmm/sに低下していました。新油値mm/sに比較して粘度変化率は+％で、当社推奨の管理限界値である±％以内であり、良好と判断します。水分前回に比較して今回の水分は、ppmからppmに増加していました。当社推奨の管理限界値の以下であり、良好と判断します。酸価・IR酸価劣化の進行度は、酸価およびIRの結果から総合的に判断します。前回に比較して今回の酸価は、.mgKOH/gから.mgKOH/gに低下していました。新油値.mgKOH/g以下であり、IRの結果で油劣化の兆候を示すカルボン酸の吸収が確認されていないことから、油は劣化していないと判断します。計数汚染度、重量汚染度は当社推奨の管理限界値を超えていました。フィルタ表面の異物観察で金属片、鉄錆、砂等が観察されたことから、汚染度が高い要因は、摩耗と外部混入異物の影響と思われます。計数汚染度前回に比較して今回の計数汚染度は、NAS級からランク上昇し、NAS級を上回っており、当社推奨の管理限界値NAS級を超えていました。重量汚染度前回に比較して今回の重量汚染度は、mg/mlからmg/mlに増加し、当社推奨の管理限界値mg/mlを超えていました。光学顕微鏡写真重量汚染度で濾過したフィルタ表面上の夾雑物を光学顕微鏡で観察した結果、金属片、鉄錆、砂等が観察されました。総合的に判断した結果、は許容範囲内にあり、機器は継続使用可能と判定しますが、摺動部の摩耗が認められたため、定期的に潤滑油分析を実施し、摩耗推移を監視することが有用と考えます。フェログラフィー【異常摩耗指数：Is値】Is値は異常摩耗の早期発見パラメータのつで、摩耗程度を定量化するために用います。今回のIs値はの乗と、高い値でした。また、前回に比較してIs値の上昇が確認されたことから、Is値の上昇傾向および限界値到達予測を表に示しました。Is値は既に限界値に達していることから、摺動部の摩耗状態は厳しくなっていると考えられるため、今後の摩耗進行に注意が必要です。フェログラフィー【定性分析：摩耗粒子の形態観察】観察された代表的な粒子は、以下の通りでした。正常な摩耗粒子・潤滑状態が正常なマイルド摩耗により発生。切削粒子・異物や金属表面の微小突起による切削摩耗により発生。シビア粒子・潤滑状態がやや厳しい凝着摩耗により発生。金属潤滑部が局部的に油膜切れを起していると考えられます。黒錆・潤滑状態がやや厳しい凝着摩耗により発生。局部的に金属接触が厳しく、且つ、高い摩擦熱が発生していると考えられます。砂等・外部から混入したと考えられます。観察された摩耗粒子の中でも切削粒子、シビア粒子、黒錆は、摩擦面が将来的に異常摩耗へ進展する可能性を示唆しているため、傾向監視が必要と思われます。詳細は、別紙傾向監視が必要な摩耗粒子をご覧ください。Iカップリング発光分光分析【SOAP-T】検出された金属元素と、想定される発生箇所は、以下の通りです。鉄、銅、錫・軸受等リン、亜鉛・添加剤カルシウム、ナトリウム・外部混入異物
報告№107-0450 | 分析№107-02599 | 107-02599 | 本トライボ診断は、軸受の潤滑状態、汚染状況、油の劣化状態を確認する。【軸受の潤滑状態】トライボ診断の結果、ベアリング軌道面の微小領域に摩耗が発生しているものの、転がり軸受の寿命の指標となるフレーキングの発生が確認されていないことから、現在のところ、ベアリングは継続使用可能な状態にあると判断します。但し、SOAP／D－SOAPの結果で鉄が検出され、異常摩耗の早期発見パラメータであるフェログラフィーのIs値がの乗と高く、摩耗粒子形態観察で微小領域における疲労摩耗により発生した粒子が確認されたことから、今後、転がり軸受の寿命の指標となるフレーキングに進展する場合も考えられるため、ヶ月後に再度分析を実施し、摩耗の進行状況を確認することを推奨します。【油の汚染状況】計数汚染度がナトリウム級と当社推奨の管理限界値に到達し、重量汚染度がmg/mlでした。【油の劣化状態】油の劣化状況を確認するために実施した粘度、水分、全酸価、IRの各データが良好であることから、この油は継続使用可能と判断します。
報告№109-09250 報告№109-09250 | 分析№109-001780 分析№109-001780 | 109-001780 | 潤滑油および本軸受は継続使用可能な状態にあると判断できますが、軸受摺動面では凝着摩耗の発生が確認されており、今後継続して発生することが懸念されるため、再度分析を実施し、摩耗の進行状況を傾向監視することを推奨します。尚、油名を再確認するとともに、異種油混入の有無を確認されることを併せて推奨します。特性低下特性低下に係るパラメータの分析結果は良好と判断します。粘度粘度はmm/sと新油値mm/sに対する粘度変化率は-.％で、当社推奨の管理限界値である±％以内にあり、良好と判断します。全酸価添加タービン油については、当社では管理限界値を設定しておらず、新油分析値との比較及び他の分析項目の結果より全酸価の状態判断を行います。その結果、全酸価は.mgKOH/gと新油値.mgKOH/gに比較して若干高くなっていますが、IRチャートに示すように劣化の兆候として現れるカルボン酸などの有機物・有機化合物の発生が確認されていないことから、異常のない値と判断します。酸化安定度酸化安定度はminであり、当社推奨の管理限界値のmin以上であることから、良好と判断します。有機物・有機化合物有機物・有機化合物は、IRチャートによる新油分析値との比較の結果、cm-付近に劣化の兆候を示すカルボン酸の吸収が確認されていないことから、良好と判断します。色相はLであり、新油値のLに比較して大きな変化はないことから、良好と判断します。汚染に係るパラメータの分析結果は良好と判断します。水分は.ppmであり、当社推奨の管理限界値の以下であることから、良好と判断します。汚染粒子数はNAS級であり、当社推奨の管理限界値のNAS級以内であることから、良好と判断します。汚染度物重量は.mg/mlであり、当社推奨の管理限界値のmg/ml以内であることから、良好と判断します。摩耗フェログラフィーによる摩耗粒子の観察の結果、金属接触が厳しい場合に発生するシビア粒子が観察されました。異常摩耗の早期発見パラメータであるフェログラフィーのIs値がの乗と良好の範囲にあり、摩耗粒子の形態観察の結果、金属接触が厳しい場合に発生するシビア粒子が観察されました。金属濃度SOAP法により金属濃度を測定した結果、潤滑箇所で発生する金属接触によって検出される鉄、鉛共にppm、外部から混入したと思われる亜鉛がppm、バリウムがppm検出されました。金属濃度酸溶解法により金属濃度を測定した結果、潤滑箇所で発生する金属接触によって検出される鉄が.pm、外部から混入したと思われる亜鉛が、バリウムが、ナトリウムが検出されました。
報告№107-6558 報告№107-6558 | 分析№107-02084 分析№107-02084 | 107-02084 | トライボ診断を実施し、、汚染度、軸受の潤滑状態を確認する。今回の採油は、機器停止中にドレンバルブから実施しているため、油循環中に採油した場合に比較し、油中粒子の沈降の影響を受け、分析データが高濃度に出る可能性があります。今回の分析は以上のことを踏まえて結果を検討しました。分析の結果、計数汚染度がNAS級と当社推奨の管理限界値に到達し、重量汚染度がmg/mlとやや高い値でした。異常摩耗の早期発見パラメータであるフェログラフィーのIs値がの乗とやや高く、摩耗粒子形態観察で外部から混入したと思われる鉄錆、砂が多く観察されました。また、D－SOAPで鉄、鉛、銅、錫、亜鉛、カルシウムが検出され、フィルタ写真で鉄錆、砂、金属片が多く観察されたことから、汚染度が高い原因は、鉄を使用した箇所の摩耗オイルリングの摩耗軸受メタルの摩耗スラッジの発生外部混入異物の影響によるものと考えられました。今回の採油がドレンバルブから機器停止中に採油を実施しているため、これらの摩耗粒子や異物は、ドレン配管内部に残留していた汚染物が検出された可能性が考えられ、発生した時期を特定することは困難でした。これらのことから、主機運転開始後ヶ月以内に再度分析を実施し、摩耗の進行状況を確認することを推奨します。一方、SOAPの結果で油の添加剤成分であるリンが検出されました。使用油であるFBKタービンSHには、リンが含まれていないことから、異種油が混入したか、或いは、油名が間違っている可能性が考えられたため、ご確認下さい。上述しましたように、今回の採油は停止中の採油であるため、循環中の採油に比較してデータが高目に出る可能性があります。これは、運転中の採油であったなら今回データより低い値になることが考えられます。次回採油は、粒子の沈降の影響を極力抑え、油中粒子が均一な分散状態に近い状態で採油が実施できるように、主機運転中、または停止直後に採油を実施されることを併せて推奨します。尚、トライボ診断は、一般的なすべり軸受であれば、メタルの表面積と油量の情報をご提供いただければ、摩耗量を求め、その結果から軸受メタルの摩耗状況を定量的に評価することが可能となりますので、情報をご提供下さい。
報告№109-09136 報告№112-00391 | 分析№109-001160 分析№112-001608 | 112-001608 | 濾過前の試料油を分析した結果、RBOTが前回のminからminにmin減少していました。このまま継続使用した場合、この減少傾向から限界値に到達するのは、別紙図RBOTの減少傾向に示すように年月と推定されました。今後、酸化防止剤が減少することで基油の劣化が進行することが予想されます。これらの障害発生に対する弊害を勘案の上、次年度も必ずトライボ診断を実施し、油の余寿命の減少傾向を確認することを推奨します。
報告№108-5071 報告№108-5071 | 分析№108-02721 分析№108-02721 | 108-02721 | トライボ診断の結果、泡立ち試験を除く項目は良好です。泡立ち試験の結果は、-となっています。新油値の-に比較して上昇していることから、消泡性能が低下していることが確認されています。今後の使用時間によっては、油の酸化劣化が進行したり、ギヤ歯面およびベアリング軌道面で油膜切れが発生したりする場合があるため、消泡剤の添加による消泡性能の改善が必要になると思われます。機器の潤滑状態潤滑状態指数はの乗と濾過設備のない機器であれば正常な潤滑状態にあると判断できますが、ギヤボックスの油系統にはインラインフィルタとオフラインフィルタがあり、μmサイズ以上の粒子の大部分は捕捉され、異常な摩耗状態が発生したとしても正常な潤滑状態にあると誤認してしまう可能性があります。そこで、フィルタが設置されていない場合の潤滑状態を、一般的なフィルタの効率である.と仮定し、粒子の発生状況から潤滑状態を推定します。その結果、ギヤは継続使用可能な状態にあると思われますが、潤滑状態指数は厳しい状態にあるの乗領域にあると推定されます。推定結果は、フィルタの濾過効率を仮定して求めたものですが、フィルタがない状態では油中の粒子濃度は現在より高いことは明らかです。また、摩耗粒子の形態観察で～μmサイズの摩耗粒子が観察されています。前回同様に厳しい潤滑状態が継続していると思われるため、ヶ月後に再度分析を実施し、摩耗進行の有無をチェックすることを推奨します。尚、フィルタの捕捉の影響による誤認を避けるため、これまでの採油箇所に加え、インラインフィルタやオフラインフィルタの捕捉物も分析し、その結果から潤滑状態を評価することを提案します。フィルタ捕捉物の分析を実施する際には、フィルタ使用時間の情報をご提供いただけますようお願い致します。泡立ち試験の結果、消泡性能が低下していることが確認されています。粘度は良好。粘度は.mm/sと新油値mm/sに比較して、粘度変化率は-％で、当社推奨の管理限界値である±％以内にあり、良好と判断します。粘度はmm/sとなっています。粘度はmm/sとなっています。粘度指数はとなっています。粘度指数はとなっています。泡立ち試験は-となっています。泡立ち試験は-と新油よりも高く、消泡性能が低下していることが確認されています。水分は良好。水分は.ppmと当社推奨の管理限界値の以下であり、良好と判断します。全酸価は良好。全酸価は.mgKOH/gと新油値.mgKOH/g以内にあり、良好と判断します。機器の潤滑状態摩耗粒子の形態観察の結果、ギヤ歯面の疲労摩耗で発生したと推定される～μmサイズの摩耗粒子が観察されています。～μmサイズの摩耗粒子が観察されています。異常摩耗の早期発見パラメータである潤滑状態指数がの乗と良好な範囲にあるものの、摩耗粒子の形態観察の結果、ギヤ歯面の摩耗で発生した～μmサイズの摩耗粒子が観察されています。
報告№104-0378 報告№105-6035 | 分析№104-02669 分析№105-01273 | 105-01273 | 回目の初期試験を実施した結果、前回から今回までの間に濾過を実施したため、計数汚染度がNAS級以上からNAS級にランク改善されていますが、SOAP／D-SOAPの鉄濃度が上昇しており、鉄を使用した箇所、例えば、主軸や軸受の支持部等の鉄系材料を使用した箇所で摩耗が進行していると考えられます。今後、更に摩耗が進行することが懸念されるため、～ヶ月後に精点Bを実施し、汚染状況及び摩耗の進行状況を確認されることを推奨します。これらのことは、異常摩耗の早期発見パラメータであるフェログラフィーのIs値が前回の乗からの乗に桁減少しているものの、やや高い値であり、摩耗粒子形態観察の結果、金属接触が厳しい場合に発生するシビア粒子、摩擦熱が高い場合に発生する黒錆がやや多く観察されたことSOAP／D－SOAPの結果、前回に比較して鉄濃度が上昇したこと以上のことから判断しました。
報告№104-6057 | 分析№104-01344 | 104-01344 | オーバーホール前に分析を実施した結果、全てのデータが良好であることから、この油は継続使用可能と判断します。今回、上部・下部・水車で使用している各軸受油をまとめて仮設の潤滑油槽に移し、その油を分析しているため、各軸受の潤滑状態は把握できていません。運転開始ヶ月後に初期試験を実施し、初期値を確認されることを推奨します。尚、採油が油移送後～日経過後に実施されているため、油循環中の採油に比較して油中粒子が沈降して低濃度になっている部分を採油していると考えられます。したがって、油が循環している状態で採油を実施した場合に比較して、分析データが低くなり、異常な状態を見落としてしまう可能性がありますので、今後の採油は、停止直後、或いは、油循環中に油槽中層部から採油を実施されることを推奨します。
報告№109-09094 報告№111-00372 | 分析№109-000870 分析№111-001695 | 111-001695 | は良好と判断します。尚、RBOTがminと新油値のminに比較してmin減少していました。このまま継続使用した場合、この減少傾向から限界値に到達するのは、別紙図RBOTの減少傾向に示すように年月と推定されました。残りの継続使用期間は、約年ヶ月であると予測されます。潤滑油は継続使用可能な状態にあると判断します。≪状態監視とパラメータ≫分析の目的および各分析のパラメータは以下の通りです。特性低下目的：油の分析結果から、や劣化傾向ならびに添加剤の消耗程度、残存寿命などを確認する。粘度JISK全酸価JISK赤外線吸収スペクトルJISK酸化安定度試験JISK汚染目的：油の分析結果から、砂塵あるいは水・異種油などによるや、異物混入の有無を確認する。水分JISK計数汚染度JISB重量汚染度JISB光学顕微鏡観察摩耗目的：油中の摩耗粒子を分析する事により、回転・摺動部の潤滑状態、摩耗劣化の程度、余寿命などを解析する。摩耗診断電子顕微鏡観察JISKX線マイクロアナリシス油中金属濃度JISK≪分析結果≫特性低下粘度：良好粘度値mm/sの新油値mm/sに対する変化率は+.％であり、当社推奨の管理限界値±％以内に留まっています。全酸価：良好全酸価.mgKOH/gは新油値の.mgKOH/g以内にあることから問題は無いと判断します。赤外線吸収スペクトル：良好酸化安定度試験：良好酸化安定度試験の結果、数値minは当社推奨の管理限界値min以上に留まっており、現時点での使用は可能と判断します。汚染水分：良好水分値.ppmは当社推奨の管理限界値以内に留まっています。計数汚染度：今回は実施していません。重量汚染度：今回は実施していません。光学顕微鏡観察：今回は実施していません。摩耗摩耗診断電子顕微鏡観察・X線マイクロアナリシス：今回は実施していません。油中金属濃度：今回は実施していません。
報告№107-0477 報告№107-0477 | 分析№107-02738 分析№107-02738 | 107-02738 | 分析の結果、ギヤ歯面の潤滑状態は正常であることが確認され、継続使用可能な状態にあると判断します。これらのことは、SOAP／D－SOAPの結果、ギヤ歯面の摩耗により発生する鉄が検出されたものの、フェログラフィーの摩耗粒子形態観察の結果、ギヤ歯面の微小な疲労摩耗により発生する摩耗粒子が多く観察されたこと以上のことから判断しました。尚、バックラッシの増加量を分析結果から計算できますので、構造が確認できる図面、ギヤの形式、歯形、モジュール、歯数、回転数、増速比、歯幅をお知らせ下さい。計算結果をご報告いたします。計数汚染度はやや高い値でした。計数汚染度はやや高い値でした。計数汚染度はNAS級と当社推奨の管理限界値のNAS級以内にあるものの、やや高い値でした。重量汚染度は.mg/mlでした。重量汚染度は.mg/mlでした。機器の潤滑状態フェログラフィーの結果、異常摩耗の早期発見パラメータであるIs値がの乗と良好の範囲にあり、ギヤ歯面ではマイルドな状態で摩耗が進行していることから、継続使用可能な状態にあると判断します。SOAPの結果、鉄が検出されました。SOAPの結果、摩耗により発生する鉄が検出されました。又、油の添加剤成分であるリンが検出されました。D－SOAPの結果、鉄が検出されました。D－SOAPの結果、摩耗により発生する鉄が検出されました。フェログラフィーの結果、ギヤ歯面は継続使用可能な状態にあると判断します。フェログラフィーの結果、異常摩耗の早期発見パラメータであるIs値がの乗と良好の範囲にあり、ギヤ歯面ではマイルドな状態で摩耗が進行していることから、継続使用可能な状態にあると判断します。
報告№107-0366 報告№113-00079 | 分析№107-01900 分析№113-000314 | 113-000314 | 濾過前の試料油を分析した結果、金属潤滑部が局部的に油膜切れを起し潤滑状態がやや厳しい凝着摩耗により発生するシビア粒子が観察されました。シビア粒子摩耗粒子の観察結果から、発生している摩耗形態は凝着摩耗であることがわかりました。観察された摩耗粒子は鉄系材料であることから、軸受摺動部や鉄系材料同士が局部的に接触する箇所、例えば軸受支持部などで発生している可能性が考えられました。これらの障害発生に対する弊害を勘案の上、ヶ月後に再分析を実施し、汚染度および摩耗の進行状況を確認されることを推奨します。
報告№109-09136 報告№111-00763 | 分析№109-001160 分析№111-003841 | 111-003841 | 潤滑油は継続使用可能な状態にあると判断します。粘度、全酸価、IR、RBOTの各データは良好でした。尚、別紙RBOTの減少傾向から油の余寿命を求めた結果、本試料は直近の更油から起算して稼働日数が年月まで使用可能であることが分かります。水分は良好でした。
報告№109-09136 報告№110-00485 | 分析№109-001160 分析№110-002188 | 110-002188 | は、油の粘度、油中のスラッジの発生量を判断パラメータに、粘度、全酸価、IR、RBOTで評価します。分析の結果、油の粘性を示す粘度は、新油値の.mm/sに比較して粘度変化率が+.％の.mm/sとほぼ変化はなく、また油中のスラッジの発生量を示す全酸価は、新油値の.mgKOH/gに対して.mgKOH/gでほぼ変化が見られず劣化は確認されなかった。さらにはIRの結果でも油が劣化した場合に発生するカルボン酸の発生も確認されず、酸化防止剤の残存量を示すRBOTは、限界値minに比較して、十分に残量があるminであった以上のことから、潤滑油の劣化は確認されませんでした。なお、使用油の使用期間または使用時間が不明であったため、ご要求の油の余寿命に関する検討は行えませんでした。可能であれば、これらの情報をご提供下さい。汚染度油中の水分を計測した結果、水分は.ppmと新油と同等であり、継続使用可能な状態にあることが確認されました。潤滑油は継続使用可能な状態にあると判断します。
報告№109-09136 報告№111-00497 | 分析№109-001160 分析№111-002296 | 111-002296 | 潤滑油は継続使用可能な状態にあると判断します。粘度、全酸価、IR、RBOTの各データは良好でした。油の余寿命は、使用油の使用期間または使用時間が不明であったため、ご依頼の油の余寿命に関する検討は行えませんでした。ただし、分析の結果で新油値がminであったことから、使用期間を仮にヶ月間と仮定すれば余寿命は十二分にあると言えます。可能であれば、使用期間、あるいは使用時間の情報をご提供下さい。本試料油の添加剤は、一般に、タービン油に比較して極圧添加剤や摩耗防止剤などの濃度が高く、この影響でRBOT試験の結果が変動する傾向があります。そのため、ギヤ油の余寿命の評価をタービン油と同等の精度で得るには、RBOTの結果に加え、粘度、全酸価、IRなどのデータを総合的に判断することが必要です。水分は良好でした。
報告№107-0158 報告№107-0158 | 分析№107-00872 分析№107-00872 | 107-00872 | 分析の結果、外部から混入したと思われる鉄錆、砂が若干観察されたものの、摩耗粒子の発生量は少なく、潤滑状態は正常な状態にあると判断します。但し、SOAPの銅濃度が前回ppmに比較してppmに減少しているものの、高い値を示していました。これは、銅を使用した部分の溶出によるものと考えられます。銅の溶出は、潤滑油中の亜鉛系添加剤と銅とが反応して発生することが知られています。別紙鉱油の酸化に対する金属触媒の影響に示すように銅濃度が増加すると潤滑油の酸化速度が速まりますので、酸化劣化の進行状況を全酸価の変化で監視されることを推奨します。この油は継続使用可能と判断します。粘度は良好と判断します。粘度はmm/sと管理限界値以内にあり、良好と判断します。水分は良好と判断します。水分は.と管理限界値の以下にあり、良好と判断します。全酸価は良好と判断します。全酸価はmgKOH/gと新油データのmgKOH/g以内にあり、良好と判断します。IRは良好と判断します。IRの結果、油劣化の兆候を示すカルボン酸の吸収が確認されていないことから、継続使用可能な状態にあると考えられます。計数汚染度、重量汚染度、共に良好と判断します。計数汚染度は良好と判断します。計数汚染度はNAS級と当社推奨の管理限界値のNAS級以内にあり、良好と判断します。重量汚染度は良好と判断します。重量汚染度は.mg/mlと当社推奨の管理限界値のmg/ml以内にあり、良好と判断します。機器の潤滑状態銅を使用した箇所の溶出が確認されました。SOAPの結果、前回同様に銅が多く検出されました。SOAPの結果、摩耗により発生する錫、油の添加剤成分であるリン、亜鉛が検出されました。一方、銅が検出されました。銅を使用した部分の溶出が発生していると考えられます。この溶出は検出された亜鉛系添加剤の成分と銅が反応し、溶出することが知られています。銅濃度は別紙鉱油の酸化に対する金属触媒の影響に示すように銅濃度が増加すると酸化速度が速まりますので、酸化劣化の進行状況を全酸価の変化で監視されることを推奨します。D－SOAPの結果、鉄が検出されました。D－SOAPの結果、摩耗により発生する鉄が検出されました。フェログラフィーの結果、外部から混入したと思われる鉄錆、砂が観察されました。異常摩耗の早期発見パラメータであるフェログラフィーのIs値が.と良好の範囲にあるものの、摩耗粒子形態観察の結果、外部から混入したと思われる鉄錆、砂観察されました。
報告№109-09136 報告№112-00588 | 分析№109-001160 分析№112-002420 | 112-002420_date130228 | 、汚染状態、摩耗状態ポンプ減速機と潤滑油は、継続使用可能な状態であるため、分解点検の必要はないと判断します。但し、観察された油中粒子には、異物の切削作用の影響で発生する切削摩耗や、油膜が局部的に破断する凝着摩耗で発生した摩耗粒子が観られたことから、今後の摩耗進行を傾向監視するため、＜以下のに示す＞対策を推奨します。余寿命予測フェログラフィーのIs値は、前回に比較しての乗から変化はなく、平衡状態で安定した潤滑状態になっていることがわかります。このような安定した潤滑状態では、異常な方向に向かう上昇角を示さないことからIs値による余寿命予測はできませんが、前回と今回の摩耗形態や摩耗サイズの粒度分布、金属摩耗量、油中汚染物の影響や潤滑性状の確認や比較等の過程を経た結果から総合的に判断すると、少なくとも年程度の間は継続して使用が可能な状態にあると判断します。定期的なトライボ診断トライボ診断は、潤滑油を分析し、潤滑油の性状を調査して継続使用が可能か、更油すべきかの評価を行うことはもとより、ギヤや転がり軸受、すべり軸受などの潤滑状態も評価する設備診断技術ですが、農業用の設備では稼働率にもよるものの年に回程度の診断により、そのデータの変化から異常の兆候を早期に発見することや、分解点検の必要性を判断することが可能となります。今回の分析データでは、潤滑油中に摩耗速度の早い摩耗形態の切削摩耗および凝着摩耗が確認されたことから、今後も定期的な分析診断により設備状態を把握することを推奨します。濾過油中の汚染度が高いことから、摩耗粒子や異物等がギヤ歯面や軸受軌道面に噛み込むことによる摩耗の進行が懸念されるため、濾過を推奨します。バックラッシによる評価トライボ診断では、バックラッシの増加量を分析結果から計算できますが、今回は計算に必要な歯幅に関する情報が不足していたため、仮定して計算しております。不足している情報をお知らせ頂ければ、より正確な診断を行うことが出来ますので、可能であれば情報をお知らせ下さい。はフェログラフィーおよびSOAP-Tの結果から総合的に判断した結果、傾向管理が必要な状態にあると考えられます。フェログラフィー【定量分析：Is値】Is値は異常摩耗の早期発見パラメータのつで、摩耗粒子を定量化するために用います。Is値は前回に比較しての乗から変化はなく、低い値でした。フェログラフィー【定性分析：摩耗粒子および摩耗形態観察】分析結果から比較的多く観察された粒子は、以下の通りでした。正常な摩耗粒子・潤滑状態が正常なマイルド摩耗により発生。切削粒子・異物や金属表面の微小突起による切削摩耗により発生。シビア粒子・潤滑状態がやや厳しい凝着摩耗により発生。金属潤滑部が局部的に油膜切れを起していると考えられます。観察された摩耗粒子の中でも切削粒子は、注意が必要です。減速機で切削摩耗が発生した場合、減速機内部で使用されている転がり軸受が切削摩耗により生じた軌道面の損傷が起点となって、寿命が分の程度に低下することがあることから、切削摩耗には十分注意する必要があります。切削摩耗の発生原因となる混入異物が残留している場合、この異物により切削摩耗が継続して発生する可能性があります。Iカップリング発光分光分析【SOAP-T】検出された金属元素から発生箇所を推定すると、以下の通りでした。鉄、鉛、ニッケル、錫、亜鉛・ギヤ、軸受等リン・添加剤カルシウム、ナトリウム・外部混入異物バックラッシご提供いただいた減速機に関する情報から、スパイラルベベルギヤであり、この部分のバックラッシを求めました。尚、歯幅が不明でしたのでmmと仮定しました。その結果、減速機のギヤ歯面に摩耗が集中していたと仮定した場合、バックラッシの増加量は約.μmと推定されました。バックラッシ増加分の上限値は、メーカにより差異はあるものの、当社の推奨するバックラッシは、一般に推奨されるμmを管理目安にしています。この値に比較して十分に小さい値であり、前回に比較してSOAP-Tの鉄濃度が減少していることから、摩耗は安定しているものと推定されます。計数汚染度は、当社推奨の管理限界値に到達していました。計数汚染度計数汚染度は、NAS級と当社推奨の管理限界値NAS級に到達していました。重量汚染度は、.mg/mlでした。光学顕微鏡写真重量汚染度で濾過したフィルタ表面上の夾雑物を光学顕微鏡で観察した結果、金属片、鉄錆、砂等が観察されました。は良好と判断します。粘度粘度は、.mm/sと新油値mm/sに比較して、粘度変化率は-％で、当社推奨の管理限界値である±％以内にあり、良好と判断します。水分は、.ppmと当社推奨の管理限界値の以下にあり、良好と判断します。酸価は、.mgKOH/gと新油値.mgKOH/g以下にあり、良好と判断します。IRIRチャートの結果、新油と使用油のスペクトルパターンはほぼ一致し、また、油劣化の兆候を示すカルボン酸の吸収が確認されていないことから、良好と判断します。
報告№109-09136 報告№113-00109 | 分析№109-001160 分析№113-000415 | 113-000415 | の汚染潤滑油の劣化は確認されなかったものの、～μmの粒子サイズにより潤滑油が汚染されていました。軸受は継続使用可能な状態にあると判断します。但し、～μmの粒子サイズが発生していることから、軸受の軌道面、転動面では比較的小さな摩耗粒子が発生する潤滑状態になっていることがわかります。この状態の摩耗であれば、直ちに異常な状態には進展しませんが、念のため今後の摩耗進行の有無を確認するためにも傾向監視を継続することが有効です。定期的な分析および分析周期の検討定期的な潤滑油分析によるトライボ診断を実施することにより、分析データの変化から異常の兆候を早期に発見することが可能となります。また、今回は対象設備の初回分析であるため、最低でもあと回分析を実施し、今後の疲労摩耗の進行を監視するとともに、分析データの変化から今後の対応を検討することを推奨します。新油との比較による評価を示す粘度、酸価のデータは新油データを基準として評価しています。今回は当社に新油データがなかったため、カタログ値で判断しましたが、今後評価する場合は、使用している新油を同時に分析することをご検討下さい。フェログラフィーおよびSOAP/D-SOAPの結果から総合的に判断した結果、対象機器は継続使用可能ですが、機器の機能を保持するためにも、傾向監視をすることが有用です。フェログラフィー【定量分析：Is値】Is値は異常摩耗の早期発見パラメータのつで、摩耗粒子を定量化するために用います。今回のIs値はの乗と高い値でした。フェログラフィー【定性分析：摩耗粒子および摩耗形態観察】観察された代表的な粒子は、以下の通りでした。疲労摩耗粒子・繰返し応力を受けて発生。フリクションポリマ・局部的に高圧・高温となる場合に発生。鉄錆・外部から混入したと考えられます。Iカップリング発光分光分析【SOAP/D-SOAP】検出された金属元素から発生箇所を推定すると、以下の通りでした。鉄、銅、ニッケル、錫、亜鉛・軸受等リン・添加剤カルシウム、アルミニウム、ナトリウム・外部混入異物計数汚染度はNAS以上と当社推奨の管理限界値を超えていました。D-SOAPで油の添加剤成分であるリンが検出され、フィルタ表面の異物観察で表面が金属片、粘ちょう物、鉄錆、砂等が観察されたことから、汚染度が高い要因は、摩耗とスラッジ、そして外部混入異物の影響と思われます。また、フィルタ表面に約μmサイズの金属片が観察されました。視野に個と少ないことから、直ちに異常ではないものの、今後の摩耗進行に注意が必要です。水分、IRの各データは良好でした。粘度粘度は、mm/sと新油カタログ値mm/sに比較して粘度変化率が-.％となっており、当社推奨の管理限界値である±％以内であり、良好と判断します。酸価は、.mgKOH/gでした。IRの結果で油劣化の兆候を示すカルボン酸の吸収ピークが確認されていないことから、良好と判断します。
報告№109-09136 報告№112-00106 | 分析№109-001160 分析№112-000366 | 112-000366 | 本試料油は、停止時間経過後に油面計から採油されているため、診断に必要な油中粒子は油槽底面に沈降していると思われますが、それにもかかわらず軸受の主成分である錫がSOAP―T法で微量ですが検出されました。油中粒子のサイズ分布をNAS等級で見ると、～μmサイズの数量が他のサイズに比較して多いことがわかります。これは、潤滑部で局所的に油膜が破断し、ごく一部で軽度に摩耗が発生していることを示すものと思われますが、本試料油が停止から時間後の採油であるためデータは低濃度になっており、潤滑状態を正確に反映したものになっていません。停止後時間経過したデータで継続使用の可能性を評価するのは難しいため、可能であれば、停止直後に採油した試料油で再分析して評価することを推奨します。定期的な分析切削摩耗や凝着摩耗の進行を監視するため、停止直後に採油した試料で差異分析し摩耗の進行状況を確認することを推奨します。軸受メタルの情報提供今後軸受メタルの摩耗が進行した場合、摩耗程度を評価する必要がありますので、次回分析時には、メタルサイズ、回転数、直近のメタル交換からの運転時間をお知らせください。最適な採油方法本試料油は、機器停止中に油面計から採油されています。機器が停止している状態では、別紙油中粒子の沈降の影響に示すように油槽内で撹拌がなくなり固形物が沈降するため、油中汚染度は低くなると推定されます。今後の採油は、極力運転中もしくは停止直後の油槽中層部から実施されることを推奨します。前回に比較して、粘度、水分、酸価、IRの各データは良好でした。前回に比較して計数汚染度はNAS級と○○管理基準値を超えていました。フェログラフィーIs値は異常摩耗の早期発見パラメータのつで、摩耗粒子を定量化するために用います。前回に比較してIs値はのマイナス乗から乗に上昇し、潤滑状態はやや厳しいと判断できます。摩耗粒子の形態で比較的多く観察された粒子は、潤滑状態が正常な場合に発生する摩耗粒子異物の噛み込みや金属表面の微小突起により発生する切削粒子金属接触が厳しく、且つ、摩擦熱が高い場合に発生する球状粒子でした。これらの摩耗粒子が観察された場合、潤滑部で発生している摩耗形態は、正常なマイルド摩耗異物や金属表面の微小突起による切削摩耗潤滑状態がやや厳しい凝着摩耗であることが分かります。切削摩耗は、他の摩耗形態に比較して摩耗進行速度が速く注意が必要で、定期的なトライボ診断による状態監視が必要と考えます。切削摩耗の原因となる混入異物が残留している場合、この異物により切削摩耗が継続して発生する可能性があります。観察された摩耗粒子の中でも球状粒子は、異常摩耗の兆候を示す形態のパラメータで、この摩耗粒子が発生する場合、潤滑状態に注意が必要です。球状粒子の発生原因は、一般に、溶接工事、溶接作業などによる溶接スパッタの混入電食による発生厳しい金属接触による摩耗が考えられます。球状粒子の発生原因が、の溶接スパッタの混入であれば、今後増加しないと思われますが、が考えられる場合は、原因を取り除かなければ球状粒子は増加すると考えられます。Iカップリング発光分光分析【SOAP-T】検出された金属元素は、SOAP-Tの結果表に示すように、鉄、銅、錫、リン、カルシウム、バリウム、ナトリウムでした。検出されたこれらの金属元素から発生箇所を推定すると鉄、銅、錫・軸受等リン、バリウム・オイル添加剤カルシウム、ナトリウム・外部混入異物であると思われます。このうち、機械部品が摩耗したと思われる元素はのグループです。分析結果は良好と判断します。粘度・○○管理基準値粘度はmm/sと新油値mm/sに比較して、粘度変化率は+％で、管理基準値である±％以内にありました。水分は.ppmと○○管理基準値の以下であり、良好と判断します。酸価は.mgKOH/gと○○管理基準値の.mgKOH/g以下であることから、良好と判断します。IRIRの結果、油劣化の兆候を示すカルボン酸の吸収が確認されていないことから、良好と判断します。計数汚染度は○○管理基準値を超えていました。計数汚染度・○○管理基準値計数汚染度はNAS級と管理基準値のNAS級を超えていました。重量汚染度は.mg/mlと○○管理基準値のmg/ml以内にありました。機器の潤滑状態摩耗粒子の形態観察の結果、潤滑状態が正常な場合に発生する摩耗粒子、異物の噛み込みや金属表面の微小突起により発生する切削粒子、金属接触が厳しく、且つ、摩擦熱が高い場合に発生する球状粒子が比較的多く観察されました。SOAP-TSOAP-Tによる油中金属濃度の結果、油の添加剤成分であるリン、バリウムが検出されました。SOAP-TSOAP-Tによる油中金属濃度の結果、鉄、銅、メタルの主成分である錫、油の添加剤成分であるバリウム、外部から混入したと思われるカルシウム、ナトリウムが検出されました。フェログラフィー異常摩耗の早期発見パラメータであるフェログラフィーのIs値がの乗とやや高く、摩耗粒子の形態観察の結果、潤滑状態が正常な場合に発生する摩耗粒子、異物の噛み込みや金属表面の微小突起により発生する切削粒子、金属接触が厳しく、且つ、摩擦熱が高い場合に発生する球状粒子が比較的多く観察されました。
報告№109-09136 報告№111-00666 | 分析№109-001160 分析№111-003351 | 111-003351_date120321 | トライボロジーを活用した設備診断法による結果、潤滑油および減速機は継続使用可能な状態にあると判断します。今後も定期的なトライボロジーを活用した設備診断法によるCBMの実施を推奨します。定期的な分析切削摩耗と凝着摩耗の進行を監視するため、定期的に分析を実施し、摩耗の進行状況を確認することを推奨します。バックラッシによる評価バックラッシは、歯車をスムーズに無理なく回転させるために必要な歯面間の遊びのことで、歯車が円滑に回転するために必要なものです。バックラッシが少なすぎると潤滑不良や歯車の両歯面が接触して騒音が増大したり、摩耗の原因になったりします。また反対に、広すぎると歯面同士の適切な噛み合いが悪くなり歯車が破損しやすくなることがあります。トライボロジーを活用した設備診断法では、潤滑油中の鉄の濃度分析の結果から歯車の歯面がどの程度摩耗してバックラッシを増加させているかを求めることができることから、ご提供いただいた減速機に関する情報から、使用されているギヤは遊星歯車機構であるとして、歯車をかみ合わせたときの、歯面間の遊びを求めてみました。遊星歯車の数は個であり、遊星歯車と内歯車、遊星歯車と太陽歯車の接触点は合計で箇所となります。なお、今回は情報がありませんでしたが、○○の№と同一設備と思われますので、この情報を基にバックラッシを求めました。その結果、減速機のギヤ歯面に摩耗が集中していたと仮定した場合、バックラッシの増加量は.μmと推定されました。また、最も厳しい状態である摩耗が接触点点に集中していたと仮定した場合は、.μmと推定されました。バックラッシの量は、各機械メーカのノウハウであるため、一律には決まっていませんが、一般には数十μmから数百μmとされており、評価はこの値を参考としましたが、分析結果から求めたバックラッシ増加量は、一般に用いられるバックラッシの範囲に比較して十分に小さい値であることがわかります。ただし、今回求めたバックラッシの増加量は、計算に必要なすべてのパラメータがそろっていない仮定の数値も入っていることから、正確なバックラッシの増加量を計算するためにも、構造が確認できる図面、ギヤの形式、歯形、モジュール、歯数、歯幅、油入替後の稼働時間ならびに分解点検後の稼働時間などの情報をお知らせ下さい。計算結果をご報告いたします。フェログラフィー異常摩耗の早期発見パラメータとして摩耗粒子を定量化して評価するフェログラフィーのIs値は、潤滑状態が正常なの乗でした。摩耗粒子の形態で比較的多く観察された粒子は、潤滑状態が正常な場合に発生する摩耗粒子異物の噛み込みにより発生する切削粒子金属潤滑部が局部的に油膜切れを起して発生するシビア粒子局部的に高圧・高温となる場合に発生するフリクションポリマでした。これらの摩耗粒子が観察された場合、潤滑部で発生している摩耗形態は、正常なマイルド摩耗異物による切削摩耗潤滑状態がやや厳しい凝着摩耗であり、そして局部的ではあるものの高圧・高温の箇所が発生していることも分かります。減速機で切削摩耗が発生した場合、減速機内部で使用されている転がり軸受が切削摩耗により生じた軌道面の損傷が起点となって寿命が分の程度に低下することがあることから、切削摩耗には十分注意する必要があります。切削摩耗の発生原因となる混入異物が残留している場合、この異物により切削摩耗が継続して発生する可能性があります。フリクションポリマは、潤滑油がギヤ歯面や軌道面に押し込められ高圧状態になると同時に、圧縮熱により高温状態になった結果、基油自身が重合反応を起こし生成することが知られています。そのため、高圧高温状態の解消がなされなければ、潤滑油の劣化が進行し、粘度上昇に因る潤滑異常に進展する場合があります。Iカップリング発光分光分析供試の潤滑油を分析した結果、検出された金属元素は、SOAP-Tの結果表に示すように、鉄、銅、リン、亜鉛、カルシウム、ナトリウムでした。検出されたこれらの金属元素から発生箇所を推定すると鉄、銅、亜鉛・ギヤ・軸受等リン、カルシウム、ナトリウム・外部混入異物であると思われます。このうち、機械部品が摩耗したと思われる元素はのグループです。計数汚染度はNAS級で、当社推奨の管理限界値に到達していませんでした。フィルタ表面の異物観察で金属片、鉄錆、砂等が観察されたことから、汚染の要因は、摩耗と外部混入異物の影響と思われます。潤滑油は、今後の運転時間や運転状況が特に変化のない運転であれば、少なくても年間は継続使用可能な状態にあると判断します。今後、汚染度の進行状況を確認するために定期的な分析を実施することを推奨します。潤滑は、H～Hの間、時間使用されましたが、粘度、水分、酸価、IRの各項目のデータは総合的判断して良好でした。潤滑油は、今後の運転時間や運転状況が、特に変化のない運転であれば、少なくても年間は継続使用可能な状態にあると判断します。粘度は良好と判断します。粘度は、当社推奨の管理限界値内にあり、潤滑状態も正常な範囲にあることからも良好な状態であると判断します。水分は良好と判断します。水分は、当社推奨の管理限界値の以下にあり良好と判断します。酸価は良好と判断します。酸価は、新油値からやや高い値を示しているものの、IRの結果で油劣化の兆候を示すカルボン酸が確認されていないことから良好と判断します。IRは良好と判断します。IRの結果、IRチャートに示すように新油に比較して変化がなく、油劣化兆候を示すカルボン酸の吸収も確認されていなかったことから良好と判断します。
報告№103-4571 | 分析№103-03213 | 103-03213 | 依頼経緯臨海プラズマ試験装置JT－の運転に必要な電力を供給するための設備のひとつ加熱用発電設備MGの定格運転時に予期しないタイミングにブレーキが作動した。目的本試験は、ガラス繊維を含むブレーキパッドの摩耗粉が軸受潤滑油内に混入しているか、その有無を確認することと、混入していた場合の軸受摺動面への影響を確認することを目的とした。ブレーキパット混入の有無ブレーキパッド材には、ガラス繊維が混合・成型されており、ブレーキパッドが摩耗した場合、油中に摩耗、脱落したガラス繊維が含まれる事が予想される。そのため、油中異物にこのガラス繊維があるか、その有無を確認した。確認用の試料作成はフェログラフィーで行い、ガラス板上に油中の異物を捕捉した。これを、光学顕微鏡、電子顕微鏡で表面観察し、X線マイクロアナライザーで組成分析を行った。その結果、外部から混入した砂、鉄錆等の異物が確認されたものの、摩耗、脱落したと思われるガラス繊維は確認されなかった。摩耗への影響ブレーキパッドに含まれているガラス繊維は確認されなかったが、観察された汚染物は、外部から混入したと思われる鉄錆、砂等の異物、および、内部の摩耗により発生した鉄系摩耗粒子であった。但し、観察された量が比較的少量であり、このことから潤滑状態は良好と判断する。
報告№109-09136 報告№112-00091 | 分析№109-001160 分析№112-000271 | 112-000271 | RBOTは当社推奨の管理限界値以上にあるものの、IRの結果で新油に確認されているcm-付近の酸化防止剤の吸収が確認されず、新油と異なるピークが確認されました。IRの結果から異種油の混入または油名が間違っている可能性がありますので、使用油名を再度ご確認下さい。これらのことが確認されなかった場合は、潤滑油は酸化防止剤の減少と判断されますので、今回の採油後に更油を実施していなければ更油を推奨します。粘度、全酸価の各データは良好でした。IRIRの結果で新油に確認されているcm-付近の酸化防止剤の吸収が確認されず、新油と異なるピークが確認されました。RBOTRBOTの結果、minと当社推奨の管理限界値以上にあるものの、酸化防止剤の残存量は.%と低下していました。水分は良好でした。
報告№108-0131 報告№108-0131 | 分析№108-00774 分析№108-00774 | 108-00774 | 分析の結果、転がり軸受の寿命の指標となるフレーキングで発生する摩耗粒子が観察されていないことから、軸受は継続使用可能と判断します。但し、摩耗粒子の形態観察でフレッティングにより発生する赤錆が多く観察されました。転がり軸受でフレッティングが発生する箇所は、軸と内輪内面軸受箱と外輪外面軌道輪と転動体の箇所が考えられました。今後、フレッティングにより発生した赤錆が転がり軸受軌道面に噛み込み、噛み込み傷が起点となって転がり軸受の寿命の指標となるフレーキングへ進展することが懸念されるため、定期的に分析を実施し、摩耗の進行状況を確認することを推奨します。は良好と判断します。計数汚染度は良好と判断します。計数汚染度はNAS級と当社推奨の管理限界値のNAS級以内にあることから、良好と判断します。重量汚染度は.mg/mlでした。重量汚染度は.mg/mlでした。機器の潤滑状態摩耗粒子の形態観察の結果、フレッティングにより発生する赤錆が多く観察されました。SOAPの結果、鉄が検出されました。SOAPの結果、摩耗により発生する鉄、油の添加剤成分であるリンが検出されました。D－SOAPの結果、鉄が検出されました。D－SOAPの結果、摩耗により発生する鉄が検出されました。フェログラフィーの結果、フレッティングにより発生する赤錆が多く観察されました。異常摩耗の早期発見パラメータであるフェログラフィーのIs値がの乗と良好の範囲にあるものの、摩耗粒子の形態観察の結果、フレッティングにより発生する赤錆が多く観察されました。
報告№109-09136 | 分析№109-001160 | 113-001704 | 潤滑油および対象設備は継続使用可能な状態にあると判断します。但し、将来的な摩耗進行の有無を確認するためにも傾向監視を継続することが有効です。また、潤滑油はSOAP-Tの結果で新油と一致しないデータが確認されたため、油名が違っている可能性があります。定期的な分析今後懸念される切削摩耗、凝着摩耗、疲労摩耗の進行を監視するため、定期的に分析を実施することを推奨します。異種油の混入および油名の確認分析データから新油と一致しないデータが確認されたことから、油名が違っている可能性があります。油は設備の条件にあった適正な性能のものを使用することが重要であるため、異種油の混入の有無、油名を再確認することを推奨します。はフェログラフィーおよびSOAP-Tの結果から総合的に判断した結果、継続使用は可能ですが、機器の機能を保持するためにも傾向管理が有用と考えます。フェログラフィー【定量分析：Is値】Is値は異常摩耗の早期発見パラメータのつで、摩耗程度を定量化するために用います。Is値はの乗と低い値でした。フェログラフィー【定性分析：摩耗粒子および摩耗形態観察】分析結果から比較的多く観察された粒子は、以下の通りでした。正常な摩耗粒子・潤滑状態が正常なマイルド摩耗により発生。切削粒子・異物や金属表面の微小突起による切削摩耗により発生。シビア粒子・潤滑状態がやや厳しい凝着摩耗により発生。金属潤滑部が局部的に油膜切れを起していると考えられます。疲労摩耗粒子・繰返し応力を受けて発生。観察された摩耗粒子の中でも切削粒子、シビア粒子は、将来的な異常摩耗の進行に繋がる可能性を示唆しているため、傾向監視が必要と思われます。詳細は、別紙傾向監視が必要な摩耗粒子をご覧ください。Iカップリング発光分光分析【SOAP-T】検出された金属元素から発生箇所を推定すると、以下の通りでした。鉄、鉛、銅、錫、亜鉛・ギヤ、軸受等リン、モリブデン・添加剤カルシウム、バリウム、アルミニウム、ナトリウム・外部混入異物SOAP-Tで、本試料油ボンノックMの添加剤成分として桁程度含まれているはずの、リン、モリブデンが検出されなかったことから、油名の誤りが考えられます。粘度、水分、酸価の各データは良好でした。
報告№102-0007 | 分析№102-00068 | 102-00068 | 分析の結果、計数汚染度、重量汚染度を除く項目は良好でした。計数汚染度がNAS級と良好の範囲にあるものの、重量汚染度がmg/mlと当社推奨の管理限界値を超えていました。この汚染状態ではバルブの動作障害やストレーナの目詰まりの発生が懸念されます。光学顕微鏡写真の結果、茶色のスラッジが確認され、且つ、D－SOAPで油の添加剤成分のリンと亜鉛が検出され、更に、フェログラフィーで、外部から混入した鉄錆、砂が多く見られることから、汚染の要因は、油の劣化に伴い添加剤成分が析出し、発生したスラッジと外部から混入した異物により汚染されているものと判断できました。このスラッジは電磁弁等のバルブ類の動作障害やストレーナの目詰まり等を発生させる原因になりますので、予防措置として早急に更油と同時に除去されることを推奨します。除去方法は、スラッジを溶解・分散し無害化する当社製清浄分散剤TS－を更油前に投与し、無害化することが最も有効です。有効性を確認する目的で、本試料油を使用し溶解・分散効果を確認した結果、下表に示す通り、スラッジの除去率は、TS－が％で％、％では％除去されることが確認できました。TS－を投与した後は、スラッジが溶解したことでスラッジに粘着していた無機系の汚染物質が油中に出てきますので、必ず濾過を実施し除去する必要があります。今回確認されたスラッジは、使用油独特の添加剤による特性により発生していると思われ、特に、ポンプ内で発生する断熱圧縮で発生する高温で劣化する場合に発生すると考えられています。尚、粘度が.mm/sと新油に比較して、％低下しており、低粘度油の混入、又は高い圧力によるせん断作用を受け油の分子がせん断された結果、粘度低下を起こした可能性があります。粘度の低下は直ちに大きな影響はありませんが、リーク量が増加するなどの影響で、シリンダの応答性低下などにつながりやすいので、応答時間の確認などが必要です。高い圧力によりせん断作用で粘度が低下していた場合、圧力の影響を受け難くするために、油種の変更が必要となります。又、スラッジの発生量が少ない油種を選定する必要があります。
報告№109-09136 | 分析№109-001160 | 113-000377bak | 潤滑油は汚染度がやや高いものの、劣化は確認されず、継続使用可能と判断します。軸受は継続使用可能な状態にあると判断します。但し、今後の摩耗進行の有無を確認するためにも傾向監視を継続することが有効です。定期的な分析今後懸念される汚染度の増加および凝着摩耗の進行を監視するため、定期的に分析を実施することを推奨します。最適な採油方法本試料油は、機器停止中にドレンから採油されているため、分析データが高濃度に出ていると推定されます。正確なデータによる診断を行うためにも、今後の採油は、極力運転中もしくは停止直後の油槽中層部から実施されることを推奨します。軸受メタルの情報提供今後軸受メタルの摩耗が進行した場合、摩耗程度を評価する必要がありますので、メタルサイズ、回転数、直近のメタル交換からの運転時間をお知らせください。はフェログラフィーおよびSOAP-Tの結果から総合的に判断した結果、継続使用は可能ですが、今後の機器の機能を確認するためにも傾向管理が有用と考えます。フェログラフィー【定量分析：Is値】Is値は異常摩耗の早期発見パラメータのつで、摩耗程度を定量化するために用います。今回のIs値はの乗とやや高い値でした。フェログラフィー【定性分析：摩耗粒子および摩耗形態観察】分析結果から観察された代表的な粒子は、以下の通りでした。正常な摩耗粒子・潤滑状態が正常なマイルド摩耗により発生。シビア粒子・潤滑状態がやや厳しい凝着摩耗により発生。金属潤滑部が局部的に油膜切れを起していると考えられます。フリクションポリマ・局部的に高圧・高温となる場合に発生。観察された摩耗粒子の中でもシビア粒子は、将来的な摩耗の進行に繋がる可能性を示唆しているため、傾向監視が必要と思われます。シビア粒子は、凝着摩耗に分類されます。この摩耗粒子は、摺動面で凝着、破断を繰り返し、この過程で生じる移着粒子が成長して摩耗粒子となります。そのため、摺動面では局部的に油膜切れが発生していることを示しています。この状態が継続した場合、摩耗粒子のサイズは徐々に大型化していき、設備の損傷に至る場合がありますので、傾向監視が必要です。Iカップリング発光分光分析【SOAP-T】検出された金属元素から発生箇所を推定すると、以下の通りでした。鉄、銅、アンチモン、錫、亜鉛・軸受等カルシウム、ナトリウム・外部混入異物錫が検出されていることから、軸受メタルの摩耗が懸念されます。計数汚染度はNAS級とやや高い値でした。フェログラフィーの結果から汚染度が高い要因は、摩耗によるものと思われます。粘度、水分、酸価、IRの各データは良好でした。
報告№109-09136 報告№112-00660 | 分析№109-001160 分析№112-003033 | 112-003033_date130313 | 潤滑油の劣化は確認されず、汚染度は良好な範囲にあることから、継続使用可能な状態にあると判断します。軸受は継続使用可能な状態にあると判断します。定期的な分析および分析周期の検討定期的に分析を実施することにより、データの微小な変化から異常の兆候を早期に発見することが可能となります。今後、寿命予測を行うには、今回データを含め少なくとも回の分析データが必要となります。当該機は、年間稼働率が低いことから、採油の機会を検討するのは難しいところがありますが、あと最低でも回分析を実施し、寿命予測を行うと共に分析周期を検討することを推奨します。軸受の摩耗状態フェログラフィーおよびSOAP-Tのデータから総合的に解析した結果、軸受は健全であり、継続使用可能と評価できます。フェログラフィー【定量分析：Is値】Is値は異常摩耗の早期発見パラメータのつで、摩耗程度を定量化するために用います。今回のIs値はのマイナス乗と低い値でした。フェログラフィー【定性分析：摩耗粒子および摩耗形態観察】分析結果から観察された全ての粒子量は少でした。Iカップリング発光分光分析【SOAP-T】検出された金属元素から、摩耗粒子の発生箇所は、以下のように推定できました。鉄、銅、錫、亜鉛・軸受等カルシウム、バリウム、ナトリウム・外部混入異物軸受の摩耗SOAP-Tで錫が.ppm検出されたことから、軸受の摩耗が発生していると推定されました。分析結果から軸受メタルの摩耗深さをSOAP-Tの結果で得られている錫濃度と油量Lから計算しました。当社の経験からメタル面積の約分の程度が摩耗したと仮定しました。当社の知見、および今回検出された錫濃度等の情報から軸受の摩耗深さを計算した結果、軸受表面の平均的な摩耗深さは.μmとなり、メタルの表面粗さを軸受表面の一般的な粗さであるμmと仮定すると、摩耗は軽微であり、継続使用可能な状態にあると推定されます。は良好と判断します。計数汚染度計数汚染度は、NAS級と当社推奨の管理限界値NAS級以下であり、良好と判断します。重量汚染度は、mg/mlと当社推奨の管理限界値mg/ml以下であり、良好と判断します。光学顕微鏡写真供試油を濾過したフィルタ表面上の夾雑物を光学顕微鏡で観察した結果、金属片、鉄錆、砂等が観察されました。は良好と判断します。粘度新油に対する粘度変化率は-.％でした。これは、当社推奨の管理限界値である±％以内であり、良好と判断します。水分は、ppmと当社推奨の管理限界値の以下であり、良好と判断します。酸価は、.mgKOH/gと新油値.mgKOH/g以下であり、良好と判断します。IRIRチャートの結果、新油と使用油のスペクトルパターンはほぼ一致し、また、油劣化の兆候を示すカルボン酸の吸収ピークが確認されていないことから、良好と判断します。
報告№109-09136 報告№113-00233 | 分析№109-001160 分析№113-000885 | 113-000885 | 分析の結果、油の性状、汚染度共に基準値内にあることから、潤滑油は継続使用可能な状態にあると判断します。対象設備は継続使用可能な状態にあると判断します。但し、SOAP-Tの結果、銅が検出されたことから、銅を使用した箇所の摩耗・溶出が発生していると推定されます。今後、摩耗が進行することが懸念されるため、に示す対策を推奨します。定期的な分析今後懸念される銅を使用した箇所の摩耗および溶出の進行を監視するため、定期的に分析を実施することを推奨します。最適な採油方法本試料油は、機器停止中にエンジンブロックサイドカバーハウジングから採油されているため、分析データが低濃度に出ていると推定されます。正確なデータによる診断を行うためにも、今後の採油は、極力運転中もしくは停止直後の油槽中層部から実施されることを推奨します。はフェログラフィーおよびSOAP-Tの結果から総合的に判断した結果、継続使用は可能ですが、機器の機能を保持するためにも傾向管理が有用と考えます。フェログラフィー【定量分析：Is値】Is値は異常摩耗の早期発見パラメータのつで、摩耗粒子を定量化するために用います。今回のIs値はの乗と低い値でした。フェログラフィー【定性分析：摩耗粒子および摩耗形態観察】分析結果から比較的多く観察された摩耗粒子は、以下の通りでした。正常な摩耗粒子・潤滑状態が正常なマイルド摩耗により発生。Iカップリング発光分光分析【SOAP-T】検出された金属元素から発生箇所を推定すると、以下の通りでした。鉄、鉛、銅、錫・エンジン部品リン、亜鉛、カルシウム、マグネシウム・添加剤アルミニウム、ナトリウム、ホウ素、モリブデン・外部混入異物その他の銅を使用した箇所の溶出・摩耗SOAP-Tで銅が検出されました。検出された銅が軸受摩耗により発生している場合、軸受の異常摩耗に進展することもあることから、分析周期を短縮して傾向監視を実施して下さい。潤滑油冷却器の配管で摩耗していた場合、配管取付け部に緩みが生じて配管が振動し、継手部が外れたり、亀裂が生じて冷却水の混入にいたる場合があります。亜鉛系添加剤の影響により、潤滑油冷却器の配管で溶出していた場合、ピンホールが発生して冷却水の混入に至る場合があります。今後、油劣化の進行や水分濃度が上昇することに注意が必要です。ホウ素・モリブデンの検出SOAP-Tでホウ素がppm、モリブデンがppm検出されました。ご提供頂いた新油には、これらの元素が含まれていないことから、異種油が混入したか、または添加剤を投与した可能性が考えられます。現状は、潤滑油の劣化やスラッジの発生等は確認されていないことから、問題はないと思われます。計数汚染度計数汚染度は、NAS級と基準値のNAS級以下であり、良好と判断します。粒度分布粒度分布は.～μmの範囲にあり、.μmにピークが確認されました。μm以下の粒子が多いことから、燃焼して発生したすす等であることが分かります。n-ペンタン不溶解分n-ペンタン不溶解分は、<.mass%でした。粘度、水分、酸価、塩基価、RBOTの各データは良好でした。
報告№108-5071 報告№110-00682 | 分析№108-02721 分析№110-003164 | 110-003164 | 障害予防を目的に以下の対策を推奨します。更油粘度が低下していたことから、今後適正な粘度範囲で使用していない場合、ギヤ歯面やベアリング軌道面で油膜切れが発生し、摩耗が進行することが懸念されるため、更油を推奨します。追加分析消泡性能が低下した場合、ギヤ歯面での油膜形成に影響が出て摩耗の発生が進展することがあります。今後は消泡性能低下の影響により摩耗が進展する可能性がありますので、フェログラフィーおよびSOAPを追加することを推奨します。分析結果粘度が当社推奨の管理限界値を超えていました。泡立ち試験の結果、消泡性能が低下していることが確認されました。粘度粘度はmm/sと新油値mm/sに比較して、粘度変化率は-％で、当社推奨の管理限界値である±％を超えていました。泡立ち試験泡立ち試験は-と新油に比較して高い値でした。水分はppmと当社推奨の管理限界値の以下であり、良好と判断します。全酸価全酸価はmgKOH/gと新油値mgKOH/g以下にあり、良好と判断します。
報告№109-09136 報告№111-00394 | 分析№109-001160 分析№111-001882 | 111-001882 | 軸受は継続使用可能な状態にあると判断します。但し、今後も摩耗の進行を傾向監視するため、以下の対策を推奨します。更油或いは部分更油による水分濃度の調整水分の影響により金属表面で腐食摩耗が発生し、発生した鉄錆等の粒子が潤滑部に噛み込み摩耗が進行することがありますので、更油或いは部分更油などにより相対的に水分濃度を低くするなどの方法を推奨します。定期的な分析切削摩耗の進行を監視するため、定期的に分析を実施し、摩耗の進行状況を確認することを推奨します。新油との比較による評価を示す粘度、酸価、塩基価、IRのデータは新油データを基準として評価しています。今回は油名が不明であったため判断できませんでしたが、今後評価する場合は、充填用に新油を同時に分析することをご検討下さい。フェログラフィー異常摩耗の早期発見パラメータとして摩耗粒子を定量化して評価するフェログラフィーのIs値は、潤滑状態が厳しいの乗でした。摩耗粒子の形態で比較的多く観察された粒子は、潤滑状態が正常な場合に発生する摩耗粒子異物の噛み込みにより発生する切削粒子でした。これらの摩耗粒子が観察された場合、潤滑部で発生している摩耗形態は、正常なマイルド摩耗異物による切削摩耗であることが分かります。切削摩耗は、他の摩耗形態に比較して摩耗進行速度が速く注意が必要で、定期的なトライボ診断による状態監視が必要と考えます。切削摩耗の原因となる混入異物が残留している場合、この異物により切削摩耗が継続して発生する可能性があります。電子顕微鏡・X線マイクロアナリシス観察された粒子をSEM・XMAで詳細に分析した結果、粒子には鉄、マンガンが比較的多く含まれており、成分割合から粒子は主にシリンダ摺動面やオイルリングから発生していると推定できました。Iカップリング発光分光分析供試の潤滑油を分析した結果、検出された金属元素は、SOAP-Tの結果表に示すように、鉄、銅、ニッケル、錫、リン、亜鉛、カルシウム、バリウム、アルミニウム、ケイ素、ナトリウム、マグネシウムでした。検出されたこれらの金属元素から発生箇所を推定すると鉄、銅、ニッケル、錫・エンジン部品リン、亜鉛、カルシウム、マグネシウム・オイル添加剤バリウム、アルミニウム、ケイ素、ナトリウム・外部混入異物であると思われます。このうち、機械部品が摩耗したと思われる元素はのグループです。計数汚染度計数汚染度はNAS級と汚染されていました。フィルタ表面の異物観察で金属片、すす、鉄錆、砂等が観察されたことから、汚染度が高い要因は、摩耗とエンジンオイルの反応生成物、そして外部混入異物の影響と思われます。粒度分布粒度分布は.～μmの範囲にあり、.μmにピークが確認されました。μm以下の粒子が多いことから、燃焼して発生したすす等であることが分かります。水分はppmと当社推奨の管理限界値を超えていました。今後、水分の影響でエンジン内部に錆が発生し、その影響で摩耗が発生する懸念があります。IRIRの結果、油劣化の兆候を示すカルボン酸の吸収が確認されなかったことから、良好と判断します。尚、粘度、酸価、塩基価は、当社に新油データがなかったため、比較ができず評価できませんでした。
報告№107-0078 報告№107-0078 | 分析№107-00350 分析№107-00350 | 107-00350 | 分析の結果、SOAPの銅濃度以外のデータが良好であることから、現在のところ、本試料油は継続使用可能であり、軸受の潤滑状態も正常と判断します。尚、SOAPの銅濃度が前回のppmに比較してppmと年月に実施した更油の影響で減少したもののやや高い値でした。これは、本軸受油槽内で銅合金を使用した箇所、貴社ご提供の図面からデフレクターとバッフルという部品の溶出によるものと考えられます。これらの部品はオイルシールの役目を果たしており、シャフトとのギャップが増大し油漏れの原因になることが懸念されるため、巡視の際には、油漏れと油面の低下に注意を払い監視する必要があります。また、更油後も摩耗が進行している可能性がありますので、今後は、摩耗の増加、油劣化の進行を確認する必要があるため、ヶ月後に再度分析を実施することを併せて推奨します。は良好と判断します。粘度は良好と判断します。粘度はmm/sと管理限界値以内にあり、良好と判断します。水分は良好と判断します。水分はppmと当社推奨の管理限界値の以下であり、良好と判断します。全酸価は良好と判断します。全酸価はmgKOH/gと新油データのmgKOH/g以内にあり、良好と判断します。IRの結果、良好と判断します。IRの結果、油劣化の兆候を示すカルボン酸の吸収が確認されていないことから、良好と判断します。は良好と判断します。計数汚染度は良好と判断します。計数汚染度はNAS級と当社推奨の管理限界値のNAS級以内にあり、良好と判断します。重量汚染度は良好と判断します。重量汚染度は.mg/mlと当社推奨の管理限界値のmg/ml以内にあり、良好と判断します。機器の潤滑状態銅を使用した箇所の溶出が確認されました。SOAPの結果、前回同様に銅が多く検出されました。SOAPの結果、油の添加剤成分であるリン、亜鉛が検出されました。一方、銅が検出されました。銅を使用した部分の溶出が発生していると考えられます。この溶出は検出された亜鉛系添加剤の成分と銅が反応し、溶出することが知られています。銅濃度は別紙鉱油の酸化に対する金属触媒の影響に示すように銅濃度が増加すると酸化速度が速まりますので、酸化劣化の進行状況を油分析により監視されることを推奨します。D－SOAPの結果は良好です。D－SOAPの結果、摩耗により発生する鉄が検出されていないことから、良好と判断します。フェログラフィーの結果は良好です。異常摩耗の早期発見パラメータであるフェログラフィーのIs値が.と良好の範囲にあり、潤滑状態は良好と判断します。
報告№109-09136 報告№111-00114 | 分析№109-001160 分析№111-000609 | 111-000609 | 潤滑油は継続使用可能な状態にあると判断します。を示す粘度、全酸価、IR、RBOTの各データは良好でした。尚、別紙RBOTの減少傾向から油の余寿命を求めた結果、本試料は直近の更油から起算して稼働日数が年月まで使用可能であることが分かります。水分は良好でした。
報告№107-6000 報告№107-6507 | 分析№107-00010 分析№107-00115 | 107-00115 | 初期試験を実施した結果、潤滑を示す項目は全て良好でしたが、観察された摩耗粒子には、油膜が局部的に破断して発生するμm前後の摩耗粒子が散見され、軸受摺動面では局部的な摩耗が発生していたと推定されました。本試料油は、主機が停止して時間分後の下部軸受油槽のオイルゲージから採油しているため、油中の粒子は時間経過と共に沈降し、粒子濃度が低濃度になっていると思われます。潤滑状態を判断する重要なパラメータとしてのIs値は、油中粒子のμm以上のサイズを数値化しており、本試料油の採油条件では適切に数値化するのが困難で、より正確な潤滑状態の確認を行うには、停止直後に採油するなど、採油条件を再考した上で初期状態を再確認されることを推奨します。
報告№109-09136 報告№110-00779 | 分析№109-001160 分析№110-003739 | 110-003739 | Iカップリング発光分光分析供試グリースを分析した結果、検出された金属元素は、SOAPの結果表に示すように、アンチモン、錫、リン、カルシウム、アルミニウム、ナトリウムでした。これらの検出された金属元素から発生箇所を推定するとアンチモン、錫・軸受等リン・グリース添加剤カルシウム、アルミニウム、ナトリウム・増ちょう剤であると思われます。このうち、機械部品が摩耗したと思われる元素はのグループです。フェログラフィー摩耗粒子の形態で比較的多く観察された粒子は、潤滑状態が正常な場合に発生する摩耗粒子、繰返し応力を受けて発生する疲労摩耗粒子でした。このような摩耗粒子が観察された場合には、潤滑部では正常なマイルド摩耗と疲労による疲労摩耗が発生していることが分かります。グリースの物理的性状IRの結果、油劣化の兆候を示すカルボン酸の吸収が確認されていないことから、良好と判断します。ベアリングの検査ベアリングの内輪シャフト側および外輪ハウジング側の傷とベアリングの回転状況を確認しました。内輪：傷なし外輪：傷なし回転：良好 軸受は継続使用可能な状態にあると判断します。但し、摩耗粒子の形態に疲労により発生する疲労摩耗粒子が観察されていることから、転がり軸受の軌道面では局部的に疲労摩耗が発生していると思われます。そのため、継続して使用した場合、この摩耗による軌道面の損傷が起点となって、フレーキングに進展することが懸念されるため、AE診断法や振動診断法などにより状態を監視しながら管理されることを推奨します。
報告№109-09136 報告№110-00517 | 分析№109-001160 分析№110-002353 | 110-002353 | Iカップリング発光分光分析供試のタービン油を分析した結果、SOAP／D－SOAPで鉄、銅、錫、亜鉛、カルシウム、バリウム、アルミニウム、ケイ素、ナトリウムが検出されました。これらの検出された金属元素から発生箇所を推定すると鉄、銅、錫・軸受等亜鉛、カルシウム、バリウム、アルミニウム、ケイ素、ナトリウム・外部混入異物であると思われます。このうち、機械部品が摩耗したと思われる元素はのグループです。ケイ素の検出SOAPでケイ素がppm検出されました。一般に、潤滑油中からケイ素が検出された場合の原因として、シリコン油或いは、シリコン系の添加剤が検出されるフェログラフィーおよびフィルタ表面の異物観察で砂が多く観察されて検出されるシリコングリースをシール部に塗布している場合、このシリコングリースが潤滑油に混入して検出されるなどが挙げられますが、今回検出が比較的高濃度であることからの可能性が考えられます。については、分析結果では確認することが出来ませんので、これに関する情報があれば提供をお願いします。フェログラフィー異常摩耗の早期発見パラメータとして摩耗粒子を定量化して評価するフェログラフィーのIs値は、潤滑状態が厳しいの乗でした。摩耗粒子の形態で比較的多く観察された粒子は、潤滑状態が正常な場合に発生する摩耗粒子、異物の噛み込みなどで発生する切削粒子、金属潤滑部が局部的に油膜切れを起こして発生するシビア粒子、そして局部的に高圧・高温となる場合に発生するフリクションポリマでした。潤滑部では、正常なマイルド摩耗、切削摩耗、凝着摩耗が発生し、局部的ではあるものの高圧・高温の箇所が発生していることも分かります。特に、切削摩耗は、他の摩耗形態に比較して摩耗進行速度が速く、転がり軸受でこの摩耗形態が発生した場合には寿命が分の程度に低下することも知られています。切削摩耗により生じた軌道面の損傷が起点となって転がり軸受の寿命となるフレーキングに進展することが懸念されます。フリクションポリマは、潤滑油が軌道面に押し込められ高圧状態になると同時に、圧縮熱により高温状態になった結果、基油自身が重合反応を起こし生成することが知られています。そのため、高圧高温状態の解消がなされなければ、潤滑油の劣化が進行し、粘度上昇に因る潤滑異常に進展する場合があります。計数汚染度、重量汚染度は共に当社推奨の管理限界値を超えていました。フィルタ表面の異物観察で金属片、鉄錆等が観察されたことから、汚染度が高い要因は、摩耗と外部混入異物の影響と思われます。粘度、全酸価、IR、RBOTは良好でした。尚、別紙RBOTの減少傾向から油の余寿命を求めた結果、この減少傾向のまま継続使用した場合は、年月には限界値に到達すると推定されました。潤滑油および軸受は継続使用可能な状態にあるものの、摩耗の進行が懸念されるため、以下の対策が必要です。定期的な分析摩耗の進行を監視するため、定期的に分析を実施し、摩耗の進行状況を確認することを推奨します。再分析の時期を理論的に求めたところ、最短で約時間となります。この時間は、油中汚染物が均一になるために必要とする時間であり、この時間を経過すれば、油が入れ替わっていても再分析の結果から状態の傾向を確認することが可能となります。そのため、試運転などで数時間の運転が可能であれば、より的確に状況が確認できますので再分析を推奨します。油槽内の清掃潤滑油が汚染されていることから、油槽内は汚染されていると思われます。更油をする際には、油槽内を清掃し、更油する新油もNAS級程度の清浄な潤滑油を更油することを推奨します。シリコン系のグリースや添加剤の確認シリコン系の添加剤やグリースを使用している箇所があるかについてご確認下さい。
報告№109-09261 報告№109-09261 | 分析№109-001958 分析№109-001958 | 109-001958 | 結論現在のところ、シリンダおよびピストンリング、クランクメタル等は継続使用可能な状態にあると判断できますが、今後は油の分析により酸化劣化の進行状況を監視する事とともに、部分更油による水分の低濃度化など計画的に水分管理をされることを推奨します。を示す全塩基価、IRの各データは新油データを基準として評価しています。今回は、新油データがなく評価できなかったため、現在充填用に使用している新油を分析し、そのデータを基準に管理されることを併せて推奨します。
報告№109-09136 報告№114-00001 | 分析№109-001160 分析№114-000001 | 114-000001 | 潤滑油は物理的性状が良好の範囲にあるものの、汚染度がやや高いことから今後の汚染度の増加に伴い、汚染物が潤滑部に噛み込むことによる摩耗の発生が懸念されます。また、SOAPの結果で新油と一致しないデータが確認されたことから、使用油の油名が誤っている可能性があります。減速機減速機は摩耗状態が良好の範囲にあることから、継続使用可能な状態にあると判断します。油名の確認SOAPの結果、新油に含まれているモリブデンが検出されず、逆に含まれていないはずの亜鉛が検出されたことから、使用油の油名が違っている可能性があります。油は設備の条件にあった適正な性能のものを使用することが重要であるため、異種油の混入の有無、油名を再確認することを推奨します。定期的な分析今後の汚染度の増加および摩耗推移を監視するため、定期的な分析実施を推奨します。最適な採油方法本試料油は、機器停止中にドレンバルブから採油されているため、別紙油中粒子の沈降の影響に示すように、油中粒子が油槽底部に沈降し、分析データが高濃度に出ている可能性があります。正確なデータによる診断を行うためにも、今後の採油は、極力運転中もしくは停止直後の油槽中層部から実施されることを推奨します。異常摩耗の早期発見のパラメータであるIs値は、前回のレベルからレベルに低下し、正常です。また、異常摩耗の兆候を示す摩耗粒子が顕著に観察されなかったことから、は良好と判断します。バックラッシご提供いただいた情報から、本減速機はスパイラルベベルギヤであり、この部分のバックラッシを求めました。その結果、減速機のギヤ歯面に摩耗が集中していたと仮定した場合、分解点検からのバックラッシ増加量は.μmと推定されました。バックラッシ上限値μmに比較して十分小さい値であることから、良好な状態にあると判断します。計数汚染度はNAS級と、当社推奨の管理限界値以下であるものの、やや高い値でした。フィルタ残渣に鉄錆、砂等が観察されたことから、汚染度が高い要因は、摩耗粒子と外部混入異物の影響と考えられます。粘度、水分、酸価、IRの各データは良好でした。
報告№108-0387 報告№108-6559 | 分析№108-02609 分析№108-03559 | 108-03559 | 初期試験を実施した結果、計数汚染度、重量汚染度共に当社推奨の管理限界値を超えていることが分かりました。異常摩耗の早期発見パラメータであるフェログラフィーのIs値がの乗とやや高く、摩耗粒子の形態観察で金属接触が厳しい場合に発生するシビア粒子、銅合金が多く観察され、さらにSOAP／D－SOAPで銅、D－SOAPで鉄が検出されたことから、汚染度が高い要因は、転がり軸受軌道面および銅を使用した箇所の摩耗によるものと考えられます。μmサイズのシビア粒子が観察されていますが、視野に個と少ないことから、直ちに異常ではないものの、今後、転がり軸受の保持器に銅が使用されている場合、保持器の摩耗が進行し、転動体とのギャップが大きくなることにより振動が増大して、転がり軸受の寿命の指標となるフレーキングに進展することが懸念されますので、今後は、濾過を実施するとともに、濾過後とヶ月後の回初期試験を実施し、摩耗進行の有無を確認することを推奨します。また、転がり軸受の保持器に銅を使用していない場合は、他の部位が摩耗している可能性が考えられますので、銅を使用した箇所を確認されることを併せて推奨します。これらのことは、計数汚染度がNAS級以上、重量汚染度がmg/mlと共に当社推奨の管理限界値を超えていたこと異常摩耗の早期発見パラメータであるフェログラフィーのIs値がのとやや高く、摩耗粒子の形態観察で金属接触が厳しい場合に発生するシビア粒子、銅合金が多く観察されたことSOAP／D－SOAPで銅、D－SOAPで鉄が検出されたこと以上のことから判断しています。
報告№109-09569 報告№109-09569 | 分析№109-003531 分析№109-003531 | 109-003531 | を示す水分、全酸価の各データは良好でした。前回同様に粘度はmm/sと新油値mm/sに比較して、粘度変化率は-％で、当社推奨の管理限界値である±％を超えていました。今後、粘度の低下により油膜切れが発生し、金属接触が発生することが懸念されます。泡立ち試験の結果は、-と新油値が-であるのに比較して高い値となっていたことから消泡性能が低下していることが分かりました。潤滑状態の異常の早期発見パラメータである潤滑状態指数は、のマイナス乗と濾過設備のない機器であれば正常な潤滑状態にあると判断できます。・消泡性能の低下消泡性の性能が低下していることが確認されたことから、今後の使用状況によっては油の酸化劣化が進行したり、ギヤ歯面およびベアリング軌道面で油膜切れが発生したりする場合があるため、消泡剤の添加による消泡性能の改善など何らかの対応が必要になると思われます。・潤滑状態濾過設備のない機器であれば正常な潤滑状態にあると判断できますが、当該機の潤滑系にはフィルタが設置されているため、別紙インライン・オフラインフィルタの影響に示すとおり、潤滑状態が異常となり大型の摩耗粒子が発生したとしても、粒子の大部分が捕捉されてしまい正常な潤滑状態にあると誤認してしまう可能性があります。このようなフィルタの影響を考慮に入れたLCインデックスは、摩耗がやや厳しい状態に分類されるの乗領域となりました。フィルタの影響を考慮した潤滑状態指数は、前回のの乗からの乗に桁上昇していることから、運転状態が前回と大きな差がなければ、摩耗は進行している状態にあると思われます。結論粘度および消泡性能の低下が確認されたものの、潤滑油、ギヤおよび転がり軸受は、継続続使用可能な状態にあると思われます。尚、今後は障害予防を目的に以下の対策を推奨します。粘度の低下が確認されたことから、更油を推奨します。摩耗は進行した状態にあると思われ、運転条件によってはさらに摩耗の進行が速まる場合も想定されるため、今後は潤滑油の分析に加えてフィルタ付着物の分析を実施し、異常な摩耗状態発生の有無を精密に確認することを推奨します。消泡性能の改善は、添加する消泡剤の効果をテストにより確認する必要がありますので、必要な場合は当社営業担当者までお知らせ下さい。粘度は当社推奨の管理限界値を超えていました。泡立ち試験の結果、消泡性能が低下していることが確認されました。粘度粘度はmm/sと新油値mm/sに比較して、粘度変化率は-％で、当社推奨の管理限界値である±％を超えていました。粘度粘度は.mm/sでした。粘度指数粘度指数はでした。泡立ち試験泡立ち試験は-に比較して高い値でした。水分はppmと当社推奨の管理限界値の以下であり、良好と判断します。全酸価全酸価は.mgKOH/gと新油値mgKOH/gに比較して高いものの、IRの結果で油劣化の兆候を示すカルボン酸の吸収が確認されていないことから、良好と判断します。機器の潤滑状態精密な濾過設備がない機器であれば、潤滑状態指数は正常の範囲にあると判断します。潤滑状態指数異常摩耗の早期発見パラメータである潤滑状態指数がのマイナス乗と精密な濾過設備がない機器であれば、潤滑状態指数は正常の範囲にあると判断します。
報告№106-6023 報告№106-6026 | 分析№106-00388 分析№106-00625 | 106-00625 | 初期試験を実施した結果、摩耗粒子の形態観察で前回同様に球状粒子やシビア粒子が観察されていますが、計数汚染度、フェログラフィーのIs値が減少傾向を示し、SOAP／D－SOAPの鉄および錫濃度に変化がないことから、潤滑状態は安定し、潤滑油も継続使用可能と判断します。これらのことは、前回に比較して、計数汚染度はランク減少したことSOAP／D-SOAPの鉄及び錫濃度に変化がないこと異常摩耗の早期発見パラメータであるフェログラフィーのIs値がと良好の範囲にあること以上のことから判断しました。
報告№103-6161 | 分析№103-03183 | 103-03183 | 精点Aを実施した結果、鉄同士が勘合した箇所、例えば、スラストランナーの指示部などでフレッティングが発生していることが確認されました。現在のところ、軸受の摩耗が発生していないことから、潤滑状態は良好と判断できますが、今後、フレッティングにより発生した摩耗粒子が軸受摺動面に噛み込み摩耗を進行させることが懸念されるため、ヶ月後に精点Bを実施し、摩耗の進行状況を確認することを推奨します。これらのことは、計数汚染度がNAS級と良好の範囲にあるもののフェログラフィーによる摩耗粒子の形態観察の結果で、フレッティングで発生する特徴的な摩耗粒子がやや多く観察された以上のことから判断しました。
報告№107-0366 報告№109-09491 | 分析№107-01900 分析№109-002995 | 109-002995 | 濾過前の試料油を分析した結果、粘度がmm/sと新油のmm/sに比較して、粘度変化率は+％で、やや不良領域にありますが、前回のmm/sに比較して変化はありませんでした。粘度は、現在ISOVGからISOVGに移行中であり、且つ、前回に比較して変化がないことから、本試料油は継続使用可能と判断します。
報告№108-0411 報告№110-00405 | 分析№108-02744 分析№110-001851 | 110-001851 | 採油箇所がドレンバルブであったため、その影響で外部混入異物が比較的多く観察されていますが、潤滑油および軸受は継続使用可能な状態にあると判断します。分析結果は良好と判断します。粘度粘度はmm/sと新油値mm/sに比較して、粘度変化率は-.％で、当社推奨の管理限界値である±％以内にあり、良好と判断します。水分はと当社推奨の管理限界値の以下であり、良好と判断します。全酸価全酸価は.mgKOH/gと新油値.mgKOH/gに比較して変化はなく、良好と判断します。IRIRの結果、油劣化の兆候を示すカルボン酸の吸収が確認されていないことから、良好と判断します。RBOTRBOTはminと当社推奨の管理限界値のmin以上であり、良好と判断します。計数汚染度はやや高い値でした。計数汚染度計数汚染度はNAS級と当社推奨の管理限界値のNAS級以内にあるものの、やや高い値でした。重量汚染度はmg/mlと当社推奨の管理限界値のmg/ml以内であり、良好と判断します。機器の潤滑状態摩耗粒子の形態観察で外部から混入したと思われる鉄錆、砂、樹脂等が比較的多く観察されました。SOAPSOAPの結果、油の添加剤成分であるリンがppm、バリウムがppm、外部から混入したと思われるケイ素がppm検出されました。軸受の摩耗を示す錫が検出されていないことから、良好と判断します。D－SOAPD－SOAPの結果、鉄が、銅、軸受の摩耗を示す錫、油の添加剤成分であるバリウム、外部から混入したと思われるカルシウム、ナトリウムが共に検出されました。フェログラフィー異常摩耗の早期発見パラメータであるフェログラフィーのIs値がと良好の範囲にあるものの、摩耗粒子の形態観察で外部から混入したと思われる鉄錆、砂、樹脂等が比較的多く観察されました。
報告№107-0366 報告№111-00422 | 分析№107-01900 分析№111-001990 | 111-001990 | 濾過前の試料油を分析した結果、前回に比較してRBOTがminからminに上昇していました。前回の濾過作業時に新油に入れ替えたにもかかわらず、新油に比較してRBOTは依然として低い値です。RBOT値がminを切っており、今後急激に低下することも予想されます。これらの障害発生に対する弊害を勘案の上、ヶ月後に再分析を実施し、酸化防止剤の残存量を確認することを推奨します。尚、補充している新油を分析し、油種に間違いがないか確認することを併せて推奨します。
報告№108-0204 報告№108-0340 | 分析№108-01503 分析№108-02291 | 108-02291 | 本トライボ診断は、更油年後の潤滑状態を確認することを目的としました。分析の結果、異常摩耗の早期発見パラメーターであるフェログラフィーIs値がの乗とやや高く、摩耗粒子の形態観察で外部から混入したと思われる鉄錆、砂等が多く観察されました。更にD－SOAPで鉄が検出され、フィルタ表面の異物観察で鉄錆、砂等が多く観察されました。以上の分析結果からは、外部から混入した鉄錆、砂等の異物がやや多く確認されたものの、軸受メタルの主成分である錫が検出されなかったことから、本軸受は継続使用可能と判断します。尚、今回の採油箇所がドレンバルブであったため、異物が多く観察された要因は、ドレンバルブ配管内に残留していた異物を採取したか、或いは、採油時に異物が混入した可能性が考えられますが、万が一、これらの異物が油槽内に混入していた場合、軸受摺動面に噛み込み摩耗が進行することが懸念されるため、運転再開前に軸受油槽内の清掃および油の精密な濾過を実施するとともに、運転再開後ヶ月以内に再度分析を実施し、汚染度および摩耗の進行状況を確認されることを推奨します。これらのことは、異常摩耗の早期発見パラメーターであるフェログラフィーのIs値がの乗とやや高く、摩耗粒子の形態監査の結果、外部から混入したと思われる鉄錆、砂等が多く観察されたことフィルタ表面の異物観察で鉄錆、砂が多く観察されたこと以上のことから判断しました。
報告№104-8044 報告№104-4552 | 分析№104-02040 分析№104-02282 | 104-02282 | 精点Aを実施した結果、摩耗は安定していると判断します。これらのことは、前回に比較して、計数汚染度はランク上昇しているものの良好の範囲にあり、SOAP／D-SOAPの鉄及び錫濃度に変化がないこと異常摩耗の早期発見パラメータであるフェログラフィーのIs値が、.と良好の範囲にあること以上のことから判断しました。尚、を示す、粘度、水分、全酸価、IR、RBOTの各データは良好であることから、継続使用可能と判断します。
報告№109-09136 報告№112-00660 | 分析№109-001160 分析№112-003036 | 112-003036_date130313 | 潤滑油の劣化は確認されていないものの、汚染度がやや高い値であることがわかりました。当該機は分解後および油入替後から今回までの稼働時間が短く、また、提供して頂いた新油が比較的高い汚染状態であることから、実機の汚染度が高い要因は、汚染度がやや高い新油を使用したことに加え、極微小領域から摩耗粒子が発生したためと思われます。軸受異物の噛み込みや金属表面の微小突起により発生する切削摩耗や潤滑部の油膜が破断して発生する凝着摩耗が見られました。通常、継続運転している設備は、運転開始直後に金属同士がなじむ過程があり、その後正常な油膜が形成されて、問題がなければ安定期に入ります。設備の稼働率が低い場合など、停止期間が長いと潤滑油膜は殆どなくなり、再稼動する際に油膜切れを起こしやすい状態になります。今回観察された摩耗粒子は、このような状況で発生したと推定されます。しかし、これらは極微小領域に限られることから、摩耗は正常と判断できます。以上より、軸受は継続使用可能な状態にあると判断します。定期的な分析および分析周期の検討定期的に分析を実施することにより、データの微小な変化から異常の兆候を早期に発見することが可能となります。今後、寿命予測を行うには、今回データを含め少なくとも回の分析データが必要となります。当該機は、年間稼働率が低いことから、採油の機会を検討するのは難しいところがありますが、あと最低でも回分析を実施し、寿命予測を行うと共に分析周期を検討することを推奨します。軸受の摩耗状態フェログラフィーおよびSOAP-Tのデータから総合的に解析した結果、軸受は健全であり、継続使用可能と評価できますが、引続き軸受の機能が保持されていることを確認するためにも、潤滑油診断による傾向管理が有用と考えます。フェログラフィー【定量分析：Is値】Is値は異常摩耗の早期発見パラメータのつで、摩耗程度を定量化するために用います。今回のIs値はの乗とやや高い値でした。フェログラフィー【定性分析：摩耗粒子および摩耗形態観察】分析結果から比較的多く観察された摩耗粒子は、以下の通りでした。切削粒子・異物や金属表面の微小突起に起因する切削摩耗により発生。シビア粒子・潤滑状態がやや厳しい凝着摩耗により発生。金属潤滑部が局部的に油膜切れを起していると考えられます。観察された摩耗粒子の中でも切削粒子、シビア粒子は、将来的な摩耗の進行に繋がる可能性を示唆しているため、傾向監視が必要と思われます。切削摩耗は、他の摩耗形態に比較して摩耗進行速度が速く注意が必要で、定期的なトライボ診断による状態監視が必要と考えます。切削摩耗の原因となる混入異物が残留している場合、この異物により切削摩耗が継続して発生する可能性があります。シビア粒子は、凝着摩耗に分類されます。この摩耗粒子は、摺動面で凝着、破断を繰り返し、この過程で生じる移着粒子が成長して摩耗粒子となります。そのため、摺動面では局部的に油膜切れが発生していることを示しています。この状態が継続した場合、摩耗粒子のサイズは徐々に大型化していき、最終的には軸受の損傷に至る場合があります。Iカップリング発光分光分析【SOAP-T】検出された金属元素から発生箇所を推定すると、摩耗粒子の発生箇所は、以下のように推定できました。鉄、銅、錫、亜鉛・軸受等カルシウム、ナトリウム・外部混入異物軸受の摩耗SOAP-Tで錫が検出されたことから、軸受の摩耗が発生していると推定されました。分析結果から軸受メタルの摩耗深さをSOAP-Tの結果で得られている錫濃度と油量Lから計算しました。当社の経験からメタル面積の約分の程度が摩耗したと仮定しました。当社の知見、および今回検出された錫濃度等の情報から軸受の摩耗深さを計算した結果、軸受表面の平均的な摩耗深さは.μmとなり、メタルの表面粗さを軸受表面の一般的な粗さであるμmと仮定すると、摩耗は軽微であり、継続使用可能な状態にあると推定されます。計数汚染度はやや高い値でした。計数汚染度計数汚染度は、NAS級と当社推奨の管理限界値NAS級以下であるものの、やや高い値でした。重量汚染度は、mg/mlと当社推奨の管理限界値mg/ml以下であり、良好と判断します。光学顕微鏡写真供試油を濾過したフィルタ表面上の夾雑物を光学顕微鏡で観察した結果、金属片、鉄錆、砂等が観察されました。は良好と判断します。粘度新油に対する粘度変化率は-.％でした。これは、当社推奨の管理限界値である±％以内であり、良好と判断します。水分は、ppmと当社推奨の管理限界値の以下であり、良好と判断します。酸価は、.mgKOH/gと新油値.mgKOH/gに比較して高いものの、IRで油劣化の兆候を示すカルボン酸の吸収ピークが確認されていないことから、良好と判断します。IRIRチャートの結果、新油と使用油のスペクトルパターンはほぼ一致し、また、油劣化の兆候を示すカルボン酸の吸収ピークが確認されていないことから、良好と判断します。
報告№107-0366 報告№113-00361 | 分析№107-01900 分析№113-001422 | 113-001422_date140701 | 濾過前の試料油を分析した結果、メタルの主成分である錫が前回に比較して、SOAPでからppmに、D-SOAPでからに増加していました。メタルの摩耗年月のオーバーホールから今回までの累積錫濃度は、トライボレポートの累積錫濃度に示すとおりppmでした。この累積錫濃度ppmと油量Lから平均的な摩耗深さを計算しました。本試料油はガイドメタルとスラストメタルに使用されており、今回の計算は摩耗がスラストメタルに集中したと仮定し、当社の経験からメタル面積の約分の程度が摩耗したとして摩耗深さを求めました。その結果、平均的な摩耗深さは約μmとなりました。メタルの初期の表面粗さが一般にRmaxμmと仮定すると、メタルは表面粗さの約％摩耗していると推定されます。表面粗さの消失は、停止時や起動時に油膜の形成がしにくくなり、更に摩耗が促進するといった悪循環になりやすいことから、今後のメタルの摩耗進行を監視することが重要です。これらの障害発生に対する弊害を勘案の上、ヶ月後に再分析を実施し、汚染度および摩耗の進行状況を確認されることを推奨します。
報告№101-4012 | 分析№101-00666 | 101-00666 | 分析の結果、全てのデータが良好であることから、この油は継続使用可能であり、潤滑状態も正常と判断する。粘度は良好と判断します。粘度はmm/sと新油値mm/sに比較して、粘度変化率は+％と当社推奨の管理目安内にあり、良好と判断します。水分は良好と判断します。水分はppmと当社推奨の管理目安内にあり、良好と判断します。全酸価は良好と判断します。全酸価は.mgKOH/gと新油値.mgKOH/gに比較して変化はなく、良好と判断します。IRは新油に比較して変化はなく、良好と判断します。IRはチャートに示すように新油に比較して変化はなく、良好と判断します。計数汚染度はNAS級と良好でした。計数汚染度はNAS級と当社推奨の管理目安以内にあり、良好と判断します。重量汚染度は.mg/mlと良好でした。重量汚染度は.mg/mlと当社推奨の管理目安以内にあり、良好と判断します。機器の潤滑状態SOAPは良好でした。SOAPの結果、軸受の摩耗を示す錫は検出されず、良好と判断します。尚、油の添加剤成分であるバリウムが検出されました。D－SOAPは良好でした。D－SOAPの結果、軸受の摩耗を示す錫は検出されず、良好と判断します。尚、外部から混入したと思われるカルシウムが検出されました。フェログラフィーは良好でした。摩耗の過酷度を示すIs値、摩耗粒子の形態観察、共に良好であり、潤滑状態は正常と判断します。
報告№106-6023 報告№106-6026 | 分析№106-00388 分析№106-00626 | 106-00626 | 初期試験を実施した結果、潤滑状態は安定し、潤滑油も継続使用可能と判断します。これらのことは、前回に比較して、計数汚染度はランク減少したことSOAP／D-SOAPの鉄及び錫濃度に変化がないこと異常摩耗の早期発見パラメータであるフェログラフィーのIs値がと良好の範囲にあること以上のことから判断しました。
報告№106-0108 報告№106-0108 | 分析№106-00715 分析№106-00715 | 106-00715 | 【機器の摩耗状況】分析の結果、異常摩耗の早期発見パラメータであるの乗と高く、摩耗粒子形態観察で異物の噛み込みにより発生する切削粒子、金属接触が厳しい場合に発生するシビア粒子、外部から混入した砂が観察されました。【水分の混入】を示す項目のうち、水分がppmと当社推奨の管理限界値を超えていましたが、今回の採油容器がペットボトルであったため、水分が高くなったのはペットボトル中の水分が混合した事が原因と考えられました。計数汚染度は水分濃度が高く、油が濁っているため、センサーエラーを起こして測定不能でした。【対策】・観察された摩耗形態の中でも切削摩耗は摩耗進行速度が速く注意が必要です。今後、更に摩耗が進行することが懸念されるため、運転再開後ヶ月後に再度分析を実施し、摩耗の進行状況を確認されることを推奨します。・検出された水分が、ペットボトル中の水分であれば問題ありませんが、潤滑油に水分が混入していた場合は、錆の発生が懸念されるため水分を除去する必要があります。水分除去は、油量がLと比較的少ないため更油による方法を推奨します。尚、更油の際は、水分が油槽底部の淵に残留しないように配慮してください。・次回からは、正確な水分濃度を確認するために当社が供給する採油の専用容器を使用してください。【提案】今回の採油は、主機停止中に下部ドレンから採油しているため、油循環中に比較して油中粒子が沈降し、その分高濃度になっていると考えられます。したがって、油が循環している状態で採油した場合に比較し、汚染度や摩耗に関するデータが高くなり、状態診断に影響がでる可能性があります。今後の採油は、停止後なるべく早いタイミングで採油を実施されることを推奨します。
報告№109-09094 報告№110-00147 | 分析№109-000915 分析№110-000571 | 110-000571 | 有機物・有機化合物で検出されたピークには新油と異なるピークが検出されました。尚、RBOTがminと新油値のminに比較してmin減少していました。このまま継続使用した場合、この減少傾向から限界値に到達するのは、別紙図RBOTの減少傾向に示すように年月と推定されました。残りの継続使用期間は、約年ヶ月であると予測されます。潤滑油は継続使用可能な状態にあるものの、以下の対策が必要です。油名が違うか、或いは、異種油が混入した可能性が考えられますので、油名、異種油の混入の可能性を確認する必要があります。≪状態監視とパラメータ≫分析の目的および各分析のパラメータは以下の通りです。特性低下目的：油の分析結果から、や劣化傾向ならびに添加剤の消耗程度、残存寿命などを確認する。粘度JISK全酸価JISK赤外線吸収スペクトルJISK酸化安定度試験JISK汚染目的：油の分析結果から、砂塵あるいは水・異種油などによるや、異物混入の有無を確認する。水分JISK計数汚染度JISB重量汚染度JISB光学顕微鏡観察摩耗目的：油中の摩耗粒子を分析する事により、回転・摺動部の潤滑状態、摩耗劣化の程度、余寿命などを解析する。摩耗診断電子顕微鏡観察JISKX線マイクロアナリシス油中金属濃度）JISK≪分析結果≫特性低下粘度：良好粘度値mm/sの新油値mm/sに対する変化率は+.％であり、当社推奨の管理限界値±％以内に留まっています。全酸価：良好全酸価.mgKOH/gは新油値の.mgKOH/gに比較し高くはあるものの、有機物・有機化合物試験の結果で油劣化の兆候を示すカルボン酸の吸収が見られないことから問題は無いと判断します。赤外線吸収スペクトル：良好酸化安定度試験：良好酸化安定度試験の結果、数値minは当社推奨の管理限界値min以上に留まっており、現時点での使用は可能と判断します。汚染水分：良好水分値ppmは当社推奨の管理限界値以内に留まっています。計数汚染度：今回は実施していません。重量汚染度：今回は実施していません。光学顕微鏡観察：今回は実施していません。摩耗摩耗診断電子顕微鏡観察・X線マイクロアナリシス：今回は実施していません。油中金属濃度：今回は実施していません。
報告№102-6094 | 分析№102-01748 | 102-01748 | 濾過前の試料油を分析した結果、フェログラフィーを除く項目は良好でした。フェログラフィーの結果、潤滑異常の早期発見パラメータである、Is値がと非常に良好の範囲にあるものの、摩耗粒子形態観察の結果、金属接触が厳しい場合に発生する大型のシビア粒子がやや多く見られ、又、フェログラフィーによる光学顕微鏡写真に示すように、そのサイズはμmサイズであることがわかります。摩耗粒子の材質は、テンパーカラーの特長から、炭素鋼であることがわかりました。したがって、水車発電機の軸受内で炭素鋼を使用した箇所で局部的に厳しい金属接触が発生しているとおもわれます。今後、更に摩耗が進行する場合があるため、ヶ月以内に再度分析を実施し、摩耗の進行状況を確認されることを推奨します。尚、RBOTが前回に比較し、min上昇したのは、新油の補充の影響によると思われます。今後は、今回のRBOT値によりデータ管理を行います。
報告№105-8024 | 分析№105-01438 | 105-01438 | 精点Bを実施した結果、前回と同じく摩耗粒子形態観察で、金属接触が厳しい場合に発生するシビア粒子がやや多く観察されたものの、その他のデータが減少傾向にあることから、摩耗は安定し、潤滑油も継続使用可能と判断します。これらのことは、前回と同じく摩耗粒子形態観察で、金属接触が厳しい場合に発生するシビア粒子がやや多く観察されたものの、異常摩耗の早期発見パラメータであるフェログラフィーのIs値がの乗からの乗に桁減少したこと前回に比較して、計数汚染度はNAS級からNAS級にランク減少したことSOAP／D-SOAPの鉄及び錫濃度が減少傾向を示していたこと以上のことから判断しました。
報告№109-09136 | 分析№109-001160 | 113-002415 | 使用油の粘度低下が確認されたことから、油膜切れによる摩耗発生が懸念されます。なお、現時点では潤滑箇所の摩耗劣化は認められますが、即時の分解点検は不要と判断します。更油粘度低下が確認されており、潤滑部で油膜切れなどによる摩耗の発生が懸念されます。これらの予防処置として更油を推奨します。定期的な分析減速機の潤滑状態を知ることは、保全の最適な時期や修理の要否判断に役立つことから、今後も定期的な分析により管理することを推奨します。診断結果使用油は粘度の低下が確認されました。粘度粘度は、.mm/sと新油値のmm/sに比較して粘度変化率が-.％となっており、当社推奨の管理限界値を超えていました。適正な粘度範囲で使用していない場合、潤滑部で油膜切れが発生し、摩耗の進行に繋がることが懸念されます。水分は.と当社推奨の管理限界値の以下であり、良好です。酸価・IR使用油の酸化劣化は、酸価およびIRの結果から総合的に判断します。酸価は、.mgKOH/gと新油値.mgKOH/g以上であるものの、IRで油の酸化劣化により発生するカルボン酸の吸収が確認されないことから、良好と判断します。使用は清浄であり良好です。計数汚染度計数汚染度はNAS級と当社推奨の管理限界値NAS級以下であり、良好です。重量汚染度は.mg/mlでした。減速機の潤滑箇所の摩耗状態を示す異常摩耗の早期発見のパラメータであるIs値は、レベルと正常な値でした。ま但し、潤滑部の摩耗が認められたため、定期的に潤滑油分析を実施し、摩耗推移を監視することが有用と考えます。フェログラフィーで観察された代表的な粒子は以下の通りです。正常な摩耗粒子・潤滑状態が正常なマイルド摩耗により発生。切削粒子・異物や金属表面の微小突起による切削摩耗により発生。疲労摩耗粒子・繰返し応力による金属疲労で発生。大型化するとフレーキングの発生が懸念されます。バックラッシから推測した減速機ギヤの余寿命減速機ギヤのバックラッシ余寿命は、検出された鉄濃度を基にバックラッシ増加量を計算することで推定することが出来ます。今回、油量、歯車の歯幅、モジュール、歯数が不明でしたので、油量をL、歯幅をmm、モジュールを、太陽歯車、遊星歯車、内歯歯車の歯数をそれぞれ、、遊星歯車の数をと仮定し、バックラッシの増加量を計算しました。その結果、今回検出された鉄が、ギヤ歯面から平均的に摩耗して発生していたと仮定した場合、バックラッシの増加量は以下の通りでした。表バックラッシ増加量接触箇所 バックラッシ増加量上限値[μm] バックラッシ増加量[μm] 余寿命[h] 内歯車-遊星歯車 約. 遊星歯車-太陽歯車 約. バックラッシの初期値が不明であるため、増加量の上限値を適正なバックラッシの最大値と最小値の差としました。今回の推定されたバックラッシ増加量は上限値に比較して十分に小さい値であり、現時点では十分な余寿命があると推定されます。但し、今回の計算は仮定に基づいて行っているため、参考値としてお考え下さい。※バックラッシとは・図に示すような、歯車がスムーズな回転を行うために必要となる、一対の歯車をかみあわせたときの歯面間の遊び。バックラッシが適正でない場合、歯車がスムーズに回転せず、摩耗の進行や振動、騒音の発生に繋がる可能性がある。
報告№109-09136 報告№112-00588 | 分析№109-001160 分析№112-002423 | 112-002423_date130313 | 、汚染状態、摩耗状態ポンプ減速機と潤滑油は、継続使用可能な状態であるため、分解点検の必要はないと判断します。但し、観察された油中粒子には、異物の切削作用の影響で発生する切削摩耗や、油膜が局部的に破断する凝着摩耗で発生した摩耗粒子が観られたことから、今後の摩耗進行を傾向監視するため、以下の対策を推奨します。余寿命予測フェログラフィーのIs値は、前回に比較しての乗から乗に桁低下し、安定した潤滑状態になっていることがわかります。このような安定した潤滑状態では、異常な方向に向かう上昇角を示さないことからIs値による余寿命予測はできませんが、前回と今回の摩耗形態や摩耗サイズの粒度分布、金属摩耗量、油中汚染物の影響や潤滑性状の確認や比較等の過程を経た結果から総合的に判断すると、少なくとも年程度の間は継続して使用が可能な状態にあると判断します。定期的なトライボ診断トライボ診断は、潤滑油を分析し、潤滑油の性状を調査して継続使用が可能か、更油すべきかの評価を行うことはもとより、ギヤや転がり軸受、すべり軸受などの潤滑状態も評価する設備診断技術ですが、農業用の設備では稼働率にもよるものの年に回程度の診断により、そのデータの変化から異常の兆候を早期に発見することや、分解点検の必要性を判断することが可能となります。今回の分析データでは、潤滑油中に摩耗速度の早い摩耗形態の切削摩耗および凝着摩耗が確認されたことから、今後も定期的な分析診断により設備状態を把握することを推奨します。潤滑油の濾過油中の汚染度が高いことから、摩耗粒子や異物等がギヤ歯面や軸受軌道面に噛み込むことによる摩耗の進行が懸念されるため、潤滑油の濾過を推奨します。バックラッシによる評価トライボ診断では、バックラッシの増加量を分析結果から計算できますが、今回は計算に必要な歯幅に関する情報が不足していたため、仮定して計算しております。不足している情報をお知らせ頂ければ、より正確な診断を行うことが出来ますので、可能であれば情報をお知らせ下さい。はフェログラフィーおよびSOAP-Tの結果から総合的に判断した結果、傾向管理が必要な状態にあると考えられます。フェログラフィー【定量分析：Is値】Is値は異常摩耗の早期発見パラメータのつで、摩耗粒子を定量化するために用います。Is値は前回に比較しての乗から乗に低下し、低い値でした。これは、潤滑状態が異常に向かう上昇角を示さないことから、安定した潤滑状態になっていると判断します。フェログラフィー【定性分析：摩耗粒子および摩耗形態観察】分析結果から比較的多く観察された粒子は、以下の通りでした。正常な摩耗粒子・潤滑状態が正常なマイルド摩耗により発生。切削粒子・異物や金属表面の微小突起による切削摩耗により発生。シビア粒子・潤滑状態がやや厳しい凝着摩耗により発生。金属潤滑部が局部的に油膜切れを起していると考えられます。疲労摩耗粒子・繰返し応力を受けて発生。観察された摩耗粒子の中でも切削粒子は、注意が必要です。減速機で切削摩耗が発生した場合、減速機内部で使用されている転がり軸受が切削摩耗により生じた軌道面の損傷が起点となって、寿命が分の程度に低下することがあることから、切削摩耗には十分注意する必要があります。切削摩耗の発生原因となる混入異物が残留している場合、この異物により切削摩耗が継続して発生する可能性があります。Iカップリング発光分光分析【SOAP-T】検出された金属元素から発生箇所を推定すると、以下の通りでした。鉄、鉛、銅、錫、亜鉛・ギヤ、軸受等リン・添加剤カルシウム、アルミニウム、ナトリウム・外部混入異物バックラッシご提供いただいた減速機に関する情報から、スパイラルベベルギヤであり、この部分のバックラッシを求めました。尚、歯幅が不明でしたのでmmと仮定しました。その結果、減速機のギヤ歯面に摩耗が集中していたと仮定した場合、バックラッシの増加量は約μmと推定されました。バックラッシ増加分の上限値は、メーカにより差異はあるものの、当社の推奨するバックラッシは、一般に推奨されるμmを管理目安にしています。この値に比較して十分に小さい値であり、前回に比較してSOAP-Tの鉄濃度が減少していることから、摩耗は安定しているものと推定されます。計数汚染度は、昨年のデータ同様にNAS級以上と、管理限界値のNAS級を超えていました。重量汚染度は、昨年データの.mg/mlと比較して、.mg/mlと減少していました。また、フィルタの表面の異物観察では、金属片、鉄錆、砂等が観察されたことから、汚染度が高い要因は、摩耗と外部混入異物の影響と思われます。潤滑油は、摩耗状態もやや厳しい状態であるものの、潤滑状態にすぐに悪影響を与える領域に達していませんので、今後の運転時間や運転状況が、特に変化のない運転であれば、少なくても年間は継続使用可能な状態にあると判断します。しかし、油中の汚染度が高いことから、摩耗粒子や異物等がギヤ歯面や軸受軌道面に噛み込むことによる摩耗の進行が懸念されるため、今回は潤滑油の濾過を推奨します。は良好と判断します。粘度粘度は、.mm/sと新油値mm/sに比較して、粘度変化率は-％で、管理限界値である±％以内にあり、良好と判断します。水分は、ppmと管理限界値の以下にあり、良好と判断します。酸価は、.mgKOH/gと新油値.mgKOH/g以下にあり、良好と判断します。IRIRチャートの結果、新油と使用油のスペクトルパターンはほぼ一致し、また、油劣化の兆候を示すカルボン酸の吸収が確認されていないことから、良好と判断します。
報告№106-0334 報告№106-0334 | 分析№106-01747 分析№106-01747 | 106-01747 | 分析の結果、外部から混入した鉄錆、砂が若干観察されたものの、摩耗粒子の発生量は少なく、潤滑状態は良好な状態にあると判断します。但し、SOAPの銅濃度が前回ppmに比較してppmに上昇し、高い値を示していました。これは、銅を使用した部分の溶出によるものと考えられます。銅の溶出は、潤滑油中の亜鉛系添加剤と銅とが反応して発生することが知られています。別紙鉱油の酸化に対する金属触媒の影響に示すように銅濃度が増加すると潤滑油の酸化速度が速まりますので、酸化劣化の進行状況を全酸価の変化で監視されることを推奨します。この油は継続使用可能と判断します。粘度は良好と判断します。粘度はmm/sと管理限界値以内にあり、良好と判断します。水分は良好と判断します。水分はppmと管理限界値の以下にあり、良好と判断します。全酸価は良好と判断します。全酸価は.mgKOH/gと新油データのmgKOH/g以内にあり、良好と判断します。IRは良好と判断します。IRの結果、油劣化の兆候を示すカルボン酸の吸収が確認されていないことから、継続使用可能な状態にあると考えられます。計数汚染度、重量汚染度、共に良好と判断します。計数汚染度は良好と判断します。計数汚染度はNAS級と当社推奨の管理限界値のNAS級以内にあり良好と判断します。重量汚染度は良好と判断します。重量汚染度は.mg/mlと当社推奨の管理限界値のmg/ml以内にあり良好と判断します。機器の潤滑状態フェログラフィーの結果、異常摩耗の早期発見パラメータであるIs値がと良好の範囲にあり、潤滑状態は良好と判断します。SOAPの結果、前回同様に銅が多く検出されました。SOAPの結果、油の添加剤成分であるリン、亜鉛が検出されました。一方、銅が検出されました。銅を使用した部分の溶出が発生していると考えられます。この溶出は検出された亜鉛系添加剤の成分と銅が反応し、溶出することが知られています。銅濃度は別紙鉱油の酸化に対する金属触媒の影響に示すように銅濃度が増加すると酸化速度が速まりますので、酸化劣化の進行状況を全酸価の変化で監視されることを推奨します。D－SOAPの結果、鉄が検出されました。D－SOAPの結果、摩耗により発生した鉄が検出されました。フェログラフィーの結果、継続使用可能な状態にあると判断します。フェログラフィーの結果、異常摩耗の早期発見パラメータであるIs値がと良好の範囲にあることから、継続使用可能な状態にあると判断します。
報告№101-0233 | 分析№101-02166 | 101-02166 | 分析の結果、フェログラフィーを除く項目は良好でした。フェログラフィーの結果、摩耗の過酷度を示すIs値はと良好の範囲にあるものの、摩耗粒子の形態観察の結果、外部から混入した鉄錆、砂等の異物とその異物の影響で発生した切削粒子が多く見られており、今後、更に摩耗が進行することが懸念されました。この切削粒子が発生する摩耗形態をアブレッシブ摩耗と呼び、摩耗が進行を始めると比較的早く進行します。予防措置として今回同様の分析を実施し、摩耗の進行状況を確認されることを推奨します。次回採油時期は、別添資料金属摩耗粉の平衡速度の計算による分析周期に示す通り、時間経過すればいつでも採油可能ですので、ヶ月を目安に次回分析を実施されることを推奨します。尚、鉄錆、砂等の異物は、今回実施した採油が油面計下部の配管から実施されているため、採油時にドレン量が少なく、配管中に留まっていた汚染物が採取された可能性も考えられます。ドレン量を増やすか、可能であれば、油槽中層部から採取できる採油箇所を再検討されることを推奨します。
報告№109-09136 報告№111-00770 | 分析№109-001160 分析№111-003870 | 111-003870 | 潤滑油および軸受は継続使用可能な状態にあると判断します。但し、今後も摩耗の進行を傾向監視するため、以下の対策を推奨します。定期的な分析切削摩耗や凝着摩耗の進行を監視するため、定期的に分析を実施し、摩耗の進行状況を確認することを推奨します。傾向監視のための次回採油時期は、最短で約時間となります。この時間は、油中汚染物が均一になるために必要とする時間であり、再分析により状態を確認するには、この時間以上の時間が経過すれば可能になりますので、次回採油時期はこのことを参考に検討されることを提案します。フェログラフィー異常摩耗の早期発見パラメータとして摩耗粒子を定量化して評価するフェログラフィーのIs値は、潤滑状態がやや厳しいの乗でした。摩耗粒子の形態で比較的多く観察された粒子は、潤滑状態が正常な場合に発生する摩耗粒子異物の噛み込みにより発生する切削粒子金属潤滑部が局部的に油膜切れを起して発生するシビア粒子局部的に高圧・高温となる場合に発生するフリクションポリマでした。これらの摩耗粒子が観察された場合、潤滑部で発生している摩耗形態は、正常なマイルド摩耗異物による切削摩耗潤滑状態がやや厳しい凝着摩耗であり、そして局部的ではあるものの高圧・高温の箇所が発生していることも分かります。摩耗形態の中でも切削摩耗は摩耗進行速度が速く、転がり軸受でこの摩耗形態が発生した場合には寿命が分の程度に低下することも知られており、切削摩耗により生じた軌道面の損傷が起点となって転がり軸受の寿命となるフレーキングに進展することから傾向監視による経過監視が必要です。フリクションポリマは、潤滑油が軌道面に押し込められ高圧状態になると同時に、圧縮熱により高温状態になった結果、基油自身が重合反応を起こし生成することが知られています。そのため、高圧高温状態の解消がなされなければ、潤滑油の劣化が進行し、粘度上昇に因る潤滑異常に進展する場合があります。Iカップリング発光分光分析供試の潤滑油を分析した結果、検出された金属元素は、SOAPの結果表に示すように、鉄、銅、亜鉛、カルシウム、ケイ素、ナトリウムが検出されました。これらの検出された金属元素から発生箇所を推定すると鉄、銅、亜鉛・軸受等カルシウム、ケイ素、ナトリウム・外部混入異物であると思われます。このうち、機械部品が摩耗したと思われる元素はのグループです。計数汚染度は当社推奨の管理限界値内にあるものの、やや高い値でした。フィルタ表面の異物観察で金属片、鉄錆等が観察されたことから、汚染度が高い要因は、摩耗と外部混入異物の影響と思われます。前回同様に粘度、全酸価、IR、RBOTの各データは良好でした。油の余寿命は、使用油の使用期間または使用時間が不明であったため、ご依頼の油の余寿命に関する検討は行えませんでした。ただし、分析の結果で新油値がminであったことから、使用期間を仮にヶ月間と仮定すれば余寿命は十二分にあると言えます。可能であれば、使用期間、あるいは使用時間の情報をご提供下さい。
報告№105-0193 報告№105-0193 | 分析№105-01298 分析№105-01298 | 105-01298 | 分析の結果、油劣化の進行が確認されました。全酸価の上昇傾向から当社管理推奨値の.mgKOH/gに到達するのは年月と推定されました。到達までに後年以上ありますが、今後劣化の進行速度が加速する場合がありますので、念のため、ヶ月後に再度分析を実施し、劣化状況を確認することを推奨します。尚、圧油集油槽には濾過機が設置されているため、油中汚染度は常時清浄に保持され、摩耗に変化が生じても検出できない可能性が高いと考えられます。そこで、より正確に解析するために濾過機の入口と出口から採油を実施し、正確な濾過効率を元に摩耗の進行状況を確認されることを推奨します。油劣化の進行が確認されました。全酸価の上昇傾向から当社管理推奨値に到達するのは年月と推定されました。粘度は良好と判断します。粘度はmm/sと新油値mm/sに比較して、粘度変化率は-％で、当社推奨の管理限界値である±％以内にあり、良好と判断します。水分は良好と判断します。水分はppmと当社推奨の管理限界値の以下であり、良好と判断します。全酸価は管理限界値内にあるものの、やや高い値でした。全酸価はと当社推奨の管理限界値の.mgKOH/g以内にあるものの、やや高い値でした。IRの結果、油劣化の兆候を示すカルボン酸の吸収が若干確認されたため、今後、全酸価の上昇に注意が必要です。IRの結果、IRチャートに示すように、油劣化の兆候を示すカルボン酸の吸収が若干見られており、全酸価の測定結果には、現れていない、劣化の兆候が確認されています。今後、劣化が進行することが懸念されますので、全酸価の上昇に注意して下さい。は良好と判断します。計数汚染度は良好と判断します。計数汚染度はNAS級と当社推奨の管理限界値のNAS級以内であり、良好と判断します。重量汚染度は良好と判断します。重量汚染度は.mg/mlと当社推奨の管理限界値のmg/ml以内であり、良好と判断します。機器の潤滑状態機器の潤滑状態は正常と判断します。SOAPの結果は良好です。SOAPの結果、鉛がppm検出されました。D－SOAPの結果は良好です。D－SOAPの結果、外部から混入したナトリウムが検出されました。フェログラフィーの結果は良好です。異常摩耗の早期発見パラメータである摩耗過酷度を示すIs値が.と良好の範囲にあることから、潤滑状態は良好と判断します。
報告№108-0227 報告№110-00749 | 分析№108-01664 分析№110-003555 | 110-003555 | Iカップリング発光分光分析供試のギヤ油を分析した結果、検出された金属元素は、SOAPの結果表に示すように、鉄、錫、リン、カルシウム、ケイ素、ナトリウムが検出されました。これらの検出された金属元素から発生箇所を推定すると鉄、錫・軸受・ギヤ等リン・オイル添加剤カルシウム、ケイ素、ナトリウム・外部混入異物であると思われます。このうち、機械部品が摩耗したと思われる元素はのグループです。フェログラフィー異常摩耗の早期発見パラメータとして摩耗粒子を定量化して評価するフェログラフィーのIs値は、潤滑状態が正常なの乗でした。摩耗粒子の形態で比較的多く観察された粒子は、潤滑状態が正常な場合に発生する摩耗粒子でした。このような摩耗粒子が観察された場合には、潤滑部では正常なマイルド摩耗が発生していることが分かります。水分、計数汚染度は良好でした。本試料油の添加剤は、一般に、タービン油に比較して極圧添加剤や摩耗防止剤などの濃度が高く、この影響でRBOT試験の結果が変動する傾向があります。そのため、ギヤ油の余寿命の評価をタービン油と同等の精度で得るには、RBOTの結果に加え、粘度、全酸価、IRなどのデータを総合的に判断することが必要です。粘度、全酸価、IR、RBOTの各データは良好でした。今回の採油は、機器停止中に排油口から実施しているため、別紙油中粒子の沈降の影響に示すように、油中粒子などの固形物は沈降の影響を受けて分析データが高濃度に出る可能性があるにもかかわらず、分析データが全て良好の範囲内であったことから軸受および潤滑油は継続使用可能な状態あると判断します。
報告№108-0387 報告№108-0511 | 分析№108-02609 分析№108-03695 | 108-03695 | 分析の結果、摩耗粒子の形態観察で銅合金が多く観察され、前回に比較してD－SOAPの銅濃度が増加傾向にあったことから、銅を使用した箇所の摩耗が発生していることが確認されました。摩耗粒子の形態観察で油膜切れにより発生した銅系のシビア粒子が観察されたことから、銅を使用した箇所で発生している摩耗形態は凝着摩耗です。今後さらに摩耗が進行する場合がありますので、定期的に分析を実施し、摩耗の進行状況を確認するとともに、銅を使用した箇所を特定されることを推奨します。これらのことは、前回に比較して、D-SOAPの銅濃度が増加傾向にあること異常摩耗の早期発見パラメータであるフェログラフィーのIs値がのマイナス乗と良好の範囲にあるものの、摩耗粒子の形態観察の結果、銅合金がやや多く観察されたこと以上のことから判断しています。
報告№109-09136 報告№110-00319 | 分析№109-001160 分析№110-001325 | 110-001325 | は、油の粘度、油中のスラッジの発生量を判断パラメータに、粘度、全酸価、IR、RBOTで評価します。分析の結果、油の粘性を示す粘度は、新油値のmm/sに比較して粘度変化率が-％のmm/sとほぼ変化はなく、また油中のスラッジの発生量を示す全酸価は、新油値の.mgKOH/gに比較して大きな変化のない.mgKOH/gと劣化は確認されなかった。さらにはIRの結果でも油が劣化した場合に発生するカルボン酸の発生も確認されず、酸化防止剤の残存量を示すRBOTは、限界値minに比較して、十分に残量があるminであった以上のことから、潤滑油の劣化は確認されませんでした。一方、油中の水分を計測した結果、水分はと新油と同等であり、継続使用可能な状態にあることが確認されました。潤滑油は継続使用可能な状態にあると判断します。なお、潤滑油の余寿命は、RBOTの使用時間当たりの減少量から推定しますが、推定には新油値と使用油のRBOT値に加えて、使用時間または直近の油入替日が必要となります。今後は、可能であればご提供下さい。
報告№109-09094 報告№112-00124 | 分析№109-000916 分析№112-000507 | 112-000507 | ちょう度が低下し、当社推奨の管理限界値を超えていました。以下の対策を推奨します。グリースの交換ちょう度が低下し、グリースが硬化していることが確認されたことから、ギヤ歯面で油膜切れが発生することが懸念されるため、グリースを交換することを推奨します。滴点、酸価、IRの各データは良好でした。ちょう度ちょう度値と新グリース値に比較して低下し、当社推奨の管理下限値であるを超えていることから、硬化していることが分かりました。硬化したグリースを使用した場合、油分の流動性がなくなり、軸受等で良好な油膜が保持されにくくなる可能性があります。≪状態監視とパラメータ≫分析の目的および各分析のパラメータは以下の通りです。特性低下目的：グリースの分析結果から、グリースの物理的性状や劣化傾向などを確認する。酸価JISK赤外線吸収スペクトルJISKちょう度JISK滴点JISK摩耗目的：グリース中の摩耗粒子を分析する事により、回転・摺動部の潤滑状態、摩耗劣化の程度、余寿命などを解析する。摩耗診断電子顕微鏡観察JISKX線マイクロアナリシス油中金属濃度JISK≪分析結果≫特性低下酸価：良好酸価mgKOH/gは新油値の.mgKOH/gに比較し高くはあるものの、有機物・有機化合物試験の結果で油劣化の兆候を示すカルボン酸の吸収が見られないことから問題は無いと判断します。赤外線吸収スペクトル：良好ちょう度：要処置ちょう度値はと当社推奨の管理下限値であるを超えていました。滴点：良好滴点はと新油値のに比較し大きな変化はないことから問題は無いと判断します。摩耗摩耗診断電子顕微鏡観察・X線マイクロアナリシス：今回は実施していません。油中金属濃度：今回は実施していません。
報告№109-09136 報告№112-00624 | 分析№109-001160 分析№112-002685 | 112-002685 | 潤滑油は継続使用可能な状態にあると判断します。粘度、全酸価、IR、RBOTの各データは良好でした。油の余寿命は、使用油の使用期間または使用時間が不明であったため、ご依頼の油の余寿命に関する検討は行えませんでした。ただし、今回の結果がmin、新油値がminであったことから、酸化防止剤の残存量は％でした。可能であれば、使用期間、あるいは使用時間の情報をご提供下さい。水分は良好でした。
報告№107-4543 報告№107-4543 | 分析№107-02132 分析№107-02132 | 107-02132 | トライボ診断の結果、泡立ち試験、フェログラフィーを除く項目は良好でした。泡立ち試験の結果は、一般的には消泡性能が低くいと判断できる値の-ですが、新油値の-と同レベルにあったため、良好と判断します。一方、摩耗粒子の形態観察の結果、ギヤ歯面の疲労摩耗で発生したと推定される～μmサイズの摩耗粒子が観察されました。ギヤボックスの油系統にはフィルタがあり、μmサイズ以上の粒子の大部分は捕捉されていると考えられますが、それにもかかわらず、～μmの摩耗粒子が確認されており、ギヤ歯面では厳しい潤滑状態が発生していると考えられました。今後さらに摩耗が進行することが懸念されるため、ヶ月以内に再度分析を実施し、摩耗の進行状況を確認することを推奨します。尚、潤滑油の摩耗粒子はフィルタに捕捉され、異常な摩耗状態が発生したとしても正常な潤滑状態にあると誤認してしまう可能性があります。フィルタの捕捉の影響による誤認を避けるため、今後の診断に当たっては、これまでの採油箇所に加え、フィルタの捕捉物も分析し、その結果から潤滑状態を評価することを推奨します。フィルタ捕捉物の分析を実施する際には、フィルタ流量、フィルタ使用時間、主機稼働時間などの追加情報が必要です。泡立ち試験の結果、消泡性能が低いと判断できる値であるものの、新油と同レベルにありました。粘度は良好。粘度はmm/sと新油値mm/sに比較して、粘度変化率は-％で、当社推奨の管理限界値である±％以内にあり、良好と判断します。粘度は.mm/sでした。粘度は.mm/sでした。粘度指数はでした。粘度指数はでした。泡立ち試験は-でした。泡立ち試験は-と新油と同レベルにあり、消泡性能が新油と同レベルにあることが確認されました。水分は良好。水分はと当社推奨の管理限界値の以下であり、良好と判断します。全酸価は良好。全酸価はmgKOH/gと新油値mgKOH/g以内であり、良好と判断します。機器の潤滑状態摩耗粒子の形態観察の結果、ギヤ歯面の疲労摩耗で発生したと推定される～μmサイズの摩耗粒子が観察されました。～μmサイズの摩耗粒子が観察されました。異常摩耗の早期発見パラメータである潤滑状態指数がのマイナス乗と良好な範囲にあるものの、摩耗粒子形態観察の結果、ギヤ歯面の摩耗で発生した～μmサイズの摩耗粒子が観察されました。
報告№108-6506 報告№108-6506 | 分析№108-00183 分析№108-00183 | 108-00183 | 分析の結果、転がり軸受およびギヤの潤滑状態は正常であり、この油は継続使用可能と判断します。これらのことは、SOAP／D－SOAPの結果、鉄が検出され、異常摩耗の早期発見パラメータであるフェログラフィーのIs値がの乗とやや高いものの、摩耗粒子の形態観察の結果、μm以下のマイルドな摩耗粒子が多く観察されたことを示す粘度、水分、全酸価、IR、RBOTの各データが良好の範囲にあること以上のことから判断しました。トライボ診断では、バックラッシの増加量を分析結果から計算できますので、構造が確認できる図面、ギヤの形式、歯形、モジュール、歯数、回転数、増速比、歯幅をお知らせ下さい。計算結果をご報告いたします。は良好と判断します。粘度は良好と判断します。粘度は.mm/sと新油値mm/sに比較して、粘度変化率は+％で、当社推奨の管理限界値である±％以内にあり、良好と判断します。水分は良好と判断します。水分はppmと当社推奨の管理限界値の以下であり、良好と判断します。全酸価は良好と判断します。全酸価は.mgKOH/gと新油値.mgKOH/gに比較してやや高い値であるものの、IRの結果で油劣化の兆候を示すカルボン酸の吸収が確認されていないことから、良好と判断します。IRの結果、良好と判断します。IRの結果、油劣化の兆候を示すカルボン酸の吸収が確認されていないことから、良好と判断します。RBOTの結果、良好と判断します。RBOTはminと当社推奨の管理限界値のmin以上あり、良好と判断します。計数汚染度は当社推奨の管理限界値を超えていました。計数汚染度は当社推奨の管理限界値を超えていました。計数汚染度はNAS級以上と当社推奨の管理限界値のNAS級を超えていました。重量汚染度はmg/mlでした。重量汚染度はmg/mlでした。機器の潤滑状態転がり軸受およびギヤの潤滑状態は正常と判断します。SOAPの結果、鉄が検出されました。SOAPの結果、摩耗により発生した鉄、油の添加剤成分であるリン、ケイ素が検出されました。D－SOAPの結果、鉄が検出されました。D－SOAPの結果、摩耗により発生した鉄、銅、外部から混入したと思われるカルシウム、ナトリウムが検出されました。フェログラフィーの結果、μm以下のマイルドな摩耗粒子が多く観察されました。異常摩耗の早期発見パラメータであるフェログラフィーのIs値がの乗とやや高いものの、摩耗粒子の形態観察の結果、μm以下のマイルドな摩耗粒子が多く観察されました。
報告№109-09136 報告№111-00490 | 分析№109-001160 分析№111-002252 | 111-002252 | 潤滑油および対象設備は継続使用可能な状態にあると判断します。但し、油中の汚染度が高く、スラッジが発生しているため、電磁弁の固着や動作不良などの現象が現れやすくなるため、以下の対策が必要です。TS－の投与および濾過今後、バルブ類の動作障害やフィルタおよびストレーナの目詰まりが発生することが懸念されるため、当社製清浄分散剤TS－の投与と濾過を推奨します。定期的な分析凝着摩耗の進行を監視するため、定期的に分析を実施し、摩耗の進行状況を確認することを推奨します。最適な採油方法本試料油は、機器停止中にドレンプラグから採油されています。機器が停止している状態では、別紙油粒子の沈降の影響に示すように油槽内で撹拌がなくなり固形物が沈降するため、油中汚染度は高くなると推定されます。今後の採油は、極力運転中もしくは停止直後の油槽中層部から実施されることを推奨します。フェログラフィー異常摩耗の早期発見パラメータとして摩耗粒子を定量化して評価するフェログラフィーのIs値は、潤滑状態がやや厳しいの乗でした。摩耗粒子の形態で比較的多く観察された粒子は、潤滑状態が正常な場合に発生する摩耗粒子金属潤滑部が局部的に油膜切れを起して発生するシビア粒子でした。これらの摩耗粒子が観察された場合、潤滑部で発生している摩耗形態は、正常なマイルド摩耗潤滑状態がやや厳しい凝着摩耗であることが分かります。Iカップリング発光分光分析供試の潤滑油を分析した結果、検出された金属元素は、SOAPの結果表に示すように、鉄、鉛、銅、ニッケル、錫、リン、亜鉛、カルシウム、バリウム、ナトリウムでした。検出されたこれらの金属元素から発生箇所を推定すると鉄、鉛、銅、ニッケル、錫・シリンダ内壁・ポンプ等リン、亜鉛・オイル添加剤カルシウム、バリウム、ナトリウム・外部混入異物であると思われます。このうち、機械部品が摩耗したと思われる元素はのグループです。銅を使用した箇所の溶出・摩耗SOAPの結果、銅がppm検出されたことから、銅を使用した部分の溶出・摩耗が発生しています。亜鉛系添加剤を使用している潤滑油で銅が検出される場合、潤滑系統内でこれらの金属が亜鉛系添加剤の影響により溶出することが知られています。今回の検出は、この溶出によるものと考えられます。今後、別紙鉱油の酸化に対する金属触媒の影響に示すように濃度の増加に伴い酸化速度が速まる可能性があります。計数汚染度は当社推奨の管理限界値に到達し、重量汚染度は当社推奨の管理限界値を超えていました。D－SOAPで油の添加剤成分である亜鉛が検出され、フィルタ表面の異物観察で金属片、鉄錆、砂等が観察されたことから、汚染度が高い要因は、摩耗とスラッジ、そして外部混入異物の影響と思われます。粘度、水分、酸価、IRの各データは良好でした。
報告№109-09136 報告№112-00701 | 分析№109-001160 分析№112-003244 | 112-003244 | 油の劣化は確認されず、汚染度も良好な範囲にあることから、継続使用可能な状態にあると判断します。減速機減速機は継続使用可能な状態にあると判断します。但し、将来的な摩耗進行の有無を確認するためにも傾向監視を継続することが有効です。定期的な分析今後懸念される切削摩耗や凝着摩耗、そして疲労摩耗の進行を監視するため、定期的に分析を実施することを推奨します。減速機の摩耗状態フェログラフィーおよびSOAP／D-SOAPの結果から総合的に判断した結果、減速機は健全であり、継続使用可能と評価できますが、引続き減速機の機能が保持されていることを確認するためにも、潤滑油診断による傾向管理が有用と考えます。フェログラフィー【定量分析：Is値】Is値は異常摩耗の早期発見パラメータのつで、摩耗粒子を定量化するために用います。Is値は前回に比較しての乗から変化はなく、低い値でした。フェログラフィー【定性分析：摩耗粒子および摩耗形態観察】分析結果から比較的多く観察された粒子は、以下の通りでした。正常な摩耗粒子・潤滑状態が正常なマイルド摩耗により発生。切削粒子・異物や金属表面の微小突起による切削摩耗により発生。シビア粒子・潤滑状態がやや厳しい凝着摩耗により発生。金属潤滑部が局部的に油膜切れを起していると考えられます。疲労摩耗粒子・繰返し応力を受けて発生。観察された摩耗粒子の中でも切削粒子、シビア粒子は、将来的な摩耗の進行に繋がる可能性を示唆しているため、傾向監視が必要と思われます。減速機で切削摩耗が発生した場合、減速機内部で使用されている転がり軸受が切削摩耗により生じた軌道面の損傷が起点となって、寿命が分の程度に低下することがあることから、切削摩耗には十分注意する必要があります。切削摩耗の発生原因となる混入異物が残留している場合、この異物により切削摩耗が継続して発生する可能性があります。シビア粒子は、凝着摩耗に分類されます。この摩耗粒子は、ギヤ歯面や軌道面で凝着、破断を繰り返し、この過程で生じる移着粒子が成長して摩耗粒子となります。そのため、軌道面では局部的に油膜切れが発生していることを示しています。この状態が継続した場合、摩耗粒子のサイズは徐々に大型化していき、最終的にはギヤおよび軸受の損傷に至る場合があります。Iカップリング発光分光分析【SOAP／D-SOAP】検出された金属元素から発生箇所を推定すると、以下の通りでした。鉄、ニッケル、亜鉛・ギヤ、軸受等リン・添加剤カルシウム、ケイ素、ナトリウム・外部混入異物バックラッシご提供いただいた減速機に関する情報からハスバ歯車の組み合わせの段減速機構であり、この歯車の構成から接触点箇所のバックラッシを求めました。ギヤのバックラッシの増加量を求めた結果、接触点箇所でバックラッシの増加量は、最も大きい箇所で約.μmと推定されます。バックラッシ増加分の上限値は、メーカにより差異はあるものの、当社の推奨するバックラッシは、一般に推奨されるμmを管理目安にしています。この値に比較して十分に小さい値であり、SOAP/D-SOAPの鉄濃度に変化はないことから、摩耗は安定していると思われます。計数汚染度は、前回に比較してNAS級から等級に変化はなく、良好でした。粘度、水分、全酸価、IR、RBOTの各データは、前回同様に良好でした。尚、RBOTは、前回に比較して大きな値であり減少傾向は確認されませんでした。このことから、酸化防止剤の消耗は確認されず、この油は継続使用可能な状態にあると判断できました。
報告№109-09136 報告№110-00485 | 分析№109-001160 分析№110-002170 | 110-002170 | は、油の粘度、油中のスラッジの発生量を判断パラメータに、粘度、全酸価、IR、RBOTで評価します。分析の結果、油の粘性を示す粘度は、新油値のmm/sに比較して粘度変化率が+％のmm/sとほぼ変化はなく、また油中のスラッジの発生量を示す全酸価は、新油値の.mgKOH/gに対してでほぼ変化が見られず劣化は確認されなかった。さらにはIRの結果でも油が劣化した場合に発生するカルボン酸の発生も確認されず、酸化防止剤の残存量を示すRBOTは、限界値minに比較して、十分に残量があるminであった以上のことから、潤滑油の劣化は確認されませんでした。但し、IRの結果、新油のIRスペクトルと一致しない箇所が確認されたことから、異種油の混入または油名の誤りなどが考えられます。なお、使用油の使用期間または使用時間が不明であったため、ご要求の油の余寿命に関する検討は行えませんでした。可能であれば、これらの情報をご提供下さい。汚染度油中の水分を計測した結果、水分は.ppmと新油と同等であり、継続使用可能な状態にあることが確認されました。潤滑油は継続使用可能な状態にあります。ただし、油名の確認が必要ですので以下の対策が必要です。IRの結果から異種油の混入または油名の誤りの可能性がありますので、使用油名を再度ご確認下さい。
報告№104-4525 | 分析№104-00889 | 104-00889 | 精点Aを実施した結果、軸受メタルは継続使用可能な状態にあると判断します。但し、摩耗粒子形態観察で局部的に高圧・高温となる場合に発生するフリクションポリマが多く観察されていることから、摩擦熱が高い箇所が発生していると思われます。このことから、高い摩擦熱による油劣化に注意が必要です。一般に、水車軸受でフリクションポリマが見られたときは、主軸の振れ回りが起因して局部的に軸受摺動部分に面圧の高い箇所が見られることがあります。つまり、振れ回り量の変動や、あるいは、メタルギャップが調整不足等の原因により、発電時には下流側、或いは、揚水時には上流側の軸受のギャップが狭くなっている個所があり、その狭いギャップに潤滑油が押込まれてフリクションポリマが発生している場合があります。このような場合には、軸受温度が若干上昇気味になることがありますので、パトロール時に温度の変化を注意深く監視する必要があると思われます。次回分析は、ヶ月後に精点A実施し、油の劣化状況及び摩耗の進行状況の確認をされることを推奨します。尚、RBOTが前回に比較し、min上昇したのは、新油の補充等の影響が考えられます。今後は、今回のRBOT値によりデータ管理を行います。
報告№104-4035 報告№104-4035 | 分析№104-02013 分析№104-02013 | 104-02013 | 送風機の軸受は、今後の運転時間や運転状況が、特に変化のない運転であれば、少なくとも年間は継続使用可能な状態にあると判断します。これらのことは、以下の結果から判断しました。計数汚染度がNAS級と当社推奨の管理限界値以内にあった。SOAP／D-SOAPの結果、軸受メタルの主成分である錫が検出されなかった。異常摩耗の早期発見パラメータであるフェログラフィーのIs値がのマイナス乗と良好の範囲にあった。本試料油は継続使用可能な状態にあると判断します。粘度は良好と判断します。粘度はmm/sでした。油名が不明であるため判定できないものの、仮にVGの粘度グレードの潤滑油を使用することになっていたとしますと、本データはVGの規格値内にありますので、良好と判断できます。尚、軸受に異常が確認されなかったことからも、VGを使用できることが確認できています。水分は良好と判断します。水分はと当社推奨の管理限界値の以下にあり、良好と判断します。全酸価は良好と判断します。全酸価は.mgKOH/gでした。全酸価は新油値との比較により判定しますが、油名が不明であるため、新油値との比較による判定はできませんでした。但し、今回データは全酸価の管理基準値が最も厳しい無添加タービン油の管理基準値.mgKOH/g以内にあることから、良好と判断できます。IRは良好と判断します。IRは、下チャートに示すように油劣化の兆候を示すカルボン酸の吸収が確認されていないため良好と判断します。尚、IR法は、新油スペクトルとの比較により劣化を判定するため、油名及び新油をご提供下さい。計数汚染度は良好と判断します。計数汚染度はNAS級と当社推奨の管理限界値のNAS級以内にあり、良好と判断します。重量汚染度は良好と判断します。重量汚染度は.mg/mlと当社推奨の管理限界値のmg/ml以内にあり、良好と判断します。機器の潤滑状態本機器の軸受は、今後の運転時間や運転状況が、特に変化のない運転であれば、少なくとも年間は継続使用可能な状態にあると判断します。SOAPは良好でした。SOAPの結果、軸受メタルの主成分である錫などの金属元素は検出されておらず良好と判断します。D－SOAPは良好でした。D－SOAPの結果、軸受メタルの主成分である錫などの金属元素は検出されておらず良好と判断します。フェログラフィーの結果、潤滑状態は良好と判断します。フェログラフィーの結果、異常摩耗の早期発見パラメータであるIs値がのマイナス乗と良好の範囲にあり、且つ、異常摩耗の兆候を示すシビア粒子等の摩耗粒子がほとんど観察されていないことから、今後の運転時間や運転状況が、特に変化のない運転であれば、軸受は少なくとも年間は継続使用可能な状態にあると判断します。
報告№109-09136 報告№109-09231 | 分析№109-001160 分析№109-001696 | 109-001696 | 診断概要および対策本試験は、オーバーホール後の初期状態を確認する目的で実施しました。その結果、摩耗粒子の形態観察で局部的な油膜切れが発生し、その時の摩擦熱が高い場合に発生する球状粒子が多く観察されました。この局部的な摩耗が、既に停止し正常な状態に推移しているか、或いは、進行しているのかを確認するためには、ヶ月毎にあと回の初期試験を実施されることを推奨します。計数汚染度はNAS級、重量汚染度は.mg/mlと共に当社推奨の管理限界値内にあり、良好と判断します。機器の潤滑状態摩耗粒子の形態観察で観察された粒子は、局部的な油膜切れが発生し、その時の摩擦熱が高い場合に発生する球状粒子が、初期のなじみ摩耗で発生しています。今回のようになじみ過程で球状粒子が観察された場合は、なじみ過程が正常に終了していない場合があり、異常摩耗に進展することも懸念する必要があります。この局部的な摩耗が、既に停止し正常な状態に推移しているか、或いは、進行しているのかを確認するためには、ヶ月毎にあと回の初期試験を実施されることを推奨します。油の特性油の特性を示すIR、RBOTの各データは良好の範囲にあり、この油は継続使用可能と判断します。
報告№109-09136 報告№114-00256 | 分析№109-001160 分析№114-000888 | 114-000888 | 潤滑部は継続使用可能な状態にあると判断します。但し、SOAPの銅濃度が高いことから、以下の対策を推奨します。油の酸化劣化の確認別紙鉱油の酸化に対する金属触媒の影響に示すように銅濃度がを超えた当該油では、酸化速度が極度に速まる可能性があるため、短期間のうちに油性状は行い、油の酸化劣化の進行状況を確認することを推奨します。異常摩耗の早期発見のパラメータであるフェログラフィーのIs値は、前回のレベルから変化はなく、正常です。但し、銅の溶出が認められたため、定期的に油性状分析を実施し、銅濃度の推移を監視することが有用と考えます。銅の溶出SOAPの結果、前回に比較して銅がppmからppmに増加していることから、銅を使用した箇所が溶出している可能性が考えられます。銅の溶出箇所は、貴社ご提供の図面からデフレクターとバッフル、或いは流体継ぎ手のスクイ管、および潤滑油冷却器の冷却管などが推定されます。これらの部品の中でもデフレクターとバッフルは、オイルシールの役目を果たしていることから、溶出が継続した場合、シャフトとのギャップが増大し、油漏れの原因になると思われます。さらには油面低下により潤滑不良が発生することが懸念されるため、巡視の際には、油漏れと油面の低下に注意して下さい。銅の溶出は、潤滑油に使用されている亜鉛系添加剤と銅の反応により発生することが知られています。銅濃度の増加とともに油の酸化速度が加速しますので、注意が必要です。計数汚染度は前回のNAS級からNAS級にランク上昇し、重量汚染度は.mg/mlから.mg/mlに上昇しているものの、共に良好です。
報告№105-0410 報告№105-0410 | 分析№105-02704 分析№105-02704 | 105-02704 | 分析の結果、ギヤ歯面、転がり軸受の軌道面ではマイルドな状態で摩耗が進行していることから、継続使用可能な状態にあると判断します。これらのことは、SOAP／D-SOAPでギヤ、転がり軸受の摩耗により発生する鉄が検出されたものの、フェログラフィーの摩耗粒子形態観察の結果、ギヤ歯面、転がり軸受の微小な疲労摩耗により発生する摩耗粒子が多く観察されたこと以上のことから判断しました。尚、バックラッシの増加量を分析結果から計算できますので、構造が確認できる図面、ギヤの形式、歯形、モジュール、歯数、回転数、増速比、歯幅をお知らせ下さい。計算結果をご報告いたします。この油は継続使用可能と判断します。粘度は良好と判断します。粘度はmm/sと管理限界値以内にあり、良好と判断します。水分は良好と判断します。水分はppmと管理限界値の以下にあり、良好と判断します。全酸価は良好と判断します。全酸価は.mgKOH/gと新油データの.mgKOH/g以内にあり、良好と判断します。IRは良好と判断します。IRの結果、油劣化の兆候を示すカルボン酸の吸収が確認されていないことから、継続使用可能な状態にあると考えられます。計数汚染度当社推奨の管理限界値を超えていました。計数汚染度は当社推奨の管理限界値を超えていました。計数汚染度はNAS級以上と当社推奨の管理限界値のNAS級を超えていました。重量汚染度はmg/mlでした。重量汚染度はmg/mlでした。機器の潤滑状態フェログラフィーの結果、異常摩耗の早期発見パラメータであるIs値がの乗とやや高いものの、ギヤ歯面、転がり軸受の軌道面ではマイルドな状態で摩耗が進行していることから、継続使用可能な状態にあると判断します。SOAPの結果、鉄およびニッケルが検出されました。SOAPの結果、摩耗により発生した鉄、ニッケル、油の添加剤成分であるリン、亜鉛、カルシウムが検出されました。D－SOAPの結果、鉄が検出されました。D－SOAPの結果、摩耗により発生する鉄が検出されました。フェログラフィーの結果、ギヤ及び転がり軸受は継続使用可能な状態にあると判断します。フェログラフィーの結果、異常摩耗の早期発見パラメータであるIs値がの乗とやや高いものの、ギヤ歯面、転がり軸受の軌道面ではマイルドな状態で摩耗が進行していることから、継続使用可能な状態にあると判断します。
報告№108-0199 報告№108-0199 | 分析№108-01408 分析№108-01408 | 108-01408 | 、軸受の潤滑状態を確認する。今回の採油は、対象設備の停止中に排油口から実施しているため、油循環中に採油した場合に比較し、油中粒子の沈降の影響を受け、分析データが高濃度に出る可能性があります。今回の分析は以上のことを踏まえて結果を検討しました。を示す粘度、水分、全酸価、RBOTの各データは良好の範囲にあることから、この油は継続使用可能と判断します。軸受の潤滑状態異常摩耗の早期発見パラメータであるフェログラフィーのIs値がの乗とやや高く、摩耗粒子の形態観察で異物の噛み込みにより発生する切削粒子、金属接触が厳しい場合に発生するμmサイズのシビア粒子、局部的に高圧・高温となる場合に発生するフリクションポリマ、外部から混入したと思われる砂等が多く観察されました。フリクションポリマは、タービン油が軸受摺動面で高圧下に押し込められ高圧状態になると同時に、圧縮熱も発生して高温状態にもなり、その結果、潤滑油が重合して発生することが知られています。そのため、高温高圧状態の解消がなされなければ、潤滑油は劣化する場合がありますので、定期的に分析を実施する必要があります。観察された摩耗粒子の形態は切削摩耗と凝着摩耗が混在しており、μmサイズのシビア粒子は視野に個と少ないものの、切削摩耗は異物が混入していない状態に比較して、摩耗進行速度が速く注意が必要です。今後更に摩耗が進行が懸念されるため、運転を再開している場合、今回の分析項目に計数汚染度、SOAP／D－SOAPの分析項目を追加して、再度分析を実施し、汚染度および摩耗の進行状況を確認されることを推奨します。採油について上述しましたように今回の採油は対象設備の停止中の採油であるため、油中の摩耗粒子などが平均的に分散した状態とはいえない状態で採油されている可能性があります。採油は、粒子の沈降の影響を少なくすることが重要であり、そのため油中粒子が均一な分散状態で実施されることを併せて推奨します。
報告№109-09094 報告№112-00124 | 分析№109-000916 分析№112-000502 | 112-000502_date121122 | グリースは継続使用可能な状態にあると判断します。グリースの物理的性状は良好と判断します。≪状態監視とパラメータ≫分析の目的および各分析のパラメータは以下の通りです。特性低下目的：グリースの分析結果から、グリースの物理的性状や劣化傾向などを確認する。酸価JISK赤外線吸収スペクトルJISKちょう度JISK滴点JISK摩耗目的：グリース中の摩耗粒子を分析する事により、回転・摺動部の潤滑状態、摩耗劣化の程度、余寿命などを解析する。摩耗診断電子顕微鏡観察JISKX線マイクロアナリシス油中金属濃度JISK≪分析結果≫特性低下酸価：良好酸価mgKOH/gは管理基本値のmgKOH/gに比較し高くはあるものの、有機物・有機化合物試験の結果で油劣化の兆候を示すカルボン酸の吸収が見られないことから問題は無いと判断します。赤外線吸収スペクトル：良好ちょう度：良好ちょう度値はと○○管理限界値であるから以内に留まっています。滴点：良好滴点はと管理基本値のに比較し大きな変化はないことから、問題は無いと判断します。摩耗摩耗診断電子顕微鏡観察・X線マイクロアナリシス：今回は実施していません。油中金属濃度：今回は実施していません。
報告№109-09249 報告№110-00306 | 分析№109-001747 分析№110-001359 | 110-001359 | 油中金属の分析は、試料油を以上の高温で発光させた光を分光器で分光し、金属固有の波長から元素を特定するとともに、光の強度から濃度を求めるIカップリング発光分光分析法を用います。また摩耗状態は、SOAP法により求めた金属成分と濃度に、フェログラフィー法による早期発見パラメータであるIs値と摩耗粒子分析とを加味し、さらに摩耗粒子の形態により摩擦面で発生している摩耗機構を推定して総合的に判断します。Iカップリング発光分光分析供試のディーゼルエンジン油を分析した結果、検出された金属は油中金属元素の結果表に示すように、鉄、鉛、ニッケル、リン、亜鉛、カルシウム、ナトリウムでした。これら検出された金属元素から発生箇所を推定すると、鉄、鉛、ニッケル・軸受等リン、亜鉛、カルシウム・オイル添加剤ナトリウム・外部混入異物であると思われます。このうち、機械部品が摩耗したと思われる元素はのグループです。フェログラフィー摩耗粒子分析結果から観察された粒子は、潤滑状態が正常な場合に発生する摩耗粒子異物の切削作用で発生する切削粒子でした。潤滑状態と摩耗形態異常摩耗の早期発見パラメータとして摩耗粒子を定量化して評価するフェログラフィーのIs値は、潤滑状態がやや厳しいの乗となっていました。摩耗粒子の観察結果から潤滑部では正常な潤滑状態であるマイルド摩耗と異物による切削摩耗も発生していることが分かりました。・切削摩耗転がり軸受に切削摩耗が発生している場合、軸受の寿命が分の程度に低下することが知られており、定期的なトライボ診断による状態監視が必要と考えます。また、切削摩耗発生の原因となる混入異物が残留している場合、この異物により切削摩耗が継続して発生する可能性があります。水分は良好でした。粘度、全塩基価、酸化安定度、有機物・有機化合物の各データは良好でした。潤滑油および軸受は継続使用可能な状態にあるものの、以下の対策が必要です。定期的な分析今後、摩耗の進行を監視するため、定期的に分析を実施することを推奨します。分析結果特性低下特性低下に係るパラメータの分析結果は良好と判断します。粘度粘度はmm/sと新油値.mm/sに対する粘度変化率は+％で、当社推奨の管理限界値である±％以内にあり、良好と判断します。全塩基価全塩基価はmgKOH/gであり、当社推奨の管理限界値のmgKOH/g以上にあることから良好と判断します。酸化安定度酸化安定度はminであり、当社推奨の管理限界値のmin以上であることから良好と判断します。有機物・有機化合物有機物・有機化合物は、IRチャートによる新油分析値との比較の結果、cm-付近に劣化の兆候を示すカルボン酸の吸収が確認されていないことから、良好と判断します。色相はLであり、新油値のLに比較して大きな変化はないことから、良好と判断します。汚染に係るパラメータの分析結果は、水分は良好でした。水分は.であり、当社推奨の管理限界値の以内にあり、良好と判断します。汚染粒子数はNAS級でした。汚染度物重量はmg/mlでした。摩耗フェログラフィーによる摩耗粒子の観察の結果、潤滑状態が正常な場合に発生する摩耗粒子、異物の切削作用で発生する切削粒子が比較的多く観察されました。異常摩耗の早期発見パラメータであるフェログラフィーのIs値がの乗とやや高く、摩耗粒子の形態観察の結果、潤滑状態が正常な場合に発生する摩耗粒子、異物の切削作用で発生する切削粒子が比較的多く観察されました。金属濃度SOAP法により金属濃度を測定した結果、潤滑箇所で発生する金属接触によって検出される鉛がppm、ニッケルがppm、油の添加剤成分であるリンがppm、亜鉛がppm、カルシウムが、外部から混入したと思われるナトリウムがppmが検出されました。金属濃度酸溶解法により金属濃度を測定した結果、潤滑箇所で発生する金属接触によって検出される鉄が、油の添加剤成分であるカルシウムがppm検出されました。
報告№109-09470 報告№109-09470 | 分析№109-002906 分析№109-002906 | 109-002906 | ・摩耗状態SOAP／D－SOAPの結果で比較的多く検出された元素は、鉄および銅であり、また観察された摩耗粒子が外部から混入したと思われる鉄錆、砂等が比較的多く観察されました。異常摩耗の早期発見パラメータであるフェログラフィーのIs値は、潤滑状態がやや厳しい値を表すの乗ですが、フレーキングによる摩耗粒子が観察されなかったことから、軸受寿命の指標であるフレーキングは発生していなと判断できます。転がり軸受に切削摩耗が発生している場合、軸受の寿命が分の程度に低下することが知られており、定期的なトライボ診断による状態監視が必要と考えます。また、切削摩耗発生の原因となる混入異物が残留している場合、この異物により切削摩耗が継続して発生する可能性があります。・汚染度計数汚染度はNAS級と汚染されていました。汚染度が高い要因は、外部混入異物の影響と思われます。・を示す粘度、水分、全酸価、IRの各データは良好でした。結論軸受の摩耗は発生していますが、現在のところ潤滑油および軸受は継続使用可能な状態にあると判断します。今後は、切削摩耗による摩耗の進行を監視するため、定期的に分析を実施することを推奨します。次回分析の時期を理論的に求めたところ、最短で約時間となります。この時間は、油中汚染物が均一になるために必要とする時間であり、この時間を経過すれば、再分析の結果から状態の傾向を確認することが可能となりますので、これを参考に次回分析時期を検討されることを提案します。尚、計数汚染度がNAS級と汚染されており、汚染粒子による摩耗の進行が懸念されるため、可能であれば、予防処置として濾過等による汚染状態の改善をはかることを併せて推奨します。
報告№109-09136 報告№112-00692 | 分析№109-001160 分析№112-003209 | 112-003209 | 油の劣化は確認されていないものの、汚染度がやや高いことから、以下の対策を推奨します。対象設備は継続使用可能な状態にあると判断します。但し、将来的な摩耗進行の有無を確認するためにも傾向監視を継続することが有効です。定期的な分析および分析周期の検討定期的に分析を実施することにより、データの変化から異常の兆候を早期に発見することが可能となります。また、今回は対象設備の初回分析であるため、あと最低でも回分析を実施し、分析データの変化から今後の分析周期を検討することを推奨します。はフェログラフィーおよびSOAP／D-SOAPの結果から総合的に判断した結果、継続使用は可能ですが、機器の機能を保持するためにも傾向管理が有用と考えます。フェログラフィー【定量分析：Is値】Is値は異常摩耗の早期発見パラメータのつで、摩耗程度を定量化するために用います。今回のIs値はの乗と低い値でした。フェログラフィー【定性分析：摩耗粒子および摩耗形態観察】分析結果から比較的多く観察された摩耗粒子は、以下の通りでした。疲労摩耗粒子・繰返し応力を受けて発生。Iカップリング発光分光分析【SOAP／D-SOAP】検出された金属元素から発生箇所を推定すると、以下の通りでした。鉄、鉛、銅・ギヤ、軸受等リン、亜鉛・添加剤カルシウム、バリウム、ナトリウム・外部混入異物銅を使用した箇所の溶出・摩耗SOAPの結果、銅がppm検出されたことから、銅を使用した箇所の溶出・摩耗が発生していると推定されます。亜鉛系添加剤を使用している潤滑油で銅が検出される場合、潤滑系統内でこれらの金属が亜鉛系添加剤の影響により溶出することが知られています。今回の検出は、この溶出と摩耗との双方によるものと考えられます。今後、別紙鉱油の酸化に対する金属触媒の影響に示すように濃度の増加に伴い酸化速度が速まる可能性があります。計数汚染度は、NAS級と当社推奨の管理限界値以下であるものの、やや高い値でした。フィルタ表面の異物観察で金属片、鉄錆、砂等が観察されたことから、汚染度が高い要因は、摩耗と外部混入異物の影響と思われます。粘度、水分、酸価、IR、RBOTの各データは良好でした。
報告№109-09136 報告№112-00420 | 分析№109-001160 分析№112-001783 | 112-001783 | 濾過前の試料油を分析した結果、粘度が.mm/sと新油値のmm/sに比較して、粘度変化率は+.％で、やや不良領域にありました。粘度は、これまで使用していたISOVGにISOVGであるFBKタービンSHを補充して使用しているため新油データに比較して高い値を示していますが、前回に比較して変化がないことから、本試料油は継続使用可能と判断します。
報告№105-0410 報告№105-0410 | 分析№105-02692 分析№105-02692 | 105-02692 | 分析の結果、全てのデータが良好であることから、本試料油は継続使用可能であり、軸受の潤滑状態も正常と判断します。この油は継続使用可能と判断します。粘度は良好と判断します。粘度はmm/sと管理限界値以内にあり、良好と判断します。水分は良好と判断します。水分はppmと管理限界値の以下にあり、良好と判断します。全酸価は良好と判断します。全酸価は.mgKOH/gと新油データの以内にあり、良好と判断します。IRは良好と判断します。IRの結果、油劣化の兆候を示すカルボン酸の吸収が確認されていないことから、継続使用可能な状態にあると考えられます。計数汚染度、重量汚染度、共に良好と判断します。計数汚染度は良好と判断します。計数汚染度はNAS級と当社推奨の管理限界値のNAS級以内にあり良好と判断します。重量汚染度は良好と判断します。重量汚染度は.mg/mlと当社推奨の管理限界値のmg/ml以内にあり良好と判断します。機器の潤滑状態フェログラフィーの結果、異常摩耗の早期発見パラメータであるIs値が.と良好の範囲にあり、潤滑状態は良好と判断します。SOAPは良好と判断します。SOAPの結果、摩耗により発生する鉄および錫が検出されていないことから良好と判断します。尚、油の添加剤成分であるリンが検出されました。D－SOAPは良好と判断します。D－SOAPの結果、摩耗により発生する鉄および錫が検出されていないことから良好と判断します。フェログラフィーの結果、継続使用可能な状態にあると判断します。フェログラフィーの結果、異常摩耗の早期発見パラメータであるIs値が.と良好の範囲にあることから、継続使用可能な状態にあると判断します。
報告№109-09136 報告№110-00269 | 分析№109-001160 分析№110-001055 | 110-001055 | は、摩耗粒子の形状、材質、サイズを判断パラメータに摩耗の発生箇所や原因、厳しさなどをフェログラフィー法およびIカップリング発光分光分析法による油中金属濃度で評価します。特に、フェログラフィー法により摩耗粒子をサイズ毎に配列・数値化して求めるIs値は、異常摩耗を早期発見するパラメータであり、また粒子の表面形状は摩耗の原因を知るパラメータにもなります。本試料油を発光分光分析のSOAP／D－SOAPの結果、前回に比較して鉄および錫濃度に大きな変化はなく、また異常摩耗の早期発見パラメータであるフェログラフィーのIs値も良好な潤滑状態であることを示すのマイナス乗の範囲にありました。潤滑油膜に混入した外部混入の異物や潤滑摺動部で発生した摩耗粒子は、摩耗を促進させ、或いは摩擦係数を上昇させるなど、潤滑状態に悪影響を与える因子であり、そのため油中異物の粒子数と重量は潤滑状態を評価するパラメータとして使用します。油中粒子数を計測した結果、前回に比較して計数汚染度はNAS級からNAS級にランク増加したものの、当社推奨の管理限界値内にあることから、良好でした。水分は前回に比較してppmからppm上昇したものの、当社推奨の管理限界値内にあり、良好でした。は、油の粘度、油中のスラッジの発生量を判断パラメータに、粘度、全酸価、IR、RBOTで評価します。分析の結果、油の粘性を示す粘度は、新油値のmm/sに比較して粘度変化率が-.％のmm/sとほぼ変化はなく、また油中のスラッジの発生量を示す全酸価は、新油値の.mgKOH/gに比較して.mgKOH/gと大きな変化はなく、劣化は確認されなかった。さらにはIRの結果でも油が劣化した場合に発生するカルボン酸の発生も確認されず、酸化防止剤の残存量を示すRBOTは、限界値minに比較して、十分に残量があるminであった以上のことから、潤滑油の劣化は確認されませんでした。潤滑油および対象設備は継続使用可能な状態にあると判断します。
報告№109-09094 報告№112-00124 | 分析№109-000872 分析№112-000468 | 112-000468 | 潤滑油は継続使用可能な状態にあると判断します。は良好でした。尚、RBOTは新油に比較して大きな値であり減少傾向は確認されませんでした。このことから、更油から今回採油までのヶ月間で酸化防止剤の消耗は確認されていないことから、使用条件が同様であれば定検周期のヶ月は使用できる可能性が高いと判断します。≪状態監視とパラメータ≫分析の目的および各分析のパラメータは以下の通りです。特性低下目的：油の分析結果から、や劣化傾向ならびに添加剤の消耗程度、残存寿命などを確認する。粘度JISK酸価JISK赤外線吸収スペクトルJISK酸化安定度試験JISK汚染目的：油の分析結果から、砂塵あるいは水・異種油などによるや、異物混入の有無を確認する。水分JISK計数汚染度JISB重量汚染度JISB光学顕微鏡観察摩耗目的：油中の摩耗粒子を分析する事により、回転・摺動部の潤滑状態、摩耗劣化の程度、余寿命などを解析する。摩耗診断電子顕微鏡観察JISKX線マイクロアナリシス油中金属濃度JISK≪分析結果≫特性低下粘度：良好粘度値mm/sの新油値mm/sに対する変化率は+.％であり、当社推奨の管理限界値±％以内に留まっています。酸価：良好酸価.mgKOH/gは新油値の.mgKOH/g以内にあることから、問題は無いと判断します。赤外線吸収スペクトル：良好酸化安定度試験：良好酸化安定度試験の結果、数値minは当社推奨の管理限界値min以上に留まっており、現時点での使用は可能と判断します。汚染水分：良好水分値.ppmは当社推奨の管理限界値以内に留まっています。計数汚染度：今回は実施していません。重量汚染度：今回は実施していません。光学顕微鏡観察：今回は実施していません。摩耗摩耗診断電子顕微鏡観察・X線マイクロアナリシス：今回は実施していません。油中金属濃度：今回は実施していません。
報告№109-09014 報告№109-09014 | 分析№109-000345 分析№109-000347 | 109-000347 | 、汚染度、軸受の潤滑状態を確認する。今回の採油は、対象設備の停止中に排油口から実施しているため、別紙油中粒子の沈降の影響に示すように、沈降の影響を受けて分析データが高濃度に出る可能性があります。今回の分析は、以上のことを踏まえて結果を検討します。分析の結果、今回の採油が高濃度になっていると思われる対象設備停止中の排油口から行われた採油にもかかわらず、全てのデータが良好の範囲にありました。このことから、機器の潤滑状態は正常であり、この油は継続使用可能と判断します。
報告№109-09094 報告№109-09094 | 分析№109-000926 分析№109-000926 | 109-000926 | ちょう度の結果、と新グリース値に比較して上昇し、当社推奨の管理上限値であるを超えていることから、軟化していることが分かりました。軟化したグリースを使用した場合、グリースの漏洩や軸受等で油膜切れが発生することが懸念されるため、グリースを交換されることを推奨します。有機物・有機化合物の結果、新グリースと異なるピークが確認されたことから、グリース名が違うか、或いは、異種グリースが混入した可能性が考えられますので、ご確認下さい。特性低下ちょう度は当社推奨の管理上限値を超えています。有機物・有機化合物の結果、新グリースと異なるピークが確認されたことから、グリース名が違うか、或いは、異種グリースが混入した可能性が考えられますので、ご確認下さい。ちょう度は当社推奨の管理上限値を超えています。ちょう度はと新グリース値に比較して上昇し、当社推奨の管理上限値であるを超えています。滴点は良好と判断します。滴点はと新グリース値に比較して低下しているものの、良好と判断します。全酸価は良好と判断します。全酸価はmgKOH/gと新グリース値.mgKOH/gに比較して高い値であるものの、有機物・有機化合物の結果、油劣化の兆候を示すカルボン酸の吸収が確認されていないことから、良好と判断します。有機物・有機化合物の結果、良好と判断します。有機物・有機化合物の結果、油劣化の兆候を示すカルボン酸の吸収が確認されていないことから、良好と判断します。但し、有機物・有機化合物の結果、新グリースと異なるピークが確認されたことから、グリース名が違うか、或いは、異種グリースが混入した可能性が考えられますので、ご確認下さい。
報告№109-09505 報告№111-00663 |  | 111-003329_3330 | 結論の評価前回同様にを示す粘度、水分、酸価、IRの各データは当社推奨の管理限界値内にあることから、継続使用可能と判断します。濾過効率の確認表に示す通り、濾過効率は～％であり、かつ、清浄機出口サンプリング弁から採取した試料油の汚染度がNAS級と清浄な状態を保持できていることから、濾過精度は確保できていると判断します。機器の潤滑状態油清浄機がなかったとした場合、NAS級の汚染された状態になることが推定されますが、この換算値を前回の油清浄機入口の換算値と比較した結果、表に示すように粒子数は減少していることから、摩耗は安定していると判断します。前回同様にを示す粘度、水分、酸価、IRの各データは良好でした。油清浄機の濾過効率による油汚染度管理に関する考察油清浄機の濾過効率の指標であるβ値を確認するため、油清浄機の入口側と出口側の配管より採油を実施し、計数汚染度を実施しました。その結果を下表に示します。 ・ここで、 EMBEDExcel.Sheet.式および表に示す通り、その結果、～μmレンジが%～μmレンジが%～μmレンジが%であり、汚染度もNAS級と清浄な状態を保持できていることから、濾過精度は確保できていると判断できます。油清浄機が設置されていることでNAS級と清浄になっていますが、油清浄機がないと仮定した場合、表に示すように計算により求めた～μmレンジの汚染度はNAS級の汚染状態になる可能性を示唆するものととらえる事が出来ます。他のレンジを同様に計算すると以下のようになり、NAS級となります。EMBEDExcel.Sheet.油清浄機がなかったとした場合、以上のとおりNAS級の汚染された状態になることが推定されます。この換算値を前回の油清浄機入口の換算値と比較した結果、粒子数は減少していることから、摩耗は安定していると判断します。
報告№107-6009 報告№107-0074 | 分析№107-00301 分析№107-00342 | 107-00342 | 、汚染状態を確認する。分析の結果、を示す粘度、水分、全酸価、IR、RBOTの各データは良好でした。一方、計数汚染度がNAS級と当社推奨の管理限界値に到達していました。今回の試料油は、機器停止中の廃油口から採油しているため汚染度がやや高くなっていますが、フィルタ写真の観察結果から分かるように、摩耗で発生したと思われる金属片や外部から混入したと思われる鉄錆、砂等の異物が多く確認され、これらが汚染度の悪い原因となっていると推定されました。金属片は、摩耗により発生した場合が考えられますので、念のため、今回も試料油に対してフェログラフィーおよびSOAP／D－SOAPによる摩耗診断を追加実施されることを推奨します。外部混入異物は、廃油口から実施した影響により観察されたと思われます。今回、潤滑油を全量抜き取っておりますので、新油を充填する際にはフラッシングを念入りに実施することを併せて推奨します。尚、追加分析の実施で摩耗の発生が確認された場合、更油後も発生し続ける可能性があるため、機器運転再開後に再度分析を実施し、摩耗の発生状況を確認することが必要になる場合があります。
報告№101-6036 | 分析№101-00295 | 101-00295 | 初期試験を実施した結果、計数汚染度、D－SOAP、フェログラフィーを除く項目は良好であった。計数汚染度がNAS級以上と汚染されていた。D－SOAPの結果、メタルの主成分である錫が、摩耗の過酷度を示すフェログラフィーのIs値がの乗と高いことから、汚染要因は、軸受メタルの摩耗により発生した摩耗粒子によるものと考えられた。フェログラフィーの結果、砂等の硬い異物や摺動面の微小突起の接触により発生する切削粒子がやや多くみられることから、初期に発生するなじみ摩耗、または、以前発生していた摩耗粒子が残留していた可能性がある。このことを確認するため、ヶ月以内に精点Bを実施し、摩耗が進行し続けているのか、安定しているのかを確認されることを推奨する。尚、油中粒子濃度が高く、これらの粒子により摩耗が進行する場合があるため、可能であれば、一度濾過を実施されることを併せて推奨する。
報告№109-09136 報告№112-00588 | 分析№109-001160 分析№112-002421 | 112-002421_date130304 | 、汚染状態、摩耗状態ポンプ減速機と潤滑油は、継続使用可能な状態であるため、分解点検の必要はないと判断します。但し、油中の汚染度が高く、観察された油中粒子には、異物の切削作用の影響で発生する切削摩耗で発生した摩耗粒子が観られたことから、今後の摩耗進行を傾向監視するため、以下の対策を推奨します。余寿命予測フェログラフィーのIs値は、前回に比較しての乗から乗に桁低下し、安定した潤滑状態になっていることがわかります。このような安定した潤滑状態では、異常な方向に向かう上昇角を示さないことからIs値による余寿命予測はできませんが、前回と今回の摩耗形態や摩耗サイズの粒度分布、金属摩耗量、油中汚染物の影響や潤滑性状の確認や比較等の過程を経た結果から総合的に判断すると、少なくとも年程度の間は継続して使用が可能な状態にあると判断します。定期的なトライボ診断トライボ診断は、潤滑油を分析し、潤滑油の性状を調査して継続使用が可能か、更油すべきかの評価を行うことはもとより、ギヤや転がり軸受、すべり軸受などの潤滑状態も評価する設備診断技術ですが、農業用の設備では稼働率にもよるものの年に回程度の診断により、そのデータの変化から異常の兆候を早期に発見することや、分解点検の必要性を判断することが可能となります。今回の分析データでは、潤滑油中に摩耗速度の早い摩耗形態の切削摩耗が確認されたことから、今後も定期的な分析診断により設備状態を把握することを推奨します。潤滑油の濾過油中の汚染度が高いことから、摩耗粒子や異物等がギヤ歯面や軸受軌道面に噛み込むことによる摩耗の進行が懸念されるため、潤滑油の濾過を推奨します。はフェログラフィーおよびSOAP-Tの結果から総合的に判断した結果、傾向管理が必要な状態にあると考えられます。フェログラフィー【定量分析：Is値】Is値は異常摩耗の早期発見パラメータのつで、摩耗粒子を定量化するために用います。Is値は前回に比較しての乗から乗に低下し、低い値でした。フェログラフィー【定性分析：摩耗粒子および摩耗形態観察】分析結果から比較的多く観察された粒子は、以下の通りでした。正常な摩耗粒子・潤滑状態が正常なマイルド摩耗により発生。切削粒子・異物や金属表面の微小突起による切削摩耗により発生。観察された摩耗粒子の中でも切削粒子は、注意が必要です。減速機で切削摩耗が発生した場合、減速機内部で使用されている転がり軸受が切削摩耗により生じた軌道面の損傷が起点となって、寿命が分の程度に低下することがあることから、切削摩耗には十分注意する必要があります。切削摩耗の発生原因となる混入異物が残留している場合、この異物により切削摩耗が継続して発生する可能性があります。Iカップリング発光分光分析【SOAP-T】検出された金属元素から発生箇所を推定すると、以下の通りでした。鉄、鉛、銅、錫、亜鉛・ギヤ、軸受等リン、カルシウム、ナトリウム・外部混入異物バックラッシご提供いただいた減速機に関する情報から遊星歯車機構であることが分かりました。遊星歯車は、太陽歯車、内歯車、そして遊星歯車から構成されています。遊星歯車の個数は個ですので、遊星歯車と内歯車、遊星歯車と太陽歯車の接触点は合計で箇所となります。その結果、平均的に摩耗が発生していたと仮定した場合、バックラッシの増加量は以下の通りと推定されます。表バックラッシ増加量接触箇所 接触点 バックラッシ増加量 太陽歯車-遊星歯車 約. 遊星歯車-内歯 約. バックラッシ増加分の上限値は、メーカにより差異はあるものの、当社の推奨するバックラッシは、一般に推奨されるμmを管理目安にしています。この値に比較して十分に小さい値であり、前回に比較してSOAP-Tの鉄濃度が減少していることから、摩耗は安定しているものと推定されます。計数汚染度は、昨年のデータNAS級からNAS級に減少していました。重量汚染度は、昨年データの.mg/mlと比較して、mg/mlと倍以上汚染度が上昇し、管理限界値のmg/mlを超えていました。また、フィルタの表面の異物観察では、金属片、鉄錆、砂等が観察されたことから、汚染度が高い要因は、摩耗と外部混入異物の影響と思われます。潤滑油は、摩耗状態もやや厳しい状態であるものの、潤滑状態にすぐに悪影響を与える領域に達していませんので、今後の運転時間や運転状況が、特に変化のない運転であれば、少なくても年間は継続使用可能な状態にあると判断します。しかし、油中の汚染度が高いことから、摩耗粒子や異物等がギヤ歯面や軸受軌道面に噛み込むことによる摩耗の進行が懸念されるため、今回は潤滑油の濾過を推奨します。は良好と判断します。粘度粘度は、.mm/sと新油値.mm/sに比較して、粘度変化率は+.％で、管理限界値である±％以内にあり、良好と判断します。水分は、.ppmと管理限界値の以下にあり、良好と判断します。酸価は、.mgKOH/gと新油値に比較して高いものの、IRの結果で油劣化の兆候を示すカルボン酸の吸収が確認されていないことから、良好と判断します。IRIRチャートの結果、新油と使用油のスペクトルパターンはほぼ一致し、また、油劣化の兆候を示すカルボン酸の吸収が確認されていないことから、良好と判断します。
報告№109-09136 報告№110-00339 | 分析№109-001160 分析№110-001511,1513 | 110-001511 | 油中摩耗粒子の状況上部軸受潤滑油と下部軸受潤滑油を混合した油を分析した結果、検出された金属元素は錫、リン、ケイ素、D－SOAPで鉄、錫、リン、カルシウム、ナトリウムでした。混合油の分析結果で検出された元素の中には、混合前の油には検出されていない鉄および錫が検出されましたが、これは軸受油槽から仮設ドラム缶に移送する際に、油槽底部などに沈降していた摩耗粒子が混入したものと思われました。なお、油中金属粒子をフェログラフィーおよびSEM・XMAにより観察した結果、粒子にはマンガンを含む鉄系粒子が比較的多く観察されました。浄油の効果混合した潤滑油を浄油し、再使用できるかを確認するには、判断パラメータとして、計数汚染度、重量汚染度、そして混合の影響による劣化の兆候の発生を調べる必要があります。本試料油をこれらの目的で分析した結果、計数汚染度は浄油前にはNAS級であったものが、非常に清浄な汚染度のNAS級にランク減少し、重量汚染度も浄油前の.mg/mlから.mg/mlに.mg/ml改善されていることが分かり、浄油の良好な効果が確認されました。一方、油中の水分を計測した結果、水分は浄油前がppm、浄油後がppmといずれも新油と同等であり継続使用可能な状態にあることが確認されました。混合による影響確認使用油の混合による影響を確認するため、を評価するパラメータである粘度、全酸価、IR、RBOTを実施しました。分析の結果、油の粘性を示す粘度は、混合前の上部軸受がmm/s、下部軸受がmm/sに対した、浄油前はmm/s、浄油後はmm/sといずれも変化は小さく、混合による粘度変化はほとんどなかったものと判断されました。油中のスラッジの発生量を示す全酸価は、混合前の上部軸受が、下部軸受が.mgKOH/gであったのに対して、浄油前が.mgKOH/g、浄油後が.mgKOH/gと、混合による全酸価の大きな変化はなかったことが確認されました。IRの結果、混合前の上部軸受、下部軸受に比較して、浄油前・後ともに変化はなく、混合による変化は確認されませんでした。酸化防止剤の残存量を示すRBOTは、混合前の上部軸受がmin、下部軸受がminに対して、浄油前がmin、浄油後がminと、RBOTの低下は確認されず、混合による影響が小さいことが確認されました。以上のことから、混合による影響はほとんどなく、良好であることが確認されました。結論浄油の効果浄油前に比較して汚染度が改善されていることから、浄油の効果が十分に確認されました。この油は継続使用可能な状態に改善されたと判断します。混合使用の良否混合による影響を確認するために実施した、金属添加剤濃度の結果、いずれのデータからも混合による悪影響は確認されず、使用油を混合しても浄油をすることで再利用可能であることが確認されました。なお、今後同様の混合使用を実施する場合は、混合前に各油の劣化状態を把握し、劣化が確認された油は混合使用しないなどの処置も必要と思われます。
報告№101-8124 | 分析№101-03087 | 101-03087 | オーバーホール日経過後の初期試験を実施した結果、フェログラフィーを除く項目は良好でした。フェログラフィーの結果、摩耗の過酷度を示すIs値がマイナス乗と良好の範囲にあるものの、摩耗粒子の形態観察結果から、外部から混入した鉄錆、砂が見られ、更に、厳しい金属接触が起きている場合に発生する黒錆、球状粒子が観察されました。これは、初期のなじみ摩耗と、砂、鉄錆等の異物が軸受摺動面に混入したことで発生するアブレッシブ摩耗、さらに、微振動によるフレッティング摩耗が混在している事を表していると考えられました。但し、今回使用油のFBKタービンSHには使用されていない添加剤の亜鉛が検出されたことから、新油に旧使用油が若干混入した可能性があります。仮に、混入していたとすると、今回の厳しい摩耗と診断している内容は、更油以前の摩耗粒子であった可能性もあり得ます。一般に、軸受の初期のなじみは数時間程度で終了しますが、今回のようになじみ過程で球状粒子や黒錆が観察された場合は、なじみ過程が正常に終了していない場合があり、軸受の異常摩耗に進展することも懸念しなければなりません。なじみ過程が正常な状態で終了した場合、球状粒子や黒錆は観察される事が少なく、従って、今回のなじみ過程では、局部的な金属接触がごく一部で発生したと考えられます。この接触が、既に正常な状態に推移しているか、或いは、進行しているのかを確認するためには、週間以上の運転時間を経過した時点で再度採油し、分析することで判断できますのでヶ月以内に再分析を行うよう推奨します。
報告№109-09136 報告№114-00253 | 分析№109-001160 分析№114-000855 | 114-000855 | 減速機は継続使用可能な状態にあると判断します。但し、疲労摩耗が発生していることから、以下の対策を推奨します。定期的な分析疲労摩耗の進行を監視するため、定期的に分析を実施し、分析データによる摩耗の進行状況を確認することを推奨します。異常摩耗の早期発見のパラメータであるフェログラフィーのIs値は、レベルと正常です。但し、潤滑部の摩耗が認められたため、定期的に潤滑油分析を実施し、摩耗推移を監視することが有用と考えます。フェログラフィーで観察された代表的な粒子は、以下の通りです。疲労摩耗粒子・繰返し応力を受けて発生。D-SOAPの結果、鉄がppm検出されていることから、ギヤ歯面や軸受軌道面の摩耗によるものと推定されます。計数汚染度は良好です。
報告№109-09501 報告№109-09501 | 分析№109-003125 分析№109-003125 | 109-003125 | 有機物・有機化合物を分析する赤外線吸収スペクトル分析の結果、検出されたピークには新グリースと異なるピークが検出されました。グリースは以下の対策が必要です。グリース名が違うか、或いは、異種グリースが混入した可能性が考えられますので、グリース名、異種グリース混入の可能性を確認する必要があります。≪状態監視とパラメータ≫分析の目的および各分析のパラメータは以下の通りです。特性低下目的：グリースの分析結果から、グリースの物理的性状や劣化傾向などを確認する。全酸価JISK赤外線吸収スペクトルJISKちょう度JISK滴点JISK摩耗目的：グリース中の摩耗粒子を分析する事により、回転・摺動部の潤滑状態、摩耗劣化の程度、余寿命などを解析する。摩耗診断電子顕微鏡観察JISKX線マイクロアナリシス油中金属濃度）JISK≪分析結果≫特性低下全酸価：良好全酸価.mgKOH/gは新油値の.mgKOH/g以内にあることから問題は無いと判断します。赤外線吸収スペクトル：良好ちょう度：良好ちょう度値と当社推奨の管理限界値であるから以内にあることから問題は無いと判断します。滴点：良好滴点はと新油値のに比較し高いものの問題は無いと判断します。摩耗摩耗診断電子顕微鏡観察・X線マイクロアナリシス：今回は実施していません。油中金属濃度：今回は実施していません。
報告№107-4545 報告№109-09156 | 分析№107-02185 分析№109-001303 | 109-001303 | トライボ診断の結果、全てのデータが良好であることから、この油は継続使用可能と判断します。は良好と判断します。粘度は良好。粘度は.mm/sと新油値mm/sに比較して、粘度変化率は-.％で、当社推奨の管理限界値である±％以内にあり、良好と判断します。粘度はmm/sとなっています。粘度はmm/sとなっています。粘度指数はとなっています。粘度指数はとなっています。水分は良好。水分はppmと当社推奨の管理限界値の以下であり、良好と判断します。全酸価は良好。全酸価は.mgKOH/gと新油値.mgKOH/gに比較して高いものの、IRの結果で油劣化の兆候を示すカルボン酸の吸収が確認されていないことから、良好と判断します。
報告№107-6588 報告№107-0496 | 分析№107-02904 分析№107-02928 | 107-02928 | 本試験は、トライボ診断を実施し、軸受の潤滑状態、汚染状況、油の劣化状態を確認する。【軸受の潤滑状態】トライボ診断の結果、ベアリング軌道面の微小領域に摩耗が発生しているものの、転がり軸受の寿命の指標となるフレーキングの発生が確認されていないことから、現在のところ、ベアリングは継続使用可能な状態にあると判断します。尚、摩耗粒子の形態観察で鉄錆、樹脂が多く観察されました。ドレンバルブから採油を実施していることから、採油時に混入したか、或いは、ドレン配管部内に残留していたものを採取した可能性が考えられます。【油の汚染状況】計数汚染度がNAS級と当社推奨の管理限界値内にあり、重量汚染度が.mg/mlでした。【油の劣化状態】油の劣化状況を確認するために実施した粘度、水分、全酸価、IRの各データが良好であることから、この油は継続使用可能と判断します。
報告№108-0411 報告№110-00656 | 分析№108-02744 分析№110-003030 | 110-003030 | は、油の粘度変化率、油中のスラッジの発生量などを判断パラメータに、粘度、全酸価、有機物・有機化合物、酸化安定度で評価します。分析の結果、油の粘性を示す粘度は、新油値の.mm/sに比較して粘度変化率が-.％の.mm/sとほぼ変化はなく、また油中のスラッジの発生量を示す全酸価は、新油値の.mgKOH/gに対して.mgKOH/gと減少しており、さらには有機物・有機化合物の結果でも油が劣化した場合に発生するカルボン酸の発生も確認されず、酸化防止剤の残存量を示す酸化安定度は、限界値minに比較して、十分に残量があるminであった。以上のように、の健全性を示す各パラメータは全て良好であり、潤滑油の劣化は確認されませんでした。尚、別紙酸化安定度の減少傾向から油の余寿命を求めた結果、本試料は年月まで使用可能であることが分かります。油中の水分を計測した結果、水分は.ppmと新油と同等であり、継続使用可能な状態にあることが確認されました。潤滑油は継続使用可能な状態にあると判断します。
報告№109-09136 報告№111-00394 | 分析№109-001160 分析№111-001880 | 111-001880 | 軸受は継続使用可能な状態にあると判断します。但し、今後も摩耗の進行を傾向監視するため、以下の対策を推奨します。更油或いは部分更油による水分濃度の調整水分の影響により金属表面で腐食摩耗が発生し、発生した鉄錆等の粒子が潤滑部に噛み込み摩耗が進行することがありますので、更油或いは部分更油などにより相対的に水分濃度を低くするなどの方法を推奨します。定期的な分析凝着摩耗の進行を監視するため、定期的に分析を実施し、摩耗の進行状況を確認することを推奨します。新油との比較による評価を示す粘度、酸価、塩基価、IRのデータは新油データを基準として評価しています。今回は当社に新油データがなかったため判断できませんでしたが、今後評価する場合は、充填用に新油を同時に分析することをご検討下さい。フェログラフィー異常摩耗の早期発見パラメータとして摩耗粒子を定量化して評価するフェログラフィーのIs値は、潤滑状態が厳しいの乗でした。摩耗粒子の形態で比較的多く観察された粒子は、潤滑状態が正常な場合に発生する摩耗粒子金属接触が厳しく、且つ、摩擦熱が高い場合に発生する黒錆局部的に高圧・高温となる場合に発生するフリクションポリマでした。これらの摩耗粒子が観察された場合、潤滑部で発生している摩耗形態は、正常なマイルド摩耗潤滑状態がやや厳しい凝着摩耗であり、そして局部的ではあるものの高圧・高温の箇所が発生していることも分かります。フリクションポリマは、潤滑油が摺動面に押し込められ高圧状態になると同時に、圧縮熱により高温状態になった結果、基油自身が重合反応を起こし生成することが知られています。そのため、高圧高温状態の解消がなされなければ、潤滑油の劣化が進行し、粘度上昇に因る潤滑異常に進展する場合があります。電子顕微鏡・X線マイクロアナリシス観察された粒子をSEM・XMAで詳細に分析した結果、粒子には鉄、マンガンが比較的多く含まれており、成分割合から粒子は主にシリンダ摺動面やオイルリングから発生していると推定できました。Iカップリング発光分光分析供試の潤滑油を分析した結果、検出された金属元素は、SOAP-Tの結果表に示すように、鉄、鉛、銅、錫、リン、亜鉛、カルシウム、バリウム、アルミニウム、ナトリウム、マグネシウムでした。検出されたこれらの金属元素から発生箇所を推定すると鉄、鉛、銅、錫・エンジン部品リン、亜鉛、カルシウム、マグネシウム・オイル添加剤バリウム、アルミニウム、ナトリウム・外部混入異物であると思われます。このうち、機械部品が摩耗したと思われる元素はのグループです。銅を使用した箇所の摩耗・溶出SOAP-Tで銅がppm検出されました。銅の影響については、別紙鉛および銅を使用した箇所の摩耗・溶出を御覧ください。計数汚染度計数汚染度はNAS級と汚染されていました。フィルタ表面の異物観察で金属片、すす、鉄錆、砂等が観察されたことから、汚染度が高い要因は、摩耗とエンジンオイルの反応生成物、そして外部混入異物の影響と思われます。粒度分布粒度分布は.～.μmの範囲にあり、.μmにピークが確認されました。μm以下の粒子が多いことから、燃焼して発生したすす等であることが分かります。水分はppmと当社推奨の管理限界値を超えていました。今後、水分の影響でエンジン内部に錆が発生し、その影響で摩耗が発生する懸念があります。IRIRの結果、油劣化の兆候を示すカルボン酸の吸収が確認されなかったことから、良好と判断します。尚、粘度、酸価、塩基価は、当社に新油データがなかったため、比較ができず評価できませんでした。
報告№109-09136 報告№111-00149 | 分析№109-001160 分析№111-000728 | 111-000728 | 更油からの使用時間をもとに潤滑油の余寿命を評価したところ、潤滑油は次回定検まで使用可能と判断できました。次回定検時に更油を実施しない場合は、酸化安定度を知るための分析を実施し、余寿命を確認することを推奨します。酸化安定度はminであり、当社推奨の管理限界値のmin以上であることから、良好と判断します。
報告№104-0124 報告№104-0124 | 分析№104-00956 分析№104-00970 | 104-00970 | 本トライボ診断は、潤滑油を分析し、分析結果から潤滑、汚染状態及び機器の潤滑状態を評価することを目的としました。診断の結果、ウォームギヤとウォームホイールの摺動面で摩耗が発生していることが確認されました。発生した摩耗粒子は、～μmの大型の粒子が確認されていることから、やや厳しい潤滑状態にあると考えられました。今後、更に摩耗が早い速度で進行する場合があるため、稼働時間が時間経過した時点で再度分析を実施し、摩耗の進行状況を確認されることを推奨します。尚、ギヤの摩耗程度を確認するため、ウォームギヤ及びウォームホイールのモジュール、圧力角、条数又は歯数、基準円直径又はピッチ円直径、基準円筒進み角、転位係数、中心距離、歯たけなどの情報をご提供下さい。これらのことは、以下のことから判断しました。異常摩耗の早期発見パラメータであるフェログラフィーのIs値がの乗とやや高いこと摩耗粒子の形態観察の結果、～μmの大型摩耗粒子が確認されたことD-SOAPの鉄濃度が検出されていたこと尚、を示す粘度、水分、全酸価、IRの各データは全て良好であり、継続使用可能と判断します。
報告№107-4545 報告№108-5033 | 分析№107-02185 分析№108-01101 | 108-01101 | トライボ診断の結果、全てのデータが良好であることから、この油は継続使用可能と判断します。は良好と判断します。粘度は良好。粘度は.mm/sと新油値mm/sに比較して、粘度変化率は-.％で、当社推奨の管理限界値である±％以内にあり、良好と判断します。粘度はmm/sでした。粘度はmm/sでした。粘度指数はでした。粘度指数はでした。水分は良好。水分は.ppmと当社推奨の管理限界値の以下であり、良好と判断します。全酸価は良好。全酸価は.mgKOH/gと新油値.mgKOH/g以内であり、良好と判断します。
報告№103-4509 | 分析№103-00553 | 103-00553 | 浄油後の試料油を分析した結果、前回に比較して、計数汚染度がNAS級と等級に変化は無く、摩耗粒子形態観察で、外部から混入した砂、鉄錆が多く見られました。混入による影響は、直ちにないと思われますが、これらの異物が軸受摺動面に噛み込み摩耗が進行する場合があるため、ヶ月後に再度精点Bを実施し、摩耗の進行状況を確認されることを推奨します。これらのことは、計数汚染度が、前回に比較してNAS級と変化は無く、粒子分布を詳細に見てみると、～μmの粒子が多く、異常摩耗の早期発見パラメータであるIs値が、と良好の範囲にあるものの、摩耗粒子形態観察で、外部から混入した異物が多く見られたことから判断しました。
報告№101-0302 | 分析№101-02898 | 101-02898 | 分析の結果、外部から混入した異物がやや多く見られるものの、摩耗の過酷度を示すIs値がのマイナス乗と低く、且つ、ベアリング寿命の指標となる大型のフレーキングにより発生した粒子は確認されていないことから、継続使用可能と判断します。但し、より詳細に解析を行うためには、機器の構造、サイズ、軸受のタイプ等の情報が非常に重要ですので、今後は、別添資料分析依頼書にご記入くださいまして、ご提出いただけますようお願い申し上げます。考察は良好と判断します。粘度は良好と判断します。粘度は.mm/sと新油値.mm/sに比較して、粘度変化率は+.％で、当社推奨の管理目安である±％以内にあり、良好と判断します。水分は良好と判断します。水分は.ppmと当社推奨の管理目安内にあり、良好と判断します。全酸価は良好と判断します。全酸価は.mgKOH/gと新油値.mgKOH/g以内にあり、良好と判断します。計数汚染度、重量汚染度、共に当社推奨の管理目安内にありました。計数汚染度は良好です。計数汚染度はNAS級と当社推奨の管理目安のNAS級以下にあり、良好と判断します。重量汚染度は良好です。重量汚染度は.mg/mlと当社推奨の管理目安のmg/ml以下にあり、良好と判断します。機器の潤滑状態継続使用可能と判断します。SOAPは良好です。油中の添加剤及びμm未満の摩耗粒子を検出できるSOAPの結果、油の添加剤成分であるリンがppm、亜鉛がppm検出されました。D－SOAPは良好です。大型の摩耗粒子を検出できるD－SOAPの結果、ベアリングの摩耗を示す鉄は検出されませんでした。フェログラフィーの結果、ベアリングは継続使用可能と判断します。フェログラフィーの結果、外部から混入した異物がやや多く見られるものの、摩耗の過酷度を示すIs値がのマイナス乗と低く、且つ、ベアリング寿命の指標となる大型のフレーキングにより発生した粒子は確認されていないことから、継続使用可能と判断します。
報告№109-09249 報告№111-00550 | 分析№109-001747 分析№111-002544 | 111-002544 | 潤滑油および軸受は継続使用可能な状態であると判断します。但し、今後も摩耗の進行を傾向監視するため、以下の対策を推奨します。定期的な分析切削摩耗の進行を監視するため、定期的に分析を実施し、摩耗の進行状況を確認することを推奨します。フェログラフィー異常摩耗の早期発見パラメータとして摩耗粒子を定量化して評価するフェログラフィーのIs値は、潤滑状態がやや厳しいの乗でした。摩耗粒子の形態で比較的多く観察された粒子は、潤滑状態が正常な場合に発生する摩耗粒子異物の噛み込みにより発生する切削粒子局部的に高圧・高温となる場合に発生するフリクションポリマ外部から混入したと思われる樹脂等でした。これらの摩耗粒子が観察された場合、潤滑部で発生している摩耗形態は、正常なマイルド摩耗異物による切削摩耗であり、そして局部的ではあるものの高圧・高温の箇所が発生していることも分かります。摩耗形態の中でも切削摩耗は摩耗進行速度が速く、転がり軸受でこの摩耗形態が発生した場合には寿命が分の程度に低下することも知られており、切削摩耗により生じた軌道面の損傷が起点となって転がり軸受の寿命となるフレーキングに進展することから傾向監視による経過監視が必要です。フリクションポリマは、潤滑油が軌道面に押し込められ高圧状態になると同時に、圧縮熱により高温状態になった結果、基油自身が重合反応を起こし生成することが知られています。そのため、高圧高温状態の解消がなされなければ、潤滑油の劣化が進行し、粘度上昇に因る潤滑異常に進展する場合があります。Iカップリング発光分光分析供試の潤滑油を分析した結果、検出された金属元素は、油中金属元素の結果表に示すように、鉄、銅、カルシウム、バリウム、ナトリウムでした。検出されたこれらの金属元素から発生箇所を推定すると鉄、銅・軸受等カルシウム、バリウム、ナトリウム・外部混入異物であると思われます。このうち、機械部品が摩耗したと思われる元素はのグループです。水分、汚染粒子数、汚染度物重量の各データは良好でした。粘度、全酸価、酸化安定度、有機物・有機化合物の各データは良好でした。分析結果特性低下特性低下に係るパラメータの分析結果は良好と判断します。粘度粘度はmm/sと新油値mm/sに対する粘度変化率は+.％で、当社推奨の管理限界値である±％以内にあり、良好と判断します。全酸価添加油の全酸価は、油メーカによって初期値が違うため統一した管理基準を設定するのが困難であることから、当社では管理限界値を設定しておらず、新油分析値との比較及び他の分析項目の結果より全酸価の状態判断を行います。その結果、全酸価は.mgKOH/gと新油値.mgKOH/gに比較して若干高くなっていますが、IRチャートに示すように劣化の兆候として現れるカルボン酸などの有機物・有機化合物の発生が確認されていないことから、良好と判断します。酸化安定度酸化安定度はminであり、当社推奨の管理限界値のmin以上であることから良好と判断します。有機物・有機化合物有機物・有機化合物は、IRチャートによる新油分析値との比較の結果、cm-付近に劣化の兆候を示すカルボン酸の吸収が確認されていないことから、良好と判断します。色相はLであり、新油値のL.に比較して変化はないことから、良好と判断します。汚染に係るパラメータの分析結果は良好と判断します。水分はppmであり、当社推奨の管理限界値の以下であることから良好と判断します。汚染粒子数はNAS級であり、当社推奨の管理限界値のNAS級以内であることから良好と判断します。汚染度物重量は.mg/mlであり、当社推奨の管理限界値のmg/ml以内であることから良好と判断します。摩耗フェログラフィーによる摩耗粒子の観察の結果、潤滑状態が正常な場合に発生する摩耗粒子、異物の噛み込みにより発生する切削粒子、局部的に高圧・高温となる場合に発生するフリクションポリマ、外部から混入したと思われる樹脂等が比較的多く観察されました。異常摩耗の早期発見パラメータであるフェログラフィーのIs値がの乗とやや高く、摩耗粒子の形態観察の結果、潤滑状態が正常な場合に発生する摩耗粒子、異物の噛み込みにより発生する切削粒子、局部的に高圧・高温となる場合に発生するフリクションポリマ、外部から混入したと思われる樹脂等が比較的多く観察されました。金属濃度SOAP法により金属濃度を測定した結果、金属元素は検出されなかったことから、潤滑箇所で発生する金属接触による摩耗や、外部からの異物などの混入は見られず良好と判断します。金属濃度酸溶解法により金属濃度を測定した結果、潤滑箇所で発生する金属接触によって検出される鉄、銅が共に、外部から混入したと思われるカルシウム、バリウム、ナトリウムが共にと僅かに検出されましたが良好と判断します。
報告№105-0194 | 分析№105-01304 | 105-01304 | 濾過前の試料油を分析した結果、計数汚染度がD級とやや不良領域にありました。SOAPで、前回に比較してケイ素がppmからppmに上昇していました。このケイ素は、油の添加剤の消泡剤主成分ですが、通常、消泡剤のケイ素は～程度ですので、今回検出されたケイ素は消泡剤の可能性も考えられます。ケイ素は砂の主成分ですが、フェログラフィーでは砂が多く観察されていないことから、外部から混入した砂によるものではないと思われます。シリコングリースをシール部に塗布している場合、このシリコングリースが潤滑油に混入している可能性があります。以上のことから、ケイ素が検出されたのは、bの可能性は低く、aまたはcの可能性が考えられます。又、計数汚染度が高い原因も、このケイ素の影響が考えられます。これらの障害発生に対する弊害を勘案の上、汚染度がやや不良領域にあることから、濾過を実施されることを推奨します。又、シリコングリースを使用している箇所があるかについてご確認下さい。
報告№109-00053 報告№109-00053 | 分析№109-000243 分析№109-000243 | 109-000243 | 分析の結果、摩耗の安定が確認され、潤滑油も継続使用可能と判断します。これらのことは、前回に比較して、計数汚染度は等級に変化はなく、SOAP／D-SOAPの鉄濃度に変化がないこと異常摩耗の早期発見パラメータであるフェログラフィーのIs値が×のマイナス乗と良好の範囲にあることである粘度、水分、全酸価、IRの各データが良好の範囲にあること以上のことから判断しています。は良好と判断します。粘度は良好と判断します。粘度はmm/sと新油値.mm/sに比較して、粘度変化率は-％で、当社推奨の管理限界値である±％以内にあり、良好と判断します。水分は良好と判断します。水分は.ppmと当社推奨の管理限界値の以下であり、良好と判断します。全酸価は良好と判断します。全酸価は.mgKOH/gと当社推奨の管理限界値の.mgKOH/g以内にあり、良好と判断します。IRの結果、良好と判断します。IRの結果、油劣化の兆候を示すカルボン酸の吸収が確認されていないことから、良好と判断します。は良好と判断します。計数汚染度は良好と判断します。計数汚染度はNAS級と当社推奨の管理限界値のNAS級以内にあり、良好と判断します。重量汚染度は良好と判断します。重量汚染度は.mg/mlと当社推奨の管理限界値のmg/ml以内にあり、良好と判断します。機器の潤滑状態機器の潤滑状態は正常と判断します。SOAPの結果は良好です。SOAPの結果、金属元素は検出されていません。D－SOAPの結果は良好です。D－SOAPの結果、鉄が、外部から混入したと思われるカルシウム、ナトリウムが共に検出されています。フェログラフィーの結果は良好です。異常摩耗の早期発見パラメータであるフェログラフィーのIs値が×のマイナス乗と良好の範囲にあり、潤滑状態は正常と判断します。
報告№109-09505 報告№109-09505 | 分析№109-003151 分析№109-003151 | 109-003151 | ・摩耗状態異常摩耗の早期発見パラメータであるフェログラフィーのIs値が前回のの乗からのマイナス乗に桁減少し、転がり軸受寿命の指標としている摩耗粒子が観察されなかったことから、フレーキングは発生していないと判断でき、本軸受は継続使用可能な状態にあると考えられます。・汚染度計数汚染度は前回に比較してNAS級からNAS級にランク減少し、当社推奨の管理限界値内にありました。また、前回に比較してIs値、SOAP／D－SOAPの鉄濃度の各データも減少傾向を示していたことから、摩耗は安定しているものと判断します。結論本軸受は継続使用可能な状態にあると判断します。計数汚染度は良好と判断します。計数汚染度計数汚染度はNAS級と当社推奨の管理限界値のNAS級以内にあり、良好と判断します。重量汚染度はmg/mlでした。機器の潤滑状態機器の潤滑状態は正常と判断します。SOAPSOAPの結果、油の添加剤成分であるリンが検出されました。摩耗により発生する鉄が検出されていないことから、良好と判断します。D－SOAPD－SOAPの結果、油の添加剤成分であるリンが検出されました。摩耗により発生する鉄が検出されていないことから、良好と判断します。フェログラフィー異常摩耗の早期発見パラメータであるフェログラフィーのIs値がのマイナス乗と良好の範囲にあり、潤滑状態も正常と判断します。
報告№106-0025 報告№106-6036 | 分析№106-00118 分析№106-00799 | 106-00799 | オーバーホール後に初期試験を実施した結果、観察された摩耗粒子から本試料には初期のなじみ摩耗が発生していたと考えられました。今回のようになじみ過程で切削粒子、シビア粒子、球状粒子が観察された場合は、なじみ過程が正常に終了していない場合があり、異常摩耗に進展することも懸念する必要があります。なじみ過程が正常な状態で終了した場合、切削粒子、シビア粒子、球状粒子は観察される事が少なく、従って、今回のなじみ過程では、局部的な金属接触がごく一部で発生したと考えられます。この接触が、既に正常な状態に推移しているか、或いは、進行しているのかを確認するためには、ヶ月毎にあと回の初期試験を実施されることを推奨します。これらのことは、異常摩耗の早期発見パラメータであるフェログラフィーのIs値が.と良好の範囲にあるものの、摩耗粒子形態観察の結果、異物の噛み込みにより発生する切削粒子、金属接触が厳しい場合に発生するシビア粒子、摩擦熱が高い場合に発生する球状粒子がやや多く観察されたこと以上のことから判断しました。
報告№108-5071 報告№111-00153 | 分析№108-02721 分析№111-000780 | 111-000780 | 潤滑油は継続続使用可能な状態にあるものの、今後は障害予防を目的に以下の対策を推奨します。追加分析消泡性能が低下した場合、ギヤ歯面での油膜形成に影響が出て摩耗の発生が進展することがあります。今後は消泡性能低下の影響により摩耗が進展する可能性がありますので、フェログラフィーおよびSOAP-Tを追加して摩耗状況を確認を追加することを推奨します。分析結果泡立ち試験の結果、消泡性能が低下していることが確認されました。粘度粘度はmm/sと新油値mm/sに比較して、粘度変化率は-％で、当社推奨の管理限界値である±％以内にあり、良好と判断します。泡立ち試験泡立ち試験は-と新油に比較して高い値でした。水分はppmと当社推奨の管理限界値の以下であり、良好と判断します。全酸価全酸価は.mgKOH/gと新油値.mgKOH/gに比較して高いものの、IRの結果で油劣化の兆候を示すカルボン酸の吸収が確認されていないことから、良好と判断します。
報告№109-09447 報告№109-09447 | 分析№109-002783 分析№109-002783 | 109-002783 | 分析の結果、全ての分析項目の値が当社推奨の管理基準値を満たしており、新油分析値との比較結果も問題となる値はありませんでした。結論油は継続使用可能な状態であり、潤滑状態も正常であったものと判断します。本設備の潤滑系には油清浄機が設置されているため、数μm以上の粒子の大部分は捕捉されていると思われます。そのため異常な摩耗状態が発生し、大型の摩耗粒子が発生したとしても油清浄機に捕捉され、見かけ上の汚染度は清浄となってしまうことから、診断結果を正常な潤滑状態にあると誤認してしまう可能性があります。油清浄機の影響による誤認を避けるため、全体油量と潤滑油ポンプ吐出量、そして油清浄機の濾過効率などをパラメータとして潤滑状態をより的確に評価する必要があります。そのため、油清浄機入口側からの採油に加えて、出口側からの採油を実施するとともに、油清浄機の構造、フィルタ精度、油清浄機の吐出量等の仕様が必要となりますので、これらの諸元をご提供下さい。特性低下特性低下に係るパラメータの分析結果は良好と判断します。粘度粘度はmm/sと新油値mm/sに対する粘度変化率は+％で、当社推奨の管理限界値である±％以内にあり、良好と判断します。全酸価添加タービン油については、当社では管理限界値を設定しておらず、新油分析値との比較及び他の分析項目の結果より全酸価の状態判断を行います。その結果、全酸価は.mgKOH/gと新油値.mgKOH/g以内にあり、良好と判断します。汚染に係るパラメータの分析結果は良好と判断します。水分はppmであり、当社推奨の管理限界値の以下であることから、良好と判断します。汚染粒子数はNAS級であり、当社推奨の管理限界値のNAS級以内であることから、良好と判断します。摩耗運転中における潤滑状態は正常であったものと判断します。異常摩耗の早期発見パラメータであるフェログラフィーのIs値がのマイナス乗と当社基準値と比較して良好の範囲にあったことから、潤滑箇所の潤滑状態は正常と判断します。
報告№109-09136 報告№112-00359 | 分析№109-001160 分析№112-001409 | 112-001409 | 軸受は継続使用可能な状態にあると判断します。但し、今後も摩耗の進行を傾向監視するため、以下の対策を推奨します。定期的な分析凝着摩耗および疲労摩耗の進行を監視するため、定期的に分析を実施し、分析データによる摩耗の進行状況を確認することを推奨します。はフェログラフィーおよびSOAP／D-SOAPの結果から総合的に判断した結果、厳しい状態にあると考えられます。フェログラフィー【定量分析：Is値】Is値は異常摩耗の早期発見パラメータのつで、摩耗粒子を定量化するために用います。前回に比較してIs値はの乗から変化はないものの、高い値でした。フェログラフィー【定性分析：摩耗粒子および摩耗形態観察】分析結果から比較的多く観察された粒子は、以下の通りでした。正常な摩耗粒子・潤滑状態が正常なマイルド摩耗により発生。シビア粒子・潤滑状態がやや厳しい凝着摩耗により発生。金属潤滑部が局部的に油膜切れを起していると考えられます。疲労摩耗粒子・繰返し応力を受けて発生。Iカップリング発光分光分析【SOAP／D-SOAP】検出された金属元素から発生箇所を推定すると、以下の通りでした。鉄、銅、ニッケル・軸受等リン・添加剤カルシウム、アルミニウム、ナトリウム・外部混入異物前回に比較して計数汚染度はNAS級からNAS級にランク低下したものの、やや高い値でした。フィルタ表面の異物観察で金属片、鉄錆、砂等が観察されたことから、汚染度が高い要因は、摩耗と外部混入異物の影響と思われます。分析結果計数汚染度は当社推奨の管理限界値以下にあるものの、やや高い値でした。計数汚染度計数汚染度はNAS級と当社推奨の管理限界値のNAS級以下にあるものの、やや高い値でした。重量汚染度は.mg/mlでした。摩耗粒子の形態観察の結果、潤滑状態が正常な場合に発生する摩耗粒子、金属潤滑部が局部的に油膜切れを起して発生するシビア粒子、繰返し応力を受けて発生する疲労摩耗粒子が比較的多く観察されました。SOAPSOAPの結果、摩耗により発生する鉄および銅、油の添加剤成分であるリンが検出されました。D-SOAPD-SOAPの結果、摩耗により発生する鉄および銅が検出されました。フェログラフィー異常摩耗の早期発見パラメータであるフェログラフィーのIs値がの乗と高く、摩耗粒子の形態観察の結果、潤滑状態が正常な場合に発生する摩耗粒子、金属潤滑部が局部的に油膜切れを起して発生するシビア粒子、繰返し応力を受けて発生する疲労摩耗粒子が比較的多く観察されました。
報告№108-5071 報告№111-00151 | 分析№108-02721 分析№111-000772 | 111-000772 | 潤滑油は継続続使用可能な状態にあるものの、今後は障害予防を目的に以下の対策を推奨します。追加分析消泡性能が低下した場合、ギヤ歯面での油膜形成に影響が出て摩耗の発生が進展することがあります。今後は消泡性能低下の影響により摩耗が進展する可能性がありますので、フェログラフィーおよびSOAP-Tを追加して摩耗状況を確認することを推奨します。分析結果泡立ち試験の結果、消泡性能が低下していることが確認されました。粘度粘度はmm/sと新油値mm/sに比較して、粘度変化率は+％で、当社推奨の管理限界値である±％以内にあり、良好と判断します。泡立ち試験泡立ち試験は-と新油に比較して高い値でした。水分はppmと当社推奨の管理限界値の以下であり、良好と判断します。全酸価全酸価は.mgKOH/gと新油値.mgKOH/gに比較して高いものの、IRの結果で油劣化の兆候を示すカルボン酸の吸収が確認されていないことから、良好と判断します。
報告№111-00058 報告№111-00058 | 分析№111-000381 分析№111-000381 | 111-000381 | 有機物・有機化合物試験で検出されたピークには新グリースと異なるピークが検出されました。IRの結果で新グリースと異なるピークが検出されたことから、グリース名が違うか、或いは、異種グリースが混入した可能性が考えられますので、確認する必要があります。≪状態監視とパラメータ≫分析の目的および各分析のパラメータは以下の通りです。特性低下目的：グリースの分析結果から、グリースの物理的性状や劣化傾向などを確認する。全酸価JISK赤外線吸収スペクトルJISKちょう度JISK滴点JISK摩耗目的：グリース中の摩耗粒子を分析する事により、回転・摺動部の潤滑状態、摩耗劣化の程度、余寿命などを解析する。摩耗診断電子顕微鏡観察JISKX線マイクロアナリシス油中金属濃度JISK≪分析結果≫特性低下全酸価：良好全酸価.mgKOH/gは新油値の.mgKOH/g以内にあることから問題は無いと判断します。赤外線吸収スペクトル：良好ちょう度：良好ちょう度値はと当社推奨の管理限界値であるから以内に留まっています。滴点：良好滴点はと新油値のに比較し高いものの、ちょう度が良好の範囲にあり、かつ、有機物・有機化合物試験の結果で油劣化の兆候を示すカルボン酸の吸収が見られないことから、問題は無いと判断します。摩耗摩耗診断電子顕微鏡観察・X線マイクロアナリシス：今回は実施していません。油中金属濃度：今回は実施していません。
報告№108-0387 報告№108-0441 | 分析№108-02609 分析№108-03014 | 108-03014 | トライボ診断により、機器軸受の潤滑状態、潤滑油の劣化状態を診断する。分析の結果、摩耗は安定しおり、継続使用可能と判断します。このことは、以下のことから判断しています。計数汚染度がNAS級と前回のNAS級に比較してランク減少し、清浄なレベルにあることSOAP／D－SOAPの結果、軸受メタルの摩耗により発生する錫が検出されていないこと異常摩耗の早期発見パラメータであるフェログラフィーのIs値がのマイナス乗と良好の範囲にあること
報告№106-0227 報告№106-6061 | 分析№106-01279 分析№106-01341 | 106-01341 | 初期試験を実施した結果、前回に比較して、各分析データに変化がないことから、摩耗は安定し、潤滑油も継続使用可能と判断します。これらのことは、前回に比較して、計数汚染度は等級に変化がないことSOAP／D-SOAPの鉄及び錫濃度が減少したこと異常摩耗の早期発見パラメータであるフェログラフィーのIs値がの乗と変化がないこと以上のことから判断しました。
報告№109-09136 | 分析№109-001160 | 113-001977 | 潤滑油および減速機は継続使用可能な状態にあると判断します。但し、将来的な摩耗進行の有無を確認するためにも傾向監視を継続することが有効です。に示す内容をご確認ください。定期的な分析摩耗推移の傾向を把握し、摩耗進行の将来予測を行うために、定期的に分析を実施することを推奨します。異種油混入の確認SOAP-Tの結果で新油に含まれてない金属成分が検出されました。検出量は微量であり、継続使用には問題はないものの、異種油を補給していないか確認することを推奨します。総合的に判断した結果、は許容範囲内にあり、機器は継続使用可能と判定しますが、潤滑部の摩耗が認められたため、定期的に潤滑油分析を実施し、摩耗推移を監視することが有用と考えます。フェログラフィー【定量分析：Is値】Is値は異常摩耗の早期発見パラメータのつで、摩耗を定量化するために用います。Is値はの乗と低い値でした。フェログラフィー【定性分析：摩耗粒子の形態観察】比較的多く観察された粒子は、以下の通りです。正常な摩耗粒子・潤滑状態が正常なマイルド摩耗により発生。切削粒子・異物や金属表面の微小突起による切削摩耗により発生。観察された摩耗粒子の中でも切削粒子は、将来的に異常摩耗へ進展する可能性を示唆しているため、傾向監視が必要と思われます。詳細は、別紙傾向監視が必要な摩耗粒子をご覧ください。Iカップリング発光分光分析【SOAP-T】摩耗発生箇所は、以下のように推定します。鉄、銅、錫、亜鉛・ギヤ、軸受等リン、カルシウム、バリウム、アルミニウム、ナトリウム、モリブデン・外部混入異物尚、リンが、モリブデンがppm検出されました。使用油であるFBKタービンには、これらの金属添加剤は含まれていないことから、異種油が微量混入しているか、添加剤を投与した可能性が考えられます。検出量から混入している量は僅かと推定されるため、継続使用には問題ないと思われます。粘度、水分、酸価の各データは良好でした。
報告№107-0366 報告№108-0087 | 分析№107-01900 分析№108-00504 | 108-00504 | 濾過前の試料油を分析した結果、前回と同じく摩耗粒子の形態観察で局部的に高圧・高温となった場合に発生するフリクションポリマが多く観察されました。フリクションポリマの発生要因は、局部的に軸受摺動部分に高圧・高温の箇所が見られる場合に発生します。つまり、軸の振れ回り量の変動や、あるいは、オイルリングの調整不具合による油供給量不足等が原因で、その狭いギャップに潤滑油が押込まれてフリクションポリマが発生している場合があります。このことから、高い摩擦熱による油劣化に注意が必要です。これらの障害発生に対する弊害を勘案の上、今後、軸受温度が若干上昇気味になることが考えられますので、パトロール時に温度の変化を注意深く監視する必要があると思われます。次年度も必ずトライボ診断を実施し、油の劣化状況及び摩耗の進行状況の確認をされることを推奨します。
報告№109-09136 報告№112-00510 | 分析№109-001160 分析№112-002106 | 112-002106 | 潤滑油および対象設備は継続使用可能な状態にあると判断します。但し、今後も摩耗の進行を傾向監視するため、以下の対策を推奨します。油槽内の清掃潤滑油が汚染されていることから、油槽内は汚染されていると思われます。清浄な潤滑油を更油しても、油槽内が汚染されていれば、潤滑油は汚染されてしまいます。汚染された潤滑油を使用すると、ボール溝やボールの摩耗、ギヤの摩耗により、作動不良の原因となります。可能であれば、油槽内を低粘度油などで一旦清掃し、その後新油を充填することを推奨します。定期的な分析および分析周期の検討定期的に分析を実施することにより、データの変化から異常の兆候を早期に発見することが可能となります。また、今回は対象設備の初回分析であるため、あと最低でも回分析を実施し、分析データの変化から今後の分析周期を検討することを推奨します。今後、切削摩耗や凝着摩耗、そして疲労摩耗の進行が懸念されるため、出来るだけ早めに回目の分析を実施することを推奨します。シリコン系添加剤の投与量を確認SOAPの結果、ケイ素がppmと高い濃度で検出されたことから、シリコン系添加剤を投与している可能性があります。シリコン系の添加剤は混ざりにくい性質であり、過度の投与は使用油を分離して油膜の形成に悪影響を及ぼすと考えられることから、添加剤の投与量は最小限にすることを推奨します。新油との比較による評価を示す粘度、酸価のデータは新油データを基準として評価しています。今回は当社に新油データがなかったため正確な判断はできませんでしたが、今後評価する場合は、使用している新油を同時に分析することをご検討下さい。はフェログラフィーおよびSOAP／D-SOAPの結果から総合的に判断した結果、非常に厳しい状態にあると考えられます。フェログラフィー【定量分析：Is値】Is値は異常摩耗の早期発見パラメータのつで、摩耗粒子を定量化するために用います。今回のIs値はの乗と非常に高い値でした。フェログラフィー【定性分析：摩耗粒子および摩耗形態観察】分析結果から比較的多く観察された粒子は、以下の通りでした。正常な摩耗粒子・潤滑状態が正常なマイルド摩耗により発生。切削粒子・異物や金属表面の微小突起による切削摩耗により発生。シビア粒子・潤滑状態がやや厳しい凝着摩耗により発生。金属潤滑部が局部的に油膜切れを起していると考えられます。黒錆・潤滑状態がやや厳しい凝着摩耗により発生。金属接触が厳しく、且つ、高い摩擦熱が発生していると考えられます。フリクションポリマ・局部的に高圧・高温となる場合に発生。反応生成物・異種油の混合等により、添加剤が反応して発生。．鉄錆、砂等・外部から混入したと考えられます。観察された摩耗粒子の中でも切削粒子、フリクションポリマは、注意が必要です。切削摩耗は、他の摩耗形態に比較して摩耗進行速度が速く注意が必要で、定期的なトライボ診断による状態監視が必要と考えます。切削摩耗の原因となる混入異物が残留している場合、この異物により切削摩耗が継続して発生する可能性があります。フリクションポリマは、潤滑油がギヤ歯面や軌道面に押し込められ高圧状態になると同時に、圧縮熱により高温状態になった結果、基油自身が重合反応を起こし生成することが知られています。そのため、高圧高温状態の解消がなされなければ、潤滑油の劣化が進行し、粘度上昇に因る潤滑異常に進展する場合があります。Iカップリング発光分光分析【SOAP／D-SOAP】検出された金属元素から発生箇所を推定すると、以下の通りでした。鉄、銅、クロム・ギヤ、ボールネジ等リン、亜鉛、カルシウム、ケイ素・添加剤バリウム、アルミニウム、ナトリウム、マグネシウム、ホウ素・外部混入異物SOAPの結果、亜鉛およびカルシウムが比較的高い値でした。亜鉛およびカルシウムは、添加剤として含まれていることがありますが、当社にある粘度グレードが異なるボンノックSリンの新油データを見ると、亜鉛とカルシウムは検出されていないことから、油名が違うか、或いは、異種油の混入が考えられます。ケイ素の検出SOAPの結果、ケイ素がppmと高い値でした。一般に、潤滑油中からケイ素が検出された場合の原因として、以下の点が挙げあられます。シリコン油或いは、シリコン系の添加剤が検出されるフェログラフィーおよびフィルタ表面の異物観察で砂が多く観察されて検出されるシリコングリースをシール部に塗布している場合、このシリコングリースが潤滑油に混入して検出されるケイ素が多く検出された原因がであると軸受摺動面に噛み込み摩耗が進行したり、であると潤滑油とグリースが混ざって粘度が上昇し、粘性抵抗が増大することにより、油温が上昇する等の悪影響を及ぼすことがあります。分析の結果から、今回検出された原因は、比較的高濃度であることからの可能性が考えられます。については、分析結果では確認することが出来ませんので、これに関する情報があれば提供をお願いします。計数汚染度はNAS級以上と当社推奨の管理限界値を超えていました。D-SOAPで油の添加剤成分であるリン、亜鉛、カルシウムが検出され、フィルタ表面の異物観察で表面が茶褐色で金属片、鉄錆、砂等が観察されたことから、汚染度が高い要因は、摩耗とスラッジ、そして外部混入異物の影響と思われます。水分、IRの各データは良好でした。尚、粘度、酸価は、当社に新油データがありませんでしたので、ボンノックSリンの相当品であるボンノックMと比較しました。粘度粘度は、mm/sと新油値の.mm/sに比較して粘度変化率が-％となっており、当社推奨の管理限界値である±％以内にあり、良好と判断します。酸価は、.mgKOH/gと新油値の.mgKOH/g以下にあることから、良好と判断します。
報告№108-0387 報告№108-0379 | 分析№108-02609 分析№108-02543 | 108-02543 | グリースの物理的性状、軸受の潤滑状態を確認する。グリースの物理的性状グリースの物理的性状を示すちょう度を除く項目は良好です。ちょう度が当社推奨の管理下限値を超え、新グリースのに比較して低下しになっており、グリースが硬化していることが確認されています。また、全酸価がmgKOH/gと新グリースの.mgKOH/gに比較して上昇していることから、グリースが劣化している可能性が考えられます。硬化したグリースは、油分の流動性が低下しギヤ歯面での良好な油膜保持に影響がでる可能性があるため、グリースを交換されることを推奨します。ギヤの潤滑状態SOAP／D－SOAPで鉄が多く検出されているものの、摩耗粒子の形態観察でμm未満のマイルドな摩耗粒子が多く観察されていることから、ギヤは継続使用可能と判断します。尚、報告書の管理表中に示しているSOAP／D-SOAPは、グリース潤滑の場合、摩耗粒子が均一に分散していないため、測定値が大きく変動することがありますので参考値としてお考え下さい。
報告№109-09287 報告№109-09287 | 分析№109-002071 分析№109-002071 | 109-002071 | 潤滑油および本軸受は継続使用可能な状態にあると判断できますが、軸受摺動面では切削摩耗や凝着摩耗の発生が確認されており、今後継続して発生することが懸念されるため、運転再開後ヶ月以内に再度分析を実施し、摩耗の進行状況を確認することを推奨します。
報告№108-6013 報告№108-0125 | 分析№108-00576 分析№108-00735 | 108-00735 | 軸受の潤滑状態を確認する。分析の結果、SOAP／D－SOAPで鉄およびクロム、銅が検出され、摩耗粒子の形態観察で潤滑剤の供給不足が主な原因となって発生する黒色スラッジが多く観察されたことから、軸受軌道面では、グリース不足が主な原因となり油膜破断が発生し、局部的には転がり接触にすべり摩擦が加わる状態になっていると推定されました。今後これらの黒錆が軌道面に噛み込み、噛み込み傷が起点となってさらにベアリング軌道面の損傷が大型化し、軸受の寿命の指標となるフレーキングの発生に進展することが懸念されました。また、銅を使用した箇所の摩耗が確認されましたが、使用ベアリングの型番から保持器には銅を使用していないことがわかりましたので、銅を使用している摩耗箇所の特定は出来ませんでした。したがって、これらのことから以下の対策を推奨します。負荷側ベアリング内のグリース量を確認する銅を使用した箇所がないかを確認し、摩耗箇所を特定する報告書の管理表中に示しているSOAP／D－SOAPは、グリース潤滑の場合、摩耗粒子が均一に分散していないため、測定値が大きく変動することがありますので参考値としてお考え下さい。
報告№109-09136 報告№112-00747 | 分析№109-001160 分析№112-003379 | 112-003379 | 油の劣化は確認されていないものの、計数汚染度がNAS級とやや高いことから、以下の対策を推奨します。減速機減速機は継続使用可能な状態にあると判断します。濾過油中の汚染度が高いことから、摩耗粒子や異物等がギヤ歯面や軸受軌道面に噛み込むことによる摩耗の進行が懸念されるため、濾過を推奨します。バックラッシによる評価トライボ診断では、バックラッシの増加量を分析結果から計算できますので、構造が確認できる図面、ギヤの形式、歯形、モジュール、歯数、歯幅をお知らせ下さい。計算結果をご報告いたします。フェログラフィーおよびSOAP/D-SOAPの結果から総合的に判断した結果、正常な状態にあると考えられます。フェログラフィー【定量分析：Is値】Is値は異常摩耗の早期発見パラメータのつで、摩耗粒子を定量化するために用います。Is値は前回のの乗から乗に低下し、低い値でした。Is値が前回に比較して低下した要因は、前回の採油がドレンプラグからであったのに対し、今回はオイルクーラーから採油されており、採油箇所の相違が影響したと考えられました。フェログラフィー【定性分析：摩耗粒子および摩耗形態観察】分析結果から観察された全ての粒子量は少でした。Iカップリング発光分光分析【SOAP/D-SOAP】検出された金属元素から発生箇所を推定すると、以下の通りでした。鉄・ギヤ歯面、軸受等リン・添加剤カルシウム、ケイ素、ナトリウム・外部混入異物計数汚染度は、前回に比較してNAS級からNAS級にランク低下しているものの、やや高い値でした。フィルタ表面の異物観察で金属片、鉄錆、砂等が観察されたことから、汚染度が高い要因は、摩耗と外部混入異物の影響と思われます。粘度、水分、酸価、IRの各データは、前回同様に良好でした。
報告№103-0171 | 分析№103-01440 | 103-01440 | 濾過前の試料油を分析した結果、摩耗粒子形態観察で、μmサイズのシビア粒子、フレッティングにより発生したμm未満の赤錆が多く見られました。観察されたシビア粒子は、金属接触を伴う混合潤滑で発生しますが、観察される粒子が視野に個と少なく、直ちに異常に発展しないと思われ、継続使用は可能な状態にあると判断します。但し、局部的に混合潤滑状態にあり、摩耗が進行することが懸念されるため、ヶ月以内に再度分析を実施し、汚染状況及び摩耗の進行状況を確認されることを推奨します。フレッティングはスラストランナー固定部やスラストメタル台金部の鉄系材料が接合されたり、勘合されていたりする部分から発生します。フレッティングによる赤錆が少量発生しても直ちに異常ではありませんが、起動停止が頻繁にあるような場合には、軟らかい軸受表面に、硬いフレッティング粒子が埋め込まれそれが原因で、起動時のトルク増大による起動開度の増加にもなる事があります。巡視の際には、起動開度の増大や、軸受温度の跳ね上がり等の変化に注意して下さい。尚、埋め込まれたこれらの粒子による摩耗の進行もありますので、次年度の分析時には、この点に注意が必要です。これらのことは、異常摩耗の早期発見パラメータであるフェログラフィーのIs値が、-.と非常に良好の範囲にあるものの、摩耗粒子の形態観察の結果、金属接触が厳しい場合に発生するμmサイズのシビア粒子、フレッティングにより発生したμm未満の赤錆が見られたことから判断しました。
報告№109-09136 報告№112-00021 | 分析№109-001160 分析№112-000044 | 112-000044 | 計数汚染度、重量汚染度は共にやや高い値でした。計数汚染度・重量汚染度計数汚染度はNAS級、重量汚染度は.mg/mlと共にやや高い値でした。フィルタ表面の異物観察で表面が茶褐色で鉄錆、砂等が観察されたことから、汚染度が高い要因は、摩耗とスラッジ、そして外部混入異物の影響と思われます。粒度分布粒度分布は.～μmの範囲にあり、.μmにピークが確認されました。μm以下の粒子が多いことから、微小な摩耗粒子が油中粒子の主成分であることが推測できます。水分は良好でした。色相はL.でした。
報告№109-09136 報告№111-000121 | 分析№109-001160 分析№111-000644 | 111-000644 | グリースおよび軸受は継続使用可能な状態にあると判断します。フェログラフィー摩耗粒子の形態で比較的多く観察された粒子は、潤滑状態が正常な場合に発生する摩耗粒子でした。このような摩耗粒子が観察された場合には、潤滑部では正常なマイルド摩耗が発生していることが分かります。Iカップリング発光分光分析供試グリースを分析した結果、検出された金属元素は、SOAPの結果表に示すように、鉄、鉛、アンチモン、錫、リン、亜鉛、カルシウム、アルミニウム、ナトリウムでした。これらの検出された金属元素から発生箇所を推定すると鉄、鉛、アンチモン、錫・軸受等リン、亜鉛・グリース添加剤カルシウム、アルミニウム、ナトリウム・増ちょう剤であると思われます。このうち、機械部品が摩耗したと思われる元素はのグループです。グリースのちょう度、滴点、全酸価、IRの各データは良好でした。
報告№106-0227 報告№106-0230 | 分析№106-01279 分析№106-01283 | 106-01283 | 主機停止中に配管ドレンから採油を実施した場合、油循環中の採油に比較して油中粒子が沈降して高濃度になっている部分を採油していること考えられます。したがって、油が循環している状態で採油を実施した場合に比較して、分析データが高くなり、異常な状態と判断してしまう可能性がありますが、今回の採油は、採油条件が比較的悪い側になると想定されるにもかかわらず、データは良好となっています。採油がこのような状況であるにもかかわらず、初期試験の結果からは摩耗の安定が確認され、また潤滑油も継続使用可能な状態にあることが確認出来ました。これらのことは、前回に比較して、計数汚染度はランク減少したことSOAP／D-SOAPの鉄及び錫濃度に変化がないこと異常摩耗の早期発見パラメータであるフェログラフィーのIs値が.と良好の範囲にあること以上のことから判断しました。
報告№108-0227 報告№110-00097 | 分析№108-01664 分析№110-000371 | 110-000371 | SOAPの結果、銅が検出されました。銅の溶出箇所は、貴社ご提供の図面からデフレクターとバッフルという部品からと考えられます。これらの部品はオイルシールの役目を果たしていることから、溶出が継続した場合、シャフトとのギャップが増大し、油漏れの原因になることが懸念されます。巡視の際には油漏れと油面の低下に注意を払う必要があります。今後は、銅の溶出が継続した場合、ギャップが増大することにより油漏れが発生し、さらには油面低下により潤滑不良が発生し、摩耗が進行することが懸念されます。また、銅濃度の増加は、別紙鉱油の酸化に対する金属触媒の影響に示すように濃度の増加とともに酸化速度が加速することが分かっています。結論軸受は継続使用可能な状態にあるものの、以下の対策が必要です。銅を使用した箇所の摩耗および酸化劣化の進行状況を監視するため、定期的に分析を実施されることを推奨します。は良好と判断します。計数汚染度計数汚染度はNAS級と当社推奨の管理限界値のNAS級以内にあり、良好と判断します。重量汚染度は.mg/mlと当社推奨の管理限界値のmg/ml以内にあり、良好と判断します。機器の潤滑状態SOAPの結果、銅が比較的多く検出されました。SOAPSOAPの結果、油の添加剤成分であるリン、亜鉛が検出されました。一方、銅が検出されました。銅を使用した部分の溶出が発生していると考えられます。この溶出は検出された亜鉛系添加剤の成分と銅が反応し、溶出することが知られています。別紙鉱油の酸化に対する金属触媒の影響に示すように銅濃度が増加すると酸化速度が速まりますので、酸化劣化の進行状況を全酸価の変化で監視されることを推奨します。D－SOAPD－SOAPの結果、摩耗により発生する鉄および錫が検出されていないことから、良好と判断します。フェログラフィーフェログラフィーの結果、異常摩耗の早期発見パラメータであるIs値がのマイナス乗と良好の範囲にあることから、潤滑状態は正常と判断します。
報告№111-00058 報告№111-00058 | 分析№111-000303 分析№111-000303 | 111-000303 | は良好と判断します。潤滑油は継続使用可能な状態にあると判断します。尚、RBOTは、新油値に比較して大きな値であり減少傾向は確認されませんでした。このことから、更油から今回採油までのヶ月間で酸化防止剤の消耗は確認されていないことから、使用条件が同様であれば定検周期のヶ月は使用できる可能が高いと判断します。≪状態監視とパラメータ≫分析の目的および各分析のパラメータは以下の通りです。特性低下目的：油の分析結果から、や劣化傾向ならびに添加剤の消耗程度、残存寿命などを確認する。粘度JISK全酸価JISK赤外線吸収スペクトルJISK酸化安定度試験JISK汚染目的：油の分析結果から、砂塵あるいは水・異種油などによるや、異物混入の有無を確認する。水分JISK計数汚染度JISB重量汚染度JISB光学顕微鏡観察摩耗目的：油中の摩耗粒子を分析する事により、回転・摺動部の潤滑状態、摩耗劣化の程度、余寿命などを解析する。摩耗診断電子顕微鏡観察JISKX線マイクロアナリシス油中金属濃度JISK≪分析結果≫特性低下粘度：良好粘度値mm/sの新油値mm/sに対する変化率は+.％であり、当社推奨の管理限界値±％以内に留まっています。全酸価：良好全酸価.mgKOH/gは新油値の.mgKOH/gに比較し変化はないことから、問題は無いと判断します。赤外線吸収スペクトル：良好酸化安定度試験：良好酸化安定度試験の結果、数値minは当社推奨の管理限界値min以上に留まっており、現時点での使用は可能と判断します。汚染水分：良好水分値は当社推奨の管理限界値以内に留まっています。計数汚染度：今回は実施していません。重量汚染度：今回は実施していません。光学顕微鏡観察：今回は実施していません。摩耗摩耗診断電子顕微鏡観察・X線マイクロアナリシス：今回は実施していません。油中金属濃度：今回は実施していません。
報告№104-0067 報告№104-0067 | 分析№104-00580 分析№104-00580 | 104-00580 | 分析の結果、軸受軌道面に微振動と共に、転がり疲労が原因のマイクロフレーキングが発生していると考えられます。今後更に摩耗が進行し、軸受の寿命の指標とされるフレーキングに進展することが懸念されるため、運転時間時間経過後に再度分析を実施し、摩耗の進行状況を確認されることを推奨します。このことは、SOAP／D-SOAPで軸受の摩耗により発生する鉄、クロムが検出され、異常摩耗の早期発見パラメータであるフェログラフィーのIs値がの乗と高く摩耗粒子形態観察の結果から、軸受軌道面の微小な疲労摩耗により発生する摩耗粒子が支配的であることから判断しました。この油は継続使用可能と判断します。粘度は良好と判断します。粘度は.mm/sと管理限界値以内にあり、良好と判断します。水分は良好と判断します。水分はppmと管理限界値の以下にあり、良好と判断します。全酸価は良好と判断します。全酸価は.mgKOH/gと新油データの.mgKOH/gに比較して変化がないことから良好と判断します。IRは良好と判断します。IRの結果、新油に比較して変化がなく、且つ、油劣化の兆候を示すカルボン酸の吸収が確認されていないことから、継続使用可能な状態にあると考えられます。計数汚染度、重量汚染度、共に高い値を示していました。計数汚染度は当社推奨の管理限界値を超え、汚染されていました。計数汚染度はNAS級以上と当社推奨の管理限界値のNAS級を超えており、汚染されていました。重量汚染度は高い値を示していました。重量汚染度はmg/mlと高い値を示していました。機器の潤滑状態分析の結果、軸受軌道面にフレッティングによるマイクロフレーキングが発生していると考えられます。フレッティングは回転中に常時発生しているため、今後更に摩耗が進行し軸受の寿命の指標とされるフレーキングに進展することが懸念されるため、運転時間時間経過後に再度分析を実施し、摩耗の進行状況を確認されることを推奨します。SOAPは良好と判断します。SOAPの結果、軸受軌道面の摩耗により発生した鉄が多く検出されました。D－SOAPの結果、鉄が多く検出されました。D－SOAPの結果、摩耗により発生する鉄が多く検出されました。フェログラフィーの結果、軸受軌道面にマイクロフレーキングが発生していると考えられます。フェログラフィーの結果、軸受軌道面にマイクロフレーキングが発生していると考えられます。
報告№109-09136 報告№113-00522 | 分析№109-001160 分析№113-002231 | 113-002231 | 異常摩耗の早期発見のパラメータであるIs値は、前回のレベルから変化はなく、正常でした。但し、摺動部の摩耗が認められたため、定期的に潤滑油分析を実施し、摩耗推移を監視することが有用と考えます。フェログラフィーで観察された代表的な粒子は以下の通りです。正常な摩耗粒子・潤滑状態が正常なマイルド摩耗により発生。疲労摩耗粒子・繰返し応力による金属疲労で発生。大型化するとスポーリングの発生が懸念されます。計数汚染度は前回のNAS級から等級に変化はなく、当社推奨の管理限界値以下であるものの、やや高い値でした。フィルタ残渣に金属片、鉄錆、砂等が観察されたことから、汚染度が高い要因は、摩耗粒子および外部混入異物と思われます。
報告№109-09136 報告№113-00674 | 分析№109-001160 分析№113-002909 | 113-002909 | 潤滑油は物理的性状、汚染状態が良好の範囲にあることから、継続使用可能と判断します。軸受摩耗状態は良好の範囲にあることから、軸受は継続使用可能な状態にあると判断します。異常摩耗の早期発見のパラメータであるIs値は、前回の-レベルからレベルに上昇しているものの、正常です。また、異常摩耗の兆候を示す摩耗粒子が顕著に観察されなかったことから、は良好と判断します。計数汚染度は、前回同様、NAS級から等級に変化はなく、当社推奨の管理限界値以下であり、良好です。．前回同様に粘度、水分、酸価、IRの各データは良好です。
報告№105-6050 報告№105-5036 | 分析№105-01529 分析№105-01970 | 105-01970 | 分析の結果、ボールネジでは転がり疲れによる疲労摩耗が発生しています。今後、更に摩耗が進行することが懸念されるため、ヶ月以内に再度分析を実施し、摩耗の進行状況を確認されることを推奨します。これらのことは、異常摩耗の早期発見パラメータであるフェログラフィーのIs値がの乗とやや高く、摩耗粒子形態観察の結果、疲労摩耗粒子が多く観察されたこと以上のことから判断しました。尚、を示す粘度、水分、全酸価、IR、RBOTの各データは良好であり、この油は継続使用可能と判断する。
報告№109-09136 報告№113-00020 | 分析№109-001160 分析№113-000041 | 113-000041 | 潤滑油は継続使用可能な状態にあると判断します。前回同様に粘度、全酸価、IR、RBOTの各データは良好でした。尚、別紙RBOTの減少傾向から油の余寿命を求めた結果、本試料は直近の更油から起算して稼働日数が年月まで使用可能であることが分かりました。本試料油の添加剤は、一般に、タービン油に比較して極圧添加剤や摩耗防止剤などの濃度が高く、この影響でRBOT試験の結果が変動する傾向があります。そのため、ギヤ油の余寿命の評価をタービン油と同等の精度で得るには、RBOTの結果に加え、粘度、全酸価、IRなどのデータを総合的に判断することが必要です。前回同様に水分は良好でした。
報告№108-0411 報告№110-00413 | 分析№108-02744 分析№110-001891 | 110-001891 | ギヤおよび軸受は継続使用可能な状態にあります。提案トライボ診断では、バックラッシの増加量を分析結果から計算できますので、構造が確認できる図面、ギヤの形式、歯形、モジュール、歯数、歯幅をお知らせ下さい。計算結果をご報告いたします。分析結果計数汚染度は良好と判断します。計数汚染度計数汚染度はNAS級と当社推奨の管理限界値のNAS級以内にあり、良好と判断します。重量汚染度は.mg/mlでした。機器の潤滑状態フェログラフィーの結果、潤滑状態が正常な場合に発生する摩耗粒子が比較的多く観察されました。SOAPSOAPの結果、摩耗により発生する鉄、油の添加剤成分であるリンが検出されました。D－SOAPD－SOAPの結果、摩耗により発生する鉄が検出されました。フェログラフィー異常摩耗の早期発見パラメータであるフェログラフィーのIs値がの乗とやや高く、摩耗粒子の形態観察で潤滑状態が正常な場合に発生する摩耗粒子が比較的多く観察されました。
報告№102-8089 | 分析№102-01745 | 102-01745 | 精点Aを実施した結果、上部・スラスト・水車の各メタルは継続使用可能な状態にあると判断しました。このことは以下の分析結果から確認できました。D－SOAPの結果、メタルの主成分である錫がと検出量が小さいこと、及び、フェログラフィーの結果、メタルの摩耗粒子が観察されていないことから判断しました。但し、D－SOAPの結果、鉄濃度がppm検出され、フェログラフィーの結果、異常摩耗の早期発見パラメータである、Is値がの乗と高いことから、鉄を使用した箇所、例えば、軸受の支持部等の鉄系材料を使用した箇所の摩耗が発生していると推定されます。今回オーバーホール中に上部・スラスト・水車で使用している各軸受の油を潤滑油槽に移して、混合した油の分析を行っていることから、各軸受の潤滑状態が把握できなかったため、計画通り濾過を実施し、運転開始ヶ月後に初期試験を実施し、初期値を確認されることが必要です。
報告№109-09136 | 分析№109-001160 | 113-002633 | 潤滑油は汚染度が高いことから、油中の夾雑物が潤滑部に噛み込むことによる摩耗の進行が懸念されます。対象設備は継続使用可能な状態にあると判断しますが、今後の摩耗推移を確認するためにも傾向監視を継続することが有効です。更油油中の汚染度が高いことから、摩耗粒子や異物等の夾雑物が潤滑面に噛み込むことによる摩耗の進行が懸念されるため、可能であれば更油を推奨します。定期的な分析今後の切削摩耗、凝着摩耗、疲労摩耗の推移を監視するため、定期的な分析実施を推奨します。新油の分析粘度、酸価は、油の性能を評価するパラメータの一種です。油の性能低下は、新油との比較が必要なことから、使用油の油名確認および未使用油の分析による比較評価を推奨します。異常摩耗の早期発見のパラメータであるIs値は、前回のレベルからレベルに低下しているものの、やや高い値でした。また、潤滑部の摩耗が認められたため、定期的に潤滑油分析を実施し、摩耗推移を監視することが有用と考えます。フェログラフィーで比較的多く観察された粒子は、以下の通りです。正常な摩耗粒子・潤滑状態が正常なマイルド摩耗により発生。切削粒子・異物や金属表面の微小突起による切削摩耗により発生。シビア粒子・潤滑状態がやや厳しい凝着摩耗により発生。極微小領域で油膜切れが発生したことを示します。疲労摩耗粒子・繰返し応力による金属疲労で発生。大型化するとフレーキングの発生が懸念されます。計数汚染度は前回同様、NAS級を上回っており、当社推奨の管理限界値を超えていました。今後、油中の汚染物が潤滑部に噛み込むことによる摩耗の進行が懸念されます。前回同様、水分は良好です。粘度粘度はmm/sでした。前回同様にISOVG規格内にありますが、新油との比較による評価を推奨します。酸価は.mgKOH/gでした。前回の.mgKOH/gに比較して大きな変化はありませんでしたが、新油との比較による評価が必要です。
報告№108-0030 報告№108-6516 | 分析№108-00153 分析№108-00331 | 108-00331 | 分析の結果、ギヤ歯面は正常な潤滑状態であり、ギヤは継続使用可能な状態にあると判断します。一方、を示す粘度、水分、全酸価、IRの各データは良好であることから、この油は継続使用可能と判断します。これらのことは、異常摩耗の早期発見パラメータであるフェログラフィーのIs値がの乗と良好の範囲にあり、摩耗粒子の形態観察の結果、マイルドな摩耗粒子が多く観察されたことD－SOAPの結果、鉄が検出されたものの、微量であることを示す粘度、水分、全酸価、IRの各データが良好であること以上のことから判断しました。尚、トライボ診断では、バックラッシの増加量を分析結果から計算できますので、構造が確認できる図面、ギヤの形式、歯形、モジュール、歯数、回転数、増速比、歯幅をお知らせ下さい。計算結果をご報告いたします。
報告№109-09147 報告№109-09147 | 分析№109-001238 分析№109-001238 | 109-001238 | 泡立ち試験の結果は、-と新油値の-に比較してわずかに高いものの、継続使用可能な範囲にありました。また、を示す粘度、水分、全酸価の各データが良好の範囲にあることから、本試料油は継続使用可能と判断します。機器の潤滑状態潤滑状態の異常の早期発見パラメータである潤滑状態指数は、の乗と濾過設備のない機器であれば正常な潤滑状態にあると判断できます。当該機の潤滑系は、油中汚染粒子を濾過するフィルタが設置されているため、別紙インライン・オフラインフィルタの影響に示すとおり、潤滑状態が異常となり大型の摩耗粒子が発生したとしても発生した粒子の大部分が捕捉されてしまい、結果として正常な潤滑状態にあると誤認してしまう可能性があります。そのため、フィルタの影響を考慮に入れLCインデックスを求めたところ、その結果は摩耗がやや厳しい状態に分類されるの乗領域となりました。計算により求めたLCインデックスがこの値であれば、ギヤの継続続使用は可能と思われますが、このLCインデックスは、前回のから今回の乗と桁上昇しており、摩耗の進行が懸念されました。ヶ月後に再度分析を実施し、摩耗の進行状況を確認することを推奨します。を示す各データが良好の範囲にあり、本試料油は継続使用可能と判断します。粘度は良好。粘度はmm/sと新油値mm/sに比較して、粘度変化率は-.％で、当社推奨の管理限界値である±％以内にあり、良好と判断します。粘度はmm/sとなっています。粘度はmm/sとなっています。粘度指数はとなっています。粘度指数はとなっています。泡立ち試験は良好。泡立ち試験は-と新油に比較して若干高い値となっていますが、継続使用可能と判断します。水分は良好。水分はppmと当社推奨の管理限界値の以下であり、良好と判断します。全酸価は良好。全酸価は.mgKOH/gと新油値.mgKOH/gに比較して高いものの、IRの結果で油劣化の兆候を示すカルボン酸の吸収が確認されていないことから、良好と判断します。機器の潤滑状態精密な濾過設備がない機器であれば、潤滑状態指数は正常の範囲にあると判断します。潤滑状態指数は正常の範囲にあると判断します。異常摩耗の早期発見パラメータである潤滑状態指数がの乗と精密な濾過設備がない機器であれば、潤滑状態指数は正常の範囲にあると判断します。
報告№107-4545 報告№109-09146 | 分析№107-02185 分析№109-001221 | 109-001221 | トライボ診断の結果、全てのデータが良好であることから、この油は継続使用可能と判断します。は良好と判断します。粘度は良好。粘度は.mm/sと新油値mm/sに比較して、粘度変化率は-.％で、当社推奨の管理限界値である±％以内にあり、良好と判断します。粘度はmm/sとなっています。粘度はmm/sとなっています。粘度指数はとなっています。粘度指数はとなっています。水分は良好。水分は.ppmと当社推奨の管理限界値の以下であり、良好と判断します。全酸価は良好。全酸価は.mgKOH/gと新油値.mgKOH/g以内にあり、良好と判断します。
報告№109-09136 報告№111-00689 | 分析№109-001160 分析№111-003521 | 111-003521 | 潤滑油は継続使用可能な状態にあると判断します。分析結果は良好と判断します。粘度粘度は.mm/sと新油値.mm/sに比較して、粘度変化率は-.％で、当社推奨の管理限界値である±％以内にあり、良好と判断します。水分は.ppmと当社推奨の管理限界値の以下にあり、良好と判断します。全酸価全酸価はmgKOH/gと新油値mgKOH/g以下にあり、良好と判断します。
報告№109-09136 | 分析№109-001160 | 113-002307 | 潤滑油および減速機は継続使用可能な状態にあると判断します。但し、今後の摩耗推移を確認するためにも傾向監視を継続することが有効です。定期的な分析今後の摩耗推移を監視するため、定期的な分析実施を推奨します。新油の分析粘度、酸価は、油の性能を評価するパラメータの一種です。油の性能低下は、新油との比較が必要なことから、未使用油の提供および分析による比較評価を推奨します。異常摩耗の早期発見のパラメータであるIs値は、レベルと正常です。但し、潤滑部の摩耗が認められたため、定期的に潤滑油分析を実施し、摩耗推移を監視することが有用と考えます。フェログラフィーで比較的多く観察された粒子は、以下の通りです。正常な摩耗粒子・潤滑状態が正常なマイルド摩耗により発生。切削粒子・異物や金属表面の微小突起による切削摩耗により発生。シビア粒子・潤滑状態がやや厳しい凝着摩耗により発生。極微小領域で油膜切れが発生したことを示します。疲労摩耗粒子・繰返し応力による金属疲労で発生。大型化するとフレーキングの発生が懸念されます。切削粒子、シビア粒子は、摩擦面が将来的に異常摩耗へ進展する可能性を示唆しているため、傾向監視が有用と思われます。詳細は、別紙傾向監視が必要な摩耗粒子をご覧ください。粘度粘度はmm/sでした。新油との比較による評価が必要です。水分はppmと当社推奨の管理限界値以下であり、良好です。酸価はでした。新油との比較による評価が必要です。
報告№109-09584 報告№109-09584 | 分析№109-003584 分析№109-003584 | 109-003584 | を示す水分、全酸価の各データは良好でした。粘度は.mm/sと新油値mm/sに比較して、粘度変化率は-％で、前回同様に当社推奨の管理限界値である±％を超えていました。今後、粘度の低下により油膜切れが発生し、金属接触が発生することが懸念されます。泡立ち試験の結果は、-と新油値が-であるのに比較して高い値となっていたことから消泡性能が低下していることが分かりました。潤滑状態の異常の早期発見パラメータである潤滑状態指数は、のマイナス乗と濾過設備のない機器であれば正常な潤滑状態にあると判断できます。・消泡性能の低下消泡性の性能が低下していることが確認されたことから、今後の使用状況によっては油の酸化劣化が進行したり、ギヤ歯面およびベアリング軌道面で油膜切れが発生したりする場合があるため、消泡剤の添加による消泡性能の改善など何らかの対応が必要になると思われます。・潤滑状態濾過設備のない機器であれば正常な潤滑状態にあると判断できますが、当該機の潤滑系にはフィルタが設置されているため、別紙インライン・オフラインフィルタの影響に示すとおり、潤滑状態が異常となり大型の摩耗粒子が発生したとしても、粒子の大部分が捕捉されてしまい正常な潤滑状態にあると誤認してしまう可能性があります。このようなフィルタの影響を考慮に入れたLCインデックスは、摩耗がやや厳しい状態に分類されるの乗領域となりました。フィルタの影響を考慮した潤滑状態指数は、前回のの乗から乗に桁低下し、運転状態が前回と大きな差がなければ、摩耗は安定している状態にあると思われます。結論粘度および消泡性能の低下が確認されたものの、ギヤおよび転がり軸受は、継続続使用可能な状態にあると思われます。尚、今後は障害予防を目的に以下の対策を推奨します。粘度および消泡性能の低下が確認されたことから、更油を推奨します。現在のところ摩耗は安定した状態にあると思われますが、運転条件によっては摩耗の進行が速まる場合も想定されるため、今後は潤滑油の分析に加えてフィルタ付着物の分析を実施し、異常な摩耗状態発生の有無を精密に確認することを推奨します。消泡性能の改善は、添加する消泡剤の効果をテストにより確認する必要がありますので、必要な場合は当社営業担当者までお知らせ下さい。粘度は当社推奨の管理限界値を超えていました。泡立ち試験の結果、消泡性能が低下していることが確認されました。粘度粘度は.mm/sと新油値mm/sに比較して、粘度変化率は-％で、当社推奨の管理限界値である±％を超えていました。粘度粘度は.mm/sでした。粘度指数粘度指数はでした。泡立ち試験泡立ち試験は-と新油に比較して高い値でした。水分はppmと当社推奨の管理限界値の以下であり、良好と判断します。全酸価全酸価はmgKOH/gと新油値mgKOH/gに比較して高いものの、IRの結果で油劣化の兆候を示すカルボン酸の吸収が確認されていないことから、良好と判断します。機器の潤滑状態精密な濾過設備がない機器であれば、潤滑状態指数は正常の範囲にあると判断します。潤滑状態指数異常摩耗の早期発見パラメータである潤滑状態指数がのマイナス乗と精密な濾過設備がない機器であれば、潤滑状態指数は正常の範囲にあると判断します。
報告№109-09129 報告№109-09129 | 分析№109-001109 分析№109-001109 | 109-001109 | 分析の結果、異常摩耗の早期発見パラメータであるフェログラフィーのIs値がの乗とやや高く、潤滑状態がやや厳しい状態にあることが分かりました。摩耗粒子の形態観察で観察された粒子は、金属接触が厳しい場合に発生するシビア粒子、微小な疲労摩耗粒子、銅合金が多く観察されました。さらにSOAP／D－SOAPで銅および亜鉛が多く検出されたことから、摩耗形態は、凝着摩耗と疲労摩耗が混在し、軌道面と保持器の摩耗が発生していることが分かりました。今後、保持器の摩耗が進行した場合、転動体とのギャップが大きくなると共に振動が増大し、転がり軸受の寿命の指標となるフレーキングに進展することが懸念されるため、定期的に分析を実施し、摩耗の進行状況を確認されることを推奨します。分析周期は、理論的に計算したところ、運転時間が時間以上経過すれば、摩耗の進行状況を確認することができますので、このことを参考に次回分析時期を決定されることを推奨します。計数汚染度は当社推奨の管理限界値を超えていました。計数汚染度は当社推奨の管理限界値を超えていました。計数汚染度はNAS級以上と当社推奨の管理限界値のNAS級を超えていました。重量汚染度はmg/mlでした。重量汚染度はmg/mlでした。機器の潤滑状態フェログラフィーの結果、金属接触が厳しい場合に発生するシビア粒子、微小な疲労摩耗粒子、銅合金がやや多く観察されました。SOAPの結果、銅が検出されました。SOAPの結果、摩耗により発生する銅、油の添加剤成分であるリン、亜鉛が検出されました。D－SOAPの結果、鉄、銅、亜鉛が検出されました。D－SOAPの結果、摩耗により発生する鉄および銅、油の添加剤成分であるリン、亜鉛が検出されました。フェログラフィーの結果、金属接触が厳しい場合に発生するシビア粒子、微小な疲労摩耗粒子、銅合金がやや多く観察されました。異常摩耗の早期発見パラメータであるフェログラフィーのIs値がの乗と高く、摩耗粒子の形態観察の結果、金属接触が厳しい場合に発生するシビア粒子、微小な疲労摩耗粒子、銅合金がやや多く観察されました。
報告№108-0411 報告№110-00769 | 分析№108-02744 分析№110-003701 | 110-003701 | は、油の粘度変化率、油中のスラッジの発生量などを判断パラメータに、粘度、全酸価、IR、RBOTで評価します分析の結果、油の粘性を示す粘度は、新油値の.mm/sに比較して粘度変化率が-％のmm/sとほぼ変化はなく、また油中のスラッジの発生量を示す全酸価は、新油値の.mgKOH/gに対して.mgKOH/gでほぼ変化が見られず劣化は確認されていない。さらにはIRの結果でも油が劣化した場合に発生するカルボン酸の発生も確認されず、酸化防止剤の残存量を示すRBOTは、限界値minに比較して、十分に残量があるminであった。以上のように、の健全性を示す各パラメータは全て良好であり、潤滑油の劣化は確認されませんでした。尚、別紙RBOTの減少傾向から油の余寿命を求めた結果、本試料は直近の更油から起算して稼働時間が時間まで使用可能であることが分かります。汚染度油中の水分を計測した結果、水分はppmと新油と同等であり、継続使用可能な状態にあることが確認されました。潤滑油は継続使用可能な状態にあると判断します。
報告№109-09136 報告№110-00040 | 分析№109-001160 分析№110-000120 | 110-000120 | 前回同様には良好でした。尚、RBOTが前回に比較してmin上昇しています。RBOTが上昇する要因は、更油や補給が考えられます。お客様からの情報では、更油や補給を実施していないことから、RBOTが上昇した原因は分かりませんでした。但し、今回の分析結果で、全酸価および粘度の各データに大きな変化はなく、異種油の混入などは確認されていないため、本試料油は継続使用可能な状態にあります。今後は、今回のRBOT値を基に潤滑油の寿命を評価します。潤滑油は継続使用可能な状態にあると判断します。
報告№109-09136 報告№113-00477 | 分析№109-001160 分析№113-001998 | 113-001998 | 濾過前の試料油を分析した結果、粘度はmm/sと新油のmm/sに比較して、粘度変化率は+％で、前回同様にやや不良領域にありました。粘度は、これまで使用していたISOVGにISOVGであるFBKタービンを補充して使用しているため新油データに比較して高い値を示していますが、前回に比較して変化が少ないことから、本試料油は継続使用可能と判断します。
報告№107-6019 報告№107-0199 | 分析№107-01038 分析№107-01126 | 107-01126 | 本トライボ診断は、前回からの摩耗進行状況、汚染状況を確認する。【軸受の潤滑状態】トライボ診断の結果、異常摩耗の早期発見パラメータであるフェログラフィーのIs値、SOAP／D－SOAPの鉄濃度に大きな変化はないことから、摩耗の安定が確認されました。又、転がり軸受の寿命の指標となるフレーキングの発生が確認されていないことから、現在のところ、ベアリングは継続使用可能な状態にあると判断します。但し、前回同様に摩耗粒子形態観察の結果で、ベアリング転動面や外輪とベアリングケース間で、フレッティングが発生していることが確認されており、今後、フレッティングの影響で転がり軸受の寿命の指標となるフレーキングへの進展が懸念されるため、ヶ月後にトライボ診断を実施し、摩耗の進行状況を確認することを推奨します。【油の汚染状況】計数汚染度がナトリウム級と当社推奨の管理限界値内にあり、重量汚染度がmg/mlでした。
報告№105-0032 | 分析№105-00242 | 105-00242 | 前回の分析結果で、サーボシリンダ内壁の摩耗が確認されたため、本分析は摩耗の進行状況を確認することを目的とした。臨時分析・濾過前の試料油を分析した結果、以下の内容が確認されたことから摩耗は安定していると判断します。それは、計数汚染度が、前回に比較してNAS級と変化はなく、異常摩耗の早期発見パラメータであるフェログラフィーのIs値がの乗と変化はなく、良好の範囲にあり、SOAP／D－SOAPの結果、前回に比較して、鉄濃度がから.に減少したこと以上のことから判断しました。尚、RBOTが前回に比較し、min上昇したのは、新油の補充等の影響が考えられます。今後は、今回のRBOT値によりデータ管理を行います。
報告№109-09448 報告№109-09448 報告№109-09448 | 分析№109-002801 分析№109-002801 分析№109-002801 | 109-002801 | 摩耗状態異常摩耗の早期発見パラメータであるフェログラフィーのIs値は、潤滑状態が良好な状態にあることを示すの乗であり、点検を要する摩耗粒子が観察されておらず、現在のところ継続使用は可能な状態にあると判断できます。この状態で検出された油中金属は、その多くが鉄であり、これらは摩耗粒子の観察結果から凝着摩耗と疲労摩耗が混在していることが分かりました。凝着摩耗と疲労摩耗は、スパイラルベベルギヤの歯面で発生していると推定されますが、発生箇所が歯面の微小領域であることから、現在のところ、継続使用は可能と判断できます。バックラッシ減速機の構造から、最も負荷が大きく、摩耗が進行しやすい箇所をスパイラルベベルギヤとスパイラルベベルピニオンと推定し、この部分のバックラッシを求めました。提供していただいた図面には歯幅が記載されておらず、また、更油後の稼働時間も不明であったため、歯幅mmと、更油後の稼働時間を時間と仮定してバックラッシを計算しました。その結果、減速機のギヤ歯面に摩耗が集中していたと仮定した場合、バックラッシの増加は初期値からμm増加したと推定されました。バックラッシ増加分の上限値はメーカにより差異はあるものの、当社が推奨するバックラッシは一般に推奨されるμmを目安にしており、今回のデータはこの値に比較して十分に小さい値であることがわかります。汚染度計数汚染度がNAS級と清浄でした。を示す粘度、水分、全酸価、IRの各データは良好でした。結論ゲート機器の潤滑箇所の摩耗診断分析結果から摩耗が発生している箇所はギヤ歯面であり、摩耗形態は凝着摩耗と疲労摩耗であることが分かりました。凝着摩耗は、油膜切れによる厳しい金属接触により摩耗が発生し、疲労摩耗は、ギヤ歯面に荷重が繰り返しかかることにより、歯面の表面下で材料が疲労して剥離します。歯面に加わる荷重が過大である場合、観察される摩耗粒子は今回より大きな粒子が発生します。分析結果から推定されたバックラッシの増加分はμmでしたが、このバックラッシは、一対の歯車の噛み合いを円滑にするための、ピッチ円周上での歯面間の遊びです。この値が過大になると振動や騒音の原因となるため、ギヤの摩耗状態を判断するためには重要なパラメータです。今回観察された摩耗粒子は、やや大型の粒子が見られるものの観察された摩耗粒子がμmサイズの微小な粒子が支配的であることからバックラッシの値は小さいと判断できます。バックラッシの計算時に仮定した稼働時間や歯幅などの数値が正確であれば、本減速機は継続使用可能と判断できます。整備の必要な箇所の検討整備が必要な箇所は、本分析結果から確認されませんでした。しかし、分析結果から僅かではありますがギヤの摩耗が進行していることが確認されていますので、今後は定期的に潤滑油分析を実施し、その結果から摩耗の進行状況を確認することにより、整備の必要の有無を監視する方法が有用と思われます。潤滑油の劣化度診断一般的に潤滑油が劣化した場合、油の外観は黒褐色になり、粘度や全酸価が上昇しスラッジ等が発生します。また、その過程では劣化の兆候を示すカルボン酸の吸収がIRで確認できます。今回のは、全てのデータが良好の範囲にあり、潤滑油の劣化は確認されなかったことから、継続使用可能であり、交換の必要はないと判断します。潤滑管理の方法現在の潤滑油は年使用していますが、年間使用したにもかかわらず劣化が確認されなかったことから、本設備の潤滑油は少なくても更油後年間は使用できることが分かりました。潤滑油の交換時期の判断は、今回の分析だけでは予測することは困難ですが、定期的に分析を実施し、その結果の傾向から劣化の進行状況を確認することで容易に可能になります。現在のところ潤滑部は継続使用可能な状態にあると思われますが、今後は摩耗が進行する場合がありますので、定期的に分析を実施し、摩耗の進行状況を確認されることを推奨します。次回分析の時期を理論的に求めたところ、最短で約時間となります。この時間は、油中汚染物が均一になるために必要とする時間であり、この時間を経過すれば、再分析の結果から状態の傾向を確認することが可能となりますので、これを参考に次回分析時期を検討されることを推奨します。尚、定期的な分析を実施する際には、に関する分析項目の実施を推奨します。今回の分析結果からは、油劣化の進行は確認されていませんが、定期的な分析により潤滑油の交換時期を管理することが可能となります。は良好と判断します。粘度粘度はmm/sと新油値mm/sに比較して、粘度変化率は-％で、当社推奨の管理限界値である±％以内にあり、良好と判断します。水分はppmと当社推奨の管理限界値の以下にあり、良好と判断します。全酸価全酸価は.mgKOH/gと新油値.mgKOH/gに比較して高いものの、IRの結果で油劣化の兆候を示すカルボン酸の吸収が確認されていないことから、良好と判断します。IRIRの結果、油劣化の兆候を示すカルボン酸の吸収が確認されていないことから、良好と判断します。は良好と判断します。計数汚染度計数汚染度はNAS級と当社推奨の管理限界値のNAS級以内にあり、良好と判断します。重量汚染度は.mg/mlと当社推奨の管理限界値のmg/ml以内にあり、良好と判断します。機器の潤滑状態摩耗粒子の形態観察の結果、金属接触が厳しい場合に発生するシビア粒子、疲労摩耗粒子が比較的多く観察されました。SOAPによる油中金属濃度SOAPによる油中金属濃度の結果、鉄、ニッケル、油の添加剤成分であるリン、外部から混入したと思われる亜鉛、ナトリウムが検出されました。SOAPによる油中金属濃度SOAPによる油中金属濃度の結果、鉄、油の添加剤成分であるリン、外部から混入したと思われる亜鉛、カルシウムが検出されました。摩耗粒子診断異常摩耗の早期発見パラメータであるIs値がの乗と良好の範囲にあるものの、摩耗粒子の形態観察の結果、金属接触が厳しい場合に発生するシビア粒子、疲労摩耗粒子が比較的多く観察されました。
報告№107-0260 報告№107-0260 | 分析№107-01412 分析№107-01412 | 107-01412 | 分析の結果、転がり軸受の寿命の指標となるフレーキングが発生していないことから、継続使用可能と判断します。但し、摩耗粒子形態観察で保持器の摩耗により発生したと思われる銅合金の摩耗粒子が多く観察されました。今後、保持器の摩耗が進行した場合、転動体とのギャップが増大することによる振動が増大しフレーキングに進展することが懸念されますので、ヶ月以内に再度分析を実施し、摩耗の進行状況を確認することを推奨します。これらのことは、異常摩耗の早期発見パラメータであるフェログラフィーのIs値がの乗とやや高く、摩耗粒子形態観察の結果、銅合金の摩耗粒子が多く観察されたこと以上のことから判断しました。計数汚染度は当社推奨の管理限界値を超えていました。計数汚染度は当社推奨の管理限界値を超えていました。計数汚染度はNAS級以上と当社推奨の管理限界値のNAS級を超えていました。重量汚染度は.mg/mlでした。重量汚染度は.mg/mlでした。機器の潤滑状態フェログラフィーの結果、銅合金が多く観察されました。SOAPの結果、鉄および銅が検出されました。SOAPの結果、摩耗により発生した鉄および銅が検出されました。又、油の添加剤成分であるリン、亜鉛が検出されました。D－SOAPの結果、鉄および銅が検出されました。D－SOAPの結果、摩耗により発生する鉄および銅が検出されました。フェログラフィーの結果、銅合金の摩耗粒子が比較的多く観察されました。フェログラフィーの結果、異常摩耗の早期発見パラメータであるIs値がの乗と高く、摩耗粒子形態観察の結果、銅合金の摩耗粒子が比較的多く観察されました。
報告№108-0227 報告№110-00234 | 分析№108-01664 分析№110-000900 | 110-000900 | 前回同様にを示す粘度、水分、全酸価の各データは良好でした。泡立ち試験の結果は、-と新油値が-であるのに比較して高い値となっていたことから、消泡性能が低下していることが分かりました。今後の使用状況によっては油の酸化劣化が進行したり、ギヤ歯面およびベアリング軌道面で油膜切れが発生したりする場合があるため、消泡剤の添加による消泡性能の改善など何らかの対応が必要になると思われます。潤滑油は継続続使用可能な状態にあるものの、今後は障害予防を目的に以下の対策を推奨します。消泡性能が低下した場合、ギヤ歯面での油膜形成に影響が出て摩耗の発生が進展することがあります。今後は消泡性能低下の影響により摩耗が進展する可能性がありますので、フェログラフィーおよびSOAPを追加するとともに、分析周期を短縮して傾向監視を強化することを推奨します。泡立ち試験の結果、消泡性能が低下していることが確認されました。粘度粘度はmm/sと新油値mm/sに比較して、粘度変化率は+％で、当社推奨の管理限界値である±％以内にあり、良好と判断します。泡立ち試験泡立ち試験は-と新油に比較して高い値でした。水分は.ppmと当社推奨の管理限界値の以下であり、良好と判断します。全酸価全酸価は.mgKOH/gと新油値.mgKOH/gに比較して高いものの、IRの結果で油劣化の兆候を示すカルボン酸の吸収が確認されていないことから、良好と判断します。
報告№109-09255 報告№109-09255 | 分析№109-001936 分析№109-001936 | 109-001936 | 結論運転再開後、今回の分析項目に計数汚染度、油中金属濃度を追加して、再度分析を実施し、摩耗の進行状況を確認されることを推奨します。特性低下分析結果は、全項目が良好の範囲にありました。したがって、油の特性低下は認められず良好と判断します。粘度粘度はmm/sと新油値.mm/sに対する粘度変化率が-％でした。粘度変化率の推奨管理限界値は、±％以内となっていますが、今回の結果はこの範囲内にあることから、良好と判断します。全酸価全酸価は.mgKOH/gと新油値以内にあり、良好と判断します。酸化安定度酸化安定度は、新油値と比較して十分に残存していることが必要ですが、今回の残存率は新油の.％となっており、当社推奨の管理限界値の％以上であったことから、良好と判断します。汚染水分による汚染は確認されず、良好と判断します。水分濃度水分濃度は、当社推奨の管理限界値の以下のであり、良好と判断します。摩耗摩耗粒子の結果、異物の噛み込みなどで発生する切削粒子が比較的多く観察されました。異常摩耗の早期発見パラメータであるフェログラフィーのIs値がの乗と良好の範囲にあり、摩耗粒子の形態観察の結果、異物の噛み込みなどで発生する切削粒子が比較的多く観察されました。
報告№109-09136 報告№113-00424 | 分析№109-001160 分析№113-001667 | 113-001667 | 分析の結果、本試料はNo.BOG圧縮機モータの負荷側に比較して発生量は少ないものの、スラッジが確認されました。本試料油の場合も、No.BOG圧縮機モータの負荷側同様に、酸化の連鎖反応は酸化反応が停止するまで劣化が進展することから、今後、酸価がさらに上昇すると思われます。スラッジは、健全な油膜形成の阻害要因であるため、至急、計画を組んで更油することが必要です。対象設備分析の結果、錫がやや高い濃度で検出されたことから、対象設備のすべり軸受等の錫を使用した箇所が摩耗していることがわかりました。粒子のサイズを粒度別に識別した結果、粒子は～μmサイズのみが多く、このサイズ以上の粒子が少なかったことから、軸受摺動面ではμm以下の摩耗粒子が発生する潤滑状態になっていると推定されます。本試料はNo.BOG圧縮機モータの負荷側と比較して、摩耗粒子数が一桁少ない数量であることから、潤滑状態は正常であると判断できます。更油油中の重量汚染度が高いことから、この汚染粒子の影響による二次的な摩耗発生を予防するため、更油を推奨します。定期的な分析更油後は、定期的に分析を実施し、傾向管理をすることを推奨します。また、傾向管理を行う上で、点検後の稼働時間や更油後の運転時間の情報は、非常に重要であるため、今後は運転時間を記録することを併せて推奨します。最適な採油方法本試料油は、機器停止中にドレンプラグから採油されているため、分析データが高濃度に出ていると推定されます。正確なデータによる診断を行うためにも、今後の採油は極力運転中もしくは停止直後に、可能であれば油槽中層部から実施されることを推奨します。はフェログラフィーおよびSOAP／D-SOAPの結果から総合的に判断した結果、軸受表面はやや厳しい状態になっている箇所はあるものの、更油で汚染度が改善されれば継続使用は可能と判断します。更油後は、今後の機器の機能状態を確認するためにも傾向管理が有用と考えます。フェログラフィー【定量分析：Is値】Is値は異常摩耗の早期発見パラメータのつで、摩耗程度を定量化するために用います。Is値はのマイナス乗と、低い値でした。フェログラフィー【定性分析：摩耗粒子および摩耗形態観察】分析結果から観察された全ての粒子量は少でした。Iカップリング発光分光分析【SOAP/D-SOAP】検出された金属元素から発生箇所を推定すると、以下の通りでした。鉄、鉛、銅、アンチモン、錫、亜鉛・軸受等リン、カルシウム、バリウム、ケイ素、ナトリウム・外部混入異物D-SOAPで錫が.ppm検出されました。すべり軸受等の錫を使用した箇所が摩耗している可能性があります。重量汚染度は.mg/mlと当社推奨の管理限界値を超えていました。フィルタ表面の異物観察で表面が茶褐色で金属片、粘ちょう物、鉄錆、砂等が観察されたことから、汚染度が高い要因は、摩耗とスラッジ、そして外部混入異物の影響と思われます。粘度粘度は、mm/sと新油値の.mm/sに比較して粘度変化率が+.％となっており、当社推奨の管理限界値である±％以内であり、良好と判断します。水分は.ppmと当社推奨の管理限界値以下であり、良好と判断します。酸価・IR酸価劣化の進行度は、酸価およびIRの結果から総合的に判断します。酸価は、.mgKOH/gと新油値.mgKOH/gより高いものの、IRの結果で油劣化の兆候を示すカルボン酸の吸収が確認されていないことから、油は劣化していないと判断します。
報告№109-09136 報告№112-00666 | 分析№109-001160 分析№112-003076 | 112-003076 | 粘度および消泡性能の低下が確認されました。今後は障害予防を目的に以下の対策を推奨します。更油、或いは、部分更油粘度が低下していたことから、今後適正な粘度範囲で使用していない場合、ギヤ歯面やベアリング軌道面で油膜切れが発生し、摩耗が進行することが懸念されるため、更油、或いは、部分更油を推奨します。追加分析消泡性能が低下した場合、ギヤ歯面での油膜形成に影響が出て摩耗が進展することがありますので、フェログラフィーおよびSOAP-Tを追加して摩耗により発生する油中金属濃度や潤滑状態を確認することを推奨します。粘度粘度はmm/sと新油値mm/sに比較して、粘度変化率は-％で、前回同様に当社推奨の管理限界値である±％を超えていました。今後、適正な粘度範囲で使用していない場合、ギヤ歯面やベアリング軌道面で油膜切れが発生し、摩耗が進行することが懸念されます。泡立ち試験泡立ち試験の結果は、-と新油値が-であるのに比較して高い値となっていたことから、消泡性能が低下していることが分かりました。今後の使用状況によっては油の酸化劣化が進行したり、ギヤ歯面およびベアリング軌道面で油膜切れが発生したりする場合があるため、消泡剤の添加による消泡性能の改善など何らかの対応が必要になると思われます。分析結果粘度および消泡性能が低下していることが確認されました。粘度粘度はmm/sと新油値mm/sに比較して、粘度変化率は-％で、当社推奨の管理限界値である±％を超えていました。泡立ち試験泡立ち試験は-と新油に比較して高い値でした。水分はppmと当社推奨の管理限界値の以下であり、良好と判断します。酸価は.mgKOH/gと新油値.mgKOH/g以下にあり、良好と判断します。
報告№109-09136 報告№111-00243 | 分析№109-001160 分析№111-001189 | 111-001189 | エンジン内部の摩耗が確認されているものの、比較的軽微であり継続使用可能な状態にあると判断します。但し、潤滑油の水分濃度が高く、水分の影響で発生する腐食摩耗の進行が懸念されるため、以下の対策を推奨します。部分更油および更油水分の影響により金属表面で腐食摩耗が発生し、発生した鉄錆等の粒子が潤滑部に噛み込み摩耗が進行することがありますので、更油或いは部分更油などにより相対的に水分濃度を低くするなどの方法を推奨します。定期的な分析摩耗の進行を監視するため、定期的に分析を実施し、摩耗の進行状況を確認することを推奨します。フェログラフィー異常摩耗の早期発見パラメータとして摩耗粒子を定量化して評価するフェログラフィーのIs値は、潤滑状態がやや厳しいの乗でした。摩耗粒子の形態で比較的多く観察された粒子は、潤滑状態が正常な場合に発生する摩耗粒子でした。これらの摩耗粒子が観察された場合、潤滑部で発生している摩耗形態は、正常なマイルド摩耗であることが分かります。Iカップリング発光分光分析供試のディーゼルエンジン油を分析した結果、検出された金属元素は、SOAPの結果表に示すように、鉄、鉛、ニッケル、錫、リン、亜鉛、カルシウム、アルミニウム、ケイ素、ナトリウム、マグネシウムが検出されました。これらの検出された金属元素から発生箇所を推定すると鉄、鉛、ニッケル、錫・エンジン部品リン、亜鉛、カルシウム、マグネシウム・オイル添加剤アルミニウム、ケイ素、ナトリウム・外部混入異物であると思われます。このうち、機械部品が摩耗したと思われる元素はのグループです。計数汚染度計数汚染度はNAS級以上と汚染されていました。フィルタ表面の異物観察で金属片、すす、鉄錆、砂等が観察されたことから、汚染度が高い要因は、摩耗、エンジンオイルの反応生成物、そして外部混入異物の影響と思われます。粒度分布粒度分布は.～μmの範囲にあり、.μmにピークが確認されました。水分はppmと当社推奨の管理限界値を超えていました。今後、水分の影響でエンジン内部に錆が発生し、その影響で摩耗が発生する懸念があります。
報告№109-09136 報告№110-00411 | 分析№109-001160 分析№110-001875 | 110-001875 | 本試料油の添加剤は、一般に、タービン油に比較して極圧添加剤や摩耗防止剤などの濃度が高く、この影響でRBOT試験の結果が変動する傾向があります。そのため、ギヤ油の余寿命の評価をタービン油と同等の精度で得るには、RBOTの結果に加え、粘度、水分、全酸価、IRなどのデータを総合的に判断することが必要です。分析の結果、油の粘性を示す粘度は、新油値の.mm/sに比較して粘度変化率が+％のmm/sとほぼ変化はなく、また油中のスラッジの発生量を示す全酸価は、新油値の.mgKOH/g以下の.mgKOH/gと良好であり劣化は確認されなかった。さらにはIRの結果でも油が劣化した場合に発生するカルボン酸の発生も確認されず、酸化防止剤の残存量を示すRBOTは、限界値minに比較して、十分に残量があるminであった以上のことから、潤滑油の劣化は確認されませんでした。尚、別紙RBOTの減少傾向から油の余寿命を求めた結果、この減少傾向のまま継続使用した場合は、年月には限界値に到達すると推定されます。汚染度一方、油中の水分を計測した結果、水分はppmと当社推奨の管理限界値の以内にあり、継続使用可能な状態にあることが確認されました。潤滑油は継続使用可能な状態にあると判断します。
報告№107-4545 報告№108-0135 | 分析№107-02185 分析№108-00837 | 108-00837 | トライボ診断の結果、全てのデータが良好であることから、この油は継続使用可能と判断します。は良好と判断します。粘度は良好。粘度は.mm/sと新油値mm/sに比較して、粘度変化率は-.％で、当社推奨の管理限界値である±％以内にあり、良好と判断します。粘度はmm/sでした。粘度はmm/sでした。粘度指数はでした。粘度指数はでした。水分は良好。水分はppmと当社推奨の管理限界値の以下であり、良好と判断します。全酸価は良好。全酸価は.mgKOH/gと新油値.mgKOH/g以内であり、良好と判断します。
報告№103-8022 | 分析№103-00474 | 103-00474 | 初期試験を実施した結果、摩耗は安定していると判断します。これらのことは、前回に比較して、計数汚染度、SOAP／D-SOAPの鉄及び錫濃度に変化がなく、異常摩耗の早期発見パラメータであるフェログラフィーのIs値が、から.と桁改善されていることから判断しました。尚、RBOTが前回に比較し、min上昇したのは、新油の補充等の影響による場合が考えられます。今後は、今回のRBOT値によりデータ管理を行います。
報告№109-09136 報告№113-00502 | 分析№109-001160 分析№113-002110 | 113-002110 | 濾過前の試料油を分析した結果、前回に比較して水分がppmからppmに増加しており、やや不良領域にありました。計数汚染度は前回に比較してNAS級からD級にランク上昇し、処置領域にありました。水分の増加今後、水分の影響で油槽内に錆が発生し、その影響で摩耗が発生する懸念があります。汚染度水分濃度が高く、フィルタ表面の異物観察で鉄錆、砂等が観察されたことから汚染度が増加した要因は、水分と外部混入異物の影響と考えられます。これらの障害発生に対する弊害を勘案の上、濾過および水分除去を推奨します。また、水分の混入経路を特定しなければ、再び水分の混入が継続する可能性がありますので、水分の混入経路を特定することを併せて推奨します。
報告№109-09136 報告№111-00019 | 分析№109-001160 分析№111-000026 | 111-000026 | Iカップリング発光分光分析供試のタービン油を分析した結果、検出された金属元素は、SOAP-Tの結果表に示すように、鉄、鉛、銅、アンチモン、錫、亜鉛、カルシウム、ケイ素、ナトリウムが検出されました。これらの検出された金属元素から発生箇所を推定すると鉄、鉛、銅、アンチモン、錫・軸受等亜鉛、カルシウム、ケイ素、ナトリウム・外部混入異物であると思われます。このうち、機械部品が摩耗したと思われる元素はのグループです。フェログラフィー異常摩耗の早期発見パラメータとして摩耗粒子を定量化して評価するフェログラフィーのIs値は、潤滑状態がやや厳しいの乗でした。摩耗粒子の形態で比較的多く観察された粒子は、潤滑状態が正常な場合に発生する摩耗粒子、異物の噛み込みなどで発生する切削粒子、ホワイトメタル、外部から混入したと思われる砂等でした。このような摩耗粒子が観察された場合には、潤滑部では正常なマイルド摩耗と異物による切削摩耗が発生していることが分かります。切削摩耗は、他の摩耗形態に比較して摩耗進行速度が速く注意が必要で、定期的なトライボ診断による状態監視が必要と考えます。切削摩耗の原因となる混入異物が残留している場合、この異物により切削摩耗が継続して発生する可能性があります。メタルの摩耗状況の推定分析結果から当該機の軸受メタルの摩耗深さを推定しました。推定にあたっては、メタルの交換時期の情報が不明であるため、仮定として軸受メタルは前回の更油時に交換されたものとし、また、すべり軸受箇所のどの軸受が摩耗しているかを判定することはできないことから、最も軸受サイズの小さな軸受幅mmのひとつの軸受に摩耗が集中したとして摩耗深さを試算しました。なお、情報が不足している軸直径はmmと仮定しました。計算の結果、油量L、SOAP-Tの錫濃度ppmから求めた摩耗深さはμmとなり、初期摩耗粗さがμmと仮定すると、その摩耗深さの％が摩耗したと推定されます。計数汚染度、重量汚染度は共に当社推奨の管理限界値を超えていました。フィルタ表面の異物観察で金属片、鉄錆、砂等が観察されたことから、汚染度が高い要因は、摩耗と外部混入異物の影響と思われます。粘度、水分、全酸価、IRの各データは良好でした。潤滑油は継続使用可能な状態にあると判断します。なお、軸受メタルの摩耗が相当進行しており、本仮定が正しければ、最速でヶ月以内に補修が必要な状況になると推定されます。メタルの手入れをする準備を検討するなど、補修の対応と同時にヶ月後に再度分析を実施し、摩耗の進行状況を把握し、分解点検の要否を検討することを推奨します。また、今回の評価では、不明な情報は仮定により進めておりますので、情報が不足しておりました以下の項目について情報をご提供下さい。軸直径軸受交換後の稼働時間および起動停止回数油入替後の稼働時間および起動停止回数灰色に変色した原因の確認分析の結果、SOAP-Tで錫が非常に多く検出されました。ポンプ軸受と増速機軸受の軸受メタルの材質がWJであることから、灰色に変色した主原因は、ポンプ軸受と増速機軸受の摩耗によるものと思われます。なお、摩耗粒子の形態観察から異物の噛み込みなどにより発生する切削摩耗の発生が確認されているため、可能であれば、濾過を実施し汚染度の改善による摩耗進行の予防処置を実施することを推奨します。また、使用油のFBKタービンSX-にもともと含まれていないカルシウムがppm検出されているため、異種油が混入したか、油名が誤っている場合も考えられますので、異種油混入の有無と油名の再確認をお願いいたします。
報告№109-09136 報告№112-00541 | 分析№109-001160 分析№112-002247 | 112-002247_date130403 | グリースグリースの酸化劣化はありませんが、ちょう度の上昇が確認されました。また、IRの結果、異種グリースの混入、またはグリース名の誤りなどが考えられますので、以下の対策を推奨します。軸受は継続使用可能な状態にあると判断します。但し、将来的な摩耗進行の有無を確認するためにも傾向監視を継続することが有効です。異種グリースの混入およびグリース名の確認分析データから新グリースと一致しないデータが確認されたことから、異種グリースの混入またはグリース名が違っている可能性があります。グリースは設備の条件にあった適正な性能のものを使用することが重要であるため、異種グリースの混入の有無、グリース名を再確認することを推奨します。新グリース入替または適時給脂ちょう度の上昇がみられ、グリースが軟化していることが確認されました。今後、グリースの漏洩や油膜切れの発生が懸念されるため、新グリースの入替または適時給脂されることを推奨します。定期的な分析定期的に分析を実施することにより、データの変化から異常の兆候を早期に発見することが可能となります。また、今回は対象設備の初回分析であるため、あと最低でも回分析を実施し、分析データの変化を確認することを推奨します。尚、分析結果からSOAP-Tの鉄濃度が比較的高く、摩耗の進行が懸念されるため、出来るだけ早めに回目の分析を実施することを推奨します。グリースの物理的性状グリースの酸化劣化はありませんが、ちょう度は当社推奨の管理限界値を超え、IRで新グリースと使用グリースのスペクトルパターンは一致していない箇所が確認されました。ちょう度ちょう度は、と当社推奨の管理上限値のより高くなっており、グリースが軟化していることが分かりました。軟化したグリースを使用した場合、グリースの漏洩や軸受等で油膜切れが発生することが懸念されます。滴点滴点は、と新グリース値に比較して低いものの、良好と判断します。酸価は、mgKOH/gと新グリース値mgKOH/g以下であり、良好と判断します。水分は、.％でした。グリースの水分濃度は一般的に.～％が適正であるため、良好と判断します。IRIRチャートの結果、新グリースと使用グリースのスペクトルパターンは一致していない箇所が確認されました。はフェログラフィーおよびSOAP-Tの結果から総合的に判断した結果、継続使用は可能ですが、機器の機能を保持するためにも傾向管理が有用と考えます。フェログラフィー【定性分析：摩耗粒子および摩耗形態観察】観察された代表的な摩耗粒子は、以下の通りでした。正常な摩耗粒子・潤滑状態が正常なマイルド摩耗により発生。Iカップリング発光分光分析【SOAP-T】検出された金属元素から発生箇所を推定すると、以下の通りでした。鉄、銅、ニッケル、錫・軸受等アンチモン、リン、亜鉛、カルシウム、バリウム、ナトリウム・添加剤、増ちょう剤鉄以外に、銅、アンチモン、ニッケル、錫が比較的高い値でした。これらの元素が含まれている材質は、以下の点が考えられます。一般にすべり軸受に使用されるホワイトメタル転がり軸受の保持器で使用されるアルミ合金転がり軸受の保持器で使用される銅合金以前使用していたグリースが使用グリースと混合した一般にすべり軸受に使用されるホワイトメタルがありますが、本軸受は転がり軸受であり、図面から材質でホワイトメタルを使用している箇所は確認されませんでした。転がり軸受にアルミ合金が使用されていれば、アルミニウムと共に銅、ニッケル、錫が検出されますが、アルミニウム濃度は、保持器の主成分にしては濃度が低すぎることから、検出された元素は保持器が摩耗したものである可能性は低いと考えられました。転がり軸受に銅合金が使用されていれば、銅、ニッケルが検出される可能性が考えられますが、使用している軸受の保持器は、銅を使用した材料ではないことが図面から判明したため、保持器の摩耗ではないと思われます。グリースは流動性が低く、新グリースを補給しても油槽内にある全てのグリースが入れ替わることは困難であることから、今回使用されているグリースに入っていない成分が検出された要因は、以前使用していたグリースに含まれていた金属成分が、今回の使用グリースと混合して検出されたか、或いは、IRの結果で新グリースのIRスペクトルと一致しない箇所が確認されていることから、異種グリースの混入、またはグリース名の誤りなどが考えられます。尚、アンチモンは、未使用グリースから高濃度で検出されていることから、グリースの添加剤として最初から入っているものと思われます。
報告№109-09136 | 分析№109-001160 | 113-002700 | 潤滑油は粘度および酸価の上昇が確認されたことから、潤滑油は酸化劣化している可能性が考えられます。対象設備は継続使用可能な状態にあると判断します。但し、今後の摩耗推移を確認するためにも傾向監視を継続することが有効です。更油潤滑油は劣化している可能性があるため、油中の酸成分の影響で金属表面が腐食して発生する腐食摩耗が発生することが懸念されることから、予防措置して更油を推奨します。定期的な分析今後の疲労摩耗の推移を監視するため、定期的な分析実施を推奨します。アンチモンとアルミニウムの使用箇所油中金属分析の結果から、アンチモンとアルミニウムが比較的高い濃度で検出されています。これらの金属のうち、アンチモンは一般に耐熱性を上げる目的で添加される事が多く、耐熱のゴムや樹脂のシールに使用されたり、或いは、アルミ合金の添加剤として使用されたりすることがあります。提供して頂いた図面を検討しましたが、これらの金属を使用する箇所を特定することができませんでした。但し、可能性としては、軸受のシール材に使用されている可能性も考えられ、この部分の摩耗もありえますので、念のためシール部の目視点検を推奨します。異常摩耗の早期発見のパラメータであるIs値は、前回のレベルから変化はなく、やや高い値でした。また、潤滑部の摩耗が認められたため、定期的に潤滑油分析を実施し、摩耗推移を監視することが有用と考えます。フェログラフィーで観察された代表的な粒子は、以下の通りです。疲労摩耗粒子・繰返し応力による金属疲労で発生。大型化するとフレーキングの発生が懸念されます。フリクションポリマ・局部的に高圧・高温となる場合に発生。樹脂等・外部から混入したと考えられます。水分は良好です。計数汚染度計数汚染度は前回同様、NAS級を上回っており、当社推奨の管理限界値を超えていました。～μmサイズの粒子数が多いことから潤滑油に添加されているモリブデンの影響で高い値となっている可能性が考えられますが、念のため汚染度の増加傾向を監視することが有効です。潤滑油の劣化状態粘度粘度は、.mm/sと新油値の.mm/sに比較して粘度変化率が+.％となっており、当社推奨の管理限界値である±％を超えていました。適正な粘度範囲で使用していない場合、粘性抵抗が増大することにより、油温が上昇して、油劣化の進行に繋がることが懸念されます。酸価・IR酸価劣化の進行度は、酸価およびIRの結果から総合的に判断します。酸価は、mgKOH/gと新油値.mgKOH/gに比較して高い値でした。また、IRは、cm-付近にエステルの強い吸収ピークがあるため確認がし難いですが、他の良好な試料に比較して油劣化の兆候を示すカルボン酸の吸収が表れていると考えられることから、油は劣化している可能性があります。今後、油中の酸成分の影響で金属表面が腐食される腐食摩耗の発生が懸念されます。
報告№109-09249 報告№110-00306 | 分析№109-001747 分析№110-001336 | 110-001336 | 主電動機軸受＋圧縮機ギヤ・軸受分析の結果、全ての分析項目の値が当社推奨の管理基準を満たしており、新油分析値との比較結果も問題となる値はなかったことから、油は継続使用可能な状態であり、運転中における潤滑状態も正常であったものと判断します。分析結果特性低下特性低下に係るパラメータの分析結果は良好と判断します。粘度粘度はmm/sと新油値mm/sに対する粘度変化率は-％で、当社推奨の管理限界値である±％以内にあり、良好と判断します。全酸価冷凍機油の全酸価は、油メーカによって初期値が違うため統一した管理基準を設定するのが困難であることから、当社では管理限界値を設定しておらず、新油分析値との比較及び他の分析項目の結果より全酸価の状態判断を行います。その結果、全酸価は.mgKOH/gと新油値.mgKOH/gに比較して若干高くなっていますが、IRチャートに示すように劣化の兆候として現れるカルボン酸などの有機物・有機化合物の発生が確認されていないことから、異常のない値と判断します。有機物・有機化合物有機物・有機化合物は、IRチャートによる新油分析値との比較の結果、cm-付近に劣化の兆候を示すカルボン酸の吸収が確認されていないことから、良好と判断します。色相はL.であり、新油値のL.に比較して変化はないことから、良好と判断します。汚染に係るパラメータの分析結果は良好と判断します。水分はと新油値のに比較して若干高い値でしたが、継続使用可能なレベルにあると判断します。汚染粒子数はNAS級であり、当社推奨の管理限界値のNAS級以内であることから良好と判断します。汚染度物重量は.mg/mlであり、当社推奨の管理限界値のmg/ml以内であることから良好と判断します。摩耗運転中における潤滑状態は正常であったものと判断します。異常摩耗の早期発見パラメータであるフェログラフィーのIs値がのマイナス乗と当社基準値と比較して良好の範囲にあったことから潤滑箇所の潤滑状態は正常と判断します。金属濃度SOAP法により金属濃度を測定した結果、外部から混入したと思われるナトリウムがppmと僅かに検出されましたが良好と判断します。金属濃度酸溶解法により金属濃度を測定した結果、金属元素は検出されなかったことから、潤滑箇所で発生する金属接触による摩耗や、外部からの異物などの混入は見られず良好と判断します。
報告№113-00419 報告№113-00419 | 分析№113-001657 分析№113-001658 | 113-001658 | 分析の結果、潤滑油の劣化はなく、汚染度は良好な範囲にあることから、継続使用可能と判断します。軸受分析の結果、軸受は継続使用可能と判断します。は、フェログラフィーおよびSOAP/D-SOAPのデータから総合的に解析した結果、正常な状態にあると考えられます。フェログラフィー【定量分析：Is値】Is値は異常摩耗の早期発見パラメータのつで、摩耗程度を定量化するために用います。Is値は前回に比較しての乗からマイナス乗に低下し、低い値でした。フェログラフィー【定性分析：摩耗粒子および摩耗形態観察】分析結果から観察された全ての粒子量は少でした。Iカップリング発光分光分析【SOAP/D-SOAP】検出された金属元素から発生箇所を推定すると、以下の通りでした。錫・軸受等カルシウム、ケイ素、ナトリウム・外部混入異物計数汚染度は前回に比較してNAS級からNAS級にランク低下し、重量汚染度は前回に比較して.mg/mlから.mg/mlに増加しているものの、管理限界値以下であり、良好でした。粘度、水分、酸価、IRの各データは良好でした。
報告№109-09136 報告№113-00305 | 分析№109-001160 分析№113-001246 | 113-001246 | 分析の結果、油の劣化は確認されず、汚染度も良好の範囲にあることから、潤滑油は継続使用可能な状態にあると判断します。軸受分析の結果、軸受は継続使用可能と判断します。分析結果はフェログラフィーおよびSOAP/D-SOAPの結果から総合的に判断した結果、正常な状態にあると考えられます。フェログラフィー【定量分析：Is値】Is値は異常摩耗の早期発見パラメータのつで、摩耗程度を定量化するために用います。前回に比較してIs値はのマイナス乗から変化はなく、低い値でした。フェログラフィー【定性分析：摩耗粒子および摩耗形態観察】分析結果から観察された全ての粒子量は少でした。Iカップリング発光分光分析【SOAP／D-SOAP】検出された金属元素から発生箇所を推定すると、以下の通りでした。錫・軸受等バリウム・添加剤カルシウム、ナトリウム・外部混入異物D-SOAPで軸受メタルの主成分である錫が前回に比較してからに減少していることから、軸受メタルの摩耗は安定していると考えられます。前回に比較して、計数汚染度はNAS級からNAS級にランク低下し、重量汚染度は.mg/mlから.mg/mlに減少し、共に良好でした。．前回同様に、IR、RBOTは、共に良好でした。
報告№107-4545 報告№109-09439 | 分析№107-02185 分析№109-002762 | 109-002762 | 前回に比較してを示す粘度、水分、全酸価の各データに変化はなく、良好でした。潤滑油は継続使用可能な状態にあると判断します。は良好と判断します。粘度粘度は.mm/sと新油値.mm/sに比較して、粘度変化率は-％で、当社推奨の管理限界値である±％以内にあり、良好と判断します。粘度粘度はmm/sでした。粘度指数粘度指数はでした。水分はppmと当社推奨の管理限界値の以下であり、良好と判断します。全酸価全酸価は.mgKOH/gと新油値.mgKOH/gに比較して高いものの、IRの結果で油劣化の兆候を示すカルボン酸の吸収が確認されていないことから、良好と判断します。
報告№109-09136 | 分析№109-001160 | 114-001013 | 分析の結果、水分が当社推奨の管理限界値を若干超えていました。今後、金属表面が腐食する腐食摩耗に進展することが懸念されます。対象設備は継続使用可能な状態にあると判断します。但し、今後の摩耗推移を確認するためにも傾向監視を継続することが有効です。更油或いは水分除去水分の影響により金属表面で腐食摩耗が発生し、発生した鉄錆等の粒子が潤滑部に噛み込み摩耗が進行することがありますので、相対的に水分濃度を下げるため、部分更油或いは水分除去を推奨します。ディーゼル原動機において、エンジン油中の水分濃度が増加する要因としては、運転時のエンジン燃焼室内で発生する微量水分が、運転時に蒸気の状態でクランク室内に混入し、停止により冷却されて遊離水となることがあります。当該設備は、非常用であり起動と停止が定期的に行われていることから、水分が増加したのはこのことに夜と推定されます。エンジンオイル中の水分は、エンジン油の添加剤を加水分解させ添加剤の効果を低下させる要因にもなるため、可能であれば、水分濃度を相対的に低下させる必要があります。低下させる方法は、使用油の一部を新油と入れ替える、いわゆる部分更油があります。この方法により以下になるよう調整することを推奨します。点検時期の前倒しSOAP-T法による分析で、鉄がppmと比較的高い値で検出されたことから、鉄を主成分とした部品、例えばシリンダライナやピストンリング等が摩耗していると推定され、また、メタルの主成分である錫がppm、ニッケルがppm検出されたことから、コンロッドメタル、クランクメタルが局部的に摩耗していると推定されます。年前の分析データと今回のデータを比較したところ、使用していれば上昇することのない塩基価が改善されていたことから、本設備は更油されたと思われますので、摩耗状態の判断には前回データと今回データの合算により判断することになります。その結果、メタルの摩耗は継続使用できる範囲にあるものの、ピストンリング/シリンダライナの摩耗が考えられたことから、点検時期の前倒しを検討するよう推奨します。異常摩耗の早期発見のパラメータであるIs値は、前回に比較してレベルからレベルに低下しているものの、やや高い値でした。また、潤滑部の摩耗が認められたため、定期的に潤滑油分析を実施し、摩耗推移を監視することが有用と考えます。フェログラフィーで比較的多く観察された粒子は、以下の通りです。正常な摩耗粒子・潤滑状態が正常なマイルド摩耗により発生。シリンダライナ、ピストンリングの摩耗SOAP-Tで鉄がと比較的高い値で検出されたことから、鉄を主成分とした部品、例えばシリンダライナやピストンリング等が摩耗している可能性があるため、今後の摩耗進行の監視が有用です。コンロッドメタル、クランクメタルの摩耗SOAP-Tでメタルの主成分である錫がppm、ニッケルがppm、銅が、アンチモンが検出されたことから、コンロッドメタル、クランクメタルが局部的に摩耗していると推定されます。ディーゼルエンジンのメタルは、別紙コンロッドメタル・クランクメタルの摩耗に示すように、以下の積層構造になっています。ホワイトメタル層ニッケル層銅と鉛の合金であるケルメット層今回、層目のニッケル、層目の銅が検出されていることから、ケルメット層まで摩耗していると推定されます。検出された濃度が比較的低いことから、摩耗は軽微であると思われますが、今後、摩耗が進行し異常摩耗に進展することを防止するため、傾向分析による摩耗推移の監視が有用です。詳細は、別紙コンロッドメタル・クランクメタルの摩耗をご覧ください。粘度、酸価、塩基価の各データは良好です。水分はppmと当社推奨の管理限界値を若干超えていました。
報告№109-09136 報告№112-00756 | 分析№109-001160 分析№112-003403 | 112-003403 | 分析の結果、潤滑油の劣化はなく、汚染度は良好な範囲にあることから、継続使用可能な状態にあると判断します。減速機分析の結果、分析データには異常の兆候が確認されないため、現時点では減速機の状態は健全であると判断します。尚、現時点では良好な状態にあると判断できますが、分解点検の必要性を検討するには、本分析結果を含めた合計回のデータが健全な範囲にあるかを確認することが必要となることから、今後、回の分析を推奨します。定期的な分析分析の結果、ギヤオイル中の摩耗粒子には、異物混入の影響を受けて発生する切削粒子と、金属潤滑部の局部的な油膜切れにより発生する凝着摩耗粒子が観察されました。これらの摩耗粒子は、設備機器の時間経過とと増加する摩耗形態ですが、今後、回のトライボ診断の実施により、その増加率を把握することで分析データの変化から異常の兆候を早期に発見することが可能となります。今後懸念される切削摩耗、凝着摩耗の進行を監視するため、定期的に分析を実施することを推奨します。は、すべての項目が正常であり良好と判断します。粘度粘度は.mm/sと、新油値.mm/sに比較して粘度変化率は+.％で、当社推奨の管理限界値である±％以内であり、良好と判断します。水分はppmと当社推奨の管理限界値の以下であり、良好と判断します。酸価は.mgKOH/gと新油値.mgKOH/g以上にあるものの、IRの結果で油劣化の兆候を示すカルボン酸の吸収が確認されていないことから、良好と判断します。IRIRチャートの結果、新油と使用油のスペクトルパターンはほぼ一致し、また、油劣化の兆候を示すカルボン酸の吸収が確認されていないことから、良好と判断します。計数汚染度はやや高い値でした。計数汚染度計数汚染度は、NAS級と当社推奨の管理限界値以下にあるものの、やや高い値でした。重量汚染度は.mg/mlでした。光学顕微鏡写真重量汚染度で濾過したフィルタ表面上の夾雑物を光学顕微鏡で観察した結果、金属片、鉄錆、砂等が観察されました。フェログラフィーおよびSOAP-Tの結果からを総合的に判断した結果、当該設備は継続使用が可能であると判断出来ました。但し、摩耗速度が早い切削摩耗と潤滑状態がやや厳しいシビア粒子が観察されていることから、機器の今後の状態を確認するためにも傾向管理が有用と考えます。フェログラフィー【異常摩耗指数：Is値】Is値は異常摩耗の早期発見パラメータのつで、摩耗粒子を定量化するために用います。今回のIs値はの乗と低い値でした。フェログラフィー【定性分析：摩耗粒子および摩耗形態観察】分析結果から比較的多く観察された粒子は、以下の通りでした。切削粒子・異物や金属表面の微小突起による切削摩耗により発生。シビア粒子・潤滑状態がやや厳しい凝着摩耗により発生。金属潤滑部が局部的に油膜切れを起していると考えられます。フリクションポリマ・局部的に高圧・高温となる場合に発生。赤錆・外部から混入したと考えられます。観察された摩耗粒子の中でも切削粒子、シビア粒子は、将来的な摩耗の進行に繋がる可能性を示唆しているため、傾向監視が必要と思われます。減速機で切削摩耗が発生した場合、減速機内部で使用されている転がり軸受が切削摩耗により生じた軌道面の損傷が起点となって寿命が分の程度に低下することがあることから、切削摩耗には十分注意する必要があります。切削摩耗の発生原因となる混入異物が残留している場合、この異物により切削摩耗が継続して発生する可能性があります。シビア粒子は凝着摩耗に分類されます。この摩耗粒子は、ギヤ歯面、軸受軌道面で凝着、破断を繰り返し、この過程で生じる移着粒子が成長して摩耗粒子となります。そのため、ギヤ歯面、軸受軌道面では局部的に油膜切れが発生していることを示しています。この状態が継続した場合、摩耗粒子のサイズは徐々に大型化していき、設備の損傷に至る場合がありますので、傾向監視が必要です。Iカップリング発光分光分析【SOAP-T】検出された金属元素から発生箇所を推定すると、以下の通りでした。鉄、銅、亜鉛・ギヤ、軸受等リン、モリブデン・添加剤カルシウム、ナトリウム、マグネシウム・外部混入異物
報告№109-09136 報告№112-00564 | 分析№109-001160 分析№112-002337 | 112-002337 | 潤滑油の劣化はなく、汚染度は良好な範囲にあることから、継続使用可能と判断します。軸受は継続使用可能な状態にあると判断します。はフェログラフィーおよびSOAP-Tの結果から総合的に判断した結果、正常な状態にあると考えられます。フェログラフィー【定量分析：Is値】Is値は異常摩耗の早期発見パラメータのつで、摩耗粒子を定量化するために用います。今回のIs値はのマイナス乗と低い値でした。フェログラフィー【定性分析：摩耗粒子および摩耗形態観察】分析結果から観察された全ての粒子量は少でした。Iカップリング発光分光分析【SOAP-T】検出された金属元素から発生箇所を推定すると、以下の通りでした。鉄・軸受等リン・添加剤カルシウム、ケイ素、ナトリウム・外部混入異物計数汚染度、重量汚染度は共に良好でした。．粘度、水分、酸価、IR、RBOTの各データは良好でした。
報告№109-09136 報告№110-00361 | 分析№109-001160 分析№110-001644 | 110-001644 | 酸化防止剤の残存量を示すRBOTは、前回のminに対して、今回がminとmin低下していることが確認されましたが、当社推奨に管理限界値のmin以上あり良好と判断します。潤滑油は継続使用可能な状態にあると判断します。尚、前回のminから約ヶ月でmin減少していたことから、調整が必要となるminに到達する時期を推定したところ、別紙図RBOTの減少傾向に示す通り年月となりました。
報告№102-4074 | 分析№102-03090 | 102-03090 | 分析の結果、異常摩耗の早期発見パラメータであるフェログラフィーのIs値がの乗と当社推奨の管理目安に到達していました。平成年月に報告したミル号-№ロール＃及び＃軸受の損傷状態とトライボシステム診断結果の比較検討で軸受損傷時期の大よその予測式を求めました。予測式を別紙図に示します。この予測式に今回のIs値を代入して、損傷時期までの時間を計算すると日後となります。摩耗粒子の形態観察の結果から、ロール軸と軸受内輪とのはめあい部の摩耗が進行している可能性がありますので、軸受の点検を検討するため、週間に度分析により摩耗の進行状況をチェックされることを推奨します。
報告№109-09136 報告№112-00688 | 分析№109-001160 分析№112-003177 | 112-003177_date130325 | 潤滑油は、油の劣化は確認されず、継続使用は可能と判断しますが、シリコンの影響により汚染度が高くなっていたことから濾過を推奨します。ギヤおよび軸受潤滑油は、シリコンによって汚染されていたものの、汚染の影響による摩耗は発生していないことからギヤおよび軸受は継続使用可能な状態にあると判断します。濾過シリコンの影響で、潤滑油の汚染度が高く、摩耗に影響を及ぼすことも考えられるため、濾過を推奨します。フェログラフィーおよびSOAP／D-SOAPの結果から総合的に判断した結果、機器の潤滑状態は良好な潤滑状態にあると判断します。フェログラフィー【定量分析：Is値】Is値は異常摩耗の早期発見パラメータのつで、摩耗程度を定量化するために用います。Is値は前回に比較してのマイナス乗から変化はなく、低い値でした。フェログラフィー【定性分析：摩耗粒子および摩耗形態観察】分析結果から比較的多く観察された粒子は、以下の通りでした。分析結果から観察された全ての粒子量は少でした。Iカップリング発光分光分析【SOAP／D-SOAP】検出された金属元素から発生箇所を推定すると、以下の通りでした。カルシウム、ケイ素、ナトリウム・外部混入異物SOAPで前回に比較してケイ素がからppmに増加していました。一般に、潤滑油中からケイ素が検出された場合の原因として、以下の点が挙げられます。シリコン油或いは、シリコン系の添加剤が検出されるフェログラフィーおよびフィルタ表面の異物観察で砂が多く観察されて検出されるシリコングリースをシール部に塗布している場合、このシリコングリースが潤滑油に混入して検出されるケイ素が多く検出された原因がであると軸受摺動面に噛み込み摩耗が進行したり、であると潤滑油とグリースが混ざって粘度が上昇し、粘性抵抗が増大することにより、油温が上昇する等の悪影響を及ぼすことがあります。分析の結果から、異物混入が原因の切削粒子がほとんど観察されていなかったことと、検出されたケイ素が比較的高濃度であることから今回の原因はの可能性が高いと考えられました。計数汚染度は、前回に比較してNAS級からNAS級以上にランク上昇し、当社推奨の管理限界値を超えていました。フィルタ表面の異物観察で鉄錆、砂等が観察されたことから、汚染度が高い要因は、外部混入異物の影響と思われます。粘度、水分、全酸価、RBOT、IRの各データは、前回同様に良好でした。尚、補給によりRBOTが前回に比較してmin増加していました。今回の分析結果で、酸価および粘度の各データに大きな変化はなく、異種油の混入などは確認されていないため、本試料油は継続使用可能な状態にあります。今後は今回のRBOT値によりデータ管理を行います。
報告№105-6050 報告№106-0472 | 分析№105-01529 分析№106-02712 | 106-02712 | 分析の結果、前回に比較して摩耗形態に変化はなく、さらに摩耗の安定が確認されたことから、転がり軸受は継続使用可能と判断します。これらのことは、前回に比較して計数汚染度は等級に変化がなく、D－SOAPの鉄濃度が減少したこと異常摩耗の早期発見パラメータであるフェログラフィーのIs値がと良好の範囲にあること以上のことから判断しました。
報告№107-4530 報告№107-0290 | 分析№107-01164 分析№107-01533 | 107-01533 | 濾過前の試料油を分析した結果、計数汚染度が前回のNAS級からD級にランク増加し、重量汚染度もmg/mlと共に処置領域にありました。異常摩耗の早期発見パラメータであるフェログラフィーのIs値がの乗と処置領域にあり、摩耗粒子形態観察で金属接触が厳しい場合に発生するシビア粒子が多く観察されました。D－SOAPの結果、前回に比較して鉄がから.ppmに増加していました。主にサーボシリンダ内壁やポンプ内部で摩耗が進行している可能性が考えられます。このまま摩耗が進行し汚染度が上昇した場合、バルブ類の動作障害やフィルタの目詰まり等が発生することが懸念されます。これらの障害発生に対する弊害を勘案の上、至急濾過を実施されることを推奨します。
報告№109-09136 報告№111-00411 | 分析№109-001160 分析№111-001958 | 111-001958_date111220 | 更油からの使用時間をもとに潤滑油の余寿命を評価したところ、潤滑油は次回定検まで使用可能と判断できました。次回定検時に更油を実施しない場合は、酸化安定度を知るための分析を実施し、余寿命を確認することを推奨します。酸化安定度はminであり、当社推奨の管理限界値のmin以上であることから、良好と判断します。
報告№108-0227 報告№110-00736 | 分析№108-01664 分析№110-003455 | 110-003455_110318 | SOAPの結果で鉄が微量検出されたものの、異常摩耗の早期発見パラメータであるフェログラフィーのIs値がのマイナス乗と良好でした。尚、前回に比較してSOAPの結果で油の添加剤成分であるリンがppmからppmに減少していました。リンは、極圧添加剤の成分であり、リン濃度の低下は極圧添加剤が消耗していることを示しますが、昨年月に更油を実施しており、油種が変更された可能性があります。仮に油種の変更が無かった場合、極圧添加剤の減少と考えられますので、今後ギヤ歯面で金属同士が接触して発生する凝着摩耗が発生し、ギヤ歯面の摩耗速度が加速することが懸念されます。前回に比較して計数汚染度はNAS級からNAS級にランク減少し、良好でした。粘度、水分、IRの各データは良好でした。分析結果は良好と判断します。粘度粘度はmm/sと新油値.mm/sに比較して、粘度変化率は+％で、当社推奨の管理限界値である±％以内にあり、良好と判断します。水分はppmと当社推奨の管理限界値の以下にあり、良好と判断します。IRIRの結果、油劣化の兆候を示すカルボン酸の吸収が確認されていないことから、良好と判断します。また、新油に比較して差異はなく、使用油がダフニースーパーギヤであることが確認できました。は良好と判断します。計数汚染度計数汚染度はNAS級と当社推奨の管理限界値のNAS級以内にあり、良好と判断します。重量汚染度はmg/mlでした。機器の潤滑状態前回に比較して油の添加剤成分であるリンが減少していました。SOAPSOAPの結果、摩耗により発生する鉄、油の添加剤成分であるリンが検出されました。D－SOAPD－SOAPの結果、摩耗により発生する鉄が検出されました。フェログラフィー異常摩耗の早期発見パラメータであるフェログラフィーのIs値がのマイナス乗と良好の範囲にあることから、潤滑状態は正常と判断します。潤滑油および軸受は継続使用可能な状態にあると判断します。但し、本使用油はダフニースーパーギヤであり、極圧添加剤のリンの消耗ではなく、更油による減少と判断します。したがって、前回以前に使用していた油種はダフニースーパーギヤではないか、以前使用していたモービルギヤXリンなどが残留していた可能性が考えられます。
報告№103-0213 | 分析№103-02123 | 103-02123 | トライボ診断により、機器軸受の潤滑状態、潤滑油の劣化状態を診断することを目的としました。分析の結果、フェログラフィーを除く項目は良好でした。フェログラフィーの結果、異常摩耗の早期発見パラメータであるIs値がの乗と高い値を示していました。摩耗粒子の形態観察の結果、フレッティングにより発生した摩耗粒子が非常に多く見られたことから、Is値が高い要因はフレッティングにより発生した摩耗粒子によるものと考えられました。このフレッティング粒子は軸受摺動面に噛み込み摩耗を進行させる場合がありますので軸受メタルの摩耗程度を検討しました。その結果、軸受の主成分である錫が微量検出されているものの、この錫濃度と油量、軸受サイズから、軸受メタルの平均的な摩耗深さを計算すると.μmとなり、表面粗さがsと仮定すると、その粗さの分のと摩耗深さは非常に小さく、このことから現在のところ軸受は使用可能な状態にあると判断しました。
報告№109-09136 報告№113-00641 | 分析№109-001160 分析№113-002745 | 113-002745 | 消泡性能の低下が確認されました。今後は障害予防を目的に以下の対策を推奨します。追加分析消泡性能が低下した場合、ギヤ歯面での油膜形成に影響が出て摩耗が進展することがありますので、フェログラフィーおよびSOAP-Tを追加して摩耗により発生する油中金属濃度や潤滑状態を確認することを推奨します。泡立ち試験泡立ち試験の結果は、-と新油値が-であるのに比較して高い値となっていたことから、消泡性能が低下していることが分かりました。今後の使用状況によっては油の酸化劣化が進行したり、ギヤ歯面およびベアリング軌道面で油膜切れが発生したりする場合があるため、消泡剤の添加による消泡性能の改善など何らかの対応が必要になると思われます。分析結果消泡性能が低下していることが確認されました。粘度粘度はmm/sと新油値mm/sに比較して、粘度変化率は-％で、当社推奨の管理限界値である±％以内であり、良好と判断します。泡立ち試験泡立ち試験は-と新油に比較して高い値でした。水分はppmと当社推奨の管理限界値の以下であり、良好と判断します。酸価はmgKOH/gと新油値mgKOH/g以下にあり、良好と判断します。
報告№105-6050 報告№105-6072 | 分析№105-01529 分析№105-02723 | 105-02723 | 精点Aを実施した結果、計数汚染度を除くデータは良好でした。計数汚染度は、NAS級と管理限界値内にありますが、粒子の分布状態に異常が確認されました。異常な摩耗状態では、大型粒子の発生が増加しますが、今回の分析結果では～μmレンジおよび～μmレンジがNAS級であったのに対し、～μmレンジおよび～μmレンジがNAS級と高くなっており、大型の粒子が増加していることが分かりました。しかし、フェログラフィーの結果、鉄錆が観察されており、汚染の要因は、摩耗ではなく、油補給口配管内部に残留していた鉄錆である可能性が高く、潤滑状態は良好であると判断できました。
報告№109-0001 報告№110-00002 | 分析№109-00003 分析№110-000005 | 110-000005 | ・摩耗状態油中金属濃度を発光分光法により分析した結果、検出された金属は銅、亜鉛および鉛でしたが、これらの金属の中には、金属潤滑部が局部的に油膜切れを起こして発生する銅合金のシビア粒子があることが分かりました。このことから、潤滑部で発生している摩耗形態は、軸受摺動面では凝着摩耗であることが分かりました。但し、異常摩耗の早期発見パラメータであるフェログラフィーのIs値がの乗と高い範囲にあることから、潤滑状態はやや厳しい状態にあると思われます。尚、摩耗粒子の観察結果から確認されたオイルリングの摩耗は、これが進行した場合に潤滑油の適正なかき揚げに影響が生じ軸受摺動面の油膜切れ発生原因となる事から注意が必要です。なお、鉛がppm検出されていますが、これは以下の可能性が考えられます。銅合金の中に鉛青銅という鉛を含む材料があり、この材料を使用した部分が摩耗した鉛パッキンなどを使用している場合、このパッキンが摩耗した・汚染度計数汚染度、重量汚染度共に当社推奨の管理限界値を超えていました。フィルタ表面の異物観察で銅合金が観察されたことから、汚染度が高い要因は、摩耗によるものと思われます。・粘度、水分、全酸価、IRの各データは良好でした。潤滑油および軸受は継続使用可能な状態にあるものの、以下の対策が必要です。日常点検の際にオイルリングが円滑に回転しているかなど、オイルリングの回転状況を確認するとともに、潤滑油の定期的な分析により摩耗の進行速度を確認することを推奨します。次回分析の時期を理論的に求めたところ、最短で約時間となります。この時間は、油中汚染物が均一になるために必要とする時間であり、この時間を経過すれば、再分析の結果から状態の傾向を確認することが可能となりますので、これを参考に次回分析時期を検討されることを提案します。更油直後の分析データがないため断定することはできませんが、これまでの分析データから、定期的実施している更油の際にスラッジや外部混入異物等の汚染物が完全に除去できず、汚染度が高い傾向を示している可能性があると思われます。仮に、更油の際に、油槽内の清掃と新油充填時の濾過を実施していない場合は、これらのことを実施するとともに、更油実施後に分析を実施し、傾向管理を行うための初期値を取ることを推奨します。尚、スラッジの発生が潤滑油の供給路を塞ぎ供給量が減少したり、油膜切れを発生させているようであれば、この対策として油種の変更もひとつの改善方法と思われます。一度ご検討下さい。は良好と判断します。粘度粘度はmm/sと新油値mm/sに比較して、粘度変化率は+.％で、当社推奨の管理限界値である±％以内にあり、良好と判断します。水分はと当社推奨の管理限界値の以下にあり、良好と判断します。全酸価全酸価は.mgKOH/gと新油値.mgKOH/gに比較して高い値を示しているものの、IRの結果、油劣化の兆候を示すカルボン酸の吸収が確認されていないことから、良好と判断します。IRIRの結果、油劣化の兆候を示すカルボン酸の吸収が確認されていないことから、良好と判断します。計数汚染度、重量汚染度共に当社推奨の管理限界値を超えていました。計数汚染度計数汚染度はNAS級以上と当社推奨の管理限界値のNAS級を超えていました。重量汚染度はmg/mlと当社推奨の管理限界値のmg/mlを超えていました。機器の潤滑状態SOAPによる油中金属濃度の結果、鉛、銅、亜鉛が比較的多く検出されました。摩耗粒子診断の結果、油膜切れにより発生した銅合金が比較的多く観察されました。SOAPによる油中金属濃度SOAPによる油中金属濃度の結果、鉛、銅、亜鉛が検出されました。SOAPによる油中金属濃度SOAPによる油中金属濃度の結果、鉄、鉛、銅、錫、亜鉛、外部から混入したと思われるカルシウム、ナトリウムが検出されました。摩耗粒子診断摩耗粒子診断の結果、異常摩耗の早期発見パラメータであるのIs値がの乗とやや高く、油膜切れにより発生した銅合金が比較的多く観察されました。
報告№104-0293 | 分析№104-02194 | 104-02194 | 濾過前の試料油を分析した結果、計数汚染度が前回NAS級から、今回NAS級に約年でランク上昇しました。摩耗粒子形態観察及びフィルタ写真に見られるように、鉄錆・砂等が多く観察されているため、汚染度が上昇した要因は、外部から混入した異物によるものと考えられました。鉄錆等の異物は、通常運転中、過去作業中、今回採油時などに混入したと考えられます。又、潤滑異常の早期発見パラメータである摩耗過酷度を示すIs値がと非常に良好の範囲にあることから、潤滑状態は良好な状態にあると判断します。
報告№109-09050 報告№109-09050 | 分析№109-000538 分析№109-000538 | 109-000538 | 今回の採油は、対象設備停止中にドレンプラグから実施しているため、別紙油中粒子の沈降の影響に示すように、沈降の影響を受けて分析データが高濃度に出る可能性があります。今回の分析は、以上のことを踏まえて結果を検討します。分析の結果、摩耗粒子診断で異常摩耗の早期発見パラメータであるIs値がの乗と高く、潤滑状態が厳しい状態にあることが分ったことから再分析により潤滑状態の傾向監視が必要と判断しました。厳しい潤滑状態が発生した原因は、外部から混入したと思われる砂等の異物が、油膜に入り込み異物の角の切削作用で切削摩耗が発生したためと思われます。摩耗形態の中で特に切削摩耗は、異物が混入していない状態に比較して、摩耗進行速度が速く注意が必要です。転がり軸受で切削摩耗が発生した場合、切削摩耗により生じた軌道面の損傷が起点となって転がり軸受の寿命となるフレーキングに進展し、寿命が分の程度に低下することも知られています。また、フリクションポリマは、タービン油が軸受摺動面で高圧下に押し込められ、高圧状態になると同時に、圧縮熱も発生して高温状態にもなり、その結果、潤滑油が重合して発生することが知られています。そのため、高温高圧状態の解消がなされなければ、潤滑油は劣化する場合があります。切削摩耗発生の原因となる外部混入異物が残留している場合、この異物により切削摩耗が継続して発生する可能性があります。また、仮に更油が実施されていたとしても、更油だけでは異物を完全に排除できない可能性もありますので、念のため運転再開後に再分析を実施し、摩耗の発生状況を確認することを推奨します。尚、本設備の場合、ポンプの回転数から、理論的な分析周期をもとめ、この周期で採油を実施することで、仮に油が入れ替わっても分析結果から潤滑状態の傾向を確認することが可能となります。ポンプの回転数をお知らせください。特性低下全ての項目が良好の範囲にあったことから、特性低下は認められず良好と判断します。粘度は良好と判断します。粘度はmm/sと新油値.mm/sに比較して、粘度変化率は-％で、当社推奨の管理限界値である±％以内にあり、良好と判断します。全酸価は良好と判断します。全酸価は.mgKOH/gと新油値.mgKOH/g以下であることから、良好と判断します。酸化安定度の結果、良好と判断します。酸化安定度はminと当社推奨の管理限界値のmin以上であり、良好と判断します。汚染は良好と判断します。水分は良好と判断します。水分はppmと当社推奨の管理限界値の以下であり、良好と判断します。摩耗発生している摩耗形態は切削摩耗であることが分かりました。摩耗形態は切削摩耗が発生していることが分かりました。異常摩耗の早期発見パラメータであるIs値がの乗と高く、油中の摩耗粒子は、異物の噛み込みにより発生する切削粒子、局部的に高圧・高温となる場合に発生するフリクションポリマがやや多く観察されました。このことから、潤滑部で発生している摩耗形態は切削摩耗であることが分かりました。
報告№107-6000 報告№107-6513 | 分析№107-00010 分析№107-00258 | 107-00258 | 初期試験を実施した結果、摩耗の安定が確認され、潤滑油も継続使用可能と判断します。これらのことは、前回に比較して、計数汚染度はランク減少したことSOAP／D-SOAPの鉄および錫濃度に変化がないこと異常摩耗の早期発見パラメータであるフェログラフィーのIs値が.と良好の範囲にあること以上のことから判断しました。
報告№102-6175 | 分析№102-03257 | 102-03257 | 濾過前の試料油を分析した結果、フェログラフィーを除く項目は良好でした。フェログラフィーの結果、摩耗過酷度を示すIs値は.と非常に良好の範囲にあるものの、摩耗粒子形態観察の結果、摩擦熱が高い場合に発生する球状粒子が見られました。球状粒子は、異常の兆候を示す形態のパラメータで、この摩耗粒子が発生する原因は、一般に、溶接工事、溶接作業などによる溶接スパッタの混入、電食による発生、厳しい金属接触による摩耗、が考えられます。発生原因が、の溶接スパッタの混入であれば、今後増加しないと思われますが、が考えられる場合は、原因を取り除かなければ球状粒子は増加すると考えられますので、ヶ月以内に再度分析を実施し、この球状粒子が増加の有無を確認されることを推奨します。尚、貴社において、過去に同様な事例が軸受損傷に繋がった例があるので、念のため、主機の起動時、停止時の温度チャートから軸受温度が微妙に変化しているか、いないかの確認をされるよう推奨します。
報告№108-7005 報告№108-7005 | 分析№108-01657 分析№108-01657 | 108-01657 | 今回の採油は、対象設備の停止中にドレンプラグから実施しているため、油循環中に採油した場合に比較し、油中粒子の沈降の影響を受け、分析データが高濃度に出る可能性があります。今回の分析は以上のことを踏まえて結果を検討しました。分析の結果、異常摩耗の早期発見パラメータであるフェログラフィーのIs値がの乗とやや高く、摩耗粒子の形態観察で異物の噛み込みなどで発生する切削粒子、金属接触が厳しい場合に発生するシビア粒子、外部から混入したと思われる砂等が観察されことから、摩耗形態は切削摩耗と凝着摩耗が混在していることが分かりました。切削摩耗観察された摩耗形態の中でも切削摩耗は、異物が混入していない状態に比較して、摩耗進行速度が速く注意が必要で、転がり軸受にこの摩耗形態が観察された場合、軸受寿命が分の程度に低下することが知られています。切削摩耗が進行した場合、転がり軸受の寿命の指標となるフレーキングに進展することが懸念されます。理論的計算の結果で今回の採油から時間以上経過していれば摩耗の進行状態が確認出来ますので、可能であれば運転再開後時間以上経過した時点で対象設備の運転中、または停止直後に油槽中層部から採油を実施されることを推奨します。ケイ素の検出SOAPでケイ素がppm検出されました。一般に、潤滑油中からケイ素が検出された場合の原因として、油の消泡剤として使用されるシリコン系の添加剤が検出される外部から混入した砂などが検出されるシリコングリースをシール部に塗布している場合、このシリコングリースが潤滑油に混入して検出されるなどが挙げられますが、今回の原因は、フェログラフィー摩耗粒子の形態観察で砂が多く観察されたことから、の可能性が考えられました。およびについては、分析結果では確認することが出来ませんので、原因を絞込むため、消泡剤の投与をしていないか、また、シリコングリースを使用している箇所があるかについてご確認下さい。尚、上述しましたように今回の採油は対象設備の停止中の採油であるため、対象設備の運転中の採油に比較して汚染度は高目に出ている可能性があります。採油は、粒子の沈降の影響を少なくすることが重要であり、そのため油中粒子が均一な分散状態で実施されることを併せて推奨します。は良好と判断します。粘度は良好と判断します。粘度はmm/sと新油値mm/sに比較して、粘度変化率は-.％で、当社推奨の管理限界値である±％以内にあり、良好と判断します。水分は良好と判断します。水分は.ppmと当社推奨の管理限界値の以下であり、良好と判断します。全酸価は良好と判断します。全酸価は.mgKOH/gと新油値以内にあり、良好と判断します。RBOTの結果、良好と判断します。RBOTはminと当社推奨の管理限界値のmin以上であり、良好と判断します。は良好と判断します。計数汚染度は良好と判断します。計数汚染度はNAS級と当社推奨の管理限界値のNAS級以内にあり、良好と判断します。機器の潤滑状態異常摩耗の早期発見パラメータであるフェログラフィーのIs値がの乗とやや高く、摩耗粒子の形態観察の結果、異物の噛み込みなどで発生する切削粒子、金属接触が厳しい場合に発生するシビア粒子、外部から混入したと思われる砂等がやや多く観察されました。SOAPの結果、ケイ素が検出されました。SOAPの結果、外部から混入したと思われるケイ素が検出されました。D－SOAPの結果は良好です。D－SOAPの結果、鉄、亜鉛、外部から混入したと思われるカルシウム、ナトリウムが検出されました。フェログラフィーの結果、異物の噛み込みなどで発生する切削粒子、金属接触が厳しい場合に発生するシビア粒子、外部から混入したと思われる砂等が観察されました。異常摩耗の早期発見パラメータであるフェログラフィーのIs値がの乗とやや高く、摩耗粒子の形態観察の結果、異物の噛み込みなどで発生する切削粒子、金属接触が厳しい場合に発生するシビア粒子、外部から混入したと思われる砂等が観察されました。
報告№101-6135 | 分析№101-01487 | 101-01487 | 濾過前の試料油を分析した結果、計数汚染度を除く項目は良好でした。計数汚染度が前回に比較して、NAS級からNAS級に年間でランク上昇していました。SOAP／D－SOAPの結果、鉄及び錫が増加していることから、汚染要因は主軸及びメタルの摩耗によるものと考えられました。D－SOAPの錫濃度と油量リットルから摩耗体積を計算するとcmとなります。この摩耗体積と軸受の表面積の関係から、平均的摩耗深さを求めた結果、軸受の約分の一の面積で、μmとなりました。このことから、軸受の粗さを一般的なsとすると、その粗さの分の程度が摩耗した計算となります。又、フェログラフィーの摩耗粒子観察の結果、フレッティングにより発生した粒子が多く見られるため、今後軸受メタルの摩耗が更に進行すること懸念されるため、ヶ月以内に再度分析を実施し、摩耗の進行状況を確認されることを推奨します。尚、採油箇所が、前回の外部クーラーバルブから給排油管に変更しており、汚染度の上昇要因は、採油箇所の変更による可能性もありますので、可能であれば、前回と同じ採油箇所、採油方法で至急に再分析を実施し確認されることが必要です。
報告№109-09249 報告№110-00306 | 分析№109-001747 分析№110-001340 | 110-001340 | 本試料は、汚染や摩耗に関するデータが異常として出やすいドレンバルブから採油されたにも関わらず、分析の結果は全ての分析項目の値が当社推奨の管理基準を満たしており、新油分析値との比較結果も問題となる値はなかったことから、油は継続使用可能な状態であり、また運転中における潤滑状態も正常であったものと判断します。分析結果特性低下特性低下に係るパラメータの分析結果は良好と判断します。粘度粘度は.mm/sと新油値.mm/sに対する粘度変化率は+％で、当社推奨の管理限界値である±％以内にあり、良好と判断します。全酸価コンプレッサー油の全酸価は、油メーカによって初期値が違うため統一した管理基準を設定するのが困難であることから、当社では管理限界値を設定しておらず、新油分析値との比較及び他の分析項目の結果より全酸価の状態判断を行います。その結果、全酸価は.mgKOH/gと新油値.mgKOH/g以内であることから良好と判断します。酸化安定度酸化安定度はminであり、当社推奨の管理限界値のmin以上であることから良好と判断します。有機物・有機化合物有機物・有機化合物は、IRチャートによる新油分析値との比較の結果、cm-付近に劣化の兆候を示すカルボン酸の吸収が確認されていないことから、良好と判断します。色相はLであり、新油値のLに比較して大きな変化はないことから、良好と判断します。汚染に係るパラメータの分析結果は良好と判断します。水分は.ppmであり、当社推奨の管理限界値の以下であることから良好と判断します。汚染粒子数はNAS級であり、当社推奨の管理限界値のNAS級以内であることから良好と判断します。汚染度物重量は.mg/mlであり、当社推奨の管理限界値のmg/ml以内であることから良好と判断します。摩耗運転中における潤滑状態は正常であったものと判断します。異常摩耗の早期発見パラメータであるフェログラフィーのIs値がのマイナス乗と当社基準値と比較して良好の範囲にあったことから潤滑箇所の潤滑状態は正常と判断します。金属濃度SOAP法により金属濃度を測定した結果、油の添加剤成分であるリンがppm、亜鉛が、カルシウムがppm、外部から混入したと思われるケイ素がppmと僅かに検出されましたが良好と判断します。金属濃度酸溶解法により金属濃度を測定した結果、油の添加剤成分であるカルシウムが、外部から混入したと思われるナトリウムがと僅かに検出されましたが良好と判断します。
報告№109-09136 報告№112-00440 | 分析№109-001160 分析№112-001877 | 112-001877 | 濾過前の試料油を分析した結果、以下の摩耗粒子が比較的多く観察されました。金属接触が厳しく、且つ、摩擦熱が高い場合に発生する黒錆局部的に高圧・高温となる場合に発生するフリクションポリマD-SOAPの結果、前回に比較して鉄がからに増加していました。黒錆摩耗粒子の観察結果から、発生している摩耗形態は凝着摩耗であることがわかりました。観察された摩耗粒子は鉄系材料であることから、軸受摺動部や鉄系材料同士が局部的に接触する箇所、例えば軸受支持部などで発生している可能性が考えられます。フリクションポリマフリクションポリマは、潤滑油が摺動面に押し込められ高圧状態になると同時に、圧縮熱により高温状態になった結果、基油自身が重合反応を起こし生成することが知られています。そのため、高圧高温状態の解消がなされなければ、潤滑油の劣化が進行し、粘度上昇に因る潤滑異常に進展する場合があります。これらの障害発生に対する弊害を勘案の上、ヶ月後に再分析を実施し、汚染度および摩耗の進行状況を確認されることを推奨します。
報告№109-09136 報告№112-00580 | 分析№109-001160 分析№112-002388 | 112-002388 | 潤滑油および軸受は継続使用可能な状態にあると判断します。今後は、本データを初期値として管理することを推奨します。はフェログラフィーおよびSOAP／D-SOAPの結果から総合的に判断した結果、正常な状態にあると考えられます。フェログラフィー【定量分析：Is値】Is値は異常摩耗の早期発見パラメータのつで、摩耗粒子を定量化するために用います。今回のIs値はのマイナス乗と低い値でした。フェログラフィー【定性分析：摩耗粒子および摩耗形態観察】分析結果から比較的多く観察された粒子は、以下の通りでした。正常な摩耗粒子・潤滑状態が正常なマイルド摩耗により発生。Iカップリング発光分光分析【SOAP／D-SOAP】検出された金属元素から発生箇所を推定すると、以下の通りでした。鉄、錫・軸受等バリウム・添加剤リン・外部混入異物計数汚染度、重量汚染度は共に良好でした。．IR、RBOTの各データは良好でした。
報告№109-09136 報告№112-00060 | 分析№109-001160 分析№112-000154 | 112-000154 | 濾過前の試料油を分析した結果、計数汚染度が前回濾過後のNAS級から、今回NAS級に約ヶ月でランク増加していました。摩耗粒子の形態観察およびフィルタ表面の異物観察で鉄錆等が観察されたため、汚染度が増加した要因は、摩耗による粒子の増加ではなく、外部から混入したと思われる異物によるものと考えられます。但し、異物の混入はありましたが、潤滑異常の早期発見パラメータである摩耗過酷度を示すIs値がの乗と非常に良好の範囲にあることから、潤滑状態は正常な状態にあると判断します。尚、RBOTが前回に比較し、min増加していました。RBOTが増加した理由は、更油、補給を実施した仮設タンクで他の軸受油と混合して濾過を実施した濾過機配管内や仮設タンクなどに油が残留していた以上のことが考えられます。今回の採油は、濾過機採油バルブから実施していることから、およびに該当すると思われます。但し、今回の分析結果で、酸価および粘度の各データに大きな変化はなく、異種油の混入などは確認されていないため、本試料油は継続使用可能な状態にあります。今後は、今回のRBOT値を基に潤滑油の寿命を評価します。
報告№106-0247 報告№106-0247 | 分析№106-01363 分析№106-01363 | 106-01363 | 分析の結果、軸受の異常摩耗は確認されていないものの、油劣化の進行が確認され、潤滑油系統内の鉄系材料表面に腐食摩耗が発生していることが確認されたことから、至急更油を実施することを推奨します。過去に全酸価が上昇し続けたタービン油を使用していて、軸受メタルが腐食摩耗により全損した例も確認されておりますので、できるだけ早い対応が必要と考えます。これらのことは、全酸価が.mgKOH/gと当社推奨の管理限界値を超えて、IRの結果で油劣化の兆候を示すカルボン酸が確認されたこと計数汚染度がNAS級と当社推奨の管理限界値に到達し、重量汚染度がmg/mlと当社推奨の管理限界値を超えていたこと摩耗粒子形態観察で赤錆が観察され、フィルタ写真の結果でフィルタ表面が赤茶色になっていたことSOAP／D－SOAPの結果、鉄が多く検出されたこと以上のことから判断しました。尚、主機停止中に油槽ドレンから採油を実施しているため、油循環中の採油に比較して油中粒子が沈降して高濃度になっている部分を採油していると考えられます。したがって、油が循環している状態で採油を実施した場合に比較して、分析データが高くなり、異常な状態と判断してしまう可能性がありますので、今後の採油は、停止直後、或いは、油循環中に潤滑油が十分に循環している箇所から採油を実施されることを推奨します。全酸価が.mgKOH/gと当社推奨の管理限界値を超え、IRの結果で油劣化の兆候を示すカルボン酸の吸収が確認されたことから、至急更油を実施されることを推奨します。粘度は良好と判断します。粘度は、.mm/sと新油値mm/sに比較して粘度変化率は+％で、当社推奨の管理限界値である±％以内にあり良好と判断します。水分は良好と判断します。水分は、.ppmと当社推奨の管理限界値の以下であり、良好と判断します。全酸価は当社推奨の管理限界値を超えていました。全酸価は、.mgKOH/gと当社推奨の管理限界値の.mgKOH/gを超えていました。IRの結果、油劣化の兆候を示すカルボン酸の吸収が確認されました。IRの結果、油劣化の兆候を示すカルボン酸の吸収が確認されました。計数汚染度は当社推奨の管理限界値に到達し、重量汚染度は当社推奨の管理限界値を超えていました。計数汚染度は当社推奨の管理限界値に到達していました。計数汚染度はNAS級と当社推奨の管理限界値のNAS級に到達していました。重量汚染度は当社推奨の管理限界値を超えていました。重量汚染度はmg/mlと当社推奨の管理限界値のmg/mlを超えていました。機器の潤滑状態摩耗粒子形態観察の結果、腐食により発生する赤錆が観察されました。SOAPの結果、鉄が多く検出されました。SOAPの結果、鉄がppm、鉛がppm、銅、バリウムが共にppm検出されました。軸受の摩耗を示す錫は検出されていないことから良好と判断します。D－SOAPの結果、鉄が多く検出されました。D－SOAPの結果、鉄が.ppm、鉛が、銅が、外部から混入したカルシウム、バリウムが共にと検出されました。軸受の摩耗を示す錫は検出されていないことから良好と判断します。フェログラフィーの結果、腐食により発生する赤錆が観察されました。異常摩耗の早期発見パラメータであるフェログラフィーのIs値が.と良好の範囲にあるものの、摩耗粒子形態観察の結果、腐食により発生する赤錆が観察されました。
報告№107-4530 報告№107-7012 | 分析№107-01164 分析№107-01456 | 107-01456 | 初期試験を実施した結果、摩耗の安定が確認され、潤滑油も継続使用可能と判断します。これらのことは、前回に比較して、計数汚染度は等級に変化がないことSOAP／D-SOAPの鉄および錫濃度に変化がないこと異常摩耗の早期発見パラメータであるフェログラフィーのIs値が.と良好の範囲にあること以上のことから判断しました。
報告№106-0462 報告№106-0462 | 分析№106-02648 分析№106-02648 | 106-02648 | 分析の結果、計数汚染度がNAS級と前回のNAS級に比較してやや高い値でした。フィルタ写真の結果、外部から混入したと思われる鉄錆、砂が多く観察されたことから、汚染度が高い原因は、外部から混入したと思われる異物の影響と考えられました。今後これらの異物がサーボシリンダ摺動部やポンプなどに噛み込み摩耗が進行し汚染度が上昇する場合があるため、ヶ月後に再度分析を実施し、汚染度および摩耗状況を確認されることを推奨します。これらのことは、計数汚染度がNAS級とやや高いことフィルタ写真で外部から混入したと思われる鉄錆、砂が多く観察されたこと以上のことから判断しました。は良好と判断します。粘度は良好と判断します。粘度は、mm/sと新油値mm/sに比較して粘度変化率は+.％で、当社推奨の管理限界値である±％以内にあり良好と判断します。水分は良好と判断します。水分は、.と当社推奨の管理限界値の以下であり、良好と判断します。全酸価は良好と判断します。全酸価は.mgKOH/gと新油値.mgKOH/gに比較して変化はなく、良好と判断します。IRの結果、良好と判断します。IRの結果、油劣化の兆候を示すカルボン酸の吸収が確認されていないことから、良好と判断します。RBOTの結果、良好と判断します。RBOTはminと当社推奨の管理限界値のmin以上であり、良好と判断します。計数汚染度はやや高い値でした。計数汚染度はやや高い値でした。計数汚染度はNAS級と当社推奨の管理限界値のNAS級以内であるものの、やや高い値でした。重量汚染度は良好と判断します。重量汚染度は.mg/mlと当社推奨の管理限界値のmg/ml以内であり、良好と判断します。機器の潤滑状態機器の潤滑状態は正常と判断します。SOAPの結果は良好です。SOAPの結果、錫がppm、油の添加剤成分であるリンがppm、バリウムがppm検出されました。D－SOAPの結果は良好です。D－SOAPの結果、鉄が、油の添加剤成分であるバリウム、外部から混入したと思われるカルシウムが共に、ナトリウムが検出されました。フェログラフィーの結果は良好です。異常摩耗の早期発見パラメータであるフェログラフィーのIs値がと良好の範囲にあり、潤滑状態は良好と判断します。
報告№108-0202 報告№108-0202 | 分析№108-01479 分析№108-01479 | 108-01479 | 分析の結果、ギヤ歯面、転がり軸受の軌道面、共に潤滑状態は正常であることが確認されたことから、ギヤおよび軸受は継続使用可能な状態にあると判断します。但し、摩耗粒子の形態観察でμmサイズの疲労摩耗粒子が観察されました。視野に個と少ないことから、現在のところギヤ歯面および転がり軸受は継続使用可能と判断しますが、今後更に摩耗が進行することが懸念されるため、定期的に分析を実施されることを推奨します。これらのことは、前回に比較してD－SOAPの結果、ギヤ歯面および転がり軸受の摩耗により発生する鉄濃度に変化はなく、摩耗粒子の形態観察の結果、ギヤ歯面および転がり軸受の微小な疲労摩耗により発生する摩耗粒子が多いものの、μmサイズの疲労摩耗粒子が視野に個観察されたこと以上のことから判断しました。尚、トライボ診断では、バックラッシの増加量を分析結果から計算できますので、構造が確認できる図面、ギヤの形式、歯形、モジュール、歯数、回転数、増速比、歯幅をお知らせ下さい。計算結果をご報告いたします。計数汚染度は良好と判断します。計数汚染度は良好と判断します。計数汚染度はNAS級と当社推奨の管理限界値のNAS級以内であることから、良好と判断します。重量汚染度はmg/mlでした。重量汚染度はmg/mlでした。機器の潤滑状態フェログラフィーの結果、μmサイズの疲労摩耗粒子が観察されました。SOAPの結果は良好です。SOAPの結果、油の添加剤成分であるリン、亜鉛、カルシウムが検出されました。摩耗により発生する鉄が検出されていないことから、良好と判断します。D－SOAPの結果、鉄が検出されました。D－SOAPの結果、摩耗により発生する鉄、油の添加剤成分であるリン、亜鉛、カルシウムが検出されました。フェログラフィーの結果、μmサイズの疲労摩耗粒子が観察されました。フェログラフィーの結果、異常摩耗の早期発見パラメータであるIs値がの乗とやや高く、摩耗粒子の形態観察の結果、微小な疲労摩耗粒子が多いものの、μmサイズの疲労摩耗粒子が視野に個観察されました。
報告№102-0105 報告№102-0105 | 分析№102-00802 分析№102-00802 | 102-00802 | 本試験は、潤滑油の分析結果から、軸受の潤滑状態及び油の劣化状態を確認することを目的としました。潤滑分析の結果、潤滑を知るために実施した粘度、水分、全酸価の値全て良好でした。従って、潤滑油は正常な状態と判断します。汚染状態計数汚染度、フェログラフィーが良好な範囲を超えていました。計数汚染度は、NAS級以上で汚染されています。計数汚染度は、全ての粒子レンジが級、または、級以上でした。油中金属濃度油中金属濃度を、発光分光分析法で測定した結果、鉄及びモリブデンが比較的多く検出されました。このうち、モリブデンはデフリックコートに使用されている二硫化モリブデンと考えられます。摩耗形態油中夾雑物をフェログラフィー法により分析した結果、非常に微細な赤錆が多く観察されました。これは、潤滑部分の金属間で微振動が発生している場合に観察されるもので、フレッティング粒子と呼ばれています。摩耗粒子は、μm未満の常に小さなサイズであるのが特長です。又、フレッティング粒子以外に、転がり軸受の軌道面から発生したμ以下の疲労摩耗粒子が多く見られました。潤滑状態以上の事から、潤滑油の性状は良好であるものの、潤滑油は汚染されており、その汚染の原因は、フレッティング及び転がり軸受の疲労により発生した疲労摩耗粒子と球面ブッシュ表面に塗布されているデフリックコートが摩耗して発生した粒子によるものと考えられました。転がり軸受の疲労により発生する疲労剥離、いわゆるマイクロフレーキングは、転がり軸受の寿命を示すフレーキングの始まりを示し、疲労摩耗が大きく進展することを示唆します。又、観察された摩耗粒子の中には、異物の噛み込みにより発生した切削粒子や油膜切れにより発生したシビア粒子も見られることから、軌道面や転動面には疲労摩耗の起点となる傷が多く発生していると考えられ、これにより疲労摩耗が加速的に進行することが懸念されます。摩耗の進行状態を調べるには、摩耗濃度が平衡に到達する運転時間の時間以上を経過した時点で、できる限り早く再度分析を実施し、進行状況を確認されることを推奨します。
報告№104-8013 | 分析№104-00533 | 104-00533 | オーバーホール後回目の初期試験を実施した結果、摩耗は安定していると判断します。これらのことは、前回に比較して、計数汚染度はランク減少し、SOAP／D-SOAPの鉄及び錫濃度も減少し、異常摩耗の早期発見パラメータであるフェログラフィーのIs値が、.と良好の範囲にあること以上のことから判断しました。
報告№108-0250 報告№108-0250 | 分析№108-01817 分析№108-01817 | 108-01817 | 、汚染度、軸受の潤滑状態を確認する。今回の採油は、対象設備の停止中に排油口から実施しているため、油循環中に採油した場合に比較し、油中粒子の沈降の影響を受け、分析データが高濃度に出る可能性があります。今回の分析は以上のことを踏まえて結果を検討しました。【軸受の潤滑状態】分析の結果、計数汚染度がNAS級と当社推奨の管理限界値に到達し、異常摩耗の早期発見パラメータであるフェログラフィーのIs値が高いの乗となっていました。摩耗粒子の形態観察で外部から混入した鉄錆、砂等の異物、硬い異物の噛み込みにより発生する切削粒子、金属接触が厳しい場合に発生するシビア粒子、銅合金、ホワイトメタルが観察され、フィルタ表面の異物観察で鉄錆、砂、金属粒子等が観察されました。更にD－SOAPで鉄、銅、錫が検出されたことから、汚染度が高い要因は、摩耗と外部から混入した異物によるものと考えられました。外部混入異物は、今回の採油が対象設備の停止中に排油口から採油を実施しているため、排油口配管内部に残留していた汚染物が検出された可能性が高いと思われますが、同時に観察された摩耗粒子から判る摩耗形態は、切削摩耗と凝着摩耗であり、これらの摩耗形態が混在していることが判りました。特に切削摩耗は異物が混入していない状態に比較して、摩耗進行速度が速く注意が必要です。今後さらに摩耗が進行することが懸念されるため、油槽内を清掃されると共に、運転再開後ヶ月以内に再度分析を実施し、摩耗の進行状況を確認することを推奨します。尚、銅を使用した箇所の摩耗が確認されたため、銅を使用した箇所がないかを確認し、摩耗箇所を特定することを併せて推奨します。【】を示す粘度、水分、全酸価、IRの各データは良好の範囲にあることから、この油は継続使用可能と判断します。【採油について】上述しましたように、今回の採油は停止中の採油であるため、運転中の採油に比較して汚染度は高目に出ている可能性があります。採油は、粒子の沈降の影響を少なくすることが重要であり、そのため油中粒子が均一な分散状態で実施されることを併せて推奨します。
報告№109-09341 報告№109-09341 | 分析№109-002412・2413・2414 分析№109-002412・2413・2414 | 109-002412_2413_2414 | ディーゼル機関フィルタ上流側配管ドレンフィルタ下流側圧力制御逆止弁前フィルタ下流側圧力制御逆止弁前オイルパンにL補給し、ポールフィルタでオイルパン内の潤滑油の濾過を実施し、その後、プライミングポンプを起動して、時間循環しながら機関付潤滑油フィルタを通して濾過を実施した。その後プライミングポンプを停止して採油を実施した。濾過の効果を確認する。○汚染度フィルタ上流側配管ドレンがNAS級、フィルタ下流側圧力制御逆止弁前・フィルタ下流側圧力制御逆止弁前共にNAS級でした。○フェログラフィーおよびSOAP／D－SOAP・フィルタ上流側配管ドレン異常摩耗の早期発見パラメータは、ディーゼル発電機の潤滑油としては正常な範囲にあるの乗でした。また、観察された摩耗粒子は、μm以下の微小な鉄系摩耗粒子が比較的多く観察されました。SOAPで鉛、D－SOAPで鉄、カルシウムが検出されました。・フィルタ下流側異常摩耗の早期発見パラメータは、ディーゼル発電機の潤滑油としては正常な範囲にあるの乗でした。また、観察された摩耗粒子は、μm以下の微小な鉄系摩耗粒子が比較的多く観察されました。D－SOAPで鉄、カルシウムが検出されました。・フィルタ下流側異常摩耗の早期発見パラメータは、ディーゼル発電機の潤滑油としては正常な範囲よりやや高いの乗でした。また、観察された摩耗粒子は、μm以下の微小な鉄系摩耗粒子が比較的多く観察されました。SOAPで鉛、D－SOAPで鉄、カルシウムが検出されました。濾過の効果オイルパンの潤滑油をポールフィルタで濾過し、時間循環して濾過を実施したことでフィルタ上流部がNAS級と清浄な状態になりました。また、同様にフィルタ下流部A・B列がNAS級と清浄な状態に改善され運転稼動には支障ない清浄度となりました。カルシウムの析出D－SOAPでカルシウムがフィルタ上流側配管ドレンでppm、フィルタ下流側でppm、フィルタ下流側でppm検出されました。カルシウムが検出された要因は、油の添加剤成分が析出したためと思われます。ディーゼルエンジンの潤滑油中のカルシウムが高濃度になるのは、燃焼室から潤滑部に入り込んだ燃焼ガスや未燃焼ガス中の硫黄分が、添加剤のカルシウム分と反応し硫酸カルシウムを生成することに起因しています。現在の濃度ではメタル摩耗への影響はありませんが、カルシウム化合物が油膜間に噛み込んで切削摩耗により軸受寿命が短命となりやすくなることから、定期的な分析結果を基に以内の濃度で管理することが必要です。フィルタ上流側配管ドレン汚染粒子数はNAS級と清浄です。汚染粒子数は以下の通りです。汚染粒子数はNAS級と清浄です。汚染度物重量は.mg/mlでした。汚染度物重量は.mg/mlでした。摩耗観察された摩耗粒子は、μm以下の微小な鉄系摩耗粒子が比較的多く観察されました。摩耗粒子の結果、μm以下の微小な鉄系摩耗粒子が比較的多く観察されました。異常摩耗の早期発見パラメータであるフェログラフィーのIs値がの乗と良好の範囲にあり、観察された摩耗粒子は、μm以下の微小な鉄系摩耗粒子が比較的多く観察されました。金属濃度SOAPの結果、鉛が検出されました。金属濃度SOAPの結果、鉛、油の添加剤成分であるリン、亜鉛、カルシウム、マグネシウム、ホウ素、外部から混入したと思われるアルミニウムが検出されました。金属濃度酸溶解法の結果、鉄、カルシウムが検出されました。金属濃度酸溶解法の結果、鉄、カルシウム、油の添加剤成分であるリン、亜鉛、カルシウム、マグネシウム、外部から混入したと思われるアルミニウム、ナトリウムが検出されました。フィルタ下流側汚染粒子数はNAS級と清浄です。汚染粒子数は以下の通りです。汚染粒子数はNAS級と清浄です。汚染度物重量は.mg/mlでした。汚染度物重量は.mg/mlでした。摩耗観察された摩耗粒子は、μm以下の微小な鉄系摩耗粒子が比較的多く観察されました。摩耗粒子の結果、μm以下の微小な鉄系摩耗粒子が比較的多く観察されました。異常摩耗の早期発見パラメータであるフェログラフィーのIs値がの乗と良好の範囲にあり、観察された摩耗粒子は、μm以下の微小な鉄系摩耗粒子が比較的多く観察されました。金属濃度SOAPの結果は良好です。金属濃度SOAPの結果、油の添加剤成分であるリン、亜鉛、カルシウム、マグネシウム、ホウ素、外部から混入したと思われるアルミニウムが検出されました。金属濃度酸溶解法の結果、鉄、カルシウムが検出されました。金属濃度酸溶解法の結果、鉄、油の添加剤成分であるリン、亜鉛、カルシウム、マグネシウム、外部から混入したと思われるアルミニウム、ナトリウムが検出されました。フィルタ下流側汚染粒子数はNAS級と清浄です。汚染粒子数は以下の通りです。汚染粒子数はNAS級と清浄です。汚染度物重量は.mg/mlでした。汚染度物重量は.mg/mlでした。摩耗観察された摩耗粒子は、μm以下の微小な鉄系摩耗粒子が比較的多く観察されました。摩耗粒子の結果、μm以下の微小な鉄系摩耗粒子が比較的多く観察されました。異常摩耗の早期発見パラメータであるフェログラフィーのIs値がの乗とやや高く、観察された摩耗粒子は、μm以下の微小な鉄系摩耗粒子が比較的多く観察されました。金属濃度SOAPの結果、鉛が検出されました。金属濃度SOAPの結果、鉛、油の添加剤成分であるリン、亜鉛、カルシウム、マグネシウム、ホウ素、外部から混入したと思われるアルミニウムが検出されました。金属濃度酸溶解法の結果、鉄が検出されました。金属濃度酸溶解法の結果、鉄、油の添加剤成分であるリン、亜鉛、カルシウム、マグネシウム、外部から混入したと思われるアルミニウム、ナトリウムが検出されました。
報告№108-5071 報告№111-00598 | 分析№108-02721 分析№111-002784 | 111-002784 | 潤滑油は継続使用可能な状態にあると判断します。は良好でした。分析結果は良好と判断します。粘度粘度は.mm/sと新油値mm/sに比較して、粘度変化率は-.％で、当社推奨の管理限界値である±％以内にあり、良好と判断します。水分は.ppmと当社推奨の管理限界値の以下にあり、良好と判断します。全酸価全酸価は.mgKOH/gと新油値.mgKOH/g以下にあり、良好と判断します。
報告№108-8018 報告№108-8018 | 分析№108-03215 分析№108-03215 | 108-03215 | 分析の結果、異常摩耗の早期発見パラメータであるフェログラフィーのIs値がの乗とやや高く、摩耗粒子の形態観察で微小な鉄系摩耗粒子が比較的多く観察されたものの、転がり軸受の寿命の指標となるフレーキングの発生が確認されていないことから、潤滑状態は正常と判断します。一方、潤滑油の基本性状の粘度および、特性低下を知るパラメータである全酸価、有機物・有機化合物、酸化安定度は、各データとも良好な範囲内にあり、特性低下は認められなかったことからこの油は継続使用可能と判断します。特性低下全ての項目が良好な範囲にあったことから特性低下は認められず良好と判断します。粘度は良好と判断します。粘度はmm/sと新油値mm/sに比較して、粘度変化率は-％で、当社推奨の管理限界値である±％以内にあり、良好と判断します。全酸価は良好と判断します。全酸価は.mgKOH/gと新油値.mgKOH/gに比較して高い値であるものの、有機物・有機化合物の結果で油劣化の兆候を示すカルボン酸の吸収が確認されていないことから、良好と判断します。有機物・有機化合物の結果、良好と判断します。有機物・有機化合物の結果、油劣化の兆候を示すカルボン酸の吸収が確認されていないことから、良好と判断します。酸化安定度の結果、良好と判断します。酸化安定度はminと当社推奨の管理限界値のmin以上であり、良好と判断します。色相は良好と判断します。色相はLと新油値のL.に変化はなく、良好と判断します。汚染は良好と判断します。水分は良好と判断します。水分はppmと当社推奨の管理限界値の以下であり、良好と判断します。汚染粒子数は良好と判断します。汚染粒子数はNAS級と当社推奨の管理限界値のNAS級以内にあり、良好と判断します。汚染物重量は良好と判断します。汚染物重量はmg/mlと当社推奨の管理限界値のmg/ml以内にあり、良好と判断します。摩耗摩耗粒子の結果、微小な疲労摩耗粒子が多く観察されています。摩耗粒子の結果、微小な鉄系摩耗粒子が比較的多く観察されています。異常摩耗の早期発見パラメータであるフェログラフィーのIs値がの乗とやや高く、摩耗粒子の形態観察の結果、微小な鉄系摩耗粒子が比較的多く観察されています。金属濃度SOAPの結果、鉄が検出されています。金属濃度SOAPの結果、鉄が検出されています。金属濃度酸溶解法の結果、鉄が検出されています。金属濃度酸溶解法の結果、鉄、外部から混入したと思われるカルシウムが検出されています。
報告№102-0170 | 分析№102-01432 | 102-01432 | 本試験は、潤滑油の分析結果から、軸受の潤滑状態及び油の劣化状態を確認することを目的としました。結論ベアリングは使用可能な状態にあると考えられますが、油中の水分の影響、及びフレッティングにより赤錆が発生しています。摩耗状態の早期発見パラメータであるIs値がの乗のレベルであり、良好な潤滑状態であることが分かります。今後、この赤錆の増加傾向を確認するため、ヶ月後に再度分析を実施し、摩耗の進行状況を確認されることを推奨します。考察分析の結果、水分とフェログラフィーを除く項目は良好でした。水分が.ppmと当社推奨の管理基準値のを超えており、発錆予防のため、水分除去、又は、更油を実施されることを推奨します。尚、水分混入の原因は、結露などが考えられます。一方、フェログラフィーの結果、水分の影響やフレッティングにより発生した赤錆がやや多く見られました。現在のところ、ベアリングの寿命の指標とされるフレーキングの発生は確認されず、ベアリングは継続使用可能な状態にあると判断できますが、この赤錆がベアリング軌道面に噛み込み傷が発生し、その傷が起点となってフレーキングに進展することが懸念されることに注意する必要があります。
報告№108-0255 報告№108-0255 | 分析№108-01851 分析№108-01851 | 108-01851 | 分析の結果、SOAPの銅を除く各分析データは良好であり、潤滑状態は良好な状態あると判断します。尚、SOAPの結果、前回に比較して銅がからppmに増加していました。これは、銅を使用した部分の溶出が発生していることを示しています。この溶出は検出された亜鉛系添加剤の成分と銅が反応し、溶出することが知られています。銅濃度は別紙鉱油の酸化に対する金属触媒の影響に示すように銅濃度が増加すると酸化速度が速まりますので、酸化劣化の進行状況を油分析により監視されることを推奨します。は良好と判断します。計数汚染度は良好と判断します。計数汚染度はNAS級と当社推奨の管理限界値のNAS級以内にあり、良好と判断します。重量汚染度は良好と判断します。重量汚染度は.mg/mlと当社推奨の管理限界値のmg/ml以内にあり、良好と判断します。機器の潤滑状態SOAPの結果、銅が多く検出されました。SOAPの結果、銅が多く検出されました。SOAPの結果、油の添加剤成分であるリン、亜鉛が検出されました。一方、銅がppm検出されました。銅を使用した部分の溶出が発生していると考えられます。この溶出は検出された亜鉛系添加剤の成分と銅が反応し、溶出することが知られています。銅濃度は別紙鉱油の酸化に対する金属触媒の影響に示すように銅濃度が増加すると酸化速度が速まりますので、酸化劣化の進行状況を全酸価の変化で監視されることを推奨します。D－SOAPの結果は良好です。D－SOAPの結果、摩耗により発生する鉄および錫が検出されていないことから、良好と判断します。フェログラフィーの結果は良好です。異常摩耗の早期発見パラメータであるフェログラフィーのIs値がのマイナス乗と良好の範囲にあることから、潤滑状態は正常と判断します。
報告№109-09136 報告№111-00375 | 分析№109-001160 分析№111-001780 | 111-001780 | 軸受は継続使用可能な状態にあると判断します。前回に比較してSOAP／D－SOAPの結果で、鉄濃度に変化はなく、異常摩耗の早期発見パラメータであるフェログラフィーのIs値がのマイナス乗と良好でした。前回に比較して計数汚染度はNAS級からNAS級にランク増加したものの、当社推奨の管理限界値内にあり、良好でした。分析結果は良好と判断します。計数汚染度計数汚染度はNAS級と当社推奨の管理限界値のNAS級以内にあり、良好と判断します。重量汚染度はmg/mlでした。機器の潤滑状態機器の潤滑状態は正常と判断します。SOAPSOAPの結果、油の添加剤成分であるリンが検出されました。摩耗により発生する鉄は検出されていないことから、良好と判断します。D－SOAPD－SOAPの結果、摩耗により発生する鉄が検出されました。フェログラフィー異常摩耗の早期発見パラメータであるフェログラフィーのIs値がのマイナス乗と良好の範囲にあり、潤滑状態は正常と判断します。
報告№105-6050 報告№105-6071 | 分析№105-01529 分析№105-02655 | 105-02655 | 油交換後に回目の初期試験を実施した結果、潤滑状態は安定し、潤滑油も継続使用が可能と判断します。これらのことは、前回に比較して、計数汚染度は等級に変化がないことSOAP／D-SOAPの鉄及び錫濃度に変化がないこと異常摩耗の早期発見パラメータであるフェログラフィーのIs値が.と良好の範囲にあること以上のことから判断しました。
報告№103-8031 報告№103-8031 | 分析№103-00558 分析№103-00558 | 10300558 | 分析の結果、本軸受は継続使用可能な状態にあると判断します。但し、外部から混入した鉄錆等の異物が非常に多く見られることから、更油または濾過により油を清浄な状態に改善することを推奨します。尚、を示す粘度、水分、全酸価、IRの各データは良好であり、この油は継続使用可能な範囲にあると判断します。を示す粘度、水分、全酸価、IRの各データは良好であり、この油は継続使用可能な範囲にあると判断します。粘度は良好と判断します。粘度はmm/sと新油値.mm/sに比較して、粘度変化率は-％で、管理限界値である％以内にあり、良好と判断します。水分は良好と判断します。水分はppmと管理限界値の以下であり、良好と判断します。全酸価は良好と判断します。全酸価は.mgKOH/gと新油値.mgKOH/g以内にあり、良好と判断します。IRは良好と判断します。IRはチャートに示すように新油に比較して変化はなく、良好と判断します。計数汚染度は当社推奨の管理限界値を超えていました。計数汚染度はNAS級以上と当社推奨の管理限界値を超えていました。重量汚染度は非常に汚染されていました。重量汚染度は.mg/mlと非常に汚染されていました。機器の潤滑状態本軸受は継続使用可能な状態にあると判断します。但し、外部から混入した鉄錆等の異物が非常に多くみられることから、濾過または更油により油を清浄にすることを推奨します。SOAPは良好でした。SOAPの結果、外部から鉄錆が検出されたと思われる鉄がppm検出されました。一方、油の添加剤成分であるリンがppm、亜鉛がppm、カルシウムがppm検出されました。D－SOAPは良好でした。D－SOAPの結果、軸受の摩耗により発生した錫が検出されているものの、ごく僅かであり良好と判断します。フェログラフィーの結果、外部から混入した鉄錆が非常に多く見られました。フェログラフィーの結果、異常摩耗の早期発見パラメータであるIs値はの乗とやや高いものの、観察された摩耗粒子は少なく、且つ、観察された粒子は外部から混入した鉄錆が支配的であることから、軸受は継続使用可能な状態にあると判断します。尚、外部から混入した鉄錆が非常に多くみられることから、一度、更油又は濾過により油を清浄にすることを推奨します。
報告№106-0031 | 分析№106-00149 | 106-00149 | 濾過前の試料油を分析した結果、粘度がmm/sと新油のmm/sに比較して、粘度変化率は+％で、やや不良領域にありました。現在、ISOVGからISOVGに移行しているため異常ではなく、本試料油は継続使用可能と判断します。
報告№102-4508 | 分析№102-01391 | 102-01391 | 定期試験を実施した結果、D－SOAP、重量汚染度を除く項目は良好でした。重量汚染度の結果、mg/mlと当社推奨の管理基準値を超えていました。D－SOAPの結果、亜鉛がppm検出されていることから、汚染の要因は、モービルヘビーメディアムJに添加剤成分として含まれていた亜鉛が析出してスラッジとなったためと考えられました。このスラッジは、粘着性があり、バルブの動作障害の発生原因となることが知られており、動作障害予防のため早急に除去する必要がります。除去方法は、貴社で数多く実績のある当社製清浄分散剤TS－の投与と濾過が最も有効ですので、この方法を推奨します。
報告№109-09448 報告№109-09448 | 分析№109-002808 分析№109-002808 | 109-002808 | 摩耗状態異常摩耗の早期発見パラメータであるフェログラフィーのIs値は、潤滑状態がやや厳しい状態にあることを示すの乗ですが、点検を要する摩耗粒子が観察されておらず、現在のところ継続使用は可能な状態にあると判断できます。この状態で検出された油中金属は、その多くが鉄であり、これらは摩耗粒子の観察結果から疲労摩耗であることが分かりました。疲労摩耗は、スパイラルベベルギヤの歯面で発生していると推定されますが、発生箇所が歯面の微小領域であることから、現在のところ、継続使用は可能と判断できます。バックラッシ減速機の構造から、最も負荷が大きく、摩耗が進行しやすい箇所をスパイラルベベルギヤとスパイラルベベルピニオンと推定し、この部分のバックラッシを求めました。更油後の稼働時間が不明であったため、更油後の稼働時間を時間と仮定してバックラッシを計算しました。その結果、減速機のギヤ歯面に摩耗が集中していたと仮定した場合、バックラッシの増加は初期値から.μm増加したと推定されました。バックラッシ増加分の上限値はメーカにより差異はあるものの、当社が推奨するバックラッシは一般に推奨されるμmを目安にしており、今回のデータはこの値に比較して十分に小さい値であることがわかります。バックラッシ増加分の上限値はメーカにより差異はあるものの、当社が推奨するバックラッシは一般に推奨されるμmを目安にしており、今回のデータはこの値に比較して十分に小さい値であることがわかります。汚染度計数汚染度がNAS級と汚染されていました。汚染度が高い要因は、摩耗によるものと思われます。を示す粘度、水分、全酸価、IRの各データは良好でした。結論ゲート機器の潤滑箇所の摩耗診断分析結果から摩耗が発生している箇所はギヤ歯面であり、摩耗形態は疲労摩耗であることが分かりました。この摩耗形態は、ギヤ歯面に荷重が繰り返しかかることにより、歯面の表面下で材料が疲労して剥離します。歯面に加わる荷重が過大である場合、観察される摩耗粒子は今回より大きな粒子が発生します。分析結果から推定されたバックラッシの増加分は.μmでしたが、このバックラッシは、一対の歯車の噛み合いを円滑にするための、ピッチ円周上での歯面間の遊びです。この値が過大になると振動や騒音の原因となるため、ギヤの摩耗状態を判断するためには重要なパラメータです。今回観察された摩耗粒子は、やや大型の粒子が見られるものの観察された摩耗粒子がμmサイズの微小な粒子が支配的であることからバックラッシの値は小さいと判断できます。バックラッシの計算時に仮定した稼働時間が正確であれば、本減速機は継続使用可能と判断できます。整備の必要な箇所の検討整備が必要な箇所は、本分析結果から確認されませんでした。しかし、分析結果から僅かではありますがギヤの摩耗が進行していることが確認されていますので、今後は定期的に潤滑油分析を実施し、その結果から摩耗の進行状況を確認することにより、整備の必要の有無を監視する方法が有用と思われます。潤滑油の劣化度診断一般的に潤滑油が劣化した場合、油の外観は黒褐色になり、粘度や全酸価が上昇しスラッジ等が発生します。また、その過程では劣化の兆候を示すカルボン酸の吸収がIRで確認できます。今回のは、全てのデータが良好の範囲にあり、潤滑油の劣化は確認されなかったことから、継続使用可能であり、交換の必要はないと判断します。潤滑管理の方法現在の潤滑油は年使用していますが、年間使用したにもかかわらず劣化が確認されなかったことから、本設備の潤滑油は少なくても更油後年間は使用できることが分かりました。潤滑油の交換時期の判断は、今回の分析だけでは予測することは困難ですが、定期的に分析を実施し、その結果の傾向から劣化の進行状況を確認することで容易に可能になります。計数汚染度が当社推奨の管理限界値に到達していることから、濾過や更油により汚染度を改善されることを推奨します。現在のところ潤滑部は継続使用可能な状態にあると思われますが、今後は疲労摩耗が進行する場合がありますので、定期的に分析を実施し、摩耗の進行状況を確認されることを推奨します。次回分析の時期を理論的に求めたところ、最短で約時間となります。この時間は、油中汚染物が均一になるために必要とする時間であり、この時間を経過すれば、再分析の結果から状態の傾向を確認することが可能となりますので、これを参考に次回分析時期を検討されることを推奨します。尚、定期的な分析を実施する際には、に関する分析項目の実施を推奨します。今回の分析結果からは、油劣化の進行は確認されていませんが、定期的な分析により潤滑油の交換時期を管理することが可能となります。は良好と判断します。粘度粘度は.mm/sと新油値.mm/sに比較して、粘度変化率は+.％で、当社推奨の管理限界値である±％以内にあり、良好と判断します。水分はppmと当社推奨の管理限界値の以下にあり、良好と判断します。全酸価全酸価は.mgKOH/gと新油値.mgKOH/gに比較して高いものの、IRの結果で油劣化の兆候を示すカルボン酸の吸収が確認されていないことから、良好と判断します。IRIRの結果、油劣化の兆候を示すカルボン酸の吸収が確認されていないことから、良好と判断します。計数汚染度は当社推奨の管理限界値に到達していました。計数汚染度計数汚染度はNAS級と当社推奨の管理限界値のNAS級に到達していました。重量汚染度はmg/mlでした。機器の潤滑状態摩耗粒子の形態観察の結果、疲労摩耗粒子、局部的に高圧・高温と場合に発生するフリクションポリマが比較的多く観察されました。SOAPによる油中金属濃度SOAPによる油中金属濃度の結果、鉄、ニッケル、油の添加剤成分であるリン、外部から混入したと思われるアルミニウム、ナトリウムが検出されました。SOAPによる油中金属濃度SOAPによる油中金属濃度の結果、鉄、銅、油の添加剤成分であるリン、外部から混入したと思われるカルシウム、アルミニウム、ナトリウムが検出されました。摩耗粒子診断異常摩耗の早期発見パラメータであるIs値がの乗とやや厳しい範囲にあり、摩耗粒子の形態観察の結果、疲労摩耗粒子、局部的に高圧・高温となる場合に発生するフリクションポリマが比較的多く観察されました。
報告№109-09136 報告№114-00079 | 分析№109-001160 分析№114-000242 | 114-000242 | 潤滑油は、劣化は確認されなかったものの、油中の汚染度が高い値でした。汚染度が高いのは、機器停止中に油中粒子が沈降することで高濃度となるドレン部分から採油している影響や、潤滑油に添加されている固体潤滑剤であるモリブデンの影響と考えられます。一方、油中金属濃度分析の結果では、固体粒子成分の鉄は更油実施によって前回の.ppmからppmに減少しているものの比較的高濃度であることから、この鉄分が潤滑部に噛み込むことにより、摩耗を促進させる可能性があります。念のため、傾向監視が必要と思われます。軸受は継続使用可能な状態にあると判断します。但し、異常摩耗の早期発見のパラメータであるIs値がレベルと、他設備に比較して異常度が高いことから、当該設備は他設備よりも短期間で摩耗進行を確認する必要があると判断します。定期的な分析今後の疲労摩耗の推移を監視するため、定期的に分析を実施することを推奨します。最適な採油方法本試料油は、機器停止中にドレンから採油されているため、別紙油中粒子の沈降の影響に示すように、油中粒子が油槽底部に沈降し、分析データが高濃度に出ている可能性があります。正確なデータによる診断を行うためにも、今後の採油は、停止直後に実施されることを推奨します。異常摩耗の早期発見のパラメータであるIs値は、レベルと高い値でした。更油実施前である前回もレベルであり、更油実施後の今回も依然として高い値であることから、当該設備は他設備よりも潤滑状態の監視に注意が必要です。フェログラフィーで観察された代表的な粒子は、以下の通りです。疲労摩耗粒子・繰返し応力による金属疲労で発生。大型化するとフレーキングの発生が懸念されます。また、SOAP-Tで亜鉛がppmと比較的高い値で検出されました。亜鉛を使用した箇所の摩耗が発生していると思われます。発生箇所が亜鉛メッキされた部品であった場合、耐食性が低下して腐食に進展することが懸念されます。計数汚染度はNAS級と当社推奨の管理限界値に到達していました。D-SOAPで油の添加剤成分であるリン、モリブデンが検出され、フィルタ表面残渣に金属片、粘ちょう物、鉄錆、砂等が観察されたことから、汚染度が高い要因は、摩耗とスラッジ、そして外部混入異物の影響と思われます。粘度、水分、酸価、IRの各データは良好です。
報告№109-09165 報告№109-09165 |  | 109-001346_1347 | 濾過効率は～％と低くいものの、清浄機出口サンプリング弁から採取した試料油の汚染度がNAS級と清浄な状態を保持できており、摩耗粒子の発生はほとんどなく、良好な潤滑状態にあるものと判断します。を示す粘度、水分、全酸価、IRの各データは当社推奨の管理限界値内にあることから、継続使用可能と判断します。を示す粘度、水分、全酸価、IRの各データは良好です。油清浄機の濾過効率による油汚染度管理に関する考察油清浄機の濾過効率の指標であるβ値を確認するため、油清浄機の入口側と出口側の配管より採油を実施し、計数汚染度を実施しました。その結果を下表に示します。 ・ここで、 EMBEDExcel.Sheet.式および表に示す通り、その結果、～μmレンジが%～μmレンジが%～μmレンジが%～μmレンジが%であり、ベータ値が若干低い値を示していますが、汚染度がNAS級と清浄な状態を保持しており、摩耗の発生はほとんどないものと判断します。機器の摩耗油清浄機が設置されていることでNAS級と清浄になっていますが、油濾過機がないと仮定した場合、計算により求めた～μmレンジの汚染度はNAS級の汚染状態になる可能性を示唆するものととらえる事が出来ます。他のレンジを同様に計算すると以下のようになり、NAS級となります。EMBEDExcel.Sheet.油清浄機がなかったとした場合、以上のとおりNAS級の汚染された状態になることが推定されます。この換算値を前回の油清浄機入口の換算値と比較した結果、各レンジの粒子数は減少傾向にあることから、潤滑状態は良好な範囲にあると判断します。
報告№107-4545 報告№109-09584 | 分析№107-02185 分析№109-003621 | 109-003621 | 前回に比較しての各データに変化はなく、良好でした。潤滑油は継続使用可能な状態にあると判断します。は良好と判断します。粘度粘度は.mm/sと新油値.mm/sに比較して、粘度変化率は-.％で、当社推奨の管理限界値である±％以内にあり、良好と判断します。粘度粘度はmm/sでした。粘度指数粘度指数はでした。水分はと当社推奨の管理限界値の以下であり、良好と判断します。全酸価全酸価はmgKOH/gと新油値mgKOH/gに比較して高いものの、IRの結果で油劣化の兆候を示すカルボン酸の吸収が確認されていないことから、良好と判断します。
報告№104-4548 報告№104-0254 | 分析№104-01752 分析№104-01951 | 104-01951 | 水分の混入分析の結果、水分が当社推奨の管理限界値を超え高い値を示しており、水分の混入が確認されました。この水分の影響による劣化の進行等の予防措置として、至急水分除去を実施されることを推奨します。重量汚染度が当社推奨の管理限界値を超え、光学顕微鏡写真に見られるように、フィルタ表面が茶褐色で、鉄錆等が多く見られました。D－SOAPの結果、鉄、油の添加剤成分であるリン、亜鉛、カルシウム、外部から混入したナトリウムが検出されていることから、汚染の要因は、鉄錆等の異物と油の添加剤が析出してスラッジになったものと考えられました。このスラッジは、粘着性がありバルブの動作障害の発生原因となることが知られており、早い時期に除去する必要があります。水分除去作業後、一定の時間経過した時点で油圧系統内の各部の水分濃度が上昇しないことを確認する等、慎重に水分の除去状況を確認後、TS－による除去作業を実施することを推奨します。尚、計数汚染度は、水分が多くセンサーエラーを起こし測定不能でした。機器の潤滑状態異常摩耗の早期発見パラメータであるフェログラフィーのIs値がの乗と高くなっていた。摩耗粒子の形態観察の結果、外部から混入した異物が多く観察されたことから、Is値が高い要因は、異常な摩耗の発生ではなく、外部混入の異物によるものと考えられました。これら異物混入による摩耗への影響は確認されていないものの、今後、バルブ類の動作障害予防のため、濾過実施と共に～ヶ月以内に再度分析を実施し、摩耗の進行状況を確認することを推奨します。
報告№109-09136 報告№111-00370 | 分析№109-001160 分析№111-001665 | 111-001665 | 潤滑油および軸受は継続使用可能な状態にあると判断します。但し、疲労摩耗の進行が懸念されるため、以下の対策を推奨します。疲労摩耗の進行を監視するため、定期的に分析を実施し、摩耗の進行状況を確認することを推奨します。フェログラフィー異常摩耗の早期発見パラメータとして摩耗粒子を定量化して評価するフェログラフィーのIs値は、前回ののマイナス乗から乗に上昇しており、潤滑状態が厳しくなっていることを示していました。摩耗粒子の形態で比較的多く観察された粒子は、繰返し応力を受けて発生する疲労摩耗粒子でした。これらの摩耗粒子が観察された場合、潤滑部で発生している摩耗形態は、疲労による疲労摩耗であることが分かります。Iカップリング発光分光分析供試の潤滑油を分析した結果、検出された金属元素は、SOAPの結果表に示すように、鉄、鉛、銅、アンチモン、錫、リン、亜鉛、カルシウム、アルミニウム、ケイ素、ナトリウムが検出されました。これらの検出された金属元素から発生箇所を推定すると鉄、鉛、銅、アンチモン、錫・軸受等リン・オイル添加剤亜鉛、カルシウム、アルミニウム、ケイ素、ナトリウム・外部混入異物であると思われます。このうち、機械部品が摩耗したと思われる元素はのグループです。前回に比較して計数汚染度はNAS級からNAS級からランク減少しているものの、やや高い値でした。フィルタ表面の異物観察で金属片、鉄錆、砂等が観察されたことから、汚染度が高い要因は、摩耗と外部混入異物の影響と思われます。前回同様に粘度、水分、全酸価、IRの各データは良好でした。
報告№108-0199 報告№108-0199 | 分析№108-01438 分析№108-01438 | 108-01438 | 、軸受の潤滑状態を確認する。今回の採油は、対象設備の停止中にドレンプラグから実施しているため、油循環中に採油した場合に比較し、油中粒子の沈降の影響を受け、分析データが高濃度に出る可能性があります。今回の分析は以上のことを踏まえて結果を検討しました。を示す粘度、水分、全酸価、RBOTの各データは良好の範囲にあることから、この油は継続使用可能と判断します。軸受の潤滑状態異常摩耗の早期発見パラメータであるフェログラフィーのIs値が高いの乗となっていました。摩耗粒子の形態観察でμm以下の微小な鉄系摩耗粒子、局部的に高圧・高温となる場合に発生するフリクションポリマがやや多く観察されました。フリクションポリマは、タービン油が軸受摺動面で高圧下に押し込められ高圧状態になると同時に、圧縮熱も発生して高温状態にもなり、その結果、潤滑油が重合して発生することが知られています。そのため、高温高圧状態の解消がなされなければ、潤滑油は劣化する場合がありますので、定期的に分析を実施する必要があります。観察された摩耗粒子は、μm以下の微小な鉄系摩耗粒子が支配的ですが、発生量が多く注意が必要です。今後、更に摩耗が進行し、転がり軸受の寿命の指標となるフレーキングに進展することが懸念されるため、運転を再開している場合、今回の分析項目に計数汚染度、SOAP／D－SOAPの分析項目を追加して、再度分析を実施し、汚染度および摩耗の進行状況を確認されることを推奨します。採油について上述しましたように今回の採油は対象設備の停止中の採油であるため、油中の摩耗粒子などが平均的に分散した状態とはいえない状態で採油されている可能性があります。採油は、粒子の沈降の影響を少なくすることが重要であり、そのため油中粒子が均一な分散状態で実施されることを併せて推奨します。
報告№109-09250 報告№109-09250 | 分析№109-001821 分析№109-001821 | 109-001821 | 潤滑油および本軸受は継続使用可能な状態にあると判断できますが、軸受摺動面では切削摩耗や凝着摩耗の発生が確認されており、今後継続して発生することが懸念されるため、再度分析を実施し、摩耗の進行状況を傾向監視することを推奨します。特性低下特性低下に係るパラメータの分析結果は良好と判断します。粘度粘度はmm/sと新油値mm/sに対する粘度変化率は+.％で、当社推奨の管理限界値である±％以内にあり、良好と判断します。全酸価添加タービン油については、当社では管理限界値を設定しておらず、新油分析値との比較及び他の分析項目の結果より全酸価の状態判断を行います。その結果、全酸価は.mgKOH/gと新油値以内にあり、良好と判断します。酸化安定度酸化安定度minであり、当社推奨の管理限界値のmin以上であることから、良好と判断します。有機物・有機化合物有機物・有機化合物は、IRチャートによる新油分析値との比較の結果、cm-付近に劣化の兆候を示すカルボン酸の吸収が確認されていないことから、良好と判断します。色相はLであり、新油値のLに比較して大きな変化はないことから、良好と判断します。汚染に係るパラメータの分析結果は、汚染粒子数がやや高い値でした。水分は.ppmであり、当社推奨の管理限界値の以下であることから、良好と判断します。汚染粒子数はNAS級であり、当社推奨の管理限界値のNAS級以内にあるものの、やや高い値でした。汚染度物重量はmg/mlであり、当社推奨の管理限界値のmg/ml以内であり、良好と判断します。摩耗フェログラフィーによる摩耗粒子の観察の結果、異物の噛み込みなどで発生する切削粒子、金属接触が厳しい場合に発生するシビア粒子、局部的に高圧・高温となる場合に発生するフリクションポリマが観察されました。異常摩耗の早期発見パラメータであるフェログラフィーのIs値がの乗と高く、摩耗粒子の形態観察の結果、異物の噛み込みなどで発生する切削粒子、金属接触が厳しい場合に発生するシビア粒子、局部的に高圧・高温となる場合に発生するフリクションポリマが観察されました。金属濃度SOAP法により金属濃度を測定した結果、鉛がppm、銅がppm、外部から混入したと思われるケイ素が検出されました。金属濃度酸溶解法により金属濃度を測定した結果、潤滑箇所で発生する金属接触によって検出される鉄が、鉛がppm、銅が、外部から混入したと思われる亜鉛、バリウムが、カルシウム、ナトリウムが検出されました。
報告№109-09136 報告№112-00064 | 分析№109-001160 分析№112-000172 | 112-000172 | グリースおよび軸受は継続使用可能な状態にあると判断します。フェログラフィー摩耗粒子の形態で比較的多く観察された粒子は、潤滑状態が正常な場合に発生する摩耗粒子でした。これらの摩耗粒子が観察された場合、潤滑部では正常なマイルド摩耗が発生していることが分かります。Iカップリング発光分光分析供試グリースを分析した結果、検出された金属元素は、SOAPの結果表に示すように、鉄、鉛、銅、ニッケル、錫、リン、亜鉛、カルシウム、バリウム、アルミニウム、ナトリウムでした。これらの検出された金属元素から発生箇所を推定すると鉄、鉛、銅、ニッケル、錫、亜鉛・軸受等カルシウム、アルミニウム、ナトリウム・添加剤・増ちょう剤リン、バリウム・外部混入異物であると思われます。このうち、機械部品が摩耗したと思われる元素はのグループです。グリースのちょう度、滴点、全酸価、IRの各データは良好でした。
報告№109-09136 報告№112-00561 | 分析№109-001160 分析№112-002304 | 112-002304 | 分析の結果、潤滑油の劣化は確認されていないことから、継続使用可能な状態にあると判断します。但し、油中の汚染度が高く、汚染物が摺動面に噛み込み摩耗が進行することが懸念されるため、以下の対策を推奨します。軸受分析の結果、軸受は継続使用可能な状態にあると判断します。但し、将来的な摩耗進行の有無を確認するためにも傾向監視を継続することが有効です。定期的な分析今後懸念される切削摩耗や凝着摩耗の進行を監視するため、定期的に分析を実施することを推奨します。更油および油槽内の清掃油中の汚染度が高いことから、摩耗粒子や異物等が軸受摺動面に噛み込むことによる摩耗の進行が懸念されるため、設備油量が少ないことから更油を推奨します。更油をする際には、油槽内を清掃し、更油する新油もNAS級程度の清浄な潤滑油を更油することを併せて推奨します。は良好と判断します。粘度粘度は、mm/sと新油値mm/sに比較して、粘度変化率は+.％で、当社推奨の管理限界値である±％以内であり、良好と判断します。水分は、.ppmと当社推奨の管理限界値の以下であり、良好と判断します。酸価は、.mgKOH/gと新油値.mgKOH/g以下であり、良好と判断します。IRIRチャートの結果、新油と使用油のスペクトルパターンはほぼ一致し、また、油劣化の兆候を示すカルボン酸の吸収が確認されていないことから、良好と判断します。計数汚染度は当社推奨の管理限界値に到達していました。計数汚染度計数汚染度は、NAS級と当社推奨の管理限界値NAS級に到達していました。重量汚染度は、.mg/mlと当社推奨の管理限界値mg/ml以下であり、良好と判断します。光学顕微鏡写真重量汚染度で濾過したフィルタ表面上の夾雑物を光学顕微鏡で観察した結果、金属片、鉄錆、砂等が観察されました。はフェログラフィーおよびSOAP-Tの結果から総合的に判断した結果、継続使用は可能ですが、機器の機能を保持するためにも傾向管理が有用と考えます。フェログラフィー【異常摩耗指数：Is値】Is値は異常摩耗の早期発見パラメータのつで、摩耗粒子を定量化するために用います。今回のIs値はの乗と高い値でした。フェログラフィー【定性分析：摩耗粒子および摩耗形態観察】分析結果から比較的多く観察された粒子は、以下の通りでした。正常な摩耗粒子・潤滑状態が正常なマイルド摩耗により発生。切削粒子・異物や金属表面の微小突起による切削摩耗により発生。シビア粒子・潤滑状態がやや厳しい凝着摩耗により発生。金属潤滑部が局部的に油膜切れを起していると考えられます。観察された摩耗粒子の中でも切削粒子、シビア粒子は、注意が必要です。切削摩耗は、他の摩耗形態に比較して摩耗進行速度が速く注意が必要で、定期的なトライボ診断による状態監視が必要と考えます。切削摩耗の原因となる混入異物が残留している場合、この異物により切削摩耗が継続して発生する可能性があります。シビア粒子は、凝着摩耗に分類されます。この摩耗粒子は、摺動面で凝着、破断を繰り返し、この過程で生じる移着粒子が成長して摩耗粒子となります。そのため、摺動面では局部的に油膜切れが発生していることを示しています。この状態が継続した場合、摩耗粒子のサイズは徐々に大型化していき、軸受の損傷に至る場合がありますので、傾向監視が必要です。Iカップリング発光分光分析【SOAP-T】検出された金属元素から発生箇所を推定すると、以下の通りでした。鉄・軸受等リン、亜鉛・添加剤カルシウム、ケイ素・外部混入異物
報告№108-0387 報告№109-09061 | 分析№108-02609 分析№109-000624 | 109-000624 | 、汚染度、軸受の潤滑状態を確認する。今回の採油は、対象設備の停止中に排油口から実施しているため、別紙油中粒子の沈降の影響に示すように、沈降の影響を受けて分析データが高濃度に出る可能性があります。今回の分析は、以上のことを踏まえて結果を検討します。分析の結果、今回の採油が高濃度になっていると思われる対象設備の停止中に排油口から行われた採油にもかかわらず、全てのデータが良好の範囲にありました。このことから、対象設備の潤滑状態は正常であり、この油は継続使用可能と判断します。尚、RBOTはminでしたが、年に貴所から提供された新油値のminに比較して、使用油の方がmin高い値を示していました。今回のRBOTの試験結果は、当社の社内基準のバラツキ範囲を超えており、さらに、異種油の混入の可能性を新油と比較したIRの結果でみたところ、異種は混入していないことが確認されたため、今回RBOTが新油値より高くなった要因は、製造ロットの違いによるバラツキ基油の精製度の違い添加剤の添加量の誤差などが考えられます。
報告№107-0158 報告№107-0158 | 分析№107-00877 分析№107-00877 | 107-00877 | 分析の結果、前回に比較して計数汚染度がNAS級から級にランク増加し、やや高い値でした。摩耗粒子形態観察およびフィルタ写真で、鉄錆、砂が多く観察されたことから、汚染度が高い原因は、外部から混入したと思われる異物の影響と考えられました。以上のことから、本軸受は継続使用可能な状態にあると判断できますが、今後の採油は、廃油量を増量するなど外部からの影響を受けないように採油時にご配慮いただけますようお願い申し上げます。この油は継続使用可能と判断します。粘度は良好と判断します。粘度はmm/sと管理限界値以内にあり、良好と判断します。水分は良好と判断します。水分はppmと管理限界値の以下にあり、良好と判断します。全酸価は良好と判断します。全酸価は.mgKOH/gと新油データの.mgKOH/gに比較して高い値を示しているものの、IRの結果で油劣化の兆候を示すカルボン酸が確認されていないことから、良好と判断します。IRは良好と判断します。IRの結果、油劣化の兆候を示すカルボン酸の吸収が確認されていないことから、継続使用可能な状態にあると考えられます。計数汚染度はやや高い値でした。計数汚染度はやや高い値でした。計数汚染度はNAS級と当社推奨の管理限界値のNAS級以内にあるものの、やや高い値でした。重量汚染度は良好と判断します。重量汚染度は.mg/mlと当社推奨の管理限界値のmg/ml以内にあり、良好と判断します。機器の潤滑状態フェログラフィーの結果、外部から混入したと思われる鉄錆、砂が観察されました。SOAPは良好と判断します。SOAPの結果、摩耗により発生する鉄及び錫が検出されていないことから、良好と判断します。尚、油の添加剤成分であるリンが検出されました。D－SOAPは鉄および錫が検出されました。D－SOAPの結果、摩耗により発生する鉄および錫が検出されました。フェログラフィーの結果、外部から混入したと思われる鉄錆、砂が観察されました。異常摩耗の早期発見パラメータであるフェログラフィーのIs値がと良好の範囲にあるものの、摩耗粒子形態観察の結果、外部から混入したと思われる鉄錆、砂が観察されました。
報告№109-09136 報告№114-00230 | 分析№109-001160 | 114-000785_792_まとめ | ギヤが損傷した同型機の潤滑、ギヤの摩耗状態を確認して、損傷原因を検討する。ギヤの損傷原因ギヤが損傷する原因は、歯車の加工精度の問題金属材料性の問題潤滑上の問題異物混入の問題などが原因として考えられます。今回潤滑油の分析結果から判断すると、試料共に観察された摩耗粒子は疲労摩耗粒子が支配的であり、うち試料は汚染状態が悪化しているため、上記の原因から考えられるのは、とが複合していると推定されます。潤滑上の問題としては、ミスアライメントにより回転軸の中心線がずれて、軸が傾いたことにより、ギヤ歯面間が狭くなり、油膜が薄くなっていたと思われます。さらに、油膜が薄くなったことにより、局部的にギヤ歯面が繰り返し接触し、また、異物がギヤ歯面に噛み込んで、損傷に至ったものと推定されます。
報告№102-0118 | 分析№102-00894 | 102-00894 | 本試験は、潤滑油が黒色になったため、潤滑油を分析し、その分析結果から黒色になった原因を検討することを目的としました。結論油が黒色になった原因は、銅系粒子の大量発生によるものと考えられました。この銅系粒子は、転がり軸受の保持器端面とコロ端面のすべり摩耗により発生したことが確認されました。考察分析の結果、計数汚染度、重量汚染度、フェログラフィー、SOAP／D－SOAPを除く項目は良好でした。計数汚染度がNAS級以上、重量汚染度がmg/mlと当社推奨の管理限界値を大きく超えていました。SOAP／D－SOAPの結果、銅が非常に多く検出され、且つ、異常摩耗の早期発見パラメータであるIs値がの乗と高いことから、汚染の要因は、銅系粒子によるものと考えられました。フェログラフィーの結果、転がり軸受の保持器端面とコロ端面のすべり摩擦により発生した切削粒子、シビア粒子が非常に多く見られました。保持器端面とコロ端面における異常な摩耗は、ミスアライメント等の組み立て時に発生した不具合によりスラスト方向に異常な力が加わっているためです。現在の所、内、外輪の軌道面や転動体の転動面には、転がり軸受の寿命の指標となるフレーキングの進行は確認されていないため、継続使用可能な状態にあると思われますが、発生している摩耗粒子の影響で軌道面、転動面が損傷し、疲労摩耗が進行する場合がありますので、早い時期に更油等により、油の汚染度を改善されることを推奨します。又、保持器の損傷により転がり軸受が破損する場合がありますので、交換を前提に転がり軸受の点検を実施されることを推奨します。尚、を示す粘度、水分、全酸価の各データが良好であることから、この油は継続使用可能であり、劣化していないことが確認されました。
報告№107-0439 | 分析№107-02466 | 107-02466 | 本トライボ診断は、軸受の潤滑状態、汚染状況、油の劣化状態を確認する。【軸受の潤滑状態】トライボ診断の結果、転がり軸受の寿命の指標となるフレーキングの発生が確認されていないことから、現在のところ、ベアリングは継続使用可能な状態にあると判断します。但し、SOAP／D－SOAPの結果で、鉄が比較的多く検出され、異常摩耗の早期発見パラメータであるフェログラフィーのIs値がの乗とやや高く、摩耗粒子形態観察で微小な疲労摩耗粒子がやや多く確認されたことから、マイクロフレーキングが発生していることが確認されました。今後、転がり軸受の寿命の指標となるフレーキングに進展することが懸念されるため、ヶ月後に再度分析を実施し、摩耗の進行状況を確認することを推奨します。【油の汚染状況】計数汚染度がナトリウム級と当社推奨の管理限界値内にあり、重量汚染度が.mg/mlでした。【油の劣化状態】油の劣化状況を確認するために実施した粘度、水分、全酸価、IRの各データが良好であることから、この油は継続使用可能と判断します。
報告№108-0030 報告№108-0030 | 分析№108-00152 分析№108-00152 | 108-00152 | 、汚染度、軸受の潤滑状態を確認する。今回の採油は、対象設備の停止中に排油口から実施しているため、油循環中に採油した場合に比較し、油中粒子の沈降の影響を受け、分析データが高濃度に出る可能性があります。今回の分析は以上のことを踏まえて結果を検討しました。分析の結果、計数汚染度はNAS級とやや高い値であり、また、異常摩耗の早期発見パラメータであるフェログラフィーのIs値がやや高いの乗となっていました。摩耗粒子の形態観察の結果、異物の噛み込みにより発生する切削粒子、疲労摩耗粒子が多く観察され、フィルタ表面の異物を観察した結果、金属片、鉄錆、砂等が多く観察されました。更にD－SOAPで鉄が検出されたことから、汚染度が高い要因は、摩耗と採油の影響によるものと考えられました。今回の採油は対象設備の停止中に排油口から採油を実施しているため、これらの異物は、排油口配管内部に残留していた汚染物が検出された可能性が高いと思われます。観察された摩耗粒子の形態は、切削摩耗と疲労摩耗であり、特に切削摩耗は異物が混入していない状態に比較して摩耗進行速度が速く注意が必要です。転がり軸受の場合、分の程度に寿命が低下することが知られています。今後、更に摩耗が進行し、転がり軸受の寿命の指標となるフレーキングに進展することが懸念されるため、運転再開後ヶ月以内に再度分析を実施し、潤滑状態を確認することを推奨します。一方、を示す粘度、水分、全酸価、IRの各データは良好の範囲にあることから、この油は継続使用可能と判断します。尚、上述しましたように、今回の採油は停止中の採油であるため、運転中の採油に比較して染度は高目に出ている可能性があります。次回採油のタイミングは、粒子の沈降の影響を極力抑え、油中粒子が均一な分散状態に近い状態で採油が実施できるように、対象設備の運転中、または停止直後に採油を実施されることを推奨します。
報告№109-09614 報告№109-09614 | 分析№109-003774 分析№109-003774 | 109-003774 | ・汚染度前回に比較して計数汚染度はNAS級からNAS級にランク減少し、重量汚染度はmg/mlから.mg/mlに減少しました。・摩耗状態SOAP／D－SOAPで鉄濃度は前回同様に検出されず、D－SOAPで油の添加剤成分である亜鉛がから.に減少していました。異常摩耗の早期発見パラメータであるフェログラフィーのIs値がの乗からマイナス乗へ桁改善されました。・RBOTはminと管理限界値内にあるものの、前回初期試験から約ヶ月でmin減少しました。結論計数汚染度、重量汚染度、D－SOAPの亜鉛濃度、フェログラフィーの各データが改善され、濾過の効果が確認されました。但し、発生したスラッジは濾過により除去されましたが、同じ使用条件下ではスラッジが再発生することが懸念されます。また、RBOTの減少傾向から限界値到達時期を別紙図により推定した結果、年月と推定されたことから、当面ヶ月程度の周期で分析を実施し、スラッジの発生とRBOTの減少程度を監視することを推奨します。
報告№109-09136 報告№112-00561 | 分析№109-001160 分析№112-002325 | 112-002325_date130318 | 分析の結果、潤滑油の劣化はなく、汚染度は良好な範囲にあることから、継続使用可能な状態にあると判断します。但し、異種油の混入および油名が違う可能性があることから、以下の対策を推奨します。減速機分析の結果、減速機は継続使用可能な状態にあると判断します。異種油の混入および油名の確認IRの結果、新油と使用油のスペクトルパターンはほぼ一致していましたが、SOAP-Tの結果で新油と一致しないデータが確認されたことから、異種油の混入または油名が違っている可能性があります。油は設備の条件にあった適正な性能のものを使用することが重要であるため、異種油の混入の有無、油名を再確認することを推奨します。診断結果は良好と判断します。粘度前回に比較して今回の粘度は、mm/sからmm/sに上昇しているものの、新油値mm/sに比較して、粘度変化率は-％で、当社推奨の管理限界値である±％以内であり、良好と判断します。水分前回に比較して今回の水分は、ppmからppmに増加しているものの、当社推奨の管理限界値の以下であり、良好でした。酸価前回に比較して今回の酸価は、.mgKOH/gから.mgKOH/gに低下していました。新油値.mgKOH/gに比較して高いものの、IRの結果で油劣化の兆候を示すカルボン酸の吸収が確認されていないことから、良好と判断します。IRIRチャートの結果、新油と使用油のスペクトルパターンはほぼ一致し、また、油劣化の兆候を示すカルボン酸の吸収が確認されていないことから、良好と判断します。は良好と判断します。計数汚染度前回に比較して今回の計数汚染度は、NAS級からNAS級に増加しているものの、当社推奨の管理限界値NAS級以下であり、良好と判断します。重量汚染度前回に比較して今回の重量汚染度は、.mg/mlから.mg/mlに減少し、当社推奨の管理限界値mg/ml以下であり、良好と判断します。光学顕微鏡写真重量汚染度で濾過したフィルタ表面上の夾雑物を光学顕微鏡で観察した結果、金属片、鉄錆、砂等が観察されました。はフェログラフィーおよびSOAP-Tの結果から総合的に判断した結果、正常な状態にあると考えられます。フェログラフィー【異常摩耗指数：Is値】Is値は異常摩耗の早期発見パラメータのつで、摩耗粒子を定量化するために用います。前回に比較して今回のIs値は、の乗から乗に低下し、低い値でした。フェログラフィー【定性分析：摩耗粒子および摩耗形態観察】分析結果から比較的多く観察された粒子は、以下の通りでした。正常な摩耗粒子・潤滑状態が正常なマイルド摩耗により発生。Iカップリング発光分光分析【SOAP-T】検出された金属元素から発生箇所を推定すると、以下の通りでした。鉄、銅・ギヤ、軸受等リン、亜鉛、カルシウム、ナトリウム・外部混入異物SOAP-Tの結果、前回同様にリン、亜鉛、カルシウムが高い値で検出されました。リンと亜鉛は、添加剤成分として添加されていることがありますが、使用油である新日石タービンは、無添加油であることから、添加剤は含まれていません。このことから、異種油が混入したか、或いは、油名が違う可能性が考えられます。バックラッシご提供いただいた減速機に関する情報から遊星歯車機構であることが分かりました。遊星歯車は、太陽歯車、内歯車、そして遊星歯車から構成されています。遊星歯車の個数は個ですので、遊星歯車と内歯車、遊星歯車と太陽歯車の接触点は合計で箇所となります。今回は、歯幅が不明でしたので歯幅をmmと仮定し、この部分のバックラッシを求めました。その結果、平均的に摩耗が発生していたと仮定した場合、バックラッシの増加量は以下の通りと推定されます。表バックラッシ増加量接触箇所 接触点 バックラッシ増加量 太陽歯車-遊星歯車 約×- 遊星歯車-内歯 約×- バックラッシ増加分の上限値は、メーカにより差異はあるものの、当社の推奨するバックラッシは、一般に推奨されるμmを管理目安にしています。この値に比較して十分に小さい値です。
報告№109-09136 報告№111-00647 | 分析№109-001160 分析№111-003242 | 111-003242 | 潤滑油は継続使用可能な状態にあると判断します。前回同様に粘度、全酸価、IR、RBOTの各データは良好でした。油の余寿命は、使用油の使用期間または使用時間が不明であったため、ご依頼の油の余寿命に関する検討は行えませんでした。但し、分析の結果で新油値がminであったことから、使用期間を仮にヶ月間と仮定すれば余寿命は十二分にあると言えます。可能であれば、使用期間、あるいは使用時間の情報をご提供下さい。前回同様に水分は良好でした。
報告№103-6047 | 分析№103-01180 | 103-01180 | 精点Bを実施した結果、フェログラフィーを除く項目は良好でした。フェログラフィーの結果、潤滑異常の早期発見パラメータである摩耗過酷度を示すIs値が、.と良好の範囲にあるものの、前回と同じくフレッティングにより発生したμm未満の赤錆、外部から混入した砂、鉄錆等の異物が多く見られました。フレッティングはスラストランナー固定部やスラストメタル台金部の鉄系材料が接合されたり、勘合されていたりする部分から発生します。フレッティングによる赤錆が少量発生しても直ちに異常ではありませんが、起動停止が頻繁にあるような場合には、軟らかい軸受表面に、硬いフレッティング粒子が埋め込まれそれが原因で、起動時のトルク増大による起動開度の増加にもなる事があります。巡視の際には、起動開度の増大や、主機の発停時の軸受温度の跳ね上がり等の変化に注意して下さい。また、埋め込まれたこれらの粒子による摩耗の進行もありますので、ヶ月以内に再度精点Bを実施し、汚染状況及び摩耗の進行状況を確認されることを推奨します。一方、銅がSOAPでppm、D－SOAPで検出されていました。この原因は以下のことが考えられます。冷却用蛇管にフィンがついていた場合、振動により摩耗する。油の添加剤成分である亜鉛と銅が反応して銅が溶出する。及びの現象が同時に起こる。等が考えられます。冷却蛇管が溶解、又は、摩耗している場合、蛇管にピンホールが発生することに注意が必要です。この場合、潤滑油に水分が混入しますので、水分値の増加により確認できます。更に、油中の銅濃度が以上になった場合、別添資料鉱油の酸化に対する金属触媒の影響に示すとおり油の劣化速度が加速しますので、銅濃度は以下で管理されることを併せて推奨します。
報告№109-09136 報告№110-00326 | 分析№109-001160 分析№110-001422 | 110-001422 | 摩擦面で発生している摩耗の形態や潤滑状態は、フェログラフィーで得られた摩耗粒子の観察結果から評価します。同法は、摩耗粒子を含んだ試料油を磁力で油と粒子とに分離する技術で、分離された摩耗粒子を解析することによって潤滑状態の健全性や摩耗粒子の発生原因を診断するものです。摩耗粒子と摩耗形態観察された粒子は、潤滑状態が正常な場合に発生する摩耗粒子異物の切削作用で発生する切削粒子局部的に高圧・高温となる場合に発生するフリクションポリマ外部から混入したと思われる鉄錆でした。以上から、潤滑部で発生している摩耗は正常なマイルド摩耗と異物による切削摩耗であることが分かりました。また、局部的に高圧・高温になっている箇所があることも確認されました。摩耗形態の中でも切削摩耗は、摩耗進行速度が速く注意が必要です。転がり軸受で切削摩耗が発生している場合、軸受の寿命は分の程度に低下することが知られています。また、切削摩耗の発生原因となる混入異物が残留している場合、この異物により切削摩耗が継続して発生する可能性があります。一方、フリクションポリマは、潤滑油が軸受軌道面に押し込められ高圧状態になると同時に、圧縮熱により高温状態になった結果、基油自身重合反応を起こし生成することが知られています。そのため、高圧高温状態の解消がなされなければ、潤滑油の劣化が進行し、粘度上昇に因る潤滑異常に進展する場合があります。潤滑状態異常摩耗の早期発見パラメータとして摩耗粒子を定量化して評価するフェログラフィーのIs値は、潤滑状態がやや厳しいの乗となっていました。汚染度水分濃度は、前回同様に管理基準以内にあり良好でした。粘度、全酸価、RBOTの各データは、前回同様に管理基準以内にあり良好でした。本試料油は、機器停止中に軸受箱ドレンプラグから採油されています。ドレンプラグの汚染度は、一般的に高く、尚且つ、機器が停止している状態では、油槽内で撹拌がなくなり固形物が沈降するため、油中汚染度は更に高くなると推定されます。このような悪条件にもかかわらず、今回の分析結果は全て良好であり、異常なデータは見られませんでした。したがって、潤滑油および軸受は継続使用可能な状態にあると判断します。今回の診断は、提示して頂いた採油状況をもとに試料油の汚染度が高いことを前提に解析しましたが、採油時の排油量が多い場合には粒子などの固形物が排油と共に排出してしまい、場合によっては清浄な油を採取する可能性も考えられます。より正確な診断を行うためにも、設備油量、排油量などの情報提供をお願い致します。但し、軸受摺動面で異物の噛み込みによる摩耗が発生しています。今後さらに摩耗が進行することが懸念されますので、以下の対策を推奨します。今後、摩耗の進行状況を監視するため、定期的に分析を実施することを推奨します。傾向監視のための次回採油時期は、回転数と油量から理論的に求めます。本設備の回転数に関する情報が提供されなかったため、rpmと仮定し計算しました。その結果、次回の採油は最短で約時間となります。この時間は、油中汚染物が均一濃度になるために必要な時間であり、この時間を経過すれば、再分析の結果から摩耗速度を評価することが可能となります。本計算は、回転数を仮定して求めていますので、次回分析実施時までに回転数等の設備情報をご提供下さい。
報告№108-0204 報告№108-0199 | 分析№108-01503 分析№108-01402 | 108-01402 | 、軸受の潤滑状態を確認する。今回の採油は、対象設備の停止中に排油口から実施しているため、油循環中に採油した場合に比較し、油中粒子の沈降の影響を受け、分析データが高濃度に出る可能性があります。今回の分析は以上のことを踏まえて結果を検討しました。分析の結果、今回の採油が高濃度になっていると思われる対象設備停止中の排油口から行われた採油にもかかわらず、全てのデータが良好の範囲にありました。このことから、機器の潤滑状態は正常であり、この油は継続使用可能と判断します。尚、上述しましたように今回の採油は対象設備の停止中の採油であるため、油中の摩耗粒子などが平均的に分散した状態とはいえない状態で採油されている可能性があります。採油は、粒子の沈降の影響を少なくすることが重要であり、そのため油中粒子が均一な分散状態で実施されることを併せて推奨します。
報告№107-4545 報告№108-5026 | 分析№107-02185 分析№108-00892 | 108-00892 | トライボ診断の結果、全てのデータが良好であることから、この油は継続使用可能と判断します。は良好と判断します。粘度は良好。粘度は.mm/sと新油値mm/sに比較して、粘度変化率は-.％で、当社推奨の管理限界値である±％以内にあり、良好と判断します。粘度はmm/sでした。粘度はmm/sでした。粘度指数はでした。粘度指数はでした。水分は良好。水分はppmと当社推奨の管理限界値の以下であり、良好と判断します。全酸価は良好。全酸価は.mgKOH/gと新油値.mgKOH/g以内であり、良好と判断します。
報告№106-4551 報告№106-4551 | 分析№106-01301 分析№106-01301 | 106-01301 | 油中摩耗粒子を分析した結果、ギヤ歯面の微小なすべり摩擦を伴う箇所で、局部的な油膜切れによる摩耗が発生していることが確認できました。摩耗粒子の詳細観察では外部から混入した鉄錆が多く観察されていることから、今後この鉄錆がギヤ歯面に噛み込み摩耗が進行することが懸念されるため、定期的に分析を実施し、摩耗の進行状況を確認されることを推奨します。これらのことは、D-SOAPで摩耗により発生する鉄が検出されたこと異常摩耗の早期発見パラメータであるIs値がの乗と良好の範囲にあるものの、摩耗粒子形態観察の結果、局部的な油膜切れにより発生した摩耗粒子や外部から混入したと思われる鉄錆が比較的多く観察されたこと以上のことから判断しました。トライボ診断では、バックラッシの増加量を分析結果から計算できますので、ギヤの形式、歯形、モジュール、歯数、歯幅をお知らせ下さい。計算結果をご報告いたします。尚、主機停止時間後にドレンバルブから採油を実施しているため、油循環中の採油に比較して油中粒子が沈降して高濃度になっている部分を採油している可能性があります。したがって、油が循環している状態で採油を実施した場合に比較して、分析データが高くなり、異常な状態と判断してしまう可能性がありますので、今後の採油は、停止直後、或いは、油循環中に潤滑油が十分に循環している箇所から採油を実施されることを推奨します。この油は継続使用可能と判断します。粘度は良好と判断します。粘度は.mm/sと管理限界値以内にあり、良好と判断します。水分は良好と判断します。水分は.ppmと管理限界値の以下にあり、良好と判断します。全酸価は良好と判断します。全酸価は.mgKOH/gと新油データの.mgKOH/gに比較して高い値を示しているものの、IRの結果で油劣化の兆候を示すカルボン酸が確認されていないことから、良好と判断します。IRは良好と判断します。IRの結果、油劣化の兆候を示すカルボン酸の吸収が確認されていないことから、継続使用可能な状態にあると考えられます。計数汚染度はやや高い値でした。計数汚染度はやや高い値でした。計数汚染度はNAS級と当社推奨の管理限界値のNAS級以内にあるものの、やや高い値でした。重量汚染度は.mg/mlでした。重量汚染度は.mg/mlでした。機器の潤滑状態フェログラフィーの結果、異常摩耗の早期発見パラメータであるIs値がの乗と良好の範囲にあるものの、局部的な油膜切れにより発生した摩耗粒子や外部から混入したと思われる鉄錆が比較的多く観察されました。今後この鉄錆がギヤ歯面、軸受軌道面に噛み込み摩耗が進行することが懸念されるため、定期的に分析を実施し、摩耗の進行状況を確認されることを推奨します。SOAPは良好と判断します。SOAPの結果、油の添加剤成分であるリン、亜鉛、外部から混入したケイ素が検出されました。D－SOAPの結果、鉄が検出されました。D－SOAPの結果、摩耗により発生する鉄、油の添加剤成分であるリン、外部から混入したカルシウム、ナトリウムが検出されました。フェログラフィーの結果外部から混入した鉄錆びが多く観察されました．フェログラフィーの結果、異常摩耗の早期発見パラメータであるIs値がの乗と良好の範囲にあるものの、局部的な油膜切れにより発生した摩耗粒子や外部から混入したと思われる鉄錆が比較的多く観察されました。
報告№109-09606 報告№109-09606 | 分析№109-003726 分析№109-003726 | 109-003726 | ・摩耗状態油中金属分析の結果、前回同様にSOAPで鉄、鉛、ニッケル、D－SOAPで鉄、鉛、カルシウムが比較的多く検出されました。これらの金属成分は、粒子観察の結果から摩耗が正常な状態で発生するマイルド摩耗粒子、異物の噛み込みなどで発生する切削粒子、金属接触が厳しい場合に発生するシビア粒子が観察されていることから、潤滑部で発生している摩耗形態はマイルド摩耗切削摩耗凝着摩耗であることが分かりました。マイルド摩耗は、機械が正常な摩耗をしている場合に発生するもので、金属がマイルドに擦られることにより金属表面に摩耗が極めて少ない特殊な表面層が形成され、摩擦表面は平滑な状態となります。この状態が安定である限り摩耗状態は正常であり発生する摩耗粒子は少ないことが分かっています。異常摩耗の早期発見パラメータであるフェログラフィーのIs値が前回のの乗から乗に桁上昇したものの、観察された摩耗粒子は、μm以下の微小な鉄系摩耗粒子が比較的多く観察されたことから、シリンダ及びピストンリング、クランクメタル、カムロール等における潤滑部の摩耗は安定していると思われます。・カルシウムの析出D－SOAPで前回同様にカルシウムがppm検出されました。カルシウムが検出された要因は、油の添加剤成分が析出したためと思われます。このカルシウムは、軸受メタルなどの摺動面の油膜に噛み込むサイズであることが多く、その影響でメタルなどの金属表面で切削摩耗が発生し、軸受寿命が短命化することがあります。カルシウムがこのように高濃度になるのは、一般にディーゼルエンジンの燃焼ガスや未燃焼ガスが、燃焼室から潤滑部に入り込んでいるために起きていると推定されます。この現象は、オイルリングやトップリングが正常であれば、発生しにくいものですが、オイルリングなどが摩耗していると、燃焼ガスや未燃焼ガスが燃焼室から潤滑油中に入り易くなると思われます。カルシウム濃度がこのように高い場合、軸受メタルは比較的短時間で摩耗する事を当社の研究で判明しています。・軸受の摩耗前回に比較して軸受メタルの主成分である錫が検出されていないことから、現在のところ、クランクメタル等の軸受メタルの潤滑状態は正常であると思われます。・鉛を使用した箇所の溶出・摩耗鉛を使用した部分の溶出・摩耗が発生しています。亜鉛系添加剤を使用している潤滑油で鉛が検出される場合、潤滑系統内の鉛が亜鉛系添加剤の影響により溶出することが知られています。今回の検出は、この溶出と、摺動面の摩耗との双方によるものと考えられます。今後、別紙鉱油の酸化に対する金属触媒の影響に示すように濃度の増加に伴い酸化速度が速まる可能性があります。・水分は良好の範囲にあるものの、粘度、全塩基価の各データは新油データが当社にないため、評価することが出来ませんでした。結論対象設備は継続使用可能な状態にあるものの、潤滑油は以下の対策が必要です。潤滑油はメタル摩耗の進展予防策として、μm以下のカルシウムを濾過できる精密な濾過機で潤滑油の濾過を推奨します。を示す粘度、全塩基価の各データは新油データを基準として評価しています。今回は、新油データがなく正確に評価できなかったため、今後は現在充填用に使用している新油を分析し、そのデータを基準に管理されることを推奨します。
報告№103-6133 | 分析№103-02455 | 103-02455 | 濾過前の試料油を分析した結果、サーボシリンダ内壁、或いは、ポンプに摩耗が発生していると考えられました。現状では良好な範囲にあるものの、Is値がの乗となり、管理のオーダーが注意レベルに近づきつつある状態です。このまま摩耗が進行し汚染度が上昇した場合、バルブ類の動作不良が発生する懸念がありますので、予防処置としてヶ月後を目安に再度分析を実施し、摩耗の進行状況及び汚染度の上昇程度を確認されることを推奨します。これらのことは、異常摩耗の早期発見パラメータであるフェログラフィーのIs値が、の乗と良好の範囲にあるものの、摩耗粒子形態観察で、金属接触が厳しい場合に発生するシビア粒子、摩擦熱が高い場合に発生する黒錆が多く見られたことD－SOAPで、前回に比較して鉄がからに上昇したこと以上のことから判断しました。
報告№111-00058 報告№111-00058 | 分析№111-000306 分析№111-000306 | 111-000306 | は良好と判断します。尚、RBOTがminと新油値のminに比較してmin減少していました。このまま継続使用した場合、この減少傾向から限界値に到達するのは、別紙図RBOTの減少傾向に示すように年月と推定されました。残りの継続使用期間は、約年ヶ月であると予測されます。潤滑油は継続使用可能な状態にあると判断します。≪状態監視とパラメータ≫分析の目的および各分析のパラメータは以下の通りです。特性低下目的：油の分析結果から、や劣化傾向ならびに添加剤の消耗程度、残存寿命などを確認する。粘度JISK全酸価JISK赤外線吸収スペクトルJISK酸化安定度試験JISK汚染目的：油の分析結果から、砂塵あるいは水・異種油などによるや、異物混入の有無を確認する。水分JISK計数汚染度JISB重量汚染度JISB光学顕微鏡観察摩耗目的：油中の摩耗粒子を分析する事により、回転・摺動部の潤滑状態、摩耗劣化の程度、余寿命などを解析する。摩耗診断電子顕微鏡観察JISKX線マイクロアナリシス油中金属濃度JISK≪分析結果≫特性低下粘度：良好粘度値mm/sの新油値mm/sに対する変化率は-.％であり、当社推奨の管理限界値±％以内に留まっています。全酸価：良好全酸価.mgKOH/gは新油値の.mgKOH/gに比較し高くはあるものの、有機物・有機化合物試験の結果で油劣化の兆候を示すカルボン酸の吸収が見られないことから問題は無いと判断します。赤外線吸収スペクトル：良好酸化安定度試験：良好酸化安定度試験の結果、数値minは当社推奨の管理限界値min以上に留まっており、現時点での使用は可能と判断します。汚染水分：良好水分値ppmは当社推奨の管理限界値以内に留まっています。計数汚染度：今回は実施していません。重量汚染度：今回は実施していません。光学顕微鏡観察：今回は実施していません。摩耗摩耗診断電子顕微鏡観察・X線マイクロアナリシス：今回は実施していません。油中金属濃度：今回は実施していません。
報告№103-6134 | 分析№103-02458 | 103-02458 | 回目の初期試験を実施した結果、摩耗は安定していると判断します。これらのことは、前回に比較して、計数汚染度は等級に変化はなく、SOAP／D-SOAPの鉄及び錫濃度に大きな変化がなく、異常摩耗の早期発見パラメータであるフェログラフィーのIs値が、の乗からに桁減少したこと以上のことから判断しました。
報告№107-6019 報告№107-0211 | 分析№107-01038 分析№107-01161 | 107-01161 | 軸受の異常の有無を確認する。油清浄器入口側から採取した試料油を分析した結果、を示す粘度、水分、全酸価、IRの各データは良好の範囲にあり、また、汚染状態を確認する重量汚染度が、当社推奨の管理限界値内にあることから、本潤滑油は継続使用可能と判断します。一方、を確認するために実施したフェログラフィーの結果、異常摩耗の早期発見パラメータであるIs値がの乗とやや高く、摩耗粒子形態観察で金属接触が厳しい場合に発生するシビア粒子が多く観察され、中にはμmサイズの大型のシビア粒子も観察されました。大型のシビア粒子が発生する摩耗状況は、前回同様で、凝着摩耗と呼ばれる局部的な油膜切れにより摩耗が進行する状況にあると考えられました。摩耗の進行状況をIs値の増加傾向から推定し、次回点検時期を推定したところ、次回は運転再開後時間経過後と推定されました。そのため、少なくとも次回サイクル後に再分析を実施し、軸受の摩耗状況を確認する必要があると考えられました。さらに、サイクル中に摩耗進行状況に変化がないとは限らないため、安全をみて、ヶ月に度分析を実施し、摩耗の進行状況の監視強化をはかるとともに、次回開放点検時の参考資料とすることを推奨します。尚、より精密に診断を行うため、次回分析時には、計数汚染度、SOAP／D－SOAPを追加実施されることを併せて推奨します。
|  | 112-002376 | フェログラフィーおよびSOAP-Tの結果から総合的に判断した結果、傾向管理が必要な状態にあると考えられます。フェログラフィー【定量分析：Is値】Is値は異常摩耗の早期発見パラメータのつで、摩耗粒子を定量化するために用います。今回のIs値はの乗とやや高い値でした。フェログラフィー【定性分析：摩耗粒子および摩耗形態観察】分析結果から比較的多く観察された粒子は、以下の通りでした。正常な摩耗粒子・潤滑状態が正常なマイルド摩耗により発生。Iカップリング発光分光分析【SOAP-T】検出された金属元素から発生箇所を推定すると、以下の通りでした。鉄、鉛、ニッケル、錫・エンジン部品リン、亜鉛、カルシウム・添加剤ナトリウム、モリブデン・外部混入異物メタルの摩耗SOAP-Tで軸受メタルの主成分である錫が検出されました。潤滑状態が直ちに異常にならないと思われますが、メタル成分が検出されていることからメタルの一部に油膜切れが発生していることの証です。一般に排水機場の稼働率は低稼働率であり、起動停止回数が多い傾向にあるため、本機のメタル成分の増加要因は起動停止時に油膜切れが生じて発生していると推定されます。一定期間経過後に再分析し、傾向監視によるメタルの摩耗状態を確認する必要があると思われます。．粘度、水分、酸価、塩基価の各データは良好でした。
|  | 112-001949 | 対象設備は継続使用可能な状態にあると判断します。但し、潤滑油は粘度が低下し、水分も高いことから、今後も摩耗の進行を傾向監視するため、以下の対策を推奨します。次回点検でピストンリングの点検当該機の油中からカルシウム化合物がやや高い濃度で検出されたため、この化合物がコンロッドメタルやクランクメタルの摩耗を促進させる懸念があります。化合物発生の原因は、ピストンリングの摩耗によって燃焼ガスのシール性が低下し、燃焼ガス中の硫黄分と油中のカルシウム添加剤が反応するためと考えられます。そのため、次回点検ではピストンリングの摩耗状態の点検を推奨します。更油水分の影響により金属表面で腐食摩耗が発生し、発生した鉄錆等の粒子が潤滑部に噛み込み摩耗が進行することがあります。さらに、粘度低下が確認されており、潤滑部で油膜切れなどによる摩耗の発生が懸念されます。これらの予防処置として更油を推奨します。定期的な分析および分析周期の検討定期的に分析を実施することにより、データの変化から異常の兆候を早期に発見することが可能となります。また、今回は対象設備の初回分析であるため、あと最低でも回分析を実施し、分析データの変化から今後の分析周期を検討することを推奨します。今後、凝着摩耗やフレッティング摩耗の進行が懸念されるため、出来るだけ早めに回目の分析を実施することを推奨します。異種油の混入および油名の確認分析データから新油と一致しないデータが確認されたことから、異種油の混入または油名が違っている可能性があります。油は設備の条件にあった適正な性能のものを使用することが重要であるため、異種油の混入の有無、油名を再確認することを推奨します。フェログラフィーおよびSOAP-Tの結果から総合的に判断した結果、やや厳しい状態にあると考えられます。フェログラフィー【Is値】Is値は異常摩耗の早期発見パラメータのつで、摩耗粒子を定量化するために用います。今回のIs値はの乗とやや高い値でした。フェログラフィー【摩耗粒子および摩耗形態】分析結果から比較的多く観察された粒子は、以下の通りでした。正常な摩耗粒子・潤滑状態が正常なマイルド摩耗により発生。黒錆・潤滑状態がやや厳しい凝着摩耗により発生。金属接触が厳しく、且つ、高い摩擦熱が発生していると考えられます。赤錆・フレッティングにより発生。観察された摩耗粒子の中でも赤錆は、注意が必要です。フレッティングの発生要因は、鉄系材料が接合および勘合されたりする部分から発生します。フレッティングによる赤錆が少量発生しても直ちに異常ではありませんが、場合によっては、発生した赤錆が軸受摺動面に噛み込み、摩耗を進行させる場合があります。Iカップリング発光分光分析【SOAP-T】検出された金属元素から発生箇所を推定すると、以下の通りでした。鉄、錫・エンジン部品リン、亜鉛、カルシウム、ホウ素・添加剤アルミニウム、ナトリウム・外部混入異物このうち、機械部品が摩耗したと思われる元素はのグループです。メタルの摩耗SOAP-Tで軸受メタルの主成分である錫が検出されました。潤滑状態が直ちに異常にならないと思われますが、メタル成分が検出されていることからメタルの一部に油膜切れが発生していることの証です。一般にポンプ場の稼働率は低稼働率であり、起動停止回数が多い傾向にあるため、本機のメタル成分の増加要因は起動停止時に油膜切れが生じて発生していると推定されます。一定期間経過後に再分析し、傾向監視によるメタルの摩耗状態を確認する必要があると思われます。カルシウムの析出SOAP-Tでカルシウムが検出されました。エンジン油中にカルシウム化合物が高い濃度で検出された場合、この化合物がコンロッドメタルやクランクメタル摺動面に噛み込んで摩耗させたり、メタルに埋め込まれて摩耗を促進させたりする原因になるなどの悪影響を生じることが当社の研究結果から判明しています。この影響については、別紙カルシウムの析出をご覧ください。水分は当社推奨の管理限界値を超えていました。計数汚染度計数汚染度は、NAS級以上と汚染されていました。重量汚染度は、.mg/mlでした。光学顕微鏡写真重量汚染度で濾過したフィルタ表面上の夾雑物を光学顕微鏡で観察した結果、金属片、鉄錆、砂等が観察されました。粒度分布粒度分布は、.～.μmの範囲にあり、.μmにピークが確認されました。μm以下の粒子が多いことから、燃焼して発生したすす等であることが分かります。水分はppmと当社推奨の管理限界値を超えていました。今後、水分の影響でエンジン内部に錆が発生し、その影響で摩耗が発生する懸念があります。粘度は当社推奨の管理限界値を超えており、IRの結果で新油と使用油のスペクトルが一致していませんでした。粘度粘度は、mm/sと新油値mm/sに比較して、粘度変化率は-.％で、当社推奨の管理限界値である±％を超えていました。ディーゼルエンジンオイルの粘度低下は、別紙エンジンオイルの粘度低下メカニズムを御覧下さい。酸価は、mgKOH/gと新油値mgKOH/gに比較して高いものの、IRの結果で油劣化の兆候を示すカルボン酸の吸収が確認されていないことから、良好と判断します。塩基価は、.mgKOH/gと当社推奨の管理限界値mgKOH/g以上であることから、良好と判断します。IRIRチャートの結果、新油と使用油のスペクトルパターンは一致していませんでした。異種油の混入、或いは、油名が違う可能性が考えられます。
報告№109-09136 報告№113-00132 | 分析№109-001160 分析№113-000497 | 113-000497 | 対象設備は、継続使用可能な状態にあると判断します。はフェログラフィーおよびSOAP／D-SOAPの結果から総合的に判断した結果、正常な状態にあると考えられます。フェログラフィー【定量分析：Is値】Is値は異常摩耗の早期発見パラメータのつで、摩耗粒子を定量化するために用います。前回に比較してのIs値はのマイナス乗から乗と、低い値でした。フェログラフィー【定性分析：摩耗粒子および摩耗形態観察】分析結果から観察された代表的な粒子は、以下の通りでした。鉄錆・外部から混入したと考えられます。Iカップリング発光分光分析【SOAP／D-SOAP】検出された金属元素から発生箇所を推定すると、以下の通りでした。鉄、錫・軸受等リン、亜鉛・添加剤カルシウム、ナトリウム、ホウ素・外部混入異物
報告№109-09094 報告№109-09094 | 分析№109-000952 分析№109-000952 | 109-000952_100127 | 分析の結果、有機物・有機化合物で検出されたピークには新グリースと異なるピークが検出されました。グリース名が違うか、或いは、異種グリースが混入した可能性が考えられますので、グリース名、異種グリース混入の可能性を確認する必要があります。≪状態監視とパラメータ≫分析の目的および各分析のパラメータは以下の通りです。特性低下目的：グリースの分析結果から、グリースの物理的性状や劣化傾向などを確認する。全酸価JISK赤外線吸収スペクトルJISKちょう度JISK滴点JISK摩耗目的：グリース中の摩耗粒子を分析する事により、回転・摺動部の潤滑状態、摩耗劣化の程度、余寿命などを解析する。摩耗診断電子顕微鏡観察JISKX線マイクロアナリシス油中金属濃度）JISK≪分析結果≫特性低下全酸価：良好全酸価.mgKOH/gは新油値の.mgKOH/g以内にあることから問題は無いと判断します。赤外線吸収スペクトル：良好ちょう度：良好ちょう度値と当社推奨の管理限界値であるから以内に留まっています。滴点：良好滴点はと新油値のに比較し高いものの問題は無いと判断します。摩耗摩耗診断電子顕微鏡観察・X線マイクロアナリシス：今回は実施していません。油中金属濃度：今回は実施していません。
報告№107-0366 報告№108-0142 | 分析№107-01900 分析№108-00916 | 108-00916 | 濾過前の試料油を分析した結果、粘度がmm/sと新油のmm/sに比較して、粘度変化率は+％で、処置領域にありました。現在、ISOVGからISOVGに移行しているため異常ではなく、本試料油は継続使用可能と判断します。
報告№107-4545 報告№108-0135 | 分析№107-02185 分析№108-00857 | 108-00857 | トライボ診断の結果、全てのデータが良好であることから、この油は継続使用可能と判断します。は良好と判断します。粘度は良好。粘度は.mm/sと新油値mm/sに比較して、粘度変化率は-.％で、当社推奨の管理限界値である±％以内にあり、良好と判断します。粘度はmm/sでした。粘度はmm/sでした。粘度指数はでした。粘度指数はでした。水分は良好。水分はppmと当社推奨の管理限界値の以下であり、良好と判断します。全酸価は良好。全酸価は.mgKOH/gと新油値.mgKOH/gに変化はなく、良好と判断します。
報告№109-09136 報告№113-00464 | 分析№109-001160 分析№113-001927 | 113-001927 | 潤滑油は継続使用可能な状態にあると判断します。粘度、全酸価、IR、RBOTの各データは良好でした。尚、別紙RBOTの減少傾向から油の余寿命を求めた結果、本試料は直近の更油から起算して年月まで使用可能であることが分かりました。水分は良好でした。
報告№101-0031 | 分析№101-00300 | 101-00300 | 主機停止時にスラストランナーとスラストメタルが接触し、軸受温度の上昇現象が発生しているものと考えられます。接触している原因は、スラストランナーと軸受面との間で油膜が薄い部分ができ、局部的に軸受とランナーとが接触している。気温の上昇に伴い、油温が上昇し、油膜が薄くなり、接触がはじまった。冷却水の通水量が減少し、それにより油温が上昇し、油膜が薄くなり、接触がはじまった。等の可能性があります。ヶ月後のオーバーホールまで継続使用できるかを予測するのは、前回と今回のデータだけでは困難です。別紙に示すように、本機の油中摩耗濃度が平行濃度に到達する時間を計算により求めたところ、平衡濃度に到達する運転時間は時間経過した時点となりました。そこで、運転時間が連続してこの時間を経過した後に再度分析を実施し、摩耗の進行状況を確認されることを推奨します。分析の結果、D－SOAP、フェログラフィーを除く項目は良好でした。SOAP／D－SOAPの結果、メタルの主成分である錫がやや多く検出され、フェログラフィーの結果、μm未満のホワイトメタルの摩耗粒子が非常に多くみられることから、スラストメタルの摩耗が進行していることが確認されました。メタルの摩耗粒子の特徴的な形態から、スラストランナーとスラストメタルのすべり摩擦により発生したものと考えられました。今回採油が適正に実施されている場合、前回、今回、さらにもう一回のデータの計回のデータから、摩耗進行の予測を試みることができますので、別添資料金属摩耗粉の平衡速度から計算する採油周期に示す通り、運転時間が約時間経過した時点で再度分析を実施されることを推奨します。又、起動停止回数も、摩耗の進行度には大きく影響しますので、次回分析時には、起動停止回数の情報もご提供ください。尚、別添資料油中粒子の沈降速度に示す通り、採油が停止から長時間経過している場合、粒子濃度の低い箇所を採油している場合がありますので、ご確認ください。
報告№107-4517 報告№107-4521 | 分析№107-00829 分析№107-00971 | 107-00971 | 分析の結果、転がり軸受の寿命の指標となるフレーキングの発生が確認されていないことから、現在のところ、ベアリングは継続使用可能な状態にあると判断します。但し、摩耗粒子形態観察で金属接触が厳しい場合に発生するシビア粒子、ベアリング転動面や外輪とベアリングケース間で、フレッティングにより発生する赤錆が観察されました。今後、フレッティングの影響で転がり軸受の寿命の指標となるフレーキングへ進展することが懸念されるため、運転時間時間経過後にトライボ診断を実施し、摩耗の進行状況を確認することを推奨します。これらのことは、異常摩耗の早期発見パラメータであるフェログラフィーのIs値が-と良好の範囲にあるものの、摩耗粒子形態観察の結果、金属接触が厳しい場合に発生するシビア粒子、フレッティングにより発生する赤錆が観察されたことD－SOAPの結果、鉄および銅が検出されたこと以上のことから判断しました。
報告№106-0227 報告№106-0339 | 分析№106-01279 分析№106-01801 | 106-01801 | 濾過前の試料油を分析した結果、摩耗粒子形態観察で金属接触が厳しい場合に発生するシビア粒子が多く観察されました。軸受支持部の周辺で局部的な金属接触が発生しています。今後、更に摩耗が進行することが懸念されます。これらの障害発生に対する弊害を勘案の上、ヶ月以内に再度分析を実施し、汚染状況及び摩耗の進行状況を確認されることと、巡視の際には主軸の振れ量の変化と、水車軸受油槽内の軸受温度、油温の変化に注意されることを推奨します。尚、RBOTが前回に比較し、min上昇したのは、新油の補充等の影響が考えられます。今後は、今回のRBOT値によりデータ管理を行います。
報告№107-0366 報告№107-0519 | 分析№107-01900 分析№107-03018 | 107-03018 | 粘度が.mm/sと新油のmm/sに比較して、粘度変化率は+.％で、やや不良領域にありました。現在、ISOVGからISOVGに移行しているため異常ではなく、本試料油は継続使用可能と判断します。
報告№103-4010 | 分析№103-00958 | 103-00958 | 分析の結果、を示す粘度、水分、全酸価、IR、を示す計数汚染度、重量汚染度の各データは良好であることから、この油は継続使用可能と判断します。一方、を確認するために実施したSOAP／D-SOAP、フェログラフィーの結果、データは全て正常な範囲にありました。今回はデータに異常は認められないものの、本試料油の系統内にはμmのフィルタが設置されているため、仮に潤滑状態が異常になった場合に発生するμm前後の大型摩耗粒子は発生していたとしてもフィルタに捕捉されると考えられます。このようなケースでは、使用されている油量、系内を循環している油の流量を知り、又、フィルタの通過直前と直後から採取した油の汚染度の差からフィルタの濾過効率を確認し、そこから実際の摩耗状態を推定する方法があります。さらに、フィルタに捕捉された摩耗粒子を直接分析し、摩耗状態を診断する方法もありますので、使用後のフィルタ提供もご検討下さい。
報告№108-0008 報告№108-6500 | 分析№108-00042 分析№108-00027 | 108-00027 | 精点Aを実施した結果、摩耗は安定し、潤滑油も継続使用可能と判断します。これらのことは、前回に比較して、計数汚染度は等級に変化はなく、SOAP／D－SOAPの鉄および銅濃度に変化がないこと異常摩耗の早期発見パラメータであるフェログラフィーのIs値がのマイナス乗と良好の範囲にあることを示す粘度、水分、全酸価、IR、RBOTの各データが良好の範囲にあること以上のことから判断しました。
報告№108-0227 報告№110-00695 | 分析№108-01664 分析№110-003245 | 110-003245 | 減速機は継続使用可能な状態にあると判断します。
報告№108-0331 報告№108-0331 | 分析№108-02256 分析№108-02256 | 108-02256 | 分析の結果、計数汚染度が当社推奨の管理限界値内にあるもののやや高く、重量汚染度が当社推奨の管理限界値を超えていました。当社のこれまでの経験で、このスラッジが原因でバルブ類の動作障害等が発生したことがありますので、至急除去さすることを推奨します。平成年度に貴社が取り組んだ圧油のトラブルを減少させるQCサークル活動において、当社はオブザーバーとしてサークル活動に関与致しましたが、その際まとめられた結果では、重量汚染度の管理限界値をmg/mlに推奨しております。そして、重量汚染度が推奨値を上回るような場合には、スラッジを溶解させて無害化する清浄分散剤の使用が有効であるとの検討結果も得ております。そのため、今回、フィルタ表面で観察されている茶褐色のスラッジ状異物は、年前に本発電機で実施した当社製清浄分散剤TS－の投与と濾過により除去することを推奨します。は良好と判断します。粘度は良好と判断します。粘度は.mm/sと新油値.mm/sに比較して、粘度変化率は-.％で、当社推奨の管理限界値である±％以内にあり、良好と判断します。水分は良好と判断します。水分はppmと当社推奨の管理限界値の以下であり、良好と判断します。全酸価は良好と判断します。全酸価は.mgKOH/gと当社推奨の管理限界値の.mgKOH/g以内にあり、良好と判断します。IRの結果、良好と判断します。IRの結果、油劣化の兆候を示すカルボン酸の吸収が確認されていないことから、良好と判断します。計数汚染度はやや高く、重量汚染度は当社推奨の管理限界値を超えていました。計数汚染度はやや高い値でした。計数汚染度はNAS級と当社推奨の管理限界値のNAS級以内にあるものの、やや高い値でした。重量汚染度は当社推奨の管理限界値を超えていました。重量汚染度はmg/mlと当社推奨の管理限界値のmg/mlを超えていました。機器の潤滑状態機器の潤滑状態は正常と判断します。SOAPの結果は良好です。SOAPの結果、外部から混入したと思われるケイ素がppm検出されました。D－SOAPの結果は良好です。D－SOAPの結果、鉄が、外部から混入したと思われるナトリウムが検出されました。フェログラフィーの結果は良好です。異常摩耗の早期発見パラメータであるフェログラフィーのIs値が×のマイナスと乗と良好の範囲にあり、潤滑状態は正常と判断します。
報告№107-0366 報告№109-09638 | 分析№107-01900 分析№109-003850 | 109-003850 | 濾過後の試料油を分析した結果、計数汚染度がNAS級と、濾過前のNAS級に対してランク増加していました。計数汚染度が前回に比較してランク増加していますが、濾過前がNAS級、濾過後がNAS級と、いずれも清浄なレベルにあり、継続使用可能な状態にあると判断します。
|  | 100-03450 | フィーのIs値の各データは正常の範囲でした。前回分析から今回分析までのヶ月間に増加した計数汚染度の～μmの増加率は、.％であるのに対し、～μmと～μmのそれぞれの増加率は、％、％となっており、明らかに、これらのサイズが増加する混合潤滑状態の初期的段階が生じていたと思われた。混合潤滑状態では、部分的に金属接触が発生しています。この混合潤滑状態の初期段階は、軸受温度の上昇といった、温度の変化ではとらえ難い段階で、回転が遅くなり油膜が切れやすい、主機の起動時、或いは、停止時に発生しているものと思われます。起動／停止回数が多い場合にこの現象が発生しやすく、また、ガイド軸受の偏芯が原因でガイド軸受にランナーが接触する場合や、過大な水スラスト発生時などにも見られる現象です。いずれにしましても、軸受の損傷を初期段階で検知するために、起動・停止回数の増加と、このサイズの粒子発生の関係を明らかにし、軸受の損傷の予知を行う必要があると判断します。次回は、ヶ月以内に採油し、分析されるよう推奨します。
報告№109-09136 報告№112-00361 | 分析№109-001160 分析№112-001437 | 112-001437 | 軸受は継続使用可能な状態にあると判断します。但し、今後も摩耗の進行を傾向監視するため、以下の対策を推奨します。濾過および更油油中の汚染度が高いことから、観察された摩耗粒子や異物等が軌道面に噛み込み摩耗が進行することが懸念されるため、濾過および更油を推奨します。定期的な分析フレッティング摩耗の進行を監視するため、定期的に分析を実施し、分析データによる摩耗の進行状況を確認することを推奨します。はフェログラフィーおよびSOAP／D-SOAPの結果から総合的に判断した結果、やや厳しい状態にあると考えられます。フェログラフィー【定量分析：Is値】Is値は異常摩耗の早期発見パラメータのつで、摩耗粒子を定量化するために用います。前回に比較してIs値はの乗から乗に上昇し、やや高い値でした。フェログラフィー【定性分析：摩耗粒子および摩耗形態観察】分析結果から比較的多く観察された粒子は、以下の通りでした。正常な摩耗粒子・潤滑状態が正常なマイルド摩耗により発生。赤錆・フレッティングにより発生。観察された摩耗粒子の中でも赤錆は、注意が必要です。フレッティングは、・軸と転がり軸受の内輪内面・軸受箱と転がり軸受の外輪外面・転がり軸受の軌道輪と転動体の箇所で発生する可能性があります。フレッティング粒子は酸化して硬いため、軸受軌道面に噛み込んだ場合はその傷が疲労剥離の起点となり、疲労摩耗へと進展することが想定されます。Iカップリング発光分光分析【SOAP／D-SOAP】検出された金属元素から発生箇所を推定すると、以下の通りでした。鉄、銅、亜鉛、アンチモン・軸受等リン・添加剤カルシウム、アルミニウム、ナトリウム・外部混入異物前回に比較して計数汚染度はNAS級以上から等級に変化はないものの、当社推奨の管理限界値を超えていました。フィルタ表面の異物観察で鉄錆、砂等が観察されたことから、汚染度が高い要因は、摩耗と外部混入異物の影響と思われます。分析結果計数汚染度は当社推奨の管理限界値を超えていました。計数汚染度計数汚染度はNAS級以上と当社推奨の管理限界値のNAS級を越えていました。重量汚染度はmg/mlでした。摩耗粒子の形態観察の結果、潤滑状態が正常な場合に発生する摩耗粒子、フレッティングにより発生する赤錆が比較的多く観察されました。SOAPSOAPの結果、摩耗により発生する鉄が検出されていないことから、良好と判断します。D-SOAPD-SOAPの結果、摩耗により発生する鉄および銅が検出されました。フェログラフィー異常摩耗の早期発見パラメータであるフェログラフィーのIs値がの乗とやや高く、摩耗粒子の形態観察の結果、潤滑状態が正常な場合に発生する摩耗粒子、フレッティングにより発生する赤錆が比較的多く観察されました。
報告№109-09108 報告№113-00389 | 分析№109-01022 分析№113-001538 | 113-001538_date140114 | 結論分析の結果、、汚染度は共に良好な状態にあることから、継続使用可能な状態にあると判断します。減速機減速機は継続使用可能な状態にあると判断します。尚、年間L程度補給していることから、/程度の潤滑油が入れ替わっていることになります。仮に摩耗が発生していても、補給を実施した時点で油槽内の金属濃度は減少するため、今後定期的に分析を実施していく場合は、濃度補正をして、摩耗の進行状況を確認する必要があると考えます。分解点検後の確認事項対策 理由 初期試験を実施 分解点検後には、摩耗状態が安定するか、或いは、異常摩耗に進展するかを確認する必要があります。そのため、分解点検後ヶ月ごとに回分析を実施し、摩耗の進行状況を確認することを推奨します。 各項目評価EMBEDExcel.Sheet.分析方法および分析項目劣化モｰド 分析項目 測定方法 物理的性状 粘度 JISK：潤滑油の動粘度を測定する 酸価 JISK：潤滑油の酸成分の量を測定する 有機物/有機化合物 赤外線吸収スペクトル法：潤滑油が酸化することにより発生するカルボン酸、または未使用の潤滑油との比較により酸化防止剤の残存を測定する 汚染 水分 JISK：潤滑油中の水分濃度を測定する 汚染粒子数 NAS：潤滑油中の汚染粒子数粒子径を測定する 重量汚染度 JISB：潤滑油中の汚染物重量を測定する 汚染状態 光学顕微鏡観察：潤滑油中の汚染物の種類、形状、大きさを観察する 摩耗 フェログラフィー フｪログラフｨｰ法：摩耗粒子の濃度形態大きさ材質色等を測定することにより、潤滑部の摩耗状態を評価する 油中金属濃度 SOAP-T：潤滑油中の金属の組成と含有量を測定することにより、潤滑部の摩耗状態等を評価する 分析結果物理的性状潤滑を確認するパラメータは、全て管理基準内にあることが確認されたことから継続使用は可能と判断します。EMBEDExcel.Sheet.粘度粘度変化率が+％であり管理限界値の±％以内であったことから、粘度は良好の範囲にあることが確認されました。酸価は.mgKOH/gと新油値の.mgKOH/g以下であり、良好の範囲にあることが確認されました。有機物・有機化合物赤外線吸収スペクトル法により使用油を分析した結果、得られたスペクトルには油劣化の兆候を示すカルボン酸の吸収が確認されなかったことから良好と判断します。IRチｬｰト使用油の基油が酸化劣化すると、スラッジの代表であるカルボン酸の吸収ピークがcm-付近に見られるようになります。このことから、使用油が酸化劣化しているか否かは、IRチャートのcm-付近に吸収ピークが存在するか否かで、定性的に判断できます。つまり、cm-付近に吸収ピークが確認されなければ、基油は酸化劣化していないと判断して良いことになります。cm-付近：カルボン酸cm-付近：酸化防止剤～cm-：指紋領域汚染潤滑油の汚染度を確認するパラメータは、全て管理基準内にあることが確認されたことから継続使用は可能と判断します。EMBEDExcel.Sheet.水分値水分はppmであり管理限界値の以下であったことから、良好の範囲にあることが確認されました。計数汚染度計数汚染度はNAS級であり管理限界値のNAS級以下であり、良好の範囲にあることが確認されました。重量汚染度は.mg/mlでした。摩耗はフェログラフィーおよびSOAP-Tの結果から総合的に判断した結果、正常な状態にあると考えられます。EMBEDExcel.Sheet.フェログラフィー・フェログラフィー【定量分析：Is値】Is値は異常摩耗の早期発見パラメータのつで、摩耗粒子を定量化するために用います。今回のIs値はの乗と低い値でした。・フェログラフィー【定性分析：摩耗粒子および摩耗形態観察】分析結果から代表的な粒子は、以下の通りでした。正常な摩耗粒子・潤滑状態が正常なマイルド摩耗により発生。SOAP-T＜SOAP-Tの特徴＞SOAP-Tの特徴は、油中金属濃度で金属イオンまたは固形分と固形分を分類し、つのデータを合計することで油中金属濃度を把握することが出来ます。固形分の増加が潤滑状態のパラメータであり、数値が増加した場合に異常を確認することが出来ます。項目 金属イオン+固形分 固形分 SOAP-T .μm未満 .μm以上 SOAP μm以下 --- 図SOAP-TおよびSOAPの検出感度SOAP-Tの結果、ギヤおよび軸受の摩耗により発生する鉄が図bに示すように、金属イオン+固形分濃度の方が高いことから、小型の粒子が多いことが確認できました。表推定される摩耗箇所金属元素 材質 鉄 ギヤ、転がり軸受 銅 ギヤ、転がり軸受 錫 ギヤ、転がり軸受、もしくはすべり軸受
報告№106-0227 報告№106-06109 | 分析№106-01279 分析№106-02364 | 106-02364 | 経緯前回の分析結果で、RBOTがminと前々回のminから約年ヶ月でmin減少していた。更に、IRチャートから無添加油が混合した可能性が確認された。目的補充用の新油を分析して、RBOTが減少した原因を検討する。考察分析の結果、粘度、水分、全酸価、RBOT、IR、SOAPの各データから、本試料油がダフニーウォータータービンTであることが確認できました。一方、今回の新油と前回の使用油のIRスペクトルパターンを比較しました。その結果、油の添加剤成分の吸収が使用油ではほとんど確認されず、さらにcm-とcm-付近に差異が確認されたことから、前回分析でRBOTが減少していた原因は、酸化防止剤が低下したか、或いは、前回使用油には無添加油などの異種油が混入していた可能性が考えられました。
報告№108-0227 報告№112-00669 | 分析№108-01664 分析№112-003113 | 112-003113 | 潤滑油は継続使用可能な状態にあると判断します。分析の結果、今回の分析データは、年前の前回データに比較し、～μmの粒子サイズが約倍増加していたことがわかりました。潤滑油をフィルタで濾過し表面を観察したところ、鉄錆、砂等が観察されたことから、汚染度が高い要因は、採油時に混入したものか、或いは、ドレンプラグに沈殿していた外部混入異物を採取した影響と思われました。この程度の汚染度上昇であれば、潤滑状態に影響はなく、振動値も変化は見られないと思われますが、場合によっては異常振動に進展することもあることから、今後、再分析により状態監視を継続することを推奨します。軸受は継続使用可能な状態にあると判断します。但し、切削摩耗や凝着摩耗が発生していることから、以下の対策を推奨します。定期的な分析今後懸念される切削摩耗や凝着摩耗の進行を監視するため、定期的に分析を実施することを推奨します。最適な採油方法本試料油は、機器停止中にドレンプラグから採油されているため、分析データが高濃度に出ていると推定されます。正確なデータによる診断を行うためにも、今後の採油は、極力運転中もしくは停止直後の油槽中層部から実施されることを推奨します。軸受の摩耗状態はフェログラフィーおよびSOAP／D-SOAPの結果から総合的に判断した結果、継続使用は可能ですが、機器の機能を保持するためにも傾向管理が有用と考えます。フェログラフィー【定量分析：Is値】Is値は異常摩耗の早期発見パラメータのつで、摩耗粒子を定量化するために用います。今回のIs値はの乗とやや高い値でした。フェログラフィー【定性分析：摩耗粒子および摩耗形態観察】分析結果から比較的多く観察された摩耗粒子は、以下の通りでした。切削粒子・異物や金属表面の微小突起による切削摩耗により発生。球状粒子・金属接触が厳しく、且つ、金属が溶融するほどの高い摩擦熱が発生していると考えられます。観察された摩耗粒子の中でも切削粒子、球状粒子は、注意が必要です。切削摩耗は、他の摩耗形態に比較して摩耗進行速度が速く注意が必要で、定期的なトライボ診断による状態監視が必要と考えます。切削摩耗の原因となる混入異物が残留している場合、この異物により切削摩耗が継続して発生する可能性があります。観察された摩耗粒子の中でも球状粒子は、異常摩耗の兆候を示す形態のパラメータで、この摩耗粒子が発生する場合、潤滑状態に注意が必要です。球状粒子の発生原因は、一般に、溶接工事、溶接作業などによる溶接スパッタの混入電食による発生厳しい金属接触による摩耗が考えられます。球状粒子の発生原因が、の溶接スパッタの混入であれば、今後増加しないと思われますが、が考えられる場合は、原因を取り除かなければ球状粒子は増加すると考えられます。Iカップリング発光分光分析【SOAP／D-SOAP】検出された金属元素から発生箇所を推定すると、以下の通りでした。鉄、鉛、銅、アンチモン、ニッケル、錫・軸受等リン、亜鉛・添加剤ナトリウム、ホウ素・外部混入異物軸受の摩耗深さ分析結果から軸受メタルの摩耗深さを求めました。更油およびメタルの交換時期などの情報が不明であるため、過去の分析データの中で、SOAPの結果で得られている最も高い錫濃度ppmと油量Lから計算しました。その結果、メタル表面の平均的な摩耗深さは.μmとなり、メタルの表面粗さを軸受表面の一般的な粗さであるμmと仮定すると、摩耗は軽微であると推定されます。計数汚染度は、NAS級と当社推奨の管理限界値以下であるものの、やや高い値でした。フィルタ表面の異物観察で金属片、鉄錆、砂等が観察されたことから、汚染度が高い要因は、摩耗と外部混入異物の影響と思われます。粘度、水分、酸価、IRの各データは良好でした。
報告№109-09136 報告№112-00443 | 分析№109-001160 分析№112-001885 | 112-001885 | 濾過前の試料油を分析した結果、前回に比較して摩耗粒子の形態観察で金属潤滑部が局部的に油膜切れを起して発生する～μmサイズのシビア粒子が観察されました。D-SOAPで前回に比較してメタルの主成分である錫がからに増加していました。シビア粒子摩耗粒子の観察結果から、発生している摩耗形態は凝着摩耗であることがわかりました。今後、さらに摩耗が進行することが懸念されます。軸受の摩耗軸受メタルの摩耗が進行していると推定されます。直ちに異常ではないものの、今後、さらに摩耗が進行することが懸念されます。これらの障害発生に対する弊害を勘案の上、念のためヶ月後に再分析を実施し、摩耗の進行状況を確認することを推奨します。
報告№106-0025 報告№106-0193 | 分析№106-00118 分析№106-01107 | 106-01107 | 分析の結果、摩耗粒子形態観察で転がり軸受の寿命の指標となるフレーキングの発生は確認されておらず、本軸受は継続使用可能な状態にあると判断します。尚、SOAPの結果でナトリウム、マグネシウム、D－SOAPの結果でナトリウムが微量検出されており、海水が混入した可能性があります。今後、海水の影響で腐食が発生する場合がありますので、早目のグリース交換が必要です。念のため定期的に分析を実施し腐食の有無を確認されることを推奨します。報告書の管理表中に示しているSOAP／D-SOAPは、グリース潤滑の場合、摩耗粒子が均一に分散していないため、測定値が大きく変動することがありますので参考値としてお考え下さい。
報告№108-0387 報告№108-5081 | 分析№108-02609 分析№108-02943 | 108-02943 | スラッジの発生分析の結果、前回に比較して計数汚染度は、NAS級からNAS級にランク増加し、また、重量汚染度も.mg/mlからmg/mlに増加し、当社推奨の管理限界値を超えていました。汚染の要因は、重量汚染度で使用した濾過フィルタ表面が茶褐色になっていたことから、スラッジの発生による可能性が高いと思われます。当社の経験では、このようなスラッジが発生した場合、油温が低い状態ではこのスラッジには粘着性があり、バルブ類の動作障害等が発生させることがあります。これを予防するため、至急除去する必要があります。除去方法は、貴社でも実績のある当社製清浄分散剤TS－の投与と濾過を推奨します。尚、スラッジはモービルDTEヘビーメディアムに含まれている添加剤成分の亜鉛が析出した可能性があります。このことを確認するためには、SOAP／D－SOAPの追加分析が必要です。を示す粘度、水分、全酸価のうち、全酸価を除く項目は良好です。全酸価が.mgKOH/gと新油値の.mgKOH/gに比較して高い値であり、油が劣化している可能性があると考えられます。劣化の程度を確認するため、IRおよびRBOTの追加分析を併せて推奨します。
報告№108-0387 報告№108-4523 | 分析№108-02609 分析№108-02880 | 108-02880 | 分析の結果、摩耗粒子の観察から本試料油中で発生している摩耗形態は、潤滑状態が正常なマイルド摩耗と、異物の切削作用で発生する切削摩耗が混在しています。マイルド摩耗は、機械が正常な摩耗をしている場合に発生する、いわゆる正常摩耗です。この状態は、金属がマイルドに擦られることにより金属表面に摩耗が極めて少ない特殊な表面層が形成され、摩擦表面が平滑な状態となります。この状態が安定である限り摩耗状態は正常であり発生する摩耗粒子は少ないことが分かっています。今回観察された摩耗形態は、このマイルド摩耗が支配的であることから、現在のところ、ギヤおよび転がり軸受の潤滑状態は正常であり、継続使用は可能と判断します。尚、である粘度、水分、全酸価、IRの各データは良好の範囲にあることから、この油は継続使用可能と判断します。トライボ診断では、ギヤのバックラッシの増加量を分析結果から計算できますので、構造が確認できる図面、ギヤの形式、歯形、モジュール、歯数、回転数、増速比、歯幅をお知らせ下さい。計算結果をご報告いたします。
報告№108-0008 報告№108-6500 | 分析№108-00042 分析№108-00026 | 108-00026 | 精点Aを実施した結果、摩耗は安定し、潤滑油も継続使用可能と判断します。これらのことは、前回に比較して、計数汚染度は等級に変化はなく、SOAP／D－SOAPの鉄および銅濃度に変化がないこと異常摩耗の早期発見パラメータであるフェログラフィーのIs値がの乗と良好の範囲にあることを示す粘度、水分、全酸価、IR、RBOTの各データが良好の範囲にあること以上のことから判断しました。
報告№109-09136 報告№110-00171 | 分析№109-001160 分析№110-000684 | 110-000684 | ・摩耗状態潤滑油中からはSOAPで鉄、クロム、ニッケル、錫、D－SOAPで鉄、銅、クロム、アンチモンが検出されました。検出された金属は、粒子観察の結果から繰返し応力を受けて発生する疲労摩耗粒子、金属潤滑部が局部的に油膜切れを起して発生するシビア粒子でした。これらのことから、潤滑部では疲労摩耗と凝着摩耗が混在して発生し、軸受軌道面で発生している微小なフレーキングがさらに増加していると考えられました。本軸受は、異常摩耗の早期発見パラメータであるフェログラフィーのIs値が更油後日から日程度しか経過していないにもかかわらずの乗と非常に高い範囲にあり、かつ、鉄濃度がppmと前回の倍になっていることから前回確認されたフレーキングがさらに進展していると推定されます。結論軸受軌道面のフレーキングが進展していると推定されますので、以下の対策が必要です。今後、短期間で軸受の機能が低下することが懸念されます。最悪の場合、軸受が破損し機能不全に陥ることが予想されますので、軸受の点検および交換を検討されることを推奨します。
報告№105-6050 報告№107-0445 | 分析№105-01529 分析№107-02550 | 107-02550 | 分析の結果、摩耗粒子の形態観察で異物の噛み込みにより発生する切削粒子が比較的多く観察されたことから、ギヤ歯面間で発生している摩耗形態は切削摩耗が支配的であることが確認されました。切削摩耗は、異物が混入していない状態に比較して摩耗進行速度が速く注意が必要ですので、ヶ月後に再度分析を実施し、摩耗の進行状況を確認することを推奨します。これらのことは、異常摩耗の早期発見パラメータであるフェログラフィーのIs値がの乗とやや高く、摩耗粒子形態観察の結果、異物の噛み込みにより発生する切削粒子が多く観察されたことD－SOAPの結果、鉄、銅が検出されたこと以上のことから判断しました。尚、バックラッシの増加量を分析結果から計算し、CBMによる傾向監視に役立てることが出来ますので、構造が確認できる図面、ギヤの形式、歯形、モジュール、歯数、回転数、増速比、歯幅をお知らせ下さい。計算結果を報告致します。
報告№103-0006 報告№103-0006 | 分析№103-00092 分析№103-00092 | 103-00092 | 分析の結果、潤滑油としての性状は良好です。但し、本試料油は、油清浄器が設置されている油槽であるため、油中の粒子が除去されていますので、診断は油清浄器による減少率を考慮して潤滑状態を解析する必要があります。今回の解析は、別添資料油中摩耗粒子の平衡濃度に示すように十分に濾過時間が経過し、油中粒子が飽和状態になっていると仮定しています。油清浄器による油中の摩耗粒子の減少率は油清浄器の入口と出口の汚染度を評価し、その結果から求めますが、今回は油清浄器の入口から採取した試料がありませんので、減少率を、一般的に良好な濾過率とされる.と仮定し解析しました。尚、濾過率を考慮した減少率は油清浄器の吐出量と総油量との比から換算します。本機の油清浄器の吐出量は毎時L、設備油量はLですので減少率は.となります。これにより、油清浄器による粒子の減少率は、時間で.％であることがわかります。油がパスして増加する粒子数は、今回計数汚染度の～μmレンジですと個/mlの.％の個/mlとなります。更に、この発生粒子数から平衡濃度を計算します。平衡濃度は下式により求めます。平衡濃度＝発生粒子数／減少率・式油清浄器が設置されていない場合の減少率を.とすると平衡濃度は個/mlとなります。このことから分かるように、本試料油中の汚染度は、油清浄器が設置されていることでNAS級と清浄になっていますが、油濾過機がないと仮定した場合、計算により求めたように～μmレンジの汚染度はNAS級以上の汚染状態になる可能性を示唆するものととらえる事が出来ます。他のレンジを同様に計算すると以下のようになり、NAS級以上となります。～～～～以上等級級以上油清浄器が想定どおりの性能を発揮できていたとすると、その油清浄器がなかったとした場合、上記のとおりNAS級以上の非常に汚染された状態になることが推定されました。今回、分析により観察されている油中夾雑物は、外部混入による赤錆や、砂等の異物が多いことから、計算により求めた推定汚染度があてはまる可能性は低いと思われます。本解析は減少率を仮定して進めておりますので、今後は、油清浄器出口からの採油に加え、油清浄器入口からも採油を実施し、変動する減少率を評価し、管理されることを推奨します。
報告№107-0366 報告№108-0107 | 分析№107-01900 分析№108-00596 | 108-00596 | 濾過前の試料油を分析した結果、計数汚染度が前回濾過後のNAS級から、今回NASD級に約ヶ月でランク増加しました。摩耗粒子形態観察で局部的に高圧・高温となる場合に発生するフリクションポリマが多く観察されました。フィルタ表面の異物観察で外部から混入したと思われる砂等が観察されました。フリクションポリマフリクションポリマの発生は、潤滑摺動部に高圧・高温の箇所が発生した場合に観察される形態で、本試料の場合は、主軸ランナーと水車軸受との軸受隙間や、軸受を支えている部分で発生している可能性が考えられます。発生箇所が、主軸ランナーと軸受との軸受隙間である場合は、主軸の振れ量の変動、或いは、振れ量の増大などにより潤滑油が狭くなった軸受隙間に押し込まれて高面圧となり発生することが考えられます。他社の揚水機でメタルギャップが狭くなって同様の現象が発生しましたが、ギャップ調整を行い正常に復帰した例があります。原因がギャップの狭小化の場合、高面圧になると同時に摺動面の温度もやや上昇することがありますので、軸受温度の微小な上昇に注意が必要と思われます。油温の上昇は、油の劣化にもつながる為、劣化に対しても注意が必要です。汚染度の増加フィルタ表面の異物を観察で鉄錆、砂等が観察されたため、汚染度が増加した要因は、フリクションポリマと外部から混入したと思われる異物によるものと考えられました。これらの障害発生に対する弊害を勘案の上、予防処置として濾過を実施することと、測定が可能であればギャップの測定を推奨します。尚、RBOTが前回に比較してmin上昇したのは、前回から今回までの間に補給を実施したためです。今後は、今回のRBOT値によりデータ管理を行います。
|  | 113-000491 | 潤滑油および対象設備は継続使用可能な状態にあると判断します。但し、将来的な摩耗進行の有無を確認するためにも傾向監視を継続することが有効です。定期的な分析クランクメタル、ピストンリングなどの摩耗の進行を監視するために、定期的に分析を実施し、進行状況を確認されることを推奨します。はフェログラフィーおよびSOAPの結果から総合的に判断した結果、継続使用は可能ですが、今後の機器の機能を確認するためにも傾向管理が有用と考えます。フェログラフィー【Is値】Is値は異常摩耗の早期発見パラメータのつで、摩耗程度粒子を定量化するために用います。今回のIs値はの乗と、低い値でした。フェログラフィー【摩耗粒子および摩耗形態】分析結果から比較的多く観察された粒子は、以下の通りでした。フリクションポリマ・局部的に高圧・高温となる場合に発生。Iカップリング発光分光分析【SOAP】検出された金属元素から発生箇所を推定すると、以下の通りでした。鉄、鉛、ニッケル、錫・軸受等リン、亜鉛、カルシウム、マグネシウム、ホウ素・添加剤アルミニウム、ナトリウム・外部混入異物粘度、水分、塩基価の各データは良好でした。
報告№109-00063 報告№109-00063 | 分析№109-000292 分析№109-000292 | 109-000292 | 分析の結果、前回に比較して、計数汚染度はNAS級からNAS級にランク減少していることが分かりました。精密な濾過機やフィルタが設置されていない設備であれば、摩耗は安定していると判断しますが、本設備には精密なフィルタが設置されています。前回に比較して汚染度が清浄になった要因は、フィルタの影響が考えられます。フィルタが設置されていることにより、油中粒子が除去され、摩耗に変化が生じても検出できにくい状況にあります。そこで、正確に解析するために濾過機の入口と出口から採油を実施し、正確な濾過効率を元に摩耗の進行状況を確認されることを提案します。これらのことは、前回に比較して、計数汚染度はランク減少し、SOAP／D-SOAPの鉄濃度に変化がないこと異常摩耗の早期発見パラメータであるフェログラフィーのIs値が良好の範囲にあることである粘度、水分、全酸価、IRの各データが良好の範囲にあること以上のことから判断しています。は良好と判断します。粘度は良好と判断します。粘度はmm/sと新油値.mm/sに比較して、粘度変化率は-.％で、当社推奨の管理限界値である±％以内にあり、良好と判断します。水分は良好と判断します。水分はppmと当社推奨の管理限界値の以下であり、良好と判断します。全酸価は良好と判断します。全酸価は.mgKOH/gと当社推奨の管理限界値の.mgKOH/g以内にあり、良好と判断します。IRの結果、良好と判断します。IRの結果、油劣化の兆候を示すカルボン酸の吸収が確認されていないことから、良好と判断します。は良好と判断します。計数汚染度は良好と判断します。計数汚染度はNAS級と当社推奨の管理限界値のNAS級以内にあり、良好と判断します。重量汚染度は良好と判断します。重量汚染度は.mg/mlと当社推奨の管理限界値のmg/ml以内にあり、良好と判断します。機器の潤滑状態フィルタが設置されていることにより、油中粒子が除去され、摩耗に変化が生じても検出できにくい状況にある可能性があります。SOAPの結果は良好です。SOAPの結果、金属元素は検出されません。D－SOAPの結果は良好です。D－SOAPの結果、鉄が、外部から混入したと思われるカルシウムが、ナトリウムがが検出されています。フェログラフィーの結果は良好です。異常摩耗の早期発見パラメータであるフェログラフィーのIs値がと良好の範囲にあり、潤滑状態は正常と判断します。
報告№107-6000 報告№107-6005 | 分析№107-00010 分析№107-00123 | 107-00123 | 今回の採油は、機器停止中にマンホールから吸引ポンプで移送し、その後、ビニール袋で掬う方法で実施しているため、油循環中の採油に比較して油中粒子が沈降して低濃度になっている部分を採油していると考えられます。したがって、油が循環している状態で採油を実施した場合に比較して、分析データが低くなる可能性があります。今回の分析は以上のことを踏まえて結果を検討しました。分析の結果、観察された摩耗粒子は少なく、油中粒子の沈降の影響が小さい状況で採油ができていたとすると潤滑状態は良好と判断できますが、異常な摩耗状態を示す摩耗粒子が沈降し採取できていない可能性が考えられます。また、摩耗粒子の中には沈降の影響を受ける大型の摩耗粒子が散見されることから、摩耗が発生していた可能性を否定できないため、安全をみて、適正な採油条件で再度採油を実施し、再確認されることを推奨します。尚、を示す粘度、水分、全酸価、IR、RBOTの各データが良好の範囲にあり、潤滑油は継続使用可能と判断します。
報告№105-0254 報告№105-0254 | 分析№105-01673 分析№105-01673 | 105-01673 | 分析の結果、摩耗粒子の観察で異物の噛み込みにより発生する切削粒子がやや多く観察されたことから、摩耗形態は、切削摩耗であることが分かりました。摩耗形態の中で、切削摩耗は摩耗進行速度が速く注意が必要ですので、ヶ月以内に再度分析を実施し、汚染状況及び摩耗の進行状況を確認されることを推奨します。この油は継続使用可能と判断します。粘度は良好と判断します。粘度はmm/sと管理限界値以内にあり、良好と判断します。水分は良好と判断します。水分はppmと管理限界値の以下にあり、良好と判断します。全酸価は良好と判断します。全酸価は.mgKOH/gと新油データの.mgKOH/g以内にあり、良好と判断します。IRは良好と判断します。IRの結果、油劣化の兆候を示すカルボン酸の吸収が確認されていないことから、継続使用可能な状態にあると考えられます。計数汚染度、重量汚染度、共に良好と判断します。計数汚染度は良好と判断します。計数汚染度はNAS級と当社推奨の管理限界値内にあり良好と判断します。重量汚染度は良好と判断します。重量汚染度は.mg/mlと当社推奨の管理限界値内にあり良好と判断します。機器の潤滑状態フェログラフィーの結果、異常摩耗の早期発見パラメータであるIs値が良好の範囲にあるものの、摩耗粒子形態観察では、異物の噛み込みにより発生する切削粒子がやや多く観察されました。SOAPの結果、良好と判断します。SOAPの結果、銅、油の添加剤成分であるリン、亜鉛、外部から混入したケイ素が検出されました。D－SOAPの結果、良好と判断します。D－SOAPの結果、鉄、銅、軸受の摩耗を示す錫、油の添加剤成分である亜鉛、外部から混入したと思われるカルシウム、ナトリウムが検出されました。フェログラフィーの結果、異物の噛み込みにより発生する切削粒子がやや多く観察されました。フェログラフィーの結果、異常摩耗の早期発見パラメータであるIs値が良好の範囲にあるものの、摩耗粒子形態観察で異物の噛み込みにより発生する切削粒子がやや多く観察されました。
報告№109-09136 報告№114-00033 | 分析№109-001160 分析№114-000086 | 114-000086 | 異常摩耗の早期発見のパラメータであるIs値は、前回のレベルから-レベルに低下し、正常です。また、異常摩耗の兆候を示す摩耗粒子が顕著に観察されなかったことから、は良好と判断します。
報告№109-09094 報告№110-00147 | 分析№109-000892 分析№110-000548 | 110-000548 | は良好と判断します。尚、RBOTがminと新油値のminに比較してmin減少していました。このまま継続使用した場合、この減少傾向から限界値に到達するのは、別紙図RBOTの減少傾向に示すように年月と推定され、残りの継続使用期間は、約ヶ月と定検周期を下回っていることが確認されました。潤滑油は継続使用可能な状態にありますが、残りの継続使用期間が約ヶ月と定検周期のヶ月を下回っており、更油を計画されることを推奨します。≪状態監視とパラメータ≫分析の目的および各分析のパラメータは以下の通りです。特性低下目的：油の分析結果から、や劣化傾向ならびに添加剤の消耗程度、残存寿命などを確認する。粘度JISK全酸価JISK赤外線吸収スペクトルJISK酸化安定度試験JISK汚染目的：油の分析結果から、砂塵あるいは水・異種油などによるや、異物混入の有無を確認する。水分JISK計数汚染度JISB重量汚染度JISB光学顕微鏡観察摩耗目的：油中の摩耗粒子を分析する事により、回転・摺動部の潤滑状態、摩耗劣化の程度、余寿命などを解析する。摩耗診断電子顕微鏡観察JISKX線マイクロアナリシス油中金属濃度）JISK≪分析結果≫特性低下粘度：良好粘度値mm/sの新油値mm/sに対する変化率は+.％であり、当社推奨の管理限界値±％以内に留まっています。全酸価：良好全酸価.mgKOH/gは新油値の.mgKOH/gに比較して変化はないことから問題は無いと判断します。赤外線吸収スペクトル：良好酸化安定度試験：良好酸化安定度試験の結果、数値minは当社推奨の管理限界値min以上に留まっており、現時点での使用は可能と判断します。汚染水分：良好水分値ppmは当社推奨の管理限界値以内に留まっています。計数汚染度：今回は実施していません。重量汚染度：今回は実施していません。光学顕微鏡観察：今回は実施していません。摩耗摩耗診断電子顕微鏡観察・X線マイクロアナリシス：今回は実施していません。油中金属濃度：今回は実施していません。
報告№109-09136 報告№113-00528 | 分析№109-001160 分析№113-002252 | 113-002252 | 計数汚染度は交換前の油に比較してNAS級からNAS級にランク低下し、良好です。
報告№109-09136 報告№112-00537 | 分析№109-001160 分析№112-002222 | 112-002222 | 潤滑油は継続使用可能な状態にあると判断します。粘度、全酸価、IR、RBOTの各データは良好でした。油の余寿命は、使用油の使用期間または使用時間が不明であったため、ご依頼の油の余寿命に関する検討は行えませんでした。ただし、今回の結果がmin、新油値がminであることから、使用期間を仮にヶ月間と仮定すれば余寿命は十二分にあると言えます。可能であれば、使用期間、あるいは使用時間の情報をご提供下さい。水分は良好でした。
報告№108-0227 報告№110-00595 | 分析№108-01664 分析№110-002613 | 110-002613 | Iカップリング発光分光分析供試のギヤ油をSOAP／D－SOAPで分析した結果、鉄、鉛、銅、リン、亜鉛、カルシウム、アルミニウム、ナトリウムが検出されました。これらの検出された金属元素から発生箇所を推定すると鉄、鉛、銅・軸受等リン・オイル添加剤亜鉛、カルシウム、アルミニウム、ナトリウム・外部混入異物であると思われます。このうち、機械部品が摩耗したと思われる元素はのグループです。添加剤の消耗前回に比較してSOAPで油の添加剤成分であるリンがppmからppmに減少していました。このリンは、極圧添加剤の成分であり、リン濃度の低下は極圧添加剤が消耗していることを示します。今後ギヤ歯面で金属同士が接触して発生する凝着摩耗が発生し、ギヤ歯面の摩耗速度が加速することが懸念されます。フェログラフィー摩耗粒子の形態で比較的多く観察された粒子は、繰返し応力を受けて発生する疲労摩耗粒子、外部から混入したと思われる鉄錆等でした。このような摩耗粒子が観察された場合には、潤滑部では疲労による疲労摩耗が発生していることが分かります。但し、異常摩耗の早期発見パラメータとして摩耗粒子を定量化して評価するフェログラフィーのIs値は、前回のの乗から変化はないことから、摩耗の進行は小さく継続使用可能な状態にあると判断します。前回に比較して計数汚染度はNAS級から等級に変化はなく、良好でした。前回同様に粘度、水分、全酸価、IRの各データは良好でした。軸受および潤滑油は継続使用可能な状態にあると判断します。今後も定期的に分析を実施し、摩耗の進行状況を確認することを推奨します。
|  | 100-02775 | フェログラフィーの結果、摩耗の過酷度を示すIs値がの乗と前回のに比較して、桁上昇していました。摩耗粒子の形態観察の結果、異物の噛み込みにより発生する切削粒子や高い面圧下で金属接触が発生した場合にみられるラミナー粒子が確認されていることから、Is値が上昇した要因は、異物の噛み込み等により油膜が切れ、主軸とメタルの摺動面で金属接触が発生しているためと考えられました。以上のことから、現在のところ、計数汚染度がNAS級と管理限界値内にあり、且つ、D－SOAPの鉄及び錫濃度が低いものの、Is値がの乗と高い値を示しており、今後、更に摩耗が進行することが懸念されるため、ヶ月以内に精点Bを実施されることを推奨します。
報告№109-09136 報告№112-00188 | 分析№109-001160 分析№112-000765 | 112-000765 | 潤滑油は継続使用可能な状態にあると判断します。但し、今後は障害予防を目的に以下の対策を推奨します。追加分析消泡性能が低下した場合、ギヤ歯面での油膜形成に影響が出て摩耗が進展することがありますので、フェログラフィーおよびSOAP-Tを追加して摩耗により発生する油中金属濃度や潤滑状態を確認することを推奨します。泡立ち試験泡立ち試験の結果は、-と新油値が-であるのに比較して高い値となっていたことから、消泡性能が低下していることが分かりました。今後の使用状況によっては油の酸化劣化が進行したり、ギヤ歯面およびベアリング軌道面で油膜切れが発生したりする場合があるため、消泡剤の添加による消泡性能の改善など何らかの対応が必要になると思われます。分析結果泡立ち試験の結果、消泡性能が低下していることが確認されました。粘度粘度はmm/sと新油値mm/sに比較して、粘度変化率は-％で、当社推奨の管理限界値である±％以内にあり、良好と判断します。泡立ち試験泡立ち試験は-と新油に比較して高い値でした。水分はと当社推奨の管理限界値の以下であり、良好と判断します。酸価は.mgKOH/gと新油値.mgKOH/gに比較して高いものの、IRの結果で油劣化の兆候を示すカルボン酸の吸収が確認されていないことから、良好と判断します。
報告№109-09136 報告№110-00268 | 分析№109-001160 分析№110-001053 | 110-001053 | 、汚染度、潤滑状態は良好でした。潤滑油および軸受は継続使用可能な状態にあると判断します。尚、RBOTはminでしたが、年に貴所から提供された新油値のminに比較して、使用油の方がmin高い値を示していました。今回のRBOTの試験結果は、当社の社内基準のバラツキ範囲を超えており、さらに、異種油の混入の可能性をIRの結果でみたところ、異種は混入していないことが確認されたため、今回RBOTが新油値より高くなった要因は、製造ロットの違いによるバラツキ基油の精製度の違い添加剤の添加量の誤差などが考えられました。
報告№107-6029 報告№107-0418 | 分析№107-02237 分析№107-02326 | 107-02326 | お客様からご提供のあった経緯に関する情報は以下の通りです。・年月日圧入機の電磁弁が作動不良を起こした。本トライボ診断は、電磁弁が作動不良を起こした原因を確認することを目的としました。分析の結果、僅かながらSOAP／D－SOAPで鉄とバルブ類などの動作障害を起こす粘ちょう物が観察され、さらに油膜切れにより発生した摩耗粒子、外部から混入したと思われる鉄錆、砂等が確認されました。観察された粘ちょう物の量は僅かですが、採油が機器停止中に油タンクのドレン配管から一旦ペール缶に移し、分後にペール缶の取り始めから数えて缶目の上層部から採取されているため、電磁弁に悪影響を及ぼすサイズの異物がペール缶内で沈降し、試料油に採取されなかった可能性が考えられます。加えて、油系統内に油中汚染物が滞留するような箇所があった場合、その箇所に粘ちょう物などの汚染物が堆積している可能性も考えられます。以上のことから、電磁弁作動不良の原因は、油中に発生した粘ちょう物による固着や、摩耗粒子、外部混入異物などの固形粒子の電磁弁への噛み込みが複合して発生したことが考えられます。今後の対策は、配管内部を含む圧油系統全体の洗浄と精密な濾過が必要と考えます。圧油系統全体の洗浄ができない場合は、粘ちょう物を溶解・分散できる清浄分散剤の投与および精密な濾過を推奨します。清浄分散剤および濾過については当社営業担当者へお問合せ下さい。
報告№109-09136 報告№113-00696 | 分析№109-001160 分析№113-002989 | 113-002989_date140414 | 潤滑油は物理的性状、汚染状態は良好の範囲にあり、継続使用可能と判断します。軸受は継続使用可能な状態にあると判断します。但し、今後の摩耗推移を確認するためにも傾向監視を継続することが有効です。定期的な分析今後の疲労摩耗の推移を監視するため、定期的な分析実施を推奨します。新油との比較による評価を示す粘度、酸価のデータは新油値を基準として評価します。今後分析を実施する場合は、新油を同時に分析することをご検討下さい。異常摩耗の早期発見のパラメータであるIs値は、前回のレベルからレベルに低下しているものの、やや高い値でした。また、潤滑部の摩耗が認められたため、定期的に潤滑油分析を実施し、摩耗推移を監視することが有用と考えます。フェログラフィーで観察された代表的な粒子は、以下の通りです。正常な摩耗粒子・潤滑状態が正常なマイルド摩耗により発生。疲労摩耗粒子・繰返し応力による金属疲労で発生。大型化するとフレーキングの発生が懸念されます。計数汚染度はNAS級と、良好です。重量汚染度はmg/mlと当社推奨の管理限界値を超えていました。直ちに異常となる摩耗粒子は観察されていないことから継続使用可能と判断しますが、傾向監視をすることが有用です。フィルタ残渣に金属片、鉄錆、砂等が観察されたことから、汚染度が高い要因は、摩耗粒子、外部混入異物の影響と考えられます。水分、IRの各データは良好です。粘度粘度は.mm/sでした。当社に新油値のデータが無いため、新油カタログ値.mmsと比較すると、粘度変化率は-.％であり、当社推奨の管理限界値以下にあり、良好です。酸価は.mgKOH/gでした。当社に新油値のデータが無いことから、比較評価できませんでしたので、新油を分析し、比較評価をすることが有用です。
| 分析№ 分析№ | 9801139 | ○○＃G入口弁・圧油槽諸元 採油日 来歴 - '.. 浄油前 - '.. 浄油後 分析結果 採油日 来歴 NAS等級 重量汚染度 - '.. 浄油前 ． - '.. 浄油後 ． 分析の結果、汚染度NAS等級、重量汚染度、共に浄油前に比較して清浄な状態に改善されており、浄油の効果はあったものと考える。又、粘度、水分、全酸価、SOAP、IRは良好であり、この油は継続使用可能と判断する。
報告№109-09136 報告№111-00411 | 分析№109-001160 分析№111-001958 | 111-001958 | 更油からの使用時間をもとに潤滑油の余寿命を評価したところ、潤滑油は次回定検まで使用可能と判断できました。次回定検時に更油を実施しない場合は、酸化安定度を知るための分析を実施し、余寿命を確認することを推奨します。酸化安定度はminであり、当社推奨の管理限界値のmin以上であることから、良好と判断します。
報告№109-09136 報告№111-00753 | 分析№109-001160 分析№111-003804 | 111-003804 | グリースおよび軸受は継続使用可能な状態にあると判断します。フェログラフィー摩耗粒子の形態で比較的多く観察された粒子は、潤滑状態が正常な場合に発生する摩耗粒子でした。このような摩耗粒子が観察された場合には、潤滑部では正常なマイルド摩耗が発生していることが分かります。Iカップリング発光分光分析供試グリースを分析した結果、検出された金属元素は、SOAPの結果表に示すように、鉄、ニッケル、リン、亜鉛、カルシウム、アルミニウム、ナトリウム、マグネシウムでした。これらの検出された金属元素から発生箇所を推定すると鉄、ニッケル・軸受等リン、亜鉛、カルシウム、アルミニウム、ナトリウム・添加剤および増ちょう剤マグネシウム・外部混入異物であると思われます。このうち、機械部品が摩耗したと思われる元素はのグループです。グリースのちょう度、滴点、全酸価、IRの各データは良好でした。
報告№109-09136 報告№110-00043 | 分析№109-001160 分析№110-000130 | 110-000130 | ・汚染度前回に比較して計数汚染度はNAS級から変化はなく、当社推奨の管理限界値内にありました。・油中金属濃度前回同様にSOAPで鉄が僅かに検出されました。潤滑油は継続使用可能な状態にあると判断します。
報告№109-09136 報告№111-00233 | 分析№109-001160 分析№111-001163 | 111-001163 | 減速機は継続使用可能な状態にあると判断します。但し、異常摩耗の早期発見パラメータとして摩耗粒子を定量化して評価するフェログラフィーのIs値は、潤滑状態が厳しいの乗であることから、今後摩耗の進行が懸念されるため、以下の対策を推奨します。定期的な分析摩耗の進行を監視するため、定期的に分析を実施し、摩耗の進行状況を確認することを推奨します。バックラッシによる評価トライボ診断では、バックラッシの増加量を分析結果から計算できますので、構造が確認できる図面、ギヤの形式、歯形、モジュール、歯数、歯幅、油入替後の稼働時間ならびに分解点検後の稼働時間をお知らせ下さい。計算結果をご報告いたします。フェログラフィー異常摩耗の早期発見パラメータとして摩耗粒子を定量化して評価するフェログラフィーのIs値は、潤滑状態が厳しいの乗でした。摩耗粒子の形態で比較的多く観察された粒子は、潤滑状態が正常な場合に発生する摩耗粒子でした。これらの摩耗粒子が観察された場合、潤滑部で発生している摩耗形態は、正常なマイルド摩耗であることが分かります。Iカップリング発光分光分析供試のギヤ油を分析した結果、検出された金属元素は、SOAPの結果表に示すように、鉄、銅、アンチモン、錫、リン、カルシウム、ナトリウムが検出されました。これらの検出された金属元素から発生箇所を推定すると鉄、銅、アンチモン、錫・ギヤ・軸受等リン、カルシウム・オイル添加剤ナトリウム・外部混入異物であると思われます。このうち、機械部品が摩耗したと思われる元素はのグループです。計数汚染度はやや高い値でした。フィルタ表面の異物観察で金属片、鉄錆、砂等が観察されたことから、汚染度が高い要因は、摩耗と外部混入異物の影響と思われます。分析結果計数汚染度はやや高い値でした。計数汚染度計数汚染度はNAS級と当社推奨の管理限界値のNAS級以内にあるものの、やや高い値でした。重量汚染度は.mg/mlでした。機器の潤滑状態摩耗粒子の形態観察の結果、潤滑状態が正常な場合に発生する摩耗粒子が比較的多く観察されました。SOAPSOAPの結果、摩耗により発生する鉄および銅、油の添加剤成分であるリンおよびカルシウムが検出されました。D－SOAPD－SOAPの結果、摩耗により発生する鉄および銅が検出されました。フェログラフィー異常摩耗の早期発見パラメータであるフェログラフィーのIs値がの乗と高く、摩耗粒子の形態観察の結果、潤滑状態が正常な場合に発生する摩耗粒子が比較的多く観察されました。
報告№104-0378 報告№105-5003 | 分析№104-02669 分析№105-00894 | 105-00894 | 分析の結果、摩耗粒子形態観察で、異物の噛み込みにより発生する切削粒子、金属接触が厳しい場合に発生するシビア粒子がやや多く観察され、また、光学顕微鏡写真の結果では外部から混入した鉄錆・砂が多く見られました。摩耗粒子の形態の中で切削摩耗は摩耗進行速度が速く注意が必要で、異物混入下での転がり軸受の寿命は分の程度に低下することが知られています。延命化措置として、濾過を実施し、油槽内の汚染物を除去されることを推奨します。これらのことは、計数汚染度がNAS級とやや高いこと異常摩耗の早期発見パラメータであるフェログラフィーのIs値がと良好の範囲にあるものの、摩耗粒子形態観察の結果、金属表面に微小突起、異物の噛み込みにより発生する切削粒子がやや多く観察されたこと以上のことから判断しました。振動データについて今回、貴社から提供された振動データグラフから詳細な値の読み取りを行うことを試みたが、周波数解析が実施されていないため、振動解析による詳細な検討を行うことはできなかった。グラフ中に所々散見される変位と速度データの上昇データは、一定の範囲で安定傾向を示しており、また、ベアリング損傷のパラメータとなる振動加速は、経年増加の傾向はみられていない事からベアリングの継続使用は可能であると思われた。
|  | 113-002203 | フェログラフィーで観察された代表的な摩耗粒子は以下の通りです。疲労摩耗粒子・繰返し応力による金属疲労で発生。大型化するとフレーキングの発生が懸念されます。鉄錆、砂等・外部から混入したと考えられます観察された摩耗粒子のサイズはμm以下と微小であることから、継続使用可能と判断しますが、摩耗の進行により摩耗粒子が大型化する可能性もあるため、引続き摩耗推移の監視が有用です。
報告№109-09094 報告№110-00722 | 分析№109-000900 分析№110-003344 | 110-003344 | 外輪外側のハウジングとの接触部で発生した焦げ痕は、外輪とハウジング間で微小なすき間が発生し、フレッティングやクリープが発生し、局部的に発熱したためと想定されます。このような場合、外輪軌道面と転動体の間で高圧・高温になっていることも考えられます。そこで、グリース中の摩耗粒子から、フレッティングやクリープなどの発生がないか、また、軸受軌道面において異常な摩耗は発生していないかについて確認しました。粒子の観察結果から、μm以下の鉄系摩耗粒子が比較的多く観察されたものの、フレッティングやクリープなどで発生する摩耗粒子は確認されませんでした。また、転がり軸受寿命の指標としている摩耗粒子も観察されていないことから、軸受軌道面ではフレーキングの発生はなく転がり軸受は継続使用可能と判断します。グリースのちょう度、滴点、全酸価、有機物・有機化合物の各データは良好であり、異常な発熱による劣化等は確認されませんでした。分析の結果、転がり軸受寿命の指標としている摩耗粒子が観察されていないことから、軸受軌道面ではフレーキングの発生はなく継続使用可能と判断します。また、グリースの物理的性状を示す各データは良好の範囲にあり、グリースは継続使用可能な状態にあると判断します。なお、外輪外側のハウジングとの接触部で発生した焦げ痕は、外輪とハウジング間で微小なすき間が発生し、フレッティングやクリープの発生による場合が想定されます。次回組立時にはハウジングの摩耗がないか、ベアリングのはめあいが適正になっているかについてご確認下さい。≪状態監視とパラメータ≫分析の目的および各分析のパラメータは以下の通りです。特性低下目的：グリースの分析結果から、グリースの物理的性状や劣化傾向などを確認する。全酸価JISK赤外線吸収スペクトルJISKちょう度JISK滴点JISK摩耗目的：グリース中の摩耗粒子を分析する事により、回転・摺動部の潤滑状態、摩耗劣化の程度、余寿命などを解析する。摩耗診断電子顕微鏡観察JISKX線マイクロアナリシス油中金属濃度）JISK≪分析結果≫特性低下全酸価：良好全酸価mgKOH/gは新油値のmgKOH/gに比較し高くはあるものの、有機物・有機化合物試験の結果で油劣化の兆候を示すカルボン酸の吸収が見られないことから問題は無いと判断します。赤外線吸収スペクトル：良好ちょう度：良好ちょう度値はと当社推奨の管理限界値であるから以内に留まっています。滴点：良好滴点はと新油値のに比較し低いものの問題は無いと判断します。摩耗摩耗診断：良好摩耗診断の結果、μm以下の鉄系摩耗粒子が比較的多く観察されました。電子顕微鏡観察・X線マイクロアナリシス：今回は実施していません。油中金属濃度：良好油中金属濃度の結果、鉄が検出されました。油中金属濃度：良好油中金属濃度の結果、鉄が検出されました。
報告№108-0302 報告№108-0302 | 分析№108-02122 分析№108-02124 | 108-02124 | 分析の結果、転がり軸受の寿命の指標となるフレーキングで発生する摩耗粒子が観察されていないことから、本軸受は継続使用可能な状態にあると判断します。計数汚染度は良好と判断します。計数汚染度は良好と判断します。計数汚染度はNAS級と当社推奨の管理限界値のNAS級以内にあり、良好と判断します。重量汚染度はmg/mlでした。重量汚染度はmg/mlでした。機器の潤滑状態機器の潤滑状態は正常と判断します。SOAPの結果、鉄が検出されました。SOAPの結果、摩耗により発生する鉄、油の添加剤成分であるリンが検出されました。D－SOAPの結果は良好です。D－SOAPの結果、油の添加剤成分であるリンが検出されました。摩耗により発生する鉄が検出されなかったことから、良好と判断します。フェログラフィーの結果は良好です。異常摩耗の早期発見パラメータであるフェログラフィーのIs値がのマイナス乗と良好の範囲にあり、潤滑状態は正常と判断します。
報告№107-4553 報告№107-4553 | 分析№107-02762 分析№107-02764 | 107-02764 | トライボ診断の結果、潤滑油の基本特性、摩耗、汚染について以下のことが分りました。基本特性油の基本特性としての粘度、全酸価、全塩基価は新油データを基準として評価しますが、今回は油名が不明であったため、比較評価は出来ませんでした。正確な評価には、新油値、或いは新油の提供が必要です。IRの結果、油劣化の兆候を示すカルボン酸と思われる吸収が確認されたことから、油が劣化している可能性が考えられました。水分は、ppmと高い値でした。摩耗状態油中摩耗粒子の観察結果から、摺動面の潤滑はマイルドな状態にあることが確認出来ました。但し、SOAPによる固形分濃度を測定した結果、カルシウムがppm検出されました。カルシウムが検出された原因は、油の添加剤成分のカルシウムが析出したためと思われます。弊社では、潤滑状態の過酷度を知るパラメータとして、摩耗粒子を測定し定量化するIs値を適用しています。今回、このパラメータによる評価をした結果、本試料の潤滑状態が混合潤滑領域の初期段階にあることが分かり、摩耗が更に進行する可能性があることが分かりました。汚染状態エンジンオイルとしての汚染度は、非常に高い値でした。汚染度が高い要因は、SOAPで鉄、油の添加剤成分であるカルシウムが比較的多く検出されたことから、摺動面の摩耗や油の添加剤成分の析出によるものと思われます。総合判断油劣化が確認され、汚染度が高いことから、更油を実施する必要があります。機器は、カルシウムなどの汚染物が、軸受メタルなどの摺動面に噛み込み、切削摩耗が進行する場合があり、円滑に回転しなくなるため、シリンダおよびクランクメタルの摩耗進行に注意が必要です。採油後の再分析の採油周期は、油量、ポンプと出油量、ラインフィルタの精度により計算出来るため、これら情報の提供により計算しますので、計算が必要な場合は弊社担当者に連絡をお願いします。
報告№109-09409 報告№109-09409 | 分析№109-002659 分析№109-002659 | 109-002659 | 重量汚染度がmg/mlとやや高い値でした。D－SOAPでカルシウムが比較的多く検出され、フィルタ表面の異物観察で白色の固形物が観察されたことから、汚染度が高い要因は、カルシウムを含む固形物の影響と思われます。検出されたカルシウムは、設備近傍でコンクリートを削るはつり作業などを実施していた場合、カルシウムを含むコンクリートの微粉末が油槽に吸い込まれ油に混入した可能性が考えられます。工事履歴をご確認下さい。結論軸受は継続使用可能な状態にあるものの、潤滑油は以下の対策が必要です。カルシウムの固形物が軸受摺動面に噛み込み摩耗が進行することが懸念されることから、念のため、濾過を推奨します。尚、白色の固形物に有機化合物が含まれている場合がありますので、これを確認するため、顕微FT－IR分析を追加実施されることを推奨します。
報告№102-6189 | 分析№102-03381 | 102-03381 | 発電機改造後に初期試験を実施した本軸受の潤滑状態は、油中摩耗粒子の観察結果から、初期のなじみ摩耗が発生していたことがわかりました。今回観察されている、摩耗粒子のようになじみ過程で切削粒子や、大型のシビア粒子が観察された場合は、なじみ過程が正常に終了していない場合があり異常摩耗に進展することも懸念しなければなりません。なじみ過程が正常な状態で終了した場合、摩耗粒子の観察では、切削粒子シビア粒子は観察される事が少ないのが一般的で、今回のように、異常な摩耗形態であるシビア粒子や切削粒子が観察されるような場合は、局部的な金属接触がごく一部で発生したと考えられます。この接触が、既に正常な状態に推移しているか、或いは、進行しているのかを確認するためには、ヶ月毎に回目の初期試験を実施されることを推奨します。これらのことは、異常摩耗の早期発見パラメータであるフェログラフィーのIs値が、の乗と高く、摩耗粒子の形態観察の結果、金属表面の微小突起、異物の噛み込みにより発生する切削粒子、金属接触が厳しい場合に発生するシビア粒子がやや多く観察され、又、光学顕微鏡写真に示すように、外部から混入した鉄錆が多く見られたことから判断しました。尚、RBOTが前回に比較し、min上昇したのは、新油の補充、又は、更油の影響によると思われます。今後は、今回のRBOT値によりデータ管理を行います。
報告№108-0227 報告№110-00696 | 分析№108-01664 分析№110-003251 | 110-003251 | Iカップリング発光分光分析供試のタービン油を分析した結果、SOAP／D－SOAPで鉄、銅、ニッケル、錫、カルシウム、ケイ素、ナトリウムが検出されました。これらの検出された金属元素から発生箇所を推定すると鉄、銅、ニッケル、錫・軸受等カルシウム、ケイ素、ナトリウム・外部混入異物であると思われます。このうち、機械部品が摩耗したと思われる元素はのグループです。ケイ素の検出SOAPでケイ素がppm検出されました。一般に、潤滑油中からケイ素が検出された場合、シリコン油或いは、シリコン系の添加剤が検出されるフェログラフィーおよびフィルタ表面の異物観察で砂が多く観察されて検出されるシリコングリースをシール部に塗布している場合、このシリコングリースが潤滑油に混入して検出されるなどが挙げられますが、今回の検出が比較的高濃度であることからの可能性が考えられます。については、分析結果では確認することが出来ませんので、これに関する情報があれば提供をお願いします。フェログラフィー異常摩耗の早期発見パラメータとして摩耗粒子を定量化して評価するフェログラフィーのIs値は、潤滑状態がやや厳しいの乗でした。摩耗粒子の形態で比較的多く観察された粒子は、潤滑状態が正常な場合に発生する摩耗粒子、金属潤滑部が局部的に油膜切れを起こして発生するシビア粒子、局部的に高圧・高温となる場合に発生するフリクションポリマ、外部から混入したと思われる鉄錆、樹脂等でした。このような摩耗粒子が観察された場合には、潤滑部では正常なマイルド摩耗とやや厳しい摩耗による凝着摩耗が発生していることが分かります。フリクションポリマは、潤滑油が軌道面に押し込められ高圧状態になると同時に、圧縮熱により高温状態になった結果、基油自身が重合反応を起こし生成することが知られています。そのため、高圧高温状態の解消がなされなければ、潤滑油の劣化が進行し、粘度上昇に因る潤滑異常に進展する場合があります。計数汚染度は当社推奨の管理限界値に到達し、重量汚染度は当社推奨の管理限界値を超えていました。フィルタ表面の異物観察で鉄錆等が観察されたことから、汚染度が高い要因は、摩耗と外部混入異物の影響と思われます。粘度、全酸価、IR、RBOTの各データは良好でした。油の余寿命は、使用油の使用期間または使用時間が不明であったため、ご依頼の油の余寿命に関する検討は行えませんでした。ただし、分析の結果で新油値がminであったことから、使用期間を仮にヶ月間と仮定すれば余寿命は十二分にあると言えます。可能であれば、使用期間、あるいは使用時間の情報をご提供下さい。潤滑油および軸受は継続使用可能な状態にあるものの、摩耗の進行が懸念されるため、以下の対策が必要です。定期的な分析摩耗の進行を監視するため、定期的に分析を実施し、摩耗の進行状況を確認することを推奨します。再分析の時期を理論的に求めたところ、最短で約時間となります。この時間は、油中汚染物が均一になるために必要とする時間であり、この時間を経過すれば、油が入れ替わっていても再分析の結果から状態の傾向を確認することが可能となります。そのため、試運転などで数時間の運転が可能であれば、より的確に状況が確認できますので再分析を推奨します。油槽内の清掃潤滑油が汚染されていることから、油槽内は汚染されていると思われます。更油をする際には、油槽内を清掃し、更油する新油もNAS級程度の清浄な潤滑油を更油することを推奨します。シリコン系のグリースや添加剤の確認シリコン系の添加剤やグリースを使用している箇所があるかについてご確認下さい。
報告№107-4517 報告№107-6529 | 分析№107-00829 分析№107-00911 | 107-00911 | 初期試験を実施した結果、濾過効率の変化がなければ摩耗は安定していると判断します。また、潤滑油も継続使用が可能と判断します。これらのことは、前回に比較して、計数汚染度はランク減少したことSOAP／D-SOAPの鉄濃度に変化がないこと異常摩耗の早期発見パラメータであるフェログラフィーのIs値がのマイナス乗と良好の範囲にあること以上のことから判断しました。但し、入口弁圧油には濾過機が設置されているため、油中汚染度は常時清浄な状態に保持され、摩耗に変化が生じても検出出来ない可能性もありえます。そこで、より正確に解析するために濾過機の入口と出口から採油を実施し、正確な濾過効率を元に摩耗の進行状況を確認されることを推奨します。
報告№104-6029 | 分析№104-00459 | 104-00459 | 濾過前の試料油を分析した結果、摩耗粒子形態観察で、外部から混入した鉄錆、局部的に高圧・高温となった場合に発生するフリクションポリマが多く観察されました。フリクションポリマの発生要因は、局部的に軸受摺動部分に高圧・高温の箇所が見られる場合に発生します。つまり、軸の振れ回り量の変動や、あるいは、オイルリングの調整不具合による油供給量不足等が原因で、その狭いギャップに潤滑油が押込まれてフリクションポリマが発生している場合があります。このことから、高い摩擦熱による油劣化に注意が必要です。これらの障害発生に対する弊害を勘案の上、今後、軸受温度が若干上昇気味になることが考えられますので、パトロール時に温度の変化を注意深く監視する必要があると思われます。次回分析は、ヶ月以内に再度分析を実施し、油の劣化状況及び摩耗の進行状況の確認をされることを推奨します。尚、RBOTが前回に比較し、min上昇したのは、新油の補充等の影響が考えられます。今後は、今回のRBOT値によりデータ管理を行います。
報告№107-0366 報告№108-0263 | 分析№107-01900 分析№108-01886 | 108-01886 | 濾過前の試料油を分析した結果、全てのデータが良好でした。尚、RBOTが前回に比較し、min上昇していました。RBOTが上昇した理由は、更油、補給を実施した仮設タンクで他の軸受油および圧油と混合して濾過を実施した濾過機配管内や仮設タンクなどに油が残留していた以上のことが考えられました。お客様からの情報および採油状況によると、およびではないことから、の可能性が考えられました。今後は、今回のRBOT値によりデータ管理を行います。
報告№108-0411 報告№110-00676 | 分析№108-02744 分析№110-003132 | 110-003132 | は、油の粘度変化率、油中のスラッジの発生量などを判断パラメータに、粘度、全酸価、IR、RBOTで評価します。分析の結果、油の粘性を示す粘度は、新油値のmm/sに比較して粘度変化率が-.％のmm/sとほぼ変化はなく、また油中のスラッジの発生量を示す全酸価は、新油値の.mgKOH/gに対して.mgKOH/gでほぼ変化が見られず劣化は確認されていない。さらにはIRの結果でも油が劣化した場合に発生するカルボン酸の発生も確認されず、酸化防止剤の残存量を示すRBOTは、限界値minに比較して、十分に残量があるminであった。以上のように、の健全性を示す各パラメータは全て良好であり、潤滑油の劣化は確認されませんでした。尚、別紙RBOTの減少傾向から油の余寿命を求めた結果、本試料は直近の更油から起算して稼働日数が年月まで使用可能であることが分かります。油中の水分を計測した結果、水分は.ppmと新油と同等であり、継続使用可能な状態にあることが確認されました。潤滑油は継続使用可能な状態にあると判断します。
報告№107-0366 報告№108-0126 | 分析№107-01900 分析№108-00731 | 108-00731 | 濾過前の試料油を分析した結果、計数汚染度が前回のNAS級から、今回NAS級に約ヶ月でランク増加しました。D－SOAPの結果、前回に比較して鉄がからに増加していました。摩耗粒子の形態観察の結果、鉄錆、砂等が観察されたため、汚染度および鉄濃度が増加した要因は、摩耗による粒子の増加ではなく、外部から混入したと思われる異物によるものと考えられました。但し、異物の混入はありましたが、潤滑異常の早期発見パラメータである摩耗過酷度を示すIs値がのマイナス乗と非常に良好の範囲にあることから、潤滑状態は正常な状態にあると判断します。
報告№107-4545 報告№108-5033 | 分析№107-02185 分析№108-01083 | 108-01083 | トライボ診断の結果、全てのデータが良好であることから、この油は継続使用可能と判断します。は良好と判断します。粘度は良好。粘度は.mm/sと新油値mm/sに比較して、粘度変化率は-.％で、当社推奨の管理限界値である±％以内にあり、良好と判断します。粘度はmm/sでした。粘度はmm/sでした。粘度指数はでした。粘度指数はでした。水分は良好。水分はppmと当社推奨の管理限界値の以下であり、良好と判断します。全酸価は良好。全酸価は.mgKOH/gと新油値.mgKOH/g以内であり、良好と判断します。
報告№102-4507 | 分析№102-01358 | 102-01358 | 分析の結果、計数汚染度、SOAP／D－SOAP、フェログラフィーを除く項目は良好でした。計数汚染度の結果は、NAS級とやや高い値で、SOAP／D－SOAPの結果ではメタルの主成分である錫がSOAPでppm、D－SOAPで検出されました。また、フェログラフィーの結果からは、摩耗過酷度を示すIs値が.と良好の範囲にあるものの、摩耗粒子の形態観察の結果にホワイトメタル、外部から混入した鉄錆がやや多く見られております。このことから、汚染の要因は、主軸とメタルの接触による摩耗が発生していると考えられました。但し、今回の採油は、主機停止後日経過しており、油中に沈降し、ドレンバルブ付近の油槽底部は、粒子濃度が高くなっていると考えられます。したがって、今回観察された粒子は、以前発生した粒子か、直近に発生した粒子なのかを判断することは困難です。このことを確認するためヶ月以内に再度分析を実施し、更に摩耗が進行しつづけているのか、摩耗が安定しているのかを確認されることを推奨します。尚、今後の採油は、可能であれば主機運転中、又は、主機停止直後に油槽中層部から実施されることを併せて推奨します。
報告№109-09136 報告№112-00072 | 分析№109-001160 分析№112-000192 | 112-000192 | 潤滑油および軸受は継続使用可能な状態にあると判断します。前回に比較してSOAP／D－SOAPの結果で、鉄および錫濃度に大きな変化はありませんでした。Is値は異常摩耗の早期発見パラメータのつで、摩耗粒子を定量化するために用います。前回比較してIs値は.から-.に低下し、潤滑状態は正常と判断できます。前回に比較して計数汚染度はNAS級からNAS級にランク低下し、良好でした。．前回同様に粘度、水分、全酸価、IRの各データは良好でした。分析結果は良好と判断します。粘度粘度はmm/sと新油値mm/sに比較して、粘度変化率は-.％で、当社推奨の管理限界値である±％以内にあり、良好と判断します。水分はppmと当社推奨の管理限界値の以下であり、良好と判断します。全酸価全酸価は.mgKOH/gと当社推奨の管理限界値の.mgKOH/g以内にあり、良好と判断します。IRIRの結果、油劣化の兆候を示すカルボン酸の吸収が確認されていないことから、良好と判断します。は良好と判断します。計数汚染度計数汚染度はNAS級と当社推奨の管理限界値のNAS級以内であり、良好と判断します。重量汚染度は.mg/mlと当社推奨の管理限界値のmg/ml以内であり、良好と判断します。は正常と判断します。SOAPSOAPの結果、金属元素は検出されませんでした。D－SOAPD－SOAPの結果、軸受の摩耗を示す錫が、外部から混入したと思われるカルシウム、ナトリウムが共に検出されました。フェログラフィー異常摩耗の早期発見パラメータであるフェログラフィーのIs値が-.と良好の範囲にあり、潤滑状態は正常と判断します。
報告№107-4517 報告№107-0167 | 分析№107-00829 分析№107-00931 | 107-00931 | 分析の結果、前回と同様に軸受摺動面で厳しい金属接触が発生していることが確認されました。今後、更に摩耗が進行することが懸念されるため、運転再開後早い時期に再度分析を実施し、汚染状況及び摩耗の進行状況を確認されることを推奨します。これらのことは、異常摩耗の早期発見パラメータであるフェログラフィーのIs値がの乗とやや高く、摩耗粒子形態観察の結果、金属接触が厳しい場合に発生するシビア粒子がやや多く観察されたこと以上のことから判断しました。尚、採油前の排油量がドレン配管分であり不足していた可能性も考えられます。今後の採油はドレン配管分の油量の～倍程度行って、採油を実施されることを推奨します。
報告№109-09094 報告№109-09094 | 分析№109-000891 分析№109-000891 | 109-000891 | 分析の結果、全てのデータが良好であることから、この油は継続使用可能と判断します。特性低下全ての項目が良好の範囲にあったことから、特性低下は認められず良好と判断します。粘度は良好と判断します。粘度はmm/sと新油値mm/sに比較して、粘度変化率は+％で、当社推奨の管理限界値である±％以内にあり、良好と判断します。全酸価は良好と判断します。全酸価は.mgKOH/gと新油値.mgKOH/gに比較して高い値であるものの、有機物・有機化合物の結果、油劣化の兆候を示すカルボン酸の吸収が確認されていないことから、良好と判断します。有機物・有機化合物の結果、良好と判断します。有機物・有機化合物の結果、油劣化の兆候を示すカルボン酸の吸収が確認されていないことから、良好と判断します。酸化安定度の結果、良好と判断します。酸化安定度はminと当社推奨の管理限界値のmin以上であり、良好と判断します。汚染は良好と判断します。水分は良好と判断します。水分は.ppmと当社推奨の管理限界値の以下であり、良好と判断します。
報告№109-09136 報告№113-00280 | 分析№109-001160 分析№113-001081 | 113-001081 | 油の劣化は確認されなかったことから、継続使用可能な状態にあると判断します。但し、油中の汚染度がやや高いことから、今後、異物が軸受軌道面に噛み込み、摩耗が進行することが懸念されるため、に示す対策を推奨します。軸受は継続使用可能な状態にあると判断します。但し、将来的な摩耗進行の有無を確認するためにも傾向監視を継続することが有効です。定期的な分析今後懸念される切削摩耗、疲労摩耗の進行を監視するため、定期的に分析を実施することを推奨します。最適な採油方法本試料油は、機器停止中にドレンから採油されているため、分析データが高濃度に出ていると推定されます。正確なデータによる診断を行うためにも、今後の採油は、極力運転中もしくは停止直後の油槽中層部から実施されることを推奨します。はフェログラフィーおよびSOAP/D-SOAPの結果から総合的に判断した結果、継続使用は可能ですが、今後の機器の機能を確認するためにも傾向管理が有用と考えます。フェログラフィー【定量分析：Is値】Is値は異常摩耗の早期発見パラメータのつで、摩耗程度を定量化するために用います。前回に比較してIs値はの乗から乗に上昇し、やや高い値でした。フェログラフィー【定性分析：摩耗粒子および摩耗形態観察】分析結果から比較的多く観察された摩耗粒子は、以下の通りでした。切削粒子・異物や金属表面の微小突起による切削摩耗により発生。疲労摩耗粒子・繰返し応力を受けて発生。摩耗形態の中でも切削摩耗は摩耗進行速度が速く、転がり軸受でこの摩耗形態が発生した場合には寿命が分の程度に低下することも知られており、切削摩耗により生じた軌道面の損傷が起点となって転がり軸受の寿命となるフレーキングに進展することから傾向監視による経過監視が必要です。切削摩耗の発生原因となる混入異物が残留している場合、この異物により切削摩耗が継続して発生する可能性があります。Iカップリング発光分光分析【SOAP／D-SOAP】検出された金属元素から発生箇所を推定すると、以下の通りでした。鉄、銅、錫、亜鉛・軸受等リン・添加剤カルシウム、バリウム、アルミニウム、ケイ素、ナトリウム・外部混入異物前回に比較して計数汚染度はNAS級からNAS級にランク上昇し、当社推奨の管理限界値以下にあるものの、やや高い値でした。D-SOAPで油の添加剤成分であるリンが検出され、フィルタ表面の異物観察で表面が茶褐色で、金属片、鉄錆、砂等が観察されたことから、汚染度が高い要因は、摩耗とスラッジ、そして外部混入異物の影響と思われます。前回同様に、粘度、水分、酸価、IRの各データは良好でした。
報告№109-09249 報告№111-00569 | 分析№109-001747 分析№111-002643 | 111-002643 | 潤滑油および軸受は継続使用可能な状態であると判断します。但し、異種油の混入および油名が違う可能性があることから、以下の対策を推奨します。異種油の混入および油名の再確認有機物・有機化合物の結果、新油と異なるピークが確認されたことから、異種油の混入の有無および油名の再確認を推奨します。フェログラフィー異常摩耗の早期発見パラメータとして摩耗粒子を定量化して評価するフェログラフィーのIs値は、潤滑状態が正常なのマイナス乗でした。Iカップリング発光分光分析供試の潤滑油を分析した結果、検出された金属元素は、油中金属元素の結果表に示すように、鉄、カルシウム、ケイ素、ナトリウムでした。検出されたこれらの金属元素から発生箇所を推定すると鉄・軸受等カルシウム、ケイ素、ナトリウム・外部混入異物であると思われます。このうち、機械部品が摩耗したと思われる元素はのグループです。水分、汚染粒子数、汚染度物重量の各データは良好でした。有機物・有機化合物有機物・有機化合物の結果、新油と異なるピークが確認されたことから、異種油が混入したか、或いは、油名が違う可能性が考えられます。今回の分析結果だけでは異種油の特定は出来ませんが、現状では異種油等の混入が原因となる油の劣化は確認されていませんので、早急な対策を行う必要はないと思われます。分析結果特性低下特性低下に係るパラメータの分析結果は、IRチャートの結果から新油との相違点が確認されたことから異種油の混入、或いは、油名が違う可能性が考えられました。粘度粘度は.mm/sと新油値mm/sに対する粘度変化率は-.％で、当社推奨の管理限界値である±％以内にあり、良好と判断します。全酸価添加油の全酸価は、油メーカによって初期値が違うため統一した管理基準を設定するのが困難であることから、当社では管理限界値を設定しておらず、新油分析値との比較及び他の分析項目の結果より全酸価の状態判断を行います。その結果、全酸価は.mgKOH/gと新油値.mgKOH/gに比較して高くなっていました。IRチャートに示すように新油と異なるピークが確認され、異種油混入の可能性が確認されました。酸化安定度酸化安定度はminであり、当社推奨の管理限界値のmin以上であることから良好と判断します。有機物・有機化合物有機物・有機化合物は、IRチャートによる新油分析値との比較の結果、cm-付近に劣化の兆候を示すカルボン酸の吸収が確認されていないことから、良好と判断します。但し、別紙IR吸収パターンの相違からわかるように、新油と異なる有機物・有機化合物の存在が確認されました。色相はLであり、新油値のL.に比較して高い値でした。汚染に係るパラメータの分析結果は良好と判断します。水分は.ppmであり、当社推奨の管理限界値の以下であることから良好と判断します。汚染粒子数はNAS級であり、当社推奨の管理限界値のNAS級以内であることから良好と判断します。汚染度物重量は.mg/mlであり、当社推奨の管理限界値のmg/ml以内であることから良好と判断します。摩耗運転中における潤滑状態は正常であったものと判断します。異常摩耗の早期発見パラメータであるフェログラフィーのIs値がのマイナス乗と当社基準値と比較して良好の範囲にあったことから潤滑箇所の潤滑状態は正常と判断します。金属濃度SOAP法により金属濃度を測定した結果、外部から混入したと思われるケイ素がppmと僅かに検出されましたが良好と判断します。金属濃度酸溶解法により金属濃度を測定した結果、潤滑箇所で発生する金属接触によって検出される鉄が、外部から混入したと思われるカルシウム、ナトリウムが共にと僅かに検出されましたが良好と判断します。
報告№109-09249 報告№110-00306 | 分析№109-001747 分析№110-001235 | 110-001235 | 油中金属の分析は、試料油を以上の高温で発光させた光を分光器で分光し、金属固有の波長から元素を特定するとともに、光の強度から濃度を求めるIカップリング発光分光分析法を用います。また摩耗状態は、SOAP法により求めた金属成分と濃度に、フェログラフィー法による早期発見パラメータであるIs値と摩耗粒子分析とを加味し、さらに摩耗粒子の形態により摩擦面で発生している摩耗機構を推定して総合的に判断します。Iカップリング発光分光分析供試のタービン油を分析した結果、検出された金属は油中金属元素の結果表に示すように、鉄、鉛、銅、亜鉛、カルシウム、ケイ素、ナトリウムでした。これら検出された金属元素から発生箇所を推定すると、鉄、鉛、銅・軸受等亜鉛、カルシウム、ケイ素、ナトリウム・外部混入異物であると思われます。このうち、機械部品が摩耗したと思われる元素はのグループです。ケイ素の検出金属濃度でケイ素がppm検出されました。一般に、潤滑油中からケイ素が検出された場合の原因として、シリコン油或いは、シリコン系の添加剤が検出されるフェログラフィーおよびフィルタ表面の異物観察で砂が多く観察されて検出されるシリコングリースをシール部に塗布している場合、このシリコングリースが潤滑油に混入して検出されるなどが挙げられますが、今回検出が比較的高濃度であることからの可能性が考えられます。については、分析結果では確認することが出来ませんので、これに関する情報があれば提供をお願いします。フェログラフィー摩耗粒子分析結果から観察された粒子は、潤滑状態が正常な場合に発生する摩耗粒子異物の切削作用で発生する切削粒子金属潤滑部が局部的に油膜切れを起して発生するシビア粒子でした。潤滑状態と摩耗形態異常摩耗の早期発見パラメータとして摩耗粒子を定量化して評価するフェログラフィーのIs値は、潤滑状態がやや厳しいの乗となっていました。摩耗粒子の観察結果から潤滑部では正常な潤滑状態であるマイルド摩耗、異物による切削摩耗、そしてやや厳しい凝着摩耗も発生していることが分かりました。・切削摩耗転がり軸受に切削摩耗が発生している場合、軸受の寿命が分の程度に低下することが知られており、定期的なトライボ診断による状態監視が必要と考えます。また、切削摩耗発生の原因となる混入異物が残留している場合、この異物により切削摩耗が継続して発生する可能性があります。汚染粒子数はやや高い値でした。フィルタ表面の異物観察で金属片、鉄錆、砂等が観察されたことから、汚染度が高い要因は、摩耗と外部混入異物の影響と思われます。粘度、全酸価、酸化安定度、有機物・有機化合物の各データは良好でした。潤滑油および軸受は継続使用可能な状態にあるものの、以下の対策が必要です。定期的な分析今後、摩耗の進行を監視するため、定期的に分析を実施することを推奨します。シリコン系のグリースや添加剤の確認シリコン系の添加剤やグリースを使用している箇所があるかについてご確認下さい。分析結果特性低下特性低下に係るパラメータの分析結果は良好と判断します。粘度粘度はmm/sと新油値mm/sに対する粘度変化率は+％で、当社推奨の管理限界値である±％以内にあり、良好と判断します。全酸価添加タービン油の全酸価は、油メーカによって初期値が違うため統一した管理基準を設定するのが困難であることから、当社では管理限界値を設定しておらず、新油分析値との比較及び他の分析項目の結果より全酸価の状態判断を行います。その結果、全酸価はと新油値.mgKOH/g以内にあることから、良好と判断します。酸化安定度酸化安定度はminであり、当社推奨の管理限界値のmin以上であることから良好と判断します。有機物・有機化合物有機物・有機化合物は、IRチャートによる新油分析値との比較の結果、cm-付近に劣化の兆候を示すカルボン酸の吸収が確認されていないことから、良好と判断します。色相はL.であり、新油値のLに比較して大きな変化はないことから、良好と判断します。汚染に係るパラメータの分析結果は、汚染粒子数はやや高い値でした。水分はppmであり、当社推奨の管理限界値の以下であることから良好と判断します。汚染粒子数はNAS級であり、当社推奨の管理限界値のNAS級以内であるものの、やや高い値でした。汚染度物重量はmg/mlであり、当社推奨の管理限界値のmg/ml以内であることから良好と判断します。摩耗フェログラフィーによる摩耗粒子の観察の結果、潤滑状態が正常な場合に発生する摩耗粒子、異物の切削作用で発生する切削粒子、金属潤滑部が局部的に油膜切れを起して発生するシビア粒子が比較的多く観察されました。異常摩耗の早期発見パラメータであるフェログラフィーのIs値がの乗とやや高く、摩耗粒子の形態観察の結果、潤滑状態が正常な場合に発生する摩耗粒子、異物の切削作用で発生する切削粒子、金属潤滑部が局部的に油膜切れを起して発生するシビア粒子が比較的多く観察されました。金属濃度SOAP法により金属濃度を測定した結果、潤滑箇所で発生する金属接触によって検出される銅がppm、外部から混入したと思われる亜鉛がppm、ケイ素がppm検出されました。金属濃度酸溶解法により金属濃度を測定した結果、潤滑箇所で発生する金属接触によって検出される鉄が、鉛が、銅が、外部から混入したと思われる亜鉛とカルシウムが、ナトリウムが検出されました。
報告№106-0421 | 分析№106-02357 | 106-02357 | トライボ診断により、機器軸受の潤滑状態、潤滑油の劣化状態を診断することを目的としました。分析の結果、本軸受は継続使用可能な範囲にあると判断します。このことは、D-SOAPで転がり軸受の摩耗により発生する鉄が検出されたものの、僅かであることフェログラフィーの結果、異常摩耗の早期発見パラメータであるIs値が.と良好の範囲にあること計数汚染度がNAS級と良好の範囲にあること以上のことから判断しました。尚、油の劣化度を示す全酸価が.mgKOH/gと新油値.mgKOH/g以下であり、油の劣化進行は確認されませんでした。
報告№107-4545 報告№109-09584 | 分析№107-02185 分析№109-003604 | 109-003604 | 前回に比較しての各データに変化はなく、良好でした。潤滑油は継続使用可能な状態にあると判断します。は良好と判断します。粘度粘度は.mm/sと新油値.mm/sに比較して、粘度変化率は-％で、当社推奨の管理限界値である±％以内にあり、良好と判断します。粘度粘度はmm/sでした。粘度指数粘度指数はでした。水分はppmと当社推奨の管理限界値の以下であり、良好と判断します。全酸価全酸価はmgKOH/gと新油値mgKOH/gに比較して高いものの、IRの結果で油劣化の兆候を示すカルボン酸の吸収が確認されていないことから、良好と判断します。
報告№109-09136 報告№114-00064 | 分析№109-001160 分析№114-000190 | 114-000190 | SOAP/D-SOAPの結果、軸等から発生したと考えられる鉄とともに、銅および鉛が比較的高い値で検出されました。軸受は銅合金であることから、軸受の摩耗が発生していたと考えられます。フェログラフィーで観察された摩耗粒子はμm以下の正常な摩耗状態で発生する摩耗粒子および外部から混入したと考えられる鉄錆などが比較的多く観察されました。また、切削粒子が観察されており、軸受の表面観察で確認された切削痕から発生した摩耗粒子であると考えられます。右岸側の軸受に比較して鉄錆等などの異物が多く確認されたことから、切削摩耗が発生しやすい状態であったと考えられます。また、使用グリースのちょう度がと新グリース値に比較して低下していたことから、グリースが硬化しており、良好な油膜が保持されにくくなっていた可能性が考えられます。グリースの交換周期の短期化使用グリースは硬化が確認されたことから、油分の流動性が低下し、良好な油膜が保持できず摩耗が発生しやすい状況にあったと考えられます。また、グリース中の異物も比較的多く確認されたことから今後のグリース交換周期を短期化することを推奨します。
報告№109-09136 報告№112-00510 | 分析№109-001160 分析№112-002108 | 112-002108 | 潤滑油および対象設備は継続使用可能な状態にあると判断します。但し、今後も摩耗の進行を傾向監視するため、以下の対策を推奨します。油槽内の清掃潤滑油が汚染されていることから、油槽内は汚染されていると思われます。清浄な潤滑油を更油しても、油槽内が汚染されていれば、潤滑油は汚染されてしまいます。汚染された潤滑油を使用すると、ボール溝やボールの摩耗、ギヤの摩耗により、作動不良の原因となります。可能であれば、油槽内を低粘度油などで一旦清掃し、その後新油を充填することを推奨します。定期的な分析および分析周期の検討定期的に分析を実施することにより、データの変化から異常の兆候を早期に発見することが可能となります。また、今回は対象設備の初回分析であるため、あと最低でも回分析を実施し、分析データの変化から今後の分析周期を検討することを推奨します。今後、フレッティング摩耗の進行が懸念されるため、出来るだけ早めに回目の分析を実施することを推奨します。新油との比較による評価を示す粘度、酸価のデータは新油データを基準として評価しています。今回は当社に新油データがなかったため正確な判断はできませんでしたが、今後評価する場合は、使用している新油を同時に分析することをご検討下さい。はフェログラフィーおよびSOAP／D-SOAPの結果から総合的に判断した結果、非常に厳しい状態にあると考えられます。フェログラフィー【定量分析：Is値】Is値は異常摩耗の早期発見パラメータのつで、摩耗粒子を定量化するために用います。今回のIs値はの乗と非常に高い値でした。フェログラフィー【定性分析：摩耗粒子および摩耗形態観察】分析結果から比較的多く観察された粒子は、以下の通りでした。正常な摩耗粒子・潤滑状態が正常なマイルド摩耗により発生。赤錆・フレッティングにより発生。フリクションポリマ・局部的に高圧・高温となる場合に発生。鉄錆、砂等・外部から混入したと考えられます。観察された摩耗粒子の中でも赤錆、フリクションポリマは、注意が必要です。フレッティングは、・ネジ軸とボールの軌道面・ナットとボールの軌道面・ギヤ歯面の箇所で発生する可能性があります。フレッティング粒子は酸化して硬いため、ボールネジ軌道面やギヤ歯面に噛み込んだ場合はその傷が疲労剥離の起点となり、疲労摩耗へと進展することが想定されます。フリクションポリマは、潤滑油がギヤ歯面や軌道面に押し込められ高圧状態になると同時に、圧縮熱により高温状態になった結果、基油自身が重合反応を起こし生成することが知られています。そのため、高圧高温状態の解消がなされなければ、潤滑油の劣化が進行し、粘度上昇に因る潤滑異常に進展する場合があります。Iカップリング発光分光分析【SOAP／D-SOAP】検出された金属元素から発生箇所を推定すると、以下の通りでした。鉄、鉛、銅、クロム、アンチモン、錫・ギヤ、ボールネジ等リン、亜鉛、カルシウム、ケイ素・添加剤アルミニウム、ナトリウム、マグネシウム、ホウ素・外部混入異物SOAPの結果、亜鉛およびカルシウムが比較的高い値でした。亜鉛およびカルシウムは、添加剤として含まれていることがありますが、当社にある粘度グレードが異なるボンノックSリンの新油データを見ると、亜鉛とカルシウムは検出されていないことから、油名が違うか、或いは、異種油の混入が考えられます。ケイ素の検出SOAPの結果、ケイ素がppmと高い値でした。一般に、潤滑油中からケイ素が検出された場合の原因として、以下の点が挙げあられます。シリコン油或いは、シリコン系の添加剤が検出されるフェログラフィーおよびフィルタ表面の異物観察で砂が多く観察されて検出されるシリコングリースをシール部に塗布している場合、このシリコングリースが潤滑油に混入して検出されるケイ素が多く検出された原因がであると軸受摺動面に噛み込み摩耗が進行したり、であると潤滑油とグリースが混ざって粘度が上昇し、粘性抵抗が増大することにより、油温が上昇する等の悪影響を及ぼすことがあります。分析の結果から、今回検出された原因は、比較的高濃度であることからの可能性が考えられます。については、分析結果では確認することが出来ませんので、これに関する情報があれば提供をお願いします。計数汚染度はNAS級以上と当社推奨の管理限界値を超えていました。D-SOAPで油の添加剤成分であるリン、亜鉛、カルシウムが検出され、フィルタ表面の異物観察で表面が茶褐色で金属片、鉄錆、砂等が観察されたことから、汚染度が高い要因は、摩耗とスラッジ、そして外部混入異物の影響と思われます。水分、IRの各データは良好でした。尚、粘度、酸価は、当社に新油データがありませんでしたので、ボンノックSリンの相当品であるボンノックMと比較しました。粘度粘度は、mm/sと新油値の.mm/sに比較して粘度変化率が-％となっており、当社推奨の管理限界値である±％以内にあり、良好と判断します。酸価は、.mgKOH/gと新油値の.mgKOH/g以下にあることから、良好と判断します。
報告№105-6050 報告№105-5022 | 分析№105-01529 分析№105-01561 | 105-01561 | 分析の結果、計数汚染度がNAS級と当社推奨の管理限界値に到達していました。汚染の原因が摩耗であった場合、今後更に摩耗が進行し、汚染度が上昇することが懸念されます。また、汚染度が上昇したことでバルブ類の動作障害等が発生することが懸念されるため、汚染の原因を分析により確認することを推奨します。一方、を示す粘度、水分は良好の範囲にあるものの、全酸価は新油との比較が必要ですので、新油をご提供下さい。尚、採油を主機停止～日後にドレンバルブから実施しているため、油循環中の採油に比較して油中粒子が沈降して高濃度になっている部分を採油していると考えられます。したがって、油が循環している状態で採油を実施した場合に比較して、分析データが高くなり、異常な状態と判断してしまう可能性がありますので、今後の採油は、停止直後、或いは、油循環中に採油を実施されることを推奨します。
報告№109-09136 報告№112-00589 | 分析№109-001160 分析№112-002471 | 112-002471_date130409 | 分析の結果、潤滑油の劣化は確認されていないことから、継続使用可能な状態にあると判断します。但し、油中の汚染度が高く、汚染物が軌道面に噛み込み摩耗が進行することが懸念されるため、以下の対策を推奨します。軸受分析の結果、軸受は継続使用可能な状態にあると判断します。但し、切削摩耗や凝着摩耗、そして疲労摩耗が発生しており、今後も摩耗の進行を傾向監視するため、以下の対策を推奨します。更油および油槽内の清掃潤滑油が汚染されていることから、油槽内は汚染されていると思われます。更油をする際には、油槽内を清掃し、更油する新油もNAS級程度の清浄な潤滑油を更油することを推奨します。定期的な分析定期的に分析を実施することにより、データの変化から異常の兆候を早期に発見することが可能となります。また、今回は対象設備の初回分析であるため、あと最低でも回分析を実施し、分析データの変化から今後の分析周期を検討することを推奨します。今後、切削摩耗や凝着摩耗の進行が懸念されるため、出来るだけ早めに回目の分析を実施することを推奨します。は、劣化はなく良好と判断します。粘度粘度は、.mm/sと新油値.mm/sに比較して、粘度変化率は-.％で、当社推奨の管理限界値である±％以内であり、良好と判断します。水分は、.ppmと当社推奨の管理限界値の以下であり、良好と判断します。酸価は、.mgKOH/gと新油値.mgKOH/g以下であり、良好と判断します。IRIRチャートの結果、新油と使用油のスペクトルパターンはほぼ一致し、また、油劣化の兆候を示すカルボン酸の吸収が確認されていないことから、良好と判断します。計数汚染度は、当社推奨の管理限界値を超えており、油中の汚染度は高い値でした。計数汚染度計数汚染度は、NAS級以上と当社推奨の管理限界値NAS級を超えていました。重量汚染度は、mg/mlと当社推奨の管理限界値mg/ml以下であり、良好と判断します。光学顕微鏡写真重量汚染度で濾過したフィルタ表面上の夾雑物を光学顕微鏡で観察した結果、金属片、鉄錆、砂等が観察されました。はフェログラフィーおよびSOAP-Tの結果から総合的に判断した結果、継続使用は可能ですが、機器の機能を保持するためにも傾向管理が有用と考えます。フェログラフィー【異常摩耗指数：Is値】Is値は異常摩耗の早期発見パラメータのつで、摩耗粒子を定量化するために用います。今回のIs値はの乗と高い値でした。フェログラフィー【定性分析：摩耗粒子および摩耗形態観察】観察された摩耗粒子は、以下の通りでした。正常な摩耗粒子・潤滑状態が正常なマイルド摩耗により発生。切削粒子・異物や金属表面の微小突起による切削摩耗により発生。シビア粒子・潤滑状態がやや厳しい凝着摩耗により発生。金属潤滑部が局部的に油膜切れを起していると考えられます。フリクションポリマ・局部的に高圧・高温となる場合に発生。赤錆・外部から混入したと考えられます。観察された摩耗粒子の中でも切削粒子、シビア粒子は、注意が必要です。摩耗形態の中でも切削摩耗は摩耗進行速度が速く、転がり軸受でこの摩耗形態が発生した場合には寿命が分の程度に低下することも知られており、切削摩耗により生じた軌道面の損傷が起点となって、転がり軸受の寿命となるフレーキングに進展することから、傾向監視が必要です。シビア粒子、黒錆は、凝着摩耗に分類されます。これらの摩耗粒子は、軌道面で凝着、破断を繰り返し、この過程で生じる移着粒子が成長して摩耗粒子となります。そのため、軌道面では局部的に油膜切れが発生していることを示しています。この状態が継続した場合、摩耗粒子のサイズは徐々に大型化していき、軸受の損傷に至る場合がありますので、傾向監視が必要です。Iカップリング発光分光分析【SOAP-T】検出された金属元素から発生箇所を推定すると、以下の通りでした。鉄、銅、ニッケル、亜鉛・軸受等リン・添加剤カルシウム、アルミニウム、ナトリウム・外部混入異物
報告№107-0058 報告№107-0153 | 分析№107-00240 分析№107-00854 | 107-00854 | 濾過前の試料油を分析した結果、前回同様に摩耗粒子の形態観察でフレッティングにより発生したμm未満の赤錆が多く観察されました。油中金属濃度をD－SOAP法で分析した結果、前回に比較して鉄がから、軸受メタルの主成分である錫がからに僅かに増加していました。）軸受の摩耗軸受摺動面では、軸受メタルの摩耗が僅かに進行しています。今後、更に摩耗が進行することが懸念されます。）フレッティングフレッティングの発生要因は、スラストランナー固定部やスラストメタル台金部の鉄系材料が接合されたり、勘合されたりする部分から発生します。フレッティングによる赤錆が少量発生しても直ちに異常ではありませんが、場合によっては、発生した赤錆が軸受摺動面に噛み込み、摩耗を進行させる場合があります。これらの障害発生に対する弊害を勘案の上、赤錆が軸受摺動面に噛み込み発生する軸受の摩耗進行に対して監視する必要がありますので、次年度も必ずトライボ診断を実施することを推奨します。
報告№109-09136 報告№112-00075 | 分析№109-001160 分析№112-000196 | 112-000196 | 潤滑油および軸受は継続使用可能な状態にあると判断します。前回に比較してSOAP／D－SOAPの結果で、鉄および錫濃度に変化はありませんでした。Is値は異常摩耗の早期発見パラメータのつで、摩耗粒子を定量化するために用います。前回に比較してIs値は.から.に低下し、潤滑状態は正常と判断できます。前回に比較して計数汚染度はNAS級からNAS級にランク低下し、良好でした。前回同様に粘度、水分、全酸価、IR、RBOTの各データは良好でした。尚、RBOTが前回に比較してmin増加していました。RBOTが増加した理由は、更油や補給などが考えられますが、これらのことを実施していないことから、原因を特定するのは困難でした。但し、今回の分析結果で、の各データに大きな変化はなく、異種油の混入などは確認されていないため、本試料油は継続使用可能な状態にあります。今後は今回のRBOT値によりデータ管理を行います。分析結果は良好と判断します。粘度粘度はmm/sと新油値mm/sに比較して、粘度変化率は-％で、当社推奨の管理限界値である±％以内にあり、良好と判断します。水分は.ppmと当社推奨の管理限界値の以下であり、良好と判断します。酸価は.mgKOH/gと新油値.mgKOH/gに比較して大きな変化はなく、良好と判断します。IRIRの結果、油劣化の兆候を示すカルボン酸の吸収が確認されていないことから、良好と判断します。RBOTRBOTはminと当社推奨の管理限界値のmin以上であり、良好と判断します。は良好と判断します。計数汚染度計数汚染度はNAS級と当社推奨の管理限界値のNAS級以内であり、良好と判断します。重量汚染度は.mg/mlと当社推奨の管理限界値のmg/ml以内であり、良好と判断します。は正常と判断します。SOAPSOAPの結果、銅がppm、ニッケルがppm、油の添加剤成分であるリンが、外部から混入したと思われるバリウムがppm検出されました。軸受の摩耗を示す錫が検出されていないことから、良好と判断します。D－SOAPD－SOAPの結果、銅が、軸受の摩耗を示す錫が、外部から混入したと思われるカルシウム、ナトリウムが共に検出されました。フェログラフィー異常摩耗の早期発見パラメータであるフェログラフィーのIs値が.と良好の範囲にあり、潤滑状態は正常と判断します。
報告№109-09136 報告№112-00363 | 分析№109-001160 分析№112-001481 | 112-001481 | 更油からの経過日数をもとに潤滑油の余寿命を評価したところ、潤滑油は定検までのヶ月間は使用可能と判断できました。次回定検時に更油を実施しない場合は、酸化安定度を知るための分析を実施し、余寿命を確認することを推奨します。酸化安定度はminであり、当社推奨の管理限界値のmin以上であることから、良好と判断します。
報告№109-09136 報告№111-00596 | 分析№109-001160 分析№111-002772 | 111-002772 | 潤滑油および軸受は継続使用可能な状態にあると判断します。但し、今後も摩耗の進行を傾向監視するため、以下の対策を推奨します。定期的な分析今回の採油時の廃油量が不明でしたが、採油時に廃油を実施していなければ、今回観察されたμmサイズの疲労摩耗粒子は、廃油口に残留していた摩耗粒子である可能性が考えられます。しかし、廃油を実施していれば、現在使用している軸受から発生した摩耗粒子であると思われます。観察された疲労摩耗粒子は、視野に個と少ないものの、組成割合からベアリング軌道面から発生していると推定されることから、疲労摩耗の進行を監視するため、定期的に分析を実施し、摩耗の進行状況を確認することを推奨します。最適な採油方法本試料油は、機器停止中に廃油口から採油されているにもかかわらず汚染度を示すデータは良好でしたが、今後の採油は、極力運転中もしくは停止直後の油槽中層部から実施されることを推奨します。フェログラフィー異常摩耗の早期発見パラメータとして摩耗粒子を定量化して評価するフェログラフィーのIs値は、潤滑状態が正常なのマイナス乗でした。摩耗粒子の形態で比較的多く観察された粒子は、潤滑状態が正常な場合に発生する摩耗粒子繰返し応力を受けて発生するμmサイズの疲労摩耗粒子でした。これらの摩耗粒子が観察された場合、潤滑部で発生している摩耗形態は、正常なマイルド摩耗疲労による疲労摩耗であることが分かります。観察された疲労摩耗粒子は、視野に個と少ないことから、直ちに異常ではないものの、今後さらに摩耗が進行することが懸念されます。電子顕微鏡・X線マイクロアナリシス観察された粒子をSEM・XMAで詳細に分析した結果、粒子には鉄、クロム、マンガンが比較的多く含まれており、成分割合から粒子は主にベアリング軌道面や保持器、ハウジング等から発生していると推定できました。Iカップリング発光分光分析金属元素は検出されませんでした。計数汚染度、重量汚染度は共に良好でした。粘度、水分、全酸価、IRの各データは良好でした。
報告№109-09136 報告№109-09615 | 分析№109-001160 分析№109-003775 | 109-003775 | 診断概要および対策本試験は、オーバーホール後の初期状態を確認する目的で実施しました。その結果、摩耗粒子の形態観察で異物の噛み込みなどで発生する切削粒子、フレッティングにより発生する赤錆が比較的多く観察されました。これらの摩耗が、初期のなじみ過程で発生し、既になじみ過程が完了し正常な状態に推移しているか、或いは、さらに進行しているのかを確認するため、ヶ月毎にあと回の初期試験を実施されることを推奨します。機器の潤滑状態摩耗粒子の形態観察で観察された粒子は、異物の噛み込みなどで発生する切削粒子やフレッティングにより発生する赤錆でした。今回のようになじみ過程で切削粒子が観察された場合は、なじみ過程が正常に終了していない場合があり、異常摩耗に進展することも懸念する必要があります。計数汚染度はNAS級、重量汚染度は.mg/mlと共に当社推奨の管理限界値内にあり、良好と判断します。油の特性油の特性を示すIR、RBOTの各データは良好の範囲にあり、この油は継続使用可能と判断します。
報告№101-0055 | 分析№101-00615 | 101-00615 | μm以下の保持器から発生した摩耗粒子が支配的であり、ベアリング寿命の指標と考えられているフレーキングの発生は確認されず、継続使用可能な状況にあると考えられます。粘度は良好と判断します。粘度は.mm/sと新油値mm/sに比較して、粘度変化率は-％と当社推奨の管理目安内にあり、良好と判断します。水分は良好と判断します。水分はppmと当社推奨の管理目安内にあり、良好と判断します。全酸価は良好と判断します。全酸価は.mgKOH/gと新油値.mgKOH/gに比較して変化はなく、良好と判断します。IRは新油に比較して変化はなく、良好と判断します。IRはチャートに示すように新油に比較して変化はなく、良好と判断します。計数汚染度はNAS級と良好と判断します。計数汚染度はNAS級と当社推奨の管理目安内にありました。重量汚染度はmg/mlとやや汚染されていました。重量汚染度はmg/mlと当社推奨の管理目安を超えており、やや汚染されていました。機器の潤滑状態鉄濃度がppmと高い値を示していた。SOAPの結果、ベアリングの軌道面、転動面の摩耗により発生したと思われる鉄がppm検出されました。鉄濃度がppmと高い値を示していた。D－SOAPの結果、ベアリングの軌道面、転動面の摩耗により発生したと思われる鉄がppm検出されました。μm以下の小さな保持器から発生した摩耗粒子が支配的でした。μm以下の保持器から発生した摩耗粒子が支配的であり、ベアリング寿命の指標と考えられているフレーキングの発生は確認されず、継続使用可能な状況にあると考えられます。
報告№109-09094 報告№110-00717 | 分析№109-000915 分析№110-002817 | 110-002817 | は良好と判断します。尚、RBOTがminと新油値のminに比較してmin減少していました。このまま継続使用した場合、この減少傾向から限界値に到達するのは、別紙図RBOTの減少傾向に示すように年月と推定されました。残りの継続使用期間は、約年ヶ月であると予測されます。潤滑油は継続使用可能な状態にあると判断します。≪状態監視とパラメータ≫分析の目的および各分析のパラメータは以下の通りです。特性低下目的：油の分析結果から、や劣化傾向ならびに添加剤の消耗程度、残存寿命などを確認する。粘度JISK全酸価JISK赤外線吸収スペクトルJISK酸化安定度試験JISK汚染目的：油の分析結果から、砂塵あるいは水・異種油などによるや、異物混入の有無を確認する。水分JISK計数汚染度JISB重量汚染度JISB光学顕微鏡観察摩耗目的：油中の摩耗粒子を分析する事により、回転・摺動部の潤滑状態、摩耗劣化の程度、余寿命などを解析する。摩耗診断電子顕微鏡観察JISKX線マイクロアナリシス油中金属濃度）JISK≪分析結果≫特性低下粘度：良好粘度値mm/sの新油値mm/sに対する変化率は+％であり、当社推奨の管理限界値±％以内に留まっています。全酸価：良好全酸価.mgKOH/gは新油値の.mgKOH/gに比較し高くはあるものの、有機物・有機化合物試験の結果で油劣化の兆候を示すカルボン酸の吸収が見られないことから、問題は無いと判断します。赤外線吸収スペクトル：良好酸化安定度試験：良好酸化安定度試験の結果、数値minは当社推奨の管理限界値min以上に留まっており、現時点での使用は可能と判断します。汚染水分：良好水分値は当社推奨の管理限界値以内に留まっています。計数汚染度：今回は実施していません。重量汚染度：今回は実施していません。光学顕微鏡観察：今回は実施していません。摩耗摩耗診断電子顕微鏡観察・X線マイクロアナリシス：今回は実施していません。油中金属濃度：今回は実施していません。
報告№109-09136 報告№111-00772 | 分析№109-001160 分析№111-003874 | 111-003874 | 潤滑油および軸受は継続使用可能な状態にあると判断します。但し、今後も摩耗の進行を傾向監視するため、以下の対策を推奨します。定期的な分析疲労摩耗の進行を監視するため、定期的に分析を実施し、分析データによる摩耗の進行状況を確認することを推奨します。最適な採油方法本試料油は、機器停止中にドレンから採油されています。機器が停止している状態では、別紙油中粒子の沈降の影響に示すように油槽内で撹拌がなくなり固形物が沈降するため、油中汚染度は高くなると推定されます。今後の採油は、極力運転中もしくは停止直後の油槽中層部から実施されることを推奨します。フェログラフィーIs値は異常摩耗の早期発見パラメータのつで、摩耗粒子を定量化するために用います。前回同様に今回のIs値はの乗であり、潤滑状態はやや厳しいと判断できます。摩耗粒子の形態で比較的多く観察された粒子は、繰返し応力を受けて発生する疲労摩耗粒子局部的に高圧・高温となる場合に発生するフリクションポリマ外部から混入したと思われる樹脂等でした。これらの摩耗粒子が観察された場合、潤滑部で発生している摩耗形態は、疲労による疲労摩耗であり、そして局部的ではあるものの高圧・高温の箇所が発生していることも分かります。フリクションポリマは、潤滑油が軌道面に押し込められ高圧状態になると同時に、圧縮熱により高温状態になった結果、基油自身が重合反応を起こし生成することが知られています。そのため、高圧高温状態の解消がなされなければ、潤滑油の劣化が進行し、粘度上昇に因る潤滑異常に進展する場合があります。Iカップリング発光分光分析供試の潤滑油を分析した結果、検出された金属元素は、SOAPの結果表に示すように、鉄、銅、リン、亜鉛、カルシウム、アルミニウム、ナトリウムでした。検出されたこれらの金属元素から発生箇所を推定すると鉄、銅、亜鉛・軸受等リン・オイル添加剤カルシウム、アルミニウム、ナトリウム・外部混入異物であると思われます。このうち、機械部品が摩耗したと思われる元素はのグループです。前回に比較して計数汚染度はNAS級からNAS級にランク減少したものの、やや高い値でした。D－SOAPで油の添加剤成分であるリンが検出され、フィルタ表面の異物観察で表面が茶褐色で鉄錆、砂等が観察されたことから、汚染度が高い要因は、摩耗とスラッジ、そして外部混入異物の影響と思われます。前回同様に粘度、水分、酸価、IRの各データは良好でした。
報告№109-09136 報告№111-00144 | 分析№109-001160 分析№111-000705 | 111-000705 | 潤滑油は継続使用可能な状態にあると判断します。粘度、全酸価、IR、RBOTの各データは良好でした。尚、別紙RBOTの減少傾向から油の余寿命を求めた結果、本試料は直近の更油から起算して稼働日数が年月まで使用可能であることが分かります。水分は良好でした。
報告№107-0366 報告№110-00543 | 分析№107-01900 分析№110-002454 | 110-002454 | 発電機が電気的トラブルにより煙が発生した。目的トラブルの影響で軸受に異常がないかを確認する。臨時・濾過前の試料油を分析した結果、全てのデータが良好であることから軸受は正常と判断します。
報告№109-09136 報告№114-00086 | 分析№109-001160 分析№114-000260 | 114-000260 | 濾過前の試料油を分析した結果、粘度はmm/sと新油のmm/sに比較して、粘度変化率は+％で、前回同様にやや不良領域にありました。粘度は、これまで使用していたISOVGにISOVGであるFBKタービンを補充して使用しているため新油データに比較して高い値を示していますが、前回に比較して変化が少ないことから、本試料油は継続使用可能と判断します。尚、RBOTが前回に比較してmin増加しています。RBOTが増加した理由は、更油、補給を実施した仮設タンクで他の軸受油と混合して濾過を実施した濾過機配管内や仮設タンクなどに油が残留していた以上のことが考えられます。お客様の情報からは～のいずれにも該当せず、原因を特定するのは困難です。但し、今回の分析結果で、酸価および粘度の各データに大きな変化はなく、異種油の混入などは確認されていないため、本試料油は継続使用可能な状態にあります。今後は今回のRBOT値によりデータ管理を行います。
報告№103-0330 | 分析№103-03193 | 103-03193 | 濾過前の試料油を分析した結果、計数汚染度を除く項目は良好でした。計数汚染度が、前回NAS級から、今回NAS級に約年ヶ月でランク上昇しました。D－SOAPの結果、鉄が前回のからppmに、軸受メタルの主成分である錫がからに各々上昇し、摩耗粒子の形態観察及び光学顕微鏡写真の結果、外部から混入した鉄錆や砂、そして、鉄系摩耗粒子が見られているため、汚染の要因は、外部から混入した異物および摩耗粒子によるものと考えられました。異物は、通常運転中に外部から混入する可能性がないため、今回採油時に混入した可能性が高いと考えられます。しかし、軸受摺動面で摩耗が発生していることも確認されており、今後更に摩耗が進行することが懸念されるため、～ヶ月後を目安に再度分析を実施し、摩耗の進行状況を確認されることを推奨します。
報告№109-09136 報告№113-00286 | 分析№109-001160 分析№113-001142 | 113-001142 | 潤滑油の劣化は確認されなかったものの、油中の汚染度がやや高いことから、異物の影響で将来的に、摩耗が進行することが懸念されることからに示す対策を推奨します。減速機減速機は継続使用可能な状態にあると判断します。但し、摩耗粒子の形態観察で疲労摩耗粒子が比較的多く観察されたことから、今後の摩耗進行の有無を確認するためにも傾向監視を継続することが有効です。定期的な分析今後懸念される疲労摩耗の進行を監視するため、定期的に分析を実施することを推奨します。フェログラフィーおよびSOAP-Tのデータから総合的に解析した結果、継続使用は可能ですが、今後の機器の機能を確認するためにも傾向管理が有用と考えます。フェログラフィー【定量分析：Is値】Is値は異常摩耗の早期発見パラメータのつで、摩耗程度を定量化するために用います。今回のIs値はの乗と、やや高い値でした。フェログラフィー【定性分析：摩耗粒子および摩耗形態観察】分析結果から観察された代表的な粒子は、以下の通りでした。疲労摩耗粒子・繰返し応力を受けて発生。Iカップリング発光分光分析【SOAP-T】検出された金属元素から発生箇所を推定すると、以下の通りでした。鉄、クロム、錫、亜鉛・ギヤ、軸受等リン・添加剤錫、カルシウム、アルミニウム、ナトリウム、モリブデン・外部混入異物亜鉛を使用した箇所の溶出・摩耗SOAP-Tの結果、亜鉛がppm検出されました。亜鉛を使用した箇所の溶出・摩耗が発生していると思われます。亜鉛メッキ等であった場合、耐食性が低下して腐食に進展することが懸念されます。計数汚染度はNAS級と、当社推奨の管理限界値以下であるものの、やや高い値でした。SOAP-Tで油の添加剤成分であるリンが検出され、フィルタ表面の異物観察で表面が茶褐色であり、粘ちょう物、金属片、鉄錆、砂等が観察されたことから、汚染度が高い要因は、スラッジ、摩耗、外部混入異物の影響と思われます。潤滑油の劣化状態粘度、水分、酸価、IRの各データは良好でした。
報告№105-0420 報告№107-0445 | 分析№105-02772 分析№107-02570 | 107-02570 | 分析の結果、異常摩耗の早期発見パラメータであるフェログラフィーのIs値がの乗と高く、摩耗粒子の形態観察で異物の噛み込みにより発生する切削粒子がやや多く観察されたことから、摩耗形態は切削摩耗であることが確認されました。切削摩耗は、異物が混入していない状態に比較して摩耗進行速度が速く注意が必要です。今後異物の噛み込みによる傷が起点となって、転がり軸受の寿命の指標となるフレーキングに進展することが懸念されるため、ヶ月以内に再度分析を実施し、摩耗の進行状況を確認することを推奨します。これらのことは、異常摩耗の早期発見パラメータであるフェログラフィーのIs値がの乗と高く、摩耗粒子形態観察の結果、異物の噛み込みにより発生する切削粒子がやや多く観察されたことSOAP／D－SOAPの結果、鉄が検出されたこと以上のことから判断しました。
報告№109-09448 報告№109-09448 | 分析№109-002850 分析№109-002850 | 109-002850 | 摩耗状態異常摩耗の早期発見パラメータであるフェログラフィーのIs値は、潤滑状態がやや厳しい状態にあることを示すの乗ですが、点検を要する摩耗粒子が観察されておらず、現在のところ継続使用は可能な状態にあると判断できます。この状態で検出された油中金属は、その多くが鉄であり、これらは摩耗粒子の観察結果から疲労摩耗であることが分かりました。疲労摩耗は、スパイラルベベルギヤの歯面で発生していると推定されますが、発生箇所が歯面の微小領域であることから現在のところ継続使用は可能と判断できます。バックラッシ減速機の構造から、最も負荷が大きく、摩耗が進行しやすい箇所をスパイラルベベルギヤとスパイラルベベルピニオンと推定し、この部分のバックラッシを求めました。提供していただいた図面には歯幅が記載されておらず、また、更油後の稼働時間も不明であったため、歯幅mmと、更油後の稼働時間を時間と仮定してバックラッシを計算しました。その結果、減速機のギヤ歯面に摩耗が集中していたと仮定した場合、バックラッシの増加は初期値からμm増加したと推定されました。バックラッシ増加分の上限値はメーカにより差異はあるものの、当社が推奨するバックラッシは一般に推奨されるμmを目安にしており、今回のデータはこの値に比較して十分に小さい値であることがわかります。汚染度計数汚染度がNAS級以上と汚染されていました。汚染度が高い要因は、摩耗によるものと思われます。を示す粘度、水分、全酸価、IRの各データは良好でした。結論ゲート機器の潤滑箇所の摩耗診断分析結果から摩耗が発生している箇所はギヤ歯面であり、摩耗形態は疲労摩耗であることが分かりました。この摩耗形態は、ギヤ歯面に荷重が繰り返しかかることにより、歯面の表面下で材料が疲労して剥離します。歯面に加わる荷重が過大である場合、観察される摩耗粒子は今回より大きな粒子が発生します。分析結果から推定されたバックラッシの増加分はμmでしたが、このバックラッシは、一対の歯車の噛み合いを円滑にするための、ピッチ円周上での歯面間の遊びです。この値が過大になると振動や騒音の原因となるため、ギヤの摩耗状態を判断するためには重要なパラメータです。今回観察された摩耗粒子は、やや大型の粒子が見られるものの観察された摩耗粒子がμmサイズの微小な粒子が支配的であることからバックラッシの値は小さいと判断できます。バックラッシの計算時に仮定した稼働時間や歯幅などの数値が正確であれば、本減速機は継続使用可能と判断できます。整備の必要な箇所の検討整備が必要な箇所は、本分析結果から確認されませんでした。しかし、分析結果から僅かではありますがギヤの摩耗が進行していることが確認されていますので、今後は定期的に潤滑油分析を実施し、その結果から摩耗の進行状況を確認することにより、整備の必要の有無を監視する方法が有用と思われます。潤滑油の劣化度診断一般的に潤滑油が劣化した場合、油の外観は黒褐色になり、粘度や全酸価が上昇しスラッジ等が発生します。また、その過程では劣化の兆候を示すカルボン酸の吸収がIRで確認できます。今回のは、全てのデータが良好の範囲にあり、潤滑油の劣化は確認されなかったことから、継続使用可能であり、交換の必要はないと判断します。潤滑管理の方法現在の潤滑油は年使用していますが、年間使用したにもかかわらず劣化が確認されなかったことから、本設備の潤滑油は少なくても更油後年間は使用できることが分かりました。潤滑油の交換時期の判断は、今回の分析だけでは予測することは困難ですが、定期的に分析を実施し、その結果の傾向から劣化の進行状況を確認することで容易に可能になります。計数汚染度は当社推奨の管理限界値を超えていたいことから、濾過や更油により汚染度を改善されることを推奨します。現在のところ潤滑部は継続使用可能な状態にあると思われますが、今後は疲労摩耗が進行する場合がありますので、定期的に分析を実施し、摩耗の進行状況を確認されることを推奨します。次回分析の時期を理論的に求めたところ、最短で約時間となります。この時間は、油中汚染物が均一になるために必要とする時間であり、この時間を経過すれば、再分析の結果から状態の傾向を確認することが可能となりますので、これを参考に次回分析時期を検討されることを推奨します。尚、定期的な分析を実施する際には、に関する分析項目の実施を推奨します。今回の分析結果からは、油劣化の進行は確認されていませんが、定期的な分析により潤滑油の交換時期を管理することが可能となります。は良好と判断します。粘度粘度はmm/sと新油値mm/sに比較して、粘度変化率は-％で、当社推奨の管理限界値である±％以内にあり、良好と判断します。水分は.と当社推奨の管理限界値の以下にあり、良好と判断します。全酸価全酸価は.mgKOH/gと新油値.mgKOH/g以内にあり、良好と判断します。IRIRの結果、油劣化の兆候を示すカルボン酸の吸収が確認されていないことから、良好と判断します。計数汚染度は当社推奨の管理限界値を超えていました。計数汚染度計数汚染度はNAS級以上と当社推奨の管理限界値のNAS級を超えていました。重量汚染度は.mg/mlと当社推奨の管理限界値のmg/ml以内にあり、良好と判断します。機器の潤滑状態摩耗粒子の形態観察の結果、マイルド摩耗粒子、疲労摩耗粒子、局部的に高圧・高温となる場合に発生するフリクションポリマが比較的多く観察されました。SOAPによる油中金属濃度SOAPによる油中金属濃度の結果、鉄、油の添加剤成分であるリン、外部から混入したと思われる亜鉛が検出されました。SOAPによる油中金属濃度SOAPによる油中金属濃度の結果、鉄、油の添加剤成分であるリン、外部から混入したと思われる亜鉛、カルシウム、ナトリウムが検出されました。摩耗粒子診断異常摩耗の早期発見パラメータであるIs値がの乗とやや厳しい範囲にあり、摩耗粒子の形態観察の結果、マイルド摩耗粒子、疲労摩耗粒子、局部的に高圧・高温となる場合に発生するフリクションポリマが比較的多く観察されました。
報告№109-09094 報告№110-00627 | 分析№109-000920 分析№110-002836 | 110-002836 | ちょう度値はと新グリース値に比較して低下し、当社推奨の管理下限値であるを超えていることから、硬化していることが分かりました。硬化したグリースを使用した場合、油分の流動性がなくなり、軸受等で良好な油膜が保持されにくくなる可能性があります。グリースが硬化していたため、グリースを交換されることを推奨します。≪状態監視とパラメータ≫分析の目的および各分析のパラメータは以下の通りです。特性低下目的：グリースの分析結果から、グリースの物理的性状や劣化傾向などを確認する。全酸価JISK赤外線吸収スペクトルJISKちょう度JISK滴点JISK摩耗目的：グリース中の摩耗粒子を分析する事により、回転・摺動部の潤滑状態、摩耗劣化の程度、余寿命などを解析する。摩耗診断電子顕微鏡観察JISKX線マイクロアナリシス油中金属濃度）JISK≪分析結果≫特性低下全酸価：良好全酸価.mgKOH/gは新油値の.mgKOH/g以内にあることから、問題は無いと判断します。赤外線吸収スペクトル：良好ちょう度：要処置ちょう度値はと当社推奨の管理下限値であるを超えていました。滴点：良好滴点はと新油値のに比較し高いものの、有機物・有機化合物試験の結果で油劣化の兆候を示すカルボン酸の吸収が見られないことから、問題は無いと判断します。摩耗摩耗診断電子顕微鏡観察・X線マイクロアナリシス：今回は実施していません。油中金属濃度：今回は実施していません。
報告№109-09249 報告№112-00273 | 分析№109-001747 分析№112-001095 | 112-001095_date120927 | 潤滑油および対象設備は継続使用可能な状態にあると判断します。但し、今後も摩耗の進行を傾向監視するため、以下の対策を推奨します。定期的な分析凝着摩耗の進行を監視するため、定期的に分析を実施し、分析データによる摩耗の進行状況を確認することを推奨します。シリコン系のグリースや添加剤の確認シリコン系の添加剤やグリースを使用している箇所があるかについてご確認下さい。はフェログラフィーおよびSOAP／D-SOAPの結果から総合的に判断した結果、やや厳しい状態にあると考えられます。フェログラフィー【定量分析：Is値】Is値は異常摩耗の早期発見パラメータのつで、摩耗粒子を定量化するために用います。今回のIs値はの乗とやや高い値でした。フェログラフィー【定性分析：摩耗粒子および摩耗形態観察】分析結果から比較的多く観察された粒子は、以下の通りでした。正常な摩耗粒子・潤滑状態が正常なマイルド摩耗により発生。黒錆・潤滑状態がやや厳しい凝着摩耗により発生。金属接触が厳しく、且つ、高い摩擦熱が発生していると考えられます。Iカップリング発光分光分析【SOAP／D-SOAP】検出された金属元素から発生箇所を推定すると、以下の通りでした。鉄、ニッケル、錫・軸受等リン、亜鉛、カルシウム・添加剤ケイ素、ナトリウム・外部混入異物ケイ素の検出金属濃度でケイ素がppmと高い値でした。一般に、潤滑油中からケイ素が検出された場合の原因として、シリコン油或いは、シリコン系の添加剤が検出されるフェログラフィーおよびフィルタ表面の異物観察で砂が多く観察されて検出されるシリコングリースをシール部に塗布している場合、このシリコングリースが潤滑油に混入して検出されるなどが挙げられます。ケイ素が多く検出された原因がであると軸受摺動面に噛み込み摩耗が進行したり、であると潤滑油とグリースが混ざって粘度が上昇し、粘性抵抗が増大することにより、油温が上昇する等の悪影響を及ぼすことがあります。分析の結果から、今回検出された原因は、比較的高濃度であることからの可能性が考えられます。については、分析結果では確認することが出来ませんので、これに関する情報があれば提供をお願いします。水分、汚染度物重量は共に良好でした。汚染粒子数はNAS級とやや高い値でした。フィルタ表面の異物観察で金属片、鉄錆、砂等が観察されたことから、汚染度が高い要因は、摩耗と外部混入異物の影響と思われます。．粘度、全酸価、酸化安定度、有機物・有機化合物の各データは良好でした。分析結果特性低下特性低下に係るパラメータの分析結果は良好と判断します。粘度粘度は.mm/sと新油値.mm/sに対する粘度変化率は-.％で、当社推奨の管理限界値である±％以内にあり、良好と判断します。全酸価添加油の全酸価は、油メーカによって初期値が違うため統一した管理基準を設定するのが困難であることから、当社では管理限界値を設定しておらず、新油分析値との比較及び他の分析項目の結果より全酸価の状態判断を行います。その結果、全酸価は.mgKOH/gと新油値.mgKOH/gに比較して若干高くなっていますが、IRチャートに示すように劣化の兆候として現れるカルボン酸などの有機物・有機化合物の発生が確認されていないことから、良好と判断します。酸化安定度酸化安定度はminであり、当社推奨の管理限界値のmin以上であることから良好と判断します。有機物・有機化合物有機物・有機化合物は、IRチャートによる新油分析値との比較の結果、cm-付近に劣化の兆候を示すカルボン酸の吸収が確認されていないことから、良好と判断します。色相はLであり、新油値のLに比較して高い値でした。汚染にかかわるパラメータの分析結果は、汚染粒子数はやや高い値でした。水分は.ppmであり、当社推奨の管理限界値の以下であることから良好と判断します。汚染粒子数はNAS級であり、当社推奨の管理限界値のNAS級以下であるものの、やや高い値でした。汚染度物重量は.mg/mlであり、当社推奨の管理限界値のmg/ml以下であることから良好と判断します。摩耗フェログラフィーによる摩耗粒子の観察の結果、潤滑状態が正常な場合に発生する摩耗粒子、金属接触が厳しく、且つ、摩擦熱が高い場合に発生する黒錆が比較的多く観察されました。異常摩耗の早期発見パラメータであるフェログラフィーのIs値がの乗とやや高く、摩耗粒子の形態観察の結果、潤滑状態が正常な場合に発生する摩耗粒子、金属接触が厳しく、且つ、摩擦熱が高い場合に発生する黒錆が比較的多く観察されました。金属濃度SOAP法により金属濃度を測定した結果、潤滑箇所で発生する金属接触よって検出されるニッケルがppm、錫がppm、油の添加剤成分であるリンがppm、亜鉛がppm、カルシウムがppm、外部から混入したと思われるケイ素がppm、ナトリウムがppm検出されました。金属濃度酸溶解法により金属濃度を測定した結果、潤滑箇所で発生する金属接触によって検出される鉄が、亜鉛が、外部から混入したと思われるカルシウムが、ナトリウムが検出されました。
報告№109-09136 報告№113-00433 | 分析№109-001160 分析№113-001697 | 113-001697 | 臨時・濾過前の試料油を分析した結果、メタルの主成分である錫がSOAPでppm、D-SOAPで検出されました。メタルの摩耗年月のメタル交換後から今回までの累積錫濃度は、トライボレポートの累積錫濃度に示すとおりppmでした。この累積錫濃度ppmと油量リットルから平均的な摩耗深さを計算した結果、平均的な摩耗深さはμmとなりました。メタルの初期の表面粗さをRmaxμmと仮定すると、この計算結果から％程度摩耗しているものの、前回から累積濃度に変化はないことから、摩耗は安定しているものと思われます。これらの障害発生に対する弊害を勘案の上、今後も定期的にトライボ診断を実施し、摩耗の進行状況を確認することを推奨します。
報告№108-0411 報告№110-00656 | 分析№108-02744 分析№110-003012 | 110-003012 | は、油の粘度変化率、油中のスラッジの発生量などを判断パラメータに、粘度、全酸価、有機物・有機化合物、酸化安定度で評価します。分析の結果、油の粘性を示す粘度は、新油値のmm/sに比較して粘度変化率が+％の.mm/sとほぼ変化はなく、また油中のスラッジの発生量を示す全酸価は、新油値の.mgKOH/gに対してでほぼ変化が見られず劣化は確認されていない。さらには有機物・有機化合物の結果でも油が劣化した場合に発生するカルボン酸の発生も確認されず、酸化防止剤の残存量を示す酸化安定度は、限界値minに比較して、十分に残量があるminであった。以上のように、の健全性を示す各パラメータは全て良好であり、潤滑油の劣化は確認されませんでした。油中の水分を計測した結果、水分はppmと新油と同等であり、継続使用可能な状態にあることが確認されました。潤滑油は継続使用可能な状態にあると判断します。
報告№105-6050 報告№105-0361 | 分析№105-01529 分析№105-02383 | 105-02383 | 分析の結果、軸受摺動面では厳しい金属接触による摩耗と前回同様にオイルリングが摩耗していることが確認されました。今後、オイルリングの動きが悪く、油の供給量が減少し、油膜切れが発生する可能性がありますので、オイルリングの動作状況を確認されると共に、ヶ月後を目安に再度分析を実施し、摩耗の進行状況を確認されることを推奨します。これらのことは、異常摩耗の早期発見パラメータであるフェログラフィーのIs値は.と良好の範囲にあるものの、摩耗粒子形態観察の結果、金属接触が厳しい場合に発生するシビア粒子、銅合金が多く観察されたことD－SOAPの結果、オイルリングの主成分である銅がppm検出されたこと以上のことから判断しました。
報告№109-09136 報告№112-00453 | 分析№109-001160 分析№112-001918 | 112-001918 | 濾過前の試料油を分析した結果、水分は前回に比較してppmからppmに増加し、処置領域にありました。計数汚染度が前回のNAS級から、今回D級に約年でランク上昇し、処置領域にありました。水分今後の水分が増加することにより腐食摩耗に進展することが懸念されます。汚染度の増加摩耗粒子の形態観察およびフィルタ表面の異物観察で鉄錆等が観察されたため、汚染度およびD-SOAPの鉄濃度が増加した要因は、摩耗による粒子の増加ではなく、外部から混入したと思われる異物と水分の影響によるものと考えられます。これらの障害発生に対する弊害を勘案の上、濾過および水分除去を推奨します。また、水分の混入経路を特定しなければ、再び水分の混入が継続する可能性がありますので、水分の混入経路を特定されることを併せて推奨します。尚、補給によりRBOTが前回に比較してmin増加していますので、今後は今回のRBOT値によりデータ管理を行います。
報告№109-09136 報告№110-00326 | 分析№109-001160 分析№110-001411 | 110-001411 | 摩擦面で発生している摩耗の形態や潤滑状態は、フェログラフィーで得られた摩耗粒子の観察結果から評価します。同法は、摩耗粒子を含んだ試料油を磁力で油と粒子とに分離する技術で、分離された摩耗粒子を解析することによって潤滑状態の健全性や摩耗粒子の発生原因を診断するものです。摩耗粒子と摩耗形態観察された粒子は、潤滑状態が正常な場合に発生する摩耗粒子異物の切削作用で発生する切削粒子局部的に高圧・高温となる場合に発生するフリクションポリマでした。以上から、潤滑部で発生している摩耗は正常なマイルド摩耗と、異物による切削摩耗が発生していることが分かりました。また、局部的に高圧・高温の箇所があることも確認されました。摩耗形態の中でも切削摩耗は、異物が混入していない状態に比較して摩耗進行速度が速く注意が必要で、定期的なトライボ診断による状態監視が必要と考えます。切削摩耗発生の原因となる混入異物が残留している本設備においても、この異物により切削摩耗が継続して発生する可能性があります。このように、潤滑状態に影響のある因子が残っていると思われます。一方、フリクションポリマは、潤滑油が軸受摺動面に押し込められ高圧状態になると同時に、圧縮熱により高温状態になった結果、基油自身が重合反応を起こし生成することが知られています。そのため、高圧高温状態の解消がなされなければ、潤滑油の劣化が進行し、粘度上昇に因る潤滑異常に進展する場合があります。潤滑状態異常摩耗の早期発見パラメータとして摩耗粒子を定量化して評価するフェログラフィーのIs値は、潤滑状態がやや厳しいの乗となっていました。汚染度水分濃度は、前回同様に管理基準以内にあり良好でした。粘度、全酸価、RBOTの各データは、前回同様に管理基準以内にあり良好でした。本試料油は、機器停止中に油槽排油口から採油されています。排油口の汚染度は、一般的に高く、尚且つ、機器が停止している状態では、油槽内で撹拌がなくなり固形物が沈降するため、油中汚染度は更に高くなると推定されます。このような悪条件にもかかわらず、今回の分析結果は全て良好であり、異常なデータは見られませんでした。したがって、潤滑油および軸受は継続使用可能な状態にあると判断します。但し、軸受摺動面で異物の噛み込みによる摩耗が若干発生しています。今後さらに摩耗が進行することが懸念されますので、以下の対策を推奨します。今後、摩耗の進行状況を監視するため、定期的に分析を実施し、摩耗の進行状況を確認することを推奨します。傾向監視のための次回採油時期は、理論的に求めると最短で約時間となります。この時間は、油中汚染物が均一になるために必要とする時間であり、この時間を経過すれば、再分析の結果から潤滑状態の傾向を確認することが可能となります。理論時間を参考に次回採油時期を検討されることを提案します。なお、今後の採油は、極力停止直後の油槽中層部から実施されることを推奨します。また、次回はすべり軸受の摩耗程度を確認するため、油中金属元素濃度を追加実施することを併せて推奨します。当社では、油中金属元素濃度の結果と油量から軸受の摩耗体積を算出することが可能です。さらに軸受摺動面の面積が確認できる情報をご提供いただければ、軸受の摩耗程度を評価することが可能となりますので、次回分析時には軸受の寸法、材質に関する情報をご提供下さい。
報告№109-09136 報告№112-00293 | 分析№109-001160 分析№112-001181 | 112-001181 | 潤滑油および対象設備は継続使用可能な状態にあると判断します。但し、今後も摩耗の進行を傾向監視するため、以下の対策を推奨します。濾過油中の汚染度が高いことから、観察された摩耗粒子や異物等がギヤ歯面に噛み込み摩耗が進行することが懸念されるため、濾過を推奨します。定期的な分析凝着摩耗の進行を監視するため、定期的に分析を実施し、分析データによる摩耗の進行状況を確認することを推奨します。はフェログラフィーおよびSOAP／D－SOAPの結果から総合的に判断した結果、やや厳しい状態にあると考えられます。フェログラフィー【定量分析：Is値】Is値は異常摩耗の早期発見パラメータのつで、摩耗粒子を定量化するために用います。今回のIs値はの乗とやや高い値でした。フェログラフィー【定性分析：摩耗粒子および摩耗形態観察】分析結果から比較的多く観察された粒子は、以下の通りでした。正常な摩耗粒子・潤滑状態が正常なマイルド摩耗により発生。シビア粒子・潤滑状態がやや厳しい凝着摩耗により発生。金属潤滑部が局部的に油膜切れを起していると考えられます。Iカップリング発光分光分析【SOAP／D－SOAP】検出された金属元素から発生箇所を推定すると、以下の通りでした。鉄、鉛、銅、ニッケル、錫・ギヤ、軸受等リン、亜鉛、ケイ素・添加剤カルシウム、バリウム、アルミニウム、ナトリウム、マグネシウム・外部混入異物鉛を使用した箇所の溶出・摩耗SOAPの結果、鉛がppm検出されたことから、鉛を使用した箇所の溶出・摩耗が発生しています。亜鉛系添加剤を使用している潤滑油で鉛が検出される場合、潤滑系統内でこれらの金属が亜鉛系添加剤の影響により溶出することが知られています。今回の検出は、この溶出と摩耗との双方によるものと考えられます。今後、別紙鉱油の酸化に対する金属触媒の影響に示すように濃度の増加に伴い酸化速度が速まる可能性があります。ケイ素の検出SOAPでケイ素がppmと高い値でした。新油値のppmに比較して増加していることから、ケイ素が増加する要因があったものと思われます。一般に、潤滑油中からケイ素が検出された場合の原因として、シリコン油或いは、シリコン系の添加剤が検出されるフェログラフィーおよびフィルタ表面の異物観察で砂が多く観察されて検出されるシリコングリースをシール部に塗布している場合、このシリコングリースが潤滑油に混入して検出されるなどが挙げられます。ケイ素が多く検出された原因がであると軸受摺動面に噛み込み摩耗が進行したり、であると潤滑油とグリースが混ざって粘度が上昇し、粘性抵抗が増大することにより、油温が上昇する等の悪影響を及ぼすことがあります。分析の結果から、今回検出された原因は、比較的高濃度であることからの可能性が考えられます。については、分析結果では確認することが出来ませんので、これに関する情報があれば提供をお願いします。計数汚染度はNAS級以上と当社推奨の管理限界値を超えていました。D－SOAPで油の添加剤成分であるリン、亜鉛が検出され、フィルタ表面の異物観察で表面が茶褐色で金属片、鉄錆、砂等が観察されたことから、汚染度が高い要因は、摩耗とスラッジ、そして外部混入異物の影響と思われます。粘度、酸価、IRの各データは良好でした。本試料油の添加剤は、一般に、タービン油に比較して極圧添加剤や摩耗防止剤などの濃度が高く、この影響でRBOT試験の結果が変動する傾向があります。そのため、ギヤ油の余寿命の評価をタービン油と同等の精度で得るには、RBOTの結果に加え、粘度、酸価、IRなどのデータを総合的に判断することが必要です。
報告№109-09136 報告№111-00730 | 分析№109-001160 分析№111-003725 | 111-003725 | 潤滑油および軸受は継続使用可能な状態にあると判断します。但し、今後も摩耗の進行を傾向監視するため、以下の対策を推奨します。定期的な分析凝着摩耗の進行を監視するため、定期的に分析を実施し、摩耗の進行状況を確認することを推奨します。再分析の時期を理論的に求めたところ、最短で約時間となります。この時間は、油中汚染物が均一になるために必要とする時間であり、この時間を経過すれば、油が入れ替わっていても再分析の結果から状態の傾向を確認することが可能となります。そのため、試運転などで数時間の運転が可能であれば、より的確に状況が確認できますので再分析を推奨します。フェログラフィー異常摩耗の早期発見パラメータとして摩耗粒子を定量化して評価するフェログラフィーのIs値は、潤滑状態がやや厳しいの乗でした。摩耗粒子の形態で比較的多く観察された粒子は、潤滑状態が正常な場合に発生する摩耗粒子金属潤滑部が局部的に油膜切れを起して発生するシビア粒子局部的に高圧・高温となる場合に発生するフリクションポリマでした。これらの摩耗粒子が観察された場合、潤滑部で発生している摩耗形態は、正常なマイルド摩耗潤滑状態がやや厳しい凝着摩耗であり、そして局部的ではあるものの高圧・高温の箇所が発生していることも分かります。フリクションポリマは、潤滑油が軌道面に押し込められ高圧状態になると同時に、圧縮熱により高温状態になった結果、基油自身が重合反応を起こし生成することが知られています。そのため、高圧高温状態の解消がなされなければ、潤滑油の劣化が進行し、粘度上昇に因る潤滑異常に進展する場合があります。Iカップリング発光分光分析供試の潤滑油を分析した結果、検出された金属元素は、SOAPの結果表に示すように、鉄、ケイ素、ナトリウムが検出されました。これらの検出された金属元素から発生箇所を推定すると鉄・軸受等ケイ素、ナトリウム・外部混入異物であると思われます。このうち、機械部品が摩耗したと思われる元素はのグループです。計数汚染度、重量汚染度は共に良好でした。粘度、全酸価、IR、RBOTの各データは良好でした。尚、別紙RBOTの減少傾向から油の余寿命を求めた結果、本試料は直近の更油から起算して稼働日数が年月まで使用可能であることが分かります。
報告№106-4558 報告№106-4558 | 分析№106-01590 分析№106-01590 分析の結果、0.8μｍフィルタで捕捉した油中汚染物の光学顕微鏡による観察結果で、１－２軸第３軸受で確認された黒色粒子は確認されず、うす茶色のスラッジの発生が確認されました。このスラッジは、油が熱によるストレスを受けていたことを示すもので、この原因は、 | 106-01590 | 経緯お客様からご提供いただいた経緯に関する情報は以下のとおりです。・定検後運転開始から週間程度経過した時（今から年半程度前に、一時的に第軸受の軸受温度がまで上昇し、その後は通常時の±に戻り運転を継続した。・間欠的に分間程度振動が発生する。・あと約ヶ月で定検期間に入る。目的軸受温度上昇の影響で異常な摩耗が発生していないかについて確認する。考察摩擦熱が高い。添加剤の耐熱温度を上回った。冷却効率が低下した。などが考えられます。今回本設備にはμmの精密な濾過システムが設置されているため、このスラッジの発生量は分かりませんが、発生量が多い場合、濾過システムのフィルタが目詰まりすることも懸念されますので、濾過システムのコンディションを分析による監視が必要と考えます。本試料は、軸受温度の上昇が確認されたため油膜切れによる摩耗の発生が懸念されましたが、精密な濾過システムにより摩耗粒子が捕捉されているため、確認された摩耗粒子は非常に少なく、精度の診断は困難でした。その中で観察された摩耗粒子を詳細に確認した結果、局部的な油膜切れにより発生した摩耗粒子がみられ、軸受メタルの摩耗発生が懸念されました。より精密に軸受の潤滑状態を確認するため、濾過システムの入口側と出口側から採油・分析すると同時に、今回ご提供いただいた情報に加えて設備油量、濾過システムの吐出量の情報をご提供下さい。尚、を示す粘度、水分、全酸価、RBOT、IRの各データが良好の範囲にあることから、この油は継続使用可能と判断します。
報告№111-00372 報告№111-00372 | 分析№111-001676 分析№111-001744 | 111-001744 | 有機物・有機化合物試験で検出されたピークには新グリースと異なるピークが検出されました。IRの結果で新グリースと異なるピークが検出されたことから、グリース名が違うか、或いは、異種グリースが混入した可能性が考えられますので、確認する必要があります。≪状態監視とパラメータ≫分析の目的および各分析のパラメータは以下の通りです。特性低下目的：グリースの分析結果から、グリースの物理的性状や劣化傾向などを確認する。全酸価JISK赤外線吸収スペクトルJISKちょう度JISK滴点JISK摩耗目的：グリース中の摩耗粒子を分析する事により、回転・摺動部の潤滑状態、摩耗劣化の程度、余寿命などを解析する。摩耗診断電子顕微鏡観察JISKX線マイクロアナリシス油中金属濃度JISK≪分析結果≫特性低下全酸価：良好全酸価.mgKOH/gは新油値の.mgKOH/gに比較し高くはあるものの、有機物・有機化合物試験の結果で油劣化の兆候を示すカルボン酸の吸収が見られないことから問題は無いと判断します。赤外線吸収スペクトル：良好ちょう度：良好ちょう度値はと当社推奨の管理限界値であるから以内に留まっています。滴点：良好滴点はと新油値のに比較し変化はないことから問題は無いと判断します。摩耗摩耗診断電子顕微鏡観察・X線マイクロアナリシス：今回は実施していません。油中金属濃度：今回は実施していません。
報告№109-09136 報告№112-00368 | 分析№109-001160 分析№112-001531 | 112-001531_date130125 | ポンプ軸受と潤滑油は、継続使用可能な状態であるため、分解点検の必要はないと判断します。但し、油中の汚染度が高く、今後も摩耗の進行を傾向監視するため、以下の対策を推奨します。更油および油槽内の清掃潤滑油が汚染されていることから、油槽内は汚染されていると思われます。前回更油を実施したにもかかわらず、汚染度が高いのは、油を抜いただけでは油槽内の汚染物を取り除くことが出来なかったためと思われます。更油をする際には、油槽内を清掃し、更油する新油もNAS級程度の清浄な潤滑油を更油することを推奨します。定期的な分析定期的な分析を実施することにより、データの変化から異常の兆候を早期に発見することが可能となります。今後は摩耗の進行を監視するため、定期的に分析を実施することを推奨します。余寿命評価余寿命は、すべり軸受の場合、当社の経験からIs値が指数関数的に上昇していくことが確認されています。このことを基にフェログラフィーのIs値と稼働時間から余寿命を予測し結果、本試料のIs値は前回のの乗から乗に桁低下し前回データよりむしろ良好な値となっていました。一般に、ドレンから採油して評価した場合、前回のデータより回目のデータが低くなることがあり、この場合、潤滑状態は安定していると推定することができます。今回のデータは、このようなケースであると思われます。従って、現状の摩耗状態は安定していると思われます。はフェログラフィーおよびSOAP-Tの結果から総合的に判断した結果、傾向管理が必要な状態にあると考えられます。フェログラフィー【定量分析：Is値】Is値は異常摩耗の早期発見パラメータのつで、摩耗粒子を定量化するために用います。今回のIs値はの乗とやや高い値でした。フェログラフィー【定性分析：摩耗粒子および摩耗形態観察】分析結果から比較的多く観察された粒子は、以下の通りでした。正常な摩耗粒子・潤滑状態が正常なマイルド摩耗により発生。切削粒子・異物や金属表面の微小突起による切削摩耗により発生。黒錆・潤滑状態がやや厳しい凝着摩耗により発生。金属接触が厳しく、且つ、高い摩擦熱が発生していると考えられます。観察された摩耗粒子の中でも切削粒子は、注意が必要です。切削摩耗は、他の摩耗形態に比較して摩耗進行速度が速く注意が必要で、定期的なトライボ診断による状態監視が必要と考えます。切削摩耗の原因となる混入異物が残留している場合、この異物により切削摩耗が継続して発生する可能性があります。Iカップリング発光分光分析【SOAP-T】検出された金属元素から発生箇所を推定すると、以下の通りでした。鉄、鉛、銅、アンチモン、錫、亜鉛・軸受等カルシウム、ナトリウム・外部混入異物オイルリングの摩耗オイルリングと主軸間、またはオイルリングと軸受台金側面との間で摩耗が発生していると推定されます。このような場合、オイルリングと主軸の間で摩擦が低下したり、台金との摩擦が増大するなどの影響でオイルリングが円滑に回転し難い状況が発生します。その結果、潤滑油のかき揚げ量が減少し、軸受摺動面で油膜切れを引き起こす可能性があります。計数汚染度は当社推奨の管理限界値を超えていました。計数汚染度計数汚染度はNAS級以上と当社推奨の管理限界値NAS級を超えていました。重量汚染度は.mg/mlと当社推奨の管理限界値mg/ml以下にあり、良好でした。光学顕微鏡写真重量汚染度で濾過したフィルタ表面上の夾雑物を光学顕微鏡で観察した結果、鉄錆、砂等が観察されました。は良好と判断します。粘度粘度はmm/sと新油値のmm/sに比較して、粘度変化率は-.％で、当社推奨の管理限界値である±％以内にあり、良好と判断します。水分はと当社推奨の管理限界値の以下にあり、良好でした。酸価は.mgKOH/gと新油値の.mgKOH/g以下にあり、良好と判断します。IRIRチャートの結果、新油と使用油のスペクトルパターンはほぼ一致し、また、油劣化の兆候を示すカルボン酸の吸収が確認されていないことから、良好と判断します。
報告№109-09136 報告№110-00103 | 分析№109-001160 分析№110-000399 | 110-000399 | ・摩耗状態前回に比較してSOAP／D－SOAPの結果、鉄および錫濃度に変化はなく、異常摩耗の早期発見パラメータであるフェログラフィーのIs値がのマイナス乗と良好でした。・汚染度前回に比較して計数汚染度はNAS級からNAS級にランク増加したものの管理限界値内にあり、良好でした。・前回同様に粘度、水分、全酸価、IR、RBOTの各データは良好でした。潤滑油および軸受は継続使用可能な状態にあると判断します。
報告№109-09136 報告№114-00253 | 分析№109-001160 分析№114-000849 | 114-000849 | 軸受は継続使用可能な状態にあると判断します。但し、SOAPの銅濃度が高い値であったことから、以下の対策を推奨します。油劣化の確認今後、別紙鉱油の酸化に対する金属触媒の影響に示すように銅濃度の増加に伴い酸化速度が速まる可能性があるため、定期的に分析を実施し、油劣化の進行状況を確認することを推奨します。異常摩耗の早期発見のパラメータであるフェログラフィーのIs値は、-レベルと正常です。また、異常摩耗の兆候を示す摩耗粒子が顕著に観察されなかったことから、は良好と判断します。SOAPの結果、銅がppmと比較的高い値であることから、銅を使用した箇所の溶出が進行していると推定されます。銅の溶出箇所は、貴社ご提供の図面からデフレクターとバッフルという部品からと考えられます。これらの部品はオイルシールの役目を果たしていることから、溶出が継続した場合、シャフトとのギャップが増大し、油漏れの原因になることが懸念されます。巡視の際には油漏れと油面の低下に注意を払う必要があります。今後は、銅の溶出が継続した場合、ギャップが増大することにより油漏れが発生し、さらには油面低下により潤滑不良が発生し、摩耗が進行することが懸念されます。また、銅濃度の増加は、別紙鉱油の酸化に対する金属触媒の影響に示すように濃度の増加とともに酸化速度が加速することが分かっています。計数汚染度、重量汚染度は共に良好です。
報告№103-6121 | 分析№103-02166 | 103-02166 | オーバーホール後に初期試験を実施した結果、フェログラフィーを除く項目は良好でした。フェログラフィーの結果、異常摩耗の早期発見パラメータであるIs値はの乗とやや高く、摩耗粒子形態観察の結果、金属接触が厳しい場合に発生するシビア粒子、摩擦熱が高い場合に発生する球状粒子がやや多く観察されました。シビア粒子や球状粒子は、異常の兆候を示す形態のパラメータで、この摩耗粒子が発生する場合、初期のなじみ摩耗が終了していないことがあり、注意が必要です。又、球状粒子には注意が必要です。球状粒子の発生原因は、一般に、溶接工事、溶接作業などによる溶接スパッタの混入、電食による発生、厳しい金属接触による摩耗、が考えられます。発生原因が、の溶接スパッタの混入であれば、今後増加しないと思われますが、が考えられる場合は、原因を取り除かなければ球状粒子は増加すると考えられますので、ヶ月以内に精点Bを実施し、この球状粒子が増加の有無、摩耗の進行状況を確認されることを推奨します。念のため、主機の起動時、停止時の温度チャートから軸受温度が微妙に変化しているか、いないかの確認をされるよう推奨します。尚、RBOTが前回に比較し、min上昇したのは、油種を変更し、新油の充填を行ったためです。今後は、今回のRBOT値をもとにデータ管理を行います。
|  | 112-002074 | 結論摩耗粒子の形態観察の結果、金属潤滑部が局部的に油膜切れを起こして発生する～μmサイズのシビア粒子、金属接触が厳しく、且つ、摩擦熱が高い場合に発生する黒錆が比較的多く観察されたことから、ベアリング軌道面では、厳しい潤滑状態であったことが推定されました。一方、潤滑油は継続使用可能な状態にあると判断します。はフェログラフィーおよびSOAPの結果から総合的に判断した結果、厳しい状態にあったと考えられます。フェログラフィー【定量分析：Is値】Is値は異常摩耗の早期発見パラメータのつで、摩耗粒子を定量化するために用います。今回のIs値はの乗とやや高い値でした。フェログラフィー【定性分析：摩耗粒子および摩耗形態観察】分析結果から比較的多く観察された粒子は、以下の通りでした。正常な摩耗粒子・潤滑状態が正常なマイルド摩耗により発生。切削粒子・異物や金属表面の微小突起による切削摩耗により発生。鉄系および銅系シビア粒子・潤滑状態がやや厳しい凝着摩耗により発生。金属潤滑部が局部的に油膜切れを起していると考えられます。黒錆・潤滑状態がやや厳しい凝着摩耗により発生。金属接触が厳しく、且つ、高い摩擦熱が発生していると考えられます。フリクションポリマ・局部的に高圧・高温となる場合に発生。Iカップリング発光分光分析【SOAP】検出された金属元素から発生箇所を推定すると、以下の通りでした。鉄、銅・エンジン部品リン、亜鉛、カルシウム、マグネシウム・添加剤アルミニウム、ナトリウム・外部混入異物粘度、水分、塩基価、IR酸化度の各データは良好でした。
報告№107-4530 報告№107-0269 | 分析№107-01164 分析№107-01444 | 107-01444 | 濾過前の試料油を分析した結果、計数汚染度が前回NAS級から、今回NAS級に約ヶ月でランク増加しました。摩耗粒子の形態観察およびフィルタ写真の結果、鉄錆、砂等が観察されたため、汚染度が増加した要因は、摩耗による汚染粒子の増加ではなく、外部から混入したと思われる異物によるものと考えられました。また、潤滑異常の早期発見パラメータである摩耗過酷度を示すIs値がの乗と非常に良好の範囲にあることから、潤滑状態は良好な状態にあると判断します。尚、RBOTが前回に比較し、min上昇したのは、年月に更油を実施したためと考えられます。今後は、今回のRBOT値によりデータ管理を行います。
報告№107-0366 報告№111-00437 | 分析№107-01900 分析№111-002037 | 111-002037 | 濾過前の試料油を分析した結果、水分がppmと処置領域にありました。摩耗粒子の形態観察で金属潤滑部が局部的に油膜切れを起して発生するシビア粒子、局部的に高圧・高温となる場合に発生するフリクションポリマ、外部から混入した砂等の異物が観察されました。計数汚染度がD級と処置領域にありました。水分の増加今後、水分により腐食摩耗に進展することが懸念されます。汚染度摩耗粒子の形態観察およびフィルタ表面の異物観察で鉄錆等が観察されたため、汚染度が増加した要因は、摩耗と外部混入異物の影響と考えられます。シビア粒子摩耗粒子の観察結果から、発生している摩耗形態は凝着摩耗であることがわかります。観察された摩耗粒子は鉄系材料であることから、軸受摺動部や鉄系材料同士が局部的に接触する箇所、例えばラビリンス、軸受支持部などで発生している可能性が考えられました。フリクションポリマフリクションポリマは、潤滑油が摺動面に押し込められ高圧状態になると同時に、圧縮熱により高温状態になった結果、基油自身が重合反応を起こし生成することが知られています。そのため、高圧高温状態の解消がなされなければ、潤滑油の劣化が進行し、粘度上昇に因る潤滑異常に進展する場合があります。メタルの摩耗D－SOAPの錫が検出されました。前回から錫濃度は減少し、累積濃度ppmに変化がないことから、メタルの摩耗は安定していると思われます。これらの障害発生に対する弊害を勘案の上、水分除去および水分の混入経路を特定されることを推奨します。また、摩耗の進行が懸念されるため、ヶ月以内に再分析を実施し、摩耗の進行状況を確認することを推奨します。尚、更油によりRBOTが前回に比較min上昇していますので、今後は今回のRBOT値によりデータ管理を行います。
報告№109-09136 報告№113-00398 | 分析№109-001160 分析№113-001587 | 113-001587 | 臨時・濾過前の試料油を分析した結果、D-SOAPで鉄がからに増加し、潤滑状態がやや厳しい場合に発生するシビア粒子がやや多く観察されました。また、電子顕微顕微鏡、XMAによる分析の結果で、カーボンの析出が確認されました。現在のところ、計数汚染度はNAS級と非常に良好の範囲にあるものの、摩耗粒子の増加やカーボンの析出により、汚染度がNAS級のやや不良領域に上昇した場合、バルブ類の動作障害やフィルタの目詰まり等が発生することが懸念されます。定期的な分析今後の汚染度の増加および摩耗の進行状況を確認するために、定期的に分析を実施することを推奨します。フェログラフィー【定量分析：Is値】Is値は異常摩耗の早期発見パラメータのつで、摩耗程度を定量化するために用います。前回に比較してIs値はの乗から変化はなく、非常に良好領域にありました。フェログラフィー【定性分析：摩耗粒子および摩耗形態観察】観察された代表的な粒子は、以下の通りでした。正常な摩耗粒子・潤滑状態が正常なマイルド摩耗により発生。シビア粒子・潤滑状態がやや厳しい凝着摩耗により発生。金属潤滑部が局部的に油膜切れを起していると考えられます。観察された摩耗粒子の中でもシビア粒子は、注意が必要です。シビア粒子は、凝着摩耗に分類されます。これらの摩耗粒子は、摺動面で凝着、破断を繰り返し、この過程で生じる移着粒子が成長して摩耗粒子となります。そのため、摺動面では局部的に油膜切れが発生していることを示しています。この状態が継続した場合、摩耗粒子のサイズは徐々に大型化していき、設備の損傷に至る場合がありますので、濾過を実施したとしても摩耗粒子の発生原因は取り除かれていないため傾向監視が必要です。Iカップリング発光分光分析【SOAP／D-SOAP】検出された金属元素から発生箇所を推定すると、以下の通りでした。鉄、銅、錫、亜鉛・シリンダ内壁、ポンプ内部等バリウム・添加剤カルシウム、ナトリウム・外部混入異物前回に比較して計数汚染度はNAS級からNAS級にランク増加しているものの、非常に良好領域にありました。また、カーボンは.μm程度のサイズで析出することが多いことから、.μmと.μmサイズのフィルタで濾過を実施し、フィルタ残留物の重量の差分を確認しました。その結果、表に示すように、差分はmg/mlでした。表重量汚染度[mg/ml] 重量汚染度[mg/ml] 差分[mg/ml] . 電子顕微鏡・X線マイクロアナリシス写真に示すように、フィルタを電子顕微鏡で観察し、XMAを行ったところ、写真中の矢印に示すように、カーボンの析出が確認されました。写真電子顕微鏡写真写真XMA）
報告№109-09136 報告№112-00332 | 分析№109-001160 分析№112-001310 | 112-001310 | 潤滑油および軸受は継続使用可能な状態にあると判断します。はフェログラフィーおよびSOAP／D-SOAPの結果から総合的に判断した結果、正常な状態にあると考えられます。フェログラフィー【定量分析：Is値】Is値は異常摩耗の早期発見パラメータのつで、摩耗粒子を定量化するために用います。前回に比較してIs値はのマイナス乗から変化はなく、低い値でした。フェログラフィー【定性分析：摩耗粒子および摩耗形態観察】分析結果から比較的多く観察された粒子は、以下の通りでした。正常な摩耗粒子・潤滑状態が正常なマイルド摩耗により発生。Iカップリング発光分光分析【SOAP／D-SOAP】検出された金属元素から発生箇所を推定すると、以下の通りでした。銅、亜鉛・軸受等バリウム・添加剤カルシウム、ケイ素、ナトリウム・外部混入異物前回に比較して計数汚染度はNAS級からNAS級にランク低下し、良好でした。．前回同様にIR、RBOTの各データは良好でした。
報告№109-09496 報告№109-09496 | 分析№109-003021 分析№109-003021 | 109-003021 | ・摩耗状態D－SOAPの結果、潤滑油中からは摩耗により発生した鉄が検出されました。粒子観察の結果から、異物の噛み込みなどで発生する切削粒子、疲労摩耗粒子が観察されたことから、潤滑部分で発生している摩耗形態は切削摩耗と疲労摩耗であることが分かりました。現在のところ、転がり軸受寿命の指標としている摩耗粒子が観察されなかったことから、フレーキングは発生していないと判断できますが、異常摩耗の早期発見パラメータであるフェログラフィーのIs値がの乗と前回分析値から一桁上昇したことから潤滑状態はやや厳しくなり始めたと思われます。摩耗形態の中で特に切削摩耗は、異物が混入していない状態に比較して、摩耗進行速度が速く注意が必要です。切削摩耗により生じた軌道面の損傷が起点となって、フレーキングに進展し、寿命が分の程度に低下することが知られています。切削摩耗発生の原因となる混入異物が残留している場合、この異物により切削摩耗が継続して発生する可能性があります。・汚染度計数汚染度はNAS級と当社推奨の管理限界値に到達していました。汚染度が高い要因は、摩耗によるものと考えられます。結論本軸受は、毎分の回転数が毎分回転と比較的低速であることから現在のところ継続使用は可能な状態にあると判断できますが、摩耗速度の速い切削摩耗が観察されたため以下に示す対策が必要になると思われます。今後、摩耗の進行を監視するため、定期的に分析を実施し、摩耗の進行状況を確認することを推奨します。次回分析の時期を理論的に求めたところ、最短で約時間となります。この時は、油中汚染物が均一になるために必要とする時間であり、この時間を経過すれば、再分析の結果から状態の傾向を確認することが可能となりますので、これを参考に次回分析時期を検討されることを提案します。計数汚染度は当社推奨の管理限界値に到達していました。計数汚染度計数汚染度はNAS級と当社推奨の管理限界値のNAS級に到達していました。重量汚染度はmg/mlでした。機器の潤滑状態フェログラフィーの結果、異物の噛み込みなどで発生する切削粒子、疲労摩耗粒子が比較的多く観察されました。SOAPSOAPの結果、油の添加剤成分であるリンが検出されました。摩耗により発生する鉄が検出されていないことから、良好と判断します。D－SOAPD－SOAPの結果、摩耗により発生する鉄が検出されました。フェログラフィー異常摩耗の早期発見パラメータであるフェログラフィーのIs値がの乗と高く、摩耗粒子の形態観察の結果、異物の噛み込みなどで発生する切削粒子、疲労摩耗粒子が比較的多く観察されました。
報告№109-09136 報告№113-00352 | 分析№109-001160 分析№113-001387 | 113-001387 | 軸受分析の結果、軸受は継続使用可能な状態にあると判断します。但し、今後の摩耗進行の有無を確認するためにも傾向監視を継続することが有効です。潤滑油分析の結果、潤滑油の劣化はなく、継続使用可能と判断します。但し、油中の汚染度が高いことから、今後、異物が軸受軌道面に噛み込むことによる切削摩耗が発生することが懸念されるため、に示す対策を推奨します。定期的な分析今後懸念される切削摩耗の発生を監視するため、定期的に分析を実施することを推奨します。最適な採油方法本試料油は、機器停止中にローラ後部から採油されているため、分析データが低濃度に出ていると推定されます。正確なデータによる診断を行うためにも、今後の採油は、極力運転中もしくは停止直後の油槽中層部から実施されることを推奨します。はフェログラフィーおよびSOAP／D-SOAPの結果から総合的に判断した結果、傾向管理が必要な状態にあると考えられます。フェログラフィー【定量分析：Is値】Is値は異常摩耗の早期発見パラメータのつで、摩耗粒子を定量化するために用います。今回のIs値はの乗と高い値でした。フェログラフィー【定性分析：摩耗粒子および摩耗形態観察】分析結果から比較的多く観察された粒子は、以下の通りでした。正常な摩耗粒子・潤滑状態が正常なマイルド摩耗により発生。Iカップリング発光分光分析【SOAP／D-SOAP】検出された金属元素から発生箇所を推定すると、以下の通りでした。鉄、鉛、銅、クロム、アンチモン、錫、亜鉛・軸受等リン・添加剤カルシウム、バリウム、アルミニウム、ケイ素、ナトリウム、マグネシウム・外部混入異物計数汚染度は、NAS級以上と当社推奨の管理限界値を超えていました。D-SOAPで油の添加剤成分であるリンが検出され、フィルタ表面の異物観察で表面が茶褐色で鉄錆、砂等が観察されたことから、汚染度が高い要因は、摩耗とスラッジ、そして外部混入異物の影響と思われます。粘度、水分、酸価、IRの各データは良好でした。
報告№109-09136 報告№112-00013 | 分析№109-001160 分析№112-000018 | 112-000018 | 潤滑油は継続使用可能な状態にあると判断します。粘度、全酸価、IR、RBOTの各データは良好でした。尚、RBOTは、新油値に比較して大きな値であり減少傾向は確認されませんでした。このことから、酸化防止剤の消耗は確認されず、この油は継続使用可能な状態にあると判断できました。水分は良好でした。
|  | 100-00907 | D－SOAPの錫濃度がと油量をリットルから摩耗体積を下式により計算しました。 ・式 摩耗体積はmmとなります。このことは、次ページ図aのような体積をもつ金属片が摩耗した計算となります。ご連絡いただいた軸受のサイズと枚数から軸受の全表面を計算すると約cmとなります。当社の経験では、この全面積の分のが下図bに示す摩耗面積Sとなりますので、摩耗面積Sはcmとなります。摩耗面積Sにおける平均的な摩耗深さdpを下式より求めます。 ・式 計算結果から、摩耗面積における平均的な摩耗深さは.μmとなり、スラストメタルの表面粗さがSとしますと、摩耗面積部分では、表面粗さの分の程度が摩耗したものと想像されます。したがって、現在の所、継続使用可能な状況であると判断しますが、引き続き分析により摩耗の傾向管理を実施されるよう推奨します。
報告№109-09136 報告№113-00301 | 分析№109-001160 分析№113-001234 | 113-001234 | 減速機は継続使用可能な状態にあると判断します。但し、今後の摩耗進行の有無を確認するためにも傾向監視を継続することが有効です。定期的な分析今後懸念される切削摩耗、疲労摩耗の進行を監視するため、定期的に分析を実施することを推奨します。は、フェログラフィーおよびSOAP/D-SOAPの結果から総合的に判断した結果、継続使用は可能ですが、今後の機器の機能を確認するためにも傾向管理が有用と考えます。フェログラフィー【定量分析：Is値】Is値は異常摩耗の早期発見パラメータのつで、摩耗程度を定量化するために用います。Is値はの乗と、低い値でした。フェログラフィー【定性分析：摩耗粒子および摩耗形態観察】分析結果から観察された代表的な粒子は、以下の通りでした。切削粒子・異物や金属表面の微小突起による切削摩耗により発生。疲労摩耗粒子・繰返し応力を受けて発生。減速機で切削摩耗が発生した場合、減速機内部で使用されている転がり軸受が切削摩耗により生じた軌道面の損傷が起点となって寿命が分の程度に低下することがあることから、切削摩耗には十分注意する必要があります。切削摩耗の発生原因となる混入異物が残留している場合、この異物により切削摩耗が継続して発生する可能性があります。Iカップリング発光分光分析【SOAP/D-SOAP】検出された金属元素から発生箇所を推定すると、以下の通りでした。鉄・ギヤ、軸受等リン・添加剤カルシウム、アルミニウム、ナトリウム・外部混入異物計数汚染度はNAS級と良好でした。
報告№102-6191 | 分析№102-03390 | 102-03390 | オーバーホール後に分析を実施した本軸受の潤滑状態は、油中摩耗粒子の観察結果から、初期のなじみ摩耗が発生していたことがわかりました。今回観察されている、摩耗粒子のようになじみ過程で切削粒子や、シビア粒子が観察された場合は、なじみ過程が正常に終了していない場合があり異常摩耗に進展することも懸念する必要があります。なじみ過程が正常な状態で終了した場合、摩耗粒子の観察では、切削粒子シビア粒子は観察される事が少ないのが一般的で、今回のように、異常な摩耗形態であるシビア粒子や切削粒子が観察されるような場合は、局部的な金属接触がごく一部で発生したと考えられます。この接触が、既に正常な状態に推移しているか、或いは、進行しているのかを確認するためには、ヶ月毎に回目の初期試験を実施されることを推奨します。これらのことは、異常摩耗の早期発見パラメータであるフェログラフィーのIs値が、のマイナス乗と良好の範囲にあるものの、摩耗粒子の形態観察の結果、金属表面の微小突起、異物の噛み込みにより発生する切削粒子、金属接触が厳しい場合に発生するシビア粒子がやや多く観察されたことから判断しました。
報告№108-0199 報告№108-0199 | 分析№108-01444 分析№108-01444 | 108-01444 | 、軸受の潤滑状態を確認する。今回の採油は、対象設備の停止中にドレンプラグから実施しているため、油循環中に採油した場合に比較し、油中粒子の沈降の影響を受け、分析データが高濃度に出る可能性があります。今回の分析は以上のことを踏まえて結果を検討しました。を示す粘度、水分、全酸価、RBOTの各データは良好の範囲にあることから、この油は継続使用可能と判断します。軸受の潤滑状態異常摩耗の早期発見パラメータであるフェログラフィーのIs値が高いの乗となっていました。摩耗粒子の形態観察で金属接触が厳しい場合に発生するシビア粒子、局部的に高圧・高温となる場合に発生するフリクションポリマがやや多く観察されました。フリクションポリマは、タービン油が軸受摺動面で高圧下に押し込められ高圧状態になると同時に、圧縮熱も発生して高温状態にもなり、その結果、潤滑油が重合して発生することが知られています。そのため、高温高圧状態の解消がなされなければ、潤滑油は劣化する場合がありますので、定期的に分析を実施する必要があります。観察された摩耗粒子は、潤滑状態が厳しい場合に発生するシビア粒子が観察されたことから、今後、更に摩耗が進行し、転がり軸受の寿命の指標となるフレーキングに進展することが懸念されるため、運転を再開している場合、今回の分析項目に計数汚染度、SOAP／D－SOAPの分析項目を追加して、再度分析を実施し、汚染度および摩耗の進行状況を確認されることを推奨します。採油について上述しましたように今回の採油は対象設備の停止中の採油であるため、油中の摩耗粒子などが平均的に分散した状態とはいえない状態で採油されている可能性があります。採油は、粒子の沈降の影響を少なくすることが重要であり、そのため油中粒子が均一な分散状態で実施されることを併せて推奨します。
報告№108-5071 報告№110-00727 | 分析№108-02721 分析№110-003385 | 110-003385 | 潤滑油は粘度の低下と消泡性能の低下が確認されており、摩耗が発生する可能性がありますので、以下の対策を推奨します。更油の検討粘度が低下していたことから、今後適正な粘度範囲で使用していない場合、ギヤ歯面やベアリング軌道面で油膜切れが発生し、摩耗が進行することが懸念されるため、更油の検討を推奨します。追加分析消泡性能が低下した場合、ギヤ歯面での油膜形成に影響が出て摩耗の発生が進展することがあります。今後は消泡性能低下の影響により摩耗が進展する可能性がありますので、フェログラフィーおよびSOAPを追加することを推奨します。分析結果粘度は当社推奨の管理限界値を超えていました。泡立ち試験の結果、消泡性能が低下していることが確認されました。粘度粘度は.mm/sと新油値mm/sに比較して、粘度変化率は-％で、当社推奨の管理限界値である±％以内にあり、良好と判断します。泡立ち試験泡立ち試験は-と新油に比較して高い値でした。水分は.と当社推奨の管理限界値の以下であり、良好と判断します。全酸価全酸価はmgKOH/gと新油値mgKOH/g以下であり、良好と判断します。
報告№109-09249 報告№110-00306 | 分析№109-001747 分析№110-001366 | 110-001366 | 油中金属の分析は、試料油を以上の高温で発光させた光を分光器で分光し、金属固有の波長から元素を特定するとともに、光の強度から濃度を求めるIカップリング発光分光分析法を用います。また摩耗状態は、SOAP法により求めた金属成分と濃度に、フェログラフィー法による早期発見パラメータであるIs値と摩耗粒子分析とを加味し、さらに摩耗粒子の形態により摩擦面で発生している摩耗機構を推定して総合的に判断します。Iカップリング発光分光分析供試のコンプレッサー油を分析した結果、検出された金属は油中金属元素の結果表に示すように、鉄、ニッケル、リン、亜鉛、カルシウム、ナトリウムでした。これら検出された金属元素から発生箇所を推定すると、鉄、ニッケル・軸受等リン、亜鉛、カルシウム・オイル添加剤ナトリウム・外部混入異物であると思われます。フェログラフィー摩耗粒子分析結果から観察された粒子は、潤滑状態が正常な場合に発生する摩耗粒子でした。潤滑状態と摩耗形態異常摩耗の早期発見パラメータとして摩耗粒子を定量化して評価するフェログラフィーのIs値は、潤滑状態がやや厳しいの乗となっていました。摩耗粒子の観察結果から潤滑部では正常な潤滑状態であるマイルド摩耗が発生していることが分かりました。水分、汚染粒子数、汚染度物重量の各データは良好でした。粘度、全酸価、酸化安定度、有機物・有機化合物の各データは良好でした。潤滑油および対象設備は継続使用可能な状態にあるものの、以下の対策が必要です。定期的な分析今後、摩耗の進行を監視するため、定期的に分析を実施することを推奨します。分析結果特性低下特性低下に係るパラメータの分析結果は、粘度は当社推奨の管理限界値を超えていました。粘度粘度はmm/sと新油値mm/sに対する粘度変化率は+.％で、当社推奨の管理限界値である±％以内にあり、良好と判断します。全酸価コンプレッサー油の全酸価は、油メーカによって初期値が違うため統一した管理基準を設定するのが困難であることから、当社では管理限界値を設定しておらず、新油分析値との比較及び他の分析項目の結果より全酸価の状態判断を行います。その結果、全酸価は.mgKOH/gと新油値.mgKOH/gに変化はないことから、良好と判断します。酸化安定度酸化安定度はminであり、当社推奨の管理限界値のmin以上であることから良好と判断します。有機物・有機化合物有機物・有機化合物は、IRチャートによる新油分析値との比較の結果、cm-付近に劣化の兆候を示すカルボン酸の吸収が確認されていないことから、良好と判断します。色相はLであり、新油値のLに比較して大きな変化はないことから、良好と判断します。汚染に係るパラメータの分析結果は良好と判断します。水分はであり、当社推奨の管理限界値の以下であることから良好と判断します。汚染粒子数はNAS級であり、当社推奨の管理限界値のNAS級以内であることから良好と判断します。汚染度物重量はmg/mlであり、当社推奨の管理限界値のmg/ml以内であることから良好と判断します。摩耗フェログラフィーによる摩耗粒子の観察の結果、潤滑状態が正常な場合に発生する摩耗粒子が比較的多く観察されました。異常摩耗の早期発見パラメータであるフェログラフィーのIs値がの乗とやや高く、摩耗粒子の形態観察の結果、潤滑状態が正常な場合に発生する摩耗粒子が比較的多く観察されました。金属濃度SOAP法により金属濃度を測定した結果、潤滑箇所で発生する金属接触によって検出される鉄、ニッケルがppm、油の添加剤成分であるリンが、亜鉛がppm、カルシウムがppm、外部から混入したと思われるナトリウムがppm検出されました。金属濃度酸溶解法により金属濃度を測定した結果、潤滑箇所で発生する金属接触によって検出される鉄が、油の添加剤成分であるカルシウムが検出されました。
報告№109-09136 報告№113-00082 | 分析№109-001160 分析№113-000333 | 113-000333 | 分析の結果、計数汚染度が前回同様に管理基準値のNAS級に到達していました。汚染度が高い事により摩耗が更に進展することが懸念されます。軸受現時点で、軸受は継続使用可能な状態にあると判断します。但し、スラストメタルは汚染の影響を受けやすいことから、汚染度が高い事により摩耗が更に進展することも予想されます。従って、早い段階で油を更油するか、或いは濾過を行うかでNAS級よりも清浄な状態にすることと、傾向管理による摩耗進行の監視を継続することを推奨します。更油または濾過油中の汚染度が高いことから、摩耗粒子や異物等が軸受軌道面に噛み込むことによる摩耗の進行が懸念されるため、更油または、濾過を推奨します。再分析切削摩耗の進行を監視するため、ヶ月以内に回目の初期試験を実施し、分析データによる摩耗の進行状況を確認することを推奨します。軸受の摩耗状態フェログラフィーおよびSOAP/D-SOAPのデータから総合的に解析した結果、軸受は健全であり、継続使用可能と評価できますが、引続き軸受の機能が保持されていることを確認するためにも、潤滑油診断による傾向管理が有用と考えます。フェログラフィー【定量分析：Is値】Is値は異常摩耗の早期発見パラメータのつで、摩耗程度を定量化するために用います。Is値は前回に比較しての乗から乗に低下し、低い値でした。フェログラフィー【定性分析：摩耗粒子および摩耗形態観察】分析結果から観察された代表的な摩耗粒子は、以下の通りでした。正常な摩耗粒子・潤滑状態が正常なマイルド摩耗により発生。切削粒子・異物や金属表面の微小突起による切削摩耗により発生。フリクションポリマ・局部的に高圧・高温となる場合に発生。観察された摩耗粒子の中でも、切削粒子は、注意が必要です。切削摩耗は、他の摩耗形態に比較して摩耗進行速度が速く注意が必要で、定期的なトライボ診断による状態監視が必要と考えます。切削摩耗の原因となる混入異物が残留している場合、この異物により切削摩耗が継続して発生する可能性があります。Iカップリング発光分光分析【SOAP/D-SOAP】検出された金属元素から発生箇所を推定すると、以下の通りでした。鉄、鉛、銅、アンチモン、錫、亜鉛・軸受等カルシウム、アルミニウムナトリウム、マグネシウム・外部混入異物D-SOAPの結果で、錫が前回同様にppmと変化はなかったものの、油中の汚染度が高いことから、今後軸受の摩耗が進行することが懸念されます。計数汚染度は、前回同様にNAS級と管理限界値に到達していました。フィルタ表面の異物観察で金属片、鉄錆、砂等が観察されたことから、汚染度が高い要因は、摩耗と外部混入異物の影響と思われます。IRのデータは良好でした。
報告№108-0387 報告№108-5069 | 分析№108-02609 分析№108-02705 | 108-02705 | 本トライボ診断は、汚染度、潤滑状態を確認する。分析の結果、摩耗粒子の観察から本試料油中で発生している摩耗形態は、潤滑状態が正常なマイルド摩耗と、異物の切削作用で発生する切削摩耗が混在していたことが判りました。マイルド摩耗は、機械が正常な摩耗をしている場合に発生する、いわゆる正常摩耗です。この状態は、金属がマイルドに擦られることにより金属表面に摩耗が極めて少ない特殊な表面層が形成され、摩擦表面が平滑な状態となります。この状態が安定である限り摩耗状態は正常であり発生する摩耗粒子は少ないことが分かっています。今回観察された摩耗形態は、このマイルド摩耗が支配的であることから、現在のところ、シリンダおよびピストンリング、クランクメタル等は正常な摩耗の範囲にあり、継続使用は可能と判断します。
報告№101-0292 | 分析№101-02815 | 101-02815 | 分析の結果、計数汚染度、重量汚染度を除く項目は良好でした。計数汚染度がNAS級、重量汚染度がmg/mlと当社推奨の管理限界値を超えていました。D－SOAPの結果、油の添加剤成分の亜鉛やサーボシリンダの摩耗により発生している鉄が検出されていることから、汚染の要因は、油の添加剤成分が析出し、スラッジとなったものと摩耗粒子と考えられました。スラッジは、特に粘着性があり、バルブ類の動作障害やストレーナを目詰まりさせる等の障害の原因となりますので、除去する必要があります。除去方法は当社製清浄分散剤の投与と濾過が有効です。尚、参考に使用油を使用してTS－を％混合し、効果を確認しました。その結果、下表に示す通りTS－により％のスラッジが除去でき、更に濾過を実施することで系内を清浄にできます。
報告№109-09136 報告№111-00666 | 分析№109-001160 分析№111-003363 | 111-003363 | トライボロジーを活用した設備診断法による結果、潤滑油および減速機は継続使用可能な状態にあると判断します。但し、異種油の混入、或いは、油名が違う可能性があり、今後も摩耗の進行を傾向監視するため、以下の対策を推奨します。定期的な分析切削摩耗の進行を監視するため、定期的に分析を実施し、摩耗の進行状況を確認することを推奨します。異種油の混入および油名の確認異種油の混入の有無、油名を再確認することを推奨します。バックラッシによる評価トライボロジーを活用した設備診断法では、バックラッシの増加量を分析結果から計算できますので、モジュール、歯数、歯幅、油入替後の稼働時間ならびに分解点検後の稼働時間をお知らせ下さい。計算結果をご報告いたします。フェログラフィー異常摩耗の早期発見パラメータとして摩耗粒子を定量化して評価するフェログラフィーのIs値は、潤滑状態が正常なの乗でした。摩耗粒子の形態で比較的多く観察された粒子は、潤滑状態が正常な場合に発生する摩耗粒子異物の噛み込みにより発生する切削粒子でした。これらの摩耗粒子が観察された場合、潤滑部で発生している摩耗形態は、正常なマイルド摩耗異物による切削摩耗であることが分かります。減速機で切削摩耗が発生した場合、減速機内部で使用されている転がり軸受が切削摩耗により生じた軌道面の損傷が起点となって寿命が分の程度に低下することがあることから、切削摩耗には十分注意する必要があります。切削摩耗の発生原因となる混入異物が残留している場合、この異物により切削摩耗が継続して発生する可能性があります。Iカップリング発光分光分析供試の潤滑油を分析した結果、検出された金属元素は、SOAP-Tの結果表に示すように、鉄、リン、亜鉛、カルシウム、ナトリウム、ホウ素、モリブデンでした。検出されたこれらの金属元素から発生箇所を推定すると鉄・ギヤ・軸受等リン、亜鉛、カルシウム・オイル添加剤ナトリウム、ホウ素、モリブデン・外部混入異物であると思われます。このうち、機械部品が摩耗したと思われる元素はのグループです。SOAP-Tで油の添加剤成分として含まれている亜鉛、カルシウムが検出されました。ご提供頂いたスーパーマルパスDXの新油には、亜鉛、カルシウムは含まれていないことから、異種油が混入したか、或いは、油名が違う可能性があります。検出された中でもカルシウムが非常に高い濃度であることから、カルシウム添加剤が含まれているディーゼルエンジンオイルが考えられます。計数汚染度はやや高い値でした。フィルタ表面の異物観察で表面が茶褐色で金属片、鉄錆、砂等が観察されたことから、汚染度が高い要因は、摩耗とスラッジ、そして外部混入異物の影響と思われます。外部混入異物は、潤滑油を精密に濾過することで除去でき、そのことで歯車の歯面損傷を予防でき、寿命が大きく延伸化できることから、汚染度の管理を標準化するとともに、今回は濾過により汚染度の回復を図ることを推奨します。IRIRの結果、新油のIRスペクトルと一致しない箇所が確認されました。異種油の混入または油名の誤りなどが考えられます。
報告№104-4548 報告№104-0236 | 分析№104-01752 分析№104-01782 | 104-01782 | A排脱吸収塔上段循環ポンプ軸受の潤滑油を分析し、トライボ診断を実施しました。その結果、以下の通りでした。軸受の潤滑状態軸受の潤滑状態を知るためフェログラフィー及びSOAP／D-SOAPを実施しました。その結果、軸受内部でやや厳しい金属接触の発生が確認できますが、転がり軸受の寿命を示すフレーキングの発生は確認されず、本軸受は継続使用可能な状態にあると判断します。尚、金属接触により発生した傷が起点となって疲労摩耗に進展することが懸念されます。疲労摩耗の開始時期を確認するため、定期的なトライボ診断を推奨します。潤滑油の劣化潤滑油の劣化状況を確認するため、全酸価及びIRを実施しました。その結果、全酸価が.mgKOH/gと新油値のに比較して増加量が小さく、且つ、IRの結果、新油のスペクトルに比較して変化がないことから、この油は継続使用可能と判断します。
報告№109-09136 報告№112-00588 | 分析№109-001160 分析№112-002429 | 112-002429_date130215 | 、汚染状態、摩耗状態潤滑油および対象設備は継続使用可能な状態にあると判断します。但し、SOAP-Tのカルシウム濃度が非常に高く、観察された油中粒子には、異物の切削作用の影響で発生する切削摩耗や、油膜が局部的に破断する凝着摩耗で発生した摩耗粒子が観られたことから、今後の摩耗進行を傾向監視するため、＜以下のに示す＞対策を推奨します。余寿命予測余寿命は、当社の経験からIs値が指数関数的に上昇していることが確認されています。この経験を基にフェログラフィーのIs値と稼働日数から余寿命を予測しました。前回と今回の回のIs値から限界値のの乗に到達予測日は、年月と推定されました。次回点検でピストンリングとメタル摩耗の点検と更油当該機の油中からカルシウム化合物が高い濃度で検出されたため、この化合物がコンロッドメタルやクランクメタルの摩耗を促進させる懸念があります。化合物発生の原因は、ピストンリングの摩耗によって燃焼ガスのシール性が低下し、燃焼ガス中の硫黄分と油中のカルシウム添加剤が反応するためと考えられます。そのため、次回点検では第一にピストンリングの摩耗状態の点検を推奨すると共に、第二に、更油を推奨します。また、クランクメタルの一部では積層構造になっている再上部層のホワイトメタルが摩耗し、第二層のニッケル層が軽度に摩耗している箇所があると推定されます。摩耗範囲は限定的だと思われますので、直ちに異常ではないものの、次回点検ではピストンリングと共にメタル摩耗も点検を推奨します。定期的なトライボ診断トライボ診断は、潤滑油を分析し、潤滑油の性状を調査して継続使用が可能か、更油すべきかの評価を行うことはもとより、ギヤや転がり軸受、すべり軸受などの潤滑状態も評価する設備診断技術ですが、農業用の設備では稼働率にもよるものの年に回程度の診断により、そのデータの変化から異常の兆候を早期に発見することや、分解点検の必要性を判断することが可能となります。今回の分析データでは、潤滑油中に摩耗速度の早い摩耗形態の切削摩耗および凝着摩耗が確認されたことから、今後も定期的な分析診断により設備状態を把握することを推奨します。はフェログラフィーおよびSOAP-Tの結果から総合的に判断した結果、傾向管理が必要な状態にあると考えられます。フェログラフィー【定量分析：Is値】Is値は異常摩耗の早期発見パラメータのつで、摩耗粒子を定量化するために用います。今回のIs値はの乗とやや高い値でした。フェログラフィー【定性分析：摩耗粒子および摩耗形態観察】分析結果から比較的多く観察された粒子は、以下の通りでした。正常な摩耗粒子・潤滑状態が正常なマイルド摩耗により発生。切削粒子・異物や金属表面の微小突起による切削摩耗により発生。フリクションポリマ・局部的に高圧・高温となる場合に発生。砂等・外部から混入したと考えられます。観察された摩耗粒子の中でも切削粒子、フリクションポリマは、注意が必要です。切削摩耗は、他の摩耗形態に比較して摩耗進行速度が速く注意が必要で、定期的なトライボ診断による状態監視が必要と考えます。切削摩耗の原因となる混入異物が残留している場合、この異物により切削摩耗が継続して発生する可能性があります。フリクションポリマは、潤滑油が摺動面に押し込められ高圧状態になると同時に、圧縮熱により高温状態になった結果、基油自身が重合反応を起こし生成することが知られています。そのため、高圧高温状態の解消がなされなければ、潤滑油の劣化が進行し、粘度上昇に因る潤滑異常に進展する場合があります。Iカップリング発光分光分析【SOAP-T】検出された金属元素から発生箇所を推定すると、以下の通りでした。鉄、鉛、ニッケル、錫・エンジン部品リン、亜鉛、カルシウム・添加剤バリウム、ナトリウム、マグネシウム・外部混入異物メタルの摩耗SOAP-Tで軸受メタルの主成分である錫がppm検出されました。潤滑状態が直ちに異常にならないと思われますが、メタル成分が検出されていることからメタルの一部に油膜切れが発生していることの証です。一般にポンプ場の稼働率は低稼働率であり、起動停止回数が多い傾向にあるため、本機のメタル成分の増加要因は起動停止時に油膜切れが生じて発生していると推定されます。一定期間経過後に再分析し、傾向監視によるメタルの摩耗状態を確認する必要があると思われます。カルシウムの析出SOAP-Tの結果、カルシウムが.ppmと高い値でした。エンジン油中にカルシウム化合物がやや高い濃度で検出された場合、この化合物がコンロッドメタルやクランクメタル摺動面に噛み込んで摩耗させたり、メタルに埋め込まれて摩耗を促進させたりする原因になるなどの悪影響を生じることが当社の研究結果から判明しています。この影響については、別紙カルシウムの析出をご覧ください。計数汚染度計数汚染度は、NAS級以上と汚染されていました。重量汚染度は、.mg/mlでした。光学顕微鏡写真重量汚染度で濾過したフィルタ表面上の夾雑物を光学顕微鏡で観察した結果、鉄錆、砂、カルシウム化合物等が観察されました。粒度分布粒度分布は.～.μmの範囲にあり、.μmにピークが確認されました。μm以下の粒子が多いことから、燃焼して発生したすす等であることが分かります。は良好と判断します。粘度粘度は、.mm/sと新油値mm/sに比較して、粘度変化率は+.％で、当社推奨の管理限界値である±％以内にあり、良好と判断します。水分は、.ppmと当社推奨の管理限界値の以下にあり、良好と判断します。酸価は、mgKOH/gと新油値mgKOH/gに比較して高いものの、IRの結果で油劣化の兆候を示すカルボン酸の吸収が確認されていないことから、良好と判断します。塩基価は、mgKOH/gと当社推奨の管理限界値のmgKOH/g以上であることから、良好と判断します。IRIRチャートの結果、新油と使用油のスペクトルパターンはほぼ一致し、また、油劣化の兆候を示すカルボン酸の吸収が確認されていないことから、良好と判断します。
報告№109-09136 報告№111-00681 | 分析№109-001160 分析№111-003471 | 111-003471 | 潤滑油は継続使用可能な状態にあると判断します。前回同様に粘度、全酸価、IR、RBOTの各データは良好でした。尚、RBOTは、前回に比較して大きな値であり減少傾向は確認されませんでした。このことから、酸化防止剤の消耗は確認されず、この油は継続使用可能な状態にあると判断できました。本試料油の添加剤は、一般に、タービン油に比較して極圧添加剤や摩耗防止剤などの濃度が高く、この影響でRBOT試験の結果が変動する傾向があります。そのため、ギヤ油の余寿命の評価をタービン油と同等の精度で得るには、RBOTの結果に加え、粘度、全酸価、IRなどのデータを総合的に判断することが必要です。前回同様に水分は良好でした。
報告№109-09136 | 分析№109-001160 | 112-003205 | 対象機器は継続使用可能な状態にあり、保守サイクルおよび手法は問題ないと判断します。但し、油中の汚染度が高く、将来的な摩耗進行の有無を確認するためにも傾向監視を継続することが有効です。濾過または更油油中の汚染度が高いことから、摩耗粒子や異物等が軸受軌道面に噛み込むことによる摩耗の進行が懸念されるため、可能であれば濾過または更油を推奨します。定期的な分析定期的な分析を実施することにより、データの変化から異常の兆候を早期に発見することが可能となります。今後懸念される切削摩耗、疲労摩耗の進行を監視するため、定期的に分析を実施することを推奨します。新油との比較による評価を示す粘度、酸価、IRのデータは新油データを基準として評価しています。今回は油名が不明であったため判断できませんでしたが、今後評価する場合は、使用している新油を同時に分析することをご検討下さい。フェログラフィーおよびSOAP/D-SOAPのデータから総合的に解析した結果、継続使用は可能ですが、機器の機能を保持するためにも傾向管理が有用と考えます。フェログラフィー【定量分析：Is値】Is値は異常摩耗の早期発見パラメータのつで、摩耗程度を定量化するために用います。今回のIs値はの乗と、やや高い値でした。フェログラフィー【定性分析：摩耗粒子および摩耗形態観察】分析結果から比較的多く観察された粒子は、以下の通りでした。正常な摩耗粒子・潤滑状態が正常なマイルド摩耗により発生。切削粒子・異物や金属表面の微小突起による切削摩耗により発生。シビア粒子・潤滑状態がやや厳しい凝着摩耗により発生。金属潤滑部が局部的に油膜切れを起していると考えられます。疲労摩耗粒子・繰返し応力を受けて発生。観察された摩耗粒子の中でも切削粒子、シビア粒子は、将来的な摩耗の進行に繋がる可能性を示唆しているため、傾向監視が必要と思われます。減速機で切削摩耗が発生した場合、減速機内部で使用されている転がり軸受が切削摩耗により生じた軌道面の損傷が起点となって寿命が分の程度に低下することがあることから、切削摩耗には十分注意する必要があります。切削摩耗の発生原因となる混入異物が残留している場合、この異物により切削摩耗が継続して発生する可能性があります。シビア粒子は凝着摩耗に分類されます。これらの摩耗粒子は、摺動面で凝着、破断を繰り返し、この過程で生じる移着粒子が成長して摩耗粒子となります。そのため、摺動面では局部的に油膜切れが発生していることを示しています。この状態が継続した場合、摩耗粒子のサイズは徐々に大型化していき、設備の損傷に至る場合がありますので、傾向監視が必要です。Iカップリング発光分光分析【SOAP/D-SOAP】検出された金属元素から発生箇所を推定すると、以下の通りでした。鉄、銅、錫・ギヤ・軸受等リン・添加剤カルシウム、ナトリウム、モリブデン・外部混入異物平歯車のバックラッシご提供いただいた№汚泥乾燥機の減速機に関する情報をもとにして、ギヤのバックラッシの増加量を求めました。その結果、接触点で平均的に摩耗が発生していたと仮定した場合、バックラッシの増加量は分解点検から時間で×-μmと推定されました。バックラッシ増加分の上限値は、メーカにより差異はあるものの、当社推奨のバックラッシは、一般に推奨されるμmを管理目安にしています。この値に比較して十分に小さい値です。ウォームギヤの摩耗量ご提供いただいた№汚泥乾燥機の情報をもとにして、ウォームホイール歯面の平均的な摩耗深さを銅濃度から計算した結果、分解点検から時間でμmと推定されました。この値はウォームホイールの枚の歯面のピッチ円周にmm幅で均等に摩耗したことを想定して求めていますが、摩耗深さは、すなわちギヤのバックラッシの増量を示すこととなり、設計値と照合することでウォーム減速機のメンテナンス時期を検討する材料にもできます。次回点検時には、メーカが規定するバックラッシ許容値および直近に実施した分解点検の際に計測したと思われる初期バックラッシをお知らせ下さい。これをもとに、使用限界を想定し、次回点検時期を検討いたします。計数汚染度計数汚染度はNAS級と当社推奨の管理限界値を超えていました。水分はppmと当社推奨の管理限界値のを超えていました。潤滑油の劣化状態粘度粘度はmm/sと新油カタログ値.mm/sに比較して、粘度変化率は+％で、当社推奨の管理限界値である±％以内にあり、良好と判断します。酸価は.mgKOH/gでした。IRの結果で、油劣化の兆候を示すカルボン酸の吸収ピークが確認されていないことから、良好と判断します。IRIRの結果、油劣化の兆候を示すカルボン酸の吸収ピークが確認されていないことから、良好と判断します。
報告№109-09136 報告№113-00261 | 分析№109-001160 分析№113-000997 | 113-000997 | 分析の結果、は良好な状態にあるものの、計数汚染度は当社推奨の管理限界値を超えていました。汚染度が高い要因は、採油の影響を受けている可能性があります。軸受は継続使用可能な状態にあると判断します。但し、摩耗粒子の形態観察で疲労摩耗粒子および黒錆が比較的多く観察されたことから、に示す対策を推奨します。定期的な分析今後懸念される凝着摩耗および疲労摩耗の進行を監視するため、定期的に分析を実施することを推奨します。最適な採油方法本試料油は、機器停止中に廃油口から採油されているため、分析データが高濃度に出ていると推定されます。正確なデータによる診断を行うためにも、今後の採油は、極力運転中もしくは停止直後の油槽中層部から実施されることを推奨します。はフェログラフィーおよびSOAP-Tの結果から総合的に判断した結果、継続使用は可能ですが、今後の機器の機能を確認するためにも傾向管理が有用と考えます。フェログラフィー【定量分析：Is値】Is値は異常摩耗の早期発見パラメータのつで、摩耗程度を定量化するために用います。今回のIs値はの乗とやや高い値でした。フェログラフィー【定性分析：摩耗粒子および摩耗形態観察】分析結果から観察された代表的な粒子は、以下の通りでした。疲労摩耗粒子・繰返し応力を受けて発生。黒錆・潤滑状態がやや厳しい凝着摩耗により発生。金属接触が厳しく、且つ、高い摩擦熱が発生していると考えられます。砂等・外部から混入したと考えられます。観察された摩耗粒子の中でも黒錆は、将来的な摩耗の進行に繋がる可能性を示唆しているため、傾向監視が必要と思われます。黒錆は、凝着摩耗に分類されます。これらの摩耗粒子は、軌道面で凝着、破断を繰り返し、この過程で生じる移着粒子が成長して摩耗粒子となります。そのため、軌道面では局部的に油膜切れが発生していることを示しています。この状態が継続した場合、摩耗粒子のサイズは徐々に大型化していき、最終的には軸受の損傷に至る場合があります。Iカップリング発光分光分析【SOAP-T】検出された金属元素から発生箇所を推定すると、以下の通りでした。検出された金属元素 分類 鉄、銅、錫、亜鉛 軸受等 リン、モリブデン 添加剤 カルシウム、バリウム、アルミニウム、ケイ素、ナトリウム 外部混入異物 計数汚染度は、NAS級以上と当社推奨の管理限界値を超えていました。フィルタ表面の異物観察で金属片、鉄錆、砂等が観察されたことから、汚染度が高い要因は、摩耗と外部混入異物の影響と思われます。粘度、水分、全酸価、IRの各データは、良好でした。
報告№109-09136 報告№110-00371 | 分析№109-001160 分析№110-001696 | 110-001696 | 金属元素と濃度の分析は、試料油を以上の高温で発光させ、その光を分光器で分光し、分光によって得られた光の強度と金属固有の波長とから元素を特定するIカップリング発光分光分析法を用います。また摩耗状態は、SOAP法により求めた金属成分と濃度にフェログラフィー法による摩耗粒子分析とを加味して総合的に評価しますが、摩擦面の摩耗機構と摩耗状態の判断は摩耗粒子の形態と、異常摩耗の早期発見パラメータであるIs値により判断します。前回に比較してSOAP／D－SOAPの結果は、鉄および錫濃度に大きな変化はなく、異常摩耗の早期発見パラメータであるフェログラフィーのIs値がのマイナス乗と良好でした。前回に比較して計数汚染度はNAS級からNAS級にランク減少し、良好でした。粘度、水分、全酸価、IR、RBOTの各データは良好でした。本試料油は、主機停止後時間経過した排油口から採油されています。排油口の汚染度は、一般に汚染度が高濃度であり、尚且つ、主機停止から時間経過している状態では油中汚染度が更に高濃度になると推定されます。しかし、このような採油時の悪条件にもかかわらず、分析の結果からは異常なデータはみられませんでした。したがって潤滑油および軸受は継続使用可能な状態にあると判断します。尚、今後の採油は、極力停止直後の油槽の中ほどから実施されることを推奨します。
報告№103-6051 報告№103-6051 | 分析№103-01210 分析№103-01210 | 103-01210 | 精点Aを実施した結果、を示す粘度、水分、全酸価、IR、RBOTの各データは管理基準値内にあり、この油は継続使用可能と判断します。但し、本試料油は、油槽に油濾過機が設置されているため、油中の粒子が除去されていますので、診断は油濾過機による減少率を考慮して潤滑状態を解析する必要があります。今回の解析は、十分に濾過時間が経過し、油中粒子が飽和状態になっていると仮定しています。油濾過機による油中の摩耗粒子の減少率は油濾過機の入口と出口の汚染度を評価し、その結果から求めますが、今回は油濾過機の出口から採取した試料がありませんので、減少率を濾過能力が良好とされる一般的な濾過率.として解析を行います。尚、濾過率を考慮した減少率は油濾過機の吐出量と総油量との比から換算します。本機の油濾過機の吐出量は毎時L、設備油量はLですので減少率はとなります。油濾過機により時間で％の粒子が減少するとした場合、油がパスして増加する粒子数は、今回計数汚染度の～μmレンジですと個/mlの％の個/mlとなります。更に、この発生粒子数から平衡濃度を計算します。平衡濃度は下式により求めます。平衡濃度＝発生粒子数／減少率・式油濾過機が設置されていない場合の減少率を.とすると平衡濃度は個/mlとなります。このことから分かるように、本試料油中の汚染度は、油濾過機が設置されていることでNAS級と清浄になっていますが、油濾過機がないと仮定した場合、計算により求めたように～μmレンジの汚染度はNAS級の汚染状態になる可能性を示唆するものととらえる事が出来ます。他のレンジを同様に計算すると以下のようになり、NAS級となります。～～～～以上等級級以上のことから、濾過機の影響で汚染状態はNAS級になってはいるものの、摩耗が発生している状態であると思われます。摩耗粒子の形態がメタルコンタクトがあった場合に発生する形態のシビア摩耗粒子であり、今後さらに摩耗が進行する可能性がありますので、傾向を見るため、油槽から採油すると同時に油濾過機の濾過前と濾過後の位置から採油を実施し、分析結果から減少率を導き、その減少率を上記方法により油濾過機がない場合の粒子数を求め、その粒子数の変化により金属接触が進行しているか落ち着いてきているのかを確認されることを推奨します。尚、採油を主機停止中に実施しているため、油循環中の採油に比較して油中粒子が沈降して低濃度になっている部分を採油していると考えられます。したがって、油が循環している状態で採油を実施した場合に比較して、分析データが低くなり、異常な状態を見落としてしまう可能性がありますので、今後の採油は、停止直後、或いは、油循環中に採油を実施されることを推奨します。
報告№104-0187 | 分析№104-01379 | 104-01379 | 濾過前の試料油を分析した結果、計数汚染度が前回NAS級から、今回NAS級に約ヶ月でランク上昇しました。摩耗粒子形態観察の結果、鉄錆等が多く観察されているため、汚染度が上昇した要因は外部から混入した異物によるものと考えられました。鉄錆等の異物は、通常運転中に外部から混入する可能性がないため、今回採油時に混入した可能性が高いと考えられます。又、潤滑異常の早期発見パラメータである摩耗過酷度を示すIs値が.と非常に良好の範囲にあることから、潤滑状態は良好な状態にあると判断します。採油時には異物が混入しないように注意して採油をすることが必要です。
報告№109-09136 報告№112-00728 | 分析№109-001160 分析№112-003325 | 112-003325_date130319 | 軸受内残油である本試料油は、計数汚染度は当社推奨の管理限界値に到達していました。分析データから軸受損傷の原因を検討した結果以下のことが推定されました。観察された摩耗粒子は、赤錆と呼ばれる鉄の赤色スラッジが比較的多かったことから、油槽内に混入した水分の影響により鉄錆が発生し、その赤錆が軸受の摺動面に入り込み焼損につながったと推定される。フェログラフィー【定量分析：Is値】Is値は異常摩耗の早期発見パラメータのつで、摩耗程度を定量化するために用います。今回のIs値はの乗とやや高い値でした。フェログラフィー【定性分析：摩耗粒子および摩耗形態観察】分析結果から比較的多く観察された摩耗粒子は、以下の通りでした。正常な摩耗粒子・潤滑状態が正常なマイルド摩耗により発生。シビア粒子・潤滑状態がやや厳しい凝着摩耗により発生。金属潤滑部が局部的に油膜切れを起していると考えられます。赤錆・金属表面が酸化により剥がれ落ちやすくなる腐食摩耗により発生。フリクションポリマ・局部的に高圧・高温となる場合に発生。鉄錆、砂等・外部から混入したと考えられます。Iカップリング発光分光分析【SOAP／D-SOAP】検出された金属元素から発生箇所を推定すると、以下の通りでした。鉄、銅、錫、亜鉛・軸受等カルシウム、ナトリウム・外部混入異物潤滑油中の粒子の粒度分布は.～μmの範囲にあり、.μmにピークが確認されました。μm以下の粒子が支配的であるものの、大型の粒子も多いことが分かりました。水分は、ppmと当社推奨の管理限界値である以下であり、良好でした。
報告№109-09249 報告№110-00306 | 分析№109-001747 分析№110-001334 | 110-001334 | 主電動機軸受＋圧縮機ギヤ・軸受分析の結果、全ての分析項目の値が当社推奨の管理基準を満たしており、新油分析値との比較結果も問題となる値はなかったことから、油は継続使用可能な状態であり、運転中における潤滑状態も正常であったものと判断します。分析結果特性低下特性低下に係るパラメータの分析結果は良好と判断します。粘度粘度はmm/sと新油値mm/sに対する粘度変化率は-％で、当社推奨の管理限界値である±％以内にあり、良好と判断します。全酸価冷凍機油の全酸価は、油メーカによって初期値が違うため統一した管理基準を設定するのが困難であることから、当社では管理限界値を設定しておらず、新油分析値との比較及び他の分析項目の結果より全酸価の状態判断を行います。その結果、全酸価は.mgKOH/gと新油値.mgKOH/gに比較して変化はないことから、良好と判断します。有機物・有機化合物有機物・有機化合物は、IRチャートによる新油分析値との比較の結果、cm-付近に劣化の兆候を示すカルボン酸の吸収が確認されていないことから、良好と判断します。色相はL.であり、新油値のL.に比較して変化はないことから、良好と判断します。汚染に係るパラメータの分析結果は良好と判断します。水分はppmと新油値のに比較して若干高い値でしたが、継続使用可能なレベルにあると判断します。汚染粒子数はNAS級であり、当社推奨の管理限界値のNAS級以内であることから良好と判断します。汚染度物重量は.mg/mlであり、当社推奨の管理限界値のmg/ml以内であることから良好と判断します。摩耗運転中における潤滑状態は正常であったものと判断します。異常摩耗の早期発見パラメータであるフェログラフィーのIs値がのマイナス乗と当社基準値と比較して良好の範囲にあったことから潤滑箇所の潤滑状態は正常と判断します。金属濃度SOAP法により金属濃度を測定した結果、外部から混入したと思われるリンがppm、ケイ素がppm、ナトリウムがppmと僅かに検出されましたが良好と判断します。金属濃度酸溶解法により金属濃度を測定した結果、外部から混入したと思われるナトリウムがと僅かに検出されましたが良好と判断します。
報告№108-0457 報告№108-0457 | 分析№108-03109 分析№108-03112 | 108-03112 | 、軸受の潤滑状態を確認する。今回の採油は、対象設備の停止中にドレンプラグから実施しているため、油循環中に採油した場合に比較し、油中粒子の沈降の影響を受け、分析データが高濃度に出る可能性があります。今回の分析は以上のことを踏まえて結果を検討します。分析の結果、今回の採油が高濃度になっていると思われる対象設備停止中のドレンプラグから行われた採油にもかかわらず、全てのデータが良好の範囲にあります。このことから、機器の潤滑状態は正常であり、この油は継続使用可能と判断します。尚、次回の採油は、粒子の沈降の影響を少なくすることが重要であり、そのため油中粒子が均一な分散状態で実施されることを推奨します。
報告№108-0387 報告№108-0419 | 分析№108-02609 分析№108-02777 | 108-02777 | を確認する。ギヤ油の添加剤は、一般に、タービン油に比較して極圧添加剤や摩耗防止剤などの濃度が高く、この影響でRBOT試験の結果が低く出る傾向があります。そのため、ギヤ油の余寿命の評価をタービン油と同等の精度で得るには、RBOTの結果に加え、粘度、水分、全酸価、IRなどのデータを総合的に判断することが必要です。本試料油は、各分析データを総合的に評価しました。その結果、RBOTは新油に比較して％低下しているものの、粘度、全酸価は良好の範囲にあり、かつ、IRの分析結果でスペクトルパターンが新油と一致していたことから、本試料油は継続使用可能な状態にあると判断します。
報告№108-5071 報告№111-00598 | 分析№108-02721 分析№111-002804 | 111-002804 | 潤滑油は継続使用可能な状態にあると判断します。但し、消泡性能が低下していることから、以下の対策を推奨します。追加分析消泡性能が低下した場合、ギヤ歯面での油膜形成に影響が出て摩耗が進展することがありますので、フェログラフィーおよびSOAP-Tを追加して摩耗により発生する油中金属濃度や潤滑状態を確認することを推奨します。泡立ち試験泡立ち試験の結果は、一般的には消泡性能が低下していると判断できる値の-でしたが、前回同様に新油値の-であるのに比較して高い値であったことから、消泡性能が低下していることが分かりました。今後の使用状況によっては油の酸化劣化が進行したり、ギヤ歯面およびベアリング軌道面で油膜切れが発生したりする場合があるため、消泡剤の添加による消泡性能の改善など何らかの対応が必要になると思われます。分析結果泡立ち試験の結果、消泡性能が低下していました。粘度粘度はmm/sと新油値mm/sに比較して、粘度変化率は-％で、当社推奨の管理限界値である±％以内にあり、良好と判断します。泡立ち試験泡立ち試験は-と新油値に比較して高い値でした。水分はppmと当社推奨の管理限界値の以下であり、良好と判断します。全酸価全酸価は.mgKOH/gと新油値.mgKOH/gに比較して高いものの、IRの結果で油劣化の兆候を示すカルボン酸の吸収が確認されていないことから、良好と判断します。
報告№109-09578 報告№109-09578 | 分析№109-003566 分析№109-003566 | 109-003566 | ・摩耗状態油中金属分析の結果、潤滑油中から鉄が検出されましたが、この鉄は粒子の観察結果から異物の噛み込みなどで発生する切削粒子であることがわかりました。また、局部的に高圧・高温となる場合に発生するフリクションポリマも観察されました。以上のことから、潤滑部で発生している摩耗形態は切削摩耗であることが分かりました。観察された摩耗粒子の材質と形態を、SEM・XMAで詳細に観察した結果、鉄、クロム、マンガンを含む粒子が多いことから、摩耗の発生箇所は転がり軸受軌道面であると推定されます。異常摩耗の早期発見パラメータであるフェログラフィーのIs値がの乗と良好の範囲にあり、且つ、転がり軸受寿命の指標としている摩耗粒子が観察されなかったことからフレーキングは発生していないと判断できます。但し、転がり軸受内に切削摩耗が発生している場合、軸受の寿命が分の程度に低下することが知られており、定期的なトライボ診断による状態監視が必要と考えます。また、切削摩耗発生の原因となる混入異物が残留している場合、この異物により切削摩耗が継続して発生する可能性があります。フリクションポリマは、潤滑油が軸受軌道面で高圧下に押し込められ高圧状態になると同時に、圧縮熱も発生して高温状態になります。その結果、潤滑油が重合して発生することが知られています。そのため、高圧高温状態の解消がなされなければ、潤滑油は劣化する場合があります。・ケイ素の検出ケイ素がppm検出されました。一般に、潤滑油中からケイ素が検出された場合の原因として、油の消泡剤として使用されるシリコン系の添加剤が検出されるフェログラフィーおよびフィルタ表面の異物観察で砂が多く観察され、これが検出されるシリコングリースをシール部に塗布している場合、このシリコングリースが潤滑油に混入して検出されるなどが挙げられますが、今回の原因は、フィルタで砂が観察されたことから、の可能性が考えられます。およびについては、分析結果では確認することが出来ませんので、これに関する情報をご提供下さい。・汚染度水分、汚染粒子数、汚染度物重量の各データは良好でした。・粘度、全酸価、酸化安定度、有機物・有機化合物の各データは良好でした。潤滑油および軸受は継続使用可能な状態にありますが、今後は障害予防を目的に以下の対策を推奨します。切削摩耗の進行を監視するために、定期的に分析を実施し、摩耗の進行状況を確認されることを推奨します。次回分析の時期を理論的に求めたところ、最短で約時間となります。この時間は、油中汚染物が均一になるために必要とする時間であり、この時間を経過すれば、再分析の結果から状態の傾向を確認することが可能となりますので、これを参考に次回分析時期を検討されることを提案します。特性低下特性低下に係るパラメータの分析結果は良好と判断します。粘度粘度はmm/sと新油値mm/sに対する粘度変化率は+.％で、当社推奨の管理限界値である±％以内にあり、良好と判断します。全酸価添加タービン油については、当社では管理限界値を設定しておらず、新油分析値との比較及び他の分析項目の結果より全酸価の状態判断を行います。その結果、全酸価は.mgKOH/gと新油値.mgKOH/g以内にあり、良好と判断します。酸化安定度酸化安定度はminであり、当社推奨の管理限界値のmin以上にあり、良好と判断します。有機物・有機化合物有機物・有機化合物は、IRチャートによる新油分析値との比較の結果、cm-付近に劣化の兆候を示すカルボン酸の吸収が確認されていないことから、良好と判断します。汚染に係るパラメータの分析結果は良好と判断します。水分は.ppmであり、当社推奨の管理限界値の以下であることから、良好と判断します。汚染粒子数はNAS級であり、当社推奨の管理限界値のNAS級以内であることから、良好と判断します。汚染度物重量は.mg/mlであり、当社推奨の管理限界値のmg/ml以内であることから、良好と判断します。摩耗フェログラフィーによる摩耗粒子の観察の結果、異物の噛み込みなどで発生する切削粒子、局部的に高圧・高温となる場合に発生するフリクションポリマが比較的多く観察されました。異常摩耗の早期発見パラメータであるフェログラフィーのIs値がの乗と当社基準値と比較して良好の範囲にあるものの、摩耗粒子の形態観察の結果、異物の噛み込みなどで発生する切削粒子、局部的に高圧・高温となる場合に発生するフリクションポリマが比較的多く観察されました。電子顕微鏡写真・X線マイクロアナライザー摩耗粒子診断で観察された粒子を電子顕微鏡写真・X線マイクロアナライザーで詳細に観察した結果、鉄、クロム、マンガンを含む粒子が観察されました。金属濃度SOAP法により金属濃度を測定した結果、外部から混入したと思われるケイ素が検出されました。金属濃度酸溶解法により金属濃度を測定した結果、鉄が僅かに検出されましたが、良好と判断します。
報告№103-6035 | 分析№103-00822 | 103-00822 | 初期試験を実施した結果、摩耗粒子形態観察で、μmサイズのシビア粒子が見られました。観察されたシビア粒子は、視野に個と少ないため現状の潤滑状態は正常と判断しますが、シビア粒子は金属接触を伴う混合潤滑で発生するため、今後も監視が必要です。混合潤滑状態が進行することも懸念されるため、ヶ月以内に精点Bを実施し、汚染状況及び摩耗の進行状況を確認されることを推奨します。これらのことは、異常摩耗の早期発見パラメータであるフェログラフィーのIs値が、.と良好の範囲にあるものの、摩耗粒子の形態観察の結果、金属接触が厳しい場合に発生するμmサイズのシビア粒子が見られたことから判断しました。尚、RBOTが前回に比較し、min上昇したのは、更油によるものです。今後は、今回のRBOT値によりデータ管理を行います。
報告№104-0399 | 分析№104-02756 | 104-02756 | 濾過前の試料油を分析した結果、計数汚染度が前回NAS級から、今回NAS級に約年でランク上昇しました。D－SOAPの結果、前回に比較して鉄が上昇しました。摩耗粒子形態観察及びフィルタ写真の結果、鉄錆・砂等が多く観察されているため、汚染度、鉄濃度が上昇した要因は、外部から混入した異物によるものと考えられます。鉄錆等の異物は、通常運転中、過去作業中、今回採油時などに混入したと考えられます。又、潤滑異常の早期発見パラメータである摩耗過酷度を示すIs値が.と非常に良好の範囲にあることから、潤滑状態は良好な状態にあると判断します。
報告№109-09094 報告№110-00147 | 分析№109-000946 分析№110-000602 | 110-000602 | 有機物・有機化合物試験で検出されたピークには新グリースと異なるピークが検出されました。結論IRの結果で新油と異なるピークが確認されたことから、グリース名が違うか、或いは、異種グリースが混入した可能性が考えられますので、確認する必要があります。≪状態監視とパラメータ≫分析の目的および各分析のパラメータは以下の通りです。特性低下目的：グリースの分析結果から、グリースの物理的性状や劣化傾向などを確認する。全酸価JISK赤外線吸収スペクトルJISKちょう度JISK滴点JISK摩耗目的：グリース中の摩耗粒子を分析する事により、回転・摺動部の潤滑状態、摩耗劣化の程度、余寿命などを解析する。摩耗診断電子顕微鏡観察JISKX線マイクロアナリシス油中金属濃度）JISK≪分析結果≫特性低下全酸価：良好全酸価.mgKOH/gは新油値の.mgKOH/g以内にあることから問題は無いと判断します。赤外線吸収スペクトル：良好ちょう度：良好ちょう度値はと当社推奨の管理限界値であるから以内に留まっています。滴点：良好滴点はと当社推奨の管理限界値であるから以内に留まっています。摩耗摩耗診断電子顕微鏡観察・X線マイクロアナリシス：今回は実施していません。油中金属濃度：今回は実施していません。
報告№100-8136 | 分析№100-03610,03611 | 100-03611 | 濾過前の試料油を分析した結果、計数汚染度、重量汚染度を除く項目は良好でした。計数汚染度がNAS級とやや汚染されていました。粒子数をみるとμm以上のレンジが級、～μmレンジが級と悪くなっており、大型の汚染粒子が多いことが判りました。フェログラフィーの結果、油の成分が高圧下で高分子化して発生するフリクションポリマや外部から混入した砂等の異物がやや多くみられることから、汚染の要因は、これらフリクションポリマと外部から混入した異物であると考えられました。一方、濾過後の試料を分析した結果、全てのデータが良好であることから、濾過の効果は、確認され、継続使用可能な状態になったと判断します。尚、濾過前に見られた汚染物は、摩耗粒子ではなく、濾過を実施すれば、軸受の潤滑状態には影響はなくなりますが、フリクションポリマは、増加する可能性があります。フリクションポリマの発生は摺動面下で高い摩擦熱が発生していることを示しており、今後、高温により油膜が保持できにくくなり、金属接触が発生することが懸念されるため、ヶ月以内に再度分析を実施し、摩耗の進行状況を確認されることを推奨します。
報告№107-4530 報告№107-4530 | 分析№107-01164 分析№107-01164 | 107-01164 | 分析の結果、前回に比較して全酸価が.mgKOH/gから.mgKOH/gに上昇し、当社推奨の管理限界値に到達していました。IRの結果で油の劣化の兆候を示すカルボン酸の吸収が確認されたことから、全酸価が上昇した原因は、油劣化によるものと考えられました。今後、全酸価が上昇し続けたタービン油を継続使用した場合、油中の酸成分により金属表面が腐食して発生する腐食摩耗が発生することが懸念されるため、至急更油を計画されることを推奨します。一方、その他のデータに大きな変化はなく、摩耗は安定しているものの、前回と同様に摩耗粒子形態観察およびフィルタ写真でオイルリングの摩耗により発生する銅合金が多く観察されました。オイルリングの摩耗は、オイルリングが軸方向に振れながら回っているいわゆる、触れ回り現象でオイルリング側面と台金とが接触して摩耗が発生したり、或いは、主軸との金属接触により発生します。今後、オイルリングがスムーズに回転できなくなり、潤滑油を適正にかきあげることができなくなるなどが原因で、軸受摺動面で油膜切れが発生し、軸受メタルの摩耗が進行することが懸念されるため、定期的なトライボ診断により摩耗の進行状況を監視するとともに、巡視時にオイルリングの回転状況を確認することを推奨します。尚、使用油である新日石タービンは無添加タービン油ですが、添加タービン油が対象となるRBOTがご依頼の分析項目に含まれていたため実施しました。RBOTは、酸化防止剤の残存量を確認する目的で実施する分析項目であるため、酸化防止剤が添加されていない無添加タービン油には、適した分析項目ではありません。前述の通り、全酸価およびIRにより油の劣化状況を確認することが可能ですので、無添加タービン油の場合は、RBOTを実施する必要はありません。これらのことは、前回に比較して計数汚染度はランク減少し、SOAP／D－SOAPの銅および錫濃度に変化がないこと全酸価が.mgKOH/gと当社推奨の管理限界値に到達していたこと異常摩耗の早期発見パラメータであるフェログラフィーのIs値が.と良好の範囲にあるものの、摩耗粒子形態観察の結果、銅合金が多く観察されたことフィルタ写真で銅合金が多く見られたこと以上のことから判断しました。
報告№109-09136 報告№113-00216 | 分析№109-001160 分析№113-000835 | 113-000835_date130911 | グリースグリースの酸化劣化はありませんでした。ギヤギヤは継続使用可能な状態にあると判断します。但し、摩耗粒子の形態観察で黒錆が観察されたことから、潤滑状態が厳しいと推定されるため、今後の摩耗進行の有無を確認するためにも傾向監視を継続することが有効です。定期的な分析今後懸念される疲労摩耗、凝着摩耗の進行を監視するため、定期的に分析を実施することを推奨します。はフェログラフィーおよびSOAP／D-SOAPの結果から総合的に判断した結果、継続使用は可能ですが、今後の機器の機能を確認するためにも傾向管理が有用と考えます。フェログラフィー【定性分析：摩耗粒子および摩耗形態観察】分析結果から観察された代表的な粒子は、以下の通りでした。疲労摩耗粒子・繰返し応力を受けて発生。黒錆・潤滑状態がやや厳しい凝着摩耗により発生。金属接触が厳しく、且つ、高い摩擦熱が発生していると考えられます。観察された摩耗粒子の中でも黒錆は、将来的な摩耗の進行に繋がる可能性を示唆しているため、傾向監視が必要と思われます。黒錆は、凝着摩耗に分類されます。この摩耗粒子は、ギヤ歯面で凝着、破断を繰り返し、この過程で生じる移着粒子が成長して摩耗粒子となります。そのため、ギヤ歯面では局部的に油膜切れが発生していることを示しています。この状態が継続した場合、摩耗粒子のサイズは徐々に大型化していき、設備の損傷に至る場合がありますので、傾向監視が必要です。Iカップリング発光分光分析【SOAP／D-SOAP】検出された金属元素から発生箇所を推定すると、以下の通りでした。鉄、銅、錫・ギヤ歯面リン、亜鉛、カルシウム、バリウム、アルミニウム、ナトリウム・添加剤、増ちょう剤、外部混入異物グリースの物理的性状全酸価、IRの各データは良好でした。尚、ちょう度、滴点は試料量が少なかったため測定できませんでした。
報告№109-09136 報告№113-00257 | 分析№109-001160 分析№113-000976 | 113-000976 | 分析の結果、は良好な範囲にあり、汚染度は高濃度の部分を採油したにもかかわらず、清浄な状態にあることから、継続使用可能な状態にあると判断します。増速機増速機は継続使用可能な状態にあると判断します。はSOAP／D-SOAPの結果から総合的に判断した結果、正常な状態にあると考えられます。Iカップリング発光分光分析【SOAP／D-SOAP】検出された金属元素から発生箇所を推定すると、以下の通りでした。検出された金属元素 分類 鉛、錫、亜鉛 ギヤ・軸受等 リン 添加剤 カルシウム、ケイ素、ナトリウム 外部混入異物 計数汚染度は、NAS級と当社推奨の管理限界値以下であり、良好でした。粘度、水分、酸価の各データは、良好でした。
報告№108-0204 報告№108-0199 | 分析№108-01503 分析№108-01457 | 108-01457 | 、軸受の潤滑状態を確認する。今回の採油は、対象設備の停止中にドレン穴から実施しているため、油循環中に採油した場合に比較し、油中粒子の沈降の影響を受け、分析データが高濃度に出る可能性があります。今回の分析は以上のことを踏まえて結果を検討しました。を示す粘度、水分、全酸価、RBOTの各データは良好の範囲にあることから、この油は継続使用可能と判断します。軸受の潤滑状態異常摩耗の早期発見パラメータであるフェログラフィーのIs値がやや高いの乗となっていました。摩耗粒子の形態観察で金属接触が厳しい場合に発生するシビア粒子、局部的に高圧・高温となる場合に発生するフリクションポリマ、外部から混入したと思われる砂等が多く観察されました。観察された摩耗粒子は、潤滑状態が厳しい場合に発生するシビア粒子が観察されたことから、今後、更に摩耗が進行し、転がり軸受の寿命の指標となるフレーキングに進展することが懸念されるため、運転を再開している場合、今回の分析項目に計数汚染度、SOAP／D－SOAPの分析項目を追加して、再度分析を実施し、汚染度および摩耗の進行状況を確認されることを推奨します。採油について上述しましたように今回の採油は対象設備の停止中の採油であるため、油中の摩耗粒子などが平均的に分散した状態とはいえない状態で採油されている可能性があります。採油は、粒子の沈降の影響を少なくすることが重要であり、そのため油中粒子が均一な分散状態で実施されることを併せて推奨します。
報告№108-0135 報告№108-0135 | 分析№108-00844 分析№108-00844 | 108-00844 | トライボ診断の結果、泡立ち試験を除く項目は良好でした。泡立ち試験の結果は、-と新油値の-に比較して高い値でした。消泡性能が低下していることが確認されたことから、今後の使用時間によっては、油の酸化劣化が進行したり、ギヤ歯面およびベアリング軌道面で油膜切れが発生したりする場合があるため、消泡剤の添加による消泡性能の改善が必要になると思われます。一方、摩耗粒子の形態観察でμm以下の小さな摩耗粒子が観察され、潤滑状態指数はのマイナス乗と濾過設備のない機器であれば、正常な潤滑状態にあると判断できる状況でした。但し、ギヤボックスの油系統にはインラインフィルタとオフラインフィルタがあり、μmサイズ以上の粒子の大部分は捕捉され、異常な摩耗状態が発生したとしても正常な潤滑状態にあると誤認してしまう可能性があります。フィルタの捕捉の影響による誤認を避けるため、今後の診断に当たっては、これまでの採油箇所に加え、インラインフィルタやオフラインフィルタの捕捉物も分析し、その結果から潤滑状態を評価することを推奨します。尚、フィルタ捕捉物の分析を実施する際には、フィルタ流量、フィルタ使用時間などの追加情報が必要です。是非ご提供下さい。泡立ち試験の結果、消泡性能が低下していることが確認されました。粘度は良好。粘度はmm/sと新油値mm/sに比較して、粘度変化率は+.％で、当社推奨の管理限界値である±％以内にあり、良好と判断する。粘度はmm/sでした。粘度はmm/sでした。粘度指数はでした。粘度指数はでした。泡立ち試験は-でした。泡立ち試験は-と新油に比較して高い値でした。消泡性能が低下していることが確認されました。水分は良好。水分はと当社推奨の管理限界値の以下であり、良好と判断します。全酸価は良好。全酸価は.mgKOH/gと新油値.mgKOH/g以内であり、良好と判断します。機器の潤滑状態精密な濾過設備がない機器であれば、潤滑状態指数は正常の範囲にあると判断します。潤滑状態指数は正常の範囲にあると判断します。異常摩耗の早期発見パラメータである潤滑状態指数がのマイナス乗と、精密な濾過設備がない機器であれば、潤滑状態指数は正常の範囲にあると判断します。
|  | 113-000309 | 潤滑油の油中の水分濃度が高い値でした。対象設備は継続使用可能な状態にあると判断します。水分濃度の調整発錆予防のため、水分除去や部分更油による水分濃度の相対的低下を推奨します。はフェログラフィーおよびSOAPの結果から総合的に判断した結果、正常な状態にあると考えられます。フェログラフィー【定量分析：Is値】Is値は異常摩耗の早期発見パラメータのつで、摩耗粒子を定量化するために用います。今回のIs値はのマイナス乗と、低い値でした。フェログラフィー【定性分析：摩耗粒子および摩耗形態観察】分析結果から観察された代表的な粒子は、以下の通りでした。正常な摩耗粒子・潤滑状態が正常なマイルド摩耗により発生。フリクションポリマ・局部的に高圧・高温となる場合に発生。Iカップリング発光分光分析【SOAP】検出された金属元素から発生箇所を推定すると、以下の通りでした。鉄、鉛、銅、ニッケル、錫・エンジン部品リン、亜鉛、カルシウム、マグネシウム、ホウ素、モリブデン・添加剤アルミニウム、ナトリウム・外部混入異物粘度、塩基価は良好でした。水分がppmと当社推奨の管理限界値を僅かに超えていました。今後、水分の影響で機関内に錆が発生し、その影響で摩耗が発生する懸念があります。
報告№102-0045 | 分析№102-00344 | 102-00344 | 分析の目的本試験は、メタル馴し直後に採油を実施し、メタル馴し後の軸受メタルの状態を確認することを目的としました。考察分析の結果、フェログラフィーを除く項目は良好でした。フェログラフィーの結果、金属接触が厳しい場合に発生する～μmサイズのシビア粒子が見られており、初期のなじみ摩耗が発生していたと考えられます。今回のようになじみ過程で大型のシビア粒子が観察された場合は、なじみ過程が正常に終了していない場合があり、異常摩耗に進展することも懸念しなければなりません。なじみ過程が正常な状態で終了した場合、大型のシビア粒子が観察される事は少なく、従って、今回のなじみ過程では、局部的な金属接触がごく一部で発生したと考えられます。この接触が、既に正常な状態に推移しているか、或いは、部分的な金属接触が進行しているのかを確認するためには、運転時間が時間経過した時点で再度分析を実施し、摩耗の進行状況を確認されることを推奨します。
報告№109-09136 報告№111-00139 | 分析№109-001160 分析№111-000687 | 111-000687 | 潤滑油および軸受は継続使用可能な状態にあると判断します。尚、RBOTがmin前回に比較してmin上昇しています。お客様からの情報によれば、前回から今回までの間に更油や新油の補給などを実施した記録はなく上昇した原因は不明でした。但し、今回の分析結果では、全酸価および粘度の各データに大きな変化はなく、また異種油の混入などは確認されていないため、本試料は継続使用可能な状態にあります。今後は、今回のRBOT値を基に潤滑油の寿命を評価します。前回に比較してSOAP／D－SOAPの結果で、鉄および錫濃度に大きな変化はなく、異常摩耗の早期発見パラメータであるフェログラフィーのIs値がと良好でした。前回に比較して計数汚染度はNAS級からNAS級にランク減少し、良好でした。前回同様に粘度、水分、全酸価、IR、RBOTの各データは良好でした。分析結果は良好と判断します。粘度粘度はmm/sと新油値mm/sに比較して、粘度変化率は-.％で、当社推奨の管理限界値である±％以内にあり、良好と判断します。水分は.ppmと当社推奨の管理限界値の以下であり、良好と判断します。全酸価全酸価は.mgKOH/gと新油値に比較して大きな変化はなく、良好と判断します。IRIRの結果、油劣化の兆候を示すカルボン酸の吸収が確認されていないことから、良好と判断します。RBOTRBOTはminと当社推奨の管理限界値のmin以上であり、良好と判断します。は良好と判断します。計数汚染度計数汚染度はNAS級と当社推奨の管理限界値のNAS級以内であり、良好と判断します。重量汚染度は.mg/mlと当社推奨の管理限界値のmg/mlを超えていました。機器の潤滑状態機器の潤滑状態は正常と判断します。SOAPSOAPの結果、ニッケルがppm、油の添加剤成分であるリンがppm、外部から混入したと思われるナトリウム、ホウ素が共にppm検出されました。軸受の摩耗を示す錫が検出されていないことから、良好と判断します。D－SOAPD－SOAPの結果、軸受の摩耗を示す錫が、外部から混入したと思われるナトリウムが検出されました。フェログラフィー異常摩耗の早期発見パラメータであるフェログラフィーのIs値がと良好の範囲にあり、潤滑状態は正常と判断します。
報告№101-0055 | 分析№101-00616 | 101-00616 | μm以下の摩耗粒子が支配的であり、ベアリング寿命の指標と考えられているフレーキングの発生は確認されず、継続使用可能な状況にあると考えられます。粘度は良好と判断します。粘度はmm/sと新油値mm/sに比較して、粘度変化率は-％と当社推奨の管理目安内にあり、良好と判断します。水分は良好と判断します。水分は.ppmと当社推奨の管理目安内にあり、良好と判断します。全酸価は良好と判断します。全酸価は.mgKOH/gと新油値.mgKOH/gに比較して変化はなく、良好と判断します。IRは新油に比較して変化はなく、良好と判断します。IRはチャートに示すように新油に比較して変化はなく、良好と判断します。計数汚染度はNAS級と良好と判断します。計数汚染度はNAS級と当社推奨の管理目安内にありました。重量汚染度はmg/mlとやや汚染されていました。重量汚染度はmg/mlと当社推奨の管理目安を超えており、やや汚染されていました。機器の潤滑状態鉄濃度がppmと高い値を示していた。SOAPの結果、ベアリングの軌道面、転動面の摩耗により発生したと思われる鉄がppm検出されました。鉄濃度がppmと高い値を示していた。D－SOAPの結果、ベアリングの軌道面、転動面の摩耗により発生したと思われる鉄がppm検出されました。μm以下の小さな摩耗粒子が支配的でした。μm以下の摩耗粒子が支配的であり、ベアリング寿命の指標と考えられているフレーキングの発生は確認されず、継続使用可能な状況にあると考えられます。
報告№109-09136 報告№112-00046 | 分析№109-001160 分析№112-000114 | 112-000114 | 潤滑油は継続使用可能な状態にあると判断します。粘度、全酸価、IR、RBOTの各データは良好でした。尚、別紙RBOTの減少傾向から油の余寿命を求めた結果、本試料は直近の更油から起算して稼働日数が年月まで使用可能であることが分かります。水分は良好でした。
報告№101-0132 | 分析№101-01146 | 101-01146 | 分析の結果、フェログラフィー、SOAP／D－SOAPを除く項目は良好でした。フェログラフィーの結果、摩耗の過酷度を示すIs値がの乗と比較的低いものの、摩耗粒子の形態観察の結果、若干ベアリング軌道面、転動面から発生した粒子が確認されることから、ベアリングの軌道面、転動面に微小な疲労剥離が発生したものと考えられます。現在のところ、ギヤ歯面は全く問題ないと思われますが、ベアリング軌道面及び転動面に肉眼では確認できない程度の微小なフレーキングが発生していることが確認されておりますので、今後、これらの微小な傷が起点となって、疲労摩耗が進展しますので、定期的に分析を実施し、摩耗の進行状況を確認されることを推奨します。分析周期は、ご提供いただいた回転数から、運転時間が時間経過すれば採油可能な状態になりますので、次回分析は運転時間時間後に採油を実施されることを推奨します。又、油中の汚染粒子濃度が高くなっており、これらの汚染粒子がギヤ歯面やベアリング軌道面、転動面に噛み込み摩耗を進行させますので、更油、油槽内の入念な洗浄を実施されることを併せて推奨します。尚、粘度が.mm/sとモービルギヤとしては低く、モービルギヤの可能性がありますので、ご確認ください。
報告№108-0411 報告№110-00561 | 分析№108-02745 分析№110-002511 | 110-002511 | Iカップリング発光分光分析供試のギヤ油をSOAP／D－SOAPで分析した結果、鉄、鉛、銅、ニッケル、錫、リン、カルシウム、アルミニウム、ケイ素が検出されました。これらの検出された金属元素から発生箇所を推定すると鉄、鉛、銅、ニッケル、錫・軸受等リン・オイル添加剤カルシウム、アルミニウム、ケイ素・外部混入異物であると思われます。このうち、機械部品が摩耗したと思われる元素はのグループです。フェログラフィー異常摩耗の早期発見パラメータとして摩耗粒子を定量化して評価するフェログラフィーのIs値は、前回のの乗から乗に低下したことから、潤滑状態が安定していることを示していました。摩耗粒子の形態で比較的多く観察された粒子は、繰返し応力を受けて発生する疲労摩耗粒子でした。このような摩耗粒子が観察された場合には、潤滑部では疲労による疲労摩耗が発生していることが分かります。機器の汚染状態前回に比較して計数汚染度はNAS級からNAS級にランク減少し、良好でした。分析結果計数汚染度は良好と判断します。計数汚染度計数汚染度はNAS級と当社推奨の管理限界値のNAS級以内にあり、良好と判断します。重量汚染度はmg/mlでした。機器の潤滑状態フェログラフィーの結果、繰返し応力を受けて発生する疲労摩耗粒子が比較的多く観察されました。SOAPSOAPの結果、油の添加剤成分であるリンが検出されました。摩耗により発生する鉄が検出されていないことから、良好と判断します。D－SOAPD－SOAPの結果、摩耗により発生する鉄、銅が検出されました。フェログラフィー異常摩耗の早期発見パラメータであるフェログラフィーのIs値がの乗と良好の範囲にあるものの、摩耗粒子の形態観察の結果、繰返し応力を受けて発生する疲労摩耗粒子が比較的多く観察されました。軸受は継続使用可能な状態にあると判断します。今後も定期的に分析を実施し、摩耗の進行状況を確認することを推奨します。
報告№108-5071 報告№110-00397 | 分析№108-02721 分析№110-001796 | 110-001796 | 潤滑油は継続続使用可能な状態にあるものの、今後は障害予防を目的に以下の対策を推奨します。追加分析消泡性能が低下した場合、ギヤ歯面での油膜形成に影響が出て摩耗の発生が進展することがあります。今後は消泡性能低下の影響により摩耗が進展する可能性がありますので、フェログラフィーおよびSOAPを追加することを推奨します。分析周期の短縮今後、全酸価の上昇が予測されますので、同様に分析周期を短縮して傾向監視を強化することを併せて推奨します。分析結果全酸価が上昇していました。泡立ち試験の結果、消泡性能が低下していることが確認されました。粘度粘度はmm/sと新油値mm/sに比較して、粘度変化率は-.％で、当社推奨の管理限界値である±％以内にあり、良好と判断します。泡立ち試験泡立ち試験は-と新油に比較して高い値でした。水分は.ppmと当社推奨の管理限界値の以下であり、良好と判断します。全酸価全酸価は.mgKOH/gと新油値.mgKOH/gに比較して高いものの、IRの結果で油劣化の兆候を示すカルボン酸の吸収が確認されていないことから、良好と判断します。
報告№109-09136 報告№111-00747 | 分析№109-001160 分析№111-003778 | 111-003778 | 分析の結果、潤滑油は使用可能な状態であると判断しますが、油中の汚染度が高いことから、異常摩耗の進展に至るか安定するかを見るため傾向監視することを推奨します。なお、可能であれば、濾過を推奨します。濾過、或いは、更油油中の汚染度が高いことから、観察された摩耗粒子や異物等が軸受軌道面に噛み込み摩耗が進行することが懸念されるため、濾過、或いは、更油を推奨します。定期的な分析凝着摩耗の進行を監視するため、定期的に分析を実施し、分析データによる摩耗の進行状況を確認することを推奨します。フェログラフィーIs値は異常摩耗の早期発見パラメータのつで、摩耗粒子を定量化するために用います。今回のIs値はの乗であり、潤滑状態は厳しいと判断できます。摩耗粒子の形態で比較的多く観察された粒子は、潤滑状態が正常な場合に発生する摩耗粒子金属潤滑部が局部的に油膜切れを起して発生する鉄系および銅系シビア粒子局部的に高圧・高温となる場合に発生するフリクションポリマでした。これらの摩耗粒子が観察された場合、潤滑部で発生している摩耗形態は、正常なマイルド摩耗潤滑状態がやや厳しい凝着摩耗であり、そして局部的ではあるものの高圧・高温の箇所が発生していることも分かります。フリクションポリマは、潤滑油が軌道面に押し込められ高圧状態になると同時に、圧縮熱により高温状態になった結果、基油自身が重合反応を起こし生成することが知られています。そのため、高圧高温状態の解消がなされなければ、潤滑油の劣化が進行し、粘度上昇に因る潤滑異常に進展する場合があります。銅を使用した箇所は、転がり軸受の型番から保持器であることがわかります。今後保持器の摩耗が進行することで転動体とのギャップが大きくなると共に振動が増大し、摩耗の進行につながることが懸念されます。Iカップリング発光分光分析供試の潤滑油を分析した結果、検出された金属元素は、SOAPの結果表に示すように、鉄、銅、クロム、錫、リン、亜鉛、アルミニウム、ナトリウムでした。検出されたこれらの金属元素から発生箇所を推定すると鉄、銅、クロム、錫、亜鉛・軸受等リン・オイル添加剤アルミニウム、ナトリウム・外部混入異物であると思われます。このうち、機械部品が摩耗したと思われる元素はのグループです。計数汚染度、重量汚染度は管理限界値を超えていました。フィルタ表面の異物観察で表面が茶褐色で銅合金、鉄錆、砂等が観察されたことから、汚染度が高い要因は、摩耗とスラッジ、そして外部混入異物の影響と思われます。
報告№106-4500 報告№106-0050 | 分析№106-00057 分析№106-00279 | 106-00279_変更 | 【診断状況】分析の結果、現状本軸受は継続使用可能な状態にありますが、摩耗粒子形態観察で局部的な油膜切れで発生した摩耗粒子が一部に観察されており、今後油膜切れにより発生した傷が起点となって疲労摩耗に進展することが懸念されます。一方、SOAP／D－SOAPの結果、海水中に含まれるナトリウムやマグネシウムが検出されたことから、海水が混入した可能性があります。但し、ナトリウムはグリース成分に含まれている場合がありますので、新グリースをご提供ください。なお、海水の影響で金属表面に腐食が発生する場合があり、腐食発生によるベアリング損傷を予防するため、今後はトライボ診断の結果によってはグリースの入れ替えとシール部の点検が必要になると思われます。【診断結果】摩耗粒子形態観察で転がり軸受の寿命の指標となるフレーキングの発生は確認されておらず、本軸受は継続使用可能な状態にあると判断します。尚、現状では過去のデータがなく、今後の摩耗進行状況を把握するためにも、年に度トライボ診断を実施し、摩耗の進行状況および海水の影響で発生する腐食摩耗の発生状況を確認することを推奨します。報告書の管理表中に示しているSOAP／D-SOAPは、グリース潤滑の場合、摩耗粒子が均一に分散していないため、測定値が大きく変動することがありますので参考値としてお考え下さい。
| 分析№ 分析№ | 9801138 | ○○第ニ発電所＃G入口弁・圧油槽諸元 採油日 来歴 - '.. 浄油前 - '.. 浄油後 分析結果 採油日 来歴 NAS等級 重量汚染度 - '.. 浄油前 ． - '.. 浄油後 ． 分析の結果、汚染度NAS等級、重量汚染度、共に浄油前に比較して清浄な状態に改善されており、浄油の効果はあったものと考える。又、粘度、水分、全酸価、SOAP、IRは良好であり、この油は継続使用可能と判断する。
報告№109-09136 報告№109-09546 | 分析№109-001160 分析№109-003387 | 109-003387 | IRを除く項目は良好でした。IRの結果でIRチャートに示すように新油と異なるピークが確認されました。異種油の混入、或いは、油名が違う可能性があります。結論酸化劣化の進行は確認されなかったことから、潤滑油は継続使用可能な状態にあると判断します。異種油の混入、或いは、油名が違う可能性がありますので、再度ご確認下さい。
報告№109-09136 報告№113-00312 | 分析№109-001160 分析№113-001276 | 113-001276 | 分析の結果、油中の汚染度がやや高いものの、は良好であることから、潤滑油および対象設備は継続使用可能な状態にあると判断します。但し、凝着摩耗粒子が観察されたことから、今後の摩耗の進行および摩耗粒子の増加による汚染度の上昇が懸念されるため、以下の対策を推奨します。定期的な分析今後懸念される汚染度の上昇および凝着摩耗の進行を監視するため、定期的に分析を実施することを推奨します。分析結果はフェログラフィーおよびSOAP/D-SOAPの結果から総合的に判断した結果、継続使用は可能ですが、今後の機器の機能を確認するためにも傾向管理が有用と考えます。フェログラフィー【定量分析：Is値】Is値は異常摩耗の早期発見パラメータのつで、摩耗程度を定量化するために用います。今回のIs値はの乗と低い値でした。フェログラフィー【定性分析：摩耗粒子および摩耗形態観察】分析結果から観察された代表的な粒子は、以下の通りでした。正常な摩耗粒子・潤滑状態が正常なマイルド摩耗により発生。黒錆・潤滑状態がやや厳しい凝着摩耗により発生。金属接触が厳しく、且つ、高い摩擦熱が発生していると考えられます。観察された摩耗粒子の中でも黒錆は、将来的な摩耗の進行に繋がる可能性を示唆しているため、傾向監視が必要と思われます。黒錆は、凝着摩耗に分類されます。これらの摩耗粒子は、摺動面で凝着、破断を繰り返し、この過程で生じる移着粒子が成長して摩耗粒子となります。そのため、摺動面では局部的に油膜切れが発生していることを示しています。この状態が継続した場合、摩耗粒子のサイズは徐々に大型化していき、設備の損傷に至る場合がありますので、傾向監視が必要です。Iカップリング発光分光分析【SOAP／D-SOAP】検出された金属元素から発生箇所を推定すると、以下の通りでした。鉄・シリンダ内壁、ポンプ内部等亜鉛、カルシウム、ナトリウム・外部混入異物計数汚染度はNAS級と当社推奨の管理限界値以下であるものの、やや高い値でした。フィルタ表面の異物観察で金属片、鉄錆、砂等が観察されたことから、汚染度がやや高い要因は、摩耗と外部混入異物の影響と思われます。重量汚染度は.mg/mlと良好でした。粘度、水分、酸価の各データは良好でした。尚、酸価は.mgKOH/gと、新油値.mgKOH/gに比較して高い値ですが、年月にTS-を投与した影響であり、異常ではありません。
報告№109-09136 報告№111-00196 | 分析№109-001160 分析№111-001033 | 111-001033 | 潤滑油および軸受は継続使用可能な状態にあり、保守サイクルおよび方法は適性であると判断します。但し、潤滑油には水分がやや多く含まれており、水分の影響により金属表面で腐食摩耗が発生し、発生した鐵錆等の粒子が潤滑部に噛み込み摩耗が進行することがありますので、更油或いは部分更油などにより相対的に水分濃度を低くするなどの方法を推奨します。フェログラフィー異常摩耗の早期発見パラメータとして摩耗粒子を定量化して評価するフェログラフィーのIs値は、潤滑状態はやや厳しいの乗でした。電子顕微鏡・X線マイクロアナリシス観察された粒子をSEM・XMAで詳細に分析した結果、粒子には鉄、マンガンが比較的多く含まれており、成分割合から粒子は主にシリンダやオイルリングから発生していると推奨できました。Iカップリング発光分光分析供試のタービン油を分析した結果、検出された金属元素は、SOAP-Tの結果表に示すように、鉄、鉛、銅、ニッケル、錫、リン、亜鉛、カルシウム、アルミニウム、ナトリウム、マグネシウム、ホウ素が検出されました。これらの検出された金属元素から発生箇所を推定すると鉄、鉛、銅、ニッケル、錫・軸受等リン、亜鉛、カルシウム、マグネシウム、ホウ素・オイル添加剤アルミニウム、ナトリウム・外部混入異物であると思われます。このうち、機械部品が摩耗したと思われる元素はのグループです。銅を使用した箇所の溶出・摩耗SOAP-Tで銅がppm検出されました。この影響については、別紙鉛および銅を使用した箇所の摩耗・溶出をご覧ください。計数汚染度計数汚染度はNAS級以上と汚染されていました。フィルタ表面の異物観察で金属片、鉄錆、砂等が観察されたことから、汚染度が高い要因は、摩耗、エンジンオイルの反応生成物、そして外部混入異物の影響と思われます。粒度分布粒度分布は.～μmの範囲にあり、.μmにピークが確認されました。水分はppmと当社推奨の管理限界値を超えていました。今後、水分の影響でエンジン内部に錆が発生し、その影響で摩耗が発生する懸念があります。
報告№109-09249 報告№112-00274 | 分析№109-001747 分析№112-001106 | 112-001106 | 潤滑油および軸受は継続使用可能な状態にあると判断します。但し、今後も摩耗の進行を傾向監視するため、以下の対策を推奨します。油槽内の清掃および更油潤滑油が汚染されていることから、油槽内は汚染されていると思われます。更油をする際には、油槽内を清掃し、更油する新油もNAS級程度の清浄な潤滑油を更油することを推奨します。軸受メタルの情報提供本設備がすべり軸受である場合、今後軸受メタルの摩耗が進行すると、摩耗程度を評価する必要がありますので、次回分析時には、メタルサイズ、回転数、直近のメタル交換からの運転時間をお知らせください。はフェログラフィーおよびSOAP／D-SOAPの結果から総合的に判断した結果、正常な状態にあると考えられます。フェログラフィー【定量分析：Is値】Is値は異常摩耗の早期発見パラメータのつで、摩耗粒子を定量化するために用います。今回のIs値はの乗と低い値でした。フェログラフィー【定性分析：摩耗粒子および摩耗形態観察】分析結果から比較的多く観察された粒子は、以下の通りでした。正常な摩耗粒子・潤滑状態が正常なマイルド摩耗により発生。Iカップリング発光分光分析【SOAP／D-SOAP】検出された金属元素から発生箇所を推定すると、以下の通りでした。鉄、鉛、銅、アンチモン、錫、亜鉛・軸受等カルシウム、バリウム、ナトリウム・外部混入異物亜鉛を使用した箇所の溶出・摩耗亜鉛が金属濃度でppm、金属濃度でppm検出されました。亜鉛を使用した箇所の溶出・摩耗が発生していると思われます。亜鉛メッキ等であった場合、耐食性が低下して腐食に進展することが懸念されます。水分、汚染粒子数は良好でした。汚染度物重量はmg/mlと当社推奨の管理限界値を超えていました。金属濃度で軸受メタルの主成分である錫、亜鉛が比較的高い値であり、フィルタ表面の異物観察でグレーの粘ちょう物、金属片、鉄錆、砂等が観察されたことから、汚染度が高い要因は、摩耗とスラッジ、そして外部混入異物の影響と思われます。．粘度、酸価、酸化安定度、有機物・有機化合物の各データは良好でした。分析結果特性低下特性低下に係るパラメータの分析結果は良好と判断します。粘度粘度はmm/sと新油値mm/sに対する粘度変化率は-％で、当社推奨の管理限界値である±％以内にあり、良好と判断します。酸価添加油の酸価は、油メーカによって初期値が違うため統一した管理基準を設定するのが困難であることから、当社では管理限界値を設定しておらず、新油分析値との比較及び他の分析項目の結果より酸価の状態判断を行います。その結果、酸価は.mgKOH/gと新油値.mgKOH/g以下にあることから、良好と判断します。酸化安定度酸化安定度はminであり、当社推奨の管理限界値のmin以上であることから良好と判断します。有機物・有機化合物有機物・有機化合物は、IRチャートによる新油分析値との比較の結果、cm-付近に劣化の兆候を示すカルボン酸の吸収が確認されていないことから、良好と判断します。色相はLでした。汚染に係るパラメータの分析結果は、汚染度物重量は当社推奨の管理限界値を超えていました。水分は.ppmであり、当社推奨の管理限界値の以下であることから良好と判断します。汚染粒子数はNAS級であり、当社推奨の管理限界値のNAS級以下であることから良好と判断します。汚染度物重量はmg/mlであり、当社推奨の管理限界値のmg/ml以下であることから良好と判断します。摩耗運転中における潤滑状態は正常であったものと判断します。異常摩耗の早期発見パラメータであるフェログラフィーのIs値がの乗と良好の範囲にあったことから、潤滑箇所の潤滑状態は正常と判断します。金属濃度SOAP法により金属濃度を測定した結果、潤滑箇所で発生する金属接触よって検出される銅がppm、錫がppm、亜鉛がppm検出されました。金属濃度酸溶解法により金属濃度を測定した結果、潤滑箇所で発生する金属接触によって検出される鉄が、鉛が、銅が、アンチモンが、錫がppm、亜鉛がppm、外部から混入したと思われるカルシウムが、バリウムが、ナトリウムが検出されました。
報告№104-0343 報告№104-0343 | 分析№104-02363 分析№104-02363 | 104-02363 | 分析の結果、全てのデータが良好であることから、この油は継続使用可能であり、潤滑状態も正常と判断します。尚、主機停止中に油槽上部から採油を実施しているため、油循環中の採油に比較して油中粒子が沈降して低濃度になっている部分を採油していると考えられます。したがって、油が循環している状態で採油を実施した場合に比較して、分析データが低くなり、異常な状態を見落としてしまう可能性がありますので、今後の採油は、停止直後、或いは、油循環中に採油を実施されることを推奨します。は良好と判断します。粘度は良好と判断します。粘度はmm/sと新油値mm/sに比較して、粘度変化率は-％で、当社推奨の管理限界値である±％以内にあり、良好と判断します。水分は良好と判断します。水分はppmと当社推奨の管理限界値の以下であり、良好と判断します。全酸価は良好と判断します。全酸価は.mgKOH/gと新油値.mgKOH/gに比較して変化はなく、良好と判断します。IRの結果、良好と判断します。IRの結果、油劣化の兆候を示すカルボン酸の吸収が確認されていないことから、良好と判断します。RBOTの結果、良好と判断します。RBOTはminと当社推奨の管理限界値のmin以上であり、良好と判断します。は良好と判断します。計数汚染度は良好と判断します。計数汚染度はNAS級と当社推奨の管理限界値のNAS級以内であり、良好と判断します。重量汚染度は良好と判断します。重量汚染度は.mg/mlと当社推奨の管理限界値のmg/ml以内であり、良好と判断します。機器の潤滑状態機器の潤滑状態は正常と判断します。SOAPの結果は良好です。SOAPの結果、油の添加剤成分であるリンがppm、バリウムがppm検出されました。D－SOAPの結果は良好です。D－SOAPの結果、鉄、軸受の摩耗を示す錫、外部から混入したカルシウム、ナトリウムが共に検出されました。フェログラフィーの結果は良好です。異常摩耗の早期発見パラメータであるフェログラフィーのIs値が、のマイナス乗と良好の範囲にあり、潤滑状態は良好と判断します。
報告№106-0025 報告№106-4584 | 分析№106-00118 分析№106-02943 | 106-02943 | 分析の結果、銅を使用した箇所の摩耗が確認されました。銅を使用した箇所、例えばベアリングであれば保持器などが考えられます。仮に保持器が銅であった場合、今後保持器とコロとのギャップが増大し、振動発生に繋がることが懸念されるため、ヶ月後に再度分析を実施し、摩耗の進行状況を確認することを推奨します。これらのことは、異常摩耗の早期発見パラメータであるフェログラフィーのIs値がの乗と高いこと摩耗粒子形態観察の結果、微小領域の疲労により発生する疲労摩耗粒子、銅合金が多く観察されたことSOAP／D－SOAPの結果、銅が検出されたこと以上のことから判断しました。尚、D－SOAPの鉄濃度がppm、油量リットルから摩耗体積を計算するとmmとなります。この体積からベアリング軌道面の摩耗面積を検討し、この情報を傾向管理する必要がありますので、ベアリング番号および前回更油日をお知らせ下さい。
報告№109-09250 報告№109-09250 | 分析№109-001791 分析№109-001791 | 109-001791 | 分析の結果、全ての分析項目の値が当社推奨の管理基準を満たしており、新油分析値との比較結果も問題となる値はなかったことから、油は継続使用可能な状態であり、運転中における潤滑状態も正常であったものと判断します。特性低下特性低下に係るパラメータの分析結果は良好と判断します。粘度粘度はmm/sと新油値mm/sに対する粘度変化率は+％で、当社推奨の管理限界値である±％以内にあり、良好と判断します。全酸価添加タービン油については、当社では管理限界値を設定しておらず、新油分析値との比較及び他の分析項目の結果より全酸価の状態判断を行います。その結果、全酸価は.mgKOH/gと新油値.mgKOH/gに比較して変化はなく、良好と判断します。酸化安定度酸化安定度はminであり、当社推奨の管理限界値のmin以上であることから、良好と判断します。有機物・有機化合物有機物・有機化合物は、IRチャートによる新油分析値との比較の結果、cm-付近に劣化の兆候を示すカルボン酸の吸収が確認されていないことから、良好と判断します。色相はLであり、新油値のLに比較して変化がないことから、良好と判断します。汚染に係るパラメータの分析結果は良好と判断します。水分はppmであり、当社推奨の管理限界値の以下であることから、良好と判断します。汚染粒子数はNAS級であり、当社推奨の管理限界値のNAS級以内であることから、良好と判断します。汚染度物重量は.mg/mlであり、当社推奨の管理限界値のmg/ml以内であることから、良好と判断します。摩耗運転中における潤滑状態は正常であったものと判断します。異常摩耗の早期発見パラメータであるフェログラフィーのIs値がの乗と当社基準値と比較して良好の範囲にあったことから、潤滑箇所の潤滑状態は正常と判断します。金属濃度SOAP法により金属濃度を測定した結果、外部から混入したと思われるリンがppmと僅かに検出されましたが、良好と判断します。金属濃度酸溶解法により金属濃度を測定した結果、外部から混入したと思われるカルシウム、ナトリウムが共にと僅かに検出されましたが、良好と判断します。
報告№109-09136 報告№110-00250 | 分析№109-001160 分析№110-000961 | 110-000961 | は、摩耗粒子の形状、材質、サイズを判断パラメータに摩耗の発生箇所や原因、厳しさなどをフェログラフィー法およびIカップリング発光分光分析法による油中金属濃度で評価します。特に、フェログラフィー法により摩耗粒子をサイズ毎に配列・数値化して求めるIs値は、異常摩耗を早期発見するパラメータであり、また粒子の表面形状は摩耗の原因を知るパラメータにもなります。潤滑油中からはSOAPで鉄、鉛、銅、ケイ素、D－SOAPで鉄、鉛、銅、クロム、錫、亜鉛が検出されました。検出された金属は、粒子の観察結果から異物の噛み込みなどで発生する切削粒子、金属潤滑部が局部的に油膜切れを起して発生する銅系シビア粒子でした。これらのことから、潤滑部では異物による切削摩耗と油膜破断による凝着摩耗が混在していることが分かりました。観察された切削摩耗は、摩耗の中でも摩耗の進行速度が速いことから、この摩耗形態が観察された場合は傾向監視により摩耗の進行を確認することが必要です。特に、切削摩耗の原因となる混入異物が残留している場合、異物により摩耗が継続して発生する可能性があります。摩耗状態は、異常摩耗の早期発見パラメータであるIs値であらわされますが、本試料油はの乗と高い範囲にあり、潤滑状態は厳しい状態にあると思われます。・ケイ素の検出ケイ素がppm検出されました。一般に、潤滑油中からケイ素が検出された場合の原因として、シリコン油或いは、シリコン系の添加剤が検出されるフェログラフィーおよびフィルタ表面の異物観察で砂が多く観察され、これが検出されるシリコングリースをシール部に塗布している場合、このシリコングリースが潤滑油に混入して検出されるなどが挙げられますが、今回検出が比較的高濃度であることからの可能性が高いと考えられますについては、分析結果では確認することが出来ませんので、これに関する情報があれば提供をお願いします。・オイルリングの摩耗油中金属元素で銅が高濃度で検出されました。これは、潤滑油用のオイルリングが摩耗して発生したものと推定されますが、オイルリングの摩耗が進行した場合、潤滑油の適正なかきあげに影響が生じ、軸受軌道面の油膜切れの原因となることから注意が必要です。潤滑油膜に混入した外部混入の異物や潤滑摺動部で発生した摩耗粒子は、摩耗を促進させ、或いは摩擦係数を上昇させるなど、潤滑状態に悪影響を与える因子であり、そのため油中異物の粒子数と重量は潤滑状態を評価するパラメータとして使用します。油の汚染物の中には、固形物の他に水分もあります。油中に混入した水分は、潤滑摺動部で腐食が発生したり、油の酸化劣化の加速触媒となるため、油中の水分は重要な管理パラメータです。計数汚染度はNAS級以上、重量汚染度はmg/mlと共に当社推奨の管理限界値を超えていました。フィルタ表面の異物観察で銅合金、鉄錆、砂等が観察されたことから、汚染度が高い要因は、摩耗と外部混入異物の影響と思われます。一方、油中の水分を計測した結果、水分はppmと新油と同等であり継続使用可能な状態にあることが確認されました。は、油の粘度、油中のスラッジの発生量を判断パラメータに、粘度、全酸価、IR、RBOTで評価します。分析の結果、油の粘性を示す粘度は、mm/sと新油値.mm/sに比較した粘度変化率は-％とほぼ変化はなく、油中のスラッジの発生量を示す全酸価は、新油値のに比較して大きな変化のない.mgKOH/gと劣化は見られず、さらにはIRの結果でも油が劣化した場合に発生するカルボン酸の発生も確認されず、酸化防止剤の残存量を示すRBOTは、限界値minに比較して、十分に残量があるminであった以上のことから、潤滑油の劣化は確認されませんでした。結論分析の結果から、今回の黒化した原因は異常摩耗により発生した摩耗粒子によるものと判断します。潤滑油は、非常に黒化しています。黒化の原因となっている摩耗粒子は、軸受摺動面に入り込み、いわゆる摩耗が摩耗を促進する状態になると思われます。したがって、早急な更油を推奨します。油の汚染度が高く、観察された異物が軸受摺動面に噛み込み摩耗が進行することが懸念されるため、早急な更油を推奨します。尚、凝着摩耗が発生していることから、軸振れ、軸振動など振動法による監視もあわせて実施されることと、摩耗の進行を傾向監視するため、定期的な分析の実施を推奨します。傾向監視のための次回採油時期は、理論的に求めると最短で約時間となります。この時間は、油中汚染物が均一になるために必要とする時間であり、この時間を経過すれば、再分析の結果から潤滑状態の傾向を確認することが可能となります。理論時間を参考に次回採油時期を検討されることを提案します。
報告№106-4553 報告№106-4553 | 分析№106-01455・1456 分析№106-01455・1456 | 106-01455_1456 | ○○＃G水車軸受で軸受温度が数まで上昇した。そのため、メタルの分解点検を実施したところ、下メタル側に強い当たりの痕跡が確認された。手入れをして再度運転を開始したが、軸受温度がまでしか低下しないため、運転を停止した。トライボ診断を実施し、軸受温度が以下に下がらない原因を検討する。軸受の温度が上昇した原因軸受の温度が上昇した原因は、以下のことが考えられました。粘度の上昇粘度上昇による旋回振動発生に伴う軸受温度上昇旋回振動により発生する油膜切れに伴う金属接触による摩擦熱増大これらのことは以下の分析結果から判断しました。粘度の上昇全酸価がmgKOH/gと当社推奨の管理限界値.mgKOH/gを大きく超え、IRで油劣化の兆候を示すカルボン酸の吸収が確認されたことから、油の劣化が発生していることが確認されました。更に水分がと当社推奨の管理限界値レベルにあり、粘度がmm/sとVG相当の油としては非常に高いことから、定格運転中の軸受温度が高目であるなどの温度の影響が存在し、油が劣化しやすくなっていたことに加えて、油劣化の加速触媒である水分の混入により、油劣化が進行して粘度が上昇したものと考えられました。高汚染度油計数汚染度がNAS級以上、重量汚染度がmg/mlと共に当社推奨の管理限界値を超えていました。金属接触発生SOAP／D－SOAPの結果で鉄、鉛、錫、銅が多く検出されたことから、軸受メタル及び鉄を使用した箇所、主軸、軸受の支持部等で摩耗が発生していることが確認されました。異常摩耗の早期発見パラメータであるフェログラフィーのIs値がの乗と高く、摩耗粒子形態観察の結果、腐食により発生した赤錆が多く観察されました。対策油が劣化しているため、大至急油交換の実施を推奨します。腐食による赤錆が多く観察されたことから、油交換を実施する際には油槽内を清掃されることを併せて推奨します。また、熱の影響による酸化劣化を抑制するため、無添加タービン油ではなく、添加タービン油の使用をあわせて推奨します。軸受内部に付着していた付着物D－SOAPの結果で鉄が最も多く検出され、SEM・XMAで観察された粒子には、酸素と鉄が多く検出され、更に粒子の形状から、この付着物は、腐食摩耗により発生した鉄錆であると考えられました。この腐食摩耗は、前述した油の劣化進行の影響と考えられました。
報告№108-5071 報告№110-00727 | 分析№108-02721 分析№110-003390 | 110-003390 | 潤滑油は継続続使用可能な状態にあるものの、今後は障害予防を目的に以下の対策を推奨します。追加分析消泡性能が低下した場合、ギヤ歯面での油膜形成に影響が出て摩耗の発生が進展することがあります。今後は消泡性能低下の影響により摩耗が進展する可能性がありますので、フェログラフィーおよびSOAPを追加することを推奨します。分析結果泡立ち試験の結果、消泡性能が低下していることが確認されました。粘度粘度はmm/sと新油値mm/sに比較して、粘度変化率は-％で、当社推奨の管理限界値である±％以内にあり、良好と判断します。泡立ち試験泡立ち試験は-と新油に比較して高い値でした。水分はppmと当社推奨の管理限界値の以下であり、良好と判断します。全酸価全酸価はmgKOH/gと新油値mgKOH/g以下であり、良好と判断します。
報告№109-09136 報告№113-00467 | 分析№109-001160 分析№113-001950 | 113-001950 | 減速機は継続使用可能な状態にあると判断します。は、フェログラフィーおよびSOAP/D-SOAPの結果から総合的に判断した結果、正常な状態にあると考えられます。フェログラフィー【定量分析：Is値】Is値は異常摩耗の早期発見パラメータのつで、摩耗程度を定量化するために用います。前回に比較してIs値はの乗から変化はなく、低い値でした。フェログラフィー【定性分析：摩耗粒子および摩耗形態観察】分析結果から観察された全ての粒子量は少でした。Iカップリング発光分光分析【SOAP/D-SOAP】検出された金属元素から発生箇所を推定すると、以下の通りでした。鉄、銅、ニッケル、錫・ギヤ、軸受等リン・添加剤カルシウム、ナトリウム・外部混入異物前回に比較して計数汚染度はNAS級からNAS級にランク低下し、良好でした。
報告№107-0158 報告№107-0158 | 分析№107-00871 分析№107-00871 | 107-00871 | 分析の結果、前回に比較して、計数汚染度がヶ月間でランク増加し、当社推奨の管理限界値を超えていました。D－SOAPで鉄が前回の.からヶ月間でppmに増加していました。また、リンおよび亜鉛も増加傾向を示していました。異常摩耗の早期発見パラメータであるフェログラフィーのIs値がの乗と高く、摩耗粒子形態観察およびフィルタ写真で鉄錆、砂が多く観察されたことから、汚染度および鉄が増加した原因は、外部から混入したと思われる異物や油のスラッジによるものと考えられました。以上のことから、本軸受は継続使用可能な状態にあると判断できますが、今後の採油は、廃油量を増量するなど外部からの影響を受けないように採油時にご配慮いただけますようお願い申し上げます。これらのことは、前回に比較して、計数汚染度はNAS級からNAS級以上にランク増加し、当社推奨の管理限界値を超えていたことD－SOAPで鉄が.からppmに増加したこと摩耗粒子形態観察の結果、外部から混入したと思われる鉄錆、砂が多く観察されたことフィルタ写真でも鉄錆、砂が多く観察されたこと以上のことから判断しました。尚、SOAPの銅濃度が前回のppmに比較してppmに増加していました。これは、本軸受油槽内で銅合金を使用した箇所、貴社ご提供の図面からデフレクターとバッフルという部品の溶出によるものと考えられます。これらの部品はオイルシールの役目を果たしており、シャフトとのギャップが増大し油漏れの原因になることが懸念されるため、巡視の際には、油漏れと油面の低下に注意を払い監視する必要があります。今後は、摩耗の増加、油劣化の進行を確認する必要があるため、ヶ月後に再度分析を実施することを推奨します。は良好と判断します。粘度は良好と判断します。粘度はmm/sと管理限界値以内にあり、良好と判断します。水分は良好と判断します。水分は.と当社推奨の管理限界値の以下であり、良好と判断します。全酸価は良好と判断します。全酸価はmgKOH/gと新油データのmgKOH/gに比較して高い値であるものの、IRの結果で油劣化の兆候を示すカルボン酸が確認されていないことから、良好と判断します。IRの結果、良好と判断します。IRの結果、油劣化の兆候を示すカルボン酸の吸収が確認されていないことから、良好と判断します。計数汚染度が当社推奨の管理限界値を超えていました。計数汚染度は当社推奨の管理限界値を超えていました。計数汚染度はNAS級以上と当社推奨の管理限界値のNAS級を超えていました。重量汚染度は良好と判断します。重量汚染度はmg/mlと当社推奨の管理限界値のmg/ml以内にあり、良好と判断します。機器の潤滑状態銅を使用した箇所の溶出が確認されました。SOAPの結果、前回同様に銅が多く検出されました。SOAPの結果、摩耗により発生する錫、油の添加剤成分であるリン、亜鉛が検出されました。一方、銅が検出されました。銅を使用した部分の溶出が発生していると考えられます。この溶出は検出された亜鉛系添加剤の成分と銅が反応し、溶出することが知られています。銅濃度は別紙鉱油の酸化に対する金属触媒の影響に示すように銅濃度が増加すると酸化速度が速まりますので、酸化劣化の進行状況を油分析により監視されることを推奨します。D－SOAPの結果、鉄が多く検出されました。D－SOAPの結果、摩耗により発生する鉄が検出されました。フェログラフィーの結果、外部から混入したと思われる鉄錆、砂が多く観察されました。異常摩耗の早期発見パラメータであるフェログラフィーのIs値がの乗と高く、摩耗粒子形態観察の結果、外部から混入したと思われる鉄錆、砂が多く観察されました。
報告№109-09094 報告№110-00627 | 分析№109-000877 分析№110-002742 | 110-002742 | は良好と判断します。尚、RBOTがminと新油値のminに比較してmin減少していました。このまま継続使用した場合、この減少傾向から限界値に到達するのは、別紙図RBOTの減少傾向に示すように時間と推定されました。潤滑油は継続使用可能な状態にあると判断します。≪状態監視とパラメータ≫分析の目的および各分析のパラメータは以下の通りです。特性低下目的：油の分析結果から、や劣化傾向ならびに添加剤の消耗程度、残存寿命などを確認する。粘度JISK全酸価JISK赤外線吸収スペクトルJISK酸化安定度試験JISK汚染目的：油の分析結果から、砂塵あるいは水・異種油などによるや、異物混入の有無を確認する。水分JISK計数汚染度JISB重量汚染度JISB光学顕微鏡観察摩耗目的：油中の摩耗粒子を分析する事により、回転・摺動部の潤滑状態、摩耗劣化の程度、余寿命などを解析する。摩耗診断電子顕微鏡観察JISKX線マイクロアナリシス油中金属濃度）JISK≪分析結果≫特性低下粘度：良好粘度値mm/sの新油値mm/sに対する変化率は-.％であり、当社推奨の管理限界値±％以内に留まっています。全酸価：良好全酸価.mgKOH/gは新油値の.mgKOH/gに比較し変化はないことから、問題は無いと判断します。赤外線吸収スペクトル：良好酸化安定度試験：良好酸化安定度試験の結果、数値minは当社推奨の管理限界値min以上に留まっており、現時点での使用は可能と判断します。汚染水分：良好水分値ppmは当社推奨の管理限界値以内に留まっています。計数汚染度：今回は実施していません。重量汚染度：今回は実施していません。光学顕微鏡観察：今回は実施していません。摩耗摩耗診断電子顕微鏡観察・X線マイクロアナリシス：今回は実施していません。油中金属濃度：今回は実施していません。
報告№101-8032 | 分析№101-00775 | 101-00775 | 精点Aを実施した結果、全酸価、IR、SOAPを除く項目は良好であった。全酸価が.mgKOH/gと新油値.mgKOH/gに比較して、約倍に上昇していた。IRの結果、油劣化の兆候を示すカルボン酸の吸収が見られ、SOAPの亜鉛が前回ppmからppmに減少していることから、全酸価が上昇した要因は、油の添加剤の酸化防止剤の主成分である亜鉛が減少し、ベースオイルの劣化が進行しつつあるためと考えられた。今後、劣化の進行速度が早まることが懸念されるため、ヶ月後の来年月に精点Aを実施し、油劣化の進行状況、及び、油中の酸成分により発生する腐食摩耗の有無を確認されることを推奨する。
報告№109-09136 報告№113-00463 | 分析№109-001160 分析№113-001914 | 113-001914_date140218 | 潤滑油および軸受は継続使用可能な状態にあると判断します。但し、将来的な摩耗進行の有無を確認するためにも傾向監視を継続することが有効です。定期的な分析今後懸念される摩耗の進行を監視するため、定期的に分析を実施することを推奨します。診断結果は良好と判断します。粘度前回に比較して今回の粘度は、mm/sからmm/sに低下していました。新油値mm/sに比較して、粘度変化率は-.％で、当社推奨の管理限界値である±％以内であり、良好と判断します。水分前回に比較して今回の水分は、ppmから.ppmに若干増加していました。当社推奨の管理限界値の以下であり、良好と判断します。酸価・IR潤滑油の酸化劣化は、酸価およびIRの結果から総合的に判断します。前回に比較して今回の酸価は、.mgKOH/gから変化はなく、新油値.mgKOH/g以下であり、IRの結果で酸化劣化の兆候を示すカルボン酸の吸収が確認されていないことから、良好と判断します。は良好と判断します。計数汚染度前回に比較して計数汚染度は、NAS級からNAS級にランク低下し、当社推奨の管理限界値NAS級以下であり、良好と判断します。重量汚染度前回に比較して今回の重量汚染度は、.mg/mlから.mg/mlに増加しているものの、当社推奨の管理限界値mg/ml以下であり、良好と判断します。光学顕微鏡写真重量汚染度で濾過したフィルタ表面上の夾雑物を光学顕微鏡で観察した結果、金属片、鉄錆、砂等が観察されました。総合的に判断した結果、は許容範囲内にあり、機器は継続使用可能と判定しますが、摺動部の摩耗が認められたため、定期的に潤滑油分析を実施し、摩耗推移を監視することが有用と考えます。フェログラフィー【異常摩耗指数：Is値】Is値は異常摩耗の早期発見パラメータのつで、摩耗粒子を定量化するために用います。今回のIs値はの乗とやや高い値であるものの、前回に比較してIs値の上昇傾向は確認されませんでした。フェログラフィー【定性分析：摩耗の形態観察】分析結果から比較的多く観察された粒子は、以下の通りでした。正常な摩耗粒子・潤滑状態が正常なマイルド摩耗により発生。シビア粒子・潤滑状態がやや厳しい凝着摩耗により発生。金属潤滑部が局部的に油膜切れを起していると考えられます。観察された摩耗粒子の中でもシビア粒子は摩擦面が将来的に異常摩耗へ進展する可能性を示唆しているため、傾向監視が必要と思われます。詳細は、別紙傾向監視が必要な摩耗粒子をご覧ください。Iカップリング発光分光分析【SOAP-T】検出された金属元素と、想定される発生箇所は、以下の通りです。鉄、銅、錫・軸受等リン、亜鉛・添加剤カルシウム、ナトリウム・外部混入異物
報告№109-09094 報告№109-09094 | 分析№109-000894 分析№109-000894 | 109-000894 | 分析の結果、全てのデータが良好であることから、この油は継続使用可能と判断します。特性低下全ての項目が良好の範囲にあったことから、特性低下は認められず良好と判断します。粘度は良好と判断します。粘度はmm/sと新油値mm/sに比較して、粘度変化率は+％で、当社推奨の管理限界値である±％以内にあり、良好と判断します。全酸価は良好と判断します。全酸価は.mgKOH/gと新油値.mgKOH/gに比較して高い値であるものの、有機物・有機化合物の結果、油劣化の兆候を示すカルボン酸の吸収が確認されていないことから、良好と判断します。有機物・有機化合物の結果、良好と判断します。有機物・有機化合物の結果、油劣化の兆候を示すカルボン酸の吸収が確認されていないことから、良好と判断します。酸化安定度の結果、良好と判断します。酸化安定度はminと当社推奨の管理限界値のmin以上であり、良好と判断します。汚染は良好と判断します。水分は良好と判断します。水分はと当社推奨の管理限界値の以下であり、良好と判断します。
報告№109-09300 報告№109-09300 | 分析№109-002160 分析№109-002160 | 109-002160 | 分析の結果、摩耗の安定が確認され、潤滑油も継続使用可能と判断します。これらのことは、前回に比較して、計数汚染度は等級に変化はなく、SOAP／D-SOAPの鉄および錫濃度に変化がないこと異常摩耗の早期発見パラメータであるフェログラフィーのIs値がと良好の範囲にあることを示す粘度、水分、全酸価、IR、RBOTの各データが良好の範囲にあること以上のことから判断しています。は良好と判断します。粘度は良好と判断します。粘度はmm/sと新油値mm/sに比較して、粘度変化率は-％で、当社推奨の管理限界値である±％以内にあり、良好と判断します。水分は良好と判断します。水分は.ppmと当社推奨の管理限界値の以下であり、良好と判断します。全酸価は良好と判断します。全酸価は.mgKOH/gと新油値に比較して高いものの、IRの結果で油劣化の兆候を示すカルボン酸の吸収が確認されていないことから、良好と判断します。IRの結果、良好と判断します。IRの結果、油劣化の兆候を示すカルボン酸の吸収が確認されていないことから、良好と判断します。RBOTの結果、良好と判断します。RBOTはminと当社推奨の管理限界値のmin以上であり、良好と判断します。は良好と判断します。計数汚染度は良好と判断します。計数汚染度はNAS級と当社推奨の管理限界値のNAS級以内にあり、良好と判断します。重量汚染度は良好と判断します。重量汚染度は.mg/mlと当社推奨の管理限界値のmg/ml以内にあり、良好と判断します。機器の潤滑状態機器の潤滑状態は正常と判断します。SOAPの結果は良好です。SOAPの結果、ニッケルがppm、油の添加剤成分であるバリウムがppm、外部から混入したと思われるケイ素、ナトリウム、ホウ素が共にppm検出されています。軸受の摩耗を示す錫は検出されていないことから、良好と判断します。D－SOAPの結果は良好です。D－SOAPの結果、鉄が、油の添加剤成分であるリンが、外部から混入したと思われる亜鉛が、カルシウムが、ナトリウムが検出されています。軸受の摩耗を示す錫は検出されていないことから、良好と判断します。フェログラフィーの結果は良好です。異常摩耗の早期発見パラメータであるフェログラフィーのIs値がと良好の範囲にあり、潤滑状態は正常と判断します。
報告№109-0010 報告№109-0010 | 分析№109-00036 分析№109-00036 | 109-00036 | 機器の潤滑状態分析の結果、前回同様に異常摩耗の早期発見パラメータがの乗とやや高いものの、SOAP／D－SOAPの鉄濃度が減少し、観察された摩耗粒子がμm以下の微小な鉄系摩耗粒子が支配的であることから、エンジン内で発生している摩耗形態は、潤滑状態が正常なマイルド摩耗が支配的であることが分かりました。マイルド摩耗は、機械が正常な摩耗をしている場合に発生する、いわゆる正常摩耗です。この状態は、金属がマイルドに擦られることにより金属表面に摩耗が極めて少ない特殊な表面層が形成され、摩擦表面が平滑な状態となります。この状態が安定である限り、摩耗状態は正常であり発生する摩耗粒子は少ないことが分かっています。今回観察された摩耗形態がマイルド摩耗が支配的であることから、現在のところ、シリンダおよびピストンリング、クランクメタル等は、継続使用は可能な状態にあると判断します。カルシウムの析出D－SOAPで前回同様にカルシウムがppm検出されました。カルシウムが検出された要因は、油の添加剤成分が析出したためと思われます。このカルシウムは、軸受メタルなどの摺動面の油膜に噛み込むサイズであることが多く、その影響でメタルなどの金属表面で切削摩耗が発生し、軸受寿命が短命化することがあります。カルシウムがこのように高濃度になるのは、一般にディーゼルエンジンの燃焼ガスや未燃焼ガスが、燃焼室から潤滑部に入り込んでいるため起きていると推定されます。この現象は、オイルリングやトップリングが正常であれば、発生しにくいものですが、オイルリングなどが摩耗していると、燃焼ガスや未燃焼ガスが燃焼室から潤滑油中に入り易くなると思われます。カルシウム濃度がこのように高い場合、軸受メタルは比較的短時間で摩耗する事を当社の研究で判明していますが、本機は、稼働率が不明であるため、メタル摩耗の進展速度を推し量ることは困難です。潤滑油はメタル摩耗の進展予防策として、μm以下のカルシウムを濾過できる精密な濾過機で潤滑油を濾過し、汚染度を改善することを推奨します。粘度の低下粘度が.mm/sと新油値のmm/sに比較して、粘度変化率は-％で、当社推奨の管理限界値である±％を僅かに超えていました。粘度低下の原因は、潤滑油中に混入した燃料油の影響などが考えられます。粘度が低下したままの運転は、軸受の油膜形成に影響が出たり、或いは、潤滑油槽内での異常燃焼の遠因となる事もありますので注意が必要です。定期的に分析を実施し、規定の粘度範囲内で使用できていることを確認されることを推奨します。
報告№109-09136 報告№113-00391 | 分析№109-001160 分析№113-001542 | 113-001542 | 潤滑油の劣化は確認されなかったものの、油中の汚染度が高く、今後異物の噛み込みによる切削摩耗の進行が懸念されます。軸受は継続使用可能な状態にあると判断します。但し、今後の摩耗の進行を確認するためにも傾向監視を継続することが有効です。定期的な分析今後懸念される切削摩耗、凝着摩耗、疲労摩耗の進行を監視するため、定期的に分析を実施することを推奨します。濾過または更油油中の汚染度が高く、異物の噛み込みによる摩耗の進行が懸念されることから、可能であれば、予防処置として濾過または更油等による汚染度の改善を推奨します。は、フェログラフィーおよびSOAP/D-SOAPの結果から総合的に判断した結果、継続使用は可能ですが、今後の摩耗の進行を確認するためにも傾向管理が有用と考えます。フェログラフィー【定量分析：Is値】Is値は異常摩耗の早期発見パラメータのつで、摩耗程度を定量化するために用います。前回に比較して、Is値はの乗から乗と桁低下し、低い値でした。フェログラフィー【定性分析：摩耗粒子および摩耗形態観察】分析結果から観察された代表的な粒子は、以下の通りでした。正常な摩耗粒子・潤滑状態が正常なマイルド摩耗により発生。切削粒子・異物や金属表面の微小突起による切削摩耗により発生。シビア粒子・潤滑状態がやや厳しい凝着摩耗により発生。金属潤滑部が局部的に油膜切れを起していると考えられます。疲労摩耗粒子・繰返し応力を受けて発生。観察された摩耗粒子の中でも切削粒子、シビア粒子は、将来的な摩耗の進行に繋がる可能性を示唆しているため、傾向監視が必要と思われます。摩耗形態の中でも切削摩耗は摩耗進行速度が速く、転がり軸受でこの摩耗形態が発生した場合には寿命が分の程度に低下することも知られており、切削摩耗により生じた軌道面の損傷が起点となって転がり軸受の寿命となるフレーキングに進展することから傾向監視による経過監視が必要です。切削摩耗の発生原因となる混入異物が残留している場合、この異物により切削摩耗が継続して発生する可能性があります。シビア粒子は、凝着摩耗に分類されます。この摩耗粒子は、軸受軌道面で凝着、破断を繰り返し、この過程で生じる移着粒子が成長して摩耗粒子となります。そのため、軸受軌道面では局部的に油膜切れが発生していることを示しています。この状態が継続した場合、摩耗粒子のサイズは徐々に大型化していき、設備の損傷に至る場合がありますので、傾向監視が必要です。Iカップリング発光分光分析【SOAP/D-SOAP】検出された金属元素から発生箇所を推定すると、以下の通りでした。鉄、鉛、銅、錫、亜鉛・軸受等リン・添加剤カルシウム、バリウム、アルミニウム、ケイ素、ナトリウム、マグネシウム・外部混入異物前回に比較して計数汚染度はNAS級以上からNAS級にランク低下しているものの、当社推奨の管理限界値に到達していました。フィルタ表面の異物観察で金属片、鉄錆、砂等が観察されたことから、汚染度が高い要因は、摩耗と外部混入異物の影響と思われます。前回同様に粘度、水分、酸価、IRの各データは良好でした。
報告№107-6588 報告№107-4553 | 分析№107-02904 分析№107-02743 | 107-02743 | トライボ診断の結果、潤滑油の基本特性、摩耗、汚染について以下のことが分りました。基本特性油の基本特性としての粘度、全酸価は新油データを基準として評価しますが、今回は油名が不明であったため、比較評価は出来ませんでした。正確な評価には、新油値、或いは新油の提供が必要です。但し、IRの結果から、油劣化の兆候を示すカルボン酸の吸収が確認されていないことから、劣化はなく継続使用は可能であると判断します。摩耗状態油中摩耗粒子の観察結果から、ギヤ歯面の潤滑はマイルドな状態にあるものの、SOAPで分析した結果、油中の鉄濃度が高いことが確認出来ました。また、弊社では潤滑状態の過酷度を知るパラメータとして、摩耗粒子の測定定結果を定量化したIs値を適用しています。今回、このパラメータによる評価をした結果、本試料の潤滑状態は流体潤滑から混合潤滑領域の中期的段階にあることが分かり、摩耗が更に進行する可能性があることが分かりました。汚染状態ギヤオイルとしての汚染度は、高い値でした。汚染度が高い要因は、SOAPで鉄、カルシウムが比較的多く検出されたことから、ギヤ歯面の摩耗や油の添加剤成分の析出によるものと思われます。総合判断油劣化はなく、汚染度が高いものの、油は継続使用が可能です。機器は、ギヤの種類が不明ですが、今回の汚染度では、油中汚染物がギヤ歯面に噛み込み摩耗が進行しやすく、その場合、ギヤ歯面のバックラッシが増大して噛み合い時に衝撃振動や騒音が大きくなる懸念があるため、摩耗進行に注意が必要です。採油後の再分析の採油周期は、油量、ポンプと出油量、ラインフィルタの精度により計算出来るため、これら情報の提供により計算しますので、計算が必要な場合は弊社営業担当者に連絡をお願いします。
報告№111-00372 報告№111-00372 | 分析№111-001676 分析№111-001749 | 111-001749 | グリースの物理的性状は良好と判断します。グリースは継続使用可能な状態にあると判断します。≪状態監視とパラメータ≫分析の目的および各分析のパラメータは以下の通りです。特性低下目的：グリースの分析結果から、グリースの物理的性状や劣化傾向などを確認する。全酸価JISK赤外線吸収スペクトルJISKちょう度JISK滴点JISK摩耗目的：グリース中の摩耗粒子を分析する事により、回転・摺動部の潤滑状態、摩耗劣化の程度、余寿命などを解析する。摩耗診断電子顕微鏡観察JISKX線マイクロアナリシス油中金属濃度JISK≪分析結果≫特性低下全酸価：良好全酸価.mgKOH/gは新油値の.mgKOH/gに比較し高くはあるものの、有機物・有機化合物試験の結果で油劣化の兆候を示すカルボン酸の吸収が見られないことから問題は無いと判断します。赤外線吸収スペクトル：良好ちょう度：良好ちょう度値はと当社推奨の管理限界値であるから以内に留まっています。滴点：良好滴点はと新油値のに比較し変化はないことから問題は無いと判断します。摩耗摩耗診断電子顕微鏡観察・X線マイクロアナリシス：今回は実施していません。油中金属濃度：今回は実施していません。
報告№109-09136 報告№111-00647 | 分析№109-001160 分析№111-003247 | 111-003247 | 潤滑油は継続使用可能な状態にあると判断します。本試料油の添加剤は、一般に、タービン油に比較して極圧添加剤や摩耗防止剤などの濃度が高く、この影響でRBOT試験の結果が変動する傾向があります。そのため、ギヤ油の余寿命の評価をタービン油と同等の精度で得るには、RBOTの結果に加え、粘度、全酸価、IRなどのデータを総合的に判断することが必要です。粘度、全酸価、IR、RBOTの各データは良好でした。油の余寿命は、使用油の使用期間または使用時間が不明であったため、ご依頼の油の余寿命に関する検討は行えませんでした。但し、分析の結果で新油値がminであったことから、使用期間を仮にヶ月間と仮定すれば余寿命は十二分にあると言えます。可能であれば、使用期間、あるいは使用時間の情報をご提供下さい。前回同様に水分は良好でした。
報告№108-0387 報告№109-09069 | 分析№108-02609 分析№109-000677 | 109-000677 | 今回の採油は、主機停止中にドレンバルブから実施しているため、別紙油中粒子の沈降の影響に示すように、沈降の影響を受けて分析データが高濃度に出る可能性があります。今回の分析は、以上のことを踏まえて結果を検討します。分析の結果、前回と同様に摩耗粒子の形態観察で疲労摩耗粒子が観察され、さらに異物の噛み込みにより発生する切削粒子が観察されたものの、高濃度の部分と思われる部分を採油したにもかかわらず、SOAP／D－SOAPの鉄濃度に変化はなく、また摩耗粒子で異常と判断するサイズの摩耗粒子は観察されていないことから、摩耗は安定していると判断します。転がり軸受で疲労摩耗や切削摩耗が発生している場合、比較的早い時期にフレーキングに進展する場合も考えられますので、定期的に分析を実施し、摩耗の進行速度を確認されることを推奨します。一方、である粘度、水分、全酸価、IRの各データは良好の範囲にあることから、この油は継続使用可能と判断します。これらのことは、異常摩耗の早期発見パラメータであるフェログラフィーのIs値がの乗と良好の範囲にあるものの、摩耗粒子の形態観察の結果、異物の噛み込みにより発生する切削粒子、疲労摩耗粒子が多く観察されたことSOAP／D－SOAPの結果、鉄濃度に変化はないことである粘度、水分、全酸価、IRの各データが良好の範囲にあること以上のことから判断しています。尚、トライボ診断では、バックラッシの増加量を分析結果から計算できますので、構造が確認できる図面、ギヤの形式、歯形、モジュール、歯数、入力側の回転数、増速比、歯幅をお知らせ下さい。計算結果をご報告いたします。
報告№108-0270 報告№108-0270 | 分析№108-01940 分析№108-01940 | 108-01940 | 分析の結果、計数汚染度がNAS級以上と当社推奨の管理限界値を超えていました。異常摩耗の早期発見パラメータであるフェログラフィーのIs値がの乗とやや高く、摩耗粒子の形態観察で異物の噛み込みなどで発生する切削粒子、金属接触が厳しい場合に発生するシビア粒子、外部から混入したと思われる鉄錆、砂等がやや多く観察されました。更にフィルタ表面の異物観察で鉄錆、砂等が観察されたことから、汚染度が高い要因は、摩耗と外部混入異物によるものと考えられました。観察された摩耗粒子から判る摩耗形態は、異物の噛み込みにより発生する切削摩耗と局部的な油膜切れにより発生する凝着摩耗であり、この摩耗形態が混在しているものと考えられました。特に切削摩耗は、異物が混入していない状態に比較して摩耗進行速度が速く注意が必要です。以上のことから、今後さらに摩耗が進行することが懸念されるため、予防処置として濾過を実施するとともに、定期的に分析を実施し、摩耗の進行状況を確認することを推奨します。計数汚染度は当社推奨の管理限界値を超えていました。計数汚染度は当社推奨の管理限界値を超えていました。計数汚染度はNAS級以上と当社推奨の管理限界値のNAS級を超えていました。重量汚染度は良好と判断します。重量汚染度は.mg/mlと当社推奨の管理限界値のmg/ml以内にあり、良好と判断します。機器の潤滑状態異常摩耗の早期発見パラメータであるフェログラフィーのIs値がの乗とやや高く、摩耗粒子の形態観察で異物の噛み込みなどで発生する切削粒子、金属接触が厳しい場合に発生するシビア粒子、外部から混入したと思われる鉄錆、砂等がやや多く観察されました。SOAPの結果は良好です。SOAPの結果、油の添加剤成分であるリンが検出されました。摩耗により発生する鉄および錫が検出されていないことから、良好と判断します。D－SOAPの結果、鉄および錫が検出されました。D－SOAPの結果、摩耗により発生した鉄、錫が検出されました。フェログラフィーの結果、異物の噛み込みなどで発生する切削粒子、金属接触が厳しい場合に発生するシビア粒子、外部から混入したと思われる鉄錆、砂等がやや多く観察されました。異常摩耗の早期発見パラメータであるフェログラフィーのIs値がの乗とやや高く、摩耗粒子の形態観察の結果、異物の噛み込みなどで発生する切削粒子、金属接触が厳しい場合に発生するシビア粒子、外部から混入したと思われる鉄錆、砂等がやや多く観察されました。
報告№108-0387 報告№108-6559 | 分析№108-02609 分析№108-03558 | 108-03558 | 初期試験を実施した結果、観察された摩耗粒子から本試料には初期のなじみ摩耗が発生していたと考えられます。今回のようになじみ過程で切削粒子が観察された場合は、なじみ過程が正常に終了していない場合があり、異常摩耗に進展することも懸念する必要があります。なじみ過程が正常な状態で終了した場合、切削粒子は観察されることが少なく、従って、今回のなじみ過程では、異物の噛み込みにより切削摩耗が発生したと考えられます。切削摩耗の原因となっている外部混入異物の除去を至急実施するとともに、濾過後およびヶ月後に再度初期試験を実施し、摩耗進行の有無を確認することを推奨します。これらのことは、異常摩耗の早期発見パラメータであるフェログラフィーのIs値がの乗と良好の範囲にあるものの、摩耗粒子形態観察の結果、異物の噛み込みなどで発生する切削粒子が多く観察されたこと以上のことから判断しています。
報告№108-0402 報告№108-0402 | 分析№108-02686・2687 分析№108-02686・2687 | 108-02686_2687_修正 | 駆動用電動機の電流値にハンチング現象が発生した。定常運転中の電流値は正常時でAであるが、今回の異常の電流値は～Aの範囲でハンチング現象が発生していた。減速機の潤滑状態を確認する。下部サポート軸受の潤滑状態を確認する。異常電流値の原因を確認する。減速機の潤滑状態を確認する。分析の結果、異常摩耗の早期発見パラメータであるフェログラフィーのIs値がの乗と高く、摩耗粒子の形態観察で異物の噛み込みなどで発生する切削粒子、小径の疲労摩耗粒子が多く観察され、電子顕微鏡およびX線分析の結果、銅系のμmサイズのシビア粒子、～μmサイズの鉄系シビア粒子が観察されたことから、摩耗形態は切削摩耗疲労摩耗凝着摩耗が混在していることが判りました。また、鉄がSOAPでppm、D－SOAPでppm検出されました。以上のことから、ギヤ歯面の摩耗量は比較的小さいものの、摩耗は進行する状態にあると考えられました。今後更に摩耗が進行することが懸念されるため、理論的計算の結果、今回の採油から時間以上経過していれば進行状態の確認が出来ますので、この経過時間以後に再度分析を実施されることを推奨します。一方、を示す粘度、水分、全酸価、IRの各データは良好であることから、この油は継続使用可能と判断します。【バックラッシ増加分の確認】減速機の構造から、最も負荷が大きく、摩耗が進行しやすい箇所をスパイラルベベルギヤとスパイラルベベルピニオンと推定し、この部分のバックラッシを求めました。分析結果から得られた鉄濃度ppmを使用して求めたバックラッシは、ベベルギヤとベベルピニオンギヤに摩耗が集中していたと仮定した場合、初期値からμm増加したものと推定されました。バックラッシ増加分の上限値は、メーカにより差異はあるものの、当社の推奨するバックラッシは一般に推奨されるμmを管理目安にしており、今回のデータはこの値に比較して十分に小さいことから、本歯車は継続使用可能な状態にあり分解点検の必要はないと判断します。下部サポート軸受の潤滑状態を確認する。分析の結果、異常摩耗早期発見パラメータであるフェログラフィーのIs値はの乗とやや高く、摩耗粒子の形態観察で異物の噛み込みなどで発生する切削粒子、金属接触が厳しい場合に発生するシビア粒子がやや多く観察され、電子顕微鏡およびX線分析の結果、～μmサイズのホワイトメタルのシビア粒子が確認されました。また、メタルの主成分である錫がSOAPで、D－SOAPでppm検出されました。以上のことから、サポートベアリングのスラスト軸受の摩耗が発生していることが確認されました。【スラストメタルの摩耗深さ】軸受メタルの摩耗は、軸受メタルの主成分である錫がSOAPで、D－SOAPでppm検出されたことから確認できます。軸受サイズ、SOAPの錫濃度、油量Lからメタルの摩耗深さを下式により算出しました。錫の摩耗体積＝錫濃度×-×油量×.×÷錫密度＝×-××.×÷.＝.平均的な摩耗深さ＝摩耗体積÷摩耗面積×＝.÷×＝計算の結果、平均的な摩耗深さがμmとなり、メタル表面粗さをsと仮定すると、メタルの摩耗は分の程度摩耗していることが確認できました。本設備は、周速が非常に遅いため油膜が非常に薄く、その影響で摺動面の状態が変化しやすく、油膜が形成されにくい状況が発生することも想定されますので、定期的に分析を実施し、摩耗の進行状況を確認することを推奨します。異常電流値の原因を確認する。減速機分析の結果から確認されたバックラッシの増加量は僅かであり、大型の鉄系摩耗粒子は観察されたものの、ギヤ歯面や転がり軸受の異常と判断する摩耗粒子は観察されず、また、SOAP／D－SOAPの鉄濃度は比較的低いことから、ギヤおよび転がり軸受の摩耗は軽微であり、異常電流値が発生した原因とは考えにくいと思われます。下部サポート軸受分析の結果で軸受メタルの摩耗が確認されていますが、メタルの摩耗体積は比較的小さく、継続使用可能な状態にあると考えられます。但し、SEM・XMAの結果、観察された錫の摩耗粒子サイズは大型の粒子が多く観察されたことから、摩耗が発生している時間は、比較的短時間であるものの、摩耗は非常に厳しい状態にあったと思われます。また、ホワイトメタルのシビア粒子が発生する状況は、混合潤滑の終期にあると想定されました。これらのことから、健全である流体潤滑と摩耗が進行する混合潤滑の終期を変動していた可能性が考えられました。まとめ以上のことから、減速機内部にあるギヤや転がり軸受の損傷がハンチング現象の発生原因の可能性は低いと思われました。一方、下部サポート軸受は、通常の運転では確認されない大きなホワイトメタルのシビア粒子が多く観察され、流体潤滑と混合潤滑の終期を変動していた可能性があり、これがハンチング現象発生のひとつの要因の可能性があると思われました。観察された摩耗粒子には、μmを超えるような非常に大型の摩耗粒子もあることから、サポート軸受の表面は油膜保持がしにくい状態になっていると判断します。この状態で継続使用した場合、低速回転で使用するとはいえ、金属接触は回避できないと思われますので、点検が必要と判断します。
報告№109-09136 報告№110-00685 | 分析№109-001160 分析№110-003199 | 110-003199 | Iカップリング発光分光分析供試のグリースを分析した結果、検出された金属元素は、油中金属濃度の結果表に示すように、銅、アンチモン、ニッケル、錫、リン、亜鉛、カルシウム、バリウム、アルミニウム、ナトリウム、マグネシウムでした。これらの検出された金属元素から発生箇所を推定すると銅、アンチモン、ニッケル、錫・軸受等亜鉛、バリウム、リン・グリース添加剤カルシウム、アルミニウム、ナトリウム、マグネシウム・増ちょう剤であると思われます。このうち、機械部品が摩耗したと思われる元素はのグループです。フェログラフィー摩耗粒子の形態で比較的多く観察された粒子は、潤滑状態が正常な場合に発生する摩耗粒子とでした。このような摩耗粒子が観察された場合には、潤滑部では正常なマイルド摩耗が発生していることが分かります。グリースの物理的性状IRの結果、新グリースのIRスペクトルと一致しない箇所が確認されました。異種グリースの混入または油名の誤りなどが考えられます。軸受は継続使用可能な状態にあると判断します。但し、異種グリースの混入の有無、油名を再度確認することを推奨します。
|  | 113-001366 | 分析の結果、鉄濃度が前回に比較してppmから.ppmに減少していますが、機器停止中の採油のため摩耗粒子が沈降し、濃度が減少している可能性がありますので、以下の対策を推奨します。また、今後の凝着摩耗の進行の有無を確認するためにも傾向監視を継続することが有効です。定期的な分析今後懸念される凝着摩耗の進行を監視するため、定期的に分析を実施することを推奨します。最適な採油方法による再分析本試料油は、機器停止中に点検口から採油されているため、分析データが低濃度に出ていると推定されます。正確なデータによる診断を行うためにも、運転中もしくは停止直後の油槽中層部から実施し、再度分析を行うことを推奨します。はフェログラフィーおよびSOAP-Tの結果から総合的に判断した結果、継続使用は可能ですが、今後の機器の機能を確認するためにも傾向管理が有用と考えます。フェログラフィー【定量分析：Is値】Is値は異常摩耗の早期発見パラメータのつで、摩耗程度を定量化するために用います。前回に比較してIs値はのマイナス乗から-と、低い値でした。フェログラフィー【定性分析：摩耗粒子および摩耗形態観察】分析結果から観察された代表的な粒子は、以下の通りでした。黒錆・潤滑状態がやや厳しい凝着摩耗により発生。金属接触が厳しく、且つ、高い摩擦熱が発生していると考えられます。鉄錆等・外部から混入したと考えられます。観察された摩耗粒子の中でも黒錆は、将来的な摩耗の進行に繋がる可能性を示唆しているため、傾向監視が必要と思われます。黒錆は、凝着摩耗に分類されます。この摩耗粒子は、油膜切れによるギヤ歯面や軸受軌道面での金属同士の接触時に起こる高い摩擦熱によって鉄が酸化され発生します。この状態が継続した場合、ギヤ歯面や軸受軌道面で焼付が発生し、設備の損傷に至る場合があります。Iカップリング発光分光分析【SOAP-T】検出された金属元素から発生箇所を推定すると、以下の通りでした。鉄、銅、錫、亜鉛・ギヤ、軸受等リン・添加剤カルシウム、ケイ素、ナトリウム・外部混入異物前回に比較して鉄濃度がppmから.ppmに減少していますが、前回の機器停止直後採油の結果に比較して、今回は機器停止中採油であるため、摩耗粒子が補足できず減少した可能性があることから、最適な採油方法で再度分析することを推奨します。
報告№108-0411 報告№110-00376 | 分析№108-02744 分析№110-001709 | 110-001709 | 潤滑油および軸受は継続使用可能な状態にあるものの、汚染度が高いことから、以下の対策を推奨します。濾過油中の汚染度が高く、今後これらの汚染物が軸受摺動面に噛み込み摩耗進行することが懸念されるため、濾過を推奨します。軸受メタルの情報提供今後軸受メタルの摩耗が進行した場合、摩耗程度を評価する必要がありますので、次回分析時には、メタルサイズ、回転数、直近のメタル交換からの運転時間をお知らせください。分析結果は良好と判断します。粘度粘度はmm/sと新油値mm/sに比較して、粘度変化率は-％で、当社推奨の管理限界値である±％以内にあり、良好と判断します。水分は.ppmと当社推奨の管理限界値の以下であり、良好と判断します。全酸価全酸価は.mgKOH/gと新油値.mgKOH/gに比較してやや高い値を示しているものの、IRの結果で油劣化の兆候を示すカルボン酸が確認されていないことから、良好と判断します。IRIRの結果、油劣化の兆候を示すカルボン酸の吸収が確認されていないことから、良好と判断します。RBOTRBOTはminと当社推奨の管理限界値のmin以上であり、良好と判断します。計数汚染度は当社推奨の管理限界値に到達し、重量汚染度は当社推奨の管理限界値を超えていました。計数汚染度計数汚染度はNAS級と当社推奨の管理限界値のNAS級に到達していました。重量汚染度はmg/mlと当社推奨の管理限界値のmg/mlを大きく超えていました。機器の潤滑状態摩耗粒子の形態観察の結果、異物の噛み込みなどで発生する切削粒子、金属潤滑部が局部的に油膜切れを起して発生する銅系のシビア粒子が比較的多く観察されました。SOAPSOAPの結果、油の添加剤成分であるバリウムがppm検出されました。軸受の摩耗を示す錫が検出されていないことから、良好と判断します。D－SOAPD－SOAPの結果、鉄が、銅がppm、軸受の摩耗を示す錫が、油の添加剤成分であるバリウムがppm、外部から混入したと思われるリンが、カルシウムが、ナトリウムが検出されました。フェログラフィー異常摩耗の早期発見パラメータであるフェログラフィーのIs値が×の乗とやや高く、摩耗粒子の形態観察の結果、異物の噛み込みなどで発生する切削粒子、金属潤滑部が局部的に油膜切れを起して発生する銅系のシビア粒子が比較的多く観察されました。
報告№106-6023 報告№106-6027 | 分析№106-00388 分析№106-00638 | 106-00638 | 精点Aを実施した結果、軸受メタルの主成分である錫が検出されたものの、前回に比較して減少傾向を示しており、摩耗は安定しているものと判断します。これらのことは、軸受メタルの主成分である錫が前回に比較して減少傾向を示していたこと計数汚染度が前回に比較して減少していたことフェログラフィーのIs値が良好の範囲にあったこと以上のことから判断しました。
報告№108-0227 報告№110-00234 | 分析№108-01664 分析№110-000902 | 110-000902 | を示す粘度、水分、全酸価、泡立ち試験の各データは良好でした。潤滑油は継続続使用可能な状態にあると判断します。は良好と判断します。粘度粘度はmm/sと新油値mm/sに比較して、粘度変化率は-％で、当社推奨の管理限界値である±％以内にあり、良好と判断します。泡立ち試験泡立ち試験は-と新油に比較して低い値であり、良好と判断します。水分はppmと当社推奨の管理限界値の以下であり、良好と判断します。全酸価全酸価は.mgKOH/gと新油値.mgKOH/gに比較して高いものの、IRの結果で油劣化の兆候を示すカルボン酸の吸収が確認されていないことから、良好と判断します。
報告№109-09249 報告№111-00550 | 分析№109-001747 分析№111-002573 | 111-002573 | 潤滑油および軸受は継続使用可能な状態であると判断します。但し、今後も摩耗の進行を傾向監視するため、以下の対策を推奨します。定期的な分析摩耗の進行を監視するため、定期的に分析を実施し、摩耗の進行状況を確認することを推奨します。フェログラフィー異常摩耗の早期発見パラメータとして摩耗粒子を定量化して評価するフェログラフィーのIs値は、潤滑状態が正常なのマイナス乗でした。摩耗粒子の形態で比較的多く観察された粒子は、潤滑状態が正常な場合に発生する摩耗粒子局部的に高圧・高温となる場合に発生するフリクションポリマでした。これらの摩耗粒子が観察された場合、潤滑部で発生している摩耗形態は、正常なマイルド摩耗であり、そして局部的ではあるものの高圧・高温の箇所が発生していることも分かります。フリクションポリマは、潤滑油が軌道面に押し込められ高圧状態になると同時に、圧縮熱により高温状態になった結果、基油自身が重合反応を起こし生成することが知られています。そのため、高圧高温状態の解消がなされなければ、潤滑油の劣化が進行し、粘度上昇に因る潤滑異常に進展する場合があります。Iカップリング発光分光分析供試の潤滑油を分析した結果、検出された金属元素は、油中金属元素の結果表に示すように、鉄、ニッケル、錫、リン、亜鉛、カルシウム、アルミニウム、ナトリウム、ホウ素でした。検出されたこれらの金属元素から発生箇所を推定すると鉄、ニッケル、錫・軸受等リン、亜鉛、カルシウム、ホウ素・オイル添加剤アルミニウム、ナトリウム・外部混入異物であると思われます。このうち、機械部品が摩耗したと思われる元素はのグループです。水分は良好でした。本試料油のエンジン油は、添加剤の影響で新油でも酸化安定度が低く、酸化安定度による管理には適していない油種です。そのため、タービン油と同等の精度を得るには、粘度、全塩基価、有機物・有機化合物などの分析を実施し、これらのデータから総合的に判断することが必要です。粘度、全塩基価、酸化安定度、有機物・有機化合物の各データは良好でした。分析結果特性低下特性低下に係るパラメータの分析結果は良好と判断します。粘度粘度はmm/sと新油値mm/sに対する粘度変化率は-％で、当社推奨の管理限界値である±％以内にあり、良好と判断します。全塩基価全塩基価はmgKOH/gと当社推奨の管理限界値であるmgKOH/g以上にあり、良好と判断します。酸化安定度酸化安定度はminであり、当社推奨の管理限界値のmin以上であることから良好と判断します。有機物・有機化合物有機物・有機化合物は、IRチャートによる新油分析値との比較の結果、cm-付近に劣化の兆候を示すカルボン酸の吸収が確認されていないことから、良好と判断します。色相はLであり、新油値のLに比較して大きな変化はなく、良好と判断します。汚染に係るパラメータの分析結果は、水分は良好でした。水分は.ppmであり、当社推奨の管理限界値の以下であることから良好と判断します。汚染粒子数はNAS級でした。汚染度物重量はmg/mlでした。摩耗フェログラフィーによる摩耗粒子の観察の結果、潤滑状態が正常な場合に発生する摩耗粒子、局部的に高圧・高温となる場合に発生するフリクションポリマが比較的多く観察されました。異常摩耗の早期発見パラメータであるフェログラフィーのIs値がのマイナス乗と良好の範囲にあるものの、摩耗粒子の形態観察の結果、潤滑状態が正常な場合に発生する摩耗粒子、局部的に高圧・高温となる場合に発生するフリクションポリマが比較的多く観察されました。金属濃度SOAP法により金属濃度を測定した結果、潤滑箇所で発生する金属接触によって検出されるニッケルがppm、錫がppm、油の添加剤成分であるリンがppm、亜鉛がppm、カルシウムがppm、ホウ素がppm、外部から混入したと思われるナトリウムがppm検出されました。金属濃度酸溶解法により金属濃度を測定した結果、潤滑箇所で発生する金属接触によって検出される鉄、錫が共に、油の添加剤成分であるカルシウムが、外部から混入したと思われるアルミニウムが、ナトリウムが検出されました。
報告№109-09250 報告№109-09250 | 分析№109-001808 分析№109-001808 | 109-001808 | 潤滑油の特性低下が見られないため、本潤滑油は汚染物を除去することで継続使用可能と判断します。但し、軸受摺動面では凝着摩耗と切削摩耗の発生が確認されており、今後継続して発生することが懸念されるため、再度分析を実施し、摩耗の進行状況を傾向監視することを推奨します。特性低下特性低下に係るパラメータの分析結果は良好と判断します。粘度粘度はmm/sと新油値mm/sに対する粘度変化率は-.％で、当社推奨の管理限界値である±％以内にあり、良好と判断します。全酸価添加タービン油については、当社では管理限界値を設定しておらず、新油分析値との比較及び他の分析項目の結果より全酸価の状態判断を行います。その結果、全酸価は.mgKOH/gと新油値以内にあり、良好と判断します。酸化安定度酸化安定度minであり、当社推奨の管理限界値のmin以上であることから、良好と判断します。有機物・有機化合物有機物・有機化合物は、IRチャートによる新油分析値との比較の結果、cm-付近に劣化の兆候を示すカルボン酸の吸収が確認されていないことから、良好と判断します。色相はLであり、新油値のL.に比較して大きな変化はないことから、良好と判断します。汚染に係るパラメータの分析結果は、汚染粒子数が当社推奨の管理限界値に到達していました。水分はppmであり、当社推奨の管理限界値の以下であることから、良好と判断します。汚染粒子数はNAS級であり、当社推奨の管理限界値のNAS級に到達していました。汚染度物重量は.mg/mlであり、当社推奨の管理限界値のmg/ml以内であり、良好と判断します。摩耗フェログラフィーによる摩耗粒子の観察の結果、異物の噛み込みなどで発生する切削粒子、金属接触が厳しい場合に発生するシビア粒子、局部的に高圧・高温となる場合に発生するフリクションポリマが観察されました。異常摩耗の早期発見パラメータであるフェログラフィーのIs値がの乗とやや高く、摩耗粒子の形態観察の結果、異物の噛み込みなどで発生する切削粒子、金属接触が厳しい場合に発生するシビア粒子、局部的に高圧・高温となる場合に発生するフリクションポリマが観察されました。金属濃度SOAP法により金属濃度を測定した結果、潤滑箇所で発生する金属接触によって検出される鉄がppmと僅かに検出されましたが、良好と判断します。金属濃度酸溶解法により金属濃度を測定した結果、潤滑箇所で発生する金属接触によって検出される鉄がppm、鉛、銅が共に、外部から混入したと思われる亜鉛が、カルシウム、アルミニウムが共に検出されました。
報告№113-00165 | 分析№113-000595 | n113000595 | 油の劣化は確認されなかったものの、計数汚染度はNAS級とやや高い値でした。今後、バルブ類の動作障害やフィルタおよびストレーナの目詰まりが発生することが懸念されるため、以下の対策を推奨します。濾過油中の汚染度が高いことから、バルブ類の動作障害やフィルタおよびストレーナの目詰まりが発生することが懸念されるため、濾過を推奨します。計数汚染度は、前回に比較してNAS級からNAS級にランク上昇し、当社推奨の管理限界値以下にあるものの、やや高い値でした。フィルタ表面の異物観察で金属片、鉄錆、砂等が観察されたことから、汚染度が高い要因は、摩耗と外部混入異物の影響と思われます。粘度粘度は、mm/sと新油値mm/sに比較して、粘度変化率は-％で、当社推奨の管理限界値である±％以内であり、また、前回に比較して大きな変化はなく、良好と判断します。水分は、前回に比較して増加しているものの、ppmと当社推奨の管理限界値以下であり、良好と判断します。酸価は、.mgKOH/gと前回に上昇しているものの、新油値.mgKOH/g以下にあり、酸化劣化していないと判断します。色相は、Lと前回L.に比較して大きな変化はありませんでした。
報告№102-0129 | 分析№102-00986 | 102-00986 | 本機器のトライボ診断するためには、摩耗の進行状況を検討する必要があります。摩耗の進行状況を考慮するためには、設備油量、軸受種類、軸受サイズ、回転数、軸受の使用時間、現在使用している潤滑油の使用時間の情報が必要ですが、今回の診断では、これらの情報が不足しており、これらのことを考慮した診断が困難ですから、診断は採油時点での潤滑状態を確認することのみとしました。又、今回の採油が、機器停止から日間経過しているため、摩耗粒子は沈降し油槽底部に沈降していると思われます。したがって、本サンプルは、摩耗粒子が均一に分散している状態で採油した時よりも低濃度な状態になっていると考えられます。尚、機器の情報をご提供いただく際には、図面もお願い致します。分析の結果、フェログラフィー、SOAP／D－SOAPを除く項目は良好でした。フェログラフィーの結果、異常摩耗の早期発見パラメータであるIs値がの乗とやや高い値でした。摩耗粒子の形態観察の結果、硬い砂、鉄錆等の異物や摺動面の微小突起部の噛み込みにより発生する切削粒子、軽度の金属接触により発生するラビング粒子が見られることから、Is値が高い要因は、これらの摩耗粒子の発生によると考えられました。切削粒子が発生する摩耗形態は切削摩耗と呼び、軸受摺動面には線状の損傷が発生します。したがって、軸受摺動面では、切削摩耗により軸受表面に線状傷が発生し、その傷の影響で、軽度の金属接触が発生し、ラビング粒子が発生しているものと考えられます。以上のことから、軸受摺動面には線状の損傷が発生し、微小な領域で金属同士の接触が発生していると考えられます。但し、上記に示した通り、低濃度な部分を採油していること、及び、摩耗の進行状況を検討するための情報が不足しているため、損傷の程度を検討することができませんでした。尚、潤滑を示す粘度、水分、全酸価、IRの各データが良好であることから、この油は継続使用可能と判断します。
報告№109-09136 報告№114-00242 | 分析№109-001160 分析№114-000819 | 114-000819 | 分析の結果、、汚染状態は共に良好な範囲にあることから、継続使用可能と判断します。水分は、前回に比較してppmからppmに増加しているものの、当社推奨の管理限界値以下であり、良好です。計数汚染度は、前回に比較してNAS級から等級に変化はなく、良好です。粘度、水分、全酸価、RBOTの各データは、前回同様に良好です。尚、RBOTは、新油値に比較して大きな値であり減少傾向は確認されませんでした。このことから、酸化防止剤の消耗は確認されず、この油は継続使用可能な状態にあると判断できます。
報告№109-09136 報告№111-00715 | 分析№109-001160 分析№111-003606 | 111-003606 | 軸受は継続使用可能な状態にあると判断します。但し、今後も摩耗の進行を傾向監視するため、以下の対策を推奨します。定期的な分析疲労摩耗の進行を監視するため、定期的に分析を実施し、摩耗の進行状況を確認することを推奨します。フェログラフィー異常摩耗の早期発見パラメータとして摩耗粒子を定量化して評価するフェログラフィーのIs値は、潤滑状態がやや厳しいの乗でした。摩耗粒子の形態で比較的多く観察された粒子は、潤滑状態が正常な場合に発生する摩耗粒子繰返し応力を受けて発生する疲労摩耗粒子でした。これらの摩耗粒子が観察された場合、潤滑部で発生している摩耗形態は、正常なマイルド摩耗疲労による疲労摩耗であることが分かります。Iカップリング発光分光分析供試の潤滑油を分析した結果、検出された金属元素は、SOAPの結果表に示すように、鉄、銅、リン、カルシウム、バリウム、アルミニウム、ナトリウムでした。検出されたこれらの金属元素から発生箇所を推定すると鉄、銅・軸受等リン・オイル添加剤カルシウム、バリウム、アルミニウム、ナトリウム・外部混入異物であると思われます。このうち、機械部品が摩耗したと思われる元素はのグループです。計数汚染度はNAS級以上と当社推奨の管理限界値を超えていました。フィルタ表面の異物観察で鉄錆、砂等が観察されたことから、汚染度が高い要因は、摩耗と外部混入異物の影響と思われます。分析結果計数汚染度は当社推奨の管理限界値を超えていました。計数汚染度計数汚染度はNAS級以上と当社推奨の管理限界値のNAS級を超えていました。重量汚染度はmg/mlでした。摩耗粒子の形態観察の結果、潤滑状態が正常な場合に発生する摩耗粒子、繰返し応力を受けて発生する疲労摩耗粒子が比較的多く観察されました。SOAPSOAPの結果、油の添加剤成分であるリンが検出されました。摩耗により発生する鉄は検出されていないことから、良好と判断します。D－SOAPD－SOAPの結果、摩耗により発生する鉄および銅が検出されました。フェログラフィー異常摩耗の早期発見パラメータであるフェログラフィーのIs値がの乗とやや高く、摩耗粒子の形態観察の結果、潤滑状態が正常な場合に発生する摩耗粒子、繰返し応力を受けて発生する疲労摩耗粒子が比較的多く観察されました。
報告№104-0378 報告№105-6026 | 分析№104-02669 分析№105-00806 | 105-00806 | オーバーホールヶ月後に初期試験を実施した結果、潤滑状態は安定し、潤滑油も継続使用が可能と判断します。これらのことは、前回に比較して、計数汚染度は等級に変化がないことSOAP／D-SOAPの鉄及び錫濃度に大きな変化がないこと異常摩耗の早期発見パラメータであるフェログラフィーのIs値が.と良好の範囲にあること以上のことから判断しました。
報告№109-0001 報告№109-0001 | 分析№109-00001 分析№109-00001 | 109-00001 | トライボ診断を実施し、、汚染度、潤滑状態を確認する。分析の結果、前回同様に摩耗粒子診断で銅合金がやや多く観察され、SOAPによる油中金属濃度の結果、銅、亜鉛、錫が比較的多く検出されたことから、軸受メタルおよび銅を使用した箇所、例えばオイルリング等の摩耗が発生していることが分かりました。今後、オイルリングの摩耗であった場合、摩耗が進行するにつれて、潤滑油を適正にかきあげることが出来なくなるなどの原因で、軸受摺動面で油膜切れを発生させることが懸念されるため、日常点検の際にオイルリングの回転状況を確認するとともに、更油ヶ月後とヶ月後の回分析を実施し、摩耗の進行速度を確認することを推奨します。尚、前回からスラッジの発生により若干重量汚染度が高くなっておりますので、今後、更油を実施する際には油槽内の清掃と油濾過機による新油の補充を実施されることを推奨します。また、スラッジの発生が、今後増大するようであれば、油種の変更も検討することを併せて推奨します。は良好と判断します。粘度は良好と判断します。粘度はmm/sと新油値mm/sに比較して、粘度変化率は+.％で、当社推奨の管理限界値である±％以内にあり、良好と判断します。水分は良好と判断します。水分はppmと当社推奨の管理限界値の以内にあり、良好と判断します。全酸価は良好と判断します。全酸価は.mgKOH/gと新油値.mgKOH/gに比較して高い値を示しているものの、IRの結果、油劣化の兆候を示すカルボン酸の吸収が確認されていないことから、良好と判断します。IRの結果、良好と判断します。IRの結果、油劣化の兆候を示すカルボン酸の吸収が確認されていないことから、良好と判断します。は良好と判断します。計数汚染度は良好と判断します。計数汚染度はNAS級と当社推奨の管理限界値のNAS級以内にあり、良好と判断します。重量汚染度は良好と判断します。重量汚染度はmg/mlと当社推奨の管理限界値のmg/ml以内にあり、良好と判断します。機器の潤滑状態SOAPによる油中金属濃度の結果、銅、亜鉛、錫が比較的多く検出されています。摩耗粒子診断の結果、銅合金がやや多く観察されています。SOAPによる油中金属濃度の結果、良好です。SOAPによる油中金属濃度の結果、金属元素は検出されていません。SOAPによる油中金属濃度の結果、銅、亜鉛、錫が比較的多く検出されています。SOAPによる油中金属濃度の結果、鉄、銅、錫、亜鉛、外部から混入したと思われるカルシウム、ナトリウムが検出されています。摩耗粒子診断の結果、銅合金がやや多く観察されています。摩耗粒子診断の結果、異常摩耗の早期発見パラメータであるIs値がのマイナス乗と良好の範囲にあるものの、銅合金がやや多く観察されています。
報告№109-09136 報告№114-00279 | 分析№109-001160 分析№114-001041 | 114-001041 | 潤滑油は継続使用可能と判断します。新油との比較による評価を示す粘度、塩基価は新油値を基準として評価しています。今回新油カタログ値を代用して評価しているため、今後正確な診断を行うためにも、分析を実施する場合は、新油を同時に分析することをご検討下さい。水分は良好です。粘度粘度は.mm/sでした。当社に新油値のデータが無いことから、新油カタログ値.mm/sと比較すると、粘度変化率は+％と当社推奨の管理限界値である±％以内にあることから、良好と判断します。塩基価は.mgKOH/gでした。当社に新油値のデータが無いことから、新油カタログ値mgKOH/gを基に評価すると、当社推奨の管理限界値であるmgKOH/g以上にあることから、良好と判断します。n-ペンタン不溶解分n-ペンタン不溶解分は.mass%と清浄です。
報告№108-0073 報告№108-0073 | 分析№108-00417 分析№108-00417 | 108-00417 | 分析の結果、サーボシリンダ内壁およびポンプ内部で摩耗が発生していることが確認されました。計数汚染度はNAS級と管理限界値内にあるもののやや高く、摩耗粒子の形態観察でμm未満の比較的小さな鉄系摩耗粒子、摩擦熱が高い場合に発生する黒錆が多く観察されました。また、異常摩耗の早期発見パラメータであるフェログラフィーのIs値がの乗とやや高く、D－SOAPで前回に比較して鉄がからに増加したことから、今後更に摩耗が進行し、摩耗粒子濃度の増加に伴い、バルブ類の動作障害やフィルタ、ストレーナ等の目詰まりの発生が懸念されるため、ヶ月後に再度分析を実施し、汚染度および摩耗の進行状況を確認することを推奨します。一方、圧油集油槽には濾過機が設置されているため、油中汚染度は常時清浄な状態に保持され、摩耗に変化が生じても検出出来ない可能性もありえます。そこで、より正確に解析するために濾過機の入口と出口から採油を実施し、正確な濾過効率を基に摩耗の進行状況を確認されることを推奨します。は良好と判断します。粘度は良好と判断します。粘度はmm/sと新油値mm/sに比較して、粘度変化率は-％で、当社推奨の管理限界値である±％以内にあり、良好と判断します。水分は良好と判断します。水分はppmと当社推奨の管理限界値の以下であり、良好と判断します。全酸価は良好と判断します。全酸価は.mgKOH/gと新油値.mgKOH/gに比較して変化はなく、良好と判断します。IRの結果、良好と判断します。IRの結果、油劣化の兆候を示すカルボン酸の吸収が確認されていないことから、良好と判断します。RBOTの結果、良好と判断します。RBOTはminと当社推奨の管理限界値のmin以上であり、良好と判断します。計数汚染度はやや高い値でした。計数汚染度はやや高い値でした。計数汚染度はNAS級と当社推奨の管理限界値のNAS級以内にあるものの、やや高い値でした。重量汚染度は良好と判断します。重量汚染度は.mg/mlと当社推奨の管理限界値のmg/ml以内であり、良好と判断します。機器の潤滑状態異常摩耗の早期発見パラメータであるフェログラフィーのIs値が×の乗とやや高く、摩耗粒子の形態観察の結果、μm未満の鉄系摩耗粒子、摩擦熱が高い場合に発生する黒錆がやや多く観察されました。SOAPの結果は良好です。SOAPの結果、油の添加剤成分であるリンが、バリウムがppm検出されました。D－SOAPの結果は良好です。D－SOAPの結果、鉄が、油の添加剤成分であるバリウムが、外部から混入したと思われるカルシウムが、ナトリウムが検出されました。フェログラフィーの結果、μm未満の鉄系摩耗粒子、摩擦熱が高い場合に発生する黒錆がやや多く観察されました。異常摩耗の早期発見パラメータであるフェログラフィーのIs値が×の乗とやや高く、摩耗粒子の形態観察の結果、μm未満の鉄系摩耗粒子、摩擦熱が高い場合に発生する黒錆がやや多く観察されました。
報告№109-09129 報告№109-09129 | 分析№109-001099 分析№109-001099 | 109-001099 | 分析の結果、SOAPの銅濃度がppm検出されており、更油により前回のに比較して低濃度となっていますが、依然として高い値が継続しています。貴社からの資料によれば、銅を使用した部分はボイラ給水ポンプのデフレクターやバッフル、或いは流体継ぎ手のスクイ管、潤滑油冷却器の冷却管などですが、溶出はこれらの部位の銅系材料を使用した箇所が選択的に溶出していると思われます。銅の溶出は、潤滑油に使用されている添加剤の成分と銅との反応により溶出することが知られています。銅濃度の増加は、別紙鉱油の酸化に対する金属触媒の影響に示すように濃度の増加とともに酸化速度が加速することが分かっていますので、定期的に分析を実施し、酸化劣化の進行状況を監視されることを推奨します。は良好と判断します。計数汚染度は良好と判断します。計数汚染度はNAS級と当社推奨の管理限界値のNAS級以内にあり、良好と判断します。重量汚染度は良好と判断します。重量汚染度は.mg/mlと当社推奨の管理限界値のmg/ml以内にあり、良好と判断します。機器の潤滑状態SOAPの結果、銅が多く検出されました。SOAPの結果、銅が多く検出されました。SOAPの結果、油の添加剤成分であるリン、亜鉛が検出されました。一方、銅が検出されました。銅を使用した部分の溶出が発生していると考えられます。この溶出は検出された亜鉛系添加剤の成分と銅が反応し、溶出することが知られています。銅濃度は別紙鉱油の酸化に対する金属触媒の影響に示すように銅濃度が増加すると酸化速度が速まりますので、酸化劣化の進行状況をを全酸価の変化で監視されることを推奨します。D－SOAPの結果は良好です。D－SOAPの結果、摩耗により発生する鉄および錫が検出されていないことから、良好と判断します。フェログラフィーの結果は良好です。異常摩耗の早期発見パラメータであるフェログラフィーのIs値がのマイナス乗と良好の範囲にあることから、潤滑状態は正常と判断します。
|  | 113-001058 | 対象設備は継続使用可能な状態にあると判断します。但し、摩耗粒子の形態観察で黒錆が比較的多く観察されていることから、将来的な摩耗進行の有無を確認するためにも傾向監視を継続することが有効です。に示す対策を推奨します。次回点検でオイルリングの点検燃焼ガス中の硫黄分と添加剤が反応して生成したカルシウム化合物が若干高い濃度を示していました。これは、オイルリングの摩耗により燃焼ガスのシール性が低下したためと推定されることから、次回点検ではオイルリングの摩耗状態の点検を推奨します。定期的な分析凝着摩耗の進行を監視するため、定期的に分析を実施し、分析データによる摩耗の進行状況を確認することを推奨します。フェログラフィーおよびSOAP-Tの結果から総合的に判断した結果、継続使用は可能ですが、今後の機器の機能を確認するためにも傾向管理が有用と考えます。フェログラフィー【Is値】Is値は異常摩耗の早期発見パラメータのつで、摩耗粒子を定量化するために用います。前回に比較してIs値はの乗から乗に上昇し、やや高い値でした。フェログラフィー【摩耗粒子および摩耗形態】分析結果から比較的多く観察された粒子は、以下の通りでした。正常な摩耗粒子・潤滑状態が正常なマイルド摩耗により発生。黒錆・潤滑状態がやや厳しい凝着摩耗により発生。金属接触が厳しく、且つ、高い摩擦熱が発生していると考えられます。観察された摩耗粒子の中でも黒錆は、将来的な摩耗の進行に繋がる可能性を示唆しているため、傾向監視が必要と思われます。黒錆は、凝着摩耗に分類されます。これらの摩耗粒子は、ギヤ歯面および軌道面で凝着、破断を繰り返し、この過程で生じる移着粒子が成長して摩耗粒子となります。そのため、ギヤ歯面および軌道面では局部的に油膜切れが発生していることを示しています。この状態が継続した場合、摩耗粒子のサイズは徐々に大型化していき、最終的には軸受の損傷に至る場合があります。Iカップリング発光分光分析【SOAP-T】検出された金属元素から発生箇所を推定すると、以下の通りでした。鉄、鉛、銅、ニッケル、錫・エンジン部品リン、亜鉛、カルシウム・添加剤アルミニウム、ケイ素、ナトリウム、マグネシウム、ホウ素、モリブデン・外部混入異物カルシウムの析出SOAP-Tの結果、前回に比較してカルシウムがppmからppmに減少したものの、高い値でした。この影響については、別紙カルシウムの析出をご覧ください。余寿命評価余寿命は、転がり軸受の場合、当社の研究成果からIs値が指数関数的に上昇していくことが確認されています。この経験を基にフェログラフィーのIs値と稼働時間からから余寿命を予測しました。過去回のIs値から管理限界値のの乗に到達するまでの時間は時間と推定されます。
報告№109-09136 報告№113-00694 | 分析№109-001160 分析№113-002981 | 113-002981 | フィルタ残渣には金属片や鉄錆、砂等の摩耗粒子や外部混入異物が確認されました。尚、スラッジの発生は確認されませんでした。
報告№109-09136 報告№112-00735 | 分析№109-001160 分析№112-003341 | 112-003341 | 対象設備は、継続使用可能な状態にあると判断します。はフェログラフィーおよびSOAP／D-SOAPの結果から総合的に判断した結果、正常な状態にあると考えられます。フェログラフィー【定量分析：Is値】Is値は異常摩耗の早期発見パラメータのつで、摩耗粒子を定量化するために用います。今回のIs値はのマイナス乗と、低い値でした。フェログラフィー【定性分析：摩耗粒子および摩耗形態観察】分析結果から観察された全ての粒子量は少でした。Iカップリング発光分光分析【SOAP／D-SOAP】検出された金属元素から発生箇所を推定すると、以下の通りでした。鉄・軸受等リン、亜鉛・添加剤カルシウム、ナトリウム・外部混入異物
報告№107-0414 報告№107-0414 | 分析№107-02227 分析№107-02227 | 107-02227 | 前回トライボ診断の結果で、～μmサイズの疲労摩耗粒子が観察され、転がり軸受の寿命の指標となるフレーキングに進展することが懸念されたため、追跡分析を実施することとなりました。分析の結果、前回同様に摩耗粒子形態観察で～μmサイズの疲労摩耗粒子が観察されたものの、異常摩耗の早期発見パラメータであるフェログラフィーのIs値がの乗と変化はなく、SOAPの鉄及び銅濃度に増加傾向が見られないことから、摩耗の進行は確認されませんでした。但し、摩耗粒子サイズが比較的大きく、今後転がり軸受の寿命の指標となるフレーキングに進展する可能性が考えられるため、ヶ月後にもう一度トライボ診断を実施し、摩耗の進行状況を確認することを推奨します。これらのことは、前回に比較して、計数汚染度はランク減少し、SOAP／D－SOAPの鉄および銅濃度に大きな変化はないこと異常摩耗の早期発見パラメータであるフェログラフィーのIs値がの乗と変化がないこと摩耗粒子形態観察の結果、フレーキングにより発生した摩耗粒子が観察されたこと以上のことから判断しました。計数汚染度は良好と判断します。計数汚染度は良好と判断します。計数汚染度はNAS級と当社推奨の管理限界値のNAS級以内にあり、良好と判断します。重量汚染度はmg/mlでした。重量汚染度はmg/mlでした。機器の潤滑状態フェログラフィーの結果、～μmサイズの疲労摩耗粒子が観察され、フレーキングへ進展することが懸念されました。SOAPの結果、鉄および銅が検出されました。SOAPの結果、摩耗により発生した鉄および銅が検出されました。又、油の添加剤成分であるリン、亜鉛が検出されました。D－SOAPの結果、鉄および銅が検出されました。D－SOAPの結果、摩耗により発生する鉄および銅が検出されました。フェログラフィーの結果、～μmサイズの疲労摩耗粒子が観察されました。異常摩耗の早期発見パラメータであるフェログラフィーのIs値がの乗とやや高く、摩耗粒子形態観察の結果、～μmサイズの疲労摩耗粒子が観察されました。
報告№109-09136 報告№112-00440 | 分析№109-001160 分析№112-001878 | 112-001878 | 濾過前の試料油を分析した結果、以下の摩耗粒子が比較的多く観察されました。摩耗粒子の形態観察で潤滑状態が正常な場合に発生する摩耗粒子金属潤滑部が局部的に油膜切れを起して発生するシビア粒子金属接触が厳しく、且つ、摩擦熱が高い場合に発生する黒錆D-SOAPの結果、前回に比較して鉄が.ppmからppmに増加していました。主にサーボシリンダ内壁やポンプ内部で摩耗が発生している可能性が考えられます。現在のところ、NAS級と良好の範囲にあるものの、D-SOAPの鉄濃度が増加していることから、このまま摩耗が進行し、汚染度がNAS級のやや不良領域に上昇した場合、バルブ類の動作障害やフィルタの目詰まり等が発生することが懸念されます。これらの障害発生に対する弊害を勘案の上、念のため、ヶ月後に再分析を実施し、摩耗の進行状況および汚染の状態を確認することを推奨します。
報告№109-09136 報告№113-00295 | 分析№109-001160 分析№113-001199 | 113-001199 | 軸受は継続使用可能な状態にあると判断します。但し、SOAPの銅濃度が高いことから、以下の対策が必要です。油劣化の確認今後、別紙鉱油の酸化に対する金属触媒の影響に示すように銅濃度の増加に伴い酸化速度が速まる可能性があるため、今回の分析から短期間のうちに再分析を実施し、油劣化の進行状況を確認することを推奨します。はフェログラフィーおよびSOAP／D-SOAPの結果から総合的に判断した結果、継続使用は可能ですが、今後の機器の機能を確認するためにも傾向管理が有用と考えます。フェログラフィー【定量分析：Is値】Is値は異常摩耗の早期発見パラメータのつで、摩耗程度を定量化するために用います。Is値は前回に比較してのマイナス乗からマイナス乗と、低い値でした。フェログラフィー【定性分析：摩耗粒子および摩耗形態観察】分析結果から観察された全ての粒子量は少でした。Iカップリング発光分光分析【SOAP/D-SOAP】検出された金属元素から発生箇所を推定すると、以下の通りでした。鉄、銅、ニッケル・軸受等リン、亜鉛・オイル添加剤カルシウム、アルミニウム、ケイ素、ナトリウム・外部混入異物銅の溶出SOAPの結果、前回に比較して銅がppmからppmに増加していました。提供して頂いた情報によれば、ボイラ給水ポンプのラビンリンスリングに銅が使用されていると思われますので、この部位の銅が検出されているか、或いは、潤滑油中の亜鉛系添加剤がその他の銅を使用した箇所と反応して溶出させていると推定されます。銅濃度は、別紙鉱油の酸化に対する金属触媒の影響に示すように濃度の増加とともに酸化速度が加速しますので、注意が必要です。計数汚染度は、前回に比較してNAS級から等級に変化はなく、重量汚染度は.mg/mlから.mg/mlに減少し、共に良好でした。分析結果は良好と判断します。計数汚染度計数汚染度はNAS級と当社推奨の管理限界値のNAS級以下にあり、良好と判断します。重量汚染度は.mg/mlと当社推奨の管理限界値のmg/ml以下にあり、良好と判断します。SOAPの結果、前回同様に銅が高い値でした。SOAPSOAPの結果、油の添加剤成分であるリン、亜鉛が検出されました。検出された亜鉛は、添加剤として化学反応により銅をイオン化させることが知られており、銅濃度が前回より約ppm増加したのはこの影響によるものと推定されます。銅濃度の増加は、別紙鉱油の酸化に対する金属触媒の影響に示されるように、油の酸化劣化速度を増大させるため、注意が必要です。D-SOAPD-SOAPの結果、摩耗により発生する鉄が検出されました。フェログラフィー異常摩耗の早期発見パラメータであるフェログラフィーのIs値がのマイナス乗と良好の範囲にあり、摩耗状態は正常と判断します。
報告№109-09136 報告№111-00671 | 分析№109-001160 分析№111-003389 | 111-003389 | 軸受は継続使用可能な状態にあると判断します。但し、SOAPの銅濃度が高く、摩耗の進行が懸念されるため、以下の対策を推奨します。定期的な分析今後、油劣化の進行を監視するため、定期的に分析を実施し、摩耗および酸化劣化の進行状況を確認することを推奨します。傾向監視のための次回採油時期は、最短で約時間となります。この時間は、油中汚染物が均一になるために必要とする時間であり、再分析により状態を確認するには、この時間以上の時間が経過すれば可能になりますので、次回採油時期はこのことを参考に検討されることを提案します。フェログラフィー異常摩耗の早期発見パラメータとして摩耗粒子を定量化して評価するフェログラフィーのIs値は、前回のの乗からマイナス乗に低下しており、潤滑状態が安定していることを示していました。Iカップリング発光分光分析供試の潤滑油を分析した結果、検出された金属元素は、鉛、銅、ニッケル、錫、リン、亜鉛、カルシウム、ナトリウムが検出されました。これらの検出された金属元素から発生箇所を推定すると鉛、銅、ニッケル、錫・軸受等リン、亜鉛・オイル添加剤カルシウム、ナトリウム・外部混入異物であると思われます。このうち、機械部品が摩耗したと思われる元素はのグループです。銅の溶出前回同様にSOAPの結果で銅がppm検出されました。銅を使用した部分の溶出が発生していると考えられます。この溶出は、検出された亜鉛系添加剤の成分と銅が反応し、溶出することが知られています。銅濃度は、別紙鉱油の酸化に対する金属触媒の影響に示すように銅濃度が増加すると酸化速度が速まります。分析結果は良好と判断します。計数汚染度計数汚染度はNAS級と当社推奨の管理限界値のNAS級以内にあり、良好と判断します。重量汚染度は.mg/mlと当社推奨の管理限界値のmg/ml以内にあり、良好と判断します。SOAPの結果、銅が高い値でした。SOAPSOAPの結果、油の添加剤成分であるリン、亜鉛が検出されました。一方、銅が検出されました。銅を使用した部分の溶出が進行していると考えられます。この溶出は検出された亜鉛系添加剤の成分と銅が反応し、溶出することが知られています。別紙鉱油の酸化に対する金属触媒の影響に示すように銅濃度が増加すると酸化速度が速まります。D－SOAPD－SOAPの結果、摩耗により発生する鉄は検出されていないことから、良好と判断します。フェログラフィー異常摩耗の早期発見パラメータであるフェログラフィーのIs値がのマイナス乗と良好の範囲にあり、潤滑状態は正常と判断します。
|  | 100-01975 | 一方、フェログラフィーの結果、摩耗粒子の形態観察の結果、赤錆がやや多く見られることから、この領域になった原因は、主軸や軸受表面が油中の酸成分により腐食して発生する腐食摩耗が発生しているものと考えられた。以上のことから、今後一層の腐食摩耗の進行を止めるために大至急更油を実施されることを推奨する。尚、タービン油の酸化の主原因は、熱によるものが多く、冷却水量の確認、軸受温度変化の確認、潤滑油温度の変化に留意される事も合わせて推奨する。
報告№109-09094 報告№112-00124 | 分析№109-000872 分析№112-000487 | 112-000487_date121122 | 潤滑油は継続使用可能な状態にあると判断します。は良好でした。尚、RBOTがminと管理基本値の.minに比較して.min減少していました。このまま継続使用した場合、この減少傾向から限界値に到達するのは、別紙図RBOTの減少傾向に示すように年月と推定されました。残りの継続使用期間は、約年間であると予測されます。≪状態監視とパラメータ≫分析の目的および各分析のパラメータは以下の通りです。特性低下目的：油の分析結果から、や劣化傾向ならびに添加剤の消耗程度、残存寿命などを確認する。粘度JISK酸価JISK赤外線吸収スペクトルJISK酸化安定度試験JISK汚染目的：油の分析結果から、砂塵あるいは水・異種油などによるや、異物混入の有無を確認する。水分JISK計数汚染度JISB質汚染度JISB光学顕微鏡観察摩耗目的：油中の摩耗粒子を分析する事により、回転・摺動部の潤滑状態、摩耗劣化の程度、余寿命などを解析する。摩耗診断電子顕微鏡観察JISKX線マイクロアナリシス油中金属濃度JISK≪分析結果≫特性低下粘度：良好粘度値mm/sの管理基本値mm/sに対する変化率は-.％であり、○○管理限界値±％以内に留まっています。酸価：良好酸価.mgKOH/gは管理基本値の.mgKOH/g以内にあることから、問題は無いと判断します。赤外線吸収スペクトル：良好酸化安定度試験：良好酸化安定度試験の結果、数値minは○○管理限界値min以上に留まっており、現時点での使用は可能と判断します。汚染水分：良好水分値ppmは○○管理限界値以内に留まっています。計数汚染度：今回は実施していません。重量汚染度：今回は実施していません。光学顕微鏡観察：今回は実施していません。摩耗摩耗診断電子顕微鏡観察・X線マイクロアナリシス：今回は実施していません。油中金属濃度：今回は実施していません。
報告№109-09136 報告№112-00588 | 分析№109-001160 分析№112-002426 | 112-002426_date130226 | 、汚染状態、摩耗状態ポンプ減速機と潤滑油は、継続使用可能な状態であるため、分解点検の必要はないと判断します。但し、油中の汚染度が高いことから、＜以下のに示す＞対策を推奨します。余寿命予測フェログラフィーのIs値は、前回に比較しての乗から変化はなく、平衡状態で安定した潤滑状態になっていることがわかります。このような安定した潤滑状態では、異常な方向に向かう上昇角を示さないことからIs値による余寿命予測はできませんが、前回と今回の各データを比較した結果から総合的に判断すると、少なくとも年程度の間は継続して使用が可能な状態にあると判断します。濾過油中の汚染度が高いことから、摩耗粒子や異物等がギヤ歯面や軸受軌道面に噛み込むことによる摩耗の進行が懸念されるため、濾過を推奨します。バックラッシによる評価トライボ診断では、バックラッシの増加量を分析結果から計算できますので、構造が確認できる図面、ギヤの形式、歯形、モジュール、歯数、歯幅、油入替後の稼働時間ならびに分解点検後の稼働時間をお知らせ下さい。計算結果をご報告いたします。はフェログラフィーおよびSOAP-Tの結果から総合的に判断した結果、正常な状態にあると考えられます。フェログラフィー【定量分析：Is値】Is値は異常摩耗の早期発見パラメータのつで、摩耗粒子を定量化するために用います。Is値は前回に比較しての乗から変化はなく、低い値でした。フェログラフィー【定性分析：摩耗粒子および摩耗形態観察】分析結果から比較的多く観察された粒子は、以下の通りでした。正常な摩耗粒子・潤滑状態が正常なマイルド摩耗により発生。Iカップリング発光分光分析【SOAP-T】検出された金属元素から発生箇所を推定すると、以下の通りでした。鉄、鉛、ニッケル、錫、亜鉛・ギヤ、軸受等リン・添加剤アルミニウム、ナトリウム・外部混入異物計数汚染度は、当社推奨の管理限界値に到達していました。計数汚染度計数汚染度は、NAS級と当社推奨の管理限界値NAS級に到達していました。重量汚染度は、.mg/mlでした。光学顕微鏡写真重量汚染度で濾過したフィルタ表面上の夾雑物を光学顕微鏡で観察した結果、金属片、鉄錆、砂等が観察されました。は良好と判断します。粘度粘度は、.mm/sと新油値mm/sに比較して、粘度変化率は-％で、当社推奨の管理限界値である±％以内にあり、良好と判断します。水分は、.ppmと当社推奨の管理限界値の以下にあり、良好と判断します。酸価は、.mgKOH/gと新油値.mgKOH/g以下にあり、良好と判断します。IRIRチャートの結果、新油と使用油のスペクトルパターンはほぼ一致し、また、油劣化の兆候を示すカルボン酸の吸収が確認されていないことから、良好と判断します。
報告№102-4040 | 分析№102-01881 | 102-01881 | 分析の結果、ギヤ歯面に微小な損傷が発生しているものの、継続使用可能な状態にあると判断します。但し、この損傷が起点となって疲労摩耗が進行することが懸念されるため、ヶ月後に追跡調査を実施し、汚染状況及び摩耗の進行状況を確認されることを推奨します。それは、SOAP／D－SOAPでギヤの主成分の鉄は、SOAPでppm、D－SOAPでppm検出され、フェログラフィーの結果、異常摩耗の早期発見パラメータである、Is値がの乗とやや高く、摩耗粒子形態観察の結果、ギヤ歯面の疲労により発生するチャンクがやや多く見られている、ことより判断できました。一方、油名が間違っているか、または、異種が混入した可能性があります。粘度が.mm/sと新油値の.mm/sに比較して変化率が-％と非常に大きく低下していることがわかり、SOAPの結果から、FBKタービンの添加剤には含まれていないリンがppm検出されていることから判断しました。更にフェログラフィーの摩耗粒子の形態観察結果から、面圧が高い場合に発生するフリクションポリマがやや多く確認されており、極圧性能が十分でないと考えられますので、使用油種の変更が必要と判断します。
報告№109-09448 報告№109-09448 | 分析№109-002804 分析№109-002804 | 109-002804 | 摩耗状態異常摩耗の早期発見パラメータであるフェログラフィーのIs値は、潤滑状態がやや厳しい状態にあることを示すの乗ですが、点検を要する摩耗粒子が観察されておらず、現在のところ継続使用は可能な状態にあると判断できます。この状態で検出された油中金属は、その多くが鉄であり、これらは摩耗粒子の観察結果から疲労摩耗であることが分かりました。疲労摩耗は、スパイラルベベルギヤの歯面で発生していると推定されますが、発生箇所が歯面の微小領域であることから、現在のところ、継続使用は可能と判断できます。バックラッシ減速機の構造から、最も負荷が大きく、摩耗が進行しやすい箇所をスパイラルベベルギヤとスパイラルベベルピニオンと推定し、この部分のバックラッシを求めました。提供していただいた図面には歯幅が記載されておらず、また、更油後の稼働時間も不明であったため、歯幅mmと、更油後の稼働時間を時間と仮定してバックラッシを計算しました。その結果、減速機のギヤ歯面に摩耗が集中していたと仮定した場合、バックラッシの増加は初期値から.μm増加したと推定されました。バックラッシ増加分の上限値はメーカにより差異はあるものの、当社が推奨するバックラッシは一般に推奨されるμmを目安にしており、今回のデータはこの値に比較して十分に小さい値であることがわかります。汚染度計数汚染度がNAS級と汚染されていました。汚染度が高い要因は、摩耗によるものと思われます。を示す粘度、水分、全酸価、IRの各データは良好でした。結論ゲート機器の潤滑箇所の摩耗診断分析結果から摩耗が発生している箇所はギヤ歯面であり、摩耗形態は疲労摩耗であることが分かりました。この摩耗形態は、ギヤ歯面に荷重が繰り返しかかることにより、歯面の表面下で材料が疲労して剥離します。歯面に加わる荷重が過大である場合、観察される摩耗粒子は今回より大きな粒子が発生します。分析結果から推定されたバックラッシの増加分は.μmでしたが、このバックラッシは、一対の歯車の噛み合いを円滑にするための、ピッチ円周上での歯面間の遊びです。この値が過大になると振動や騒音の原因となるため、ギヤの摩耗状態を判断するためには重要なパラメータです。今回観察された摩耗粒子は、μmサイズの微小な粒子が支配的であることからバックラッシの値は小さいと判断できます。バックラッシの計算時に仮定した稼働時間や歯幅などの数値が正確であれば、本減速機は継続使用可能と判断できます。整備の必要な箇所の検討整備が必要な箇所は、本分析結果から確認されませんでした。しかし、分析結果から僅かではありますがギヤの摩耗が進行していることが確認されていますので、今後は定期的に潤滑油分析を実施し、その結果から摩耗の進行状況を確認することにより、整備の必要の有無を監視する方法が有用と思われます。潤滑油の劣化度診断一般的に潤滑油が劣化した場合、油の外観は黒褐色になり、粘度や全酸価が上昇しスラッジ等が発生します。また、その過程では劣化の兆候を示すカルボン酸の吸収がIRで確認できます。今回のは、全てのデータが良好の範囲にあり、潤滑油の劣化は確認されなかったことから、継続使用可能であり、交換の必要はないと判断します。潤滑管理の方法現在の潤滑油は年使用していますが、年間使用したにもかかわらず劣化が確認されなかったことから、本設備の潤滑油は少なくても更油後年間は使用できることが分かりました。潤滑油の交換時期の判断は、今回の分析だけでは予測することは困難ですが、定期的に分析を実施し、その結果の傾向から劣化の進行状況を確認することで容易に可能になります。計数汚染度は当社推奨の管理限界値に到達していることから、濾過や更油により汚染度を改善されることを推奨します。現在のところ潤滑部は継続使用可能な状態にあると思われますが、今後は疲労摩耗が進行する場合がありますので、定期的に分析を実施し、摩耗の進行状況を確認されることを推奨します。次回分析の時期を理論的に求めたところ、最短で約時間となります。この時間は、油中汚染物が均一になるために必要とする時間であり、この時間を経過すれば、再分析の結果から状態の傾向を確認することが可能となりますので、これを参考に次回分析時期を検討されることを推奨します。尚、定期的な分析を実施する際には、に関する分析項目の実施を推奨します。今回の分析結果からは、油劣化の進行は確認されていませんが、定期的な分析により潤滑油の交換時期を管理することが可能となります。は良好と判断します。粘度粘度は.mm/sと新油値.mm/sに比較して、粘度変化率は+.％で、当社推奨の管理限界値である±％以内にあり、良好と判断します。水分は.ppmと当社推奨の管理限界値の以下にあり、良好と判断します。全酸価全酸価は.mgKOH/gと新油値.mgKOH/gに比較して高いものの、IRの結果で油劣化の兆候を示すカルボン酸の吸収が確認されていないことから、良好と判断します。IRIRの結果、油劣化の兆候を示すカルボン酸の吸収が確認されていないことから、良好と判断します。計数汚染度は当社推奨の管理限界値に到達していました。計数汚染度計数汚染度はNAS級と当社推奨の管理限界値のNAS級に到達していました。重量汚染度はmg/mlでした。機器の潤滑状態摩耗粒子の形態観察の結果、疲労摩耗粒子、局部的に高圧・高温となる場合に発生するフリクションポリマが比較的多く観察されました。SOAPによる油中金属濃度SOAPによる油中金属濃度の結果、鉄、油の添加剤成分であるリン、外部から混入したと思われるアルミニウム、ナトリウムが検出されました。SOAPによる油中金属濃度SOAPによる油中金属濃度の結果、鉄、油の添加剤成分であるリン、外部から混入したと思われるカルシウム、アルミニウムが検出されました。摩耗粒子診断異常摩耗の早期発見パラメータであるIs値がの乗とやや厳しい範囲にあり、摩耗粒子の形態観察の結果、疲労摩耗粒子、局部的に高圧・高温となる場合に発生するフリクションポリマが比較的多く観察されました。
報告№103-6143 | 分析№103-02726 | 103-02726 | 前回の分析で、SOAP／D－SOAPでメタルの主成分である錫が検出されたため、その原因を確認するために臨時分析を実施しました。分析の結果、SOAP／D－SOAPでメタルの主成分である錫は検出されませんでした。前回、圧油集油槽でメタルの主成分である錫が検出された原因は以下のことが考えられました。潤滑油で使用していた油を圧油に補充した。軸受潤滑油を採油した採油機を、続けて圧油を採油した時に軸受潤滑油が残っていた。依頼書には、は実施していないことが確認されていますが、については前回採油時にどのように採油を実施したのか記録がなく不明であったため、原因を確認できませんでした。尚、RBOTが前回に比較し、min上昇したのは、新油の補充等の影響が考えられます。今後は、今回のRBOT値によりデータ管理を行います。
報告№111-00058 報告№111-00058 | 分析№111-000363 分析№111-000363 | 111-000363 | 有機物・有機化合物試験で検出されたピークには新グリースと異なるピークが検出されました。IRの結果で新グリースと異なるピークが検出されたことから、グリース名が違うか、或いは、異種グリースが混入した可能性が考えられますので、確認する必要があります。≪状態監視とパラメータ≫分析の目的および各分析のパラメータは以下の通りです。特性低下目的：グリースの分析結果から、グリースの物理的性状や劣化傾向などを確認する。全酸価JISK赤外線吸収スペクトルJISKちょう度JISK滴点JISK摩耗目的：グリース中の摩耗粒子を分析する事により、回転・摺動部の潤滑状態、摩耗劣化の程度、余寿命などを解析する。摩耗診断電子顕微鏡観察JISKX線マイクロアナリシス油中金属濃度JISK≪分析結果≫特性低下全酸価：良好全酸価.mgKOH/gは新油値の.mgKOH/g以内にあることから問題は無いと判断します。赤外線吸収スペクトル：良好ちょう度：良好ちょう度値はと当社推奨の管理限界値であるから以内に留まっています。滴点：良好滴点はと新油値のに比較し高いものの、ちょう度が良好の範囲にあり、かつ、有機物・有機化合物試験の結果で油劣化の兆候を示すカルボン酸の吸収が見られないことから、問題は無いと判断します。摩耗摩耗診断電子顕微鏡観察・X線マイクロアナリシス：今回は実施していません。油中金属濃度：今回は実施していません。
報告№109-09136 報告№111-00222 | 分析№109-001160 分析№111-001119 | 111-001119_date110825 | 歯車の摩耗減速機の使用期間を設置時から今回の採油時までと仮定すれば、油中金属元素濃度から試算したバックラッシ増加量の値から、減速機は継続使用可能な状態にあると考えられます。油の汚染分析データは、油の汚染度が高いことを示していますが、これまで累積している汚染物を含んでいるため高濃度となっていると思われます。油の性状油の物理性状を示すデータは良好な範囲にあり、潤滑油は継続使用可能と判断します。対策定期的な分析凝着摩耗の進行を監視するため、定期的に分析を実施し、摩耗の進行状況を確認することを推奨します。今回の分析から、本機器に関しては油中金属元素濃度から算出されるバックラッシ増加量をパラメータとして摩耗の進行状況を把握することが可能と思われます。最適な採油方法本試料油は、機器停止中に給油口から採油されています。機器が停止している状態では、別紙油粒子の沈降の影響に示すように油槽内で撹拌がなくなり固形物が沈降するため、油中汚染度は低くなると推定されます。今後の採油は、極力運転中もしくは停止直後の油槽中層部から実施されることを推奨します。フェログラフィー異常摩耗の早期発見パラメータとして摩耗粒子を定量化して評価するフェログラフィーのIs値は、潤滑状態が厳しいの乗でした。摩耗粒子の形態で比較的多く観察された粒子は、潤滑状態が正常な場合に発生する摩耗粒子、金属潤滑部が局部的に油膜切れを起して発生するシビア粒子等でした。これらの摩耗粒子が観察された場合、潤滑部で発生している摩耗形態は、正常なマイルド摩耗と潤滑状態がやや厳しい凝着摩耗であることが分かります。バックラッシご提供いただいた減速機に関する情報からハスバ歯車の組み合わせの段減速機構であることが分かりました。この歯車の構成から接触点は合計で箇所となります。累積稼働時間が不明であることから、図面記載の日付から使用したと仮定し、ギヤのバックラッシの増加量を求めました。その結果、バックラッシの増加量はヶ月間でμmと推定されました。バックラッシ増加分の上限値は、メーカにより差異はあるものの、当社の推奨するバックラッシは、一般に推奨されるμmを管理目安にしています。この値に比較して十分に小さい値です。Iカップリング発光分光分析供試のギヤ油を分析した結果、検出された金属元素は、SOAPの結果表に示すように、鉄、鉛、銅、クロム、錫、リン、亜鉛、カルシウム、バリウム、アルミニウム、ケイ素、ナトリウム、マグネシウムが検出されました。これらの検出された金属元素から発生箇所を推定すると鉄、鉛、銅、クロム、錫・ギヤ・軸受等リン・オイル添加剤亜鉛、カルシウム、バリウム、アルミニウム、ケイ素、ナトリウム、マグネシウム・外部混入異物であると思われます。このうち、機械部品が摩耗したと思われる元素はのグループです。計数汚染度は当社推奨の管理限界値を超えていました。D－SOAPで油の添加剤成分であるリンが検出され、フィルタ表面の異物観察で表面が茶褐色で金属片、鉄錆、砂等が観察されたことから、汚染度が高い要因は、摩耗とスラッジ、そして外部混入異物の影響と思われます。粘度、水分、全酸価、IRの各データは良好でした。
|  | 10600384 | 分析NO － 年月日 トライボシステム診断レポート会社名 ○○殿 分析項目 機種 新油 流動点 機番・使用箇所 ライン 引火点 油名 ガソリン 水分 油種 残留炭素 採油日 年月日 蒸留性状 他情報 摩耗状態の判定良好注意要処置汚染状態の判定良好注意要処置良好注意要処置総合考察流動点は-.以下であった。引火点は-.以下であった。水分はであった。％残留炭素分は.wt％であった。蒸留性状は別紙の通りであった。
報告№109-09136 報告№112-00597 | 分析№109-001160 分析№112-002541 | 112-002541 | 分析の結果、本試料グリースの物理的性状は全て良好な範囲にあり、継続使用可能な状態にあると判断します。グリースのちょう度、滴点、酸価、有機物・有機化合物の各データは全て継続使用可能な範囲にあり良好と判断出来ました。
報告№111-00058 報告№111-00058 | 分析№111-000302 分析№111-000302 | 111-000302 | は良好と判断します。潤滑油は継続使用可能な状態にあると判断します。尚、RBOTは、新油値に比較して大きな値であり減少傾向は確認されませんでした。このことから、更油から今回採油までのヶ月間で酸化防止剤の消耗は確認されていないことから、使用条件が同様であれば定検周期のヶ月は使用できる可能が高いと判断します。≪状態監視とパラメータ≫分析の目的および各分析のパラメータは以下の通りです。特性低下目的：油の分析結果から、や劣化傾向ならびに添加剤の消耗程度、残存寿命などを確認する。粘度JISK全酸価JISK赤外線吸収スペクトルJISK酸化安定度試験JISK汚染目的：油の分析結果から、砂塵あるいは水・異種油などによるや、異物混入の有無を確認する。水分JISK計数汚染度JISB重量汚染度JISB光学顕微鏡観察摩耗目的：油中の摩耗粒子を分析する事により、回転・摺動部の潤滑状態、摩耗劣化の程度、余寿命などを解析する。摩耗診断電子顕微鏡観察JISKX線マイクロアナリシス油中金属濃度JISK≪分析結果≫特性低下粘度：良好粘度値mm/sの新油値mm/sに対する変化率は+.％であり、当社推奨の管理限界値±％以内に留まっています。全酸価：良好全酸価.mgKOH/gは新油値の.mgKOH/g以内にあることから、問題は無いと判断します。赤外線吸収スペクトル：良好酸化安定度試験：良好酸化安定度試験の結果、数値minは当社推奨の管理限界値min以上に留まっており、現時点での使用は可能と判断します。汚染水分：良好水分値ppmは当社推奨の管理限界値以内に留まっています。計数汚染度：今回は実施していません。重量汚染度：今回は実施していません。光学顕微鏡観察：今回は実施していません。摩耗摩耗診断電子顕微鏡観察・X線マイクロアナリシス：今回は実施していません。油中金属濃度：今回は実施していません。
報告№109-09094 報告№109-09094 | 分析№109-000932 分析№109-000932 | 109-000932_100127 | 分析の結果、ちょう度値と新グリース値に比較して低下し、当社推奨の管理下限値であるを超えていることから、硬化していることが分かりました。硬化したグリースを使用した場合、油分の流動性がなくなり、軸受等で良好な油膜が保持されにくくなる可能性が高いため、グリースを交換されることを推奨します。≪状態監視とパラメータ≫分析の目的および各分析のパラメータは以下の通りです。特性低下目的：グリースの分析結果から、グリースの物理的性状や劣化傾向などを確認する。全酸価JISK赤外線吸収スペクトルJISKちょう度JISK滴点JISK摩耗目的：グリース中の摩耗粒子を分析する事により、回転・摺動部の潤滑状態、摩耗劣化の程度、余寿命などを解析する。摩耗診断電子顕微鏡観察JISKX線マイクロアナリシス油中金属濃度）JISK≪分析結果≫特性低下全酸価：良好全酸価mgKOH/gは新油値の.mgKOH/gに比較し高くはあるものの、有機物・有機化合物試験の結果で油劣化の兆候を示すカルボン酸の吸収が見られないことから問題は無いと判断します。赤外線吸収スペクトル：良好ちょう度：要処置ちょう度値と当社推奨の管理下限値であるを超えていました。滴点：良好滴点はと新油値のに比較し大きな変化はないことから問題は無いと判断します。摩耗摩耗診断電子顕微鏡観察・X線マイクロアナリシス：今回は実施していません。油中金属濃度：今回は実施していません。
報告№107-0366 報告№111-00437 | 分析№107-01900 分析№111-002038 | 111-002038 | 濾過前の試料油を分析した結果、前回に比較して計数汚染度はNAS級からNAS級にランク増加し、やや不良領域にありました。摩耗粒子の形態観察で外部から混入したと思われる鉄錆、砂等が比較的多く観察されました。前回に比較してD－SOAPで鉄がからに増加していました。フィルタ表面の異物観察で鉄錆、砂等が観察されました。摩耗粒子の形態観察およびフィルタ表面の異物観察で鉄錆等が観察されたため、汚染度およびD－SOAPの鉄濃度が増加した要因は、外部混入異物の影響と考えられます。今後、バルブのスプール等に噛み込み動作障害が発生することが懸念されます。これらの障害発生に対する弊害を勘案の上、濾過を推奨します。
報告№107-0366 報告№111-00507 | 分析№107-01900 分析№111-002342 | 111-002342 | 濾過前の試料油を分析した結果、計数汚染度が前回のNAS級から、今回NAS級に約年でランク増加していました。フィルタ表面の異物観察で鉄錆等が観察されたため、汚染度が増加した要因は、摩耗による粒子の増加ではなく、外部混入異物の影響と考えられます。但し、異物の混入はありましたが、潤滑異常の早期発見パラメータである摩耗過酷度を示すIs値がのマイナス乗と非常に良好の範囲にあることから、潤滑状態は正常な状態にあると判断します。
報告№105-0410 報告№105-0410 | 分析№105-02700 分析№105-02700 | 105-02700 | 分析の結果、油の物理的正常と、潤滑状態を知るパラメータのそれぞれが正常な範囲であり、また、転がり軸受の寿命の指標となるフレーキングが発生していないことから、継続使用可能な状態にあると判断します。但し、摩耗粒子形態観察で外部から混入した鉄錆が多く観察されました。今後これらの異物が軸受転動面に噛み込み摩耗が進行することが懸念されるため、ヶ月以内に再度分析を実施し、摩耗の進行状況を確認されることを推奨します。これらのことは、異常摩耗の早期発見パラメータであるフェログラフィーのIs値がの乗と良好の範囲にあるものの、摩耗粒子形態観察の結果、外部から混入した鉄錆が多く観察されたこと以上のことから判断しました。この油は継続使用可能と判断します。粘度は良好と判断します。粘度はmm/sと管理限界値以内にあり、良好と判断します。水分は良好と判断します。水分は.ppmと管理限界値の以下にあり、良好と判断します。全酸価は良好と判断します。全酸価は.mgKOH/gと新油データの.mgKOH/g以内にあり、良好と判断します。IRは良好と判断します。IRの結果、油劣化の兆候を示すカルボン酸の吸収が確認されていないことから、継続使用可能な状態にあると考えられます。計数汚染度当社推奨の管理限界値に到達していました。計数汚染度は当社推奨の管理限界値を到達していました。計数汚染度はNAS級以上と当社推奨の管理限界値のNAS級に到達していました。重量汚染度は.mg/mlでした。重量汚染度は.mg/mlでした。機器の潤滑状態フェログラフィーの結果、外部から混入した鉄錆が多く観察されました。SOAPは良好と判断します。SOAPの結果、油の添加剤成分であるリンが検出されました。D－SOAPの結果、鉄が検出されました。D－SOAPの結果、摩耗により発生する鉄が検出されました。フェログラフィーの結果、外部から混入した鉄錆が多く観察されました。フェログラフィーの結果、異常摩耗の早期発見パラメータであるIs値がの乗と良好の範囲にあるものの、摩耗粒子形態観察で外部から混入した鉄錆が多く観察されました。
報告№111-00372 報告№111-00372 | 分析№111-001676 分析№111-001760 | 111-001760 | ちょう度値と新グリース値に比較して上昇し、当社推奨の管理上限値であるを超えていることから、軟化していることが分かりました。軟化したグリースを使用した場合、グリースの漏洩や軸受等で油膜切れが発生することが懸念されます。グリースが軟化していたため、以下の対策が必要です。グリースを交換されることを推奨します。≪状態監視とパラメータ≫分析の目的および各分析のパラメータは以下の通りです。特性低下目的：グリースの分析結果から、グリースの物理的性状や劣化傾向などを確認する。全酸価JISK赤外線吸収スペクトルJISKちょう度JISK滴点JISK摩耗目的：グリース中の摩耗粒子を分析する事により、回転・摺動部の潤滑状態、摩耗劣化の程度、余寿命などを解析する。摩耗診断電子顕微鏡観察JISKX線マイクロアナリシス油中金属濃度JISK≪分析結果≫特性低下全酸価：良好全酸価.mgKOH/gは新油値の.mgKOH/gに比較し高くはあるものの、有機物・有機化合物試験の結果で油劣化の兆候を示すカルボン酸の吸収が見られないことから問題は無いと判断します。赤外線吸収スペクトル：良好ちょう度：要処置ちょう度値はと当社推奨の管理上限値であるを超えていました。滴点：良好滴点はと新油値のに比較し変化はないことから問題は無いと判断します。摩耗摩耗診断電子顕微鏡観察・X線マイクロアナリシス：今回は実施していません。油中金属濃度：今回は実施していません。
報告№109-09136 報告№112-00438 | 分析№109-001160 分析№112-001874 | 112-001874 | 対象設備は継続使用可能な状態にあると判断します。但し、今後も摩耗の進行を傾向監視するため、以下の対策を推奨します。次回点検でピストンリングの点検と更油当該機の油中からカルシウム化合物がやや高い濃度で検出されたため、この化合物がコンロッドメタルやクランクメタルの摩耗を促進させる懸念があります。化合物発生の原因は、ピストンリングの摩耗によって燃焼ガスのシール性が低下し、燃焼ガス中の硫黄分と油中のカルシウム添加剤が反応するためと考えられます。そのため、次回点検では第一にピストンリングの摩耗状態の点検を推奨すると共に、第二に、更油を推奨します。定期的な分析定期的に分析を実施することにより、データの変化から異常の兆候を早期に発見することが可能となります。今回初回分析であるため、あと最低でも回分析を実施することにより、分析データの変化を確認し、分析周期を検討することを推奨します。今後懸念される切削摩耗や凝着摩耗の進行を確認するため、出来るだけ早めに回目の分析を実施することを推奨します。新油との比較による評価を示す粘度、酸価、塩基価のデータは新油データを基準として評価しています。今回は油名が不明であったため判断できませんでしたが、今後評価する場合は、使用している新油を同時に分析することをご検討下さい。はフェログラフィーおよびSOAP-Tの結果から総合的に判断した結果、やや厳しい状態にあると考えられます。フェログラフィー【定量分析：Is値】Is値は異常摩耗の早期発見パラメータのつで、摩耗粒子を定量化するために用います。今回のIs値はの乗とやや高い値でした。フェログラフィー【定性分析：摩耗粒子および摩耗形態観察】分析結果から比較的多く観察された粒子は、以下の通りでした。正常な摩耗粒子・潤滑状態が正常なマイルド摩耗により発生。切削粒子・異物や金属表面の微小突起による切削摩耗により発生。シビア粒子・潤滑状態がやや厳しい凝着摩耗により発生。金属潤滑部が局部的に油膜切れを起していると考えられます。黒錆・潤滑状態がやや厳しい凝着摩耗により発生。金属接触が厳しく、且つ、高い摩擦熱が発生していると考えられます。フリクションポリマ・局部的に高圧・高温となる場合に発生。観察された摩耗粒子の中でも切削粒子、フリクションポリマは、注意が必要です。切削摩耗は、他の摩耗形態に比較して摩耗進行速度が速く注意が必要で、定期的なトライボ診断による状態監視が必要と考えます。切削摩耗の原因となる混入異物が残留している場合、この異物により切削摩耗が継続して発生する可能性があります。フリクションポリマは、潤滑油が摺動面に押し込められ高圧状態になると同時に、圧縮熱により高温状態になった結果、基油自身が重合反応を起こし生成することが知られています。そのため、高圧高温状態の解消がなされなければ、潤滑油の劣化が進行し、粘度上昇に因る潤滑異常に進展する場合があります。Iカップリング発光分光分析【SOAP-T】検出された金属元素から発生箇所を推定すると、以下の通りでした。鉄、銅、ニッケル、錫・エンジン部品リン、亜鉛、カルシウム・添加剤バリウム、アルミニウム、ナトリウム・外部混入異物メタルの摩耗SOAP-Tで軸受メタルの主成分である錫が検出されました。潤滑状態が直ちに異常にならないと思われますが、メタル成分が検出されていることからメタルの一部に油膜切れが発生していることの証です。一般に排水機場の稼働率は低稼働率であり、起動停止回数が多い傾向にあるため、本機のメタル成分の増加要因は起動停止時に油膜切れが生じて発生していると推定されます。一定期間経過後に再分析し、傾向監視によるメタルの摩耗状態を確認する必要があると思われます。カルシウムの析出SOAP-Tでカルシウムが検出されました。エンジン油中にカルシウム化合物が高い濃度で検出された場合、この化合物がコンロッドメタルやクランクメタル摺動面に噛み込んで摩耗させたり、メタルに埋め込まれて摩耗を促進させたりする原因になるなどの悪影響を生じることが当社の研究結果から判明しています。この影響については、別紙カルシウムの析出をご覧ください。計数汚染度計数汚染度はNAS級以上と汚染されていました。粒度分布粒度分布は.～μmの範囲にあり、.μmにピークが確認されました。μm以下の粒子が多いことから、燃焼して発生したすす等であることが分かります。酸価、IRは良好でした。尚、粘度、塩基価は、油名が不明であったため、新油データと比較が出来ず評価できませんでした。水分はppmと当社推奨の管理限界値のを超えていました。今後、水分の影響でエンジン内部に錆が発生し、その影響で摩耗が発生する懸念があります。酸価はmgKOH/gでした。IRの結果で油劣化の兆候を示すカルボン酸の吸収が確認されていないことから、良好と判断します。
報告№109-09094 報告№109-09094 | 分析№109-000885 分析№109-000885 | 109-000885_100127 | 分析評価者：佐々木義憲保有資格：ICMLMLAⅠ設備保全技能士級ISO-準拠機械状態監視診断技術者カテゴリーⅠ分析の結果、全てのデータが良好である事から、この油は継続使用可能と判断します。≪状態監視とパラメータ≫分析の目的および各分析のパラメータは以下の通りです。特性低下目的：油の分析結果から、や劣化傾向ならびに添加剤の消耗程度、残存寿命などを確認する。粘度JISK全酸価JISK赤外線吸収スペクトルJISK酸化安定度試験JISK汚染目的：油の分析結果から、砂塵あるいは水・異種油などによるや、異物混入の有無を確認する。水分JISK計数汚染度JISB重量汚染度JISB光学顕微鏡観察摩耗目的：油中の摩耗粒子を分析する事により、回転・摺動部の潤滑状態、摩耗劣化の程度、余寿命などを解析する。摩耗診断電子顕微鏡観察JISKX線マイクロアナリシス油中金属濃度）JISK≪分析結果≫特性低下粘度：良好粘度値mm/sの新油値mm/sに対する変化率は.％であり、当社推奨の管理限界値±％以内に留まっています。全酸価：良好全酸価.mgKOH/gは新油値の.mgKOH/gに比較し高くはあるものの、有機物・有機化合物試験の結果で油劣化の兆候を示すカルボン酸の吸収が見られないことから問題は無いと判断します。赤外線吸収スペクトル：良好酸化安定度試験：良好酸化安定度試験の結果、数値minは当社推奨の管理限界値min以内に留まっており、現時点での使用は可能と判断します。汚染水分：良好水分値ppmは当社推奨の管理限界値以内に留まっています。計数汚染度：今回は実施していません。重量汚染度：今回は実施していません。光学顕微鏡観察：今回は実施していません。摩耗摩耗診断電子顕微鏡観察・X線マイクロアナリシス：今回は実施していません。油中金属濃度：今回は実施していません。
報告№109-09136 報告№113-00589 | 分析№109-001160 分析№113-002481 | 113-002481 | 潤滑油は水分濃度が高く、塩基価の低下が確認されたことから、燃焼により発生する酸成分に対する中和性能が低下し、エンジン内部に腐食摩耗が発生する懸念があります。対象設備は継続使用可能な状態にあると判断します。但し、フレッティング摩耗の今後の進行が懸念されます。更油潤滑油の塩基価は低下していることから、今後、油中の酸性物質を中和することが出来なくなる可能性があります。また、水分の影響により金属表面で腐食摩耗が発生し、発生した鉄錆等の粒子が潤滑部に噛み込み、摩耗が進行することが懸念されることから、早めの更油を推奨します。定期的な分析フレッティング摩耗の推移を監視するため、定期的に分析を実施することを推奨します。異常摩耗の早期発見のパラメータであるIs値は、前回のレベルからレベルに上昇し、やや高い値でした。また、潤滑部の摩耗が認められたため、定期的に潤滑油分析を実施し、摩耗推移を監視することが有用と考えます。フェログラフィーで観察された代表的な摩耗粒子は、以下の通りです。赤錆・フレッティングにより発生。フレッティングの発生要因は、鉄系材料が接合および勘合されたりする部分から発生します。フレッティングによる赤錆が少量発生しても直ちに異常ではありませんが、場合によっては、発生した赤錆が軸受摺動面に噛み込み、摩耗を進行させる場合があります。重量汚染度は.mg/mlでした。n-ペンタン不溶解分n-ペンタン不溶解分は<.mass%でした。粘度、酸価の各データは、前回同様に良好でした。水分はppmと当社推奨の管理限界値を超えていました。今後、水分の影響でエンジン内部に錆が発生し、その影響で摩耗が発生する懸念があります。塩基価は.mgKOH/gと当社推奨の管理限界値mgKOH/g以下にありました。今後、油中の酸性物質を中和することが出来なくなり、金属表面の腐食が発生することが懸念されます。
報告№107-0414 報告№107-0428 | 分析№107-02227 分析№107-02363 | 107-02363 | 分析の結果、転がり軸受の寿命の指標となるフレーキングの発生が確認されなかったことから、本軸受は継続使用可能と判断します。計数汚染度はやや高い値でした。計数汚染度はやや高い値でした。計数汚染度はNAS級と当社推奨の管理限界値のNAS級以内にあるものの、やや高い値でした。重量汚染度は.mg/mlでした。重量汚染度は.mg/mlでした。機器の潤滑状態機器の潤滑状態は正常と判断します。SOAPの結果、鉄および銅が検出されました。SOAPの結果、摩耗により発生する鉄および銅が検出されました。又、油の添加剤成分であるリン、亜鉛が検出されました。D－SOAPの結果、鉄が検出されました。D－SOAPの結果、摩耗により発生する鉄が検出されました。又、油の添加剤成分である亜鉛が検出されました。フェログラフィーの結果は良好です。異常摩耗の早期発見パラメータであるフェログラフィーのIs値がの乗と良好の範囲にあり、潤滑状態は正常と判断します。
報告№109-09136 報告№112-00136 | 分析№109-001160 分析№112-000557 | 112-000557 | 潤滑油および軸受は継続使用可能な状態にあると判断します。但し、フィルタ表面の異物観察で金属片、鉄錆等が比較的多く観察されたことから、以下の対策を推奨します。再分析摩耗の進行を監視するため、念のため、夏期ピーク前に再分析を実施し、分析データによる摩耗の進行状況を確認することを推奨します。フェログラフィーIs値は異常摩耗の早期発見パラメータのつで、摩耗粒子を定量化するために用います。今回のIs値はの乗であり、潤滑状態は正常と判断できます。Iカップリング発光分光分析【SOAP／D－SOAP】検出された金属元素は、SOAP／D－SOAPの結果表に示すように、鉄、銅、錫、カルシウム、バリウム、ナトリウムでした。検出された金属元素から発生箇所を推定すると鉄、銅、錫・軸受等カルシウム、バリウム、ナトリウム・外部混入異物であると思われます。このうち、機械部品が摩耗したと思われる元素はのグループです。計数汚染度、重量汚染度は共に良好でした。IR、RBOTの各データは良好でした。
報告№109-09136 報告№111-00463 | 分析№109-001160 分析№111-002153 | 111-002153 | 軸受は継続使用可能な状態にあると判断します。前回同様に疲労摩耗粒子が比較的多く観察されたものの、SOAP／D－SOAPの結果で、鉄濃度に変化はなく、異常摩耗の早期発見パラメータであるフェログラフィーのIs値がの乗と良好でした。前回に比較して計数汚染度はNAS級から等級に変化はなく、良好でした。分析結果は良好と判断します。計数汚染度計数汚染度はNAS級と当社推奨の管理限界値のNAS級以内にあり、良好と判断します。重量汚染度はmg/mlでした。機器の潤滑状態摩耗粒子の形態観察の結果、繰返し応力を受けて発生する疲労摩耗粒子が比較的多く観察されました。SOAPSOAPの結果、摩耗により発生する鉄が検出されていないことから、良好と判断します。D－SOAPD－SOAPの結果、摩耗により発生する鉄が検出されました。フェログラフィー異常摩耗の早期発見パラメータであるフェログラフィーのIs値がの乗と良好の範囲にあるものの、摩耗粒子の形態観察の結果、繰返し応力を受けて発生する疲労摩耗粒子が比較的多く観察されました。
報告№109-09084 報告№109-09084 | 分析№109-000728 分析№109-000728 | 109-000728 | トライボ診断の結果、泡立ち試験を除く項目は良好です。泡立ち試験の結果は、一般的には消泡性能が低くいと判断できる値の-ですが、新油値の-と同レベルにあったため、良好と判断します。機器の潤滑状態潤滑状態指数はのマイナス乗と濾過設備のない機器であれば正常な潤滑状態にあると判断できます。しかし、フィルタが設置されているため、別紙インライン・オフラインフィルタの影響に示すとおり、粒子の大部分は捕捉され、異常な摩耗状態が発生したとしても正常な潤滑状態にあると誤認してしまう可能性があります。これらのフィルタの影響を検討した結果、ギヤは継続使用可能な状態にあると思われますが、潤滑状態指数は摩耗がやや厳しい状態であるの乗領域にあると推定できます。推定結果は、フィルタの濾過効率を仮定して求めたものですが、フィルタがない状態では油中の粒子濃度は現在より高いことは明らかです。そのためヶ月後に再度分析を実施し、摩耗進行の有無を確認することを推奨します。泡立ち試験の結果、消泡性能が低いと判断できる値であるものの、新油と同レベルにあると判断します。粘度は良好。粘度はmm/sと新油値.mm/sに比較して、粘度変化率は-.％で、当社推奨の管理限界値である±％以内にあり、良好と判断します。粘度はmm/sとなっています。粘度はmm/sとなっています。粘度指数はとなっています。粘度指数はとなっています。泡立ち試験は-となっています。泡立ち試験は-と新油と同レベルにあり、消泡性能が新油と同レベルにあると判断します。水分は良好。水分はppmと当社推奨の管理限界値の以下であり、良好と判断します。全酸価は良好。全酸価は.mgKOH/gと新油値.mgKOH/gに比較して高いものの、IRの結果で油劣化の兆候を示すカルボン酸の吸収が確認されていないことから、良好と判断します。機器の潤滑状態精密な濾過設備がない機器であれば、潤滑状態指数は正常の範囲にあると判断します。潤滑状態指数は正常の範囲にあると判断します。異常摩耗の早期発見パラメータである潤滑状態指数がのマイナス乗と精密な濾過設備がない機器であれば、潤滑状態指数は正常の範囲にあると判断します。
報告№108-0278 報告№108-0278 | 分析№108-01997 分析№108-01997 | 108-01997 | トライボ診断を実施し、、汚染度、潤滑状態を確認する。今回の採油は、対象設備の停止中にマンホールから手動ポンプで油槽底部から実施しているため、油循環中に採油した場合に比較し、油中粒子の沈降の影響を受け、分析データが高めに出る可能性があります。今回の分析は以上のことを踏まえて結果を検討しました。【機器の潤滑状態】トライボ診断の結果、採油条件から汚染度やSOAP／D－SOAPの各データが高めに出る可能性があるにもかかわらず、前回に比較して、SOAP／D－SOAPの鉄濃度大きな変化はなく、フェログラフィーのIs値もの乗からの乗に改善されました。また、摩耗粒子形態観察でも、前回同様にギヤ歯面の摩耗はマイルド摩耗であることが確認されました。これらのことから、摩耗は安定していると判断します。これらのことは、前回に比較して計数汚染度がランク減少したことSOAP／D－SOAPの結果、ギヤの摩耗により発生する鉄に大きな変化がないこと異常摩耗の早期発見パラメータであるIs値がの乗と良好の範囲にあり、摩耗粒子形態観察の結果、μm以下の鉄系粒子が多く観察されたこと以上のことから判断しました。【バックラッシ増加分の確認】減速機の構造から、最も負荷が大きく、摩耗が進行しやすい箇所をスパイラルベベルギヤとスパイラルベベルピニオンと推定し、この部分のバックラッシを求めました。分析結果から得られたデータを使用して求めたバックラッシは、減速機に摩耗が集中していたと仮定した場合、初期値からμm増加したものと推定されました。バックラッシ増加分の上限値は、メーカにより差異はあるものの、当社の推奨するバックラッシは一般に推奨されるμmを管理目安にしており、今回のデータはこの値に比較して十分に小さいことから、本歯車は継続使用可能な状態にあり分解点検の必要はないと判断します。【採油について】上述しましたように、今回の採油は停止中に油槽底部からの採油であるため、運転中の採油に比較して汚染度は高目に出ている可能性があります。採油は、粒子の沈降の影響を少なくすることが重要であり、そのため油中粒子が均一な分散状態で実施されることを推奨します。
報告№108-5026 報告№108-5026 | 分析№108-00877 分析№108-00877 | 108-00877 | トライボ診断の結果、泡立ち試験を除く項目は良好でした。泡立ち試験の結果は、-と新油値の-に比較して高い値でした。消泡性能が低下していることが確認されたことから、今後の使用時間によっては、油の酸化劣化が進行したり、ギヤ歯面およびベアリング軌道面で油膜切れが発生したりする場合があるため、消泡剤の添加による消泡性能の改善が必要になると思われます。一方、摩耗粒子の形態観察の結果、ギヤ歯面の疲労摩耗で発生したと推定されるμmサイズの摩耗粒子が観察されました。ギヤボックスの油系統にはインラインフィルタとオフラインフィルタがあり、μmサイズ以上の粒子の大部分は捕捉されていると考えられます。それにもかかわらず、μmの大型の摩耗粒子が確認されており、ギヤ歯面では厳しい潤滑状態が発生している可能性があると思われました。今後さらに摩耗が進行することが懸念されるため、ヶ月以内に再度分析を実施し、摩耗の進行状況を確認することを推奨します。油中摩耗粒子は、インラインフィルタやオフラインフィルタに捕捉され、異常な摩耗状態が発生したとしても正常な潤滑状態にあると誤認してしまう可能性が考えられます。これを避けるため、今後の診断に当たっては、これまでの採油箇所に加え、インラインフィルタやオフラインフィルタの捕捉物も分析し、その結果から潤滑状態を評価することを推奨します。尚、フィルタ捕捉物の分析を実施する際には、フィルタ流量、フィルタ使用時間などの追加情報が必要です。是非ご提供下さい。泡立ち試験の結果、消泡性能が低下していることが確認されました。粘度は良好。粘度はmm/sと新油値mm/sに比較して、粘度変化率は-％で、当社推奨の管理限界値である±％以内にあり、良好と判断する。粘度はmm/sでした。粘度はmm/sでした。粘度指数はでした。粘度指数はでした。泡立ち試験は-でした。泡立ち試験は-と新油に比較して高い値でした。消泡性能が低下していることが確認されました。水分は良好。水分はppmと当社推奨の管理限界値の以下であり、良好と判断します。全酸価は良好。全酸価は.mgKOH/gと新油値.mgKOH/g以内であり、良好と判断します。機器の潤滑状態摩耗粒子の形態観察の結果、ギヤ歯面の疲労摩耗で発生したと推定されるμmサイズの摩耗粒子が観察されました。μmサイズの疲労摩耗粒子が観察されました。異常摩耗の早期発見パラメータである潤滑状態指数がの乗と精密な濾過設備がある本設備の場合は高く、摩耗粒子の形態観察の結果、ギヤ歯面の疲労摩耗で発生したと推定されるμmサイズの摩耗粒子が観察されました。
報告№104-8002 | 分析№104-00034 | 104-00034 | 分析の結果、ギヤ歯面の摩耗が確認されたものの、発生した摩耗粒子はμm以下の小さな粒子が支配的であり、マイルドな摩耗状態で推移していると考えられました。又、ギヤや転がり軸受の寿命の指標とされる疲労摩耗は確認されなかったことから、継続使用可能な状態にあると判断します。これらのことは、SOAP／D-SOAPの結果、摩耗により発生した鉄、鉛が多く検出されたものの、異常摩耗の早期発見パラメータであるフェログラフィーのIs値がの乗と使用可能な範囲にあり、摩耗粒子の形態観察の結果、確認された摩耗粒子がμm以下の小さな摩耗粒子が支配的であること以上のことから判断しました。尚、を示す粘度、全酸価、IRの結果を判断するためには、新油データとの比較が必要ですので、補充用に使用している新油をmlご提供下さい。
報告№109-09136 報告№110-00753 | 分析№109-001160 分析№110-003567 | 110-003567 | Iカップリング発光分光分析供試のタービン油を分析した結果、検出された金属元素は、SOAP／D－SOAPの結果表に示すように、鉄、銅、錫、カルシウム、ケイ素、ナトリウムが検出されました。これらの検出された金属元素から発生箇所を推定すると鉄、銅、錫・軸受等カルシウム、ケイ素、ナトリウム・外部混入異物であると思われます。このうち、機械部品が摩耗したと思われる元素はのグループです。軸受の余寿命金属元素分析で軸受メタルの主成分である錫がppm検出されたため、前回と今回の分析結果を基にメタル摩耗の状態を検討しました。検討には、下式で摩耗速度を計算し、その結果から現時点における平均的な摩耗深さを求めました。その結果、摩耗の深さは軸受表面から.μmであると推定できました。y=×-x+.----ここでy:平均的な摩耗深さx:運転時間本軸受がこの摩耗速度で、摩耗の限界に到達する時間、いわゆる限界使用時間を試算すると、軸受の表面粗さをsとした場合の余寿命は約万時間になると推定され、摩耗速度が非常に小さく、良好な潤滑状態が継続しているものと判断できます。フェログラフィー異常摩耗の早期発見パラメータとして摩耗粒子を定量化して評価するフェログラフィーのIs値は、潤滑状態がやや厳しいの乗でした。摩耗粒子の形態で比較的多く観察された粒子は、潤滑状態が正常な場合に発生する摩耗粒子、外部から混入したと思われる鉄錆等でした。このような摩耗粒子が観察された場合には、潤滑部では正常なマイルド摩耗が発生していることが分かります。計数汚染度はやや高い値でした。フィルタ表面の異物観察で鉄錆、砂等が観察されたことから、汚染度が高い要因は、外部混入異物の影響と思われます。全酸価、IRの各データは良好でした。軸受および潤滑油は継続使用可能な状態にあると判断します。ただし、汚染度が高いことから定期的に分析を実施し、汚染度と摩耗の進行状況を確認することを推奨します。
報告№101-8047 | 分析№101-00956 | 101-00956 | 精点Aを実施した結果、計数汚染度がNAS級と清浄な状態にあるものの、前回のデータに比較して、～μmレンジが倍、～μmレンジが倍、～μmレンジが倍に増加していることが確認されました。フェログラフィーの結果、金属接触が厳しく、且つ、摩擦熱が高い場合に発生する黒錆が支配的であることから、汚染粒子の増加要因は、スラストランナーの摩耗によるものと考えられました。現在のところ、直ちに異常に至るとは考え難いものの、流体潤滑では発生することが少なく、むしろ、混合潤滑で発生することの多いμm以上の摩耗粒子が増加傾向を示しており、摩耗進行速度が増大する場合があります。ドレンから採油しているという採油条件にもよりますが、念のため、今回と同じ採油条件でヶ月後に精点Bを実施し、摩耗の進行状況を確認されることを推奨します。ヶ月後の採油の結果が、バラツキの範囲には入り、今回と同様のデータを示すようであれば、潤滑状態は安定していると判断できるものと考えます。
報告№108-5071 報告№111-00151 | 分析№108-02721 分析№111-000767 | 111-000767 | 潤滑油は継続続使用可能な状態にあるものの、今後は障害予防を目的に以下の対策を推奨します。追加分析消泡性能が低下した場合、ギヤ歯面での油膜形成に影響が出て摩耗の発生が進展することがあります。今後は消泡性能低下の影響により摩耗が進展する可能性がありますので、フェログラフィーおよびSOAP-Tを追加して摩耗状況を確認することを推奨します。分析結果泡立ち試験の結果、消泡性能が低下していることが確認されました。粘度粘度はmm/sと新油値mm/sに比較して、粘度変化率は-％で、当社推奨の管理限界値である±％以内にあり、良好と判断します。泡立ち試験泡立ち試験は-と新油に比較して高い値でした。水分はと当社推奨の管理限界値の以下であり、良好と判断します。全酸価全酸価は.mgKOH/gと新油値.mgKOH/gに比較して高いものの、IRの結果で油劣化の兆候を示すカルボン酸の吸収が確認されていないことから、良好と判断します。
報告№101-0072 | 分析№101-00806 | 101-00806 | 油中にスラッジの発生、外部から混入した異物、摩耗粒子により、油が汚染されています。ストレーナの目詰まり、バルブ類の動作障害が発生する可能性がありますので、早急に、スラッジを溶解できる当社製清浄分散剤TS－の投与と濾過の実施を推奨します。尚、汚染要因が、スラッジの発生や外部混入異物の他に摩耗粒子の発生があります。今後、摩耗により汚染度が上昇し、バルブの動作障害につながる可能性がありますので、あと回分析を実施し、汚染状態、摩耗状態をチェックされることを推奨します。この回の傾向分析により定常的に外部から汚染物が混入することが確認された場合、濾過機の常設も検討する必要があります。TS－混合試験スラッジを溶解できる当社製清浄分散剤TS－を本試料油に混合し、スラッジの溶解効果を確認した。その結果、以下に示す通り、TS－によるスラッジの除去率は、％であり、投与後濾過を実施することで、大半は除去できることが判りました。表TS－混合試験重量汚染度 除去率÷混合前× 混合前 混合後 . 計数汚染度はNAS級と当社推奨の管理目安を超えていました。計数汚染度はNAS級と当社推奨の管理目安を超えており、汚染されていることが確認されました。重量汚染度はmg/mlと汚染されていました。重量汚染度はmg/mlと当社推奨の管理目安を超えており、汚染されていることが確認されました。又、光学顕微鏡写真に示す通り、写真全体に茶色の汚染物が多く確認されました。機器の潤滑状態SOAPは良好でした。SOAPの結果、摩耗により発生したと思われる元素は検出されず、油の添加剤成分であるリン、亜鉛が検出され、外部から混入したナトリウムが極わずか検出されました。D－SOAPの結果、機器の摩耗とスラッジの発生が確認されました。D－SOAPの結果、プランジャーポンプの摺動面等の摩耗により発生した鉄、油の添加剤成分が析出して発生した亜鉛が検出されました。フェログラフィーの結果、プランジャー式の油圧モータ摺動面の摩耗が確認されました。摩耗の過酷度を示すIs値がの乗とやや高くなっていました。摩耗粒子の形態観察の結果、鉄系のμm未満の粒子が支配的でした。これらの粒子は、その特徴的な形態からプランジャーポンプのシリンダとピストンの摺動面から発生しているものと考えられました。又、表XMA分析結果に示すように、粒子の中にはクロムメッキやステンレス等のクロムを含む摺動部分の摩耗も僅かに確認されました。
報告№109-09136 報告№109-09582 | 分析№109-001160 分析№109-003582 | 109-003582 | は良好でした。潤滑油は継続使用可能な状態にあると判断します。尚、RBOTはminでしたが、年に貴所から提供された新油値のminに比較して、使用油の方がmin高い値を示していました。今回のRBOTの試験結果は、当社の社内基準のバラツキ範囲を超えており、さらに、異種油の混入の可能性を新油と比較したIRの結果でみたところ、異種は混入していないことが確認されたため、今回RBOTが新油値より高くなった要因は、製造ロットの違いによるバラツキ基油の精製度の違い添加剤の添加量の誤差などが考えられます。
報告№109-09136 報告№111-00149 | 分析№109-001160 分析№111-000735 | 111-000735_date111125 | 酸化安定度は、新油値に比較して大きな値であり減少傾向は確認されませんでした。更油から今回採油までのヶ月間で酸化防止剤の消耗は確認されていないことから、継続して使用した場合でも使用条件が同様であれば、次回定検まで使用できる可能性が高いと判断します。次回定検時に更油を実施しない場合は、酸化安定度を知るための分析を実施し、余寿命を確認することを推奨します。酸化安定度はminであり、当社推奨の管理限界値のmin以上であることから、良好と判断します。
報告№109-09136 報告№113-00217 | 分析№109-001160 分析№113-000837 | 113-000837 | 分析の結果、油の劣化は確認されず、汚染度も良好な範囲にあることから、継続使用可能な状態にあると判断します。対象設備分析の結果、対象設備は継続使用可能な状態にあると判断します。分析結果はフェログラフィーおよびSOAP/D-SOAPの結果から総合的に判断した結果、正常な状態にあると考えられます。フェログラフィー【定量分析：Is値】Is値は異常摩耗の早期発見パラメータのひとつで、摩耗程度を定量化するために用います。今回のIs値はのマイナス乗と低い値でした。フェログラフィー【定性分析：摩耗粒子および摩耗形態観察】分析結果から観察された全ての粒子量は少でした。Iカップリング発光分光分析【SOAP/D-SOAP】検出された金属元素から発生箇所を推定すると、以下の通りでした。リン、カルシウム、ナトリウム・外部混入異物計数汚染度、重量汚染度は共に良好でした。粘度、水分、酸価、IR、RBOTの各データは良好でした。
報告№109-09448 報告№110-00290 | 分析№109-002802 分析№110-001127 | 110-001127 | ・摩耗状態摩耗状態は、潤滑油中に含まれる金属成分とその濃度を調査し、調査の結果から評価します。金属元素と濃度の分析は、試料油を以上の高温で発光させ、その光を分光器で分光し、分光によって得られた光の強度と金属固有の波長とから元素を特定するIカップリング発光分光分析法を用います。今回の試料はギヤ油でしたが、検出された金属は、SOAPの結果表に示すように、鉄、鉛、銅、クロム、ニッケル、錫、リン、カルシウム、アルミニウム、ケイ素、ナトリウムでした。これら検出された金属元素から発生箇所を推定すると、鉄、鉛、銅、クロム、ニッケル、錫・ギヤ歯面、軸受等リン・オイル添加剤カルシウム、アルミニウム、ケイ素、ナトリウム・外部混入異物であると思われます。このうち、機械部品が摩耗したと思われる元素はのグループです。観察された粒子は、繰返し応力を受けて発生する疲労摩耗粒子、金属潤滑部が局部的に油膜切れを起して発生する鉄系シビア粒子、そして異物の噛み込みなどで発生する切削粒子でした。これらのことから、ギヤ歯面では、疲労による疲労摩耗、やや厳しい摩耗形態の凝着摩耗、異物による切削摩耗が発生していることが分かりました。減速機で切削摩耗が発生した場合、減速機内部で使用されている転がり軸受が切削摩耗により生じた軌道面の損傷が起点となって寿命が分の程度に低下することがあることから、ギヤ歯面の切削摩耗には十分注意する必要があります。一方、潤滑状態は、摩耗粒子を定量化して異常を早期に発見するパラメータであるフェログラフィー法によるIs値が、やや厳しい潤滑状態を示すの乗となっていたことから、局部的には厳しい潤滑状態にはなっていることがわかりました。このように、潤滑油中の摩耗粒子には摩耗進行速度の早い切削摩耗が観察されたものの、使用には問題ないと判断できる範囲であることから今後の継続使用は十分可能であると思われます。・バックラッシご提供頂いたギヤの情報と鉄濃度からバックラッシを求めました。その結果、減速機の最も小型のギヤ個に摩耗が集中していたと仮定した場合でも、設備を更新した平成年から年間のバックラッシの増加量は×-μmと推定されました。バックラッシ増加分の上限値は、メーカにより差異はあるものの、当社の推奨するバックラッシは、一般に推奨されるμmを管理目安にしており、今回のデータが初期値からの増加量と仮定した場合、この値に比較して十分に小さい値です。累積稼働時間および更油後の稼働時間が分かれば、初期値からの増加量をより正しく計算することが出来ますので、お知らせ下さい。・汚染度計数汚染度は良好でした。・粘度、水分、全酸価、IRは良好でした。ギヤおよび軸受は継続使用可能な状態にあると判断します。尚、今後も摩耗の進行を監視するため、定期的に分析を実施し、摩耗の進行状況を確認することを推奨します。は良好と判断します。粘度粘度はmm/sと新油値.mm/sに比較し、粘度変化率は-％で、当社推奨の管理限界値である±％以内にあり、良好と判断します。水分はppmと当社推奨の管理限界値の以下であり、良好と判断します。全酸価全酸価は.mgKOH/gと新油値.mgKOH/gに比較して高いものの、IRの結果で油劣化の兆候を示すカルボン酸の吸収が確認されていないことから、良好と判断します。IRIRの結果、油劣化の兆候を示すカルボン酸の吸収が確認されていないことから、良好と判断します。計数汚染度は良好と判断します。計数汚染度計数汚染度はNAS級と当社推奨の管理限界値のNAS級以内にあり、良好と判断します。重量汚染度は.mg/mlでした。機器の潤滑状態摩耗粒子診断の結果、繰返し応力を受けて発生する疲労摩耗粒子、金属潤滑部が局部的に油膜切れを起して発生する鉄系シビア粒子、そして異物の噛み込みなどで発生する切削粒子が観察されました。SOAPによる油中金属濃度SOAPによる油中金属濃度の結果、鉄、鉛、銅、クロム、ニッケル、錫、油の添加剤成分であるリン、外部から混入したと思われるアルミニウム、ケイ素、ナトリウムが検出されました。SOAPによる油中金属濃度SOAPによる油中金属濃度の結果、鉄、外部から混入したと思われるカルシウム、アルミニウム、ナトリウムが検出されました。摩耗粒子診断異常摩耗の早期発見パラメータであるIs値がの乗とやや高く、繰返し応力を受けて発生する疲労摩耗粒子、金属潤滑部が局部的に油膜切れを起して発生する鉄系シビア粒子、そして異物の噛み込みなどで発生する切削粒子が観察されました
報告№105-0284 | 分析№105-01809 | 105-01809 | 粘度がmm/sと新油のmm/sに比較して、粘度変化率は+％で、処置領域にありました。現在、ISOVGからISOVGに移行しているため異常ではなく、本試料油は継続使用可能と判断します。
報告№104-0182 報告№104-0182 | 分析№104-01357 分析№104-01357 | 104-01357 | 全酸価が上昇傾向を示し、IRで油劣化の兆候を示すカルボン酸の吸収が確認されていることから、油劣化の進行が懸念されます。全酸価の上昇に注意が必要です。全酸価の上昇傾向を確認するため、～ヶ月後に再度分析を実施することを推奨します。粘度は良好と判断します。粘度は、新油値のmm/sに比較して、mm/sであり変化率が+.％で、当社推奨の管理限界値である±％以内にあり、良好と判断します。水分は良好と判断します。水分は.と当社推奨の管理限界値の以下であり、良好と判断します。全酸価は当社推奨の管理限界値内にあるものの、やや高い値でした。全酸価は.mgKOH/gと当社推奨の管理限界値の.mgKOH/g以内にあるものの、やや高い値でした。IRの結果、油劣化の兆候を示すカルボン酸の吸収が確認されたため、今後全酸価の上昇に注意が必要です。IRの結果、IRチャートに示すように、若干油劣化の兆候を示すカルボン酸の吸収が見られており、油劣化の兆候が確認されています。今後、劣化が進行することが懸念されますので全酸価の上昇に注意して下さい。は良好と判断します。計数汚染度は良好と判断します。計数汚染度はNAS級と当社推奨の管理限界値のNAS級以内であり、良好と判断します。重量汚染度は良好と判断します。重量汚染度は.mg/mlと当社推奨の管理限界値のmg/ml以下であり、良好と判断します。機器の潤滑状態機器の潤滑状態は正常と判断します。SOAPの結果は良好です。SOAPの結果、摩耗により鉄がppm検出されたものの、軸受の摩耗を示す錫は検出されず、良好と判断します。D－SOAPの結果は良好です。D－SOAPの結果、摩耗により発生した鉄が検出されたものの、軸受の摩耗を示す錫は検出されず、良好と判断します。フェログラフィーの結果は良好です。異常摩耗の早期発見パラメータであるフェログラフィーのIs値が、.と良好の範囲にあり、潤滑状態は良好と判断します。
報告№104-0145 | 分析№104-01370 | 104-01370 | 本トライボ診断は、潤滑油を分析し、分析結果から潤滑および汚染状態を評価することを目的としました。潤滑潤滑を評価するため、粘度、水分、全酸価、IR、RBOTを実施しました。その結果、各分析データは全て良好であり、本試料油は使用可能な状態にあると判断します。潤滑潤滑を評価するため、計数汚染度、重量汚染度、光学顕微鏡写真を実施しました。その結果、各分析データは当社推奨の管理限界値内にあり、本試料油使用可能な汚染状態であると判断します。
報告№103-4517 | 分析№103-00918 | 103-00918 | 精点Aを実施した結果、摩耗粒子形態観察で外部から混入した砂が見られました。今後、これらの砂が軸受摺動面に噛み込み摩耗が進行する場合があるため、夏期ピーク後に精点Bを実施し、汚染状況及び摩耗の進行状況を確認されることを推奨します。これらのことは、前回に比較して、計数汚染度がNAS級からNAS級にランク上昇し、異常摩耗の早期発見パラメータであるIs値が、.と良好の範囲にあるものの、摩耗粒子形態観察で、外部から混入した砂が見られたことから判断しました。尚、RBOTが前回に比較し、min上昇したのは、新油の補充の影響によると思われます。今後は、今回のRBOT値によりデータ管理を行います。
報告№104-0122 | 分析№104-00953 | 104-00953 | 分析の結果、摩耗は安定していると判断します。これらのことは、前回に比較して、計数汚染度はランク減少し、SOAP／D-SOAPの鉄及び錫濃度に大きな変化がなく、異常摩耗の早期発見パラメータであるフェログラフィーのIs値が、.と良好の範囲にあること以上のことから判断しました。
|  | 10400804 | 分析NO － 年月日 トライボシステム診断レポート会社名 ○○殿 分析項目 機種 新油 粘度指数 流動点 機番・使用箇所 ライン 粘度 引火点 油名 ダフニースーパーハイドロAT 水分 比重 油種 作動油 全酸価 銅板腐食 採油日 年月日 NAS等級 粘度 他情報 重量汚染度 摩耗状態の判定良好注意要処置汚染状態の判定良好注意要処置良好注意要処置総合考察＜＞粘度指数はであった。粘度は.mm/s、粘度はmm/sであった。水分はppmであった。全酸価は.mgKOH/gであった。汚染度NAS級＜、重量汚染度.mg/mlであった。流動点は-であった。引火点はであった。密度は.g/cmであった。銅板腐食はaであった。
報告№108-0075 報告№113-00310 | 分析№108-00429 分析№113-001266 | 113-001266 | 潤滑油の劣化はなく、汚染度は良好な範囲にあることから、継続使用可能と判断します。軸受は継続使用可能と判断します。は、フェログラフィーおよびSOAP/D-SOAPのデータから総合的に解析した結果、正常な状態にあると考えられます。フェログラフィー【定量分析：Is値】Is値は異常摩耗の早期発見パラメータのつで、摩耗程度を定量化するために用います。Is値は前回に比較しての乗から乗に低下し、低い値でした。フェログラフィー【定性分析：摩耗粒子および摩耗形態観察】分析結果から観察された全ての粒子量は少でした。Iカップリング発光分光分析【SOAP/D-SOAP】検出された金属元素から発生箇所を推定すると、以下の通りでした。鉄、錫、亜鉛・軸受等カルシウム、アルミニウム、ケイ素、ナトリウム・外部混入異物D-SOAPの結果で、前回に比較して錫がから変化していないことから、軸受メタルの摩耗は安定していると推定されます。計数汚染度は前回に比較してNAS級からNAS級にランク低下し、重量汚染度は前回に比較して.mg/mlから.mg/mlに減少し、良好でした。．粘度、水分、酸価、IR、RBOTの各データは良好でした。
報告№108-0411 報告№110-00178 | 分析№108-02745 分析№110-000705 | 110-000705_20100713 | 本試料油は、研究で実施した生分解性タービン油の耐久性と潤滑特性が、実機でも同様に発揮されているかを確認することを目的にしました。実験では、鉱物油系タービン油を比較用試料としましたが、実機では同一条件でふたつの油種のデータを収集することが困難であるため、当社が推奨している鉱物油系タービン油を目安として評価しました。耐久性○加水安定性生分解性タービン油の本試料は、エステル系潤滑油であり、水の存在下ではエステル分解され、スラッジや有機酸を生成し、性状が変化したり、金属を腐食させたりする傾向があります。その程度を確認するため、粘度、水分、全酸価、重量汚染度を実施しました。その結果、全酸価は.mgKOH/gと新油値.mgKOH/gに比較して、.mgKOH/g上昇しているものの、スラッジの発生が確認できる赤外線吸収スペクトルの結果は、新油に比較して変化はなく、重量汚染度は.mgKOH/gと当社推奨の管理限界値内にあり、さらに水分はと新油に比較して増加が確認されませんでした。以上のことから、加水分解によるスラッジと有機酸の発生は確認されず、加水安定性は良好な状態にあることが確認されました。○酸化安定性タービン油の酸化安定性を評価するため酸化安定性試験を実施しました。その結果、使用油はminと新油値minに対してmin高い値ですがバラツキの範囲にあり変化がなかったことが分かりました。潤滑特性潤滑特性を確認するため、油中金属元素濃度とフェログラフィーを実施しました。油中金属濃度の結果、潤滑油中から検出された主な金属元素は鉄、鉛、銅、アンチモン、錫が検出されました。検出された金属は、粒子観察の結果から潤滑状態が正常な場合に発生するマイルド摩耗粒子と銅合金のシビア粒子でした。摩耗状態は、異常摩耗の早期発見パラメータであるフェログラフィーのIs値であらわされますが、この値がの乗と高い範囲にあることから、潤滑状態は厳しい状態に移行しつつあると思われます。但し、オイルリングの主成分である銅と軸受メタルの主成分である錫が比較的多く検出されたことから、オイルリングと主軸間、またはオイルリングと軸受台金側面との間、主軸と軸受メタルの間で摩耗が発生していると考えられます。このような場合、オイルリングと主軸の間で摩擦が低下したり、台金との摩擦が増大したりする影響でオイルリングが円滑に回転し難い状況が発生します。その結果、潤滑油のかき揚げ量が減少し、軸受摺動面で油膜切れが発生している可能性があると考えられます。油量と稼働時間からオイルリングの摩耗速度を求めたところ、最大で×-mg/h、一方メタルの摩耗速度は、最大で×-mg/h程度となることが確認できました。潤滑状態の異常の早期発見パラメータであるIs値は、上述したとおり摩耗が徐々に進行する混合潤滑の初期的段階にあり、摩耗の進行速度の変化を継続して監視することを推奨します。尚、オイルリングや軸受メタルのサイズの情報があれば診断の結果から余寿命を推定することが可能ですので、これらの諸元をご提供下さい。結論分析の結果、生分解性タービン油の評価パラメータである加水分解性および酸化安定性ならびに潤滑特性の各パラメータは、いずれも良好な状態にあることが確認されたことから、本試料油は実機でも実験と同様の性能が発揮されているものと思われます。但し、オイルリングは、円滑に回転しにくいか、オイルリングの側面がリング溝と接触するなどして摩耗が発生し、その影響で軸受メタルの摩耗につながっていると思われます。日常点検の際にオイルリングが円滑に回転しているかなど、オイルリングの回転状況を確認するとともに再分析を実施し、摩耗の進行状況を確認することを推奨します。次回分析では、残留金属の影響を排除できますので、より正確な摩耗速度が把握できるものと思われます。尚、今後軸受メタルの摩耗が進行した場合、摩耗程度を評価する必要がありますので、次回分析時には、メタルサイズ、回転数、直近のメタル交換からの運転時間をお知らせください。次回分析は、今回分析からヶ月程度経過していれば評価が可能です。は良好と判断します。粘度粘度はmm/sと新油値mm/sに比較して、粘度変化率は-.％で、当社推奨の管理限界値である±％以内にあり、良好と判断します。水分はと当社推奨の管理限界値の以下であり、良好と判断します。全酸価全酸価は.mgKOH/gと新油値.mgKOH/gに比較して高いものの、IRの結果で油劣化の兆候を示すカルボン酸の吸収が確認されていないことから、良好と判断します。IRIRの結果、油劣化の兆候を示すカルボン酸の吸収が確認されていないことから、良好と判断します。RBOTRBOTはminと当社推奨の管理限界値のmin以上であり、良好と判断します。は良好と判断します。計数汚染度計数汚染度はNAS級と当社推奨の管理限界値のNAS級以内であり、良好と判断します。重量汚染度は.mg/mlと当社推奨の管理限界値のmg/ml以内であり、良好と判断します。機器の潤滑状態SOAPによる油中金属濃度でオイルリングの主成分である銅、メタルの主成分である錫が検出され、摩耗粒子診断の結果、潤滑状態が正常な場合に発生するマイルド摩耗粒子、銅合金のシビア粒子が比較的多く観察されました。SOAPによる油中金属濃度SOAPによる油中金属濃度の結果、鉛、銅、油の添加剤成分であるリン、外部から混入したと思われる亜鉛、ケイ素が検出されました。SOAPによる油中金属濃度SOAPによる油中金属濃度の結果、鉄、鉛、銅、アンチモン、錫、油の添加剤成分であるリン、外部から混入したと思われる亜鉛、カルシウム、ナトリウムが検出されました。摩耗粒子診断異常摩耗の早期発見パラメータであるIs値がの乗とやや高く、潤滑状態が正常な場合に発生するマイルド摩耗粒子、銅合金のシビア粒子が比較的多く観察されました。
報告№104-0021 | 分析№104-00225 | 104-00225 | 潤滑油中に含まれる摩耗粒子から機器の潤滑状態を確認することを目的に、年に度の更油時期をとらえ潤滑油中の摩耗粒子によるトライボ診断を実施しました。分析の結果、観察された摩耗粒子は、前回同様比較的小さな摩耗粒子が支配的であり、その特徴的な形態から主にギヤ歯面から発生しているものと考えられました。現在のところ、ギヤ歯面で発生している摩耗は急激に進行する状況ではありませんが、D－SOAPの鉄濃度が上昇し、異常摩耗の早期発見パラメータであるフェログラフィーのIs値がの乗領域から乗領域に桁上昇したことなどから摩耗が進行していることが確認されました。今後は、摩耗の進行状況を確認するため、～ヶ月後に再度トライボ診断を実施されることを推奨します。油中摩耗粒子の分析結果で、異常摩耗の早期発見パラメータであるフェログラフィーのIs値が、前回のの乗からの乗桁上昇し、摩耗粒子形態観察で、μmサイズの摩耗粒子が比較的多く観察されたことD－SOAPで、前回に比較して鉄がppmからppmに上昇したことが確認されたことから判断しました。
報告№109-09136 | 分析№109-001160 | 113-000377 | 潤滑油は汚染度がやや高いものの、劣化は確認されず、継続使用可能と判断します。軸受は継続使用可能な状態にあると判断します。但し、今後の摩耗進行の有無を確認するためにも傾向監視を継続することが有効です。定期的な分析今後懸念される汚染度の増加および凝着摩耗の進行を監視するため、定期的に分析を実施することを推奨します。最適な採油方法本試料油は、機器停止中にドレンから採油されているため、分析データが高濃度に出ていると推定されます。正確なデータによる診断を行うためにも、今後の採油は、極力運転中もしくは停止直後の油槽中層部から実施されることを推奨します。軸受メタルの情報提供今後軸受メタルの摩耗が進行した場合、摩耗程度を評価する必要がありますので、メタルサイズ、回転数、直近のメタル交換からの運転時間をお知らせください。はフェログラフィーおよびSOAP-Tの結果から総合的に判断した結果、継続使用は可能ですが、今後の機器の機能を確認するためにも傾向管理が有用と考えます。フェログラフィー【定量分析：Is値】Is値は異常摩耗の早期発見パラメータのつで、摩耗程度を定量化するために用います。今回のIs値はの乗とやや高い値でした。フェログラフィー【定性分析：摩耗粒子および摩耗形態観察】分析結果から観察された代表的な粒子は、以下の通りでした。正常な摩耗粒子・潤滑状態が正常なマイルド摩耗により発生。シビア粒子・潤滑状態がやや厳しい凝着摩耗により発生。金属潤滑部が局部的に油膜切れを起していると考えられます。フリクションポリマ・局部的に高圧・高温となる場合に発生。観察された摩耗粒子の中でもシビア粒子は、将来的な摩耗の進行に繋がる可能性を示唆しているため、傾向監視が必要と思われます。シビア粒子は、凝着摩耗に分類されます。この摩耗粒子は、摺動面で凝着、破断を繰り返し、この過程で生じる移着粒子が成長して摩耗粒子となります。そのため、摺動面では局部的に油膜切れが発生していることを示しています。この状態が継続した場合、摩耗粒子のサイズは徐々に大型化していき、設備の損傷に至る場合がありますので、傾向監視が必要です。Iカップリング発光分光分析【SOAP-T】検出された金属元素から発生箇所を推定すると、以下の通りでした。鉄、銅、アンチモン、錫、亜鉛・軸受等カルシウム、ナトリウム・外部混入異物錫が検出されていることから、軸受メタルの摩耗が懸念されます。計数汚染度はNAS級とやや高い値でした。フェログラフィーの結果から汚染度が高い要因は、摩耗によるものと思われます。粘度、水分、酸価、IRの各データは良好でした。
報告№109-09249 報告№110-00306 | 分析№109-001747 分析№110-001354 | 110-001354 | 油中金属の分析は、試料油を以上の高温で発光させた光を分光器で分光し、金属固有の波長から元素を特定するとともに、光の強度から濃度を求めるIカップリング発光分光分析法を用います。また摩耗状態は、SOAP法により求めた金属成分と濃度に、フェログラフィー法による早期発見パラメータであるIs値と摩耗粒子分析とを加味し、さらに摩耗粒子の形態により摩擦面で発生している摩耗機構を推定して総合的に判断します。Iカップリング発光分光分析供試のディーゼルエンジン油を分析した結果、検出された金属は油中金属元素の結果表に示すように、鉄、銅、ニッケル、リン、亜鉛、カルシウム、アルミニウム、ナトリウム、マグネシウムでした。これら検出された金属元素から発生箇所を推定すると、鉄、銅、ニッケル・軸受等リン、亜鉛、カルシウム・オイル添加剤アルミニウム、ナトリウム、マグネシウム・外部混入異物であると思われます。このうち、機械部品が摩耗したと思われる元素はのグループです。フェログラフィー摩耗粒子分析結果から観察された粒子は、潤滑状態が正常な場合に発生する摩耗粒子でした。潤滑状態と摩耗形態異常摩耗の早期発見パラメータとして摩耗粒子を定量化して評価するフェログラフィーのIs値は、潤滑状態がやや厳しいの乗となっていました。摩耗粒子の観察結果から潤滑部では正常な潤滑状態であるマイルド摩耗が発生していることが分かりました。水分は良好でした。粘度、全塩基価、酸化安定度、有機物・有機化合物の各データは良好でした。潤滑油および軸受は継続使用可能な状態にあるものの、以下の対策が必要です。定期的な分析今後、摩耗の進行を監視するため、定期的に分析を実施することを推奨します。分析結果特性低下特性低下に係るパラメータの分析結果は良好と判断します。粘度粘度は.mm/sと新油値.mm/sに対する粘度変化率は+％で、当社推奨の管理限界値である±％以内にあり、良好と判断します。全塩基価全塩基価はmgKOH/gであり、当社推奨の管理限界値のmgKOH/g以上にあることから良好と判断します。酸化安定度酸化安定度はminであり、当社推奨の管理限界値のmin以上であることから良好と判断します。有機物・有機化合物有機物・有機化合物は、IRチャートによる新油分析値との比較の結果、cm-付近に劣化の兆候を示すカルボン酸の吸収が確認されていないことから、良好と判断します。色相はLであり、新油値のLに比較して大きな変化はないことから、良好と判断します。汚染に係るパラメータの分析結果は、水分は良好でした。水分は.ppmであり、当社推奨の管理限界値の以内にあり、良好と判断します。汚染粒子数はNAS級でした。汚染度物重量はmg/mlでした。摩耗フェログラフィーによる摩耗粒子の観察の結果、潤滑状態が正常な場合に発生する摩耗粒子が比較的多く観察されました。異常摩耗の早期発見パラメータであるフェログラフィーのIs値がの乗とやや高く、摩耗粒子の形態観察の結果、潤滑状態が正常な場合に発生する摩耗粒子が比較的多く観察されました。金属濃度SOAP法により金属濃度を測定した結果、潤滑箇所で発生する金属接触によって検出されるニッケルがppm、油の添加剤成分であるリンがppm、亜鉛がppm、カルシウムがppm、外部から混入したと思われるナトリウムがppm検出されました。金属濃度酸溶解法により金属濃度を測定した結果、潤滑箇所で発生する金属接触によって検出される鉄が、銅が、油の添加剤成分であるリン、亜鉛が、カルシウムがppm、外部から混入したと思われるアルミニウムが、マグネシウムが検出されました。
報告№109-09136 報告№114-00050 | 分析№109-001160 分析№114-000142 | 114-000142 | 分析の結果、油の劣化は確認されていないものの、計数汚染度がNAS級以上と高いことから、汚染度の改善が必要と思われます。減速機分析の結果、減速機は継続使用可能な状態にあると判断します。但し、将来的な摩耗進行の有無を確認するためにも傾向監視を継続することが有効です。更油油中の汚染物がギヤ歯面や軌道面に噛み込み摩耗が進行することが懸念されるため、更油を推奨します。定期的な分析今後の進行が懸念される疲労摩耗の推移を監視するため、定期的な分析実施を推奨します。分析結果減速機の摩耗状態異常摩耗の早期発見のパラメータであるIs値は、レベルと低い値です。フェログラフィーで観察された代表的な粒子は、以下の通りです。正常な摩耗粒子・潤滑状態が正常なマイルド摩耗により発生。疲労摩耗粒子・繰返し応力による金属疲労で発生。大型化するとフレーキングおよびスポーリングの発生が懸念されます。観察された粒子を電子顕微鏡・X線マイクロアナリシスで詳細に分析した結果、粒子には鉄、クロム、マンガン、モリブデンが比較的多く含まれており、成分割合から粒子はギヤ歯面から発生していると推定されます。計数汚染度はNAS級以上と当社推奨の管理限界値を超えています。フィルタグラムで金属片、鉄錆、砂等が観察されたことから、汚染度が高い要因は、摩耗と外部混入異物の影響と思われます。
報告№108-0227 報告№110-00453 | 分析№108-01664 分析№110-002054 | 110-002054 | 前回同様に摩耗粒子の形態観察で繰返し応力を受けて発生する疲労摩耗粒子が比較的多く観察されました。摩耗粒子の観察結果から、疲労による疲労摩耗が発生していることが分かりましたが、前回に比較してSOAP／D－SOAPの鉄濃度に大きな変化はなく、異常摩耗の早期発見パラメータであるフェログラフィーのIs値が低下したことから、摩耗は安定しているものと思われます。汚染度前回に比較して計数汚染度はNAS級から等級に変化はないものの、やや高い値でした。D－SOAPでリン、カルシウムが検出され、フィルタ表面の異物観察で表面が茶褐色で金属片、鉄錆、砂等が観察されたことから、汚染度が高い要因は、摩耗とスラッジ、外部混入異物の影響と思われます。軸受は継続使用可能な状態にあると判断します。計数汚染度はやや高い値でした。計数汚染度計数汚染度はNAS級と当社推奨の管理限界値のNAS級以内にあるものの、やや高い値でした。重量汚染度はmg/mlでした。機器の潤滑状態フェログラフィーの結果、繰返し応力を受けて発生する疲労摩耗粒子が比較的多く観察されました。SOAPSOAPの結果、摩耗により発生する鉄、油の添加剤成分であるリンが検出されました。D－SOAPD－SOAPの結果、摩耗により発生する鉄および銅、油の添加剤成分であるリンが検出されました。フェログラフィーフェログラフィーの結果、異常摩耗の早期発見パラメータであるIs値がの乗とやや高く、摩耗粒子の形態観察の結果、繰返し応力を受けて発生する疲労摩耗粒子が比較的多く観察されました。
報告№100-0043 | 分析№100-00426 | 100-00426 | を示す粘度、水分、全酸価、IRの結果、全てのデータが良好であることから、この油は継続使用可能と判断します。粘度は良好と判断します。粘度は.mm/sと新油値mm/sに比較して、粘度変化率は％で、当社推奨の管理目安である％以内にあり、良好と判断します。水分は良好と判断します。水分はppmと当社推奨の管理目安の以下であり、良好と判断します。全酸価は良好と判断します。全酸価は.mgKOH/gと新油値.mgKOH/g以内にあり、良好と判断します。IRは良好と判断します。IRはチャートに示すように油劣化の兆候を示すカルボン酸は確認されず、良好と判断します。計数汚染度は良好と判断します。計数汚染度は、NAS級と当社推奨の管理目安のNAS級以下であり、良好と判断します。重量汚染度は良好と判断します。重量汚染度は.mg/mlと当社推奨の管理目安のmg/ml以下であり、良好と判断します。機器の潤滑状態潤滑状態は良好と判断します。SOAPは良好と判断します。SOAPの結果、外部から混入したと思われるケイ素がわずかに検出されました。D－SOAPは良好と判断します。D－SOAPの結果、外部から混入したと思われる鉛、亜鉛、カルシウム、ナトリウムが、バリウムがとわずかに検出されました。潤滑状態は良好と判断します。摩耗の過酷度を示すフェログラフィーのIs値がのマイナス乗と良好な領域にあり、且つ、正常な潤滑状態で発生するμm未満の小さな粒子が支配的であることから、良好と判断します。
報告№109-09136 | 分析№109-001160 | 113-002272 | 異常摩耗の早期発見のパラメータであるIs値はレベルと正常でした。但し、潤滑部の摩耗が認められたため、定期的に潤滑油分析を実施し、摩耗推移を監視することが有用と考えます。フェログラフィーで観察された代表的な粒子は以下の通りです。疲労摩耗粒子・繰返し応力による金属疲労で発生。大型化するとフレーキングの発生が懸念されます。計数汚染度、重量汚染度は共に良好です。粘度、水分、酸価、IRの各データは良好です。
報告№109-09136 報告№112-00017 | 分析№109-001160 分析№112-000031 | 112-000031 | 潤滑油および変速機は継続使用可能な状態にあると判断します。但し、今後も摩耗の進行を傾向監視するため、以下の対策を推奨します。定期的な分析凝着摩耗の進行を監視するため、定期的に分析を実施し、分析データによる摩耗の進行状況を確認することを推奨します。フェログラフィーIs値は異常摩耗の早期発見パラメータのつで、摩耗粒子を定量化するために用います。今回のIs値はの乗であり、潤滑状態は厳しいと判断できます。摩耗粒子の形態で比較的多く観察された粒子は、潤滑状態が正常な場合に発生する摩耗粒子金属潤滑部が局部的に油膜切れを起して発生するシビア粒子でした。これらの摩耗粒子が観察された場合、潤滑部で発生している摩耗形態は、正常なマイルド摩耗潤滑状態がやや厳しい凝着摩耗であることが分かります。Iカップリング発光分光分析供試の潤滑油を分析した結果、検出された金属元素は、SOAPの結果表に示すように、鉄、リン、亜鉛、カルシウム、ナトリウムでした。検出された金属元素から発生箇所を推定すると鉄・コーンディスク等リン、亜鉛、カルシウム・オイル添加剤ナトリウム・外部混入異物であると思われます。このうち、機械部品が摩耗したと思われる元素はのグループです。計数汚染度はNAS級と当社推奨の管理限界値に到達していました。フィルタ表面の異物観察で金属片、鉄錆、砂等が観察されたことから、汚染度が高い要因は、摩耗と外部混入異物の影響と思われます。粘度、水分、全酸価、IRの各データは良好でした。
報告№109-09249 報告№111-00550 | 分析№109-001747 分析№111-002551 | 111-002551 | 潤滑油および軸受は継続使用可能な状態であると判断します。但し、今後も摩耗の進行を傾向監視するため、以下の対策を推奨します。定期的な分析切削摩耗の進行を監視するため、定期的に分析を実施し、摩耗の進行状況を確認することを推奨します。フェログラフィー異常摩耗の早期発見パラメータとして摩耗粒子を定量化して評価するフェログラフィーのIs値は、潤滑状態が正常なの乗でした。摩耗粒子の形態で比較的多く観察された粒子は、潤滑状態が正常な場合に発生する摩耗粒子異物の噛み込みにより発生する切削粒子局部的に高圧・高温となる場合に発生するフリクションポリマ外部から混入したと思われる砂、樹脂等でした。これらの摩耗粒子が観察された場合、潤滑部で発生している摩耗形態は、正常なマイルド摩耗異物による切削摩耗であり、そして局部的ではあるものの高圧・高温の箇所が発生していることも分かります。摩耗形態の中でも切削摩耗は摩耗進行速度が速く、転がり軸受でこの摩耗形態が発生した場合には寿命が分の程度に低下することも知られており、切削摩耗により生じた軌道面の損傷が起点となって転がり軸受の寿命となるフレーキングに進展することから傾向監視による経過監視が必要です。フリクションポリマは、潤滑油が軌道面に押し込められ高圧状態になると同時に、圧縮熱により高温状態になった結果、基油自身が重合反応を起こし生成することが知られています。そのため、高圧高温状態の解消がなされなければ、潤滑油の劣化が進行し、粘度上昇に因る潤滑異常に進展する場合があります。Iカップリング発光分光分析供試の潤滑油を分析した結果、検出された金属元素は、油中金属元素の結果表に示すように、鉄、銅、亜鉛、カルシウム、バリウム、ナトリウムでした。検出されたこれらの金属元素から発生箇所を推定すると鉄、銅、亜鉛・軸受等カルシウム、バリウム、ナトリウム・外部混入異物であると思われます。このうち、機械部品が摩耗したと思われる元素はのグループです。水分、汚染粒子数、汚染度物重量の各データは良好でした。粘度、全酸価、酸化安定度、有機物・有機化合物の各データは良好でした。分析結果特性低下特性低下に係るパラメータの分析結果は良好と判断します。粘度粘度はmm/sと新油値mm/sに対する粘度変化率は-％で、当社推奨の管理限界値である±％以内にあり、良好と判断します。全酸価添加油の全酸価は、油メーカによって初期値が違うため統一した管理基準を設定するのが困難であることから、当社では管理限界値を設定しておらず、新油分析値との比較及び他の分析項目の結果より全酸価の状態判断を行います。その結果、全酸価は.mgKOH/gと新油値.mgKOH/gに比較して若干高くなっていますが、IRチャートに示すように劣化の兆候として現れるカルボン酸などの有機物・有機化合物の発生が確認されていないことから、良好と判断します。酸化安定度酸化安定度はminであり、当社推奨の管理限界値のmin以上であることから良好と判断します。有機物・有機化合物有機物・有機化合物は、IRチャートによる新油分析値との比較の結果、cm-付近に劣化の兆候を示すカルボン酸の吸収が確認されていないことから、良好と判断します。色相はL.であり、新油値のL.に比較して変化はないことから、良好と判断します。汚染に係るパラメータの分析結果は良好と判断します。水分は.ppmであり、当社推奨の管理限界値の以下であることから良好と判断します。汚染粒子数はNAS級であり、当社推奨の管理限界値のNAS級以内であることから良好と判断します。汚染度物重量は.mg/mlであり、当社推奨の管理限界値のmg/ml以内であることから良好と判断します。摩耗フェログラフィーによる摩耗粒子の観察の結果、潤滑状態が正常な場合に発生する摩耗粒子、異物の噛み込みにより発生する切削粒子、局部的に高圧・高温となる場合に発生するフリクションポリマ、外部から混入したと思われる砂、樹脂等が比較的多く観察されました。異常摩耗の早期発見パラメータであるフェログラフィーのIs値がの乗と良好の範囲にあるものの、摩耗粒子の形態観察の結果、潤滑状態が正常な場合に発生する摩耗粒子、異物の噛み込みにより発生する切削粒子、局部的に高圧・高温となる場合に発生するフリクションポリマ、外部から混入したと思われる砂、樹脂等が比較的多く観察されました。金属濃度SOAP法により金属濃度を測定した結果、潤滑箇所で発生する金属接触によって検出される銅、亜鉛が共にppmと僅かに検出されましたが良好と判断します。金属濃度酸溶解法により金属濃度を測定した結果、潤滑箇所で発生する金属接触によって検出される鉄が、亜鉛が、外部から混入したと思われるカルシウム、バリウムが共に、ナトリウムがと僅かに検出されましたが良好と判断します。
報告№109-09060 報告№109-09060 | 分析№109-000616 分析№109-000616 | 109-000616 | 号機の巡視点検でボス検水口に異物を確認した。トライボ診断を実施し、、汚染度、および潤滑状態を確認する。汚染度および潤滑状態分析の結果、異常摩耗の早期発見パラメータであるフェログラフィーのIs値がの乗と高く、摩耗粒子の形態観察で金属接触が厳しい場合に発生するシビア粒子、銅合金、外部から混入したと思われる鉄錆、砂等がやや多く観察されました。さらにSOAP／D－SOAPで鉄および銅が検出されたことから、ボス内部では厳しい金属接触が発生していることが分かりました。主機停止中に検水口からの採油した場合、油中粒子が沈降して高濃度になり、異常な潤滑状態で発生する大型の摩耗粒子も観察されますが、今回は大型摩耗粒子の観察は少なく、ボス内のリンク機構や転がり軸受、ブレードのブッシュ等は継続使用可能な状態にあると推定できました。但し、検水口からの採油とは言え、汚染粒子そのものは非常に多いことから、これらの粒子がリンク機構の摺動部や転がり軸受の軌道面、ブレードのブッシュ摺動面に噛み込み摩耗が進行することが懸念されるため、定期的に分析を実施し、摩耗の進行状況を確認することを推奨します。を示す全酸価およびIRの結果、新油データに比較して変化はなく、本試料油は継続使用可能と判断します。検水口で観察された異物検水口で観察された異物は、ボス内部の鉄系材料を使用した箇所の摩耗粒子銅を使用した箇所の摩耗粒子外部混入異物であると考えられます。
報告№109-09136 報告№111-00411 | 分析№109-001160 分析№111-001963 | 111-001963_date111220 | 酸化安定度は、新油値に比較して大きな値であり減少傾向は確認されませんでした。更油から今回採油までのヶ月間で酸化防止剤の消耗は確認されていないことから、継続して使用した場合でも使用条件が同様であれば、次回定検は使用できる可能性が高いと判断します。次回定検時に更油を実施しない場合は、酸化安定度を知るための分析を実施し、余寿命を確認することを推奨します。酸化安定度はminであり、当社推奨の管理限界値のmin以上であることから、良好と判断します。
報告№109-09136 報告№111-00666 | 分析№109-001160 分析№111-003364 | 111-003364_date120313 | トライボロジーを活用した設備診断法による結果、潤滑油の粘度が％上昇していることがわかりました。一般に、エンジンに使用されている潤滑油の粘度上昇の要因は、酸化や熱による劣化、或いは、重油などの高粘度油の混入、そして異種油の混入、或いは希に使用油と油名の相違などがあげられます。本試料油の場合、酸化や熱による劣化があった場合に上昇する酸価が上昇していないことと、塩基価も正常な範囲にあり、且つ、使用燃料が軽油であることなど、データからは粘度上昇の要因と合致するものがありません。そのため、油名の錯誤、あるいは高粘度のエンジン油を使用している可能性が考えられました。粘度上昇の原因を明確にするよう推奨します。更油ディーゼルエンジン中にSOAP-Tでカルシウムが検出された場合、そのカルシウムは燃料中の微量硫黄分と潤滑油中の添加剤とが化学反応して硫酸カルシウムになっていることが知られています。硫酸カルシウムは、いわゆる石膏であり、軸受の軟質金属に喰い込んだり、埋め込まれたりして潤滑中に相手材を切削し、結果として軸受寿命が短くなることが弊社の研究結果から判明しています。本試料油は、このカルシウム濃度が比較的高いため軸受メタルの摩耗が促進する可能性が極めて高いことから、可能であれば更油を推奨します。次回点検でオイルリングの点検燃焼ガス中の硫黄分と添加剤が反応して生成したカルシウム化合物が若干高い濃度を示していました。これは、オイルリングの摩耗により燃焼ガスのシール性が低下したためと推定されることから、次回点検ではオイルリングの摩耗状態の点検を推奨します。粘度上昇の要因分析粘度上昇の要因を知るには、劣化しているか、或いは異種油を使用しているかを明確に判断することが大切です。粘度上昇の原因を明確にすることを推奨します。定期的な分析凝着摩耗の進行が懸念されるため、今後は定期的に分析を実施し、摩耗の進行状況を確認することを推奨します。フェログラフィー異常摩耗の早期発見パラメータとして摩耗粒子を定量化して評価するフェログラフィーのIs値は、潤滑状態がやや厳しいの乗でした。摩耗粒子の形態で比較的多く観察された粒子は、潤滑状態が正常な場合に発生する摩耗粒子金属接触が厳しく、且つ、摩擦熱が高い場合に発生する黒錆局部的に高圧・高温となる場合に発生するフリクションポリマでした。これらの摩耗粒子が観察された場合、潤滑部で発生している摩耗形態は、正常なマイルド摩耗潤滑状態がやや厳しい凝着摩耗であり、そして局部的ではあるものの高圧・高温の箇所が発生していることも分かります。フリクションポリマは、潤滑油が摺動面に押し込められ高圧状態になると同時に、圧縮熱により高温状態になった結果、基油自身が重合反応を起こし生成することが知られています。そのため、高圧高温状態の解消がなされなければ、潤滑油の劣化が進行し、粘度上昇に因る潤滑異常に進展する場合があります。Iカップリング発光分光分析供試の潤滑油を分析した結果、検出された金属元素は、SOAP-Tの結果表に示すように、鉄、錫、リン、亜鉛、カルシウム、ナトリウムでした。検出されたこれらの金属元素から発生箇所を推定すると鉄、錫・エンジン部品リン、亜鉛、カルシウム・オイル添加剤ナトリウム・外部混入異物であると思われます。このうち、機械部品が摩耗したと思われる元素はのグループです。カルシウムなどの析出SOAP-Tでカルシウムがppm検出されました。この影響については、別紙カルシウムなどの析出をご覧ください。計数汚染度計数汚染度はNAS級以上と汚染されていました。フィルタ表面の異物観察で金属片、鉄錆、砂、すす等が観察されたことから、汚染度が高い要因は、摩耗、エンジンオイルの反応生成物、そして外部混入異物の影響と思われます。粒度分布粒度分布は.～μmの範囲にあり、.μmにピークが確認されました。μm以下の粒子が多いことから、これらの微小サイズの粒子は燃焼して発生したすす等であると推定されました。粘度粘度は、mm/sと新油値のmm/sに比較して粘度変化率が+.％となっており、当社推奨の管理限界値である±％を超えていました。
報告№107-0076 報告№107-6012 | 分析№107-00347 分析№107-00515 | 107-00515 | 今回の採油は、機器停止中にマンホールから実施しているため、油循環中に採油した場合に比較し、油中粒子の沈降の影響を受け、分析データが低濃度に出る可能性があります。今回の分析は以上のことを踏まえて結果を検討しました。精点Aを実施した結果、低濃度の部分を採油しているにもかかわらず、前回に比較して計数汚染度がNAS級からNAS級にランク増加し、やや高い値でした。摩耗粒子の形態観察で外部から混入したと思われる鉄錆や砂等の異物が多く観察され、D－SOAPで亜鉛が検出され、さらにフィルタ写真でフィルタ表面が茶褐色になっていたことから、汚染度が高い原因は、外部混入異物やスラッジによるものと考えられました。今後、確認された汚染物が軸受摺動面に噛み込み摩耗が進行する場合が考えられるため、夏期ピーク前に精点Bを実施し、摩耗の進行状況を確認することを推奨します。これらのことは、前回に比較して計数汚染度がNAS級からNAS級にランク増加して、やや高いこと摩耗粒子の形態観察の結果で、外部から混入したと思われる鉄錆、砂等が観察されたことD－SOAPの結果、亜鉛が微量検出され、フィルタ写真で表面が茶褐色になっていたことが確認されたこと以上のことから判断しました。上述しましたように、今回の採油は停止中の採油であるため、循環中の採油に比較してデータが低目に出る可能性があります。これは、運転中の採油であったなら今回データより高目になることが考えられます。次回採油は、粒子の沈降の影響を極力抑え、油中粒子が均一な分散状態に近い状態で採油が実施できるように、主機運転中、または停止直後に採油を実施されることを推奨します。
報告№109-09249 報告№111-00550 | 分析№109-001747 分析№111-002572 | 111-002572 | 潤滑油は継続使用可能な状態であり、また運転中における潤滑状態も正常であったものと判断します。本試料油は、分析の結果は全ての分析項目の値が当社推奨の管理基準値を満たしており、新油分析値との比較結果も問題となる値はありませんでした。分析結果特性低下特性低下に係るパラメータの分析結果は良好と判断します。粘度粘度はmm/sと新油値mm/sに対する粘度変化率は+％で、当社推奨の管理限界値である±％以内にあり、良好と判断します。全酸価添加油の全酸価は、油メーカによって初期値が違うため統一した管理基準を設定するのが困難であることから、当社では管理限界値を設定しておらず、新油分析値との比較及び他の分析項目の結果より全酸価の状態判断を行います。その結果、全酸価は.mgKOH/gと新油値.mgKOH/gに比較して若干高くなっていますが、IRチャートに示すように劣化の兆候として現れるカルボン酸などの有機物・有機化合物の発生が確認されていないことから、良好と判断します。酸化安定度酸化安定度はminであり、当社推奨の管理限界値のmin以上であることから良好と判断します。有機物・有機化合物有機物・有機化合物は、IRチャートによる新油分析値との比較の結果、cm-付近に劣化の兆候を示すカルボン酸の吸収が確認されていないことから、良好と判断します。色相はL.であり、新油値のL.に比較して変化はないことから、良好と判断します。汚染に係るパラメータの分析結果は良好と判断します。水分はppmであり、当社推奨の管理限界値の以下であることから良好と判断します。汚染粒子数はNAS級であり、当社推奨の管理限界値のNAS級以内であることから良好と判断します。汚染度物重量は.mg/mlであり、当社推奨の管理限界値のmg/ml以内であることから良好と判断します。摩耗運転中における潤滑状態は正常であったものと判断します。異常摩耗の早期発見パラメータであるフェログラフィーのIs値がの乗と良好の範囲にあったことから、潤滑箇所の潤滑状態は正常と判断します。金属濃度SOAP法により金属濃度を測定した結果、潤滑箇所で発生する金属接触によって検出される鉄、銅が共にppm、亜鉛がppm、外部から混入したと思われるリンがppm検出されました。金属濃度酸溶解法により金属濃度を測定した結果、潤滑箇所で発生する金属接触によって検出される鉄が、外部から混入したと思われるカルシウムが、ナトリウムがと僅かに検出されましたが良好と判断します。
報告№106-0227 報告№107-0021 | 分析№106-01279 分析№107-00077 | 107-00077 | 濾過前の試料油を分析した結果、粘度が.mm/sと新油のmm/sに比較して、粘度変化率は+％で、やや不良領域にありました。現在、ISOVGからISOVGに移行しているため異常ではなく、本試料油は継続使用可能と判断します。
報告№106-0227 報告№107-0035 | 分析№106-01279 分析№107-00151 | 107-00151 | 濾過前の試料油を分析した結果、粘度がmm/sと新油のmm/sに比較して、粘度変化率は+％で、やや不良領域にありました。現在、ISOVGからISOVGに移行しているため異常ではなく、本試料油は継続使用可能と判断します。
報告№107-0366 報告№113-00432 | 分析№107-01900 分析№113-001696 | 113-001696 | 濾過前の試料油を分析した結果、摩耗粒子の形態観察で前回に比較して金属接触が厳しい場合に発生するシビア粒子が比較的多く観察されました。D-SOAPの結果、前回に比較して鉄がからに増加していました。主にサーボシリンダ内壁やポンプ内部で摩耗が発生している可能性が考えられます。現在のところ、NAS級と非常に良好の範囲にあるものの、D-SOAPの鉄濃度が増加していることから、このまま摩耗が進行し、汚染度がNAS級のやや不良領域に上昇した場合、バルブ類の動作障害やフィルタの目詰まり等が発生することが懸念されます。これらの障害発生に対する弊害を勘案の上、念のため、ヶ月後に再度分析を実施し、摩耗の進行状況および汚染の状態を確認することを推奨します。
報告№107-4530 報告№107-7012 | 分析№107-01164 分析№107-01455 | 107-01455 | 初期試験を実施した結果、摩耗の安定が確認され、潤滑油も継続使用可能と判断します。これらのことは、前回に比較して、計数汚染度はランク減少したことSOAP／D-SOAPの鉄および錫濃度に変化がないこと異常摩耗の早期発見パラメータであるフェログラフィーのIs値が.と良好の範囲にあること以上のことから判断しました。
報告№109-09136 報告№113-00641 | 分析№109-001160 分析№113-002872 | 113-002872 | 消泡性能の低下が確認されました。今後は障害予防を目的に以下の対策を推奨します。追加分析消泡性能が低下した場合、ギヤ歯面での油膜形成に影響が出て摩耗が進展することがありますので、フェログラフィーおよびSOAP-Tを追加して摩耗により発生する油中金属濃度や潤滑状態を確認することを推奨します。泡立ち試験泡立ち試験の結果は、-と新油値が-であるのに比較して高い値となっていたことから、消泡性能が低下していることが分かりました。今後の使用状況によっては油の酸化劣化が進行したり、ギヤ歯面およびベアリング軌道面で油膜切れが発生したりする場合があるため、消泡剤の添加による消泡性能の改善など何らかの対応が必要になると思われます。分析結果消泡性能が低下していることが確認されました。粘度粘度はmm/sと新油値mm/sに比較して、粘度変化率は-％で、当社推奨の管理限界値である±％以内であり、良好と判断します。泡立ち試験泡立ち試験は-と新油に比較して高い値でした。水分はppmと当社推奨の管理限界値の以下であり、良好と判断します。酸価はmgKOH/gと新油値mgKOH/g以下にあり、良好と判断します。
報告№108-0411 報告№110-00405 | 分析№108-02744 分析№110-001849 | 110-001849 | 潤滑油および軸受は継続使用可能な状態にあるものの、外部混入異物が比較的多く観察されたため、以下の対策を推奨します。採油時の注意今回観察された摩耗粒子は非常に少なく、外部混入異物が非常に多く確認されました。廃油量が不足した可能性がありますので、今後採油を実施する際には、廃油量を今回の～倍程度にすることを推奨します。シリコン系のグリースや添加剤の確認シリコン系の添加剤やグリースを使用している箇所があるかについてご確認下さい。分析結果は良好と判断します。粘度粘度はmm/sと新油値mm/sに比較して、粘度変化率は-％で、当社推奨の管理限界値である±％以内にあり、良好と判断します。水分は.ppmと当社推奨の管理限界値の以下であり、良好と判断します。全酸価全酸価は.mgKOH/gと新油値.mgKOH/gに比較して変化はなく、良好と判断します。IRIRの結果、油劣化の兆候を示すカルボン酸の吸収が確認されていないことから、良好と判断します。RBOTRBOTはminと当社推奨の管理限界値のmin以上であり、良好と判断します。計数汚染度は当社推奨の管理限界値を超えていました。計数汚染度計数汚染度はNAS級以上と当社推奨の管理限界値のNAS級を超えていました。重量汚染度は.mg/mlと当社推奨の管理限界値のmg/ml以内であり、良好と判断します。機器の潤滑状態摩耗粒子の形態観察で外部から混入したと思われる鉄錆、砂、樹脂等が比較的多く観察されました。SOAPSOAPの結果、油の添加剤成分であるリンが、バリウムがppm、外部から混入したと思われるケイ素がppm検出されました。軸受の摩耗を示す錫が検出されていないことから、良好と判断します。D－SOAPD－SOAPの結果、鉄が、油の添加剤成分であるリン、バリウムが共に、外部から混入したと思われる亜鉛、カルシウムが共に検出されました。軸受の摩耗を示す錫が検出されていないことから、良好と判断します。フェログラフィー異常摩耗の早期発見パラメータであるフェログラフィーのIs値が.と良好の範囲にあるものの、摩耗粒子の形態観察で外部から混入したと思われる鉄錆、砂、樹脂等が比較的多く観察されました。
報告№109-09136 報告№111-00445 | 分析№109-001160 分析№111-002060 | 111-002060 | 潤滑油は継続使用可能な状態にあると判断します。本試料油の添加剤は、一般に、タービン油に比較して極圧添加剤や摩耗防止剤などの濃度が高く、この影響でRBOT試験の結果が変動する傾向があります。そのため、ギヤ油の余寿命の評価をタービン油と同等の精度で得るには、RBOTの結果に加え、粘度、全酸価、IRなどのデータを総合的に判断することが必要です。前回同様に粘度、全酸価、IR、RBOTの各データは良好でした。前回同様に水分は良好でした。
報告№106-6023 報告№106-4556 | 分析№106-00388 分析№106-01829 | 106-01829 | トライボ診断の結果、増速機は継続使用可能な状態にあると判断できるものの、スラッジや摩耗粒子の増加が確認されており、ストレーナの目詰まり発生に注意が必要である。分析の結果、前回に比較して重量汚染度がmg/mlから.mg/mlに減少しているものの高い値を示していた。重量汚染度の高い原因となっている汚染物は、添加剤成分のモリブデン、マグネシウム、亜鉛、リンがスラッジとして析出し、これに摩耗で発生した鉄、銅などが混合して粘性のあるスラッジになっていると推定された。これらのことは、異常摩耗の早期発見パラメータである潤滑状態指数はの乗と高いものの、摩耗の形態はマイルド摩耗と呼ぶ比較的小さな粒子が大勢を占めること計数汚染度は当社推奨の管理限界値に到達し、重量汚染度が.mg/mlと高い値を示し、フィルタ表面が茶褐色になっていること油中金属濃度の結果、ギヤやベアリングなどの鉄系材料の摩耗、モリブデン、マグネシウム、亜鉛、リンなどの添加剤の析出が検出されたこと以上のことから判断した。
報告№109-09094 報告№112-00124 | 分析№109-000870 分析№112-000470 | 112-000470_date121122 | 潤滑油および軸受は継続使用可能な状態にあると判断します。はフェログラフィーおよびSOAP-Tの結果から総合的に判断した結果、正常な状態にあると考えられます。フェログラフィー【定量分析：Is値】Is値は異常摩耗の早期発見パラメータのつで、摩耗粒子を定量化するために用います。今回のIs値はのマイナス乗と低い値でした。フェログラフィー【定性分析：摩耗粒子および摩耗形態観察】分析結果から比較的多く観察された粒子は、以下の通りでした。正常な摩耗粒子・潤滑状態が正常なマイルド摩耗により発生。Iカップリング発光分光分析【SOAP-T】検出された金属元素から発生箇所を推定すると、以下の通りでした。鉄・軸受等ナトリウム・外部混入異物．水分、計数汚染度、重量汚染度は共に良好でした。．粘度、酸価、IR、RBOTの各データは良好でした。尚、RBOTがminと管理基本値のminに比較して.min減少していました。このまま継続使用した場合、この減少傾向から限界値に到達するのは、別紙図RBOTの減少傾向に示すように年月と推定されました。残りの継続使用期間は、約年ヶ月であると予測されます。≪状態監視とパラメータ≫分析の目的および各分析のパラメータは以下の通りです。特性低下目的：油の分析結果から、や劣化傾向ならびに添加剤の消耗程度、残存寿命などを確認する。粘度JISK酸価JISK赤外線吸収スペクトルJISK酸化安定度試験JISK汚染目的：油の分析結果から、砂塵あるいは水・異種油などによるや、異物混入の有無を確認する。水分JISK計数汚染度JISB重量汚染度JISB光学顕微鏡観察摩耗目的：油中の摩耗粒子を分析する事により、回転・摺動部の潤滑状態、摩耗劣化の程度、余寿命などを解析する。摩耗診断電子顕微鏡観察JISKX線マイクロアナリシス油中金属濃度JISK≪分析結果≫特性低下粘度：良好粘度値mm/sの管理基本値mm/sに対する変化率は.％であり、○○管理限界値±％以内に留まっています。酸価：良好酸価.mgKOH/gは管理基本値の.mgKOH/g以内にあることから、問題は無いと判断します。赤外線吸収スペクトル：良好酸化安定度試験：良好酸化安定度試験の結果、数値minは○○管理限界値min以上に留まっており、現時点での使用は可能と判断します。汚染水分：良好水分値.ppmは○○管理限界値以内に留まっています。計数汚染度：良好計数汚染度はNAS級と当社推奨の管理限界値NAS級以内にあります。重量汚染度：良好重量汚染度は.mg/mlと当社推奨の管理限界値mg/ml以内にあります。光学顕微鏡観察：良好光学顕微鏡写真は捕捉された汚染物の量は少なく、スラッジは確認されませんでした。摩耗摩耗診断：良好摩耗診断の結果、異常摩耗の早期発見パラメータであるIs値がのマイナス乗と良好の範囲にあることから、潤滑状態は正常と判断します。電子顕微鏡観察・X線マイクロアナリシス：今回は実施していません。油中金属濃度：良好油中金属濃度の結果、鉄、外部から混入したと思われるナトリウムが検出されたものの、良好と判断します。
報告№102-0228 報告№102-0228 | 分析№102-02249 分析№102-02249 | ○○102-02249 | 若干メタルの摩耗が確認されたものの、採油箇所、採油方法が適切でなかった可能性があるため、正確に判断できない可能性が高いと考えられました。主機運転中又は停止直後に油槽中層部から再度採油を実施されることを推奨します。粘度は良好と判断します。粘度はmm/sと新油値mm/sに比較して、粘度変化率は-％で、当社推奨の管理目安である±％以内にあり、良好と判断します。水分は良好と判断します。水分はppmと当社推奨の管理目安の以下であり、良好と判断します。全酸価は良好と判断します。全酸価は.mgKOH/gと新油値.mgKOH/gに比較して、変化はなく、良好と判断します。IRの結果、、良好と判断します。IRの結果、カルボン酸の吸収は確認されていないことから、良好と判断します。RBOTの結果、良好と判断します。RBOTはminと当社推奨の管理目安のmin以上であり、良好と判断します。計数汚染度は良好と判断します。計数汚染度はNAS級と当社推奨の限界値のNAS級に比較して清浄でした。重量汚染度は良好と判断します。重量汚染度は.mg/mlと当社推奨の管理目安のmg/ml以下であり、良好と判断します。機器の潤滑状態SOAPの結果は良好です。SOAPの結果、油の添加剤成分であるリンがppm、バリウムがppm検出されました。D－SOAPの結果は良好です。軸受の摩耗を示す錫は、外部から混入したナトリウム検出されました。フェログラフィーの結果は良好です。摩耗粒子形態観察の結果、外部から混入した鉄錆が多く見られました。これらの異物は、通常運転中に外部から混入する可能性がなく、今回の採油箇所が油面計バルブであることから、油面計バルブに残留していたものを採油した可能性が高いと考えられます。今後、採油を実施される場合は、外部からの影響を避けるために、運転中及び停止直後に油層中層部から直接採油を実施されることを推奨します。
報告№109-09136 | 分析№109-001160 | 113-002781 | 異常摩耗の早期発見のパラメータであるIs値はレベルと正常でした。但し、潤滑部に若干摩耗が認められたため、定期的に潤滑油分析を実施し、摩耗推移を監視することが有用と考えます。フェログラフィーで観察された代表的な粒子は以下の通りです。正常な摩耗粒子・潤滑状態が正常なマイルド摩耗により発生。疲労摩耗粒子・繰返し応力による金属疲労で発生。大型化するとフレーキングやスポーリングの発生が懸念されます。計数汚染度はNAS級と当社推奨の管理限界値以下であるものの、やや高い値でした。汚染度が高い要因は、フィルタ残渣に観察された金属片、鉄錆、砂等の影響と考えられます。粘度、水分、酸価、IRの各データは良好です。
報告№107-0366 報告№108-0352 | 分析№107-01900 分析№108-02351 | 108-02351 | 濾過前の試料油を分析した結果、摩耗粒子の形態観察で金属接触が厳しい場合に発生するシビア粒子が多く観察されています。鉄系材料同士が接触し摩耗する箇所、例えばラビリンス、軸受支持部、油用ポンプ内部などで局部的に厳しい金属接触が発生している可能性があり、今後更に摩耗が進行することが懸念されます。これらの障害発生に対する弊害を勘案の上、摩耗の進行状況を確認するため、ヶ月以内に再度分析を実施することを推奨します。
報告№113-00419 報告№114-00083 | 分析№113-001657 分析№114-000250 | 114-000250 | 、汚染状態、は全て正常の範囲にあり、潤滑油および対象設備は継続使用可能と判断します。異常摩耗の早期発見のパラメータであるIs値は、前回の-レベルから変化はなく正常です。また、異常摩耗の兆候を示す摩耗粒子が顕著に観察されなかったことから、は良好と判断します。計数汚染度は、前回に比較してNAS級からNAS級にランク低下し、重量汚染度は.mg/mlから.mg/mlに減少しており、共に良好です。．前回同様、粘度、水分、全酸価、IR、RBOTの各データは良好です。
報告№108-0204 報告№108-6543 | 分析№108-01503 分析№108-02021 | 108-02021 | 精点Aを実施し、前回データと照合した結果、油中摩耗粒子の減少が確認されました。油中の摩耗粒子は、発生することにより増加し、油槽や配管内部で沈降したり、フィルタやストレーナにより捕捉されるなどにより減少します。油中の摩耗粒子濃度は、発生量と減少量とがバランスしたところで一定、いわゆる平衡状態になりますが、このバランスが崩れると増加する場合と減少する場合とに分かれます。増加する場合は、発生と減少がバランスしている状態から潤滑状態が変化して摩耗が厳しくなり始めたことを示し、これとは反対に、減少する場合は平衡状態から発生量が減少するか、或いは、減少量が大きくなることを示します。減少する場合は、いずれにしても摩耗の発生量に変化がないか、発生していないと判断できます。本軸受の場合、監視している粒子サイズを捕捉するフィルタ類の設置はなく、これによる減少はありませんので、油中の摩耗粒子が減少した理由は、摩耗粒子の発生がほとんどなく、油系統内部での沈降があったためと考えられます。以上のことから、本軸受の摩耗の進行はなく、潤滑状態は安定した状態にあったものと判断します。なお、潤滑油の基本特性も良好の範囲にあることから継続使用可能と判断します。これらのことは、前回に比較して、計数汚染度はランク減少し、SOAP／D-SOAPの鉄および錫濃度に変化がないこと異常摩耗の早期発見パラメータであるフェログラフィーのIs値がのマイナス乗と良好の範囲にあること以上のことから判断しました。
報告№105-0052 報告№105-0052 | 分析№105-00381 分析№105-00381 | 105-00381 | 分析の結果、軸受の摩耗が僅かに確認されましたが、現在のところ継続使用可能な状態にあると判断できます。今後、摩耗程度を評価するため、油量、軸受サイズ、回転数、濾過システムの有無について諸元のご提供をお願い致します。は良好と判断します。粘度は良好と判断します。粘度は.mm/sと新油値mm/sに比較して、粘度変化率は-％で、当社推奨の管理限界値である±％以内にあり、良好と判断します。水分は良好と判断します。水分はと当社推奨の管理限界値の以下であり、良好と判断します。全酸価は良好と判断します。全酸価は.mgKOH/gと新油値に比較して変化はなく、良好と判断します。IRの結果、良好と判断します。IRの結果、油劣化の兆候を示すカルボン酸の吸収が確認されていないことから、良好と判断します。RBOTの結果、良好と判断します。RBOTはminと当社推奨の管理限界値のmin以上であり、良好と判断します。は良好と判断します。計数汚染度は良好と判断します。計数汚染度はNAS級と当社推奨の管理限界値のNAS級以内であり、良好と判断します。重量汚染度は良好と判断します。重量汚染度は.mg/mlと当社推奨の管理限界値のmg/ml以内であり、良好と判断します。機器の潤滑状態軸受の摩耗が僅かに確認されましたが、現在のところ継続使用可能な状態にあると判断できます。今後、摩耗程度を評価するため、油量、軸受サイズ、回転数、濾過システムの有無について諸元のご提供をお願い致します。SOAPの結果、軸受の摩耗を示す錫が検出されました。SOAPの結果、軸受の摩耗を示す錫がppm、油の添加剤成分であるリンがppm検出されました。D－SOAPの結果は良好です。D－SOAPの結果、外部から混入したと思われるカルシウムが、ナトリウムが検出されました。軸受の摩耗を示す錫は検出されず、良好と判断します。フェログラフィーの結果は良好です。異常摩耗の早期発見パラメータであるフェログラフィーのIs値が.と良好の範囲にあり、潤滑状態は良好と判断します。
報告№109-09514 報告№109-09514 | 分析№109-003217 分析№109-003217 | 109-003217 | ・摩耗状態油中粒子は、フェログラフィーによる摩耗粒子観察およびフィルタ表面の観察結果から、外部から混入したと思われる鉄錆、砂等であることがわかりました。観察された摩耗粒子の材質と形態を、SEM・XMAで詳細に観察した結果、鉄、亜鉛、硫黄を含む粒子が多いことから、摩耗粒子の発生箇所は鉄錆などの外部混入異物であると推定されます。異常摩耗の早期発見パラメータであるフェログラフィーのIs値がの乗と良好の範囲にあり、且つ、転がり軸受寿命の指標としている摩耗粒子が観察されなかったことから、フレーキングは発生していないと判断できます。・汚染度汚染粒子数はNAS級以上と当社推奨の管理限界値を超えていました。汚染度が高い要因は、外部混入異物の影響と思われます。・粘度、全酸価、酸化安定度、有機物・有機化合物の各データは良好でした。潤滑油および軸受は継続使用可能な状態にあると判断できますが、以下の対策を推奨します。今後、観察された異物が軸受軌道面に噛み込み摩耗が進行することが懸念されるため、濾過を推奨します。特性低下特性低下に係るパラメータの分析結果は良好と判断します。粘度粘度はmm/sと新油値mm/sに対する粘度変化率は+％で、当社推奨の管理限界値である±％以内にあり、良好と判断します。全酸価添加タービン油については、当社では管理限界値を設定しておらず、新油分析値との比較及び他の分析項目の結果より全酸価の状態判断を行います。その結果、全酸価は.mgKOH/gと新油値.mgKOH/gに比較して若干高くなっていますが、IRチャートに示すように劣化の兆候として現れるカルボン酸などの有機物・有機化合物の発生が確認されていないことから、異常のない値と判断します。酸化安定度酸化安定度はminであり、当社推奨の管理限界値のmin以上であることから、良好と判断します。有機物・有機化合物有機物・有機化合物は、IRチャートによる新油分析値との比較の結果、cm-付近に劣化の兆候を示すカルボン酸の吸収が確認されていないことから、良好と判断します。汚染粒子数は当社推奨の管理限界値を超えていました。水分は.ppmであり、当社推奨の管理限界値の以下であることから、良好と判断します。汚染粒子数はNAS級以上であり、当社推奨の管理限界値のNAS級を超えていました。汚染度物重量は.mg/mlであり、当社推奨の管理限界値のmg/ml以内であることから、良好と判断します。摩耗フェログラフィーによる摩耗粒子の観察の結果、外部から混入したと思われる鉄錆、砂等が比較的多く観察されました。異常摩耗の早期発見パラメータであるフェログラフィーのIs値がの乗と当社基準値と比較して良好の範囲にあるものの、摩耗粒子の形態観察の結果、外部から混入したと思われる鉄錆、砂等が比較的多く観察されました。電子顕微鏡写真・X線マイクロアナライザー摩耗粒子診断で観察された粒子を電子顕微鏡写真・X線マイクロアナライザーで詳細に観察した結果、鉄、亜鉛、硫黄、カルシウムを含む粒子が観察されました。金属濃度SOAP法により金属濃度を測定した結果、外部から混入したと思われるケイ素が僅かに検出されましたが、良好と判断します。金属濃度酸溶解法により金属濃度を測定した結果、外部から混入したと思われるカルシウムが僅かに検出されましたが、良好と判断します。
|  | 113-001365 | 分析の結果、鉄濃度が前回に比較してppmからppmに減少していることから、摩耗は安定していると推定されます。但し、機器停止中の採油のため摩耗粒子が沈降し、捕捉されていない可能性があるので、以下の対策を推奨します。また、今後の疲労摩耗、凝着摩耗の進行の有無を確認するためにも傾向監視を継続することが有効です。定期的な分析今後懸念される疲労摩耗、凝着摩耗の進行を監視するため、定期的に分析を実施することを推奨します。最適な採油方法による分析本試料油は、機器停止中に点検口から採油されているため、分析データが低濃度に出ていると推定されます。正確なデータによる診断を行うためにも、運転中もしくは停止直後の油槽中層部から実施し、分析を行うことを推奨します。はフェログラフィーおよびSOAP-Tの結果から総合的に判断した結果、継続使用は可能ですが、今後の機器の機能を確認するためにも傾向管理が有用と考えます。フェログラフィー【定量分析：Is値】Is値は異常摩耗の早期発見パラメータのつで、摩耗程度を定量化するために用います。前回に比較してIs値はの乗からの乗と、低い値でした。フェログラフィー【定性分析：摩耗粒子および摩耗形態観察】分析結果から観察された代表的な粒子は、以下の通りでした。黒錆・潤滑状態がやや厳しい凝着摩耗により発生。金属接触が厳しく、且つ、高い摩擦熱が発生していると考えられます。疲労摩耗粒子・繰返し応力を受けて発生。観察された摩耗粒子の中でも黒錆は、将来的な摩耗の進行に繋がる可能性を示唆しているため、傾向監視が必要と思われます。黒錆は、凝着摩耗に分類されます。この摩耗粒子は、油膜切れによるギヤ歯面や軸受軌道面での金属同士の接触時に起こる高い摩擦熱によって鉄が酸化され発生します。この状態が継続した場合、ギヤ歯面や軸受軌道面で焼付が発生し、設備の損傷に至る場合があります。Iカップリング発光分光分析【SOAP-T】検出された金属元素から発生箇所を推定すると、以下の通りでした。鉄、銅、錫、亜鉛・ギヤ、軸受等リン・添加剤カルシウム、ケイ素、ナトリウム・外部混入異物前回に比較して鉄濃度がppmからppmに減少していることから、摩耗は安定していると推定されますが、停止中の採油の影響で摩耗粒子が捕捉できていない可能性がありますので、最適な採油方法で分析することを推奨します。
報告№109-09136 報告№111-00393 | 分析№109-001160 分析№111-001874 | 111-001874 | 分析の結果、ベアリングが摩耗して発生したと推定される切削粒子と黒色スラッジが比較的多く観察されました。SOAP-T法により保持器で使用されていると思われる銅も同時に検出されていることから、転がり軸受の潤滑部は厳しい潤滑状態になっていると推定されます。油量が不明であるため、油中金属濃度から摩耗量を算出出来ませんが、摩耗粒子の数量が多いことと、摩耗の形態に切削摩耗が観察されることから、今後の摩耗進展に注意が必要と判断します。今後のも摩耗の進行を傾向監視するため、以下の対策を推奨します。更油或いは濾過油中の汚染度が高いことから、観察された摩耗粒子や異物等が軸受軌道面に噛み込み摩耗が進行することが懸念されるため、可能であれば更油、或いは濾過を推奨します。定期的な分析摩耗の進行を監視するため、定期的に分析を実施し、摩耗の進行状況を確認することを推奨します。傾向監視のための次回採油時期は、最短で約時間となります。この時間は、油中汚染物が均一になるために必要とする時間であり、この時間を経過すれば、再分析の結果から状態の傾向を確認することが可能となりますので、これを参考に次回分析時期を検討されることを提案します。フェログラフィー異常摩耗の早期発見パラメータとして摩耗粒子を定量化して評価するフェログラフィーのIs値は、潤滑状態が厳しいの乗でした。摩耗粒子の形態で比較的多く観察された粒子は、潤滑状態が正常な場合に発生する摩耗粒子局部的に高圧・高温となる場合に発生するフリクションポリマ外部から混入したと思われる鉄錆等でした。これらの摩耗粒子が観察された場合、潤滑部で発生している摩耗形態は、正常なマイルド摩耗であり、そして局部的ではあるものの高圧・高温の箇所が発生していることも分かります。フリクションポリマは、潤滑油が軌道面に押し込められ高圧状態になると同時に、圧縮熱により高温状態になった結果、基油自身が重合反応を起こし生成することが知られています。そのため、高圧高温状態の解消がなされなければ、潤滑油の劣化が進行し、粘度上昇に因る潤滑異常に進展する場合があります。電子顕微鏡・X線マイクロアナリシス観察された粒子をSEM・XMAで詳細に分析した結果、粒子には鉄、クロム、マンガンが比較的多く含まれており、成分割合から粒子は主にベアリング軌道面から発生していると推定できました。Iカップリング発光分光分析供試の潤滑油を分析した結果、検出された金属元素は、SOAP-Tの結果表に示すように、鉄、鉛、銅、クロム、錫、リン、亜鉛、カルシウム、バリウム、アルミニウム、ナトリウムでした。検出されたこれらの金属元素から発生箇所を推定すると鉄、鉛、銅、クロム、錫、亜鉛・軸受等リン、カルシウム、バリウム、アルミニウム、ナトリウム・外部混入異物であると思われます。このうち、機械部品が摩耗したと思われる元素はのグループです。計数汚染度、重量汚染度は共に当社推奨の管理限界値を超えていました。フィルタ表面の異物観察で表面が茶褐色で鉄錆、砂等が観察されたことから、汚染度が高い要因は、摩耗とスラッジ、そして外部混入異物の影響と思われます。粘度、水分、酸価、IR、RBOTの各データは良好でした。尚、別紙RBOTの減少傾向から油の余寿命を求めた結果、本試料は直近の更油から起算して稼働日数が年月まで使用可能であることが分かります。
|  | 112-001529 | 回目の分析結果で、転がり軸受の外輪と軸受ケースのはめあい面でクリープにより摩耗が発生していると推定されました。継続使用した場合、軸受カバーの摩耗が進行し、発生した摩耗粒子が軸受軌道面に噛み込み摩耗が進行することが懸念されるため、以下の対策を推奨します。軸受ケースの交換今後、さらに軸受カバーの摩耗が進行し、転がり軸受の外輪とのはめあいの隙間が大きくなり、発生した摩耗粒子が軸受軌道面に噛み込み摩耗が進行することが懸念されるため、軸受カバーの交換を推奨します。更油および油槽内の清掃潤滑油が汚染されていることから、油槽内は汚染されていると思われます。更油をする際には、油槽内を清掃し、更油する新油もNAS級程度の清浄な潤滑油を更油することを推奨します。定期的な分析定期的な分析を実施することにより、データの変化から異常の兆候を早期に発見することが可能となります。今後は摩耗の進行を監視するため、定期的に分析を実施することを推奨します。余寿命評価余寿命は、転がり軸受の場合、当社の経験からIs値が指数関数的に上昇していくことが確認されています。このことを基にフェログラフィーのIs値と稼働時間から余寿命を予測した結果、本試料のIs値は前回のの乗から乗に桁低下し前回データよりもむしろ良好な値となっていましたが、の乗は極めて異常な潤滑状態を示す値であり、前回採油時から短期間でこのような値になるのは異常な潤滑状態にあると判断します。はフェログラフィーおよびSOAP-Tの結果から総合的に判断した結果、傾向管理が必要な状態にあると考えられます。フェログラフィー【定量分析：Is値】Is値は異常摩耗の早期発見パラメータのつで、摩耗粒子を定量化するために用います。今回のIs値はの乗と高い値でした。フェログラフィー【定性分析：摩耗粒子および摩耗形態観察】分析結果から比較的多く観察された粒子は、以下の通りでした。正常な摩耗粒子・潤滑状態が正常なマイルド摩耗により発生。シビア粒子・潤滑状態がやや厳しい凝着摩耗により発生。金属潤滑部が局部的に油膜切れを起していると考えられます。疲労摩耗粒子・繰返し応力を受けて発生。黒錆・潤滑状態がやや厳しい凝着摩耗により発生。金属接触が厳しく、且つ、高い摩擦熱が発生していると考えられます。Iカップリング発光分光分析【SOAP-T】検出された金属元素から発生箇所を推定すると、以下の通りでした。鉄、錫・軸受等リン、カルシウム、ケイ素、ナトリウム・外部混入異物計数汚染度は当社推奨の管理限界値を超え、重量汚染度は当社推奨の管理限界値に到達していました。計数汚染度計数汚染度はNAS級以上と当社推奨の管理限界値NAS級を超えていました。重量汚染度はmg/mlと当社推奨の管理限界値mg/mlに到達していました。光学顕微鏡写真重量汚染度で濾過したフィルタ表面上の夾雑物を光学顕微鏡で観察した結果、金属片、鉄錆、砂等が観察されました。は良好と判断します。粘度粘度は.mm/sと新油値のmm/sに比較して、粘度変化率は-％で、当社推奨の管理限界値である±％以内にあり、良好と判断します。水分はppmと当社推奨の管理限界値の以下にあり、良好でした。酸価は.mgKOH/gと新油値の.mgKOH/g以下にあり、良好と判断します。IRIRチャートの結果、新油と使用油のスペクトルパターンはほぼ一致し、また、油劣化の兆候を示すカルボン酸の吸収が確認されていないことから、良好と判断します。
報告№109-09136 報告№114-00022 | 分析№109-001160 分析№114-000924 | 114-000924 | 分析の結果、は良好の範囲にあるものの、計数汚染度がNAS級以上と当社推奨の管理限界値を超えていました。今後、油中の汚染物がギヤ歯面に噛み込み摩耗が進行することが懸念されます。減速機減速機は継続使用可能な状態にあると判断します。但し、疲労摩耗粒子が比較的多く観察され、さらにSOAP-Tの鉄濃度が比較的高い値で検出されたことから、ギヤ歯面では摩耗状態が厳しいことが推定されます。今後、さらに摩耗が進行することが懸念されるため、以下の対策を推奨します。定期的な分析今後の進行が懸念される疲労摩耗の推移を監視するため、定期的な分析実施を推奨します。最適な採油方法本試料油は、機器停止中にドレンバルブから採油されているため、別紙油中粒子の沈降の影響に示すように、油中粒子が油槽底部に沈降し、分析データが高濃度に出ている可能性があります。正確なデータによる診断を行うためにも、今後の採油は、極力運転中もしくは停止直後の油槽中層部から実施されることを推奨します。分析結果異常摩耗の早期発見のパラメータであるIs値は、レベルとやや高い値でした。また、潤滑部の摩耗が認められたため、定期的に潤滑油分析を実施し、摩耗推移を監視することが有用と考えます。フェログラフィーで観察された代表的な粒子は、以下の通りです。正常な摩耗粒子・潤滑状態が正常なマイルド摩耗により発生。疲労摩耗粒子・繰返し応力による金属疲労で発生。大型化するとスポーリングやフレーキングの発生が懸念されます。SOAP-Tの結果、鉄がと比較的高い値で検出されました。観察された摩耗粒子はμm以下の粒子が支配的であることから、ギヤ歯面では小さなピットが発生していると推定されます。今後、このピットに繰り返し荷重がかかり、疲労剥離する粒子サイズが大きくなることが予想されます。計数汚染度はNAS級以上と当社推奨の管理限界値を超えていました。フィルタグラムで表面に金属片、鉄錆、砂等が観察されたことから、汚染度が高い要因は、摩耗とスラッジ、そして外部混入異物の影響と思われます。粘度、水分、酸価、IRの各データは良好です。
報告№109-09136 報告№110-00326 | 分析№109-001160 分析№110-001449 | 110-001449 | 摩擦面で発生している摩耗の形態や潤滑状態は、フェログラフィーで得られた摩耗粒子の観察結果から評価します。同法は、摩耗粒子を含んだ試料油を磁力で油と粒子とに分離する技術で、分離された摩耗粒子を解析することによって潤滑状態の健全性や摩耗粒子の発生原因を診断するものです。摩耗粒子と摩耗形態分析結果から観察された粒子は、潤滑状態が正常な場合に発生する摩耗粒子でした。これらの結果から、シリンダ、ピストンリング、クランクメタルの摺動部は、正常な潤滑状態であるマイルド摩耗が発生していることが分かりました。潤滑状態異常摩耗の早期発見パラメータであるIs値は、潤滑状態がやや厳しいの乗となっていました。汚染度前回に比較して水分は.ppmからppmに増加し、当社推奨の管理限界値を超えていました。今後、水分の影響でエンジン内部に錆が発生し、その影響で摩耗が発生する懸念があります。粘度、全酸価、RBOTの各データは良好でした。本試料油の添加剤は、一般に、タービン油に比較して極圧添加剤や摩耗防止剤などの濃度が高く、この影響でRBOT試験の結果が変動する傾向があります。そのため、エンジンオイルの余寿命の評価をタービン油と同等の精度で得るには、RBOTの結果に加え、粘度、全酸価、IR、全塩基価などのデータを総合的に判断することが必要です。本試料油は、機器停止中にタンク底部から採油されています。タンク底部の汚染度は、一般的に汚染度が高濃度であり、尚且つ、機器が停止している状態では油槽内で撹拌がなくなり固形物が沈降するため、油中汚染度が更に高くなると推定されます。このような悪条件にもかかわらず、分析の結果から異常な摩耗状態を示す摩耗粒子は確認されなかったことからエンジン内の各摺動部は継続使用可能な状態にあると判断します。但し、水分濃度がやや高く、以下の対策を推奨します。更油或いは部分更油による水分濃度の調整水分の影響により金属表面で腐食摩耗が発生し、発生した鉄錆等の粒子が潤滑部に噛み込み摩耗が進行することがありますので、更油或いは部分更油などの方法により相対的に水分濃度を低くすることを推奨します。定期的な分析今後、摩耗の進行状況を監視するため、定期的に分析を実施し、摩耗の進行状況を確認することを推奨します。
報告№104-8013 | 分析№104-00534 | 104-00534 | オーバーホール後回目の初期試験を実施した結果、摩耗は安定していると判断します。これらのことは、前回に比較して、計数汚染度はランク減少し、SOAP／D-SOAPの鉄及び錫濃度も減少し、異常摩耗の早期発見パラメータであるフェログラフィーのIs値が、.と良好の範囲にあること以上のことから判断しました。又、前回から今回の間に濾過を実施しており、計数汚染度がランク減少していることから、濾過の効果があったことが確認されました。
報告№109-09136 報告№111-00295 | 分析№109-001160 分析№111-001391 | 111-001391 | 潤滑油は継続使用可能な状態にあると判断します。粘度、全酸価、IR、RBOTの各データは良好でした。油の余寿命は、使用油の使用期間または使用時間が不明であったため、ご依頼の油の余寿命に関する検討は行えませんでした。ただし、分析の結果で新油値がminであったことから、使用期間を仮にヶ月間と仮定すれば余寿命は十二分にあると言えます。可能であれば、使用期間、あるいは使用時間の情報をご提供下さい。水分は良好でした。
報告№109-09136 報告№111-00694 今後、バルブ類の動作障害やフィルターおよびストレーナーの目詰まりが発生することが懸念されるため、前回報告した通り、更油を推奨します。 | 分析№109-001160 分析№111-003530 | 111-003530 | 計数汚染度、重量汚染度は共に当社推奨の管理限界値を超えていました。D－SOAPで油の添加剤成分であるリンが検出され、フィルタ表面の異物観察で表面が茶褐色で粘ちょう物が見られたことから、汚染度が高い要因は、スラッジの影響と思われますので、以下の対策を推奨します。更油採油に比較して計数汚染度はNAS級以上と変化はなく、前回同様に重量汚染度はmg/mlから.mg/mlに減少したものの、共に当社推奨の管理限界値を超えていました。D－SOAPで油の添加剤成分であるリンが検出され、フィルタ表面の異物観察で表面が茶褐色で粘ちょう物が見られたことから、汚染度が高い要因は、スラッジの影響と思われます。油中金属濃度前回同様にD－SOAPで油の添加剤成分であるリンが検出されました。新油と試料油の赤外線吸収スペクトルを比較した結果、試料油は新油のスペクトルとほぼ同じで変化はなく、且つ、油劣化の兆候を示すカルボン酸の吸収が確認されていないことから、良好と判断します。
報告№106-0386 報告№106-0386 | 分析№106-02125 分析№106-02125 | 106-02125 | 号ガスエンジン発電機の軸受が損傷し、軸受の取替を実施してヶ月が経過した。トライボ診断を実施し、、汚染状態、潤滑状態を確認することを目的とした。今回の採油は主機停止中にドレンプラグから実施しているため、採油時にL廃油したとしても、廃油系統のドレン付近に沈降している汚染の影響があり、油循環中の採油に比較して油中粒子の沈降の影響で高濃度になっている部分を採油していると考えられます。したがって、油が循環している状態で採油を実施した場合に比較して、分析データが高くなり、異常な状態と判断してしまう可能性があります。以上の想定から今回の分析結果を検討しました。分析の結果、計数汚染度が当社推奨の管理限界値に到達し、重量汚染度が当社推奨の管理限界値を超えていました。摩耗粒子形態観察で金属接触が厳しい場合に発生するシビア粒子、外部から混入した鉄錆、砂が多く観察され、D－SOAPで鉄、銅が検出されたことから、汚染の要因は、鉄を使用した箇所、オイルリングの摩耗、外部から混入した異物によるものと考えられました。今後、オイルリングが潤滑油を適正にかきあげることが出来なくなるなどの原因で油膜切れを発生させること、および外部から混入した異物が軸受摺動面に噛み込み摩耗が進行することが懸念されるため、更油等により油槽内を清浄にするとともに、ヶ月後に再度分析を実施し、摩耗の進行状況を確認することを推奨します。これらのことは、計数汚染度がNAS級と当社推奨の管理限界値に到達し、重量汚染度がmg/mlと当社推奨の管理限界値を超えていたこと異常摩耗の早期発見パラメータであるフェログラフィーのIs値が.と良好の範囲にあるものの、摩耗粒子形態観察の結果、金属接触が厳しい場合に発生するシビア粒子、外部から混入した鉄錆、砂が多く観察されたことD－SOAPの結果、鉄、オイルリングの主成分である銅が検出されたこと以上のことから判断しました。尚、今回の分析結果の信頼性は、適正な採油条件に比較してやや低いと思われます。次回採油時には粒子の沈降の影響を極力抑え、油中粒子が均一な分散状態に近い状態で採油が実施できるように、主機運転中、または停止直後に採油を実施されることを推奨します。は良好と判断します。粘度は良好と判断します。粘度はmm/sと新油値mm/sに比較して、粘度変化率は+.％で、当社推奨の管理限界値である±％以内にあり、良好と判断します。水分は良好と判断します。水分はppmと当社推奨の管理限界値の以下であり、良好と判断します。全酸価は良好と判断します。全酸価は.mgKOH/gと新油値.mgKOH/g以内にあり、良好と判断します。IRの結果、良好と判断します。IRの結果、油劣化の兆候を示すカルボン酸の吸収が確認されていないことから、良好と判断します。計数汚染度は当社推奨の管理限界値に到達し、重量汚染度は当社推奨の管理限界値を超えていました。計数汚染度は当社推奨の管理限界値に到達していました。計数汚染度はNAS級と当社推奨の管理限界値のNAS級に到達していました。重量汚染度は当社推奨の管理限界値を超えていました。重量汚染度はmg/mlと当社推奨の管理限界値のmg/mlを超えていました。機器の潤滑状態摩耗粒子形態観察で金属接触が厳しい場合に発生するシビア粒子、外部から混入した鉄錆、砂が多く観察されました。SOAPの結果は良好です。SOAPの結果、金属元素は検出されませんでした。軸受の摩耗を示す錫は検出されていないことから、良好と判断します。D－SOAPの結果、軸受の摩耗を示す錫が検出されました。D－SOAPの結果、鉄が、鉛が、オイルリングの主成分である銅がppm、軸受の摩耗を示す錫、亜鉛、アンチモンが共に、外部から混入したカルシウム、ナトリウムが共に検出されました。フェログラフィーの結果、金属接触が厳しい場合に発生するシビア粒子、外部から混入した鉄錆、砂が多く観察されました。異常摩耗の早期発見パラメータであるフェログラフィーのIs値が.と良好の範囲にあるものの、摩耗粒子形態観察の結果、金属接触が厳しい場合に発生するシビア粒子、外部から混入した鉄錆、砂が多く観察されました。
報告№109-09136 報告№110-00319 | 分析№109-001160 分析№110-001313 | 110-001313 | は、油の粘度、油中のスラッジの発生量を判断パラメータに、粘度、全酸価、IR、RBOTで評価します。分析の結果、油の粘性を示す粘度は、新油値のmm/sに比較して粘度変化率が+.％のmm/sとほぼ変化はなく、また油中のスラッジの発生量を示す全酸価は、新油値の.mgKOH/gに比較して大きな変化のない.mgKOH/gと劣化は確認されなかった。さらにはIRの結果でも油が劣化した場合に発生するカルボン酸の発生も確認されず、酸化防止剤の残存量を示すRBOTは、限界値minに比較して、十分に残量があるminであった以上のことから、潤滑油の劣化は確認されませんでした。一方、油中の水分を計測した結果、水分は.ppmと新油と同等であり、継続使用可能な状態にあることが確認されました。潤滑油は継続使用可能な状態にあると判断します。なお、潤滑油の余寿命は、RBOTの使用時間当たりの減少量から推定しますが、推定には新油値と使用油のRBOT値に加えて、使用時間または直近の油入替日が必要となります。今後は、可能であればご提供下さい。
報告№111-00058 報告№111-00058 | 分析№111-000373 分析№111-000373 | 111-000373_date110825 | グリースの物理的性状は良好と判断します。グリースは継続使用可能な状態にあると判断します。≪状態監視とパラメータ≫分析の目的および各分析のパラメータは以下の通りです。特性低下目的：グリースの分析結果から、グリースの物理的性状や劣化傾向などを確認する。全酸価JISK赤外線吸収スペクトルJISKちょう度JISK滴点JISK摩耗目的：グリース中の摩耗粒子を分析する事により、回転・摺動部の潤滑状態、摩耗劣化の程度、余寿命などを解析する。摩耗診断電子顕微鏡観察JISKX線マイクロアナリシス油中金属濃度JISK≪分析結果≫特性低下全酸価：良好全酸価.mgKOH/gは新油値の.mgKOH/g以内にあることから問題は無いと判断します。赤外線吸収スペクトル：良好ちょう度：良好ちょう度値はと当社推奨の管理限界値であるから以内に留まっています。滴点：良好滴点はと新油値のに比較し高いものの、ちょう度が良好の範囲にあり、かつ、有機物・有機化合物試験の結果で油劣化の兆候を示すカルボン酸の吸収が見られないことから、問題は無いと判断します。摩耗摩耗診断電子顕微鏡観察・X線マイクロアナリシス：今回は実施していません。油中金属濃度：今回は実施していません。
報告№109-09136 報告№113-00251 | 分析№109-001160 分析№113-000945 | 113-000945 | 分析の結果、油の劣化は確認されなかったものの、水分および油中の汚染度が高い値でした。採油条件の影響で値が高くなっていることも考えられます。軸受は継続使用可能な状態にあると判断しますが、フレッティングにより発生した赤錆が比較的多く観察されました。潤滑油の分析結果からも振動が発生していたことが確認できました。定期的な分析今回分解点検を実施しているため、運転再開後に初期値を取るため、初期試験を実施し、その後、定期的にあと回分析を実施し、摩耗の進行状況を確認することを推奨します。最適な採油方法本試料油は、機器停止中に排油口から採油されているため、分析データが高濃度に出ていると推定されます。正確なデータによる診断を行うためにも、今後の採油は、極力運転中もしくは停止直後の油槽中層部から実施されることを推奨します。はフェログラフィーおよびSOAP／D-SOAPの結果から総合的に判断した結果、厳しい状態にあると思われます。フェログラフィー【定量分析：Is値】Is値は異常摩耗の早期発見パラメータのつで、摩耗程度を定量化するために用います。今回のIs値はの乗と、高い値でした。フェログラフィー【定性分析：摩耗粒子および摩耗形態観察】分析結果から観察された代表的な粒子は、以下の通りでした。赤錆・フレッティングにより発生。観察された摩耗粒子の中でも赤錆は、将来的な摩耗の進行に繋がる可能性を示唆しています。フレッティングは、・軸と転がり軸受の内輪内面・軸受箱と転がり軸受の外輪外面・転がり軸受の軌道輪と転動体の箇所で発生する可能性があります。フレッティング粒子は酸化して硬いため、軸受軌道面に噛み込んだ場合はその傷が疲労剥離の起点となり、疲労摩耗へと進展する場合があります。計数汚染度はNAS級以上と当社推奨の管理限界値を超えていました。フェログラフィーの形態観察からフレッティングにより発生した赤錆が比較的多く観察され、水分がやや高いことから、汚染度が高い要因は、摩耗と水分の影響と思われます。粘度、酸価、IR、RBOTの各データは、良好でした。水分は、ppmと当社推奨の管理限界値以下であるものの、やや高い値でした。今回の採油箇所が排油口であることから、排油口の配管内に残留していた水分を採取した可能性が考えられます。
報告№106-0227 報告№106-0266 | 分析№106-01279 分析№106-01439 | 106-01439 | 目的トライボ診断を実施し、水車発電機細密点検に伴う劣化診断を行い、健全性を確認する。考察今回の採油は、主機停止中にドレンバルブから実施しているため、油循環中の採油に比較して油中粒子が沈降して高濃度になっている部分を採油していると考えられます。したがって、油が循環している状態で採油を実施した場合に比較して、分析データが高くなり、異常な状態と判断してしまう可能性があります。しかし、今回の採油は、採油条件が比較的悪い側になると想定されるにもかかわらず、分析データは良好となっています。採油がこのように悪い側になると予想される状況であるにもかかわらず、分析の結果は、潤滑状態が正常な状態であり、また潤滑油も継続使用可能な状態にあることが確認出来ました。
報告№108-0383 報告№108-0383 | 分析№108-02563 分析№108-02563 | 108-02563 | 分析の結果、前回に比較して計数汚染度、SOAP／D－SOAP、フェログラフィーの各データに変化がない、若しくは減少傾向を示しており、摩耗は安定していると判断します。これらのことは、前回に比較して、計数汚染度はランク減少し、SOAP／D－SOAPの鉄および錫濃度に変化はないこと異常摩耗の早期発見パラメータであるフェログラフィーのIs値がのマイナス乗と良好の範囲にあること以上のことから判断します。は良好と判断します。計数汚染度は良好と判断します。計数汚染度はNAS級と当社推奨の管理限界値のNAS級以内にあり、良好と判断します。重量汚染度は良好と判断します。重量汚染度は.mg/mlと当社推奨の管理限界値のmg/ml以内にあり、良好と判断します。機器の潤滑状態機器の潤滑状態は正常と判断します。SOAPの結果は良好です。SOAPの結果、油の添加剤成分であるリンが検出されています。尚、摩耗により発生した鉄や軸受メタルの主成分である錫が検出されていないことから、良好と判断します。D－SOAPの結果は良好です。D－SOAPの結果、摩耗により発生した鉄や軸受メタルの主成分である錫が検出されていないことから、良好と判断します。フェログラフィーの結果は良好です。異常摩耗の早期発見パラメータであるフェログラフィーのIs値がのマイナス乗と良好の範囲にあることから、潤滑状態は正常と判断します。
報告№105-0313 | 分析№105-01974 | 105-01974 | 臨時・濾過前の試料油を分析した結果、摩耗粒子形態観察で金属接触が厳しい場合に発生するシビア粒子がやや多く観察されました。前回観察された摩擦熱が高い場合に発生する球状粒子は、今回ほとんど観察されませんでした。軸受摺動面では厳しい金属接触が発生しています。今後、更に摩耗が進行することが懸念されます。これらの障害発生に対する弊害を勘案の上、ヶ月以内に再度分析を実施し、摩耗の進行状況を確認されることを推奨します。尚、球状粒子がほとんど観察されなかったことから、前回観察された球状粒子の発生原因はの溶接スパッタと考えられました。
報告№107-0366 報告№108-0332 | 分析№107-01900 分析№108-02259 | 108-02259 | 濾過前の試料油を分析した結果、粘度がmm/sと新油のmm/sに比較して、粘度変化率は+％で、やや不良領域にありました。現在、ISOVGからISOVGに移行しているため異常ではなく、本試料油は継続使用可能と判断します。
報告№109-09136 報告№113-00142 | 分析№109-001160 分析№113-000533 | 113-000533 | 潤滑油は汚染度がやや高いものの、油劣化は確認されず、継続使用可能と判断します。軸受は継続使用可能な状態にあると判断します。但し、将来的な摩耗進行の有無を確認するためにも傾向監視を継続することが有効です。定期的な分析摩耗粒子の形態観察で、切削摩耗、疲労摩耗が観察されたことから、今後の摩耗進行を監視するため、定期的に分析を実施することを推奨します。最適な採油方法本試料油は、機器停止中に軸受箱排油口から採油されているため、分析データが高濃度に出ていると推定されます。正確なデータによる診断を行うためにも、今後の採油は、極力運転中もしくは停止直後の油槽中層部から実施されることを推奨します。はフェログラフィーおよびSOAP／D-SOAPの結果から総合的に判断した結果、継続使用は可能ですが、今後の機器の機能を確認するためにも傾向管理が有用と考えます。フェログラフィー【定量分析：Is値】Is値は異常摩耗の早期発見パラメータのつで、摩耗粒子を定量化するために用います。今回のIs値はの乗と、やや高い値でした。フェログラフィー【定性分析：摩耗粒子および摩耗形態観察】分析結果から比較的多く観察された粒子は、以下の通りでした。切削粒子・異物や金属表面の微小突起による切削摩耗により発生。疲労摩耗粒子・繰返し応力を受けて発生。観察された摩耗粒子の中でも切削粒子は、将来的な摩耗の進行に繋がる可能性を示唆しているため、傾向監視が必要と思われます。摩耗形態の中でも切削摩耗は摩耗進行速度が速く、転がり軸受でこの摩耗形態が発生した場合には寿命が分の程度に低下することも知られており、切削摩耗により生じた軌道面の損傷が起点となって転がり軸受の寿命となるフレーキングに進展することから傾向監視による経過監視が必要です。切削摩耗の発生原因となる混入異物が残留している場合、この異物により切削摩耗が継続して発生する可能性があります。Iカップリング発光分光分析【SOAP／D-SOAP】検出された金属元素から発生箇所を推定すると、以下の通りでした。鉄、亜鉛・軸受等カルシウム、バリウム、アルミニウム、ナトリウム・外部混入異物計数汚染度はNAS級と当社推奨の管理限界値以下にあるものの、やや高い値でした。フィルタ表面の異物観察で金属片、鉄錆、砂等が観察されたことから、汚染度が高い要因は、摩耗と外部混入異物の影響と思われます。粘度、水分、全酸価、IR、RBOTの各データは、良好でした。尚、別紙RBOTの減少傾向から油の余寿命を求めた結果、本試料油は直近の更油から起算して年月まで使用可能であることが分かります。
報告№109-09136 報告№113-00644 | 分析№109-001160 分析№113-002756 | 113-002756 | 潤滑、汚染状態は良好の範囲にあることから、潤滑油は継続使用可能な状態にあると判断します。減速機減速機は継続使用可能な状態にあると判断します。但し、今後の摩耗推移を確認するためにも傾向監視を継続することが有効です。定期的な分析今後のフレッティング摩耗の推移を監視するため、定期的な分析実施を推奨します。最適な採油方法本試料油は、機器停止中に潤滑油タンク上部点検口から採油されているため、別紙油中粒子の沈降の影響に示すように、油中粒子が油槽底部に沈降し、分析データが低濃度に出ている可能性があります。正確なデータによる診断を行うためにも、今後の採油は、極力運転中もしくは停止直後の油槽中層部から実施されることを推奨します。異常摩耗の早期発見のパラメータであるIs値は、前回の-レベルからレベルに上昇しているものの、正常です。但し、潤滑部の摩耗が認められたため、定期的に潤滑油分析を実施し、摩耗推移を監視することが有用と考えます。フェログラフィーで観察された代表的な粒子は、以下の通りです。赤錆・フレッティングにより発生。赤錆は、摩擦面が将来的に異常摩耗へ進展する可能性を示唆しているため、傾向監視が有用と思われます。詳細は、別紙傾向監視が必要な摩耗粒子をご覧ください。バックラッシご提供いただいた図面情報から本設備はまがりばかさ歯車、そして太陽歯車、遊星歯車、内歯車で構成される遊星歯車機構で構成されていることが分かりました。分解点検実施日が不明であることから、更油実施後の累計鉄濃度ppmを基に、更油実施以降のバックラッシの増加量を計算しました。その結果、ギヤ歯面から平均的に摩耗が発生していたと仮定した場合、バックラッシの増加量は以下の通りと推定されます。表バックラッシ増加量接触箇所 バックラッシ増加量上限値 バックラッシ増加量 まがりばかさ歯車 . 約. 太陽歯車-遊星歯車 . 約. 遊星歯車-内歯車 . 約. バックラッシの初期値が不明であるため、増加量の上限値を適正なバックラッシの最大値と最小値の差としました。今回の推定されたバックラッシ増加量は上限値に比較して十分に小さい値であり、継続使用可能と判断します。但し、今回の計算は仮定に基づいて行っており、また、採油条件の影響で金属濃度が低濃度に出ている可能性があるため、参考値としてお考え下さい。計数汚染度は前回のNAS級からNAS級にランク上昇しているものの、当社推奨の管理限界値以下であり、良好です。前回同様、粘度、水分、酸価、IRの各データは良好です。
報告№107-4545 報告№108-0135 | 分析№107-02185 分析№108-00833 | 108-00833 | トライボ診断の結果、全てのデータが良好であることから、この油は継続使用可能と判断します。は良好と判断します。粘度は良好。粘度は.mm/sと新油値mm/sに比較して、粘度変化率は-.％で、当社推奨の管理限界値である±％以内にあり、良好と判断します。粘度はmm/sでした。粘度はmm/sでした。粘度指数はでした。粘度指数はでした。水分は良好。水分はppmと当社推奨の管理限界値の以下であり、良好と判断します。全酸価は良好。全酸価は.mgKOH/gと新油値.mgKOH/g以内であり、良好と判断します。
報告№109-09061 報告№109-09061 | 分析№109-000620 分析№109-000620 | 109-000620 | 、汚染度、軸受の潤滑状態を確認する。汚染度および軸受の潤滑状態分析の結果、計数汚染度がNAS級とやや高く、重量汚染度が当社推奨の管理限界値を超えていることが分かりました。異常摩耗の早期発見パラメータであるフェログラフィーのIs値がの乗とやや高く、潤滑状態がやや厳しい状態にあることが分かりました。摩耗粒子の形態観察で観察された粒子は、局部的に高圧・高温となる場合に発生するフリクションポリマがやや多く観察されました。フリクションポリマは、タービン油が軸受摺動面で高圧下に押し込められ、高圧状態になると同時に、圧縮熱も発生して高温状態にもなり、その結果、潤滑油が重合して発生することが知られています。そのため、高温高圧状態が継続した場合、潤滑油は劣化する場合があります。今回は、更油からヶ月経過していても、油劣化の進行が確認されていませんので直ちに対策を検討する必要はありませんが、今後、使用時間を延長する場合は、定期的な分析を行い、劣化の進行程度を把握する必要があります。ミリポアフィルタ表面の異物観察で、鉄錆、砂、樹脂等が観察されていることと、SOAPでケイ素、D－SOAPで鉄が検出されたことから、汚染度が高い要因は、摩耗粒子と外部混入異物の影響と考えられます。再分析の時期を理論的に求めたところ、最短で約.時間となります。この時間は、油中汚染物が均一になるために必要とする時間であり、この時間を経過すれば、油が入れ替わっていても再分析の結果から状態の傾向を確認することが可能となります。そのため、試運転などで数時間の運転が可能であれば、より的確に状況が確認できますので再分析を推奨します。ケイ素の検出ケイ素が検出されています。一般に、潤滑油中からケイ素が検出された場合の原因として、油の消泡剤として使用されるシリコン系の添加剤が検出されるフェログラフィーおよびフィルタ表面の異物観察で砂が多く観察され、これが検出されるシリコングリースをシール部に塗布している場合、このシリコングリースが潤滑油に混入して検出されるなどが挙げられますが、今回の原因は、フィルタで砂が観察されたことから、～の可能性が考えられます。およびについては、分析結果では確認することが出来ませんので、原因を絞込むため、消泡剤の投与をしていないか、また、シリコングリースを使用している箇所があるかについてご確認下さい。を示す粘度、水分、全酸価、IR、RBOTの各データは良好の範囲にあることから、この油は継続使用可能と判断します。
報告№109-09136 | 分析№109-001160 | 113-001561 | 潤滑油および軸受は継続使用可能な状態にあると判断します。Is値は異常摩耗の早期発見のパラメータのつで、摩耗粒子を定量化するために用います。前回に比較して、Is値はのマイナス乗からマイナス乗に低下し、潤滑状態は正常と判断します。．計数汚染度は前回に比較してNAS級からNAS級とランク上昇しているものの、当社推奨の管理限界値以下であり、良好でした。．前回同様に粘度、水分、全酸価、IR、RBOTの各データは良好でした。
報告№104-6054 | 分析№104-01191 | 104-01191 | 精点Aを実施した結果、光学顕微鏡写真に示すように～μm前後の摩耗粒子が比較的多く見られていることと、汚染粒子のμm～μmのレンジが他レンジに比較して多いことから下部軸受には局部的に摩耗している箇所があると思われます。摩耗による汚染粒子数が少なく現時点では継続使用可能な状態にあると思われますが、計数汚染度が前回のNAS級に比較してNAS級とランク上昇していることから、この汚染物が樹脂軸受摺動面に噛み込んで摩耗を進行させることが懸念されます。対策として、可能であれば濾過実施を推奨します。濾過が出来ない場合、ヶ月以内に精点Bを実施し、摩耗の進行状況を確認することを推奨します。これらのことは、SOAP/D-SOAPおよびフェログラフィーの結果から異常な摩耗状態は確認されなかったこと計数汚染度がNAS級と前回のNAS級に比較してランク上昇し、光学顕微鏡写真の結果、～μmサイズの金属粒子が多くみられたこと以上のことから判断しました。
報告№108-0030 報告№108-6010 | 分析№108-00153 分析№108-00374 | 108-00374 | 年月日＃圧油ポンプから＃圧油ポンプへ切替時操作時に、集油槽の油面が低下してトリップした。油面低下の原因を確認する。精点Aを実施した結果、前回と同じくサーボシリンダ内壁およびポンプ内部で摩耗が発生していることが確認されました。前回に比較して計数汚染度はNAS級と変化はなく、D－SOAPの鉄濃度も減少傾向にあり、摩耗は安定していると判断しますが、いずれもやや高い値でした。更に、異常摩耗の早期発見パラメータであるフェログラフィーのIs値がの乗と高く、摩耗粒子の形態観察でμm以下の鉄系摩耗粒子が多く観察されたことから、油面が低下した原因は、これらの摩耗粒子がバルブのスプール等に噛み込み動作障害が発生したためと考えられました。今後更に摩耗が進行した場合、摩耗粒子濃度の増加に伴い、バルブ類の動作障害やフィルタ、ストレーナ等の目詰まりが発生することが懸念されるため、計画通り濾過を実施することを推奨します。これらのことは、前回と同じく計数汚染度がNAS級とやや高いこと異常摩耗の早期発見パラメータであるフェログラフィーのIs値がの乗と高く、摩耗粒子の形態観察の結果、μm以下の鉄系摩耗粒子が多く観察されたことD－SOAPの結果、鉄がppmからppmに減少したものの、高い値であること以上のことから判断しました。
報告№109-09136 報告№113-00625 | 分析№109-001160 分析№113-002683 | 113-002683 | 潤滑油は汚染度が高いものの、物理的性状は良好の範囲にあり継続使用可能と判断します。軸受は継続使用可能と判断します。但し、摩耗推移を確認するためにも傾向監視を継続することが有効です。定期的な分析今後の摩耗推移を監視するため、定期的に分析を実施し、摩耗の進行状況を確認することを推奨します。最適な採油方法本試料油は、機器停止中に軸受下部ドレンプラグから採油されているため、別紙油中粒子の沈降の影響に示すように、油中粒子が油槽底部に沈降し、分析データが高濃度に出ている可能性があります。正確なデータによる診断を行うためにも、今後の採油は、極力運転中もしくは停止直後の油槽中層部から実施されることを推奨します。異常摩耗の早期発見のパラメータであるIs値は、前回のレベルから変化はなく、やや高い値でした。また、潤滑部の摩耗が認められたため、定期的に潤滑油分析を実施し、摩耗推移を監視することが有用と考えます。軸受メタルの摩耗メタルの摩耗深さを求めました。本軸受は、油の抜き取りや不足があった場合にその都度補給していますが、その情報履歴がないため濃度補正を行うことが出来ません。よって過去からの分析結果で最も高い錫濃度ppmと、油量Lから計算により求めました。その結果メタル表面の平均的な摩耗深さは.μmと推定され、メタルの表面粗さをsと仮定すると、メタルの表面粗さに比較して摩耗は軽微であると推定されます。尚、今回の錫濃度は前回に比較して増加していますが、前回と採油条件が異なることから、データが高濃度に出ている可能性があります。今後は最適な採油方法で、採油条件を統一して監視することを推奨します。銅を使用した箇所の溶出・摩耗SOAPの結果、銅が検出されました。当該設備の様に亜鉛系添加剤が含まれる潤滑油を使用した場合、潤滑系統内で銅および銅合金が亜鉛系添加剤の影響により腐食、溶出することが知られています。今回検出された銅は、この溶出と摺動部の摩耗により発生したものと考えられます。今後、別紙鉱油の酸化に対する金属触媒の影響に示すように濃度の増加に伴い酸化速度が速まる可能性があります。前回に比較して計数汚染度はNAS級からランク上昇してNAS級を上回っており、当社推奨の管理限界値を超えていました。フィルタ残渣に金属片、鉄錆、砂等が観察されたことから、汚染度が高い要因は、摩耗と外部混入異物の影響と思われます。前回同様に粘度、水分、酸価、IRの各データは良好です。
報告№109-09136 報告№110-00733 | 分析№109-001160 分析№110-003436 | 110-003436 | SOAP／D－SOAPの結果で、鉄濃度が若干検出され、異常摩耗の早期発見パラメータであるフェログラフィーのIs値がのマイナス乗と良好でした。金属添加剤の検出SOAPの結果、油の添加剤成分として含まれるリンが検出されました。使用油であるFBKタービンには、これらの添加剤は含まれていないことから、異種油が混入したか、或いは、油名が違う可能性があります。計数汚染度はNAS級と良好でした。全酸価、IRの各データは良好でした。潤滑油および軸受は継続使用可能な状態にあると判断します。今後も定期的に分析を実施し、摩耗の進行状況を確認することを推奨します。なお、SOAPの結果で異種油混入の可能性があることが確認されているため、異種油混入の有無および油名を再確認することを推奨します。
報告№104-0260 | 分析№104-01982 | 104-01982 | 濾過前の試料油を分析した結果、摩耗粒子形態観察及び光学顕微鏡写真で赤錆が多く観察されました。D－SOAPで、前回と同じく鉄が検出されました。フィルタ写真に見られるように、前回同様に赤錆・砂等が多く観察されており状況に変化がないことが確認されました。但し、今後これらの赤錆・砂等が軸受摺動面に噛み込み摩耗が発生する場合がありますので注意が必要です。これらの障害発生に対する弊害を勘案の上、予防処置としてヶ月以内に再度分析を実施し、摩耗の進行状況及び汚染度の上昇程度を確認されることを推奨します。
報告№109-09136 報告№110-00075 | 分析№109-001160 分析№110-000256 | 110-000256 | ・汚染度前回に比較して計数汚染度がNAS級からNAS級にランク減少していました。・摩耗状態SOAP／D－SOAPの結果、鉄および錫濃度に変化はなく、異常摩耗の早期発見パラメータであるフェログラフィーのIs値がのマイナス乗と良好の範囲にありました。前回同様に全てのデータが良好の範囲にあることから、摩耗の安定が確認され、潤滑状態は正常と判断します。結論本軸受は継続使用可能な状態にあると判断します。
報告№112-00689 | 分析№112-003184 | 112-003184 | 油の劣化は確認されず、汚染度も良好な範囲にあることから、継続使用可能な状態にあると判断します。対象設備は継続使用可能な状態にあると判断します。但し、将来的な摩耗進行の有無を確認するためにも傾向監視を継続することが有効です。定期的な分析今後懸念される疲労摩耗の進行を監視するため、定期的に分析を実施することを推奨します。フェログラフィーおよびSOAP/D-SOAPのデータから総合的に解析した結果、設備は健全であり、継続使用可能と評価できますが、引続き設備の機能が保持されていることを確認するためにも、潤滑油診断による傾向管理が有用と考えます。フェログラフィー【定量分析：Is値】Is値は異常摩耗の早期発見パラメータのつで、摩耗程度を定量化するために用います。Is値は前回に比較してのマイナス乗から乗に上昇し、やや高い値でした。フェログラフィー【定性分析：摩耗粒子および摩耗形態観察】分析結果から比較的多く観察された摩耗粒子は、以下の通りでした。疲労摩耗粒子・繰返し応力を受けて発生。Iカップリング発光分光分析【SOAP／D-SOAP】検出された金属元素から発生箇所を推定すると、以下の通りでした。鉄、銅、錫・軸受等リン、亜鉛・添加剤カルシウム、ケイ素、ナトリウム・外部混入異物計数汚染度は、前回に比較してNAS級からNAS級にランク上昇し、当社推奨の管理限界値に到達していました。フィルタ表面の異物観察で金属片、鉄錆等が観察されたことから、汚染度が高い要因は、摩耗と外部混入異物の影響と思われます。粘度、水分、酸価、IRの各データは、前回同様に良好でした。
報告№106-4578 報告№106-4578 先般、トライボ診断を実施した○○１５号の報告でも診断したように、潤滑油の摩耗粒子は「インラインフィルター」に捕捉され、異常な摩耗状態が発生したとしても正常な潤滑状態にあると「誤認」してしまう可能性があります。 | 分析№106-02456 分析№106-02456 | 106-02456 | トライボ診断の結果、泡立ち試験を除く項目は良好でした。泡立ち試験の結果は、一般的には消泡性能が低くいと判断できる値の-ですが、新油値の-と同レベルにあったため、正常と判断できました。潤滑状態指数はのマイナス乗と濾過設備のない機器であれば良好な潤滑状態にあると判断できますが、摩耗粒子の形態観察の結果でギヤ歯面の疲労摩耗で発生したと推定されるμmサイズの疲労摩耗粒子が観察されました。フィルタの捕捉の影響による誤認を避けるため、今後の診断に当たっては、これまでの採油箇所に加え、インラインフィルタやオフラインフィルタの捕捉物も分析し、その結果から潤滑状態を評価することを推奨します。尚、フィルタ捕捉物の分析を実施する際には、フィルタ流量、フィルタ使用時間、主機稼働時間などの追加情報が必要です。泡立ち試験の結果、消泡性能が低いと判断できる値であるものの、新油と同レベルにあった。粘度は良好。粘度はmm/sと新油値mm/sに比較して、粘度変化率は-％で、当社推奨の管理限界値である±％以内にあり、良好と判断する。粘度は.mm/sでした。粘度は.mm/sでした。粘度指数はでした。粘度指数はでした。泡立ち試験は-でした。泡立ち試験は-と新油と同レベルにあり、消泡性能が新油と同レベルにあることが確認された。水分は良好。水分はppmと当社推奨の管理限界値の以下であり、良好と判断する。全酸価は良好。全酸価はmgKOH/gと新油値mgKOH/g以内であり、良好と判断する。機器の潤滑状態精密な濾過設備がない機器であれば、潤滑状態指数は正常の範囲にあると判断する。潤滑状態指数は正常の範囲にあると判断する。異常摩耗の早期発見パラメータである潤滑状態指数が.と、精密な濾過設備がない機器であれば、潤滑状態指数は正常の範囲にあると判断する。
報告№108-0411 報告№110-00533 | 分析№108-02744 分析№110-002423 | 110-002423 | 本試料油の添加剤は、一般に、タービン油に比較して極圧添加剤や摩耗防止剤などの濃度が高く、この影響でRBOT試験の結果が変動する傾向があります。そのため、ギヤ油の余寿命の評価をタービン油と同等の精度で得るには、RBOTの結果に加え、粘度、水分、全酸価、IRなどのデータを総合的に判断することが必要です。分析の結果、油の粘性を示す粘度は、新油値のmm/sに比較して粘度変化率が+.％のmm/sとほぼ変化はありませんでした。油中のスラッジの発生量を示す全酸価は、新油値の.mgKOH/gに対して.mgKOH/gと高いものの、IRの結果で油が劣化した場合に発生するカルボン酸の発生も確認されず、酸化防止剤の残存量を示すRBOTは、限界値minに比較して、十分に残量があるminであった以上のことから、潤滑油の劣化は確認されませんでした。油の余寿命は、使用油の使用期間または使用時間が不明であったため、ご依頼の油の余寿命に関する検討は行えませんでした。ただし、分析の結果で新油値がminであったことから、使用期間を仮にヶ月間と仮定すれば余寿命は十二分にあると言えます。可能であれば、使用期間、あるいは使用時間の情報をご提供下さい。汚染度油中の水分を計測した結果、水分はppmと新油と同等であり、継続使用可能な状態にあることが確認されました。潤滑油は継続使用可能な状態にあると判断します。
報告№109-09108 報告№109-09108 | 分析№109-01026 分析№109-01026 | 109-001026_提出 | 診断概要診断目的 使用油の特性劣化、汚染、および機器の摩耗に関して診断評価を行う 総合判定 ◎ 本試料油は、継続使用可能であり、機器の潤滑状態も正常と判断する 判定根拠 使用油の特性低下は認められず良好と判断されたこと使用油の汚染は認められず良好と判断されたことシリンダ及びピストンリング、またクランクメタル等で発生している摩耗が、マイルド摩耗と呼ばれる正常な摩耗であること 対策･立案 不要 ◎：良好○：注意△：要処置 診断目的 診断目的を記載凡例）機器の潤滑状態を確認する 総合判定 △ 概要を記載凡例）○○部の摩耗劣化が確認された 対策 対策・立案を記載凡例）再分析による傾向監視が必要 各項目評価分析方法分析項目劣化モｰド 状態監視パラメｰタ 測定方法 特性低下 粘度 JISK：潤滑油の動粘度を測定する 全酸価 JISK：潤滑油の酸成分の量を測定する 酸化安定度 JISK：潤滑油の酸化安定性を測定する 有機物/有機化合物 赤外線吸収スペクトル法：潤滑油が酸化することにより発生するカルボン酸、または未使用の潤滑油との比較により酸化防止剤の残存を測定する 汚染 水分 JISK：潤滑油中の水分濃度を測定する 汚染粒子数 NAS：潤滑油中の汚染粒子数粒子径を測定する 汚染物重量 NAS：潤滑油中の汚染物重量を測定する 汚染状態 光学顕微鏡観察：潤滑油中の汚染物の種類、形状、大きさを観察する 摩耗 摩耗粒子 フｪログラフｨｰ法：摩耗粒子の濃度形態大きさ材質色等を測定することにより、摺動部の摩耗状態を評価する SEM・XMA：摩耗粒子の形態の詳細観察および組成分析を行う 金属濃度 SOAP法：潤滑油中の金属の組成と含有量を測定することにより、摺動部の摩耗状態等を評価する 粒度分布 潤滑油中粒子の粒度分布を測定する 詳細特性低下潤滑油の特性低下を確認するパラメータは、全て管理基準内にあることが確認されたことから継続使用は可能と判断します。粘度は良好です。分析の結果、粘度変化率が+.％であり管理限界値の±％以内であったことから粘度は良好な範囲にあることが確認されました。全酸価は良好です。分析の結果、全酸価はmgKOH/gであり新油値mgKOH/g以内にあったことから良好な範囲にあることが確認されました。全塩基価は良好です。分析の結果、全塩基価はmgKOH/gであり新油値mgKOH/g以上であったことから良好な範囲にあることが確認されました。有機物・有機化合物は良好です。赤外線吸収スペクトル法により使用油を分析した結果、得られたスペクトルには油劣化の兆候を示すカルボン酸の吸収が確認されなかったことから良好と判断します。 汚染は良好と判断します。水分値は良好です。分析の結果、水分はppmであり管理限界値の以下であったことから良好な範囲にあることが確認されました。汚染粒子数は良好です。分析の結果、汚染粒子数はNAS級であり管理限界値のNAS級以内であったことから良好な範囲にあることが確認されました。汚染度物重量は良好です。分析の結果、汚染物重量はmg/mlであり管理限界値のmg/ml以内にあったことから良好な範囲にあることが確認されました。摩耗本機器は、継続使用可能と判断します。 これは、図に示すようにシリンダ及びピストンリング、またクランクメタル等で発生している摩耗が、マイルド摩耗と呼ばれる正常な摩耗であることが確認されたことによります。マイルド摩耗は、機械が正常な摩耗をしている場合に発生するもので、金属がマイルドに擦られることにより金属表面に摩耗が極めて少ない特殊な表面層が形成され、摩擦表面は平滑な状態となるもので、この状態が安定である限り摩耗状態は正常であり発生する摩耗粒子は少ないことが分かっています。正常な摩耗とはいえ、シリンダおよびピストンリング、クランクメタル等では、鉛、銅を使用した箇所の摩耗が確認され、油中金属濃度で鉄が検出されており、この状況が連続的に発生している場合、摩耗が徐々に進展することにより各摺動面でギャップが増大し、油膜が正常に保持できにくくなり、厳しい摩耗状態に進展することが考えられます。SOAPにより油中金属を分析した結果、異常な成分は確認されませんでした。油中金属は、摩耗により発生した鉄、錫が検出されましたがいずれも微量で正常な範囲でした。尚、油の添加剤成分であるリン、亜鉛、カルシウム、ホウ素が検出されました。SOAPによる油中金属を分析した結果、異常な成分は確認されませんでした。油中金属の結果、摩耗により発生した鉄、油の添加剤成分であるカルシウム、リン、亜鉛、外部から混入したと思われるナトリウムが検出されましたがいずれも微量で正常な範囲でした。潤滑状態は正常です。異常摩耗の早期発見パラメータであるIs値は、良好な潤滑状態の範囲にあるの乗にあることから正常と判断します。SEM・XMAの結果、鉄系摩耗粒子が観察されました。摩耗粒子診断で観察された粒子をSEM・XMAで詳細に観察した結果、鉄、クロム、マンガンなどを含む粒子が微量観察されました。粒度分布は良好です。油中粒子の粒度分布を分析した結果、.μmの微小な粒子径にピークをもつ分布状態にあったことから良好な範囲にあることが確認されました。
報告№109-09136 | 分析№109-001160 | 114-000410 | 潤滑油の劣化は確認されなかったものの、水分濃度がppmと高い値でした。この水分の影響により、金属表面で腐食摩耗が発生することや健全な油膜が形成できず摩耗が進行することが懸念されます。対象設備は、メタルの一部でホワイトメタルが摩耗し、その下層のケルメット層が現れている箇所があると思われますが、データから判断すると摩耗の範囲は局所的である思われることから現時点では継続使用可能と判断します。但し、今後の摩耗推移を確認するためにも定期的な傾向監視を継続することが必要です。尚、現時点では即時の分解点検は不要と判断します。更油或いは水分除去水分が非常に高いことからスラッジの発生や、金属表面での腐食摩耗の発生、油膜の形成不良による摩耗の進行が懸念されることから、更油或いは水分除去を推奨します。定期的な分析今後のコンロッドメタル、クランクメタルの摩耗推移を監視するため、定期的な分析実施を推奨します。異種油の混入および油名の確認IRスペクトルで新油と一致しない箇所が確認されたことから、異種油の混入または油名が違っている可能性があります。油は設備の条件にあった適正な性能のものを使用することが重要であるため、異種油の混入の有無、油名を再確認することを推奨します。診断結果粘度粘度は、mm/sと新油値のmm/sに比較して粘度変化率が+％となっており、当社推奨の管理限界値以内であり、良好です。水分はppmと当社推奨の管理限界値を超えていました。酸価・塩基価・IR酸化劣化の進行度は、酸価、塩基価、IRの結果から総合的に判断します。酸価は、mgKOH/gと新油値mgKOH/g以上であるものの、塩基価はmgKOH/gと当社推奨の管理限界値mgKOH/g以上であり、IRで油の酸化劣化により発生するカルボン酸の吸収が確認されないことから、酸化劣化していないと判断します。但し、IRの結果、新油のIRスペクトルと一致しない箇所が確認されたことから、異種油の混入、または油名の誤りなどが考えられます。計数汚染度計数汚染度はNAS級を上回っており、汚染されていました。重量汚染度は、mg/mlと汚染されていました。粒度分布粒度分布は.～μmの範囲にあり、中心粒径は.μmでした。一方、粒度分布では、.～μmの範囲で分布がみられ、その中心粒径は.μmでした。μm以下の粒子が多いことから、燃焼時に発生したすすが主体であると推定されます。異常摩耗の早期発見のパラメータであるIs値は、前回のレベルからレベルに上昇し、やや高い値でした。また、潤滑部の摩耗が認められたため、定期的に潤滑油分析を実施し、摩耗推移を監視することが有用と考えます。フェログラフィーで観察された代表的な粒子は以下の通りです。正常な摩耗粒子・潤滑状態が正常なマイルド摩耗により発生。切削粒子・異物や金属表面の微小突起による切削摩耗により発生。切削粒子は、摩擦面が将来的に異常摩耗へ進展する可能性を示唆しているため、傾向監視が有用と思われます。詳細は、別紙傾向監視が必要な摩耗粒子をご覧ください。コンロッドメタル、クランクメタルの摩耗SOAP-Tでメタルの主成分である錫がppm、鉛が、銅が検出されたことから、コンロッドメタル、クランクメタルが局所的に摩耗していると推定されました。ディーゼルエンジンのメタルは、別紙コンロッドメタル・クランクメタルの摩耗に示すように、積層構造になっており、一般的に最表面はホワイトメタル層が存在し、その下にニッケル層、さらにその下には銅と鉛の合金であるケルメット層が存在します。ケルメット層の上に鉛メッキされたメタルもありますが、今回ニッケルが検出されていることから、当該機のメタルはホワイトメタルを使用した三層構造である可能性が高いと推定されます。当該機のメタル接触部面積を、弊社が過去経験したメタル接触部面積と油量の情報からmmと仮定し、分解点検後のメタル成分の累積濃度を基に、メタル接触部分が均一に摩耗した場合の摩耗深さを計算すると、ホワイトメタル層の摩耗深さはμmとなります。ホワイトメタル層の厚さがμm程度だとすると、摩耗深さの計算結果から、メタルの摩耗は、ニッケル層、更にはケルメット層に到達していないと考えられます。しかし、今回、ケルメット層成分の銅、鉛が若干検出されたことから、異物などが噛み込む事によって、ケルメット層まで到達するような傷が発生していると推定されます。ケルメット層成分は比較的低濃度であることから、第三層目まで達する摩耗は軽微であると思われますが、前回に比較して、錫濃度が増加していることから、ホワイトメタル層の摩耗が進行していると考えられます。今後の摩耗進行によって油膜保持が困難になる可能性があるため傾向監視することが有用です。図メタルの摩耗状態推定フローまた、ホワイトメタル層の厚さをμm、メタルの摩耗が傷のみであったと仮定した場合の、三層目の摩耗深さを計算しました。この摩耗深さは検出された錫および銅濃度とホワイトメタル層の厚さを基にしており、傷の数や面積に依らない計算となります。その結果、三層目の摩耗深さは約μmと計算されました。実際には、傷以外の摩耗による錫の発生も考えられるので、三層目の摩耗深さは約μm以上であると推定されます。
|  | 113-002707 | フェログラフィーで観察された代表的な摩耗粒子は以下の通りです。疲労摩耗粒子・繰返し応力による金属疲労で発生。大型化するとフレーキングの発生が懸念されます。
報告№109-09136 報告№113-00644 | 分析№109-001160 分析№113-002755 | 113-002755 | 潤滑、汚染状態は良好の範囲にあることから、潤滑油は継続使用可能な状態にあると判断します。減速機は良好の範囲にあることから、減速機は継続使用可能な状態にあると判断します。最適な採油方法本試料油は、機器停止中に潤滑油タンク上部点検口から採油されているため、別紙油中粒子の沈降の影響に示すように、油中粒子が油槽底部に沈降し、分析データが低濃度に出ている可能性があります。正確なデータによる診断を行うためにも、今後の採油は、極力運転中もしくは停止直後の油槽中層部から実施されることを推奨します。異常摩耗の早期発見のパラメータであるIs値は、前回のレベルから変化はなく、正常です。また、異常摩耗の兆候を示す摩耗粒子が顕著に観察されなかったことから、は良好と判断します。バックラッシご提供いただいた図面情報から本設備はまがりばかさ歯車、そして太陽歯車、遊星歯車、内歯車で構成される遊星歯車機構で構成されていることが分かりました。分解点検実施日が不明であることから、更油実施後の累計鉄濃度ppmを基に、更油実施以降のバックラッシの増加量を計算しました。その結果、ギヤ歯面から平均的に摩耗が発生していたと仮定した場合、バックラッシの増加量は以下の通りと推定されます。表バックラッシ増加量接触箇所 バックラッシ増加量上限値 バックラッシ増加量 まがりばかさ歯車 . 約. 太陽歯車-遊星歯車 . 約. 遊星歯車-内歯車 . 約. バックラッシの初期値が不明であるため、増加量の上限値を適正なバックラッシの最大値と最小値の差としました。今回の推定されたバックラッシ増加量は上限値に比較して十分に小さい値であり、継続使用可能と判断します。但し、今回の計算は仮定に基づいて行っており、また、採油条件の影響で金属濃度が低濃度に出ている可能性があるため、参考値としてお考え下さい。計数汚染度は前回のNAS級から等級に変化はなく、良好です。前回同様、粘度、水分、酸価、IRの各データは良好です。
報告№109-09136 報告№113-00142 | 分析№109-001160 分析№113-000534 | 113-000534 | 潤滑油の劣化はなく、汚染度は良好な範囲にあることから、継続使用可能と判断します。軸受は継続使用可能な状態にあると判断します。但し、将来的な摩耗進行の有無を確認するためにも傾向監視を継続することが有効です。定期的な分析摩耗粒子の形態観察で、切削摩耗、疲労摩耗が観察されたことから、今後の摩耗進行を監視するため、定期的に分析を実施することを推奨します。最適な採油方法本試料油は、機器停止中に軸受箱排油口から採油されているため、分析データが高濃度に出ていると推定されます。正確なデータによる診断を行うためにも、今後の採油は、極力運転中もしくは停止直後の油槽中層部から実施されることを推奨します。異種油の混入および油名の確認分析データから新油と一致しないデータが確認されたことから、異種油の混入または油名が違っている可能性があります。油は設備の条件にあった適正な性能のものを使用することが重要であるため、異種油の混入の有無、油名を再確認することを推奨します。はフェログラフィーおよびSOAP／D-SOAPの結果から総合的に判断した結果、継続使用は可能ですが、今後の機器の機能を確認するためにも傾向管理が有用と考えます。フェログラフィー【定量分析：Is値】Is値は異常摩耗の早期発見パラメータのつで、摩耗粒子を定量化するために用います。今回のIs値はの乗と、やや高い値でした。フェログラフィー【定性分析：摩耗粒子および摩耗形態観察】分析結果から比較的多く観察された粒子は、以下の通りでした。切削粒子・異物や金属表面の微小突起による切削摩耗により発生。疲労摩耗粒子・繰返し応力を受けて発生。観察された摩耗粒子の中でも切削粒子は、将来的な摩耗の進行に繋がる可能性を示唆しているため、傾向監視が必要と思われます。摩耗形態の中でも切削摩耗は摩耗進行速度が速く、転がり軸受でこの摩耗形態が発生した場合には寿命が分の程度に低下することも知られており、切削摩耗により生じた軌道面の損傷が起点となって転がり軸受の寿命となるフレーキングに進展することから傾向監視による経過監視が必要です。切削摩耗の発生原因となる混入異物が残留している場合、この異物により切削摩耗が継続して発生する可能性があります。Iカップリング発光分光分析【SOAP／D-SOAP】検出された金属元素から発生箇所を推定すると、以下の通りでした。鉄、錫、亜鉛・軸受等カルシウム、バリウム、アルミニウム、ケイ素、ナトリウム・外部混入異物計数汚染度はNAS級、重量汚染度は.mg/mlと、共に当社推奨の管理限界値以下であり、良好でした。粘度、水分、全酸価、RBOTの各データは、良好でした。尚、別紙RBOTの減少傾向から油の余寿命を求めた結果、本試料油は直近の更油から起算して年月まで使用可能であることが分かります。IRIRの結果、新油のIRスペクトルと一致しない箇所が確認されたことから、異種油の混入、または油名の誤りなどが考えられます。尚、○○の使用油リストを元にIRの比較を行ったところ、ダフニーアルファギヤーオイルの新油データとの比較で、指紋領域に不一致は見られるもののcm-付近の特徴的なピークが一致していることから、本試料にダフニーアルファギヤーオイルが混入している可能性があります。
報告№108-0135 報告№108-0135 | 分析№108-00846 分析№108-00846 | 108-00846 | トライボ診断の結果、泡立ち試験を除く項目は良好でした。泡立ち試験の結果は、-と新油値の-に比較して高い値でした。消泡性能が低下していることが確認されたことから、今後の使用時間によっては、油の酸化劣化が進行したり、ギヤ歯面およびベアリング軌道面で油膜切れが発生したりする場合があるため、消泡剤の添加による消泡性能の改善が必要になると思われます。一方、摩耗粒子の形態観察でμm以下の小さな摩耗粒子が観察され、潤滑状態指数はのマイナス乗と濾過設備のない機器であれば、正常な潤滑状態にあると判断できる状況でした。但し、ギヤボックスの油系統にはインラインフィルタとオフラインフィルタがあり、μmサイズ以上の粒子の大部分は捕捉され、異常な摩耗状態が発生したとしても正常な潤滑状態にあると誤認してしまう可能性があります。フィルタの捕捉の影響による誤認を避けるため、今後の診断に当たっては、これまでの採油箇所に加え、インラインフィルタやオフラインフィルタの捕捉物も分析し、その結果から潤滑状態を評価することを推奨します。尚、フィルタ捕捉物の分析を実施する際には、フィルタ流量、フィルタ使用時間などの追加情報が必要です。是非ご提供下さい。泡立ち試験の結果、消泡性能が低下していることが確認されました。粘度は良好。粘度はmm/sと新油値mm/sに比較して、粘度変化率は+.％で、当社推奨の管理限界値である±％以内にあり、良好と判断する。粘度はmm/sでした。粘度はmm/sでした。粘度指数はでした。粘度指数はでした。泡立ち試験は-でした。泡立ち試験は-と新油に比較して高い値でした。消泡性能が低下していることが確認されました。水分は良好。水分は.ppmと当社推奨の管理限界値の以下であり、良好と判断します。全酸価は良好。全酸価は.mgKOH/gと新油値.mgKOH/g以内であり、良好と判断します。機器の潤滑状態精密な濾過設備がない機器であれば、潤滑状態指数は正常の範囲にあると判断します。潤滑状態指数は正常の範囲にあると判断します。異常摩耗の早期発見パラメータである潤滑状態指数がのマイナス乗と、精密な濾過設備がない機器であれば、潤滑状態指数は正常の範囲にあると判断します。
報告№101-4018 | 分析№101-02496 | 101-02496 | 分析の結果、重量汚染度を除く項目は良好でした。計数汚染度はNAS級と比較的清浄であるにもかかわらず、重量汚染度がmg/mlと当社推奨の管理限界値を超えていました。D－SOAPの結果、油に添加剤として含まれている亜鉛が検出されていることから、汚染の要因は、この亜鉛が析出し、スラッジとなったものと考えられました。このスラッジは、バルブ類の動作障害やストレーナを目詰まりさせる等の障害の原因となりますので、除去する必要があります。除去方法は当社製清浄分散剤の投与と濾過が有効です。尚、参考に使用油を使用してTS－を％混合し、効果を確認しました。その結果、下表に示す通りTS－により％のスラッジが除去でき、更に濾過を実施することで系内を清浄にできます。
|  | 112-002075 | 結論故障直後に観察された大型の摩耗粒子は、ストレーナにより除去されたものの、SOAPの鉄および銅濃度に大きな変化はありませんでした。SOAPでは、μm以下の油中金属濃度を検出するため、金属濃度に変化がないということは、ストレーナのメッシュサイズがμmよりも大きいと思われます。このサイズ以下の微小な摩耗粒子が多く残留していると思われますので、以下の対策を推奨します。一方、潤滑油は継続使用可能な状態にあると判断します。濾過ストレーナでは捕捉出来ないサイズの摩耗粒子が残留していると思われるため、ストレーナよりもメッシュサイズが小さいこし器などで濾過を実施し、油中の摩耗粒子を除去することを推奨します。はフェログラフィーおよびSOAPの結果から総合的に判断した結果、正常な状態にあると考えられます。フェログラフィー【定量分析：Is値】Is値は異常摩耗の早期発見パラメータのつで、摩耗粒子を定量化するために用います。今回のIs値はの乗と低い値でした。フェログラフィー【定性分析：摩耗粒子および摩耗形態観察】分析結果から比較的多く観察された粒子は、以下の通りでした。正常な摩耗粒子・潤滑状態が正常なマイルド摩耗により発生。Iカップリング発光分光分析【SOAP】検出された金属元素から発生箇所を推定すると、以下の通りでした。鉄、銅・エンジン部品リン、亜鉛、カルシウム、マグネシウム・添加剤アルミニウム、ナトリウム・外部混入異物粘度、水分、塩基価、IR酸化度の各データは良好でした。
報告№109-09136 報告№111-00224 | 分析№109-001160 分析№111-001133 | 111-001133 | 減速機は継続使用可能な状態にあると判断します。但し、摩耗の進行が懸念されるため、以下の対策を推奨します。定期的な分析疲労摩耗の進行を監視するため、ヶ月後に分析を実施し、摩耗の進行状況を確認することを推奨します。バックラッシによる評価トライボ診断では、バックラッシの増加量を分析結果から計算できますので、構造が確認できる図面、ギヤの形式、歯形、モジュール、歯数、歯幅、油入替後の稼働時間ならびに分解点検後の稼働時間をお知らせ下さい。計算結果をご報告いたします。フェログラフィー異常摩耗の早期発見パラメータとして摩耗粒子を定量化して評価するフェログラフィーのIs値は、前回のの乗から乗に上昇しており、摩耗が進行していることを示していました。摩耗粒子の形態で比較的多く観察された粒子は、潤滑状態が正常な場合に発生する摩耗粒子、繰返し応力を受けて発生する疲労摩耗粒子でした。これらの摩耗粒子が観察された場合、潤滑部で発生している摩耗形態は、正常なマイルド摩耗と疲労による疲労摩耗が発生していることが分かります。Iカップリング発光分光分析供試のギヤ油を分析した結果、検出された金属元素は、SOAPの結果表に示すように、鉄、ニッケル、錫、リン、亜鉛、カルシウム、アルミニウム、ケイ素、ナトリウムが検出されました。これらの検出された金属元素から発生箇所を推定すると鉄、ニッケル、錫・軸受等リン・オイル添加剤亜鉛、カルシウム、アルミニウム、ケイ素、ナトリウム・外部混入異物であると思われます。このうち、機械部品が摩耗したと思われる元素はのグループです。前回に比較して計数汚染度NAS級からNAS級にランク増加し、やや高い値でした。フィルタ表面の異物観察で鉄錆、砂等が観察されたことから、汚染度が高い要因は、摩耗と外部混入異物の影響と思われます。分析結果計数汚染度はやや高い値でした。計数汚染度計数汚染度はNAS級と当社推奨の管理限界値のNAS級以内にあるものの、やや高い値でした。重量汚染度は.mg/mlでした。機器の潤滑状態摩耗粒子の形態観察の結果、潤滑状態が正常な場合に発生する摩耗粒子、繰返し応力を受けて発生する疲労摩耗粒子が比較的多く観察されました。SOAPSOAPの結果、摩耗により発生する鉄、油の添加剤成分であるリンが検出されました。D－SOAPD－SOAPの結果、摩耗により発生する鉄が検出されました。フェログラフィー異常摩耗の早期発見パラメータであるフェログラフィーのIs値がの乗と高く、摩耗粒子の形態観察の結果、潤滑状態が正常な場合に発生する摩耗粒子、繰返し応力を受けて発生する疲労摩耗粒子が比較的多く観察されました。
報告№109-09136 報告№110-00464 | 分析№109-001160 分析№110-002091 | 110-002091 | 摩耗状態SOAPの結果、油の添加剤成分として含まれているリン、バリウムが検出されました。ご提供いただいた試料油の名称はダフニータービンオイルですが、これには、これらの添加剤は含まれていないことから、異種油が混入したか、或いは、油名が違う可能性があります。汚染度計数汚染度、重量汚染度は共に良好でした。IRの結果、新油と異なるピークが確認されました。異種油が混入したか、或いは、油名が違う可能性があります。潤滑油および軸受は継続使用可能な状態にあるものの、以下の対策が必要です。異種油の混入の有無、油名を再度確認することを推奨します。
報告№102-8067 | 分析№102-01166 | 102-01166 | 初期試験を実施した結果、フェログラフィーを除く項目は良好でした。フェログラフィーの結果、摩耗過酷度を示すIs値は.と良好の範囲にあるものの、摩耗粒子の形態観察の結果、局部的に高圧、高温になった場合に発生するフリクションポリマ、外部から混入した異物が多く見られました。これらのことから、今後注意すべき点があります。それは、高い摩擦熱により油が劣化する。異物が軸受摺動面に噛み込み摩耗を進行させる場合がある。下流側の軸受ギャップが若干狭くなっている可能性があるので、軸受温度変化に注意する。です。今後、ヶ月後に精点A実施し、油の劣化状況及び摩耗の進行状況の確認をされることを推奨すると同時に、軸受の温度変化に注視し、パトロールでの温度監視も強化されるよう推奨します。
報告№106-6023 報告№106-6023 | 分析№106-00388 分析№106-00388 | 106-00388 | お客様からご提供いただいた経緯に関する情報は以下の通りです。・月日にストレーナの点検をしたところストレーナにゼリー状の異物が付着していた。本試験では、摩耗とゼリー状異物の発生の有無を確認することを目的としました。精点Aを実施した結果、ゼリー状の異物は確認されませんでした。一方、採油条件が前回と今回では異なるため、摩耗の見解は単純には比較できませんが、摩耗粒子の大勢を占めるμm未満の粒子の増加が確認されていないため、摩耗の急激な進行はなかったものと判断しました。摩耗発生の有無採油条件が前回とは異なるため、単純には比較できませんが、摩耗粒子の大勢を占めるμm未満の粒子の増加が確認されていないため、摩耗の急激な進行はなかったものと考えられました。尚、フェログラフィーの結果からサーボシリンダ内壁の摩耗により発生した鉄系摩耗粒子が多く観察されたことから、ストレーナに付着していた粒子は鉄系摩耗粒子と考えられました。ゼリー状異物発生の有無ゼリー状異物は、異物そのものを分析できていないため特定することは困難ですが、タービン油で発生するゼリー状異物は金属添加剤の析出やスラッジである場合が考えられます。このことを分析結果から確認しました。分析の結果、金属添加剤成分のバリウムがD－SOAPでと微量ですが検出されました。このことは、金属添加剤の析出が発生していたことを示します。スラッジなどとスラッジ状となりストレーナで捕捉される場合がありますが、今回のような微量では判断できませんでした。次回清掃時にゼリー状異物が確認された場合、IR分析やD－SOAPにより発生原因を確認されることを推奨します。を示す粘度、水分、全酸価、RBOT、IRの各データが良好であることから、本試料油は継続使用可能と判断します。
報告№109-09136 報告№111-00462 | 分析№109-001160 分析№111-002134 | 111-002134 | 減速機は継続使用可能な状態にあると判断します。前回に比較してSOAP／D－SOAPの結果で、鉄濃度に大きな変化はなく、異常摩耗の早期発見パラメータであるフェログラフィーのIs値がの乗と良好でした。前回に比較して計数汚染度はNAS級からNAS級にランク減少し、良好でした。分析結果は良好と判断します。計数汚染度計数汚染度はNAS級と当社推奨の管理限界値のNAS級以内にあり、良好と判断します。重量汚染度は.mg/mlでした。機器の潤滑状態機器の潤滑状態は良好と判断します。SOAPSOAPの結果、摩耗により発生する鉄が検出されていないことから、良好と判断します。D－SOAPD－SOAPの結果、摩耗により発生する鉄が検出されました。フェログラフィー異常摩耗の早期発見パラメータであるフェログラフィーのIs値がの乗と良好の範囲にあり、潤滑状態は正常と判断します。
報告№109-09337 報告№109-09337 | 分析№109-002276 分析№109-002276 | 109-002276 | 潤滑油および本軸受は継続使用可能な状態にあると判断できますが、フレッティングにより発生した赤錆が軸受軌道面に噛み込み、フレーキングへ進展することが懸念されるため、定期的に分析を実施し、摩耗の進行状況を確認することを推奨します。次回の採油時期を、油量リットルと過程して理論的に求めたところ、使用時間が最短で約時間経過後となりました。この時間は、油中汚染物が均一になるために必要とする時間であり、この時間を経過すれば、再分析の結果から潤滑状態の傾向を確認することが可能となります。今回計算した理論時間を参考に次回採油時期を検討されることを推奨します。
報告№109-09136 報告№111-00722 | 分析№109-001160 分析№111-003683 | 111-003683 | 潤滑油および軸受は継続使用可能な状態にあると判断します。フェログラフィー異常摩耗の早期発見パラメータとして摩耗粒子を定量化して評価するフェログラフィーのIs値は、潤滑状態が正常なの乗でした。Iカップリング発光分光分析供試の潤滑油を分析した結果、検出された金属元素は、SOAPの結果表に示すように、鉄、錫、リン、カルシウム、ケイ素、ナトリウムでした。検出されたこれらの金属元素から発生箇所を推定すると鉄、錫・軸受等リン、カルシウム、ケイ素、ナトリウム・外部混入異物であると思われます。このうち、機械部品が摩耗したと思われる元素はのグループです。SOAPで油の添加剤成分として含まれているリンがppm検出されました。使用油であるFBKタービンには、添加剤は含まれていないことから、異種油が混入した可能性があります。IRの結果、新油に比較して異なるピークが確認されていないことから、含まれていても微量であると思われます。計数汚染度、重量汚染度は共に良好でした。．粘度、水分、酸価、IR、RBOTの各データは良好でした。尚、別紙RBOTの減少傾向から油の余寿命を求めた結果、本試料は直近の更油から起算して稼働日数が年月まで使用可能であることが分かります。
報告№109-09136 報告№110-00812 | 分析№109-001160 分析№110-003835 | 110-003835 | 軸受および潤滑油は継続使用可能な状態にあると判断します。但し、ベアリングの摩耗進行が懸念されるため、定期的に分析を実施し、摩耗の進行状況を確認することを推奨します。また、シリコン系の添加剤やグリースを使用している箇所があるかについてご確認下さい。本試料油は、機器停止中にドレンプラグから採油されています。機器が停止している状態では、別紙油粒子の沈降の影響に示すように油槽内で撹拌がなくなり固形物が沈降するため、油中汚染度は高くなると推定されます。今後の採油は、極力運転中もしくは停止直後の油槽中層部から実施されることを推奨します。
報告№109-09050 報告№109-09050 | 分析№109-000524 分析№109-000524 | 109-000524 | 今回の採油は、対象設備停止中にドレンプラグから実施しているため、別紙油中粒子の沈降の影響に示すように、沈降の影響を受けて分析データが高濃度に出る可能性があります。今回の分析は、以上のことを踏まえて結果を検討します。分析の結果、高濃度になっていると思われる対象設備停止中のドレンプラグから行われた採油にもかかわらず、全てのデータが良好の範囲にあることから、この油は継続使用可能であり、潤滑状態も正常と判断します。特性低下全ての項目が良好の範囲にあったことから、特性低下は認められず良好と判断します。粘度は良好と判断します。粘度はmm/sと新油.mm/sに比較して、粘度変化率は-％で、当社推奨の管理限界値である±％以内にあり、良好と判断します。全酸価は良好と判断します。全酸価は.mgKOH/gと新油値.mgKOH/g以下であることから、良好と判断します。酸化安定度の結果、良好と判断します。酸化安定度はminと当社推奨の管理限界値のmin以上であり、良好と判断します。汚染は良好と判断します。水分は良好と判断します。水分は.ppmと当社推奨の管理限界値の以下であり、良好と判断します。摩耗潤滑状態は正常と判断します。フェログラフィーの測定は良好と判断します。異常摩耗の早期発見パラメータであるIs値がのマイナス乗と良好の範囲あることから、潤滑状態は正常と判断します。
報告№104-0235 | 分析№104-01775 | 104-01775 | 分析の結果、計数汚染度、重量汚染度共に当社推奨の管理限界値を超えていました。光学顕微鏡写真に示すように、白色半透明の粒子が多く見られたことから、汚染度が高い要因は、外部から混入した異物の影響と考えられました。今後、これらの異物がストレーナの目詰まりを起こしたり、バルブの動作障害を引き起こすことが懸念されるため、至急濾過を実施されることを推奨します。これらのことは、計数汚染度がNAS級以上、重量汚染度がmg/mlと当社推奨の管理限界値を超えていたこと光学顕微鏡写真に示すように、外部から混入した異物と思われる粒子が見られたことD－SOAPで、鉄が、ナトリウムが検出されたこと以上のことから判断しました。尚、白色半透明の粒子は、シリコン系の離型剤や発泡剤などが雰囲気中から混入した可能性が考えられますので、定期的にを管理されることを推奨します。
報告№109-09136 報告№113-00639 | 分析№109-001160 分析№113-002736 | 113-002736_date140312 | 分析の結果、グリースの物理的性状は良好の範囲にあるものの、SOAP-Tの鉄濃度が、グリース変色がほとんど無い循環水ポンプ電動機に比較して高く、摩耗粒子の形態観察で微振動が発生した場合に特徴的に見られる粒子径がμm程度の赤錆が確認されました。この赤錆は、軸受のクリープ現象※や軸受の微振動により発生するもので、グリースの変色はクリープ現象またはフレッティングが原因と考えられます。※軸と軸受間、軸受とハウジング間ですべりが発生する現象定期的なトライボ診断実施現状では、軸受異常となるフレーキング粒子※は確認されず継続使用に問題ないものの、クリープ現象またはフレッティングが発生していると考えられることから、今後の摩耗の推移を監視するため、定期的な分析実施を推奨します。※軸受が荷重を受けて回転したとき、内輪、外輪の軌道面および転動体の転動面が、転がり疲労によってうろこ状にはがれて発生する粒子フェログラフィーで観察された代表的な摩耗粒子は以下の通りです。赤錆・クリープ現象またはフレッティングにより発生。赤錆は酸化して硬いため、軸受軌道面に噛み込んだ場合はその傷が疲労剥離の起点となり、疲労摩耗へと進展することが懸念されるため、傾向監視による摩耗状態の確認が有用です。グリースのちょう度、滴点、水分、酸価、IRの各データは良好です。
報告№107-0366 報告№113-00371 | 分析№107-01900 分析№113-001456 | 113-001456 | 濾過前の試料油を分析した結果、重量汚染度が.mg/mlと、やや不良領域にありました。現在のところ、計数汚染度はNAS級と非常に良好の範囲にあるものの、重量汚染度がやや高いから、今後、汚染度が増加した場合、バルブ類の動作障害やフィルタの目詰まり等が発生することが懸念されます。これらの障害発生に対する弊害を勘案の上、念のため、ヶ月後に再度分析を実施し、摩耗の進行状況および汚染の状態を確認することを推奨します。
報告№109-09136 報告№112-00207 | 分析№109-001160 分析№112-000842 | 112-000842 | 潤滑油および減速機は継続使用可能な状態にあると判断します。但し、今後も摩耗の進行を傾向監視するため、以下の対策を推奨します。定期的な分析凝着摩耗の進行を監視するため、定期的に分析を実施し、分析データによる摩耗の進行状況を確認することを推奨します。バックラッシによる評価トライボ診断では、バックラッシの増加量を分析結果から計算できますので、歯幅、油入替後の稼働時間ならびに分解点検後の稼働時間をお知らせ下さい。計算結果をご報告いたします。フェログラフィーIs値Is値は異常摩耗の早期発見パラメータのつで、摩耗粒子を定量化するために用います。前回に比較してIs値はの乗から乗に低下し、低い値でした。摩耗粒子および摩耗形態摩耗粒子の形態で比較的多く観察された粒子は、潤滑状態が正常な場合に発生する摩耗粒子金属潤滑部が局部的に油膜切れを起して発生するシビア粒子でした。これらの摩耗粒子が観察された場合、潤滑部で発生している摩耗形態は、正常なマイルド摩耗潤滑状態がやや厳しい凝着摩耗であることが分かります。潤滑状態Is値および摩耗粒子の観察結果から総合的に判断した結果、潤滑状態はやや厳しい状態にあると判断します。Iカップリング発光分光分析【SOAP-T】潤滑油中から以下の元素が検出されました。検出された金属元素から発生箇所を推定すると鉄、亜鉛・ギヤ・軸受等リン・オイル添加剤カルシウム、ナトリウム・外部混入異物であると思われます。このうち、機械部品が摩耗したと思われる元素はのグループです。バックラッシご提供いただいた減速機に関する情報から、スパイラルベベルギヤであり、この部分のバックラッシを求めました。その結果、減速機のギヤ歯面に摩耗が集中していたと仮定した場合、バックラッシの増加量は前回同様に.μmであると推定されます。バックラッシ増加分の上限値は、メーカにより差異はあるものの、当社の推奨するバックラッシは、一般に推奨されるμmを管理目安にしています。この値に比較して十分に小さい値で、前回に比較して鉄濃度は減少していることから、摩耗は安定していると推定されます。前回に比較して計数汚染度はNAS級からNAS級にランク低下し、良好でした。前回に比較して粘度、水分、酸価、IRの各データは良好でした。
報告№103-6097 | 分析№103-01897 | 103-01897 | 分解点検・有水試験後に分析を実施した結果、計数汚染度、フェログラフィーを除く項目は良好でした。計数汚染度がNAS級とやや高く、光学顕微鏡写真に示すように、外部から混入した異物が多く見られました。一方、フェログラフィーの結果、異常摩耗の早期発見パラメータであるIs値が、と良好の範囲にあるものの、摩耗粒子形態観察の結果で、金属接触が厳しい場合に発生するシビア粒子、摩擦熱が高い場合に発生する球状粒子、黒錆、外部から混入した異物が多く見られました。シビア粒子や球状粒子は、異常の兆候を示す形態のパラメータで、この摩耗粒子が発生する場合、潤滑状態に注意が必要です。ヶ月以内に再度分析を実施し、摩耗の進行状況を確認されることを推奨します。尚、RBOTが前回に比較し、min上昇したのは、油を全量交換したためです。今後は、今回のRBOT値によりデータ管理を行います。
報告№109-09094 報告№109-09094 | 分析№109-000913 分析№109-000913 | 109-000913 | 分析の結果、全てのデータが良好であることから、この油は継続使用可能と判断します。特性低下全ての項目が良好の範囲にあったことから、特性低下は認められず良好と判断します。粘度は良好と判断します。粘度はmm/sと新油値mm/sに比較して、粘度変化率は+.％で、当社推奨の管理限界値である±％以内にあり、良好と判断します。全酸価は良好と判断します。全酸価は.mgKOH/gと新油値.mgKOH/gに比較して高い値であるものの、有機物・有機化合物の結果、油劣化の兆候を示すカルボン酸の吸収が確認されていないことから、良好と判断します。有機物・有機化合物の結果、良好と判断します。有機物・有機化合物の結果、油劣化の兆候を示すカルボン酸の吸収が確認されていないことから、良好と判断します。酸化安定度の結果、良好と判断します。酸化安定度はminと当社推奨の管理限界値のmin以上であり、良好と判断します。汚染は良好と判断します。水分は良好と判断します。水分は.と当社推奨の管理限界値の以下であり、良好と判断します。
報告№108-0411 報告№110-00263 | 分析№108-02745 分析№110-001030 | 110-001030 | ・摩耗状態SOAP／D－SOAPで鉄濃度は検出されず、異常摩耗の早期発見パラメータであるフェログラフィーのIs値がのマイナス乗と良好でした。・汚染度計数汚染度はNAS級と当社推奨の管理限界値内にあり、良好でした。結論軸受は継続使用可能な状態にあると判断します。は良好と判断します。計数汚染度計数汚染度はNAS級と当社推奨の管理限界値のNAS級以内にあり、良好と判断します。重量汚染度は.mg/mlと当社推奨の管理限界値のmg/ml以内にあり、良好と判断します。機器の潤滑状態機器の潤滑状態は正常と判断します。SOAPSOAPの結果、油の添加剤成分であるリンが検出されました。摩耗により発生する鉄が検出されていないことから、良好と判断します。D－SOAPD－SOAPの結果、摩耗により発生する鉄が検出されていないことから、良好と判断します。フェログラフィー異常摩耗の早期発見パラメータであるフェログラフィーのIs値がのマイナス乗と良好の範囲にあることから、潤滑状態は正常と判断します。
報告№109-09270 報告№109-09270 | 分析№109-001990 分析№109-001990 | 109-001990 | 潤滑油および本軸受は、継続使用可能な状態にあると判断しますが、定期的に分析を実施し、摩耗の進行状況を確認されることを推奨します。次回採油時期は、理論的に求めると最短で約時間となります。この時間は、油中汚染物が均一になるために必要とする時間であり、この時間を経過すれば、再分析の結果から潤滑状態の傾向を確認することが可能となります。理論時間を参考に次回採油時期を検討されることを推奨します。
報告№109-09136 報告№110-00571 | 分析№109-001160 分析№110-002544 | 110-002544 | Iカップリング発光分光分析供試のギヤ油をSOAP／D－SOAPで分析した結果、鉄、銅、錫、リン、カルシウム、ケイ素、ナトリウム、マグネシウムが検出されました。これらの検出された金属元素から発生箇所を推定すると鉄、銅、錫・ギヤ・軸受等リン、カルシウム、ケイ素、ナトリウム、マグネシウム・外部混入異物であると思われます。このうち、機械部品が摩耗したと思われる元素はのグループです。フェログラフィー異常摩耗の早期発見パラメータとして摩耗粒子を定量化して評価するフェログラフィーのIs値は、潤滑状態が厳しいの乗でした。摩耗粒子の形態で比較的多く観察された粒子は、潤滑状態が正常な場合に発生する摩耗粒子、金属潤滑部が局部的に油膜切れを起して発生するシビア粒子、繰返し応力を受けて発生する疲労摩耗粒子でした。このような摩耗粒子が観察された場合には、潤滑部では正常なマイルド摩耗、やや厳しい摩耗形態の凝着摩耗、そして疲労による疲労摩耗が発生していることが分かります。計数汚染度は当社推奨の管理限界値を超えていました。汚染度が高い要因は、摩耗によるものと思われます。減速機は継続使用可能な状態にあると判断します。今後も傾向を監視することを推奨します。定期的な分析摩耗の進行を監視するため、定期的に分析を実施し、摩耗の進行状況を確認することを推奨します。バックラッシによる評価ギヤ歯面の的確な摩耗状態の判断を行うため、減速機内部の各歯車の構造が確認できる図面、各ギヤの形式、歯形、モジュール、歯数、歯幅等の情報をご提供下さい。
報告№108-0057 報告№108-0057 | 分析№108-00305 分析№108-00305 | 108-00305 | 年月、起動時に風車ローターが回転しない不具合が発生した。その後、風車ローターが回転しているにもかかわらず、増速機出力側の軸が回転しなかった。メーカに潤滑油の分析を依頼した結果、低速段歯車部の損傷と推定された。損傷原因と損傷程度を確認する。トライボ診断の結果、異常摩耗の早期発見パラメータであるフェログラフィーのIs値がの乗と高く、摩耗粒子の形態観察でギヤ歯面の疲労摩耗で発生したと推定される～μmサイズの摩耗粒子が観察されました。更にSOAP／D－SOAPで鉄が多く検出されたことから、損傷した原因は、ギヤ歯面で疲労剥離が発生したためと考えられました。ギヤボックスの油系統にはフィルタがあり、粒子の大部分は捕捉されていると考えられます。それにもかかわらず、～μmの摩耗粒子が確認されており、フィルタが設置されていなければ、更に大きいサイズの摩耗粒子が観察されたと推定され、ギヤ歯面では厳しい潤滑状態が発生している可能性が高いと思われました。そのため、ギヤ歯面は疲労剥離により荒れている部分が多いことが考えられ、バックラッシが増大して回転速度の変動や異常振動が発生することが懸念されるため、ギヤの交換が必要と思われます。尚、フィルタの捕捉の影響による誤認を避けるため、今後の診断に当たっては、これまでの採油箇所に加え、フィルタの捕捉物も分析し、その結果から潤滑状態を評価することを推奨します。また、フィルタ捕捉物の分析を実施する際には、フィルタ流量、フィルタ使用時間、主機稼働時間などの追加情報が必要です。は良好と判断します。粘度は良好。粘度は.mm/sと新油値mm/sに比較して、粘度変化率は-％で、当社推奨の管理限界値である±％以内にあり、良好と判断します。水分は良好。水分は.ppmと当社推奨の管理限界値の以下であり、良好と判断します。全酸価は良好。全酸価は.mgKOH/gと新油値.mgKOH/g以内であり、良好と判断します。IRの結果、良好。IRの結果、油劣化の兆候を示すカルボン酸の吸収が確認されていないことから、良好と判断します。計数汚染度は当社推奨の管理限界値を超えていました。計数汚染度は当社推奨の管理限界値を超えていました。計数汚染度はNAS級以上と当社推奨の管理限界値のNAS級を超えていました。重量汚染度は.mg/mlでした。重量汚染度は.mg/mlでした。機器の潤滑状態摩耗粒子の形態観察の結果、ギヤ歯面の疲労摩耗で発生したと推定される～μmサイズの摩耗粒子が観察されました。SOAPによる油中金属濃度をを測定した結果、鉄が多く検出されました。SOAPによる油中金属濃度をを測定した結果、鉄が、銅がppm、油の添加剤成分であるリンがppm、亜鉛がppm、カルシウムがppm検出されました。SOAPによる油中金属濃度を測定した結果、鉄が多く検出されました。SOAPによる油中金属濃度を測定した結果、鉄がppm、銅がppm、クロムがppm、油の添加剤成分であるリンがppm、亜鉛が.ppm、カルシウムがppm、外部から混入したと思われるナトリウムがppm検出されました。フェログラフィーの結果、～μmサイズの摩耗粒子が観察されました。異常摩耗の早期発見パラメータである潤滑状態指数がの乗と高く、摩耗粒子形態観察の結果、ギヤ歯面の摩耗で発生した～μmサイズの摩耗粒子が観察されました。
報告№109-09147 報告№109-09147 | 分析№109-001235 分析№109-001235 | 109-001235 | 泡立ち試験の結果は、-と新油値が-であるのに比較して高い値となっていたことから消泡性能が低下していることが分かりました。消泡性の性能が低下していることが確認されたことから、今後の使用状況によっては油の酸化劣化が進行したり、ギヤ歯面およびベアリング軌道面で油膜切れが発生したりする場合があるため、消泡剤の添加による消泡性能の改善など何らかの対応が必要になると思われます。尚、を示す粘度、水分、全酸価の各データは、全てが良好の範囲あることから消泡性能の改善により継続使用が可能と判断します。消泡性能の改善は、添加する消泡剤の効果をテストにより確認する必要がありますので、必要な場合は当社営業担当者までお知らせ下さい。機器の潤滑状態潤滑状態の異常の早期発見パラメータである潤滑状態指数は、の乗と濾過設備のない機器であれば正常な潤滑状態にあると判断できます。当該機の潤滑系は、油中汚染粒子を濾過するフィルタが設置されているため、別紙インライン・オフラインフィルタの影響に示すとおり、潤滑状態が異常となり大型の摩耗粒子が発生したとしても発生した粒子の大部分が捕捉されてしまい、結果として正常な潤滑状態にあると誤認してしまう可能性があります。そのため、フィルタの影響を考慮に入れLCインデックスを求めたところ、その結果は摩耗がやや厳しい状態に分類されるの乗領域となりました。計算により求めたLCインデックスがこの値であれば、ギヤおよび転がり軸受の継続続使用は可能と思われます。但し、摩耗粒子には疲労摩耗の開始時期に見られるμm前後の摩耗粒子が観察され、また、LCインデックスが前回のから今回の乗へと潤滑状態の厳しさが桁上昇し摩耗の進行が懸念されました。今後の状態変化を把握するためヶ月後に再度分析を実施し、疲労摩耗の進行状況を確認することを推奨します。泡立ち試験の結果、消泡性能が低下していることが確認されています。粘度は良好。粘度は.mm/sと新油値mm/sに比較して、粘度変化率は+.％で、当社推奨の管理限界値である±％以内にあり、良好と判断します。粘度はmm/sとなっています。粘度はmm/sとなっています。粘度指数はとなっています。粘度指数はとなっています。泡立ち試験は-となっています。泡立ち試験は-と新油に比較して高い値となっています。消泡性能が低下していることが確認されています。水分は良好。水分はppmと当社推奨の管理限界値の以下であり、良好と判断します。全酸価は良好。全酸価は.mgKOH/gと新油値.mgKOH/gに比較して高いものの、IRの結果で油劣化の兆候を示すカルボン酸の吸収が確認されていないことから、良好と判断します。機器の潤滑状態摩耗粒子の形態観察結果で疲労摩耗の開始時期に見られる粒子が観察されました。μm前後の疲労摩耗粒子が観察されました。異常摩耗の早期発見パラメータである潤滑状態指数がの乗と精密な濾過設備がない機器であれば、潤滑状態指数は正常の範囲にあると判断できますが、摩耗粒子の形態観察でμm前後の疲労摩耗粒子が観察されました。
報告№109-09136 報告№113-00696 | 分析№109-001160 分析№113-002990 | 113-002990 | 潤滑油は物理的性状、汚染状態は良好の範囲にあり、継続使用可能と判断します。但し、新油のIRスペクトルと一致しない箇所が確認されたことから、異種油の混入、または油名の誤りなどが考えられます。軸受は継続使用可能な状態にあると判断します。但し、今後の摩耗推移を確認するためにも傾向監視を継続することが有効です。定期的な分析今後の疲労摩耗の推移を監視するため、定期的な分析実施を推奨します。異種油の混入および油名の確認新油のIRスペクトルと一致しない箇所が確認されたことから、異種油の混入または油名が違っている可能性があります。油は設備の条件にあった適正な性能のものを使用することが重要であるため、異種油の混入の有無、油名を再確認することを推奨します。異常摩耗の早期発見のパラメータであるIs値は、前回のレベルからレベルに上昇しているものの、正常です。但し、潤滑部の摩耗が認められたため、定期的に潤滑油分析を実施し、摩耗推移を監視することが有用と考えます。フェログラフィーで観察された代表的な粒子は、以下の通りです。疲労摩耗粒子・繰返し応力による金属疲労で発生。大型化するとフレーキングやスポーリングの発生が懸念されます。計数汚染度は前回のNAS級からNAS級にランク上昇しているものの、良好です。前回同様に粘度、水分の各データは良好です。酸価・IR酸価は.mgKOH/gと新油値.に比較して上昇していました。IRで油の酸化劣化により発生するカルボン酸の吸収が確認されないことから、潤滑油は酸化劣化していないと判断します。但し、新油のIRスペクトルと一致しない箇所が確認されたことから、異種油の混入、または油名の誤りなどが考えられます。
報告№109-09136 報告№112-00162 | 分析№109-001160 分析№112-000667 | 112-000667 | 軸受は継続使用可能な状態にあると判断します。但し、今後も摩耗の進行を傾向監視するため、以下の対策を推奨します。定期的な分析切削摩耗や凝着摩耗、そして疲労摩耗の進行を監視するため、定期的に分析を実施し、分析データによる摩耗の進行状況を確認することを推奨します。Is値は異常摩耗の早期発見パラメータのつで、摩耗粒子を定量化するために用います。今回のIs値はの乗であり、潤滑状態はやや厳しいと判断できます。摩耗粒子の形態で比較的多く観察された粒子は、潤滑状態が正常な場合に発生する摩耗粒子異物の噛み込みや金属表面の微小突起により発生する切削粒子金属潤滑部が局部的に油膜切れを起して発生する銅系シビア粒子繰返し応力を受けて発生する疲労摩耗粒子でした。これらの摩耗粒子が観察された場合、潤滑部で発生している摩耗形態は、正常なマイルド摩耗異物や金属表面の微小突起による切削摩耗潤滑状態がやや厳しい凝着摩耗d.疲労による疲労摩耗であることが分かります。摩耗形態の中でも切削摩耗は摩耗進行速度が速く、転がり軸受でこの摩耗形態が発生した場合には寿命が分の程度に低下することも知られており、切削摩耗により生じた軌道面の損傷が起点となって転がり軸受の寿命となるフレーキングに進展することから傾向監視による経過監視が必要です。銅を使用した箇所は、転がり軸受の型番から保持器であることがわかります。今後保持器の摩耗が進行することで転動体とのギャップが大きくなると共に振動が増大し、摩耗の進行につながることが懸念されます。計数汚染度はNAS級以上と当社推奨の管理限界値を超えていました。フィルタ表面の異物観察で銅合金、鉄錆、砂等が観察されたことから、汚染度が高い要因は、摩耗と外部混入異物の影響と思われます。分析結果計数汚染度は当社推奨の管理限界値を超えていました。計数汚染度計数汚染度はNAS級以上と当社推奨の管理限界値のNAS級を超えていました。重量汚染度はmg/mlでした。機器の潤滑状態摩耗粒子の形態観察の結果、潤滑状態が正常な場合に発生する摩耗粒子、異物の噛み込みや金属表面の微小突起により発生する切削粒子、金属潤滑部が局部的に油膜切れを起して発生する銅系シビア粒子、繰返し応力を受けて発生する疲労摩耗粒子が比較的多く観察されました。SOAPSOAPの結果、摩耗により発生する銅が検出されました。D－SOAPD－SOAPの結果、摩耗により発生する鉄および銅が検出されました。フェログラフィー異常摩耗の早期発見パラメータであるフェログラフィーのIs値がの乗とやや高く、摩耗粒子の形態観察の結果、潤滑状態が正常な場合に発生する摩耗粒子、異物の噛み込みや金属表面の微小突起により発生する切削粒子、金属潤滑部が局部的に油膜切れを起して発生する銅系シビア粒子、繰返し応力を受けて発生する疲労摩耗粒子が比較的多く観察されました。
報告№108-5064 報告№108-5064 | 分析№108-02432 分析№108-02432 | 108-02432 | トライボ診断の結果、泡立ち試験を除く項目は良好です。泡立ち試験の結果は、一般的には消泡性能が低くいと判断できる値の-ですが、新油値の-と同レベルにあったため、良好と判断します。機器の潤滑状態潤滑状態指数はの乗と濾過設備のない機器であれば正常な潤滑状態にあると判断できますが、ギヤボックスの油系統にはインラインフィルタとオフラインフィルタがあり、μmサイズ以上の粒子の大部分は捕捉され、異常な摩耗状態が発生したとしても正常な潤滑状態にあると誤認してしまう可能性があります。そこで、フィルタが設置されていない場合の潤滑状態を、一般的なフィルタの効率である.と仮定し、粒子の発生状況から潤滑状態を推定しました。その結果、ギヤは継続使用可能な状態にあると思われますが、潤滑状態指数は摩耗がやや厳しい状態であるの乗領域にあると推定できました。推定結果は、フィルタの濾過効率を仮定して求めたものですが、フィルタがない状態では油中の粒子濃度は現在より高いことは明らかです。そのためヶ月後に再度分析を実施し、摩耗進行の有無をチェックすることを推奨します。尚、フィルタの捕捉の影響による誤認を避けるため、これまでの採油箇所に加え、インラインフィルタやオフラインフィルタの捕捉物も分析し、その結果から潤滑状態を評価することを提案します。フィルタ捕捉物の分析を実施する際には、フィルタ使用時間の情報をご提供いただけますようお願い致します。泡立ち試験の結果、消泡性能が低いと判断できる値であるものの、新油と同レベルにあると判断します。粘度は良好。粘度はmm/sと新油値mm/sに比較して、粘度変化率は-％で、当社推奨の管理限界値である±％以内にあり、良好と判断します。粘度はmm/sです。粘度はmm/sです。粘度指数はです。粘度指数はです。泡立ち試験は-です。泡立ち試験は-と新油と同レベルにあり、消泡性能が新油と同レベルにあると判断します。水分は良好。水分はと当社推奨の管理限界値の以下であり、良好と判断します。全酸価は良好。全酸価は.mgKOH/gと新油値mgKOH/gと比較して高いものの、IRの結果で、劣化の兆候が確認されなかったことから、良好と判断します。機器の潤滑状態摩耗粒子の形態観察の結果、ギヤ歯面の疲労摩耗で発生したと推定されるμmサイズの摩耗粒子が観察されています。μmサイズの摩耗粒子が観察されています。異常摩耗の早期発見パラメータである潤滑状態指数がの乗と良好な範囲にあるものの、摩耗粒子の形態観察の結果、ギヤ歯面の摩耗で発生したμmサイズの摩耗粒子が観察されています。
報告№106-0025 報告№106-4584 | 分析№106-00118 分析№106-02946 | 106-02946 | 分析の結果、本軸受は継続使用可能な状態にあると判断します。これらのことは、異常摩耗の早期発見パラメータであるフェログラフィーのIs値がと良好の範囲にあることSOAP／D-SOAPで検出された鉄濃度が低いこと計数汚染度がNAS級と比較的清浄であること以上のことから判断しました。尚、SOAPの鉄濃度がppm、油量リットルから摩耗体積を計算するとmmとなります。この体積からベアリング軌道面の摩耗面積を検討し、この情報を傾向管理する必要がありますので、ベアリング番号および前回更油日をお知らせ下さい。
報告№109-09136 報告№110-00406 | 分析№109-001160 分析№110-001854 | 110-001854 | 金属元素と濃度の分析は、試料油を以上の高温で発光させ、その光を分光器で分光し、分光によって得られた光の強度と金属固有の波長とから元素を特定するIカップリング発光分光分析法を用います。また摩耗状態は、SOAP法により求めた金属成分と濃度にフェログラフィー法による摩耗粒子分析とを加味して総合的に評価しますが、摩擦面の摩耗機構と摩耗状態の判断は摩耗粒子の形態と、異常摩耗の早期発見パラメータであるIs値により判断します。Iカップリング発光分光分析供試のギヤ油を分析した結果、SOAPで鉄、リン、ケイ素、ホウ素、D－SOAPで鉄、錫、リン、カルシウム、アルミニウム、ナトリウム、マグネシウムが検出されました。これらの検出された金属元素から発生箇所を推定すると鉄、錫・ギヤ歯面、軸受等リン・オイル添加剤カルシウム、アルミニウム、ケイ素、ナトリウム、マグネシウム・外部混入異物であると思われます。このうち、機械部品が摩耗したと思われる元素はのグループです。フェログラフィー摩耗粒子と摩耗形態分析結果から観察された粒子は、潤滑状態が正常な場合に発生する摩耗粒子異物の切削作用で発生する切削粒子でした。潤滑部では、正常なマイルド摩耗と異物による切削摩耗が発生していることが分かりました。減速機で切削摩耗が発生した場合、減速機内部で使用されている転がり軸受が切削摩耗により生じた軌道面の損傷が起点となって寿命が分の程度に低下することがあることから、ギヤ歯面の切削摩耗には十分注意する必要があります。また、切削摩耗の発生原因となる混入異物が残留している場合、この異物により切削摩耗が継続して発生する可能性があります。潤滑状態異常摩耗の早期発見パラメータとして摩耗粒子を定量化して評価するフェログラフィーのIs値は、潤滑状態が正常なの乗となっていました。バックラッシご提供いただいた減速機に関する情報からハスバ歯車の組み合わせの段減速機構であることが分かりました。この歯車の構成から接触点は合計で箇所となります。定検周期ヶ月間連続運転であったとしてギヤのバックラッシの増加量を求めました。その結果、接触点箇所で平均的に摩耗が発生していたと仮定した場合、バックラッシの増加量はヶ月間で.μmと推定されました。バックラッシ増加分の上限値は、メーカにより差異はあるものの、当社の推奨するバックラッシは、一般に推奨されるμmを管理目安にしています。この値に比較して十分に小さい値です。計数汚染度は良好でした。粘度、全酸価、IR、RBOTの各データは良好でした。本試料油の添加剤は、一般に、タービン油に比較して極圧添加剤や摩耗防止剤などの濃度が高く、この影響でRBOT試験の結果が変動する傾向があります。そのため、ギヤ油の余寿命の評価をタービン油と同等の精度で得るには、RBOTの結果に加え、粘度、全酸価、IRなどのデータを総合的に判断することが必要です。本試料油は、機器停止中に油槽排油口から採油されています。排油口の汚染度は、一般的に高く、尚且つ、機器が停止している状態では、油槽内で撹拌がなくなり固形物が沈降するため、油中汚染度は更に高くなると推定されます。このような悪条件にもかかわらず、今回の分析結果は全て良好であり、異常なデータは見られませんでした。したがって、潤滑油および軸受は継続使用可能な状態にあると判断します。なお、今後の採油は、極力停止直後の油槽中層部から実施されることを推奨します。
報告№108-0411 報告№110-00533 | 分析№108-02744 分析№110-002424 | 110-002424 | 本試料油の添加剤は、一般に、タービン油に比較して極圧添加剤や摩耗防止剤などの濃度が高く、この影響でRBOT試験の結果が変動する傾向があります。そのため、ギヤ油の余寿命の評価をタービン油と同等の精度で得るには、RBOTの結果に加え、粘度、水分、全酸価、IRなどのデータを総合的に判断することが必要です。分析の結果、油の粘性を示す粘度は、新油値の.mm/sに比較して粘度変化率が+％の.mm/sとほぼ変化はなく、また油中のスラッジの発生量を示す全酸価は、新油値の.mgKOH/gに対して.mgKOH/gでほぼ変化が見られず劣化は確認されなかった。さらにはIRの結果でも油が劣化した場合に発生するカルボン酸の発生も確認されず、酸化防止剤の残存量を示すRBOTは、限界値minに比較して、十分に残量があるminであった以上のことから、潤滑油の劣化は確認されませんでした。油の余寿命は、使用油の使用期間または使用時間が不明であったため、ご依頼の油の余寿命に関する検討は行えませんでした。ただし、分析の結果で新油値がminであったことから、使用期間を仮にヶ月間と仮定すれば余寿命は十二分にあると言えます。可能であれば、使用期間、あるいは使用時間の情報をご提供下さい。汚染度油中の水分を計測した結果、水分はppmと新油と同等であり、継続使用可能な状態にあることが確認されました。潤滑油は継続使用可能な状態にあると判断します。
報告№104-8006 | 分析№104-00124 | 104-00124 | オーバーホールヶ月後に精点Aを実施した結果、全てのデータが良好であることから、この油は継続使用可能であり、潤滑状態も良好と判断します。これらのことは、前回に比較して、計数汚染度はランク減少し、SOAP／D-SOAPの鉄濃度に変化がなく、異常摩耗の早期発見パラメータであるフェログラフィーのIs値が、のマイナス乗と良好の範囲にあること以上のことから判断しました。尚、採油を主機停止中に実施しているため、油循環中の採油に比較して油中粒子が沈降して低濃度になっている部分を採油していると考えられます。したがって、油が循環している状態で採油を実施した場合に比較して、分析データが低くなり、異常な状態を見落としてしまう可能性がありますので、今後の採油は、停止直後、或いは、油循環中に採油を実施されることを推奨します。
報告№103-0129 | 分析№103-01142 | 103-01142 | 濾過前の試料油を分析した結果、水分がppmと当社推奨の管理限界値を大きく超えていました。摩耗粒子形態観察で、赤錆、外部から混入した異物が多く見られていることから、今後、この水分の影響により腐食摩耗が発生する場合があるため、至急水分除去を実施されることを推奨します。尚、計数汚染度は、水分の影響でセンサーエラーを起こし測定不能でした。これらのことは、水分がppmと当社推奨の管理限界値を大きく超えており、異常摩耗の早期発見パラメータであるフェログラフィーのIs値が、と非常に良好の範囲にあるものの、摩耗粒子の形態観察の結果、赤錆、外部から混入した異物が多く見られ、光学顕微鏡写真に示すように、金属片、砂が多く見られたことから判断しました。尚、RBOTが前回に比較し、min上昇したのは、新油の補充の影響によると思われます。今後は、今回の粘度、RBOT値によりデータ管理を行います。
報告№109-09136 | 分析№109-001160 | 114-001031 | 分析の結果、粘度および水分が当社推奨の管理限界値を超えていました。今後、粘度低下により油膜切れが発生しやすくなり、摩耗が進行することと、金属表面が腐食する腐食摩耗に進展することが懸念されます。対象設備は継続使用可能な状態にあると判断します。但し、シビア粒子、黒錆が比較的多く観察されたことから、潤滑部ではやや厳しい金属接触、且つ、摩擦熱が高い箇所が発生しており、さらに摩耗が進行することが懸念されるため、以下の対策を推奨します。更油粘度の低下により油膜切れが発生しやすくなり、摩耗が進行することと、水分の影響により金属表面で腐食摩耗が発生し、発生した鉄錆等の粒子が潤滑部に噛み込み摩耗が進行することがありますので、更油を推奨します。また、水分の混入経路を特定しなければ、再び水分の混入が継続する可能性がありますので、水分の混入経路を特定されることを併せて推奨します。点検時期の前倒しSOAP-T法による分析で、鉄がppm検出されたことから、鉄を主成分とした部品、例えばシリンダライナやピストンリング等が摩耗していると推定され、また、メタルの主成分である錫がppm、鉛がppm、銅がppm検出されたことから、コンロッドメタル、クランクメタルが局部的に摩耗していると推定されます。年前の分析データと今回のデータを比較したところ、メタルの摩耗は継続使用できる範囲にあるものの、ピストンリング/シリンダライナの摩耗が考えられたことから、点検時期の前倒しを検討するよう推奨します。異常摩耗の早期発見のパラメータであるIs値は、前回に比較してレベルからレベルに上昇し、やや高い値でした。また、潤滑部の摩耗が認められたため、定期的に潤滑油分析を実施し、摩耗推移を監視することが有用と考えます。フェログラフィーで比較的多く観察された粒子は、以下の通りです。正常な摩耗粒子・潤滑状態が正常なマイルド摩耗により発生。シビア粒子・潤滑状態がやや厳しい凝着摩耗により発生。極微小領域で油膜切れが発生したことを示します。黒錆・潤滑状態がやや厳しい凝着摩耗により発生。局部的な厳しい金属接触と高い摩擦熱が発生していたことを示します。シビア粒子、黒錆は、摩擦面が将来的に異常摩耗へ進展する可能性を示唆しているため、傾向監視が有用と思われます。詳細は、別紙傾向監視が必要な摩耗粒子をご覧ください。コンロッドメタル、クランクメタル、ピストンピンメタルの摩耗SOAP-Tでメタルの主成分である錫がppm、銅がppm、鉛がppm検出されたことから、コンロッドメタル、クランクメタル、ピストンピンメタルのいずれかが局部的に摩耗していると推定されます。ディーゼルエンジンのメタルは、別紙コンロッドメタル・クランクメタルの摩耗に示すように、以下の積層構造になっています。ホワイトメタル層ニッケル層銅と鉛の合金であるケルメット層今回、銅が検出されたものの、層目のニッケルが検出されていないことから、ホワイトメタル層のみの摩耗であると推定され、摩耗は比較的軽微であると思われます。また、銅が比較的高いことから、ピストンピンメタルの可能性も考えられます。ピストンピンメタルは、一般的にリン青銅を使用していることから、ピストンピンメタルで著しく摩耗していることも推定されます。今後、摩耗が進行し異常摩耗に進展することを防止するため、傾向分析による摩耗推移の監視が有用です。酸価は良好です。粘度粘度は、mm/sと新油値のmm/sに比較して粘度変化率が-.％となっており、当社推奨の管理限界値である±％を超えていました。ディーゼルエンジンオイルの粘度低下は、別紙エンジンオイルの粘度低下メカニズムを御覧下さい。水分はppmと当社推奨の管理限界値を超えていました。塩基価はmgKOH/gと新油カタログ値のmgKOH/gに比較して高い値であることから、良好と判断します。新油との比較による評価が必要です。
報告№108-0030 報告№108-6516 | 分析№108-00153 分析№108-00332 | 108-00332 | 分析の結果、摩耗粒子の形態観察で異物の噛み込みにより発生する切削粒子、疲労摩耗粒子がやや多く観察されました。このことから、発生している摩耗形態は切削摩耗と疲労摩耗が混在していることが分かりました。摩耗形態の中で特に切削摩耗は、異物が混入していない状態に比較して、摩耗進行速度が速く注意が必要です。今後更に摩耗が進行することが懸念されるため、天井クレーンを頻繁に使用する場合は、ヶ月以内に再度分析を実施し、摩耗の進行状況を確認することを推奨します。一方、を示す粘度、水分、全酸価、IRの各データは良好であることから、この油は継続使用可能と判断します。これらのことは、異常摩耗の早期発見パラメータであるフェログラフィーのIs値がの乗と高く、摩耗粒子の形態観察の結果、異物の噛み込みにより発生する切削粒子、疲労摩耗粒子がやや多く観察されたことSOAP／D－SOAPの結果、鉄が検出されたことを示す粘度、水分、全酸価、IRの各データが良好であること以上のことから判断しました。尚、トライボ診断では、バックラッシの増加量を分析結果から計算できますので、構造が確認できる図面、ギヤの形式、歯形、モジュール、歯数、回転数、増速比、歯幅をお知らせ下さい。計算結果をご報告いたします。
報告№109-09136 報告№111-00182 | 分析№109-001160 分析№111-000995 | 111-000995 | 潤滑油および軸受は継続使用可能な状態にあると判断します。前回に比較してSOAP／D－SOAPの結果で、鉄および錫濃度に大きな変化はなく、異常摩耗の早期発見パラメータであるフェログラフィーのIs値がのマイナス乗と良好でした。前回に比較して計数汚染度はNAS級から等級に変化はなく、良好でした。粘度、水分、全酸価、IR、RBOTの各データは良好でした。
報告№113-00419 報告№113-00692 | 分析№113-001657 分析№113-002976 | 113-002976 | 本試料油は、主機停止時間経過後に採油し、油中粒子の沈降の影響があると思われるにもかかわらず、油中の汚染度がNAS級であり、汚染度が管理基準に到達していることがわかりました。油中金属分析の結果で、軸受の主成分である鉛と主軸の主成分である鉄が微量ながらも検出されていることから、上部メタルの油膜が破断して摩耗したことが汚染の原因と推定されます。この汚染度の高いタービン油を継続使用していた場合、油中の夾雑物が潤滑部に噛み込むことにより摩耗が進行した可能性が考えられました。最適な採油方法本試料油は、機器停止中に点検口から採油されているため、別紙油中粒子の沈降の影響に示すように、油中粒子が油槽底部に沈降し、分析データが低濃度に出ている可能性があります。正確なデータによる診断を行うためにも、今後の採油は、極力運転中もしくは停止直後の油槽中層部から実施されることを推奨します。異常摩耗の早期発見のパラメータであるIs値は、レベルと正常です。また、異常摩耗の兆候を示す摩耗粒子が顕著に観察されなかったことから、は良好と判断します。計数汚染度はNAS級と管理限界値に到達していました。フィルタ残渣に金属片、鉄錆、砂等が観察されたことから、汚染度が高い要因は、摩耗粒子と外部混入異物の影響と考えられます。
報告№102-4026 報告№102-4026 | 分析№102-01010 分析№102-01010 | 102-01010 | シリンダ及びピストンリングの摩耗は、若干進行しているものの、メタル材が検出されておらず、このことから、主軸やクランクメタルは良好な状態と判断できます。したがって、メタル部分は継続使用可能な状態にあると判断します。水分量が若干多く、システム内の発錆予防のため、水分濃度を以下に改善されることを推奨します。カルシウム等を含むスラッジや外部から混入した砂、鉄錆等が各部の摩耗を進行させる場合があるため、予防処置として精密な濾過実施を推奨します。粘度が推奨管理基準を超えていました。粘度は.mm/sと新油値mm/sに比較して、推奨管理基準を超えていました。これは、大量のスラッジの発生の影響の可能性があります。水分が推奨管理基準を超えていました。水分はと当社推奨の管理基準値を超えており、発錆予防のため、水分除去が必要と判断します。全酸価は良好です。全酸価はmgKOH/gと新油値mgKOH/gを超えているものの、良好の範囲にあると判断します。重量汚染度が非常に高く、濾過を推奨します。重量汚染度は.mg/mlと非常に高く、精密な濾過を実施されることを推奨します。機器の潤滑状態SOAPは良好です。SOAPの結果、シリンダやピストンリングの摩耗により発生したと思われる鉄がppm検出されました。一方、油の添加剤成分であるリンがppm、亜鉛がppm、カルシウムがppm検出されました。D－SOAPは良好です。D－SOAPの結果、シリンダやピストンリングの摩耗により発生したと思われる鉄が.ppm検出されました。一方、油の添加剤成分が析出して発生したリンが.ppm、亜鉛が.、カルシウムがppm検出されました。特に、D－SOAPで検出されたカルシウムは、数十ミクロンの硬い粒状をしているため、軸受摺動面等に噛み込み摩耗を進行させますので、精密な濾過により除去されることを推奨します。フェログラフィーによる摩耗粒子観察の結果、シリンダやピストンリングの摩耗により発生したと思われる鉄系粒子が見られました。また、異常摩耗の早期発見パラメータであるIs値がの乗と厳しい摩耗は始まる領域に到達していました。摩耗粒子の形態観察の結果、観察される摩耗粒子が鉄系の粒子であり、しかも、接触がやや厳しい場合に発生するシビア粒子、また、マイルドな摩耗で発生するラビング粒子が見られることから、現在の摩耗は、シリンダとピストンリングの摺動面で発生していると考えられました。金属成分で、主軸受、クランクメタルの摩耗が確認されていないことから、継続使用可能な状況にあるものの、厳しい摩耗は始まる領域に到達していると思われることから、今後、摩耗が進行することが懸念されるため、ヶ月後に再度分析を実施し、摩耗の進行状況を確認されることを推奨します。
報告№107-0366 報告№112-00706 | 分析№107-01900 分析№112-003253 | 112-003253 | 濾過前の試料油を分析した結果、摩耗粒子の形態観察で前回同様に外部から混入したと思われる鉄錆等が比較的多く観察されました。さらにフィルタ表面の異物観察でも鉄錆、砂等が観察されました。今回の採油箇所は、前回同様にドレンバルブであることから、ドレン配管内に残留していた異物を採取したか、或いは、採油時に異物が混入した可能性が考えられます。但し、異物の混入はありましたが、潤滑異常の早期発見パラメータである摩耗過酷度を示すIs値がの乗と非常に良好の範囲にあることから、摩耗状態は正常な状態にあると判断します。
報告№107-6000 報告№107-6005 | 分析№107-00010 分析№107-00254 | 107-00254 | 今回の採油は、機器停止中にドレンプラグから実施しているため停止時間が長い場合、油中粒子の多くは沈降し、採油位置によっては高濃度になっている箇所から採油していると考えられます。分析データからの考察は、稼動中の採油に比較して分析データが高くなる可能性を考慮して検討しました。分析の結果、計数汚染度、フェログラフィーのIs値の各データがやや高く、摩耗粒子形態観察で異物の噛み込みにより発生する切削粒子、厳しい金属接触により発生するシビア粒子、局部的に高圧・高温となる場合に発生するフリクションポリマがやや多く観察されており、潤滑状態は良好な流体潤滑と、局部的に油膜切れが発生する混合潤滑とが混在している状態にあると思われます。現在のところ、本軸受は継続使用可能な状態にあるものの、今後摩耗が進行する場合が懸念されるため、定期的に分析を実施し、摩耗の進行状況を確認することを推奨します。尚、を示す粘度、水分、全酸価、IR、RBOTの各データが良好の範囲にあり、潤滑油は継続使用可能と判断します。
報告№108-0227 報告№110-00749 | 分析№108-01664 分析№110-003561 | 110-003561 | Iカップリング発光分光分析供試のタービン油を分析した結果、検出された金属元素は、SOAPの結果表に示すように、鉄、鉛、銅、錫、亜鉛、カルシウム、バリウム、アルミニウム、ケイ素、ナトリウムが検出されました。これらの検出された金属元素から発生箇所を推定すると鉄、鉛、銅、錫・軸受等亜鉛、カルシウム、バリウム、アルミニウム、ケイ素、ナトリウム・外部混入異物であると思われます。このうち、機械部品が摩耗したと思われる元素はのグループです。ケイ素の検出SOAPでケイ素がppm検出されました。一般に、潤滑油中からケイ素が検出された場合の原因として、シリコン油或いは、シリコン系の添加剤が検出されるフェログラフィーおよびフィルタ表面の異物観察で砂が多く観察されて検出されるシリコングリースをシール部に塗布している場合、このシリコングリースが潤滑油に混入して検出されるなどが挙げられますが、今回検出が比較的高濃度であることからの可能性が考えられます。については、分析結果では確認することが出来ませんので、これに関する情報があれば提供をお願いします。フェログラフィー異常摩耗の早期発見パラメータとして摩耗粒子を定量化して評価するフェログラフィーのIs値は、潤滑状態がやや厳しいの乗でした。摩耗粒子の形態で比較的多く観察された粒子は、潤滑状態が正常な場合に発生する摩耗粒子、異物の噛み込みなどで発生する切削粒子、金属潤滑部が局部的に油膜切れを起して発生するシビア粒子でした。このような摩耗粒子が観察された場合には、潤滑部では正常なマイルド摩耗、異物による切削摩耗とやや厳しい摩耗による凝着摩耗が発生していることが分かります。特に、切削摩耗は摩耗形態の中でも摩耗進行速度が速く、転がり軸受でこの摩耗形態が発生した場合には寿命が分の程度に低下することも知られています。切削摩耗により生じた軌道面の損傷が起点となって転がり軸受の寿命となるフレーキングに進展することが懸念されます。計数汚染度、重量汚染度は共に当社推奨の管理限界値を超えていました。フィルタ表面の異物観察で金属片、鉄錆、砂等が観察されたことから、汚染度が高い要因は、摩耗と外部混入異物の影響と思われます。粘度、全酸価、IR、RBOTの各データは良好でした。尚、別紙RBOTの減少傾向から油の余寿命を求めた結果、本試料は直近の更油から起算して稼働日数が年月まで使用可能であることが分かります。軸受および潤滑油は継続使用可能な状態にあると判断します。ただし、切削摩耗や凝着摩耗の発生が確認されているため、定期的に分析を実施し、摩耗の進行状況を確認することを推奨します。再分析の時期を理論的に求めたところ、最短で約時間となります。この時間は、油中汚染物が均一になるために必要とする時間であり、この時間を経過すれば、油が入れ替わっていても再分析の結果から状態の傾向を確認することが可能となります。そのため、試運転などで数時間の運転が可能であれば、より的確に状況が確認できますので再分析を推奨します。なお、SOAPでケイ素が多く検出されているため、シリコン系の添加剤やグリースを使用している箇所があるかについてご確認下さい。
報告№102-0094 | 分析№102-00772 | ○○102-00772 | は良好と判断します。粘度は良好と判断します。粘度はmm/sと新油値mm/sに比較して、粘度変化率は-％で、当社推奨の管理目安である±％以内にあり、良好と判断します。水分は良好と判断します。水分はppmと当社推奨の管理目安の以下であり、良好と判断します。全酸価は良好と判断します。全酸価は.mgKOH/gと新油値.mgKOH/gに比較して、変化はなく、良好と判断します。IRの結果、良好と判断します。IRの結果、IRチャートに示すように新油に比較して変化はなく、良好と判断します。は良好と判断します。計数汚染度は良好と判断します。計数汚染度はNAS級と当社推奨の限界値のNAS級に比較して清浄でした。重量汚染度は良好と判断します。重量汚染度は.mg/mlと当社推奨の管理目安のmg/ml以下であり、良好と判断します。機器の潤滑状態機器の潤滑状態は正常と判断します。SOAPの結果は良好です。SOAPの結果、金属元素は確認されませんでした。D－SOAPの結果は良好です。軸受の摩耗を示す錫は検出されず、良好と判断します。フェログラフィーの結果は良好です。摩耗の過酷度を示すフェログラフィーのIs値がのマイナス乗と低く、潤滑状態は良好と判断します。
報告№107-0413 報告№107-0413 | 分析№107-02226 分析№107-02226 | 107-02226 | 分析の結果、前回と同様に転がり軸受の寿命の指標となるフレーキングが発生していないことから、本軸受は継続使用可能な状態にあると判断します。但し、前回と同じく摩耗粒子形態観察でμm以下の赤錆が多く観察されたことから、ベアリング転動面や外輪とベアリングケース間でフレッティングが発生していることが確認されました。SOAP／D－SOAPの鉄濃度に大きな変化はないものの、今後フレッティングの影響で転がり軸受の寿命の指標となるフレーキングへの進展が懸念されるため、念のため、ヶ月後にトライボ診断を実施し、摩耗の進行状況を確認することを推奨します。計数汚染度は当社推奨の管理限界値を超えていました。計数汚染度は当社推奨の管理限界値を超えていました。計数汚染度はNAS級以上と当社推奨の管理限界値のNAS級を超えていました。重量汚染度はmg/mlでした。重量汚染度はmg/mlでした。機器の潤滑状態フェログラフィーの結果、前回と同じく摩耗粒子形態観察でμm以下の赤錆が多く観察されたことから、ベアリング転動面や外輪とベアリングケース間でフレッティングが発生していることが確認されました。SOAP／D－SOAPの鉄濃度に大きな変化はないものの、今後フレッティングの影響で転がり軸受の寿命の指標となるフレーキングへの進展が懸念されるため、念のため、ヶ月後にトライボ診断を実施し、摩耗の進行状況を確認することを推奨します。SOAPの結果、鉄が検出されました。SOAPの結果、摩耗により発生する鉄および銅が検出されました。又、油の添加剤成分であるリンが検出されました。D－SOAPの結果、鉄および銅が検出されました。D－SOAPの結果、摩耗により発生する鉄および銅が検出されました。フェログラフィーの結果、フレッティングにより発生した赤錆が多く観察されました。異常摩耗の早期発見パラメータであるフェログラフィーのIs値がの乗と高く、摩耗粒子形態観察の結果、フレッティングにより発生したμm以下の赤錆が多く観察されました。
報告№109-09136 報告№109-09180 | 分析№109-001160 分析№109-001445 | 109-001445 | 更油のため潤滑油を油槽から全量抜いた。油槽から抜き始めの時点で潤滑油を採取し、その分析結果から劣化状況、汚染状態、潤滑状態を確認する。機器の潤滑状態SOAP／D－SOAPで鉄および銅が多く検出され、観察された摩耗粒子はラビング粒子、銅合金、外部から混入したと思われる砂等が多く観察されました。観察された摩耗粒子や砂などの異物の影響により、異常摩耗の早期発見パラメータであるフェログラフィーのIs値は、潤滑状態が厳しい値であるの乗となっており、依然として厳しい潤滑状態が継続していることが分かりました。潤滑状態が厳しい要因は、ボス内のリンク機構や転がり軸受、ブレードのブッシュ等の摺動部で油膜が切れ摩耗が発生しているためと考えられます。今後、さらに摩耗が進行する可能性がありますので、定期的な分析を実施し、摩耗の進行状況をチェックする必要があります。計数汚染度はNAS級以上、重量汚染度はmg/mlでした。油の劣化状況全酸価は、.mgKOH/gと新油値の.mgKOH/gに比較して大きな変化はなく、IRの結果、油劣化の兆候を示すカルボン酸の吸収が確認されなかったことから、本試料油は継続使用可能と判断します。
報告№109-09136 報告№111-00663 | 分析№109-001160 分析№111-003334 | 111-003334 | 軸受は継続使用可能な状態にあると判断します。前回に比較してSOAP／D－SOAPの結果で、鉄濃度に変化はなく、異常摩耗の早期発見パラメータであるフェログラフィーのIs値がのマイナス乗と良好でした。前回に比較して計数汚染度はNAS級からNAS級にランク増加したものの、当社推奨の管理限界値内にあり、良好でした。分析結果は良好と判断します。計数汚染度計数汚染度はNAS級と当社推奨の管理限界値のNAS級以内にあり、良好と判断します。重量汚染度は.mg/mlと当社推奨の管理限界値のmg/ml以内にあり、良好と判断します。機器の潤滑状態機器の潤滑状態は良好と判断します。SOAPSOAPの結果、摩耗により発生する鉄が検出されていないことから、良好と判断します。D－SOAPD－SOAPの結果、摩耗により発生する鉄が検出されていないことから、良好と判断します。フェログラフィー異常摩耗の早期発見パラメータであるフェログラフィーのIs値がのマイナス乗と良好の範囲にあり、潤滑状態は正常と判断します。
報告№109-09094 報告№109-09094 | 分析№109-000899 分析№109-000899 | 109-000899_100127 | 分析評価者：佐々木義憲保有資格：ICMLMLAⅠ設備保全技能士級ISO-準拠機械状態監視診断技術者カテゴリーⅠ分析の結果、全てのデータが良好である事から、この油は継続使用可能と判断します。≪状態監視とパラメータ≫分析の目的および各分析のパラメータは以下の通りです。特性低下目的：油の分析結果から、や劣化傾向ならびに添加剤の消耗程度、残存寿命などを確認する。粘度JISK全酸価JISK赤外線吸収スペクトルJISK酸化安定度試験JISK汚染目的：油の分析結果から、砂塵あるいは水・異種油などによるや、異物混入の有無を確認する。水分JISK計数汚染度JISB重量汚染度JISB光学顕微鏡観察摩耗目的：油中の摩耗粒子を分析する事により、回転・摺動部の潤滑状態、摩耗劣化の程度、余寿命などを解析する。摩耗診断電子顕微鏡観察JISKX線マイクロアナリシス油中金属濃度）JISK≪分析結果≫特性低下粘度：良好粘度値mm/sの新油値mm/sに対する変化率は+.％であり、当社推奨の管理限界値±％以内に留まっています。全酸価：良好全酸価.mgKOH/gは新油値の.mgKOH/gに比較し変化はないことから問題は無いと判断します。赤外線吸収スペクトル：良好酸化安定度試験：良好酸化安定度試験の結果、数値minは当社推奨の管理限界値min以内に留まっており、現時点での使用は可能と判断します。汚染水分：良好水分値.ppmは当社推奨の管理限界値以内に留まっています。計数汚染度：今回は実施していません。重量汚染度：今回は実施していません。光学顕微鏡観察：今回は実施していません。摩耗摩耗診断電子顕微鏡観察・X線マイクロアナリシス：今回は実施していません。油中金属濃度：今回は実施していません。
報告№108-5028 報告№108-5028 | 分析№108-00941 分析№108-00941 | 108-00941 | トライボ診断の結果、泡立ち試験を除く項目は良好でした。泡立ち試験の結果は、一般的には消泡性能が低くいと判断できる値の-ですが、新油値の-と同レベルにあったため、良好と判断します。一方、摩耗粒子の形態観察の結果、ギヤ歯面の摩耗で発生したと推定されるμmサイズの摩耗粒子が観察されました。ギヤボックスの油系統にはインラインフィルタとオフラインフィルタがあり、μmサイズ以上の粒子の大部分は捕捉されていると考えられます。それにもかかわらず、μmサイズのやや大型の摩耗粒子が確認されており、ギヤ歯面の潤滑状態は、やや厳しい状態であると考えられました。今後さらに摩耗が進行することが懸念されるため、定期的に分析を実施すると共に、フィルタのメンテナンスを検討されることを推奨します。尚、油中摩耗粒子は、インラインフィルタやオフラインフィルタに捕捉され、異常な摩耗状態が発生したとしても正常な潤滑状態にあると誤認してしまう可能性が考えられます。これを避けるため、今後の診断に当たっては、これまでの採油箇所に加え、インラインフィルタやオフラインフィルタの捕捉物も分析し、その結果から潤滑状態を評価することを併せて推奨します。フィルタ捕捉物の分析を実施する際には、フィルタ流量、フィルタ使用時間などの追加情報が必要です。是非ご提供下さい。泡立ち試験の結果、消泡性能が低いと判断できる値であるものの、新油と同レベルにありました。粘度は良好。粘度は.mm/sと新油値.mm/sに比較して、粘度変化率は-.％で、当社推奨の管理限界値である±％以内にあり、良好と判断する。粘度はmm/sでした。粘度はmm/sでした。粘度指数はでした。粘度指数はでした。泡立ち試験は-でした。泡立ち試験は-と新油と同レベルにあり、消泡性能が新油と同レベルにあることが確認されました。水分は良好。水分は.ppmと当社推奨の管理限界値の以下であり、良好と判断します。全酸価は良好。全酸価は.mgKOH/gと新油値.mgKOH/gに比較して高いものの、IRの結果で、劣化の兆候が確認されなかったことから、良好と判断します。機器の潤滑状態摩耗粒子の形態観察の結果、ギヤ歯面の疲労摩耗で発生したと推定されるμmサイズの摩耗粒子が観察されました。μmサイズの疲労摩耗粒子が観察されました。異常摩耗の早期発見パラメータである潤滑状態指数がの乗と正常な範囲にあるものの、摩耗粒子の形態観察の結果、ギヤ歯面の疲労摩耗で発生したと推定されるμmサイズの摩耗粒子が観察されました。
報告№103-6063 | 分析№103-01473 | 103-01473 | 濾過前の試料油を分析した結果、D－SOAPを除く項目は良好でした。D－SOAPで、前回に比較して鉄がからppmに上昇していました。摩耗粒子の形態観察の結果及び光学顕微鏡写真に示すように、砂、鉄錆等の異物が見られているため、D－SOAPの鉄が上昇した要因は外部から混入した異物によるものと考えられました。これらの異物は、通常運転中に外部から混入する可能性がないため、今回採油時に混入した可能性が高いと考えられます。又、潤滑異常の早期発見パラメータである、摩耗過酷度を示すIs値が.と非常に良好の範囲にあることから、潤滑状態は良好な状態にあると判断します。尚、RBOTが前回に比較し、min上昇したのは、新油の補充の影響によると思われます。今後は、今回のRBOT値によりデータ管理を行います。
報告№109-09136 | 分析№109-001160 | 113-002697 | 潤滑油は汚染度がやや高いものの、物理的性状は良好の範囲にあり、継続使用可能と判断します。減速機減速機は継続使用可能な状態にあると判断します。但し、今後の摩耗推移を確認するためにも傾向監視を継続することが有効です。定期的な分析今後の切削摩耗、疲労摩耗の推移を監視するため、定期的な分析実施を推奨します。異常摩耗の早期発見のパラメータであるIs値はレベルと正常です。但し、潤滑部の摩耗が認められたため、定期的に潤滑油分析を実施し、摩耗推移を監視することが有用と考えます。正常な摩耗粒子・潤滑状態が正常なマイルド摩耗により発生。切削粒子・異物や金属表面の微小突起による切削摩耗により発生。疲労摩耗粒子・繰返し応力による金属疲労で発生。大型化するとフレーキングやスポーリングの発生が懸念されます。切削粒子は、摩擦面が将来的に異常摩耗へ進展する可能性を示唆しているため、傾向監視が有用と思われます。詳細は、別紙傾向監視が必要な摩耗粒子をご覧ください。平歯車のバックラッシご提供いただいた減速機に関する情報から、平歯車の組み合わせの段変速機構であることが分かりました。この歯車の構成から接触点は合計で箇所となります。ギヤのバックラッシの増加量を求めました。その結果、接触点で平均的に摩耗が発生していたと仮定した場合、バックラッシの増加量は分解点検から時間で.μmと推定されました。バックラッシ増加量の上限値は、歯車の情報から約.μmと推定され、この値に比較して十分に小さい値でした。ウォームギヤの摩耗量ご提供いただいた油量とウォームホイールの仕様から、ウォームホイール歯面の平均的な摩耗深さを銅濃度から計算した結果、分解点検から時間で.μmと推定されました。この値はウォームホイールの枚の歯面のピッチ円周にmm幅で均等に摩耗したことを想定して求めていますが、摩耗深さは、すなわちギヤのバックラッシの増量を示すこととなり、メーカが規定するバックラッシ許容値と照合することでウォーム減速機のメンテナンス時期を検討する材料にもできます。水分は良好です。計数汚染度計数汚染度はNAS級と当社推奨の管理限界値以下であるものの、やや高い値でした。潤滑油の劣化状態粘度、酸価、IRの各データは良好です。
報告№107-4508 報告№107-4520 | 分析№107-00526 分析№107-00918 | 107-00918 | クイックノイズの発生が確認された。ベアリングメーカの見解では、ベアリングの摩耗、傷等による異音ではないと判断した。軸受は健全であるかを確認する。軸受の潤滑状態分析の結果、SOAP／D－SOAPで鉄が多く検出され、摩耗粒子形態観察の結果、μmサイズの疲労摩耗粒子が観察されたことから、軌道面の微小領域に疲労摩耗が発生していることが確認されました。今後、急激に摩耗が進展することも懸念されるため、ヶ月後に再度分析を実施し、フレーキングの発生の有無を確認することを推奨します。尚、報告書の管理表中に示しているSOAP／D-SOAPは、グリース潤滑の場合、摩耗粒子が均一に分散しているとは考え難いため、測定値が大きく変動することが予想されますので参考値としてお考え下さい。グリースの物理的性状グリースの物理的性状を示す滴点、全酸価は良好でした。ちょう度は、採取量が少なく、分析に必要な油量が確保できなかったため、測定出来ませんでした。
報告№108-5071 報告№110-00286 | 分析№108-02721 分析№110-001096 | 110-001096 | 前回同様にを示す粘度、水分、全酸価の各データは良好でした。泡立ち試験の結果は、-と新油値が-であるのに比較して高い値となっていたことから、消泡性能が低下していることが分かりました。今後の使用状況によっては油の酸化劣化が進行したり、ギヤ歯面およびベアリング軌道面で油膜切れが発生したりする場合があるため、消泡剤の添加による消泡性能の改善など何らかの対応が必要になると思われます。潤滑油は継続続使用可能な状態にあるものの、今後は障害予防を目的に以下の対策を推奨します。消泡性能が低下した場合、ギヤ歯面での油膜形成に影響が出て摩耗の発生が進展することがあります。今後は消泡性能低下の影響により摩耗が進展する可能性がありますので、フェログラフィーおよびSOAPを追加することを推奨します。泡立ち試験の結果、消泡性能が低下していることが確認されました。粘度粘度はmm/sと新油値mm/sに比較して、粘度変化率は+.％で、当社推奨の管理限界値である±％以内にあり、良好と判断します。泡立ち試験泡立ち試験は-と新油に比較して高い値でした。水分はppmと当社推奨の管理限界値の以下であり、良好と判断します。全酸価全酸価は.mgKOH/gと新油値.mgKOH/g以内にあり、良好と判断します。
報告№109-09136 報告№111-00404 | 分析№109-001160 分析№111-001911 | 111-001911 | 潤滑油および減速機は継続使用可能な状態にあると判断します。但し、摩耗の進行が懸念されるため、以下の対策が必要です。定期的な分析摩耗の進行を監視するため、定期的に分析を実施し、摩耗の進行状況を確認することを推奨します。バックラッシによる評価トライボ診断では、バックラッシの増加量を分析結果から計算できますので、構造が確認できる図面、ギヤの形式、歯形、モジュール、歯数、歯幅、油入替後の稼働時間ならびに分解点検後の稼働時間をお知らせ下さい。計算結果をご報告いたします。最適な採油方法本試料油は、ドラム缶に移送してから油を採油されています。別紙油粒子の沈降の影響に示すようにドラム缶で撹拌がなくなり固形物が沈降するため、油中汚染度は低くなると推定されます。今後の採油は、極力運転中もしくは停止直後の油槽中層部から実施されることを推奨します。フェログラフィー異常摩耗の早期発見パラメータとして摩耗粒子を定量化して評価するフェログラフィーのIs値は、前回のの乗から乗に上昇しており、潤滑状態が厳しくなっていることを示していました。摩耗粒子の形態で比較的多く観察された粒子は、潤滑状態が正常な場合に発生する摩耗粒子外部から混入したと思われる鉄錆、砂等でした。これらの摩耗粒子が観察された場合、潤滑部で発生している摩耗形態は、正常なマイルド摩耗が発生していることが分かります。Iカップリング発光分光分析供試の潤滑油を分析した結果、検出された金属元素は、SOAPの結果表に示すように、鉄、リン、カルシウム、バリウム、アルミニウム、ナトリウム、ホウ素でした。検出されたこれらの金属元素から発生箇所を推定すると鉄・ギヤ歯面・軸受等リン・オイル添加剤カルシウム、バリウム、アルミニウム、ナトリウム、ホウ素・外部混入異物であると思われます。このうち、機械部品が摩耗したと思われる元素はのグループです。前回に比較して計数汚染度はNAS級からNAS級以上にランク増加し、当社推奨の管理限界値を超えていました。フィルタ表面の異物観察で表面が茶褐色で鉄錆、砂等が観察されたことから、汚染度が高い要因は、摩耗と外部混入異物の影響と思われます。前回同様に粘度、水分、酸価、IRの各データは良好でした。
報告№109-09136 報告№110-00517 | 分析№109-001160 分析№110-002354 | 110-002354 | Iカップリング発光分光分析供試のタービン油を分析した結果、SOAP／D－SOAPで鉄、銅、錫、リン、亜鉛、カルシウム、アルミニウム、ケイ素、ナトリウムが検出されました。これらの検出された金属元素から発生箇所を推定すると鉄、銅、錫・軸受等リン、亜鉛、カルシウム、アルミニウム、ケイ素、ナトリウム・外部混入異物であると思われます。このうち、機械部品が摩耗したと思われる元素はのグループです。ケイ素の検出SOAPでケイ素が検出されました。一般に、潤滑油中からケイ素が検出された場合の原因として、シリコン油或いは、シリコン系の添加剤が検出されるフェログラフィーおよびフィルタ表面の異物観察で砂が多く観察されて検出されるシリコングリースをシール部に塗布している場合、このシリコングリースが潤滑油に混入して検出されるなどが挙げられますが、今回検出が比較的高濃度であることからの可能性が考えられます。については、分析結果では確認することが出来ませんので、これに関する情報があれば提供をお願いします。フェログラフィー異常摩耗の早期発見パラメータとして摩耗粒子を定量化して評価するフェログラフィーのIs値は、潤滑状態が厳しいの乗でした。摩耗粒子の形態で比較的多く観察された粒子は、潤滑状態が正常な場合に発生する摩耗粒子と、異物の噛み込みなどで発生する切削粒子、そして金属潤滑部が局部的に油膜切れを起こして発生するシビア粒子、局部的に高圧・高温となる場合に発生するフリクションポリマ、外部から混入したと思われる鉄錆、樹脂等でした。このような摩耗粒子が観察された場合には、潤滑部では正常なマイルド摩耗と切削摩耗、そして凝着摩耗が発生していることが分かります。特に、切削摩耗は、他の摩耗形態に比較して摩耗進行速度が速く、転がり軸受でこの摩耗形態が発生した場合には寿命が分の程度に低下することも知られています。切削摩耗により生じた軌道面の損傷が起点となって転がり軸受の寿命となるフレーキングに進展することが懸念されます。フリクションポリマは、潤滑油が軌道面に押し込められ高圧状態になると同時に、圧縮熱により高温状態になった結果、基油自身が重合反応を起こし生成することが知られています。そのため、高圧高温状態の解消がなされなければ、潤滑油の劣化が進行し、粘度上昇に因る潤滑異常に進展する場合があります。計数汚染度は当社推奨の管理限界値に到達していました。フィルタ表面の異物観察で金属片、鉄錆等が観察されたことから、汚染度が高い要因は、摩耗と外部混入異物の影響と思われます。IRの結果、IRチャートに示すように新油に比較して異なるピークが確認されたことから、油名が違うか、或いは、異種油が混入した可能性があります。尚、別紙RBOTの減少傾向から油の余寿命を求めた結果、この減少傾向のまま継続使用した場合は、年月には限界値に到達すると推定されました。継続使用していた場合、既に当社推奨の管理限界値に到達していたと思われます。潤滑油および軸受は継続使用可能な状態にあるものの、摩耗の進行が懸念されるため、以下の対策が必要です。定期的な分析摩耗の進行を監視するため、定期的に分析を実施し、摩耗の進行状況を確認することを推奨します。再分析の時期を理論的に求めたところ、最短で約時間となります。この時間は、油中汚染物が均一になるために必要とする時間であり、この時間を経過すれば、油が入れ替わっていても再分析の結果から状態の傾向を確認することが可能となります。そのため、試運転などで数時間の運転が可能であれば、より的確に状況が確認できますので再分析を推奨します。油槽内の清掃潤滑油が汚染されていることから、油槽内は汚染されていると思われます。更油をする際には、油槽内を清掃し、更油する新油もNAS級程度の清浄な潤滑油を更油することを推奨します。シリコン系のグリースや添加剤の確認シリコン系の添加剤やグリースを使用している箇所があるかについてご確認下さい。異種油の混入、油名の確認異種油の混入の有無、油名を再度ご確認下さい。
報告№104-0122 | 分析№104-00954 | 104-00954 | 分析の結果、前回に比較して計数汚染度、重量汚染度共に当社推奨の管理限界値を超えていました。摩耗粒子形態観察で、外部から混入した鉄錆・砂が多く観察されたことから、汚染度が高い原因は、外部から混入した異物によるものと考えられました。直ちに異常ではないものの、今後、これらの異物が軸受摺動面に噛み込み摩耗が進行することが懸念されるため、至急濾過を実施されることを推奨します。これらのことは、計数汚染度が、前回のNAS級からNAS級以上にランク上昇し、重量汚染度が、前回のmg/mlからmg/mlに上昇し、共に当社推奨の管理限界値を超えていたこと光学顕微鏡写真に示すように、赤錆・砂が多く観察されたこと異常摩耗の早期発見パラメータであるフェログラフィーのIs値が、の乗と高く、摩耗粒子形態観察で、外部から混入した鉄錆・砂が多く観察されたことD－SOAPで、鉄がppm、メタルの主成分である錫が、外部から混入したと思われるナトリウムがppm検出されたこと以上のことから判断しました。
報告№106-0271 報告№106-0271 | 分析№106-01617・1618 分析№106-01617・1618 | 106-01617_1618 | 、汚染度、は、全て良好な状態にあると判断します。濾過効率は出口サンプリング弁の汚染度が、NAS級と入口サンプリング弁に比較してランク上昇しているため、減少率を求めることができませんでした。を示す粘度、水分、全酸価、IRの各データが油清浄器入口、出口共に良好であることから、この油は継続使用可能と判断します。油清浄器の濾過効率による油汚染度管理に関する考察油清浄器の濾過効率の指標であるβ値を確認するため、油清浄器の入口側と出口側の配管より採油を実施し、計数汚染度を実施しました。その結果を下表に示します。 ・ここで、 EMBEDExcel.Sheet.表に示す通り、油清浄器入口に比較して出口の粒子数が大きな値を示しており、濾過効率を求めることができませんでした。今回のように油清浄器の入口と出口の粒子数を比較し、出口側の粒子数が多くなる現象が見られた場合、その原因として考えられるのは、採油配管の排油が十分ではなく、配管内に滞留していた錆などの汚染粒子が混入した状態で採油した油清浄器の濾過材に捕捉されている汚染粒子が流出し始めている採油試料が入れ替わった事などが考えられます。機器の摩耗本機器は、油清浄器が設置されており油中粒子数は常に除去されていますが、今回の分析では上述したとおり、入口側と出口側の汚染度データが逆転していたため油清浄器の濾過効率を求められず、定量的な評価はできませんでした。そこで、今回は油中の摩耗粒子の形態から摩耗状況を確認しました。油中摩耗粒子を詳細に観察した結果、油清浄器入口の試料油中には、摩耗粒子はほとんど観察されていないことに対して、油清浄器出口の試料油中には、油膜切れにより発生した摩耗粒子、外部混入異物が観察されました。このフェログラフィーの結果から、出口側の汚染粒子数が上昇した原因は～が考えられました。原因がで潤滑油系統にソレノイドバルブなどがある場合、流出した粒子がバルブのスプールなどに噛み込み、バルブの動作障害を発生させる可能性も考えられますので、原因を特定するため再度採油分析を実施し、汚染度の変化を確認することを推奨します。尚、採油は主機停止時間後に配管ドレンから実施しているため、油循環中の採油に比較して油中粒子が沈降して均一に分散できていない状況で採油している可能性があり、油が循環している状態で採油を実施した場合に比較して、分析データが変動し、正確な判断ができない可能性があります。今後の採油は、停止直後、或いは、油循環中に潤滑油が十分に循環している箇所から採油を実施されることを推奨します。
報告№106-0412 報告№106-0412 | 分析№106-02325 分析№106-02325 | 106-02325 | 分析の結果、全てのデータが良好であることから、この油は継続使用可能と判断します。は良好と判断します。粘度は良好と判断します。粘度はmm/sと新油値mm/sに比較して、粘度変化率は+％で、当社推奨の管理限界値である±％以内にあり、良好と判断します。水分は良好と判断します。水分はppmと当社推奨の管理限界値の以下であり、良好と判断します。全酸価は良好と判断します。全酸価は.mgKOH/gと新油値.mgKOH/g以内にあり、良好と判断します。IRの結果、良好と判断します。IRの結果、油劣化の兆候を示すカルボン酸の吸収が確認されていないことから、良好と判断します。RBOTの結果、良好と判断します。RBOTはminと当社推奨の管理限界値のmin以上であり、良好と判断します。は良好と判断します。計数汚染度は良好と判断します。計数汚染度はNAS級と当社推奨の管理限界値のNAS級以内であり、良好と判断します。重量汚染度は良好と判断します。重量汚染度は.mg/mlと当社推奨の管理限界値のmg/ml以内であり、良好と判断します。機器の潤滑状態機器の潤滑状態は正常と判断します。SOAPの結果は良好です。SOAPの結果、鉄がppm、銅がppm、油の添加剤成分であるバリウムが検出されました。D－SOAPの結果は良好です。D－SOAPの結果、鉄が、銅が、錫が、油の添加剤成分であるバリウムが、外部から混入したカルシウム、ナトリウムが共に検出されました。フェログラフィーの結果は良好です。異常摩耗の早期発見パラメータであるフェログラフィーのIs値がと良好の範囲にあり、潤滑状態は良好と判断します。
報告№109-09014 報告№109-09014 | 分析№109-000358 分析№109-000361 | 109-000361 | グリースの物理的性状、汚染度、軸受の潤滑状態を確認する。グリースの物理的性状グリースの物理的性状を示すちょう度を除く項目は良好でした。ちょう度が当社推奨の管理下限値を超え、新グリースのに比較して低下しになっており、グリースが硬化していることが分かりました。硬化したグリースは、油分の流動性が低下し、ギヤ歯面での良好な油膜保持に影響がでる可能性があるため、グリースを交換されることを推奨します。ギヤの潤滑状態SOAP／D－SOAPで鉄が検出されたものの、ギヤ歯面から発生した摩耗粒子が観察されなかったことから、ギヤは継続使用可能と判断します。尚、報告書の管理表中に示しているSOAP／D-SOAPは、グリース潤滑の場合、摩耗粒子が均一に分散していないため、測定値が大きく変動することがありますので参考値としてお考え下さい。
報告№104-8046 報告№104-8046 | 分析№104-02307 分析№104-02307 | 104-02307 | 精点Aを実施した結果から、使用油と新油を比較したところ変色が確認されたため、その原因を調査すること機器に異常がないかを確認することの点を目的としました。タービン油が変色する原因は、外部混入異物により変色する。内部発生異物により変色する。外部給気方式のエアーコンプレッサーがある場合、コンプレッサーの潤滑油がミスト状になって混入してタービン油と混ざって変色する。油の劣化により変色する。以上の点です。この点について変色原因を以下のように検討しました。はじめにについて検討しました。外部混入異物は、鉄錆・砂やペイントなどが何らかの原因で混入し、そのため、汚染度が上昇し、タービン油が変色しますが、フェログラフィーの摩耗粒子形態観察から、外部から混入した異物はほとんど観察されませんでした。次にについて検討しました。内部発生異物は、金属接触により摩耗が発生することが考えられます。そのため、汚染度が上昇し、油が変色することがあります。計数汚染度が前回と同じくNAS級とやや高い値を示し、摩耗粒子形態観察で、摩擦熱が高い場合に発生する黒錆が多く観察されました。又、D－SOAPの結果、前回に比較して鉄濃度がからに増加しており、サーボシリンダ内壁で摩耗が進行していたと考えられます。更にについて検討しました。エアーコンプレッサーの潤滑油がミスト状になって圧油に混入した場合は、赤外線吸収スペクトル法で新油と比較するとスペクトルに差異が確認されると思われます。しかし、今回の結果からは差異が確認されませんでした。この結果から、エアーコンプレッサーの潤滑油の混入は確認されませんでした。最後にについて検討しました。油劣化は、全酸価やIRにより確認します。今回の分析結果では、IRで酸化防止剤の減少が確認され、全酸価が新油値.mgKOH/gから.mgKOH/gに低下していることが確認されました。以上のことから、およびは変色の原因としては可能性が低く、の摩耗粒子の発生との酸化防止剤の低下が原因として考えられます。は、定常的な状態で推移しており、摩耗速度が増加する厳しい状況にはないため、～ヶ月後に精点Bを実施し、汚染状況及び摩耗の進行状況を確認することで良好な運転状態が確保できるものと考えます。これらのことは、異常摩耗の早期発見パラメータであるフェログラフィーのIs値が、の乗とやや高く、摩耗粒子形態観察の結果、摩擦熱が高い場合に発生する黒錆がやや多く観察されたことD－SOAPの結果、前回に比較して鉄濃度がからに増加していたこと以上のことから判断しました。
報告№109-09136 報告№112-00589 | 分析№109-001160 分析№112-002449 | 112-002449_date130403 | 分析の結果、潤滑油の劣化はなく、汚染度は良好な範囲にあることから、継続使用可能な状態にあると判断します。軸受分析の結果、軸受は継続使用可能な状態にあると判断します。但し、切削摩耗や疲労摩耗が発生しており、今後も摩耗の進行を傾向監視するため、以下の対策を推奨します。定期的な分析定期的に分析を実施することにより、データの変化から異常の兆候を早期に発見することが可能となります。また、今回は対象設備の初回分析であるため、あと最低でも回分析を実施し、分析データの変化から今後の分析周期を検討することを推奨します。は良好と判断します。粘度粘度は、mm/sと新油値mm/sに比較して、粘度変化率は-.％で、当社推奨の管理限界値である±％以内であり、良好と判断します。水分は、.ppmと当社推奨の管理限界値の以下であり、良好と判断します。酸価は、.mgKOH/gと新油値.mgKOH/g以下であり、良好と判断します。IRIRチャートの結果、新油と使用油のスペクトルパターンはほぼ一致し、また、油劣化の兆候を示すカルボン酸の吸収が確認されていないことから、良好と判断します。は良好と判断します。計数汚染度計数汚染度は、NAS級と当社推奨の管理限界値NAS級以下であり、良好と判断します。重量汚染度は、.mg/mlと当社推奨の管理限界値mg/ml以下であり、良好と判断します。光学顕微鏡写真重量汚染度で濾過したフィルタ表面上の夾雑物を光学顕微鏡で観察した結果、金属片、鉄錆、砂等が観察されました。はフェログラフィーおよびSOAP-Tの結果から総合的に判断した結果、継続使用は可能ですが、機器の機能を保持するためにも傾向管理が有用と考えます。フェログラフィー【定量分析：Is値】Is値は異常摩耗の早期発見パラメータのつで、摩耗粒子を定量化するために用います。今回のIs値はの乗と高い値でした。フェログラフィー【定性分析：摩耗粒子および摩耗形態観察】観察された代表的な摩耗粒子は、以下の通りでした。切削粒子・異物や金属表面の微小突起による切削摩耗により発生。疲労摩耗粒子・繰返し応力を受けて発生。フリクションポリマ・局部的に高圧・高温となる場合に発生。観察された摩耗粒子の中には、μmサイズの大型の疲労摩耗粒子が観察されました。疲労摩耗粒子は、視野に個と少ないことから、直ちに異常ではないものの、今後さらに摩耗が進行することが懸念されます。また、観察された摩耗粒子の中でも切削粒子は、注意が必要です。摩耗形態の中でも切削摩耗は摩耗進行速度が速く、転がり軸受でこの摩耗形態が発生した場合には寿命が分の程度に低下することも知られており、切削摩耗により生じた軌道面の損傷が起点となって、転がり軸受の寿命となるフレーキングに進展することから、傾向監視が必要です。Iカップリング発光分光分析【SOAP-T】検出された金属元素から発生箇所を推定すると、以下の通りでした。鉄、ニッケル、亜鉛・軸受等カルシウム、バリウム、ナトリウム・外部混入異物
報告№107-4545 報告№108-5112 | 分析№107-02185 分析№108-03632 | 108-03632 | トライボ診断の結果、全てのデータが良好であることから、この油は継続使用可能と判断します。は良好と判断します。粘度は良好。粘度は.mm/sと新油値.mm/sに比較して、粘度変化率は+.％で、当社推奨の管理限界値である±％以内にあり、良好と判断します。粘度はmm/sとなっています。粘度はmm/sとなっています。粘度指数はとなっています。粘度指数はとなっています。水分は良好。水分はppmと当社推奨の管理限界値の以下にあり、良好と判断します。全酸価は良好。全酸価はmgKOH/gと新油値mgKOH/g以内にあり、良好と判断します。
報告№109-09429 報告№109-09429 | 分析№109-002717・2718 分析№109-002717・2718 | 109-002717_2718 | 結論軸受は継続使用可能な状態にあると判断します。尚、報告書の管理表中に示しているSOAP／D-SOAPは、グリース潤滑の場合、摩耗粒子が均一に分散していないため、測定値が大きく変動することがありますので参考値としてお考え下さい。分給機が一時的に回転しなくなった原因下部ベアリングのグリース中の摩耗粒子を分析した結果、潤滑状態が正常であることが確認されており、分給機が回転しなくなった原因は、下部ベアリングの損傷ではないことが確認されました。本試料のように、グリースが分析試料である場合には、グリースの採取箇所や採取方法によってばらつきが生じやすく、大型の摩耗粒子が発生していても採取されていない可能性もありますので、可能であれば、分析数量を増やすこともひとつの方法と考えられます。
報告№103-6152 | 分析№103-02957 | 103-02957 | 濾過前の試料油を分析した結果、サーボシリンダ内壁、或いは、ポンプに摩耗が発生していると考えられました。現状では良好な範囲にあるものの、Is値がの乗となり、管理のオーダーが注意レベルに近づきつつある状態です。このまま摩耗が進行し汚染度が上昇した場合、バルブ類の動作不良が発生すること懸念されますので、予防処置としてヶ月後を目安に分析を実施し、摩耗の進行状況及び汚染度の上昇程度を確認されることを推奨します。これらのことは、異常摩耗の早期発見パラメータであるフェログラフィーのIs値が、の乗と良好の範囲にあるものの、摩耗粒子形態観察で、金属接触が厳しい場合に発生するシビア粒子、摩擦熱が高い場合に発生する黒錆が多く観察されたことD－SOAPで、前回に比較して鉄が.からに上昇したこと以上のことから判断しました。
報告№105-0186 | 分析№105-01258 | 105-01258_○ | トライボ診断により、機器軸受の潤滑状態、潤滑油の劣化状態を診断することを目的としました。分析の結果、摩耗粒子形態観察で外部から混入した鉄錆が多く観察されました。直ちに異常ではないものの、今後、これらの異物がベアリング軌道面に噛み込み摩耗が進行することが懸念されるため、次回のトライボ診断では、この点にご注意下さい。このことは、以下のことから判断しました。前回の採油時にほぼ全量更油されているにもかかわらず、計数汚染度がNAS級にあること。異常摩耗の早期発見パラメータであるフェログラフィーのIs値がの乗とやや高く、摩耗粒子形態観察の結果、外部から混入した鉄錆がやや多く観察されたこと。
報告№103-8082 | 分析№103-01814 | 103-01814 | 分析の結果、光学顕微鏡写真に示すように、外部から混入した異物が多く見られました。これは、採油が集油槽ドレン配管から採油を実施したため、廃油を実施しても、配管内の汚染物が除去しきれず、残っていたためと思われます。仮に、これらの異物が油中に分散していた場合、シリンダ摺動面に噛み込み摩耗が進行する場合がありますので、可能であれば、循環中に油槽中層部から再度採油を実施し、を確認されることを推奨します。尚、油槽中層部から採油することができない場合は、ヶ月後に再度分析を実施し、汚染状況及び摩耗の進行状況を確認されることを推奨します。これらのことは、計数汚染度がNAS級と当社推奨の管理限界値内にあるものの、光学顕微鏡写真に示すように、外部から混入した異物が多く見られたことから判断しました。尚、を示す粘度、水分、全酸価、IR、RBOTの各データは、全て良好の範囲にあり、継続使用可能と判断します。
報告№109-09447 報告№114-00270 | 分析№109-002790 分析№114-000995 | 114-000995 | 分析の結果、全てのデータが良好の範囲にあることから、潤滑油および軸受は継続使用可能な状態にあると判断します。分析結果異常摩耗の早期発見のパラメータであるIs値は、前回のレベルからレベルに低下し、正常です。したがって、潤滑油診断は現在の周期で問題ないと思われます。フェログラフィーで観察された代表的な粒子は、以下の通りです。正常な摩耗粒子・潤滑状態が正常なマイルド摩耗により発生。疲労摩耗粒子・繰返し応力による金属疲労で発生。大型化するとフレーキングの発生が懸念されます。水分、計数汚染度は、前回同様に良好です。．粘度、酸価は、前回同様に良好です。
報告№108-0183 報告№108-0183 | 分析№108-01266 分析№108-01266 | 108-01266 | 分析の結果、ギヤ歯面、転がり軸受の軌道面、共に潤滑状態は正常であることが確認され、ギヤおよび軸受は継続使用可能な状態にあると判断します。これらのことは、D－SOAPの結果、ギヤ歯面及び転がり軸受の摩耗により発生する鉄が検出されたものの、フェログラフィーの摩耗粒子形態観察の結果、観察された摩耗粒子がμm以下の微小な摩耗粒子が支配的であったこと以上のことから判断しました。計数汚染度は良好と判断します。計数汚染度は良好と判断します。計数汚染度はNAS級と当社推奨の管理限界値のNAS級以内にあり、良好と判断します。重量汚染度はmg/mlでした。重量汚染度はmg/mlでした。機器の潤滑状態フェログラフィーの結果、観察された摩耗粒子がμm以下の微小な摩耗粒子が支配的でした。SOAPの結果、銅が検出されました。SOAPの結果、摩耗により発生する銅、油の添加剤成分であるリンが検出されました。D－SOAPの結果、鉄が検出されました。D－SOAPの結果、摩耗により発生する鉄が検出されました。フェログラフィーの結果、ギヤ歯面及び転がり軸受は継続使用可能な状態にあると判断します。異常摩耗の早期発見パラメータであるフェログラフィーのIs値がの乗とやや高いものの、摩耗粒子の形態観察の結果、μm以下の微小な摩耗粒子が多く観察されました。
報告№108-8010 報告№108-8010 | 分析№108-01652 分析№108-01652 | 108-01652 | 分析の結果、摩耗粒子の形態観察で電子顕微鏡による摩耗粒子の観察結果から、本試料油中の摩耗形態は、潤滑状態が正常なマイルド摩耗と、異物の切削作用で発生する切削摩耗が混在していたことが判りました。これは、写真aに示す通り、多くは正常な潤滑状態で発生する摩耗粒子と異物による切削作用で発生する摩耗粒子が観察されたことから判断しました。異物の噛み込みなどで発生する切削粒子がやや多く観察され、写真の測定№でカールした切削粒子が観察されたことから、摩耗形態は切削摩耗であることが判りました。観察されている摩耗形態が正常な摩耗粒子が発生するマイルド摩耗であることから、現在のところ、シリンダおよびピストンリング、クランクメタル等の摩耗、鉛・銅を使用した箇所の摩耗、溶融の状態はいずれも軽微であり、軽微であり、継続使用可能と判断します。が、但し、若干観察されている切削摩耗は、異物が混入していない状態に比較して摩耗進行速度が速く注意が必要です。今後更に摩耗が進行することが懸念されるため、定期的に分析を実施し、摩耗の進行状況を確認されることを推奨します。このことは、異常摩耗の早期発見パラメータであるフェログラフィーのIs値がの乗と高く、写真baに示すように摩耗粒子の形態観察で異物の噛み込みにより発生する切削粒子がやや多く観察されたこと写真bフェログラフィーによる摩耗粒子の観察結果摩耗粒子をSEM・XMAで詳細に観察した結果、写真cbに示す切削粒子および正常な潤滑状態で発生するμm以下の小径粒子が観察され、これらの組成割合は、鉄、クロム、マンガンの割合が高い粒子が多く観察されたこと写真c電子顕微鏡による摩耗粒子の観察結果SOAPの結果で鉄、鉛、銅、錫が検出されたこと以上のことから総合的に判断しました。尚、以下の点に注意すべき点がみられました。カルシウムの検出SOAPによる油中金属濃度の結果でカルシウムが検出されたことから、油の添加剤成分が析出したものと思われます。カルシウムは、軸受メタルなどの摺動面の油膜に噛み込むサイズであるこが短命化することがあります。カルシウムがこのように高濃度になるのは、一般にディーゼルエンジンの燃焼ガスや、未燃焼ガスが、燃焼室から潤滑部に入り込んでいるため起きていると推定されます。この現象は、オイルリングやトップリングが正常であれば、発生しにくいものですが、オイルリングなどが摩耗していると、燃焼ガスや未燃焼ガスが燃焼室から潤滑油中に入いり易くなると思われます。カルシウム濃度がこのように高い場合、軸受メタルは比較的短時間で摩耗する事を当社の研究で判明していますが、本機は、稼働率が極めて低い非常用ディーゼル発電機であるため、稼働率の高い営業用ディーゼル発電機に比較し、メタル摩耗の進展も極めて小さいと思われます。念のため、メタル摩耗の進展予防策として、μm以下のカルシウムを濾過できる精密な濾過機で濾過を実施し、汚染度を正常にされることを推奨します。粘度の低下は、水分、全酸価、IRは良好の範囲にあるものの、粘度の低下が確認されました。低下が確認された粘度は、当社推奨の管理限界値内にあるものの新油値の.mm/sに比較して-％のmm/sに低下していることが確認されました。粘度低下の原因は、潤滑油中に混入した燃料油の影響などが考えられます。粘度が低下したままの運転は、軸受の油膜形成に影響が出たり、或いは、潤滑油槽内での異常燃焼の遠因となる事もありますので注意が必要です。定期的に分析を実施し、規定の粘度範囲内で使用されることを推奨します。粘度の低下が確認されました。粘度は当社推奨の管理限界値を超えていました。粘度はmm/sと新油値.mm/sに比較して、粘度変化率は-％で、当社推奨の管理限界値である±％を超えていました。水分は良好と判断します。水分はppmと当社推奨の管理限界値の以下であり、良好と判断します。全酸価は良好と判断します。全酸価はmgKOH/gと新油値mgKOH/gに比較して高い値であるものの、IRの結果で油劣化の兆候を示すカルボン酸の吸収が確認されていないことから、良好と判断します。IRは良好と判断します。IRの結果、油劣化の兆候を示すカルボン酸の吸収が確認されていないことから良好と判断します。計数汚染度はやや汚染されていました。計数汚染度はNAS級以上でした。計数汚染度はNAS級以上でした。重量汚染度は.mg/mlでした。重量汚染度は.mg/mlでした。機器の潤滑状態SOAPによる油中金属濃度の結果、油の添加剤成分であるカルシウムが検出され、摩耗粒子の形態観察の結果、異物の噛み込みなどで発生する切削粒子がやや多く観察されました。SOAPによる油中金属濃度の結果、銅が比較的多く検出されました。SOAPによる油中金属濃度の結果、鉄、鉛、銅、油の添加剤成分であるリン、亜鉛、カルシウム、外部から混入したと思われるマグネシウム、ケイ素、ホウ素が検出されました。SOAPによる油中金属濃度の結果、油の添加剤成分であるカルシウムが比較的多く検出されました。SOAPによる油中金属濃度の結果、鉄、油の添加剤成分であるリン、亜鉛、カルシウム、外部から混入したと思われるナトリウムが検出されました。フェログラフィーの結果、異物の噛み込みなどで発生する切削粒子がやや多く観察されました。異常摩耗の早期発見パラメータであるフェログラフィーのIs値がの乗と高く、摩耗粒子の形態観察の結果、異物の噛み込みにより発生する切削粒子がやや多く観察されました。SEM・XMAの結果、鉄、クロムを含む粒子が比較的多く観察されました。SEM・XMAで粒子を詳細に観察した結果、フェログラフィーで観察されたμm以下の小径粒子の組成割合は、鉄、クロム、マンガンの割合が高い粒子が多く観察されました。また、写真の№でカールした切削粒子が観察されました。
報告№109-09136 報告№112-00087 | 分析№109-001160 分析№112-000240 | 112-000240 | 潤滑油および軸受は継続使用可能な状態にあると判断します。但し、今後も摩耗の進行を傾向監視するため、以下の対策を推奨します。スラッジの無害化スラッジの発生により起動開度が増加することがありますので、起動時に起動開度の確認と同時に、当社製清浄分散剤TS－の投与によるスラッジの無害化を推奨します。フェログラフィーIs値は異常摩耗の早期発見パラメータのつで、摩耗粒子を定量化するために用います。前回に比較してIs値はの乗からマイナス乗に低下し、潤滑状態は正常と判断できます。Iカップリング発光分光分析【SOAP／D－SOAP】検出された金属元素は、SOAP／D－SOAPの結果表に示すように、銅、カルシウム、バリウム、ナトリウムでした。検出された金属元素から発生箇所を推定すると銅・軸受等バリウム・オイル添加剤カルシウム、ナトリウム・外部混入異物であると思われます。このうち、機械部品が摩耗したと思われる元素はのグループです。前回に比較して計数汚染度はNAS級からNAS級にランク低下し、良好でした。重量汚染度はmg/mlからmg/mlに減少したものの、やや高い値でした。D－SOAPで油の添加剤成分であるバリウムが検出され、フィルタ表面の異物観察で表面が茶褐色で鉄錆、砂等が観察されたことから、汚染度が高い要因は、摩耗とスラッジ、そして外部混入異物の影響と思われます。このスラッジは、主機停止中などの油温が低い状態で析出し、軸受表面に固着するため、主機起動時の静摩擦係数が上昇し、起動時のトルクが上昇することが懸念されます。前回同様にIR、RBOTの各データは良好でした。
報告№107-0522 報告№107-0522 | 分析№107-03035 分析№107-03035 | 107-03035 | トライボ診断を実施し、、汚染状態、潤滑状態を確認する。分析の結果、計数汚染度が当社推奨の管理限界値を超えていました。摩耗粒子の形態観察およびフィルタ写真で外部から混入したと思われる鉄錆、砂が多く観察されたことから、汚染度が高い要因は、外部混入異物の影響と考えられました。今後、これらの異物が軸受摺動面に噛み込み摩耗が進行することが懸念されるため、更油または濾過を実施し汚染度を改善することを推奨します。は良好と判断します。粘度は良好と判断します。粘度はmm/sと新油値mm/sに比較して、粘度変化率は-.％で、当社推奨の管理限界値である±％以内にあり、良好と判断します。水分は良好と判断します。水分はppmと当社推奨の管理限界値の以下であり、良好と判断します。全酸価は良好と判断します。全酸価は.mgKOH/gと新油値に比較して高い値を示しているものの、IRの結果で油劣化の兆候を示すカルボン酸が確認されていないことから、良好の範囲にあると判断します。IRの結果、良好と判断します。IRの結果、油劣化の兆候を示すカルボン酸の吸収が確認されていないことから、良好と判断します。計数汚染度は当社推奨の管理限界値を超えていました。計数汚染度は当社推奨の管理限界値を超えていました。計数汚染度はNAS級以上と当社推奨の管理限界値のNAS級を超えていました。重量汚染度は良好と判断します。重量汚染度はmg/mlと当社推奨の管理限界値のmg/ml以内であり、良好と判断します。機器の潤滑状態摩耗粒子の形態観察の結果、外部から混入したと思われる鉄錆、砂が多く観察されました。SOAPによる油中金属濃度を測定した結果は良好です。SOAPによる油中金属濃度を測定した結果、金属元素は検出されませんでした。SOAPによる油中金属濃度を測定した結果は良好です。SOAPによる油中金属濃度を測定した結果、鉄が、鉛が、オイルリングの主成分である銅が、亜鉛が、外部から混入したと思われるカルシウムが、アルミニウムが、ナトリウムが検出されました。フェログラフィーの結果、外部から混入したと思われる鉄錆、砂が多く観察されました。異常摩耗の早期発見パラメータであるフェログラフィーのIs値がの乗とやや高く、摩耗粒子の形態観察の結果、外部から混入したと思われる鉄錆、砂が多く観察されました。
|  | 10400807 | 分析NO － 年月日 トライボシステム診断レポート会社名 ○○殿 分析項目 機種 新油 粘度指数 流動点 機番・使用箇所 ラインサブドラム缶 粘度 引火点 油名 キャッスルクリーンSE/CCフルート 水分 全塩基価 油種 エンジンオイル 全酸価 銅板腐食 採油日 年月日 NAS等級 粘度 他情報 重量汚染度 摩耗状態の判定良好注意要処置汚染状態の判定良好注意要処置良好注意要処置総合考察＜＞粘度指数はであった。粘度はmm/s、粘度はmm/sであった。水分はであった。全酸価はmgKOH/gであった。汚染度NAS級＜、重量汚染度.mg/mlであった。流動点は-.であった。引火点はであった。全アルカリ価はmgKOH/gであった。銅板腐食はaであった。
報告№109-09136 報告№114-00236 | 分析№109-001160 分析№114-000802 | 114-000802 | 対象設備は継続使用可能な状態にあると判断します。但し、今後の摩耗推移を確認するためにも傾向監視を継続することが有効です。潤滑油は水分濃度が高く、水分の影響よって発生する腐食摩耗や油膜形成不良による摩耗が懸念されるため、以下の対策を推奨します。部分更油或いは更油水分の影響により金属表面で腐食摩耗が発生し、発生した鉄錆等の粒子が潤滑部に噛み込み摩耗が進行することがありますので、更油或いは部分更油などにより相対的に水分濃度を低くするなどの方法を推奨します。定期的な分析今後の切削摩耗、凝着摩耗の推移を監視するため、定期的な分析実施を推奨します。新油との比較による評価ディーゼルエンジン用の潤滑油は、劣化の状態を知るための項目として塩基価や酸価があります。塩基価は、燃焼により発生する酸成分を中和させる目的で、新油でmgKOH/g程度ありますが、酸価は公表されていないことから、新油との比較で劣化状態を評価することができませんでした。潤滑油の性能低下を評価するには新油と比較することが必要であるため、今後は、新油の提供をお願いします。異常摩耗の早期発見のパラメータであるIs値は、レベルとやや高い値でした。また、潤滑部の摩耗が認められたため、定期的に潤滑油分析を実施し、摩耗推移を監視することが有用と考えます。フェログラフィーで観察された代表的な粒子は、以下の通りです。正常な摩耗粒子・潤滑状態が正常なマイルド摩耗により発生。切削粒子・異物や金属表面の微小突起による切削摩耗により発生。黒錆・潤滑状態がやや厳しい凝着摩耗により発生。局部的な厳しい金属接触と高い摩擦熱が発生していたことを示します。砂等・外部から混入したと考えられます。切削粒子、黒錆は、摩擦面が将来的に異常摩耗へ進展する可能性を示唆しているため、傾向監視が有用と思われます。詳細は、別紙傾向監視が必要な摩耗粒子をご覧ください。メタルの摩耗メタルの主成分である錫がSOAPでppm、鉛がD-SOAPで検出されたことから、コンロッドメタル、クランクメタルが局所的に摩耗していると推定されました。ディーゼルエンジンのメタルは、別紙コンロッドメタル・クランクメタルの摩耗に示すように、一般的にホワイトメタル層、ニッケル層、銅と鉛の合金であるケルメット層の順に積層構造になっています。今回、ケルメット層の鉛が検出されていますが、濃度がと非常に低濃度であるため、継続使用に支障がない範囲であると判断します。引き続き分析データによる傾向監視を推奨します。計数汚染度はNAS級を上回っており、汚染されていました。粒度分布は.～μmの範囲にあり、中心粒径は.μmでした。また、粒度分布も、μm以下の範囲で分布が多くみられました。汚染物はμm以下の粒子が多いことから、燃焼時に発生したすすが主体であると推定されます。粘度、IR、塩基価の各データは良好です。水分はと当社推奨の管理限界値を超えていました。今後、水分の影響でエンジン内部に錆が発生し、その影響で摩耗が発生する懸念があります。酸価はmgKOH/gでした。当社に新油データがなかったことから、新油との比較による評価ができなかったため、今後は新油を同時に分析することが有用です。
|  | 113-001963 | 対象設備は継続使用可能な状態にあると判断します。但し、今後の摩耗進行の有無を確認するためにも傾向監視を継続することが有効です。に示す内容をご確認ください。潤滑油潤滑油は油名が不明であることから、性能評価をすることが出来ませんでした。に示す内容をご確認ください。定期的な分析摩耗推移の傾向を把握し、摩耗進行の将来予測を行うために、定期的に分析を実施することを推奨します。新油の分析粘度、塩基価は、油の性能を評価するパラメータの一種です。油の性能低下は、新油との比較が必要なことから、未使用油の提供および分析による比較評価を推奨します。はフェログラフィーおよびSOAP-Tの結果から総合的に判断した結果、継続使用は可能ですが、機器の機能を保持するためにも傾向管理が有用と考えます。フェログラフィー【定量分析：Is値】Is値は異常摩耗の早期発見パラメータのつで、摩耗を定量化するために用います。Is値はの乗とやや高い値でした。フェログラフィー【定性分析：摩耗粒子の形態観察】比較的多く観察された粒子は、以下の通りです。正常な摩耗粒子・潤滑状態が正常なマイルド摩耗により発生。切削粒子・異物や金属表面の微小突起による切削摩耗により発生。シビア粒子・潤滑状態がやや厳しい凝着摩耗により発生。金属潤滑部が局部的に油膜切れを起していると考えられます。観察された摩耗粒子の中でも切削粒子、シビア粒子は、将来的に異常摩耗へ進展する可能性を示唆しているため、傾向監視が必要と思われます。詳細は、別紙傾向監視が必要な摩耗粒子をご覧ください。Iカップリング発光分光分析【SOAP-T】摩耗発生箇所は、以下のように推定します。鉄、鉛、銅、錫・エンジン部品等リン、亜鉛、カルシウム・添加剤アルミニウム、ナトリウム、マグネシウム・外部混入異物コンロッドメタル或いはクランクメタル等の摩耗SOAP-Tで錫が、鉛がppm、銅が検出されたことから、コンロッドメタル或いはクランクメタル等が摩耗していると推定します。詳細は、別紙コンロッドメタル・クランクメタルの摩耗をご覧ください。固形カルシウム化合物の生成SOAP-Tでカルシウムがppm検出されました。ディーゼルエンジンオイル中に検出されるカルシウムは、燃焼ガス中に含まれている硫黄分と反応して微小サイズの硫酸カルシウム、いわゆる石膏が生成されます。この影響については、別紙固形カルシウム化合物の生成をご覧ください。粘度粘度はmm/sでした。新油との比較による評価が必要です。水分はppmと当社推奨の管理限界値以下であり、良好でした。塩基価はmgKOH/gでした。新油との比較による評価が必要です。
報告№109-09136 報告№112-00542 | 分析№109-001160 分析№112-002258 | 112-002258 | 潤滑油および軸受は継続使用可能な状態にあると判断します。はフェログラフィーおよびSOAP-Tの結果から総合的に判断した結果、正常な状態にあると考えられます。フェログラフィー【定量分析：Is値】Is値は異常摩耗の早期発見パラメータのつで、摩耗粒子を定量化するために用います。今回のIs値はの乗と低い値でした。フェログラフィー【定性分析：摩耗粒子および摩耗形態観察】分析結果から比較的多く観察された粒子は、以下の通りでした。正常な摩耗粒子・潤滑状態が正常なマイルド摩耗により発生。樹脂・外部から混入したと考えられます。Iカップリング発光分光分析【SOAP-T】検出された金属元素から発生箇所を推定すると、以下の通りでした。鉄、銅、亜鉛・軸受等カルシウム、ナトリウム・外部混入異物は良好と判断します。計数汚染度計数汚染度は、NAS級と当社推奨の管理限界値NAS級以下にあり、良好と判断します。重量汚染度は、.mg/mlと当社推奨の管理限界値mg/ml以下にあり、良好と判断します。光学顕微鏡写真重量汚染度で濾過したフィルタ表面上の夾雑物を光学顕微鏡で観察した結果、鉄錆、砂等が観察されました。．は良好と判断します。粘度粘度は、mm/sと新油値mm/sに比較して、粘度変化率は+.％で、当社推奨の管理限界値である±％以内にあり、良好と判断します。水分は、ppmと当社推奨の管理限界値の以下にあり、良好でした。酸価は、.mgKOH/gと新油値.mgKOH/g以下にあり、良好と判断します。IRIRチャートの結果、新油と使用油のスペクトルパターンはほぼ一致し、また、油劣化の兆候を示すカルボン酸の吸収が確認されていないことから、良好と判断します。
報告№109-09136 報告№111-00065 | 分析№109-001160 分析№111-000404 | 111-000404 | 、汚染状態、は良好でした。潤滑油および軸受は継続使用可能な状態にあると判断します。今後は、本データを初期値として管理することを推奨します。
報告№108-0227 報告№110-00732 | 分析№108-01664 分析№110-003401 | 110-003401 | 【評価：A】Iカップリング発光分光分析供試のグリースを分析した結果、検出された金属元素は、油中金属濃度の結果表に示すように、鉄、クロム、アンチモン、ニッケル、錫、リン、亜鉛、カルシウム、バリウム、アルミニウム、ケイ素、ナトリウム、マグネシウムでした。これらの検出された金属元素から発生箇所を推定すると鉄、クロム、アンチモン、ニッケル、錫・軸受等リン、亜鉛、バリウム・グリース添加剤カルシウム、アルミニウム、ナトリウム、マグネシウム・増ちょう剤ケイ素・外部混入異物であると思われます。このうち、機械部品が摩耗したと思われる元素はのグループですが、中でもクロム、アンチモン、錫は転がり軸受と保持器が摩耗して検出されたのであり、グリースの油膜が局部的に破断していると推定されることから、今後は、定期的な分析により摩耗の進展を監視する必要があると思われます。フェログラフィー摩耗粒子の形態で比較的多く観察された粒子は、潤滑状態が正常な場合に発生する摩耗粒子でした。このような摩耗粒子が観察された場合には、潤滑部では正常なマイルド摩耗が発生していることが分かります。グリースの物理的性状【評価：C－】グリースの硬さを示すちょう度は、新グリース値のに比較してと上昇し、当社推奨の管理上限値を超えていました。軟化したグリースを使用した場合、グリースの漏洩や軸受等で油膜切れが発生することが懸念されます。【評価：C－】軸受は継続使用可能な状態にあると判断します。但し、グリースの軟化が確認されており、グリースの漏れや油膜切れによる摩耗の発生が懸念されるため、グリースの交換と傾向監視のための定期的な分析を推奨します。
報告№106-0147 報告№106-0147 | 分析№106-00930 分析№106-00930 分析№ | 106-00930 | 採油日 供試油 分析項目 規格・目的 - H.. 号ユニットGT主油タンク主機の状態：運転中採油箇所：フｨルタドレン 粘度 JISK 水分 JISK 全酸価 JISK 計数汚染度 NAS 重量汚染度 JISB 光学顕微鏡写真 光学顕微鏡による油中汚染物の観察 IR 赤外線吸収スペクトル法による油劣化の確認 SOAP/D-SOAP 油中金属元素濃度分析 フｪログラフｨｰ 油中摩耗粒子の観察 SEM 走査型電子顕微鏡による摩耗粒子の観察 XMA X線マイクロアナライザｰによる摩耗粒子の組成分析 経緯お客様からご提供いただいた経緯に関する情報は以下の通りです。・GT稼動中に潤滑油循環用ポンプモータに異常な振動を感知した。・ポンプ異常と判断し稼動を一旦停止した。・その後、モータ側ベアリングを交換した。目的・トライボ診断にて、、汚染度、潤滑状態を確認することにより、GT主油ポンプモータの振動発生原因が潤滑油そのものになかったかについて検討する。・振動発生に伴い、GT主油ポンプ自体の異常摩耗発生の有無を確認する。考察分析の結果、、が良好な状態にあることから、GT主油ポンプモータの振動発生原因が潤滑油の劣化や汚染の潤滑油そのものが原因ではなかったことが確認されました。一方、GT主油ポンプの異常摩耗有無の確認をフェログラフィーの摩耗粒子形態観察結果およびSOAP／D－SOAPの結果から検討しました。その結果、SOAP／D-SOAPで摩耗により発生する鉄などの金属元素が検出されず、かつ、フレッティングにより発生するμm未満の粒子が観察されていないことから、GT主油ポンプ自体に振動による影響は確認されませんでした。但し、本機器にはμmの精密なフィルタが設置されているため、発生した摩耗粒子の多くが捕捉されて異常な状態を見落としてしまう可能性があります。このフィルタは、油膜切れにより発生する大型の摩耗粒子を捕捉してしまうため、油膜切れにより発生する凝着摩耗発生の有無は把握できませんでした。次回分析を実施する際には、より正確に解析するためフィルタの入口と出口から採油を実施し、正確な濾過効率を元に摩耗の進行状況を確認されることを推奨します。
報告№107-0072 報告№107-0070 | 分析№107-00338 分析№107-00321 | 107-00321 | 本トライボ診断は、軸受の潤滑状態、汚染状況、油の劣化状態を確認することを目的としました。【軸受の潤滑状態】ベアリング軌道面の微小領域に摩耗が発生しているものの、転がり軸受の寿命の指標となるフレーキングの発生が確認されていないことから、現在のところ、ベアリングは継続使用可能な状態にあると判断します。但し、SOAP／D－SOAPの鉄が比較的多く検出され、異常摩耗の早期発見パラメータであるフェログラフィーのIs値がの乗と高く、マイクロフレーキングの発生が確認されているため、今後転がり軸受の寿命の指標となるフレーキングに進展することが懸念されるため、夏期ピーク前に再度分析を実施することを推奨します。【油の汚染状況】計数汚染度がナトリウム級以上と当社推奨の管理限界値を超えており、重量汚染度がmg/mlとやや高い値でした。【油の劣化状態】油の劣化状況を確認するために実施した粘度、水分、全酸価、IRの各データが良好であることから、この油は継続使用可能と判断します。
報告№108-0387 報告№109-09079 | 分析№108-02609 分析№109-000716 | 109-000716 | グリースの物理的性状、ギヤの潤滑状態を確認する。グリースの物理的性状グリースの物理的性状を示すちょう度を除く項目は良好でした。ちょう度が当社推奨の管理上限値を超え、新グリースのに比較してと上昇しており、グリースが軟化していることが分かりました。軟化したグリースを使用した場合、ギヤ歯面で油膜切れが発生し、摩耗が進行することが懸念されるため、グリース交換を推奨します。機器の潤滑状態D－SOAPで鉄および鉛が検出されたものの、異常と判断される摩耗粒子が観察されなかったことから、ギヤカップリングは継続使用可能と判断します。尚、報告書の管理表中に示しているSOAP／D-SOAPは、グリース潤滑の場合、摩耗粒子が均一に分散していないため、測定値が大きく変動することがありますので参考値としてお考え下さい。
報告№109-09136 報告№110-00354 | 分析№109-001160 分析№110-001612 | 110-001612 | Iカップリング発光分光分析摩耗状態は、潤滑油中に含まれる金属成分と濃度を調査し、その結果で評価します。金属元素と濃度の分析は、試料油を以上の高温で発光させ、その光を分光器で分光し、分光によって得られた光の強度と金属固有の波長とから元素を特定するIカップリング発光分光分析法を用います。今回の試料はギヤ油でしたが、検出された金属は、SOAPの結果表に示すように、鉄、鉛、銅、アンチモン、ニッケル、リン、亜鉛、カルシウム、アルミニウム、ケイ素、ナトリウムでした。これら検出された金属元素から発生箇所を推定すると、鉄、鉛、銅、アンチモン、ニッケル・軸受等リン・オイル添加剤亜鉛、カルシウム、アルミニウムケイ素、ナトリウム・外部混入異物であると思われます。このうち、機械部品が摩耗したと思われる元素はのグループです。フェログラフィー摩耗粒子と摩耗の形態分析結果から観察された粒子は、繰り返し応力を受けて発生する疲労摩耗粒子異物の切削作用で発生する切削粒子でした。潤滑部では、金属疲労による疲労摩耗、異物による切削摩耗が発生していることが分かりました。潤滑状態異常摩耗の早期発見パラメータとして摩耗粒子を定量化して評価するフェログラフィーのIs値は、潤滑状態がやや厳しいの乗となっていました。但し、Is値はやや高いものの、現時点では転がり軸受の指標としている摩耗粒子が観察されていないことから、フレーキングの発生はなく、本軸受は継続使用可能な状態にあると判断します。計数汚染度はNAS級とやや高い値でした。D－SOAPで摩耗により発生した鉄と油の添加剤成分であるリンが検出され、フィルタ表面の異物観察で表面が茶褐色であり、金属片、鉄錆、砂等が観察されたことから、汚染度が高い要因は、摩耗と外部混入異物の影響と思われます。粘度、水分、全酸価、IRの各データは良好でした。軸受の継続使用の是非本試料のIs値は、潤滑状態がやや厳しいの乗でした。摩耗の進行を予測するための直前のIs値がないため、今後の摩耗状態の予測できませんが、Is値が更油後ヶ月でこの値であれば継続使用は可能であると思われます。潤滑油の継続使用の是非潤滑油は継続使用可能な状態にあると判断します。本軸受は、疲労摩耗が観察されていることから定期的な分析により傾向監視を継続することが望ましいと考えます。
報告№104-0180 | 分析№104-01341 | 104-01341 | 分析の結果、軸受メタルの摩耗が確認されました。今後、更に摩耗が進行することが懸念されるため、～ヶ月後に再分析を実施し、摩耗の進行状況を確認されることを推奨します。これらのことは、異常摩耗の早期発見パラメータであるフェログラフィーのIs値が、.と良好の範囲にあるものの、摩耗粒子形態観察の結果、外部から混入した異物が観察されたことD－SOAPの結果、メタルの主成分である錫が検出されたこと以上のことから判断しました。尚、軸受の使用限界を推定するため、軸受の直径及び幅、油量、回転数、軸受メタルの種類をお知らせ下さい。
報告№109-09136 報告№111-00619 | 分析№109-001160 分析№111-002921 | 111-002921_date120228 | 潤滑油は継続使用可能な状態にあると判断します。粘度、酸価、有機物・有機化合物、酸化安定度の各データは良好でした。尚、別紙酸化安定度の減少傾向から油の余寿命を求めた結果、本試料は直近の更油から起算して稼働日数が年月まで使用可能であることが分かります。水分は良好でした。
報告№109-09136 報告№112-00253 | 分析№109-001160 分析№112-000988 | 112-000988 | 潤滑油は継続使用可能な状態にあると判断します。粘度、全酸価、IR、RBOTの各データは良好でした。油の余寿命は、使用油の使用期間または使用時間が不明であったため、ご依頼の油の余寿命に関する検討は行えませんでした。ただし、今回の結果がmin、新油値がminであることから、使用期間を仮にヶ月間と仮定すれば余寿命は十二分にあると言えます。可能であれば、使用期間、あるいは使用時間の情報をご提供下さい。水分は良好でした。
報告№103-6062 | 分析№103-01452 | 103-01452 | 更油後日後に精点Aを実施しました。その結果、摩耗粒子形態観察で外部から混入した異物が多く見られました。今後、これらの異物が軸受摺動面に噛み込み摩耗が進行する場合があるため、ヶ月後に精点Bを実施し、汚染状況及び摩耗の進行状況を確認されることを推奨します。これらのことは、計数汚染度が前回に比較して、NAS級からNAS級にランク上昇し、粒子分布を詳細に見てみると～μmの大型の粒子が多く、異常摩耗の早期発見パラメータであるフェログラフィーのIs値が、.と良好の範囲にあるものの、摩耗粒子の形態観察の結果、外部から混入した異物がやや多く見られたことから判断しました。
報告№109-09136 報告№113-00565 | 分析№109-001160 分析№113-002394 | 113-002394 | 全てのデータは正常な範囲にあることから潤滑油は継続使用可能な状態にあると判断します。但し、RBOT値が前回に比較してヶ月で分減少し、また、酸価も.mgKOH/gから.mgKOH/gと上昇していることがわかりました。RBOT値の減少と酸価の上昇は、潤滑油の温度が比較的高いことにより酸化防止剤が減少したために起きていると推定されます。そのため、今後継続使用したとすれば、本年の月くらいには交換を必要とする限界値に近づくと思われますので、更油の計画を検討するよう推奨します。分析結果粘度、水分、酸価、IR、RBOTの各データは良好でした。尚、別紙RBOTの減少傾向から油の余寿命を求めた結果、本試料は直近の更油から起算して年月まで使用可能であることが分かりました。
報告№101-6248 | 分析№101-03073 | 101-03073 | 営業運転開始から日経過した時点で採油し、分析を実施した。その結果、フェログラフィーを除く項目は良好でした。フェログラフィーの結果、摩耗の過酷度を示すIs値が.と良好の範囲にあるものの、摩耗粒子の形態観察結果から、摺動面の微小突起や異物の噛み込みの影響で発生した切削粒子や、厳しい金属接触が起きている場合に発生するシビア粒子が観察されました。これは初期のなじみ摩耗が発生していたと考えられます。一般に、軸受の初期のなじみは数時間程度で終了しますが、今回のようになじみ過程で大型のシビア粒子が観察された場合は、なじみ過程が正常に終了していない場合があり、軸受の異常摩耗に進展することも懸念しなければなりません。なじみ過程が正常な状態で終了した場合、大型のシビア粒子は観察される事が少なく、従って、今回のなじみ過程では、局部的な金属接触がごく一部で発生したと考えられます。この接触が、既に正常な状態に推移しているか、或いは、進行しているのかを確認するためには、週間以上の運転時間を経過した時点で再度採油し、分析することで判断できますのでヶ月以内に再分析を実施されることを推奨します。尚、可能であれば、主機運転中に濾過を実施されることを併せて推奨します。
報告№109-09249 報告№112-00272 | 分析№109-001747 分析№112-001090 | 112-001090_date120927 | 潤滑油および対象設備は継続使用可能な状態にあると判断します。但し、今後も摩耗の進行を傾向監視するため、以下の対策を推奨します。定期的な分析凝着摩耗の進行を監視するため、定期的に分析を実施し、分析データによる摩耗の進行状況を確認することを推奨します。はフェログラフィーおよびSOAP／D-SOAPの結果から総合的に判断した結果、やや厳しい状態にあると考えられます。フェログラフィー【定量分析：Is値】Is値は異常摩耗の早期発見パラメータのつで、摩耗粒子を定量化するために用います。今回のIs値はの乗と低い値でした。フェログラフィー【定性分析：摩耗粒子および摩耗形態観察】分析結果から比較的多く観察された粒子は、以下の通りでした。正常な摩耗粒子・潤滑状態が正常なマイルド摩耗により発生。シビア粒子・潤滑状態がやや厳しい凝着摩耗により発生。金属潤滑部が局部的に油膜切れを起していると考えられます。Iカップリング発光分光分析【SOAP／D-SOAP】検出された金属元素から発生箇所を推定すると、以下の通りでした。鉄、ニッケル、錫・軸受等リン、亜鉛、カルシウム・添加剤ナトリウム・外部混入異物水分、汚染粒子数、汚染度物重量は共に良好でした。．粘度、全酸価、酸化安定度、有機物・有機化合物の各データは良好でした。分析結果特性低下特性低下に係るパラメータの分析結果は良好と判断します。粘度粘度は.mm/sと新油値.mm/sに対する粘度変化率は-.％で、当社推奨の管理限界値である±％以内にあり、良好と判断します。全酸価添加油の全酸価は、油メーカによって初期値が違うため統一した管理基準を設定するのが困難であることから、当社では管理限界値を設定しておらず、新油分析値との比較及び他の分析項目の結果より全酸価の状態判断を行います。その結果、全酸価は.mgKOH/gと新油値.mgKOH/gに比較して変化はないことから、良好と判断します。酸化安定度酸化安定度はminであり、当社推奨の管理限界値のmin以上であることから良好と判断します。有機物・有機化合物有機物・有機化合物は、IRチャートによる新油分析値との比較の結果、cm-付近に劣化の兆候を示すカルボン酸の吸収が確認されていないことから、良好と判断します。色相はLであり、新油値のLに比較して高い値でした。汚染に係るパラメータの分析結果は良好と判断します。水分は.ppmであり、当社推奨の管理限界値の以下であることから良好と判断します。汚染粒子数はNAS級であり、当社推奨の管理限界値のNAS級以下であることから良好と判断します。汚染度物重量は.mg/mlであり、当社推奨の管理限界値のmg/ml以下であることから良好と判断します。摩耗フェログラフィーによる摩耗粒子の観察の結果、潤滑状態が正常な場合に発生する摩耗粒子、金属潤滑部が局部的に油膜切れを起して発生するシビア粒子が比較的多く観察されました。異常摩耗の早期発見パラメータであるフェログラフィーのIs値がの乗と良好の範囲にあるものの、摩耗粒子の形態観察の結果、潤滑状態が正常な場合に発生する摩耗粒子、金属潤滑部が局部的に油膜切れを起して発生するシビア粒子が比較的多く観察されました。金属濃度SOAP法により金属濃度を測定した結果、潤滑箇所で発生する金属接触よって検出されるニッケルがppm、錫がppm、油の添加剤成分であるリンがppm、亜鉛がppm、カルシウムがppm、外部から混入したと思われるナトリウムがppm検出されました。金属濃度酸溶解法により金属濃度を測定した結果、潤滑箇所で発生する金属接触によって検出される鉄が、亜鉛が、外部から混入したと思われるカルシウムが、ナトリウムが検出されました。
報告№109-09136 報告№112-00201 | 分析№109-001160 分析№112-000804 | 112-000804 | 潤滑油は継続使用可能な状態にあると判断します。前回同様に、粘度、水分、酸価の各データは良好でした。分析結果は良好と判断します。粘度粘度はmm/sと新油値.mm/sに比較して、粘度変化率は+％で、当社推奨の管理限界値である±％以内にあり、良好と判断します。水分は.ppmと当社推奨の管理限界値の以下であり、良好と判断します。酸価は.mgKOH/gと新油値.mgKOH/gに比較して高いものの、IRの結果で油劣化の兆候を示すカルボン酸の吸収が確認されていないことから、良好と判断します。
報告№104-0294 報告№104-8053 | 分析№104-02199 分析№104-02533 | 104-02533 | 分析の結果、保持器の摩耗が僅かに進行していることが確認されました。今後、保持器とコロとのギャップが増大し、振動発生につながる可能性がありますので、念のため、ヶ月後に分析を実施し、摩耗の進行状況を確認することを推奨します。このことは、前回に比較して、異常摩耗の早期発見パラメータであるIs値がの乗から乗に改善されているものの、摩耗粒子の形態観察の結果で、保持器の摩耗が確認されたこと、計数汚染度の結果、～μmサイズの粒子の増加が確認されたこと以上のことから判断しました。尚、SOAPの鉄濃度がppm、油量リットルから摩耗体積を計算すると.mmとなります。この体積からベアリング軌道面の摩耗面積を検討し、この情報を傾向管理する必要がありますので、ベアリング番号をお知らせ下さい。
報告№107-0158 報告№107-0158 | 分析№107-00883 分析№107-00883 | 107-00883 | 分析の結果、前回に比較して計数汚染度がNAS級から級にランク増加し、当社推奨の管理限界値に到達していました。異常摩耗の早期発見パラメータであるフェログラフィーのIs値がの乗と高く、摩耗粒子形態観察の結果、異物の噛み込みにより発生する切削粒子、金属接触が厳しい場合に発生するシビア粒子がやや多く観察されたことから、摩耗形態は、切削摩耗と凝着摩耗が混在していることが確認されました。更に、フィルタ写真では鉄錆、砂が多く見られたことから、汚染度が増加した原因は、軸受摺動面の摩耗により発生した摩耗粒子と外部から混入したと思われる異物の影響と考えられました。摩耗形態の中でも切削摩耗は、異物が混入していない状態に比較して摩耗進行速度が速く注意が必要です。今後更に摩耗が進行することが懸念されるため、設備油量が少ないことから、更油することを推奨します。更油する際には、新油を濾過しながら補給することを併せて推奨します。この油は継続使用可能と判断します。粘度は良好と判断します。粘度はmm/sと管理限界値以内にあり、良好と判断します。水分は良好と判断します。水分は.ppmと管理限界値の以下にあり、良好と判断します。全酸価は良好と判断します。全酸価は.mgKOH/gと新油データの.mgKOH/gに比較して高い値であるものの、IRの結果で油劣化の兆候を示すカルボン酸が確認されていないことから、良好と判断します。IRは良好と判断します。IRの結果、油劣化の兆候を示すカルボン酸の吸収が確認されていないことから、継続使用可能な状態にあると考えられます。計数汚染度は当社推奨の管理限界値に到達していました。計数汚染度は当社推奨の管理限界値に到達していました。計数汚染度はNAS級と当社推奨の管理限界値のNAS級に到達していました。重量汚染度は良好と判断します。重量汚染度は.mg/mlと当社推奨の管理限界値のmg/ml以内にあり、良好と判断します。機器の潤滑状態フェログラフィーの結果、異物の噛み込みにより発生する切削粒子、金属接触が厳しい場合に発生するシビア粒子がやや多く観察されました。SOAPは良好と判断します。SOAPの結果、摩耗により発生する鉄及び錫が検出されていないことから、良好と判断します。尚、油の添加剤成分であるリンが検出されました。D－SOAPの結果、鉄および錫が検出されました。D－SOAPの結果、摩耗により発生する鉄および錫が検出されました。フェログラフィーの結果、異物の噛み込みにより発生する切削粒子、金属接触が厳しい場合に発生するシビア粒子がやや多く観察されました。異常摩耗の早期発見パラメータであるフェログラフィーのIs値がの乗と高く、摩耗粒子形態観察の結果、異物の噛み込みにより発生する切削粒子、金属接触が厳しい場合に発生するシビア粒子がやや多く観察されました。
報告№104-0378 報告№105-8020 | 分析№104-02669 分析№105-01232 | 105-01232 | 精点Aを実施した結果、鉄を使用した箇所、例えば、主軸や軸受の支持部等の鉄系材料を使用した箇所および軸受メタルの摩耗が確認されました。今後、更に摩耗が進行することが懸念されるため、～ヶ月以内に精点Bを実施し、汚染状況及び摩耗の進行状況を確認されることを推奨します。これらのことは、計数汚染度がNAS級とやや高いこと異常摩耗の早期発見パラメータであるフェログラフィーのIs値がの乗と高く、摩耗粒子形態観察の結果、金属接触が厳しい場合に発生するシビア粒子、摩擦熱が高い場合に発生する黒錆が観察されたことD-SOAPの結果、鉄が、軸受メタルの主成分である錫が検出されたこと以上のことから判断しました。尚、主機停止中にドレンバルブから採油を実施しているため、油循環中の採油に比較して油中粒子が沈降して高濃度になっている部分を採油していると考えられます。したがって、油が循環している状態で採油を実施した場合に比較して、分析データが高くなり、異常な状態と判断してしまう可能性がありますので、今後の採油は、停止直後、或いは、油循環中に採油を実施されることを推奨します。
報告№109-09136 報告№109-09395 | 分析№109-001160 分析№109-002609 | 109-002609 | 濾過前の試料油を分析した結果、全てのデータが良好です。尚、RBOTが前回に比較し、min上昇しています。RBOTが上昇した理由は、更油、補給を実施した仮設タンクで他の軸受油と混合して濾過を実施した濾過機配管内や仮設タンクなどに油が残留していた以上のことが考えられます。お客様からの情報および採油状況によると、およびではなく、の可能性が考えられます。今後は今回のRBOT値によりデータ管理を行います。
報告№102-6052 | 分析№102-00851 | 102-01014 | 機器修理後に初期試験を実施した結果、フェログラフィーを除く項目は良好でした。異常摩耗の早期発見のパラメータであるIs値がと良好の範囲にありました。但し、摩耗粒子の形態観察結果から、摺動面の微小突起や異物の噛み込みの影響で発生する切削粒子や、厳しい金属接触が起きている場合に発生するシビア粒子、摩擦熱が高い場合に発生する球状粒子が観察されました。これは初期のなじみ摩耗が発生していたか、或いは、局部的に厳しい摩耗が発生していたと考えられます。運転時間が短いことから、今回のようなシビア粒子切削粒子球状粒子が観察された場合は、なじみ過程で発生したと考えられます。そのため、なじみ過程が正常な状態で終了している場合、次回データは今回と同等のデータになると思われますので、正常な状態に推移しているか、或いは、進行しているのかを確認するために、ヶ月後に精点Bを実施されることを推奨します。
報告№109-09156 報告№109-09156 | 分析№109-001286 分析№109-001286 | 109-001286 | 泡立ち試験の結果は、-と新油値が-であるのに比較して若干高いものの、継続使用可能な範囲にあります。また、を示す粘度、水分、全酸価の各データが良好の範囲あることから、継続使用可能と判断します。機器の潤滑状態潤滑状態の異常の早期発見パラメータである潤滑状態指数は、の乗と濾過設備のない機器であれば正常な潤滑状態にあると判断できます。当該機の潤滑系は、油中汚染粒子を濾過するフィルタが設置されているため、別紙インライン・オフラインフィルタの影響に示すとおり、潤滑状態が異常となり大型の摩耗粒子が発生したとしても発生した粒子の大部分が捕捉されてしまい、結果として正常な潤滑状態にあると誤認してしまう可能性があります。そのため、フィルタの影響を考慮に入れLCインデックスを求めたところ、その結果は摩耗がやや厳しい状態に分類されるの乗領域となりました。計算により求めたLCインデックスがこの値であれば、ギヤおよび転がり軸受の継続使用は可能と思われます。但し、LCインデックスが前回ののマイナス乗から今回の乗へと潤滑状態の厳しさが桁上昇したことから、摩耗の進行が懸念されます。今後の状態変化を把握するためヶ月後に再度分析を実施し、疲労摩耗の進行状況を確認することを推奨します。は良好と判断します。粘度は良好。粘度はmm/sと新油値mm/sに比較して、粘度変化率は-.％で、当社推奨の管理限界値である±％以内にあり、良好と判断します。粘度はmm/sとなっています。粘度はmm/sとなっています。粘度指数はとなっています。粘度指数はとなっています。泡立ち試験は良好。泡立ち試験は-と新油に比較して若干高い値となっていますが、良好と判断します。水分は良好。水分はppmと当社推奨の管理限界値の以下であり、良好と判断します。全酸価は良好。全酸価は.mgKOH/gと新油値.mgKOH/g以内にあり、良好と判断します。機器の潤滑状態精密な濾過設備がない機器であれば、潤滑状態指数は正常の範囲にあると判断します。潤滑状態指数は正常の範囲にあると判断します。異常摩耗の早期発見パラメータである潤滑状態指数がの乗と精密な濾過設備がない機器であれば、潤滑状態指数は正常の範囲にあると判断します。
報告№109-09501 報告№109-09501 | 分析№109-003074 分析№109-003074 | 109-003074 | 、汚染は良好と判断します。潤滑油は継続使用可能な状態にあると判断します。≪状態監視とパラメータ≫分析の目的および各分析のパラメータは以下の通りです。特性低下目的：油の分析結果から、や劣化傾向ならびに添加剤の消耗程度、残存寿命などを確認する。粘度JISK全酸価JISK赤外線吸収スペクトルJISK酸化安定度試験JISK汚染目的：油の分析結果から、砂塵あるいは水・異種油などによるや、異物混入の有無を確認する。水分JISK計数汚染度JISB重量汚染度JISB光学顕微鏡観察摩耗目的：油中の摩耗粒子を分析する事により、回転・摺動部の潤滑状態、摩耗劣化の程度、余寿命などを解析する。摩耗診断電子顕微鏡観察JISKX線マイクロアナリシス油中金属濃度）JISK≪分析結果≫特性低下粘度：良好粘度値mm/sの新油値mm/sに対する変化率は-.％であり、当社推奨の管理限界値±％以内に留まっています。全酸価：良好全酸価.mgKOH/gは新油値の.mgKOH/gに比較し高くはあるものの、有機物・有機化合物試験の結果で油劣化の兆候を示すカルボン酸の吸収が見られないことから問題は無いと判断します。赤外線吸収スペクトル：良好酸化安定度試験：良好酸化安定度試験の結果、数値minは当社推奨の管理限界値min以上に留まっており、現時点での使用は可能と判断します。汚染水分：良好水分値ppmは当社推奨の管理限界値以内に留まっています。計数汚染度：今回は実施していません。重量汚染度：今回は実施していません。光学顕微鏡観察：今回は実施していません。摩耗摩耗診断電子顕微鏡観察・X線マイクロアナリシス：今回は実施していません。油中金属濃度：今回は実施していません。
報告№109-09136 報告№112-00747 | 分析№109-001160 分析№112-003375 | 112-003375_date130410 | 油の劣化は確認されず、汚染度も良好な範囲にあることから、潤滑油は継続使用可能な状態にあると判断します。減速機減速機は継続使用可能な状態にあると判断します。但し、摩耗速度の早い切削摩耗や、剥離した箇所から損傷が広がりやすい疲労摩耗が確認されたことから、将来的な摩耗進行の有無を確認するためにも傾向監視を継続することが有効です。定期的な分析今後懸念される切削摩耗や疲労摩耗の進行を監視するため、定期的に分析を実施することを推奨します。バックラッシによる評価トライボ診断では、バックラッシの増加量を分析結果から計算できますので、構造が確認できる図面、ギヤの形式、歯形、モジュール、歯数、歯幅をお知らせ下さい。計算結果をご報告いたします。フェログラフィーおよびSOAP/D-SOAPの結果から総合的に判断した結果、ギヤ歯面および軸受は健全であり、継続使用可能と評価できますが、引続きギヤおよび軸受の機能が保持されていることを確認するためにも、潤滑油診断による傾向管理が有用と考えます。フェログラフィー【定量分析：Is値】Is値は異常摩耗の早期発見パラメータのつで、摩耗粒子を定量化するために用います。Is値は前回のの乗から乗に低下し、低い値でした。フェログラフィー【定性分析：摩耗粒子および摩耗形態観察】分析結果から比較的多く観察された粒子は、以下の通りでした。切削粒子・異物や金属表面の微小突起による切削摩耗により発生。疲労摩耗粒子・繰返し応力を受けて発生。観察された摩耗粒子の中でも切削粒子は、将来的な摩耗の進行に繋がる可能性を示唆しているため、傾向監視が必要と思われます。減速機で切削摩耗が発生した場合、減速機内部で使用されている転がり軸受が切削摩耗により生じた軌道面の損傷が起点となって、寿命が分の程度に低下することがあることから、切削摩耗には十分注意する必要があります。切削摩耗の発生原因となる混入異物が残留している場合、この異物により切削摩耗が継続して発生する可能性があります。Iカップリング発光分光分析【SOAP/D-SOAP】検出された金属元素から発生箇所を推定すると、以下の通りでした。鉄・ギヤ歯面、軸受等リン・添加剤カルシウム、アルミニウム、ケイ素、ナトリウム・外部混入異物計数汚染度は、前回に比較してNAS級からNAS級にランク低下し、良好でした。粘度、水分、酸価、IRの各データは、前回同様に良好でした。
報告№106-0227 報告№106-6062 | 分析№106-01279 分析№106-01354 | 106-01354_061023変更 | 濾過機設置前の油の現状を確認する。精点Aを実施した結果、フェログラフィーの摩耗粒子形態観察結果で～μmサイズの銅合金が観察されました。この銅合金は、サーボシリンダのブッシュやギヤポンプを使用している場合、これらの内部に摩耗が発生していることが考えられました。観察された銅合金は、サイズがやや大きいため、これがソレノイドバルブのスプールなどに噛み込んだ場合、バルブ類の動作障害を引き起こす可能性が考えられるため、ヶ月以内に再度分析を実施し、汚染度及び摩耗の進行状況を確認されることを推奨します。これらのことは、異常摩耗の早期発見パラメータであるフェログラフィーのIs値が.と良好の範囲にあるものの、摩耗粒子形態観察の結果、～μmサイズの銅系粒子が観察されたこと以上のことから判断しました。
報告№109-09250 報告№109-09250 | 分析№109-001856 分析№109-001856 | 109-001856 | 潤滑油は継続使用可能な状態にあると判断できますが、汚染度がやや高く、摩耗が進行することが懸念されるため、予防処置として濾過を推奨します。また、油名を再確認するとともに、異種油混入の有無を確認されることを併せて推奨します。尚、検出されたカルシウムは、設備近傍でコンクリートを削るはつり作業などを実施していた場合、カルシウムを含むコンクリートの微粉末が油槽に吸い込まれ油に混入した可能性がありますので、工事履歴をご確認下さい。特性低下特性低下に係るパラメータの分析結果は良好と判断します。粘度粘度はmm/sと新油値.mm/sに対する粘度変化率は-％で、当社推奨の管理限界値である±％以内にあり、良好と判断します。全酸価添加タービン油については、当社では管理限界値を設定しておらず、新油分析値との比較及び他の分析項目の結果より全酸価の状態判断を行います。その結果、全酸価は.mgKOH/gと新油値.mgKOH/gに比較して若干高くなっていますが、IRチャートに示すように劣化の兆候をとして現れるカルボン酸などの有機物・有機化合物の発生が確認されていないことから、異常のない値と判断します。酸化安定度酸化安定度はminであり、当社推奨の管理限界値のmin以上であることから、良好と判断します。有機物・有機化合物有機物・有機化合物は、IRチャートによる新油分析値との比較の結果、cm-付近に劣化の兆候を示すカルボン酸の吸収が確認されていないことから、良好と判断します。色相はLであり、新油値のLに比較して大きな変化はないことから、良好と判断します。汚染に係るパラメータの分析結果は、汚染度物重量が当社推奨の管理限界値を超えていました。水分はppmであり、当社推奨の管理限界値の以下であることから、良好と判断します。汚染粒子数はNAS級であり、当社推奨の管理限界値のNAS級以内であることから、良好と判断します。汚染度物重量はmg/mlであり、当社推奨の管理限界値のmg/mlを超えていました。摩耗フェログラフィーによる摩耗粒子の観察の結果、局部的に高圧・高温となる場合に発生するフリクションポリマが観察されました。異常摩耗の早期発見パラメータであるフェログラフィーのIs値がのマイナス乗と良好の範囲にあるものの、摩耗粒子の形態観察の結果、局部的に高圧・高温となる場合に発生するフリクションポリマが観察されました。金属濃度SOAP法により金属濃度を測定した結果、鉄がppm、外部から混入したと思われる亜鉛がppm、カルシウムがppm、バリウムがppm検出されました。金属濃度酸溶解法により金属濃度を測定した結果、潤滑箇所で発生する金属接触によって検出される鉄が.pm、外部から混入したと思われる亜鉛が、カルシウムがppm、バリウムが、ナトリウムが、マグネシウムが検出されました。
報告№108-0227 報告№113-00288 | 分析№108-01664 分析№113-001151 | 113-001151 | フェログラフィーによる観察の結果、錆が僅かですが確認されました。多量に確認されていないことから、外部から錆が混入したか、あるいは局部的に錆が発生している可能性が考えられます。
報告№108-5071 報告№111-00280 | 分析№108-02721 分析№111-001351 | 111-001351 | 潤滑油は継続使用可能な状態にあると判断します。但し、今後は障害予防を目的に以下の対策を推奨します。消泡性能が低下した場合、ギヤ歯面での油膜形成に影響が出て摩耗の発生が進展することがあります。今後は消泡性能低下の影響により摩耗が進展する可能性がありますので、フェログラフィーおよびSOAP-Tを追加することを推奨します。泡立ち試験の結果は、-と新油値が-であるのに比較して高い値となっていたことから、消泡性能が低下していることが分かりました。今後の使用状況によっては油の酸化劣化が進行したり、ギヤ歯面およびベアリング軌道面で油膜切れが発生したりする場合があるため、消泡剤の添加による消泡性能の改善など何らかの対応が必要になると思われます。分析結果泡立ち試験の結果、消泡性能が低下していることが確認されました。粘度粘度はmm/sと新油値mm/sに比較して、粘度変化率は-％で、当社推奨の管理限界値である±％以内にあり、良好と判断します。泡立ち試験泡立ち試験は-と新油に比較して高い値でした。水分はppmと当社推奨の管理限界値の以下であり、良好と判断します。全酸価全酸価は.mgKOH/gと新油値.mgKOH/gに比較して高いものの、IRの結果で油劣化の兆候を示すカルボン酸の吸収が確認されていないことから、良好と判断します。
報告№109-09136 報告№112-00709 | 分析№109-001160 分析№112-003271 | 112-003271 | 分析の結果、SOAP-T法による金属濃度は、.μm未満の鉄濃度がppmと比較的濃度が高かったのに対し、固体粒子としての鉄は検出されませんでした。潤滑状態の変化は、固体粒子としての鉄濃度の増加が異常潤滑状態のパラメータであり、数値のオーダーが増加した場合に異常と判断できます。今回のデータでは、このパラメータの数値が検出されなかったことから、エンジンのピストン/シリンダの潤滑状態は良好と判断できましたが、メタル主成分の錫が微量ですが検出されていることから、軸受摩耗の進行を傾向監視する必要があると思われます。定期的な分析摩耗の進行を監視するため、定期的に分析を実施し、摩耗の進行状況を確認することを推奨します。フェログラフィーおよびSOAP-Tの結果から総合的に判断した結果、引続き軸受の機能が保持されていることを確認するためにも、潤滑油診断による傾向管理が有用と考えます。フェログラフィー【定量分析：Is値】Is値は異常摩耗の早期発見パラメータのつで、摩耗粒子を定量化するために用います。今回のIs値はの乗とやや高い値でした。フェログラフィー【定性分析：摩耗粒子および摩耗形態観察】分析結果から比較的多く観察された粒子は、以下の通りでした。黒錆・潤滑状態がやや厳しい凝着摩耗により発生。金属接触が厳しく、且つ、高い摩擦熱が発生していると考えられます。フリクションポリマ・局部的に高圧・高温となる場合に発生。鉄錆、砂等・外部から混入したと考えられます。Iカップリング発光分光分析【SOAP-T】検出された金属元素から発生箇所を推定すると、以下の通りでした。鉄、ニッケル、錫・エンジン部品カルシウム、マグネシウム・添加剤リン、ナトリウム・外部混入異物メタルの摩耗程度SOAP-Tの結果、メインメタルやクランクメタルの主成分である錫が.ppm検出されました。前回の分析後から今回分析までの補給油量から、錫濃度を積算し、積算した結果からメタルの全面積がどの程度摩耗したかを求めたところ、平均的な摩耗深さはμm摩耗となりました。一般的にホワイトメタルのオーバーレイ厚さは、薄くてもμm程度となっていますが、計算によって求めた摩耗深さはオーバーレイを超えていることから、メタルの中には点検を要するものがあると推定されます。尚、観察された摩耗形態がマイルド摩耗が支配的であるため可能性としては低いと思われますが、仮にクランクメタルの上メタル個に摩耗が集中したとすると、摩耗深さはμmとなります。オーバーレイの厚さをμm程度とすると、オーバーレイは既に摩耗していることになります。クロムの摩耗体積SOAP-Tの結果、カム・カムロールの主成分であるクロムは検出されませんでした。カム・カムロールの摩耗が発生していないことが確認できました。粒度分布粒度分布は.～μmの範囲にあり、.μmにピークが確認されました。μm以下の粒子が多いことから、燃焼して発生したすす等であることが分かりました。
報告№108-6005 報告№108-6004 | 分析№108-00106 分析№108-00105 | 108-00105 | 初期試験を実施した結果、観察された摩耗粒子から本試料には初期のなじみ摩耗が発生していたと考えられました。今回のようになじみ過程でシビア粒子が観察された場合は、なじみ過程が正常に終了していない場合があり、異常摩耗に進展することも懸念する必要があります。なじみ過程が正常な状態で終了した場合、シビア粒子は観察されることが少なく、従って、今回のなじみ過程では、局部的な金属接触がごく一部で発生したと考えられます。この接触が、既に正常な状態に推移しているか、或いは、進行しているのかを確認するためには、計画通り月に初期試験を実施されることを推奨します。これらのことは、異常摩耗の早期発見パラメータであるフェログラフィーのIs値がの乗と良好の範囲にあるものの、摩耗粒子の形態観察の結果、金属接触が厳しい場合に発生するシビア粒子がやや多く観察されたことD－SOAPの結果、メタルの主成分である錫が検出されたこと以上のことから判断しました。
報告№101-0302 | 分析№101-02891 | 101-02891 | 分析の結果、異物の噛み込みにより発生した切削粒子や金属接触が厳しい場合に発生するシビア粒子が見られるものの、摩耗の過酷度を示すフェログラフィーのIs値がの乗と良好の範囲にあることから継続使用可能と判断します。但し、異物の噛み込みや厳しい金属接触により発生した損傷部がピッチングやスポーリングに進展することが考えられますので、定期的に分析を実施し、摩耗の進行状況を確認されることを推奨します。一方、SOAPでケイ素がppm検出されました。通常、ギヤ油にケイ素を使用する程度の濃度であり、今回検出された濃度は使用されないため、これだけの高濃度になるには外部から混入したと考えられました。混入経路の詳細は不明ですが、当社がこれまで経験した例では、組み立て時にシリコングリースを使用するケースがありましたので、シリコングリース使用の有無を確認ください。尚、採油周期を検討するため、入力側と出力側の回転数をお知らせください。考察は良好と判断します。粘度は良好と判断します。粘度は.mm/sと新油値.mm/sに比較して、粘度変化率は+.％で、当社推奨の管理目安である±％以内にあり、良好と判断します。水分は良好と判断します。水分は.ppmと当社推奨の管理目安の以下であり、良好と判断します。全酸価は良好と判断します。全酸価はmgKOH/gと新油値.mgKOH/gに比較して、.mgKOH/g高くなっていますが、継続使用可能な状態にあると判断します。計数汚染度、重量汚染度、共に当社推奨の管理目安内にありました。計数汚染度は良好と判断します。計数汚染度はNAS級と当社推奨の管理目安のNAS級以下であり、良好と判断します。重量汚染度は良好と判断します。重量汚染度はmg/mlと当社推奨の管理目安のmg/ml以下であり、良好と判断します。機器の潤滑状態継続使用可能と判断します。SOAPは良好です。油中の添加剤及びμm未満の摩耗粒子を検出できるSOAPの結果、油の添加剤成分であるリンがppm検出されました。尚、ケイ素がppm検出されていますが、ケイ素は油の添加剤である泡消剤などで使用される場合がありますが、その場合、数ppm程度であることから、今回検出されたケイ素は、シール部で使用されるシリコングリース、砂、微粉炭中のケイ素と推定されました。D－SOAPは良好です。大型の摩耗粒子を検出できるD－SOAPの結果、ギヤ歯面の摩耗により発生した鉄が検出されました。フェログラフィーの結果、機器は継続使用可能と判断します。フェログラフィーの結果、異物の噛み込みにより発生した切削粒子や金属接触が厳しい場合に発生するシビア粒子が見られるものの、摩耗の過酷度を示すIs値がの乗と良好の範囲にあることから継続使用可能と判断します。
報告№105-0410 報告№105-0410 | 分析№105-02680 分析№105-02680 | 105-02680 | 分析の結果、を示す粘度、水分、全酸価、IRの各データは当社推奨の管理限界値内にあり、この油は継続使用可能と判断します。但し、本試料油は、油清浄器が設置されている油槽であるため、常時、油中の粒子が除去されていることを考慮した診断・解析が必要で、ここでは、油清浄器が診断に与える影響も検討しました。減少率油清浄器が設置されている場合の診断では、油清浄器の入口と出口の汚染度を評価して行う必要がありますが、今回は油清浄器の入口から採取した試料がありませんので、減少率を、一般的に良好な濾過率とされる.と仮定し解析しました。尚、濾過率を考慮した減少率は油清浄器の吐出量と総油量との比から換算します。本機の油清浄器の吐出量は毎時L、設備油量はLですので減少率は.となります。平衡濃度油清浄器による油中粒子が時間で.％減少するとした場合、油がパスして増加する粒子数は、今回計数汚染度の～μmレンジですと個/mlの.％の個/mlとなります。更に、この発生粒子数から平衡濃度を計算します。平衡濃度は下式により求めます。平衡濃度＝発生粒子数／減少率・式油清浄器が設置されていない場合の減少率を.とすると平衡濃度は個/mlとなります。このことから分かるように、本試料油中の汚染度は、油清浄器が設置されていることでNAS級と清浄になっていますが、油清浄器がないと仮定した場合、計算により求めたように～μmレンジの汚染度はNAS級の汚染状態になる可能性を示唆するものととらえる事が出来ます。他のレンジを同様に計算すると以下のようになり、NAS級となります。 前回 今回 ～ ～ ～ ～ 以上 等級 級以上 級 今後の対策油清浄器が想定どおりの性能が発揮されながらも、仮に、その油清浄器がなかったとした場合、本設備における汚染度は、上記のとおりNAS級の汚染された状態になることが推定されました。しかし、前回も今回同様に仮定して計算汚染度を求めており、今回は前回に比較して、減少傾向を示したことから、油清浄器が正常に機能し、濾過効率に変化がないと仮定した場合摩耗は安定していると判断できます。本解析は減少率を仮定して進めておりますので、正確に潤滑状態を判断するには、油清浄器出口からの採油に加え、油清浄器入口からも採油を実施し、変動する減少率を評価し、管理されることを推奨します。
報告№108-0411 報告№110-00013 | 分析№108-02745 分析№110-000055 | 110-000055 | 分析の結果、摩耗の安定が確認され、潤滑油も継続使用可能と判断します。これらのことは、前回に比較して、計数汚染度はランク減少し、SOAP／D-SOAPの鉄濃度に変化がないこと異常摩耗の早期発見パラメータであるフェログラフィーのIs値が×のマイナス乗と良好の範囲にあることを示す粘度、水分、全酸価、IR、RBOTの各データが良好の範囲にあること以上のことから判断します。は良好と判断します。粘度は良好と判断します。粘度はmm/sと新油値.mm/sに比較して、粘度変化率は-％で、当社推奨の管理限界値である±％以内にあり、良好と判断します。水分は良好と判断します。水分は.と当社推奨の管理限界値の以下であり、良好と判断します。全酸価は良好と判断します。全酸価は.mgKOH/gと新油値.mgKOH/gに比較して変化はなく、良好と判断します。IRの結果、良好と判断します。IRの結果、油劣化の兆候を示すカルボン酸の吸収が確認されていないことから、良好と判断します。RBOTの結果、良好と判断します。RBOTはminと当社推奨の管理限界値のmin以上であり、良好と判断します。は良好と判断します。計数汚染度は良好と判断します。計数汚染度はNAS級と当社推奨の管理限界値のNAS級以内にあり、良好と判断します。重量汚染度は良好と判断します。重量汚染度は.mg/mlと当社推奨の管理限界値のmg/ml以内にあり、良好と判断します。機器の潤滑状態機器の潤滑状態は正常と判断します。SOAPの結果は良好です。SOAPの結果、油の添加剤成分であるリンがppm、バリウムがppm検出されています。D－SOAPの結果は良好です。D－SOAPの結果、外部から混入したと思われるカルシウム、ナトリウムが共に検出されています。フェログラフィーの結果は良好です。異常摩耗の早期発見パラメータであるフェログラフィーのIs値が×のマイナス乗と良好の範囲にあり、潤滑状態は正常と判断します。
報告№108-0204 報告№108-0272 | 分析№108-01503 分析№108-01951 | 108-01951 | を確認する。分析の結果、を示す粘度、水分、全酸価、IR、RBOTの各データは良好でした。尚、RBOTはminでしたが、新油値のminに比較して、使用油の方がmin高い値を示していました。今回のRBOTの試験結果は、当社の社内基準のバラツキ範囲を超えており、さらに、異種油の混入の可能性を新油と比較したIRの結果でみたところ、異種は混入していないことが確認されたため、今回RBOTが新油値より高くなった要因は、製造ロットの違いによるバラツキ基油の精製度の違い添加剤の添加量の誤差などが考えられました。
報告№109-09136 報告№112-00625 | 分析№109-001160 分析№112-002690 | 112-002690 | 本試料油は、停止から時間経過したドレンから採油されたものであることから、分析データは悪くなるのが一般的ですが、分析の結果は油性状・汚染度・油余寿命に関する全てのデータが良好な範囲にあったことから、潤滑油および減速機は継続使用可能な状態にあると判断します。但し、今後も摩耗の進行を傾向監視するため、以下の対策を推奨します。定期的な分析今後懸念される切削摩耗や凝着摩耗、さらに疲労摩耗の進行を監視するため、定期的に分析を実施することを推奨します。はフェログラフィーおよびSOAP／D-SOAPの結果から総合的に判断した結果、傾向管理が必要な状態にあると判断します。フェログラフィー【定量分析：Is値】Is値は異常摩耗の早期発見パラメータのつで、摩耗粒子を定量化するために用います。前回に比較してIs値はの乗から乗に低下し、低い値でした。フェログラフィー【定性分析：摩耗粒子および摩耗形態観察】分析結果から比較的多く観察された粒子は、以下の通りでした。切削粒子・異物や金属表面の微小突起による切削摩耗により発生。シビア粒子・潤滑状態がやや厳しい凝着摩耗により発生。金属潤滑部が局部的に油膜切れを起していると考えられます。疲労摩耗粒子・繰返し応力を受けて発生。観察された摩耗粒子の中でも切削粒子は、注意が必要です。減速機で切削摩耗が発生した場合、減速機内部で使用されている転がり軸受が切削摩耗により生じた軌道面の損傷が起点となって、寿命が分の程度に低下することがあることから、切削摩耗には十分注意する必要があります。切削摩耗の発生原因となる混入異物が残留している場合、この異物により切削摩耗が継続して発生する可能性があります。Iカップリング発光分光分析【SOAP／D-SOAP】検出された金属元素から発生箇所を推定すると、以下の通りでした。鉄、ニッケル、亜鉛・ギヤ、軸受等リン・添加剤カルシウム、ナトリウム・外部混入異物バックラッシご提供いただいた減速機に関する情報からハスバ歯車の組み合わせの段減速機構であり、この歯車の構成から接触点箇所のバックラッシを求めました。ギヤのバックラッシの増加量を求めた結果、接触点箇所でバックラッシの増加量は、最も大きい箇所で約.μmと推定されます。バックラッシ増加分の上限値は、メーカにより差異はあるものの、当社の推奨するバックラッシは、一般に推奨されるμmを管理目安にしています。この値に比較して十分に小さい値です。計数汚染度は、前回に比較してNAS級から等級に変化はなく、良好でした。粘度、水分、全酸価、IR、RBOTの各データは、前回同様に良好でした。尚、別紙RBOTの減少傾向から油の余寿命を求めた結果、本試料は前回から起算して稼働日数が年月まで使用可能であることが分かりました。本試料油の添加剤は、一般に、タービン油に比較して極圧添加剤や摩耗防止剤などの濃度が高く、この影響でRBOT試験の結果が変動する傾向があります。そのため、ギヤ油の余寿命の評価をタービン油と同等の精度で得るには、RBOTの結果に加え、粘度、全酸価、IRなどのデータを総合的に判断することが必要です。
報告№107-0057 報告№107-0057 | 分析№107-00239 分析№107-00239 | 107-00239 | 濾過前の試料油を分析した結果、重量汚染度がmg/mlと処置領域にありました。摩耗粒子の形態観察の結果、摩擦熱が高い場合に発生する球状粒子が比較的多く観察されました。D－SOAPで鉄が検出され、摩耗粒子の形態観察でμm以下の微小な鉄系粒子が支配的でした。更にフィルタ表面には黒色の微粒子が多く観察されたことから、汚染度が高い原因は、サーボシリンダ内壁およびポンプで発生した摩耗粒子および黒色の微粒子によるものと考えられました。重量汚染度がmg/mlであるのに対して、D－SOAPで検出された鉄はで、汚染粒子全体の約％程度でした。このように、検出された金属成分は汚染粒子濃度の～％程度であり、重量汚染度として計測された中には、金属成分以外の成分を含んでいると考えられました。フィルタ写真で数μm以下の黒色の微粒子が観察されており、黒色の微粒子は、金属成分以外の黒色に観察されるものであると考えられました。以上のことから、黒色の微粒子には、鉄系粒子の他に油のスラッジや黒色に見える、例えば、断熱圧縮が原因で発生するカーボン粒子を含んでいると推定されました。油のスラッジはバルブ類の動作障害の原因となり、カーボン微粒子は鉄系材料に比較して硬く、濃度が高くなるとサーボシンリンダ摺動面などに噛み込み摩耗増大の原因になります。さらに、摩耗粒子の中に球状粒子が比較的多く観察されたことから、ポンプでキャビテーションなどにより摩耗が発生していることが懸念されました。これらの障害発生に対する弊害を勘案の上、ポンプの運転状況、特に振動値の測定、そして圧油集油槽内のあわ立ち状態を確認するとともに、バルブ固着の予防を目的に当社清浄分散剤TS－の投与と濾過を実施することを推奨します。尚、光学顕微鏡写真に示すように、粒子サイズがサブミクロンオーダーを含みますので、このサイズを精密に濾過を実施する場合、濾過機の濾過圧力をkgf/cm以下で実施する必要があります。
報告№109-09136 報告№109-09605 | 分析№109-001160 分析№109-003720 | 109-003720 | 濾過前の試料油を分析した結果、全てのデータが良好です。尚、RBOTが前回に比較し、min上昇しています。RBOTが上昇した理由は、更油、補給を実施した仮設タンクで他の軸受油と混合して濾過を実施した濾過機配管内や仮設タンクなどに油が残留していた以上のことが考えられます。お客様からの情報から～いずれにも該当せず、原因は分かりませんでした。但し、今回の分析結果で、全酸価および粘度の各データに大きな変化はなく、異種油の混入などは確認されていないため、本試料油は継続使用可能な状態にあります。今後は、今回のRBOT値を基に潤滑油の寿命を評価します。
報告№109-09249 報告№111-00550 | 分析№109-001747 分析№111-002552 | 111-002552 | 潤滑油および軸受は継続使用可能な状態であると判断します。但し、今後も摩耗の進行を傾向監視するため、以下の対策を推奨します。定期的な分析切削摩耗の進行を監視するため、定期的に分析を実施し、摩耗の進行状況を確認することを推奨します。フェログラフィー異常摩耗の早期発見パラメータとして摩耗粒子を定量化して評価するフェログラフィーのIs値は、潤滑状態がやや厳しいの乗でした。摩耗粒子の形態で比較的多く観察された粒子は、潤滑状態が正常な場合に発生する摩耗粒子異物の噛み込みにより発生する切削粒子局部的に高圧・高温となる場合に発生するフリクションポリマでした。これらの摩耗粒子が観察された場合、潤滑部で発生している摩耗形態は、正常なマイルド摩耗異物による切削摩耗であり、そして局部的ではあるものの高圧・高温の箇所が発生していることも分かります。摩耗形態の中でも切削摩耗は摩耗進行速度が速く、転がり軸受でこの摩耗形態が発生した場合には寿命が分の程度に低下することも知られており、切削摩耗により生じた軌道面の損傷が起点となって転がり軸受の寿命となるフレーキングに進展することから傾向監視による経過監視が必要です。フリクションポリマは、潤滑油が軌道面に押し込められ高圧状態になると同時に、圧縮熱により高温状態になった結果、基油自身が重合反応を起こし生成することが知られています。そのため、高圧高温状態の解消がなされなければ、潤滑油の劣化が進行し、粘度上昇に因る潤滑異常に進展する場合があります。Iカップリング発光分光分析供試の潤滑油を分析した結果、検出された金属元素は、油中金属元素の結果表に示すように、鉄、銅、錫、リン、亜鉛、カルシウム、バリウム、ケイ素、ナトリウムでした。検出されたこれらの金属元素から発生箇所を推定すると鉄、銅、錫、亜鉛・軸受等リン、カルシウム、バリウム、ケイ素、ナトリウム・外部混入異物であると思われます。このうち、機械部品が摩耗したと思われる元素はのグループです。ケイ素の検出金属濃度でケイ素が検出されました。一般に、潤滑油中からケイ素が検出された場合の原因として、シリコン油或いは、シリコン系の添加剤が検出されるフェログラフィーおよびフィルタ表面の異物観察で砂が多く観察されて検出されるシリコングリースをシール部に塗布している場合、このシリコングリースが潤滑油に混入して検出されるなどが挙げられますが、今回検出が比較的高濃度であることからの可能性が考えられます。については、分析結果では確認することが出来ませんので、これに関する情報があれば提供をお願いします。水分、汚染粒子数、汚染度物重量の各データは良好でした。粘度、全酸価、酸化安定度、有機物・有機化合物の各データは良好でした。分析結果特性低下特性低下に係るパラメータの分析結果は良好と判断します。粘度粘度はmm/sと新油値mm/sに対する粘度変化率は-％で、当社推奨の管理限界値である±％以内にあり、良好と判断します。全酸価添加油の全酸価は、油メーカによって初期値が違うため統一した管理基準を設定するのが困難であることから、当社では管理限界値を設定しておらず、新油分析値との比較及び他の分析項目の結果より全酸価の状態判断を行います。その結果、全酸価はと新油値.mgKOH/gに比較して若干高くなっていますが、IRチャートに示すように劣化の兆候として現れるカルボン酸などの有機物・有機化合物の発生が確認されていないことから、良好と判断します。酸化安定度酸化安定度はminであり、当社推奨の管理限界値のmin以上であることから良好と判断します。有機物・有機化合物有機物・有機化合物は、IRチャートによる新油分析値との比較の結果、cm-付近に劣化の兆候を示すカルボン酸の吸収が確認されていないことから、良好と判断します。色相はL.であり、新油値のL.に比較して変化はないことから、良好と判断します。汚染に係るパラメータの分析結果は良好と判断します。水分はppmであり、当社推奨の管理限界値の以下であることから良好と判断します。汚染粒子数はNAS級であり、当社推奨の管理限界値のNAS級以内であることから良好と判断します。汚染度物重量は.mg/mlであり、当社推奨の管理限界値のmg/ml以内であることから良好と判断します。摩耗フェログラフィーによる摩耗粒子の観察の結果、潤滑状態が正常な場合に発生する摩耗粒子、異物の噛み込みにより発生する切削粒子、局部的に高圧・高温となる場合に発生するフリクションポリマが比較的多く観察されました。異常摩耗の早期発見パラメータであるフェログラフィーのIs値がの乗とやや高く、摩耗粒子の形態観察の結果、潤滑状態が正常な場合に発生する摩耗粒子、異物の噛み込みにより発生する切削粒子、局部的に高圧・高温となる場合に発生するフリクションポリマが比較的多く観察されました。金属濃度SOAP法により金属濃度を測定した結果、潤滑箇所で発生する金属接触によって検出される銅がppm、亜鉛がppm、外部から混入したと思われるバリウムがppm、ケイ素が検出されました。金属濃度酸溶解法により金属濃度を測定した結果、潤滑箇所で発生する金属接触によって検出される鉄が、錫が、亜鉛が、外部から混入したと思われるリン、カルシウムが共に、ナトリウムが検出されました。
報告№109-09505 報告№110-00695 |  | 110-003236_3237 | の評価前回同様にを示す粘度、水分、全酸価、IR、RBOTの各データは当社推奨の管理限界値内にあることから、継続使用可能と判断します。濾過効率の確認表に示す通り、濾過効率は～％であり、かつ、清浄機出口サンプリング弁から採取した試料油の汚染度がNAS級と清浄な状態を保持できていることから、濾過精度は確保できていると判断します。機器の潤滑状態油清浄機がなかったとした場合、NAS級の汚染された状態になることが推定されますが、この換算値を前回の油清浄機入口の換算値と比較した結果、表に示すように粒子数は減少していることから、摩耗は安定していると判断します。
報告№107-6019 報告№107-0199 | 分析№107-01038 分析№107-01119 | 107-01119_070926修正 | 本トライボ診断は、前回からの摩耗進行状況、汚染状況を確認する。【軸受の潤滑状態】トライボ診断の結果、転がり軸受軌道面の微小領域に疲労摩耗が僅かに発生しているものの、転がり軸受の寿命の指標となるフレーキングの発生が確認されていないことから、現在のところ、ベアリングは継続使用可能な状態にあると判断します。一方、SOAP／D－SOAPの結果で、メタルの主成分である錫が前回に比較して減少傾向にありますが、これは今回の採油直前に更油を実施しているため、スラスト軸受の摩耗が安定している状況を示しているとは限りません。今年月に実施した更油の後に分析を実施していないため、今回度のデータだけでは、摩耗の進行の有無を確認することは困難ですので、ヶ月後に再度分析を実施し、摩耗の進行状況を確認することを推奨します。尚、仮に今年月の更油から今回までの間に摩耗が進行していなかったとしても、前回分析時点におけるメタルの平均的な摩耗深さがμmであり、メタル表面粗さをsと仮定すると、メタルの摩耗は分の程度摩耗していると考えられ、油膜が形成されにくい状況にあることに変化はないと思われますので、トライボ診断による監視が必要と考えます。【油の汚染状況】計数汚染度がNAS級と当社推奨の管理限界値内にあり、重量汚染度が.mg/mlでした。
報告№108-0411 報告№110-00533 | 分析№108-02744 分析№110-002415 | 110-002415 | は、油の粘度、油中のスラッジの発生量を判断パラメータに、粘度、全酸価、IR、RBOTで評価します。分析の結果、油の粘性を示す粘度は、新油値の.mm/sに比較して粘度変化率が+.％の.mm/sと変化はなく、また油中のスラッジの発生量を示す全酸価は、新油値の.mgKOH/gに対して.mgKOH/gでほぼ変化が見られず劣化は確認されなかった。さらにはIRの結果でも油が劣化した場合に発生するカルボン酸の発生も確認されていないものの、酸化防止剤の残存量を示すRBOTは、限界値minに比較してminと当社推奨の管理限界値を下回っていました。また、IRの結果、新油のIRスペクトルと一致しない箇所が確認されたことから、異種油の混入または油名の誤りなどが考えられます。汚染度油中の水分を計測した結果、水分は.ppmと新油と同等であり、継続使用可能な状態にあることが確認されました。IRの結果から異種油の混入または油名の誤りの可能性がありますので、使用油名を再度ご確認下さい。これらのことが確認されなかった場合は、潤滑油は酸化防止剤の減少と判断されますので、以下の対策が必要となります。RBOT値が当社推奨の管理限界値を下回っており、酸化防止剤が減少しています。今回の採油後に更油を実施していなければ更油を推奨します。
報告№109-09213 報告№109-09213 | 分析№109-001649 分析№109-001649 | 109-001649 | 結論酸化劣化の進行状況を油分析により監視されることを推奨します。は良好と判断します。計数汚染度は良好と判断します。計数汚染度はNAS級と当社推奨の管理限界値のNAS級以内にあり、良好と判断します。重量汚染度は良好と判断します。重量汚染度は.mg/mlと当社推奨の管理限界値のmg/ml以内にあり、良好と判断します。機器の潤滑状態SOAPの結果、銅が検出されています。SOAPの結果、銅が検出されています。SOAPの結果、油の添加剤成分であるリン、亜鉛が検出されています。一方、銅が検出されています。銅を使用した部分の溶出が発生していると考えられます。この溶出は亜鉛系添加剤成分の亜鉛と銅が反応し、溶出することが知られています。銅濃度は別紙鉱油の酸化に対する金属触媒の影響に示すように銅濃度が増加すると酸化速度が速まりますので、酸化劣化の進行状況を全酸価の変化で監視されることを推奨します。D－SOAPの結果、鉄が検出されています。D－SOAPの結果、摩耗により発生する鉄が検出されています。フェログラフィーの結果は良好です。フェログラフィーの結果、異常摩耗の早期発見パラメータであるIs値がのマイナス乗と良好の範囲にあり、潤滑状態は正常と判断します。
報告№109-09136 報告№110-00753 | 分析№109-001160 分析№110-003570 | 110-003570 | Iカップリング発光分光分析供試のタービン油を分析した結果、検出された金属元素は、SOAP／D－SOAPの結果表に示すように、鉄、銅、アンチモン、錫、カルシウム、ケイ素、ナトリウムが検出されました。これらの検出された金属元素から発生箇所を推定すると鉄、銅、アンチモン、錫・軸受等カルシウム、ケイ素、ナトリウム・外部混入異物であると思われます。このうち、機械部品が摩耗したと思われる元素はのグループです。軸受の余寿命金属元素分析で軸受メタルの主成分である錫がppm検出されたため、前回と今回の分析結果を基にメタル摩耗の状態を検討しました。検討には、下式で摩耗速度を計算し、その結果から現時点における平均的な摩耗深さを求めました。その結果、摩耗の深さは軸受表面から.μmであると推定できました。y=×-x+.----ここでy:平均的な摩耗深さx:運転時間本軸受がこの摩耗速度で、摩耗の限界に到達する時間、いわゆる限界使用時間を試算すると、軸受の表面粗さをsとした場合の余寿命は約万時間になると推定され、摩耗速度が非常に小さく、良好な潤滑状態が継続しているものと判断できます。フェログラフィー異常摩耗の早期発見パラメータとして摩耗粒子を定量化して評価するフェログラフィーのIs値は、潤滑状態が正常なの乗でした。摩耗粒子の形態で比較的多く観察された粒子は、潤滑状態が正常な場合に発生する摩耗粒子、金属潤滑部が局部的に油膜切れを起して発生するシビア粒子、軸受メタルの摩耗により発生するホワイトメタル、外部から混入したと思われる鉄錆等でした。このような摩耗粒子が観察された場合には、潤滑部では正常なマイルド摩耗とやや厳しい摩耗による凝着摩耗が発生していることが分かります。計数汚染度、重量汚染度は共に良好でした。全酸価、IRの各データは良好でした。今回の採油条件を踏まえて結果を検討すると、軸受および潤滑油は継続使用可能な状態にあるものの、摩耗の進行が懸念されるため、定期的に分析を実施し、摩耗の進行状況を確認することを推奨します。本試料油は、機器停止中に補給口から採油されています。機器が停止している状態では、別紙油粒子の沈降の影響に示すように油槽内で撹拌がなくなり固形物が沈降するため、油中汚染度は低くなると推定されます。今後の採油は、極力運転中もしくは停止直後の油槽中層部から実施されることを推奨します。
報告№109-09136 報告№112-00553 | 分析№109-001160 分析№112-002284 | 112-002284 | 潤滑油は継続使用可能な状態にあると判断します。重量汚染度は、前回に比較して.mg/mlから.mg/mlに増加しているものの、当社推奨の管理限界値内にあり、良好でした。前回同様に粘度、水分、酸価の各データは良好でした。酸価は、.mgKOH/gと新油値の.mgKOH/gに比較して高いのは、年月に投与したTS-の影響であり、異常ではありません。
報告№109-09136 報告№114-00250 | 分析№109-001160 分析№114-000840 | 114-000840 | 軸受は継続使用可能な状態にあると判断します。但し、油の汚染度が高い値でした。計数汚染度はNAS級と当社推奨の管理限界値に到達していますが、等級を決めている～μmの粒子数が、Aの高温側、Bの高温側／低温側と比べ桁小さいことから、直ちに異常とは言えないものの、重量汚染度はmg/mlと高く、汚染粒子が潤滑部に噛み込み発生したと思われる切削粒子がフェログラフィーで確認されていることなどから、切削摩耗の原因除去のために濾過、或いは更油を実施することが有用と考えられます。濾過または更油油中の汚染度が高いことから、摩耗粒子や異物等が潤滑部に噛み込むことによる摩耗の発生が懸念されるため、予防措置として、濾過または更油を推奨します。油劣化の確認分析の結果、スラッジが確認されました。スラッジの発生原因は油の添加剤成分の化学反応や熱の影響などが挙げられます。軸受摺動面が高圧・高温となることで油温が高い状態になり、油がこの熱の影響を受けて酸化劣化している可能性が考えられます。油が酸化劣化していた場合、酸化防止剤の減少とともに油中には酸成分が発生し、その酸成分の影響で金属表面が腐食して発生する腐食摩耗に進展することが懸念されます。そのため、次回の分析では、酸化劣化状態を酸価、IRで確認することを推奨します。異常摩耗の早期発見のパラメータであるIs値は、前回のレベルから-レベルに低下し、正常です。また、異常摩耗の兆候を示す摩耗粒子が顕著に観察されなかったことから、は良好と判断します。計数汚染度は前回同様、NAS級と当社推奨の管理限界値に到達していました。D-SOAPで油の添加剤成分であるリンが検出され、フィルタ表面の異物観察で金属片、粘ちょう物、鉄錆、砂等が観察されたことから、汚染度が高い要因は、摩耗とスラッジ、そして外部混入異物の影響と思われます。
報告№107-0366 報告№110-00384 | 分析№107-01900 分析№110-001743 | 110-001743 | 濾過前の試料油を分析した結果、異常摩耗の早期発見パラメータであるフェログラフィーのIs値が前回濾過前ののマイナス乗からの乗に桁上昇し、摩耗粒子の形態観察でホワイトメタル、外部から混入したと思われる鉄錆、砂等が比較的多く観察されました。D－SOAPで前回に比較して鉄、鉛、銅、アンチモン、メタルの主成分である錫が各々増加していました。計数汚染度は前回濾過後のNAS級から、今回D級に約年でランク増加していました。フィルタ表面の異物観察で金属片、鉄錆、砂等が観察されました。・メタルの摩耗軸受メタルの主成分である錫は、分析の結果からppmでしたが、この濃度値と設備油量のLから求めたメタルの平均的な摩耗深さは.μmとなりました。この.μmは、メタルの最大表面粗さを標準的なsμmと仮定すると粗さの%が摩耗していることになりますが、この程度であれば正常な範囲であるといえます。しかし、一方では摩耗形態がすべり速度の遅い潤滑状態、いわゆる混合潤滑状態で発生していると推定されることから、摩耗が運転時間に比例して発生してるのではなく、むしろすべり速度がm/s以下に遅くなる主機の起動停止に関係していると推定されました。そこで、本試料油の採油までに発生した起動停止回数の回をもとに表面粗さが消失する起動停止の総回数は回となりました。起動停止は、ヶ月で約回程度とみられることから、限界に到達するのはヶ月後と予測されました。この計算結果は、今回回のデータから想定しておりますので、今後摩耗が安定し摩耗速度が遅くなったり、早くなったりすることもありますので、今後も分析データにより摩耗速度を確認し、軸受の保守を計画されることを推奨します。・汚染度の増加計数汚染度が増加した要因は、摩耗と外部混入異物の影響と思われます。今後、これらの摩耗粒子や異物が軸受摺動面に噛み込み摩耗が進行することが懸念されます。今回は、濾過を同時に実施していますが、摩耗形態から濾過後も摩耗が進行する場合があります。ヶ月以内に再度分析を実施し、起動停止回数による摩耗速度を確認することを推奨します。
報告№108-5071 報告№110-00286 | 分析№108-02721 分析№110-001102 | 110-001102 | 前回同様にを示す粘度、水分、全酸価の各データは良好でした。泡立ち試験の結果は、-と新油値が-であるのに比較して高い値となっていたことから、消泡性能が低下していることが分かりました。今後の使用状況によっては油の酸化劣化が進行したり、ギヤ歯面およびベアリング軌道面で油膜切れが発生したりする場合があるため、消泡剤の添加による消泡性能の改善など何らかの対応が必要になると思われます。潤滑油は継続続使用可能な状態にあるものの、今後は障害予防を目的に以下の対策を推奨します。消泡性能が低下した場合、ギヤ歯面での油膜形成に影響が出て摩耗の発生が進展することがあります。今後は消泡性能低下の影響により摩耗が進展する可能性がありますので、フェログラフィーおよびSOAPを追加することを推奨します。泡立ち試験の結果、消泡性能が低下していることが確認されました。粘度粘度はmm/sと新油値mm/sに比較して、粘度変化率は+.％で、当社推奨の管理限界値である±％以内にあり、良好と判断します。泡立ち試験泡立ち試験は-と新油に比較して高い値でした。水分は.ppmと当社推奨の管理限界値の以下であり、良好と判断します。全酸価全酸価は.mgKOH/gと新油値.mgKOH/g以内にあり、良好と判断します。
報告№108-8024 報告№108-8024 | 分析№108-03434 分析№108-03434 | 108-03434 | 分析の結果、全てのデータが良好であることから、この油は継続使用可能であり、潤滑状態も正常と判断します。特性低下全ての項目が良好な範囲にあったことから特性低下は認められず良好と判断します。粘度は良好と判断します。粘度はmm/sと新油値mm/sに比較して、粘度変化率は-％で、当社推奨の管理限界値である±％以内にあり、良好と判断します。全酸価は良好と判断します。全酸価は.mgKOH/gと新油値.mgKOH/gに比較して高い値であるものの、有機物・有機化合物で油劣化の兆候を示すカルボン酸の吸収が確認されていないことから、良好と判断します。有機物・有機化合物の結果、良好と判断します。有機物・有機化合物の結果、油劣化の兆候を示すカルボン酸の吸収が確認されていないことから、良好と判断します。酸化安定度の結果、良好と判断します。酸化安定度はminと当社推奨の管理限界値のmin以上であり、良好と判断します。色相は良好と判断します。色相はL.と新油値のL.に変化はなく、良好と判断します。汚染は良好と判断します。水分は良好と判断します。水分は.ppmと当社推奨の管理限界値の以下であり、良好と判断します。汚染粒子数は良好と判断します。汚染粒子数はNAS級と当社推奨の管理限界値のNAS級以内にあり、良好と判断します。汚染物重量は良好と判断します。汚染物重量は.mg/mlと当社推奨の管理限界値のmg/ml以内にあり、良好と判断します。摩耗摩耗は正常と判断します。摩耗粒子の結果は良好です。異常摩耗の早期発見パラメータであるフェログラフィーのIs値がのマイナス乗と良好の範囲にあり、潤滑状態は正常と判断します。金属濃度SOAPの結果は良好です。金属濃度SOAPの結果、外部から混入したと思われる亜鉛が検出されています。金属濃度酸溶解法の結果、鉄が検出されています。金属濃度酸溶解法の結果、鉄、外部から混入したと思われるカルシウム、ナトリウムが検出されています。
報告№109-09094 報告№109-09094 | 分析№109-000882 分析№109-000882 | 109-000882 | 分析の結果、全てのデータが良好であることから、この油は継続使用可能と判断します。特性低下全ての項目が良好の範囲にあったことから、特性低下は認められず良好と判断します。粘度は良好と判断します。粘度はmm/sと新油値mm/sに比較して、粘度変化率は+.％で、当社推奨の管理限界値である±％以内にあり、良好と判断します。全酸価は良好と判断します。全酸価は.mgKOH/gと新油値.mgKOH/gに比較して高い値であるものの、有機物・有機化合物の結果、油劣化の兆候を示すカルボン酸の吸収が確認されていないことから、良好と判断します。有機物・有機化合物の結果、良好と判断します。有機物・有機化合物の結果、油劣化の兆候を示すカルボン酸の吸収が確認されていないことから、良好と判断します。酸化安定度の結果、良好と判断します。酸化安定度はminと当社推奨の管理限界値のmin以上であり、良好と判断します。汚染は良好と判断します。水分は良好と判断します。水分はppmと当社推奨の管理限界値の以下であり、良好と判断します。
報告№109-09136 報告№112-00382 | 分析№109-001160 分析№112-001578 | 112-001578_date121115 | 潤滑油および対象設備は継続使用可能な状態にあると判断します。但し、今後も摩耗の進行を傾向監視するため、以下の対策を推奨します。更油或いは部分更油による水分濃度の調整水分の影響により金属表面で腐食摩耗が発生し、発生した鉄錆等の粒子が潤滑部に噛み込み摩耗が進行することがありますので、更油或いは部分更油などにより相対的に水分濃度を低くするなどの方法を推奨します。定期的な分析凝着摩耗の進行を監視するため、定期的に分析を実施し、分析データによる摩耗の進行状況を確認することを推奨します。はフェログラフィーおよびSOAP-Tの結果から総合的に判断した結果、やや厳しい状態にあると考えられます。フェログラフィー【定量分析：Is値】Is値は異常摩耗の早期発見パラメータのつで、摩耗粒子を定量化するために用います。今回のIs値はの乗とやや高い値でした。フェログラフィー【定性分析：摩耗粒子および摩耗形態観察】分析結果から比較的多く観察された粒子は、以下の通りでした。正常な摩耗粒子・潤滑状態が正常なマイルド摩耗により発生。黒錆・潤滑状態がやや厳しい凝着摩耗により発生。金属接触が厳しく、且つ、高い摩擦熱が発生していると考えられます。Iカップリング発光分光分析【SOAP-T】検出された金属元素から発生箇所を推定すると、以下の通りでした。鉄、銅・軸受等リン、亜鉛、カルシウム・添加剤アルミニウム、ナトリウム・外部混入異物クランクメタルの摩耗SOAP-Tで銅がppm検出されたことから、銅を使用した箇所の溶出・摩耗が進行していると推定されます。ディーゼル機関の潤滑油で銅が検出される場合は、クランクメタルが考えられます。ディーゼルエンジンのクランクメタルは積層構造になっており、クランクメタルの最表面はホワイトメタル層が存在し、その下にニッケル層、さらにその下には銅と鉛の合金であるケルメット層が存在します。ディーゼルエンジンのメタルは、設計上、油膜が正常に形成される流体潤滑が基本であることから、通常の使用においては摩耗しにくいと思われますが、メタルの潤滑部に流体潤滑になりにくい部分が発生するとメタル表面の軟質金属部が摩耗しメタル部のすぐ下のニッケル部まで摩耗し始め、ホワイトメタル層の主成分である錫や鉛、そしてメタルの第二層のニッケルやバックメタルの銅が検出されます。今後、摩耗が進行した場合、軸受が焼付を起こす可能性があるため、注意が必要です。その他の銅を使用した箇所の溶出・摩耗その他に潤滑油系統内で銅を使用している箇所は、潤滑油冷却器の配管などが考えられます。この箇所で溶出・摩耗が発生する場合は以下のことが考えられます。潤滑油冷却器の配管で摩耗していた場合、配管取付け部に緩みが生じて配管が振動し、継手部が外れたり、亀裂が生じて冷却水の混入にいたる場合があります。亜鉛系添加剤の影響により、潤滑油冷却器の配管で溶出していた場合、ピンホールが発生して冷却水の混入に至る場合があります。今後、油劣化の進行や水分濃度が上昇することに注意が必要です。計数汚染度計数汚染度はNAS級と汚染されていました。フィルタ表面の異物観察で鉄錆、砂等が観察されたことから、汚染度が高い要因は、摩耗と外部混入異物の影響と思われます。粒度分布粒度分布は.～μmの範囲にあり、.μmにピークが確認されました。μm以下の粒子が多いことから、燃焼して発生したすす等であることが分かります。粘度、酸価、塩基価、IRの各データは良好でした。水分は、と当社推奨の管理限界値を超えていました。今後、水分の影響でエンジン内部に錆が発生し、その影響で摩耗が発生する懸念があります。
報告№109-09448 報告№110-00231 | 分析№109-002802 分析№110-000872 | 110-000872 | 摩耗状態摩耗状態は、潤滑油中に含まれる金属成分とその濃度を調査し、調査の結果から評価します。金属元素と濃度の分析は、試料油を以上の高温で発光させ、その光を分光器で分光し、分光によって得られた光の強度と金属固有の波長とから元素を特定するIカップリング発光分光分析法を用います。今回の試料はディーゼルエンジン油でしたが、検出された金属元素は、SOAPの結果表に示すように、鉄、鉛、銅、クロム、アンチモン、ニッケル、錫、リン、亜鉛、カルシウム、バリウム、アルミニウム、ケイ素、ナトリウムでした。これら検出された金属元素から発生箇所を推定すると、鉄、鉛、銅、クロム、アンチモン、ニッケル、錫・エンジン部品リン、亜鉛、カルシウム・オイル添加剤バリウム、アルミニウム、ケイ素、ナトリウム・外部混入異物であると思われます。このうち、機械部品が摩耗して検出される元素はのグループです。検出された金属粒子を観察した結果、観察されたのは正常な潤滑状態で発生する摩耗粒子と、異物の噛み込みなどで発生する切削粒子であったことから、粒子は、正常な潤滑状態のマイルド摩耗と、異物による切削摩耗で発生していることが分かりました。一方、異常摩耗の早期発見パラメータであるフェログラフィーのIs値は、潤滑状態がやや厳しいの乗となっており、金属元素から推定するとシリンダ、ピストンリング、カムロール、クランクメタル等の潤滑部がやや厳しい潤滑状態にあると考えられました。・カルシウムなどの析出油中金属濃度を発光分光法による分析で固形分のカルシウムが検出され、また鉄もppm、そして僅かですが銅も検出されました。エンジンオイル中に検出されるカルシウムは、燃焼ガス中に含まれている硫黄分と反応して微小サイズの硫酸カルシウム、いわゆる石膏が生成されます。この硫酸カルシウムは、モース硬度がとコンロッドやクランクメタルの主成分である錫や鉛の～と同等の硬さで、サイズは数μmから数十μmになることもあります。これらが軸受の油膜に混入した場合は、潤滑面では摩耗形態の中で摩耗速度が最も早い切削摩耗が発生し、メタルは短期間で摩耗することが判明しています。本試料の場合は、この硫酸カルシウム濃度が比較的高く、また鉄も検出されています。さらにメタル主成分の錫が検出されたことから、硫酸カルシウム等が軸受摺動面に噛み込み、ミクロの切削バイト効果によりメタルの切削摩耗が発生していると推定できます。潤滑油中の固形分としてのカルシウムは、オイルリングやトップリングが正常であれば検出されないものですが、オイルリングなどが摩耗していると、燃焼ガスや未燃焼ガスが燃焼室から潤滑油中に入り易くなると思われます。・銅と鉛を使用した箇所の溶出・摩耗ごく僅かですが、銅と鉛を使用した部分の溶出・摩耗が発生しています。亜鉛系添加剤を使用している潤滑油では、添加剤の反応の結果で銅を溶出させることが知られています。今回検出された銅と鉛は、この添加剤の反応による溶出と、油膜に入り込んだ異物によるメタル摩耗の両方で発生していると考えられます。ディーゼルエンジンのメタルは、設計上、油膜が正常に形成される流体潤滑が基本であることから、通常の使用においてはメタルは摩耗しにくいと思われますが、今回の分析結果ではごく微量ではあるものの、銅合金に鉛を～％加えたケルメットと思われるメタル成分が検出されました。これは、メタルの潤滑部が流体潤滑になりにくい部分のあることを示唆していると考えることが出来ます。流体潤滑になりにくい状況としては、起動・停止回数が多く、油膜が切れた状態から始動することがある潤滑油中に異物が多い粘度低下が起きて油膜が薄くなる運転中に油膜が薄くなるような振動が発生するなどが考えられますが、本試料油の場合、摩耗粒子と潤滑油の基本特性の分析結果から、とが主な原因であると推定されます。尚、の原因となっているのはオイルリングの摩耗が関与していると思われます。水分はppmと当社推奨の管理限界値を超えていました。今後、水分の影響でエンジン内部に錆が発生し、その影響で摩耗が発生する懸念があります。全塩基価がmgKOH/gと当社推奨の管理限界値以上にあるものの、やや低下していました。全酸価はmgKOH/gと新油値mgKOH/gに比較して高く、IRの結果でも油劣化の兆候を示すカルボン酸と思われる吸収がcm-近傍に確認されました。エンジンオイルを分析した結果、油中の酸性物質を中和することが出来なくなり、金属表面の腐食が発生することが懸念されるため、更油を推奨します。更油に際しては、硫酸カルシウムの粒子を出来る限り除去するため、単にエンジンオイルを更油するだけではなく、いわゆるフラッシングオイルでエンジン内部を十分清浄にし、その後更油をすることが必要です。オイルリングやトップリングの摩耗が進行していることが懸念されます。この影響により硫酸カルシウムが生成され、軸受メタルの摩耗に進展する場合がありますので、オイルリングとトップリングの点検を推奨します。水分は当社推奨の管理限界値を超えていました。粘度粘度はmm/sと新油値mm/sに比較して、粘度変化率は+.％で、当社推奨の管理限界値である±％以内であり、良好と判断します。水分はppmと当社推奨の管理限界値の以内であり、良好と判断します。全酸価全酸価はmgKOH/gと新油値mgKOH/gに比較して高い値でした。全塩基価全塩基価はmgKOH/gと当社推奨の管理限界値mgKOH/g以上であるものの、やや低下していました。IRIRの結果、油劣化の兆候を示すカルボン酸の吸収が確認されました。計数汚染度計数汚染度はNAS級と当社推奨の管理限界値のNAS級以内であり、良好と判断します。重量汚染度はmg/mlでした。粒度分布粒度分布は.～μmの範囲にあり、μmにピークが確認されました。機器の潤滑状態SOAPによる油中金属濃度の結果、油の添加剤成分であるカルシウムが比較的多く検出されました。SOAPによる油中金属濃度SOAPによる油中金属濃度の結果、鉄、鉛、銅、ニッケル、油の添加剤成分であるリン、亜鉛、カルシウム、外部から混入したと思われるケイ素、ナトリウムが検出されました。SOAPによる油中金属濃度SOAPによる油中金属濃度の結果、鉄、銅、クロム、アンチモン、錫、油の添加剤成分であるリン、亜鉛、カルシウム、外部から混入したと思われるバリウム、アルミニウム、ナトリウムが検出されました。摩耗粒子診断摩耗粒子診断の結果、異常摩耗の早期発見パラメータであるIs値がの乗とやや高く、潤滑状態が正常な場合に発生するマイルド摩耗粒子、異物の噛み込みなどで発生する切削粒子が比較的多く観察されました。
報告№109-09136 報告№110-00013 | 分析№109-001160 分析№110-000058 | 110-000058 | ・摩耗状態SOAP／D－SOAPの鉄および錫濃度、フェログラフィーのIs値は良好の範囲にありました。・汚染度計数汚染度は浄油前に比較してNAS級からNAS級にランク減少し、重量汚染度は.mg/mlから.mg/mlに増加したものの良好の範囲にあることから、浄油の効果が確認されました。・浄油前同様に粘度、水分、全酸価、IR、RBOTの各データは良好でした。結論汚染度が改善されたことから、再度使用可能な状態にあると判断します。
報告№109-09136 報告№114-00141 | 分析№109-001160 分析№114-000446 | 114-000446 | 潤滑油は物理的性状、汚染状態が良好の範囲にあることから、継続使用可能な状態にあると判断します。前回に比較して、計数汚染度はNAS級からNAS級にランク上昇しているものの、当社推奨の管理限界値以下であり良好です。重量汚染度は.mg/mlから.mg/mlに低下し良好です。粘度、水分、酸価、IR、RBOTの各データは良好です。
報告№105-0402 | 分析№105-02647 | 105-02647 | トライボ診断により、機器軸受の潤滑状態、潤滑油の劣化状態を診断することを目的としました。分析の結果、本軸受は継続使用可能な範囲にあると判断します。このことは、D-SOAPで軸受メタルの摩耗により発生する錫が検出されたものの、フェログラフィーの結果、異常摩耗の早期発見パラメータであるIs値がと良好の範囲にあること計数汚染度がNAS級と良好の範囲にあること以上のことから判断しました。
報告№109-09136 報告№111-00647 | 分析№109-001160 分析№111-003261 | 111-003261 | RBOTは当社推奨の管理限界値以上にあるものの、IRの結果で新油に確認されているcm-付近の酸化防止剤の吸収が確認されませんでした。潤滑油は酸化防止剤の減少と判断されますので、今回の採油後に更油を実施していなければ更油を推奨します。IRIRの結果で新油に確認されているcm-付近の酸化防止剤の吸収が確認されませんでした。RBOTRBOTの結果、minと当社推奨の管理限界値以上にあるものの、酸化防止剤の残存量は%と低下していました。水分は良好でした。
報告№108-6013 報告№108-0127 | 分析№108-00576 分析№108-00740 | 108-00740 | 前回で計数汚染度がNAS～級であったため、更油を実施した。更油後に運転を行わないで採油を実施した。分析の結果、計数汚染度がNAS級と当社推奨の管理限界値に到達していました。フィルタ表面の異物観察で鉄錆、砂等の外部混入異物が多く観察されました。ペール缶の新油と等級は同じであるものの、粒子数を確認したところ、更油後の試料油の粒子数が多いことから、油槽内が汚染されていることが分かりました。汚染の要因が、採油時に配管内部から混入した異物によるものである可能性が考えられますが、念のため運転を行うには、以下の対策を推奨します。油槽内を清浄な潤滑油等で洗浄し、油槽内を清浄な状態にする更油を実施する時には、濾過機などで濾過をして、清浄度をNAS級より清浄にした上で使用する
報告№105-0402 | 分析№105-02645 | 105-02645 | トライボ診断により、機器軸受の潤滑状態、潤滑油の劣化状態を診断することを目的としました。分析の結果、本軸受は継続使用可能な範囲にあると判断します。このことは、D-SOAPで転がり軸受の摩耗により発生する鉄が検出されなかったことフェログラフィーの結果、異常摩耗の早期発見パラメータであるIs値が.と良好の範囲にあること計数汚染度がNAS級と良好の範囲にあること以上のことから判断しました。
報告№109-09136 報告№112-00307 | 分析№109-001160 分析№112-001214 | 112-001214 | 本試料油は、粒子濃度が比較的高く、外部の影響を受けやすいと思われるドレンから停止分後に採油を実施したにもかかわらず、大型の粒子は非常に少なく、潤滑油および減速機は継続使用可能な状態にあると判断します。但し、計数汚染度の粒子分布を見ると～μmサイズの粒子が多く、当社推奨の管理限界値を超えており、今後も摩耗の進行を傾向監視するため、以下の対策を推奨します。濾過油中の汚染度が高いことから、観察された摩耗粒子や異物がギヤ歯面や軌道面に噛み込み摩耗が進行することが懸念されるため、濾過を推奨します。定期的な分析凝着摩耗の進行を監視するため、定期的に分析を実施し、分析データによる摩耗の進行状況を確認することを推奨します。はフェログラフィーおよびSOAP／D-SOAPの結果から総合的に判断した結果、やや厳しい状態にあると考えられます。フェログラフィー【定量分析：Is値】Is値は異常摩耗の早期発見パラメータのつで、摩耗粒子を定量化するために用います。今回のIs値はの乗と低い値でした。フェログラフィー【定性分析：摩耗粒子および摩耗形態観察】分析結果から比較的多く観察された粒子は、以下の通りでした。正常な摩耗粒子・潤滑状態が正常なマイルド摩耗により発生。シビア粒子・潤滑状態がやや厳しい凝着摩耗により発生。金属潤滑部が局部的に油膜切れを起していると考えられます。Iカップリング発光分光分析【SOAP／D-SOAP】検出された金属元素から発生箇所を推定すると、以下の通りでした。鉄、亜鉛・ギヤ、軸受等リン・添加剤カルシウム、ナトリウム・外部混入異物バックラッシご提供いただいた減速機に関する情報からハスバ歯車の組み合わせの段減速機構であり、この歯車の構成から接触点箇所のバックラッシを求めました。ギヤのバックラッシの増加量を求めた結果、接触点箇所でバックラッシの増加量は、最も大きい箇所で約.μmと推定されます。バックラッシ増加分の上限値は、メーカにより差異はあるものの、当社の推奨するバックラッシは、一般に推奨されるμmを管理目安にしています。この値に比較して十分に小さい値です。計数汚染度はNAS級以上と当社推奨の管理限界値を超えていました。フィルタ表面の異物観察で表面が金属片、鉄錆、砂等が観察されたことから、汚染度が高い要因は、摩耗と外部混入異物の影響と思われます。粘度、水分、酸価、IR、RBOTの各データは良好でした。尚、別紙RBOTの減少傾向から油の余寿命を求めた結果、本試料は直近の更油から起算して稼働日数が年月まで使用可能であることが分かります。本試料油の添加剤は、一般に、タービン油に比較して極圧添加剤や摩耗防止剤などの濃度が高く、この影響でRBOT試験の結果が変動する傾向があります。そのため、ギヤ油の余寿命の評価をタービン油と同等の精度で得るには、RBOTの結果に加え、粘度、全酸価、IRなどのデータを総合的に判断することが必要です。
報告№109-09094 報告№109-09094 | 分析№109-000918 分析№109-000918 | 109-000918 | 分析の結果、全てのデータが良好であることから、このグリースは継続使用可能と判断します。特性低下全ての項目が良好の範囲にあったことから、特性低下は認められず良好と判断します。ちょう度は良好と判断します。ちょう度はと当社推奨の管理限界値であるから以内にあり、良好と判断します。滴点は良好と判断します。滴点はと新グリース値に比較して変化はなく、良好と判断します。全酸価は良好と判断します。全酸価はmgKOH/gと新グリース値.mgKOH/gに比較して高い値であるものの、有機物・有機化合物の結果、油劣化の兆候を示すカルボン酸の吸収が確認されていないことから、良好と判断します。有機物・有機化合物の結果、良好と判断します。有機物・有機化合物の結果、油劣化の兆候を示すカルボン酸の吸収が確認されていないことから、良好と判断します。
報告№108-6529 報告№108-6529 | 分析№108-00952 分析№108-00952 | 108-00952 | 臨時・濾過前の試料油を分析した結果、摩耗粒子の形態観察で金属接触が厳しい場合に発生するシビア粒子、ホワイトメタルがやや多く観察されました。D－SOAPの結果、前回に比較してメタルの主成分である錫がから.ppm増加していました。D－SOAPの結果、前回に比較してメタルの主成分である錫がから.ppm増加していました。摩耗粒子形態観察でホワイトメタルが観察されたことから、軸受が摩耗した可能性が考えられました。軸受メタルの摩耗は、軸受メタルの主成分である錫がD－SOAPで.ppm検出されたことから確認しています。スラストメタルに摩耗が集中したと仮定して、メタルの摩耗深さをD－SOAPの錫濃度.ppm、油量が不明であることからLと仮定して下式により算出しました。錫の摩耗体積＝錫濃度×-×油量×.×÷錫密度＝.×-××.×÷.＝.平均的な摩耗深さ＝摩耗体積÷摩耗面積×＝.÷×＝.計算の結果、平均的な摩耗深さが.μmとなり、メタルの表面粗さをsと仮定すると、摩耗程度は僅かであることが確認されました。これらの障害発生に対する弊害を勘案の上、現在のところ軸受メタルは継続使用可能と判断しますが、今後更に摩耗が進行することもあるため、ヶ月後に再度分析を実施し、汚染度および摩耗の進行状況を確認することを推奨します。
報告№109-09136 報告№111-000429 | 分析№109-001160 分析№111-002011 | 111-002011 | 濾過前の試料油を分析した結果、全てのデータが良好です。尚、RBOTが前回に比較し、min上昇しています。RBOTが上昇した理由は、更油、補給を実施した仮設タンクで他の軸受油と混合して濾過を実施した濾過機配管内や仮設タンクなどに油が残留していた以上のことが考えられます。お客様情報の～にはいずれにも該当せず、原因は分かりませんでした。但し、今回の分析結果で、酸価および粘度の各データに大きな変化はなく、異種油の混入などは確認されていないため、本試料油は継続使用可能な状態にあります。今後は、今回のRBOT値を基に潤滑油の寿命を評価します。
報告№109-09094 報告№109-09094 | 分析№109-000892 分析№109-000892 | 109-000892 | 分析の結果、全てのデータが良好であることから、この油は継続使用可能と判断します。特性低下全ての項目が良好の範囲にあったことから、特性低下は認められず良好と判断します。粘度は良好と判断します。粘度はmm/sと新油値mm/sに比較して、粘度変化率は+.％で、当社推奨の管理限界値である±％以内にあり、良好と判断します。全酸価は良好と判断します。全酸価は.mgKOH/gと新油値.mgKOH/gに比較して高い値であるものの、有機物・有機化合物の結果、油劣化の兆候を示すカルボン酸の吸収が確認されていないことから、良好と判断します。有機物・有機化合物の結果、良好と判断します。有機物・有機化合物の結果、油劣化の兆候を示すカルボン酸の吸収が確認されていないことから、良好と判断します。酸化安定度の結果、良好と判断します。酸化安定度はminと当社推奨の管理限界値のmin以上であり、良好と判断します。汚染は良好と判断します。水分は良好と判断します。水分はと当社推奨の管理限界値の以下であり、良好と判断します。
報告№109-09136 報告№113-00253 | 分析№109-001160 分析№113-000965 | 113-000965 | 軸受は継続使用可能な状態にあると判断します。但し、油中の汚染度が高く、今後も摩耗の進行を傾向監視するため、に示す対策を推奨します。定期的な分析フレッティング摩耗の進行を監視するため、定期的に分析を実施し、分析データによる摩耗の進行状況を確認することを推奨します。はフェログラフィーおよびSOAP／D-SOAPの結果から総合的に判断した結果、継続使用は可能ですが、今後の機器の機能を確認するためにも傾向管理が有用と考えます。フェログラフィー【定量分析：Is値】Is値は異常摩耗の早期発見パラメータのつで、摩耗粒子を定量化するために用います。Is値は前回に比較しての乗からマイナス乗に低下し、低い値でした。フェログラフィー【定性分析：摩耗粒子および摩耗形態観察】分析結果から観察された代表的な粒子は、以下の通りでした。赤錆・フレッティングにより発生。フリクションポリマ・局部的に高圧・高温となる場合に発生。観察された摩耗粒子の中でも赤錆は、将来的な摩耗の進行に繋がる可能性を示唆しているため、傾向監視が必要と思われます。フレッティングは、・軸と転がり軸受の内輪内面・軸受箱と転がり軸受の外輪外面・転がり軸受の軌道輪と転動体の箇所で発生する可能性があります。フレッティング粒子は酸化して硬いため、軸受軌道面に噛み込んだ場合はその傷が疲労剥離の起点となり、疲労摩耗へと進展することが想定されます。Iカップリング発光分光分析【SOAP／D-SOAP】検出された金属元素から発生箇所を推定すると、以下の通りでした。鉄、鉛、銅、ニッケル、錫、亜鉛・軸受等リン、モリブデン・添加剤カルシウム、アルミニウム、ケイ素、ナトリウム・外部混入異物計数汚染度は、前回に比較してNAS級からNAS級にランク上昇し、やや高い値でした。フィルタ表面の異物観察で表面は茶褐色で金属片、鉄錆、砂等が観察されたことから、汚染度が高い要因は、摩耗とスラッジ、そして外部混入異物の影響と思われます。
報告№107-0366 報告№108-0049 | 分析№107-01900 分析№108-00260 | 108-00260 | 濾過前の試料油を分析した結果、粘度が.mm/sと新油のmm/sに比較して、粘度変化率は+％で、やや不良領域にありました。現在、ISOVGからISOVGに移行しているため異常ではなく、本試料油は継続使用可能と判断します。
報告№109-09094 報告№109-09094 | 分析№109-000916 分析№109-000916 | 109-000916 | 分析の結果、全てのデータが良好であることから、このグリースは継続使用可能と判断します。特性低下全ての項目が良好の範囲にあったことから、特性低下は認められず良好と判断します。ちょう度は良好と判断します。ちょう度はと当社推奨の管理限界値であるから以内にあり、良好と判断します。滴点は良好と判断します。滴点はと新グリース値に比較して大きな変化はなく、良好と判断します。全酸価は良好と判断します。全酸価はmgKOH/gと新グリース値.mgKOH/gに比較して高い値であるものの、有機物・有機化合物の結果、油劣化の兆候を示すカルボン酸の吸収が確認されていないことから、良好と判断します。有機物・有機化合物の結果、良好と判断します。有機物・有機化合物の結果、油劣化の兆候を示すカルボン酸の吸収が確認されていないことから、良好と判断します。
報告№109-09136 | 分析№109-001160 | 113-002576 | 潤滑油および対象設備は継続使用可能な状態にあると判断します。但し、今後の摩耗推移を確認するためにも傾向監視を継続することが有効です。定期的な分析今後の切削摩耗、疲労摩耗の推移を監視するため、定期的な分析実施を推奨します。異常摩耗の早期発見のパラメータであるIs値は、レベルと正常です。但し、潤滑部の摩耗が認められたため、定期的に潤滑油分析を実施し、摩耗推移を監視することが有用と考えます。フェログラフィーで比較的多く観察された粒子は、以下の通りです。正常な摩耗粒子・潤滑状態が正常なマイルド摩耗により発生。切削粒子・異物や金属表面の微小突起による切削摩耗により発生。疲労摩耗粒子・繰返し応力による金属疲労で発生。大型化するとフレーキングの発生が懸念されます。切削粒子は、摩擦面が将来的に異常摩耗へ進展する可能性を示唆しているため、傾向監視が有用と思われます。詳細は、別紙傾向監視が必要な摩耗粒子をご覧ください。粘度、水分、酸価の各データは良好です。
報告№107-6026 報告№108-0217 | 分析№107-02108 分析№108-01574 | 108-01574 | 本トライボ診断は、摩耗進行状況、汚染状況を確認する。【軸受の潤滑状態】トライボ診断の結果、前回同様に摩耗粒子形態観察の結果で、フレッティングにより発生する赤錆が多く観察され、異常摩耗の早期発見パラメータであるフェログラフィーのIs値、SOAP／D－SOAPの鉄濃度に変化はないことから、摩耗の安定が確認されました。又、転がり軸受の寿命の指標となるフレーキングの発生が確認されていないことから、現在のところ、ベアリングは継続使用可能な状態にあると判断します。転がり軸受でフレッティングが発生する箇所は、軸と内輪内面軸受箱と外輪外面軌道輪と転動体の箇所が考えられました。今後、フレッティングにより発生した赤錆が軌道面に噛み込み、噛み込み傷が基点となって転がり軸受の寿命の指標となるフレーキングへ進展することが懸念されるため、定期的に分析を実施し、摩耗の進行状況を確認することを推奨します。【油の汚染状況】計数汚染度がナトリウム級と当社推奨の管理限界値内にあり、重量汚染度がmg/mlでした。
報告№102-6049 | 分析№102-00830 | 102-00830 | 前々回、前回、今回は、いずれも停止中に同じドレンバルブから採油を実施しており、同条件で採油を実施していることから、前々回、前回、今回のデータを比較し、軸受の潤滑状態を検討しました。但し、油中粒子は沈降しており、試料油中の粒子濃度が低くなっていると認識する必要があります。精点Aを実施し、前々回、前回の結果と比較しました。その結果、フェログラフィーを除く項目に変化は見られませんでした。フェログラフィーの結果、摩耗過酷度を示すIs値が前々回、前回ののマイナス乗から今回に桁上昇しました。摩耗粒子形態観察の結果、厳しい金属接触により発生する大型のシビア粒子が見られたことから、Is値が上昇した要因は、摩耗粒子の増加によるものと考えられました。今後、更に摩耗が進行する場合がありますので、ヶ月後に精点Bを実施されることを推奨します。今後は油中粒子の沈降の影響がない主機運転中、又は、停止直後に採油を実施されることを推奨します。尚、RBOTがminと前回minに比較して、min上昇しているが、これは前回から今回までの間に新油の補充があったものと考えられます。今後は、今回データをベースにして管理されることを推奨します。
報告№108-0204 報告№108-6536 | 分析№108-01503 分析№108-01680 | 108-01680 | 初期試験を実施し、前回データと照合した結果、油中摩耗粒子の減少が確認されました。油中の粒子数は、外部要因や内部要因により増加し、一方ではフィルタやストレーナで捕捉され、或いは油槽内や配管内部で沈降したりすることで減少して発生量と減少量とがバランスしたところでいわゆる平衡状態になります。この増減のバランスが崩れると、増加したり、減少したりして油中濃度は変動します。本軸受の場合、監視している粒子サイズを捕捉するフィルタ類の設置はなく、これによる減少がありませんので、油中粒子が減少した理由は、摩耗粒子の発生がほとんどなく、油系統内部で沈降があったためと考えられます。以上のことから、本軸受の摩耗の進行はなく、潤滑状態は安定した状態にあったものと判断します。尚、潤滑油の基本特性も良好の範囲にあることから継続使用可能と判断します。これらのことは、前回に比較して、計数汚染度はランク減少し、SOAP／D-SOAPの鉄および錫濃度に変化がないこと異常摩耗の早期発見パラメータであるフェログラフィーのIs値がのマイナス乗と良好の範囲にあることを示すIR、RBOTの各データが良好の範囲にあること以上のことから判断しました。
報告№108-0411 報告№110-00656 | 分析№108-02744 分析№110-003043 | 110-003043 | グリースの物理的性状グリースの物理的性状は、グリースの硬さや、徐々に温度を上昇させた恒温槽内でグリースが滴になって滴下する初滴温度、グリース中のスラッジの発生量などを判断パラメータに、ちょう度、滴点、全酸価、有機物・有機化合物として評価します。分析の結果、グリースの硬さを示すちょう度は、新グリース値のに比較してと当社推奨の管理上限値を超えていました。グリースが滴になって滴下するときの温度示す滴点が新グリース値のに比較して本試料はと高いものの、劣化の兆候として現れる有機物・有機化合物が見られなかった。グリース中のスラッジの発生量を示す全酸価は、新グリース値の.mgKOH/gに対して.mgKOH/gと高いものの、有機物・有機化合物の結果でグリース中の油が劣化した場合に発生するカルボン酸の発生は確認されなかった。以上のように、グリースは劣化していないものの、軟化していることが分かりました。軟化したグリースを使用した場合、グリースの漏洩や軸受等で油膜切れが発生することが懸念されます。グリースを交換されることを推奨します。
報告№104-4038 報告№104-4038 | 分析№104-02039 分析№104-02039 | 104-02039 | 本軸受は、集油槽内をNAS級以上の清浄度になるように汚染度を濾過※又は更油により改善できれば、年以上継続使用が可能な状態になります。又、現状の汚染度でも、少なくとも半年間は継続使用可能な状態にあると判断します。これらのことは、以下の結果から判断しました。計数汚染度がNAS級以上と当社推奨の管理限界値を超えていた。SOAP／D-SOAPの結果、軸受メタルの主成分である錫が検出されなかった。異常摩耗の早期発見パラメータであるフェログラフィーのIs値がの乗と良好の範囲にあった。本試料油は継続使用可能な状態にあると判断します。粘度は良好と判断します。粘度はmm/sでした。油名が不明であるため判定できないものの、仮にVGの粘度グレードの潤滑油を使用することになっていたとしますと、本データはVGの規格値内にありますので、良好と判断できます。尚、軸受に異常が確認されなかったことからも、VGを使用できることが確認できています。水分は良好と判断します。水分はppmと当社推奨の管理限界値の以下にあり、良好と判断します。全酸価は良好と判断します。全酸価は.mgKOH/gでした。全酸価は新油値との比較により判定しますが、油名が不明であるため、新油値との比較による判定はできませんでした。但し、今回データは全酸価の管理基準値が最も厳しい無添加タービン油の管理基準値.mgKOH/g以内にあることから、良好と判断できます。IRは良好と判断します。IRは、下チャートに示すように油劣化の兆候を示すカルボン酸の吸収が確認されていないため良好と判断します。尚、IR法は、新油スペクトルとの比較により劣化を判定するため、油名及び新油をご提供下さい。計数汚染度が管理限界値を超えており、改善が必要と判断します。計数汚染度はNAS級以上と当社推奨の管理限界値のNAS級を超えており、改善が必要と判断します。重量汚染度は良好と判断します。重量汚染度は.mg/mlと当社推奨の管理限界値のmg/ml以内にあり、良好と判断します。機器の潤滑状態本機器の軸受は、今後の運転時間や運転状況が、特に変化のない運転であれば、少なくとも年間は継続使用可能な状態にあると判断します。SOAPの結果、外部から混入したケイ素がやや多く検出されました。SOAPの結果、軸受メタルの主成分である錫などの金属元素は検出されておらず良好と判断します。但し、外部から混入した砂等の異物と思われるケイ素がppm検出されており、濾過などによる改善が必要と判断する。D－SOAPは良好でした。D－SOAPの結果、軸受メタルの主成分である錫などの金属元素は検出されておらず良好と判断します。フェログラフィーの結果、潤滑状態は良好と判断します。フェログラフィーの結果、異常摩耗の早期発見パラメータであるIs値がの乗と良好の範囲にあり、且つ、異常摩耗の兆候を示すシビア粒子等の摩耗粒子がほとんど観察されていないことから、今後の運転時間や運転状況が、特に変化のない運転であれば、軸受は少なくとも年間は継続使用可能な状態にあると判断します。
報告№103-4572 報告№103-4572 | 分析№103-03236 分析№103-03236 | 103-03236 | 月日時頃に＃Gスラスト軸受の温度がを超えたため、発電機を停止させました。軸受温度上昇の原因調査を目的にトライボ診断を実施し、以下の点について考察検討を行いました。軸受温度上昇の原因調査と、今回の温度上昇が、＃・Gの軸受に与える影響を調査する。軸受温度上昇の原因分析の結果、軸受温度上昇の原因は、外部から混入したと思われる直径～μmの繊維状異物の影響で、下メタルの摺動面に油膜切れが発生し、その影響による摩擦熱で軸受温度上昇に至ったと考えられました。これらのことは、直径～μmのファイバ繊維が多く観察され、また、油中の計数汚染度がNAS級であり、貴社の管理限界値に到達していたこと摩耗粒子形態観察で、金属接触が厳しい場合に発生するホワイトメタルのシビア粒子がやや多く観察されたこと光学顕微鏡写真に示すように、μmサイズの金属片が見られたこと以上のことから判断出来ます。潤滑油を共有している＃・G軸受への影響油中計数汚染度がNAS級と貴社の管理限界値に到達し、フィルタ写真に示すようにμmサイズの金属片や、外部から混入した直径μmファイバ状の異物が多くみられており、これらの汚染物が各軸受の摺動面に噛み込み摩耗が進行することが懸念されるため、ファイバ状異物の混入原因検討と同時に、至急濾過が必要と判断します。混入したファイバ状異物は、他号機で樹脂軸受を使用している場合、その樹脂軸受に使用されているガラスファイバの脱落断熱材などの繊維の混入オイルフィルタ繊維の混入などの可能性があります。特に樹脂軸受から発生していた場合、その樹脂軸受の摩耗が発生していますので確認が必要です。尚、を示す粘度、水分、全酸価、IRの各データが良好であることから、濾過により油は継続使用可能な状態になると判断します。
報告№110-00243 報告№111-00156 | 分析№110-000943 分析№111-000790 | 111-000790 | 潤滑油および対象設備は継続使用可能な状態にあると判断します。但し、摩耗の進行を監視するため、定期的に分析を実施し、摩耗の進行状況を確認することを推奨します。バックラッシ増加量による評価トライボ診断では、油中摩耗粒子濃度からバックラッシの増加量を求め、初期のバックラッシに増加量を加え、その合計を設計許容値と比較し減速機の余寿命を判断します。本減速機の構造から摩耗が進行しやすい箇所と推定されるのは、スパイラルベベルギヤとスパイラルベベルピニオンの歯面と考えられます。そこで、このSBGとSBPが接触する歯面におけるピッチ線上の摩耗量を分析結果から定量的に評価しました。ここでは、第段ベベルギヤのモジュール、ピッチ円径、歯幅、歯数のSBG、SBPの各寸法を用い、噛み合い面の分のが接触摩耗面積と仮定し、この部分が摩耗した場合のバックラッシの増加分を分析結果から推定しました。 ・ さらに、バックラッシの増加量による評価を行う場合は、バックラッシを調整する分解点検からの増加量を評価することが重要ですが、本設備の分解点検からの稼働時間は不明であるため、これまでのご提供いただいた情報から年間の稼働時間を平均時間とし、分解点検からの今回採油までの稼働時間も不明であるため、＃および＃冷却塔減速機を参考に年と仮定しました。計算の結果、本減速機のSBGとSBP間のバックラッシの増加量は、年間で約μmとなりました。この増加量は、初期バックラッシをμmとしても今回解析結果のバックラッシ増加分μmを加えてもμmとなり、良好な状態にあると考えられます。フェログラフィー異常摩耗の早期発見パラメータとして摩耗粒子を定量化して評価するフェログラフィーのIs値は、前回のの乗から乗に上昇しており、摩耗が進行していることを示していました。摩耗粒子の形態で比較的多く観察された粒子は、潤滑状態が正常な場合に発生する摩耗粒子繰返し応力を受けて発生する疲労摩耗粒子局部的に高圧・高温となる場合に発生するフリクションポリマ外部から混入したと思われる鉄錆等でした。これらの摩耗粒子が観察された場合、潤滑部で発生している摩耗形態は、正常なマイルド摩耗と疲労による疲労摩耗であり、そして局部的ではあるものの高圧・高温の箇所が発生していることも分かります。フリクションポリマは、潤滑油がギヤ歯面や軌道面に押し込められ高圧状態になると同時に、圧縮熱により高温状態になった結果、基油自身が重合反応を起こし生成することが知られています。そのため、高圧高温状態の解消がなされなければ、潤滑油の劣化が進行し、粘度上昇に因る潤滑異常に進展する場合があります。Iカップリング発光分光分析供試のギヤ油を分析した結果、検出された金属元素は、SOAP-Tの結果表に示すように、鉄、クロム、アンチモン、錫、リン、亜鉛、カルシウム、アルミニウム、ケイ素、ナトリウム、マグネシウムが検出されました。これらの検出された金属元素から発生箇所を推定すると鉄、クロム、アンチモン、錫・ギヤ・軸受等リン・オイル添加剤亜鉛、カルシウム、アルミニウム、ケイ素、ナトリウム、マグネシウム・外部混入異物であると思われます。このうち、機械部品が摩耗したと思われる元素はのグループです。計数汚染度は当社推奨の管理限界値を超えていました。SOAP-Tで油の添加剤成分であるリンが検出され、フィルタ表面の異物観察で粘ちょう物、鉄錆、砂等が観察されたことから、汚染度が高い要因は、摩耗とスラッジ、そして外部混入異物の影響と思われます。を示す、粘度、水分、全酸価、IRの各データは良好でした。RBOTは、minと管理限界値であるmin以上であり、継続使用可能と判断できますが、更油を実施した年月以降のRBOT値のデータの変化から余寿命を評価した結果、図RBOTの減少傾向に示す通り年月となりました。本試料油の添加剤は、一般にタービン油に比較して極圧添加剤や摩耗防止剤などの影響で、RBOTの試験結果が変動する傾向があります。そのため、ギヤ油の余寿命の評価を行うためには、RBOTの結果に加え、粘度、全酸価、IRなどのデータを総合的に判断することが必要です。今回の分析結果からは、全てのデータは良好であり、本試料油は継続使用可能な状態にあると判断します。
報告№105-6050 報告№106-0472 | 分析№105-01529 分析№106-02694 | 106-02694 | 分析の結果、摩耗の安定が確認され、軸受は継続使用可能と判断します。尚、SOAPの結果で前回に比較して銅がppmからppmに増加していました。これは、銅を使用した部分の溶出が発生していると考えられました。銅が溶出して検出されるのは、潤滑油添加剤の亜鉛系添加剤の影響であることが知られており、今回の検出は、この溶出によるものと考えられました。油中の銅濃度が高い場合、別紙鉱油の酸化に対する金属触媒の影響に示すように酸化速度が速まりますので、酸化劣化の進行状況を油分析により監視されることを推奨します。これらのことは、前回に比較して、計数汚染度はランク減少していたこと異常摩耗の早期発見パラメータであるフェログラフィーのIs値が.と良好の範囲にあることSOAPの銅がppmからppmに増加していたこと以上のことから判断しました。
報告№109-09136 報告№112-00597 | 分析№109-001160 分析№112-002526 | 112-002526 | 分析の結果、本試料および汚染状態は全て良好な範囲にあり、継続使用可能な状態にあると判断します。粘度、酸価、有機物・有機化合物、酸化安定度の各データは良好でした。尚、別紙酸化安定度の減少傾向から油の余寿命を求めた結果、今回の採油日からの使用可能期間は約年ヶ月であることが分かります。水分濃度は、継続使用可能な範囲にありました。
報告№109-09136 報告№112-00178 | 分析№109-001160 分析№112-000736 | 112-000736 | 濾過前の試料油を分析した結果、摩耗粒子の形態観察で前回に比較して金属接触が厳しく、且つ、摩擦熱が高い場合に発生する球状粒子が比較的多く観察されました。球状粒子観察された摩耗粒子の中でも球状粒子は、異常摩耗の兆候を示す形態のパラメータでこの摩耗粒子が発生する場合、潤滑状態に注意が必要です。球状粒子の発生原因は、一般に、溶接工事、溶接作業などによる溶接スパッタの混入電食による発生厳しい金属接触による摩耗が考えられます。球状粒子の発生原因が、の溶接スパッタの混入であれば、今後増加しないと思われますが、が考えられる場合は、原因を取り除かなければ球状粒子は増加すると考えられます。これらの障害発生に対する弊害を勘案の上、予防処置として運転再開後ヶ月以内に再分析を実施し、球状粒子の増加の有無を確認されることを推奨します。念のため、主機の起動時、停止時の温度チャートから軸受温度に微妙な変化がないかを確認することを併せて推奨します。
報告№109-09136 報告№113-00623 | 分析№109-001160 分析№113-002669 | 113-002669 | 潤滑、汚染状態は良好の範囲にあることから、現在のところ、潤滑油は継続使用可能な状態にあると考えられます。潤滑油の余寿命を求めた結果、年月まで使用可能と推定されました。前回の更油日が年月であることから、更油日から起算すると、潤滑油は約年ヶ月使用可能と推定されます。尚、減速機は継続使用可能な状態にあると判断します。但し、今後の摩耗推移を確認するためにも傾向監視を継続することが有効です。定期的な分析今後の疲労摩耗の推移を監視するため、定期的な分析実施を推奨します。異常摩耗の早期発見のパラメータであるIs値は、前回のレベルから変化はなく、正常です。但し、潤滑部の摩耗が認められたため、定期的に潤滑油分析を実施し、摩耗推移を監視することが有用と考えます。フェログラフィーで観察された代表的な粒子は、以下の通りです。疲労摩耗粒子・繰返し応力による金属疲労で発生。大型化するとフレーキングの発生が懸念されます。計数汚染度は前回のNAS級からNAS級にランク上昇しているものの、当社推奨の管理限界値以下であり良好です。粘度、水分、酸価、IRの各データは良好です。本試料油の添加剤は、一般に、タービン油に比較して極圧添加剤や摩耗防止剤などの濃度が高く、この影響でRBOT試験の結果が変動する傾向があります。そのため、タービン油と同等の精度でギヤ油を評価するには、RBOTの結果に加え、粘度、酸価、IRなどのデータに基づき総合的に判断することが必要です。粘度、酸価、IRが良好の範囲にあり、RBOTはminと当社推奨の管理限界値以上にあることから、RBOTは良好と判断します。尚、別紙RBOTの減少傾向から油の余寿命を求めた結果、対象の潤滑油は年月まで使用可能であると推定されました。
報告№101-0200 | 分析№101-01799 | 101-01799 | 本試験は、モービルヘビーメディアムとモービルヘビーメディアムJを混合して使用しているため、その混合割合の確認と油の汚染及び劣化状態を確認することを目的としました。尚、各試料油の分析結果の比較表を表及び写真～に示します。但し、サンプルビンが当社指定のものではなく、ペットボトルを使用しており、今回汚染状況の確認は参考値と御考え下さい。混合割合の推定分析の結果、粘度が.mm/sと粘度の低いMの新油値.mm/sに比較して変化は確認されませんでした。仮に、混合比をMをに対して、MJをとすると粘度は.mm/sと計算されます。又、混合比をMをに対して、MJをとすると粘度は.mm/sとなります。この計算値と測定値を比較すると明らかにモービルヘビーメディアムJの混合はないと思われます。油の劣化状況油の劣化状況を確認するために実施した全酸価の結果、.mgKOH/gと新油値の.mgKOH/gに比較して、.mgKOH/g上昇しており、劣化が進行していることが確認されました。油の汚染状況を示す計数汚染度、重量汚染度の結果、計数汚染度、重量汚染度、共に当社推奨の管理限界値を超えており、至急対策が必要です。対策は、汚染物が油の添加剤成分である亜鉛の析出により発生したスラッジと外部から混入した鉄錆、砂であるため、当社清浄分散剤TS－の投与と濾過が有効と考えます。但し、当社清浄分散剤TS－は、水分濃度が高い油には適用できませんので、念のため、当社より供給するサンプルビンで再度採油を実施し、水分濃度を再度確認されること推奨します。
報告№109-09095 報告№109-09095 | 分析№109-000958 分析№109-000958 | 109-000958 | 診断概要および対策本試験は、オーバーホール後の初期状態を確認する目的で実施しました。その結果、錫濃度から求めた軸受メタルの摩耗深さは.μmであり、現在のところ継続使用可能な範囲にあると思われますが、軸受摺動面においてなじみ過程が正常に終了せず、異常摩耗に進展する可能性が確認されました。今回確認された状態が既に停止し正常な状態に推移しているか、或いは、進行しているのかを知るためには、あと回の初期試験データで確認する必要があります。汚染度は、初期試験時としては非常に悪く、濾過の実施が必要と判断します。初期試験を実施した結果、計数汚染度がNAS級以上と当社推奨の管理限界値を超えており、高い値であることが分かりました。摩耗粒子の形態観察で観察された粒子は、局部的な油膜切れがある場合に発生する鉄系のシビア粒子、銅合金、ホワイトメタル、フィルタ表面の異物観察で銅合金が比較的多く観察されました。観察されたこれらの粒子は初期のなじみ摩耗で発生しており、汚染度が高い要因は摩耗によるものと考えられます。今回のようになじみ過程でシビア粒子が観察された場合は、なじみ過程が正常に終了していない場合があり、異常摩耗に進展することも懸念する必要があります。この局部的な摩耗が、既に停止し正常な状態に推移しているか、或いは、進行しているのかを確認する必要があります。油の特性油の特性を示すIR、RBOTの各データが良好の範囲にあり、本試料油は継続使用可能と判断します。尚、RBOTはminでしたが、貴所から提供された新油値のminに比較して、使用油の方がmin高い値となっていました。今回のRBOTの試験結果は、当社の社内基準のバラツキ範囲を超えており、さらに、異種油の混入の可能性を新油と比較したIRの結果でみたところ、異種油は混入していないことが確認されたため、今回RBOTが新油値より高くなった要因は、製造ロットの違いによるバラツキ基油の精製度の違い添加剤の添加量の誤差などが考えられます。
報告№105-0314 | 分析№105-01979 | 105-01979 | 濾過前の試料油を分析した結果、摩耗粒子形態観察で金属接触が厳しい場合に発生するシビア粒子が多く観察された。D－SOAPの結果、前回に比較して鉄が.からに上昇していた。サーボシリンダ内壁、或いは圧油ポンプで摩耗が発生していると考えられます。今後、このまま摩耗が進行した場合、汚染度が上昇し、バルブ類の動作障害が発生することが懸念されます。これらの障害発生に対する弊害を勘案の上、予防処置としてヶ月以内に再度分析を実施し、摩耗の進行状況及び汚染度の上昇程度を確認されることを推奨します。尚、RBOTが前回に比較し、min上昇したのは、新油の補充等の影響が考えられます。今後は、今回のRBOT値によりデータ管理を行います。
報告№109-09136 報告№111-00647 | 分析№109-001160 分析№111-003244 | 111-003244 | 潤滑油は継続使用可能な状態にあると判断します。前回同様に粘度、全酸価、IR、RBOTの各データは良好でした。油の余寿命は、使用油の使用期間または使用時間が不明であったため、ご依頼の油の余寿命に関する検討は行えませんでした。但し、分析の結果で新油値がminであったことから、使用期間を仮にヶ月間と仮定すれば余寿命は十二分にあると言えます。可能であれば、使用期間、あるいは使用時間の情報をご提供下さい。前回同様に水分は良好でした。
報告№109-09136 報告№111-00374 | 分析№109-001160 分析№111-001775 | 111-001775 | 軸受は継続使用可能な状態にあると判断します。前回に比較してD－SOAPの結果で、鉄濃度が増加しているものの、異常摩耗の早期発見パラメータであるフェログラフィーのIs値がのマイナス乗と良好でした。前回に比較して計数汚染度はNAS級から等級に変化はなく、良好でした。分析結果は良好と判断します。計数汚染度計数汚染度はNAS級と当社推奨の管理限界値のNAS級以内にあり、良好と判断します。重量汚染度はmg/mlでした。機器の潤滑状態機器の潤滑状態は正常と判断します。SOAPSOAPの結果、摩耗により発生する鉄、油の添加剤成分であるリンが検出されました。D－SOAPD－SOAPの結果、摩耗により発生する鉄が検出されました。フェログラフィー異常摩耗の早期発見パラメータであるフェログラフィーのIs値がのマイナス乗と良好の範囲にあり、潤滑状態は正常と判断します。
報告№104-0294 報告№104-8052 | 分析№104-02199 分析№104-02516 | 104-02516 | 分析の結果、本軸受は継続使用可能な状態にあると判断します。このことは、鉄濃度から計算したフレーキングの発生面積が内輪軌道面の面積の凡そ.％であること。異常摩耗の早期発見パラメータであるIs値がの乗とやや高いものの、ベアリング軌道面から発生した摩耗粒子はマイルドな潤滑状態で発生した摩耗粒子であり潤滑状態は良好な状態で進行していると考えられること。以上のことから判断しました。
報告№109-09136 報告№113-00426 | 分析№109-001160 分析№113-001672 | 113-001672 | 濾過前の試料油を分析した結果、水分はと、前回のppmとほぼ同じ濃度であり、やや不良領域にありました。計数汚染度が前回のNAS級から、今回D級に約年でランク上昇し、処置領域にあり、重量汚染度がmg/mlとやや不良領域にありました。水分濃度は安定しているものの、濃度そのものがやや高いため劣化の進行に注意が必要です。油中の水分は、潤滑油の劣化触媒として水分が入っていない場合の～倍早く劣化することが知られています。そのため、今後の水分増加には十分な注意が必要で、定期的な水分分析により傾向監視することを推奨します。汚染度の増加摩耗粒子の形態観察およびフィルタ表面の異物観察で鉄錆、繊維等が観察されたため、汚染度およびD-SOAPの鉄濃度が増加した要因は、摩耗による粒子の増加ではなく、外部から混入したと思われる異物と水分の影響によるものと考えられます。今後、異物が摺動面に噛み込むことによる摩耗の発生が懸念されます。これらの障害発生に対する弊害を勘案の上、濾過および水分除去を推奨します。また、水分の混入経路を特定しなければ、再び水分の混入が継続する可能性がありますので、水分の混入経路を特定されることを併せて推奨します。
報告№106-6023 報告№106-4556 | 分析№106-00388 分析№106-01840 | 106-01840 | トライボ診断の結果、増速機は継続使用可能な状態にあると判断できるものの、スラッジや摩耗粒子によるストレーナの目詰まり発生に注意が必要である。分析の結果、重量汚染度が.mg/mlと高い値を示していた。重量汚染度の高い原因となっている汚染物は、添加剤成分のモリブデン、亜鉛がスラッジとして析出し、これに摩耗で発生した鉄、銅などが混合して粘性のあるスラッジになっていると推定された。これらのことは、異常摩耗の早期発見パラメータである潤滑状態指数はと良好の範囲にあり、摩耗の形態はマイルド摩耗と呼ぶ比較的小さな粒子が大勢を占めること計数汚染度は良好の範囲にあるものの、重量汚染度が.mg/mlと高い値を示し、フィルタ表面が茶褐色になっていること油中金属濃度の結果、ギヤやベアリングなどの鉄系材料の摩耗、モリブデン、亜鉛などの添加剤の析出が検出されたこと以上のことから判断した。
報告№109-09136 報告№111-00269 | 分析№109-001160 分析№111-001272 | 111-001272 | 潤滑油および軸受は継続使用可能な状態にあると判断します。但し、凝着摩耗の発生が軽微ですが確認されていますので、今後進行する場合がありますので以下の対策を推奨します。凝着摩耗の進行を監視するため、定期的に分析を実施し、摩耗の進行状況を確認することを推奨します。分析周期は、当面はヶ月に度程度とし、摩耗の進展状況に異常がなければ、年に度程度に延伸化して管理されることを提案いたします。フェログラフィー異常摩耗の早期発見パラメータとして摩耗粒子を定量化して評価するフェログラフィーのIs値は、潤滑状態がやや厳しいの乗でした。摩耗粒子の形態で比較的多く観察された粒子は、潤滑状態が正常な場合に発生する摩耗粒子、金属潤滑部が局部的に油膜切れを起して発生するシビア粒子、外部から混入したと思われる砂、樹脂等でした。これらの摩耗粒子が観察された場合、潤滑部で発生している摩耗形態は、正常なマイルド摩耗と潤滑状態がやや厳しい凝着摩耗であることも分かります。Iカップリング発光分光分析供試のギヤ油を分析した結果、検出された金属元素は、SOAP-Tの結果表に示すように、鉄、鉛、銅、アンチモン、ニッケル、リン、亜鉛、カルシウム、バリウム、アルミニウム、ケイ素、ナトリウムが検出されました。これらの検出された金属元素から発生箇所を推定すると鉄、鉛、銅、アンチモン、ニッケル・軸受等リン・オイル添加剤亜鉛、カルシウム、バリウム、アルミニウム、ケイ素、ナトリウム・外部混入異物であると思われます。このうち、機械部品が摩耗したと思われる元素はのグループです。計数汚染度は良好でした。粘度、水分、酸価、IRの各データは良好でした。
報告№107-0366 報告№109-09419 | 分析№107-01900 分析№109-002676 | 109-002676 | 濾過前の試料油を分析した結果、前回同様に摩耗粒子の形態観察でフレッティングにより発生したμm以下の赤錆が多く観察されました。SOAP／D－SOAPの結果、前回に比較して鉄および錫濃度が増加していました。フィルタ表面の異物観察で表面は赤褐色になっていました。重量汚染度が前回に比較して.mg/mlからmg/mlに増加し、やや不良領域にありました。・フレッティングフレッティングの発生要因は、スラストランナー固定部やスラストメタル台金部の鉄系材料が接合されたり、勘合されたりする部分から発生します。フレッティングによる赤錆が少量発生しても直ちに異常ではありませんが、場合によっては、発生した赤錆が軸受摺動面に噛み込み、摩耗を進行させる場合があります。前回から鉄および錫濃度が増加していることから、フレッティングによる摩耗とその影響と思われる軸受メタルの摩耗が進行しています。・汚染度の増加重量汚染度が増加した要因は、摩耗粒子によるものと考えられます。これらの障害発生に対する弊害を勘案の上、赤錆が軸受摺動面に噛み込み発生する軸受の摩耗進行に対して監視する必要がありますので、運転時間時間後に再度分析を実施することを推奨します。尚、今後は軸受メタルの摩耗量から摩耗状態を評価する必要があります。この場合、本軸受の設備油量をお知らせください。
報告№109-09136 報告№112-00163 | 分析№109-001160 分析№112-000670 | 112-000670 | 軸受は継続使用可能な状態にあると判断します。但し、潤滑油の水分が高いため、以下の対策を推奨します。水分除去水分の影響で油槽内に錆が発生し、その影響で摩耗が発生する懸念があるため水分除去を推奨します。また、水分の混入経路を特定しなければ、再び水分の混入が継続する可能性がありますので、水分の混入経路を特定されることを併せて推奨します。軸受メタルの情報提供今後軸受メタルの摩耗が進行した場合、摩耗程度を評価する必要がありますので、次回分析時には、メタルサイズ、回転数、直近のメタル交換からの運転時間をお知らせください。フェログラフィーIs値は異常摩耗の早期発見パラメータのつで、摩耗粒子を定量化するために用います。前回に比較してIs値は-.から.と良好の範囲にあり、潤滑状態は正常と判断できます。Iカップリング発光分光分析【SOAP／D－SOAP】検出された金属元素は、SOAP／D－SOAPの結果表に示すように、鉄、銅、錫、亜鉛、カルシウム、ナトリウムでした。検出された金属元素から発生箇所を推定すると鉄、銅、錫、亜鉛・軸受等カルシウム、ナトリウム・外部混入異物であると思われます。前回同様に計数汚染度はNAS級とやや高い値でした。フィルタ表面の異物観察で鉄錆、砂等が比較的多く観察され、さらに水分が当社推奨の管理限界値を超えていることから、汚染度が高い要因は、摩耗と水分、そして外部混入異物の影響と思われます。前回同様に粘度、酸価、IRの各データは良好でした。水分はppmと当社推奨の管理限界値を超えていました。今後、水分の影響で油槽内に錆が発生し、その影響で摩耗が発生する懸念があります。分析結果水分は当社推奨の管理限界値を超えていました。粘度粘度はmm/sと新油値mm/sに比較して粘度変化率は-.％となり、当社推奨の管理限界値である±％以内にあるため、良好と判断します。水分はppmと当社推奨の管理限界値のを超えていました。酸価は.mgKOH/gと当社推奨の管理限界値.mgKOH/g以下にあり、良好と判断します。IRIRの結果、油劣化の兆候を示すカルボン酸の吸収が確認されていないことから、良好と判断します。計数汚染度はやや高い値でした。計数汚染度計数汚染度はNAS級と当社推奨の管理限界値のNAS級以内にあるものの、やや高い値でした。重量汚染度は.mg/mlと当社推奨の管理限界値のmg/ml以内であり、良好と判断します。D－SOAPの結果、軸受の摩耗を示す錫が検出されました。SOAPSOAPの結果、油中金属元素は検出されませんでした。D－SOAPD－SOAPの結果、鉄が、銅が、亜鉛が、軸受の摩耗を示す錫が、外部から混入したと思われるカルシウム、ナトリウムが共に検出されました。フェログラフィー異常摩耗の早期発見パラメータであるフェログラフィーのIs値が.と良好の範囲にあり、潤滑状態は正常と判断します。
報告№103-8027 | 分析№103-00525 | 103-00525 | 濾過前の試料油を分析した結果、軸受摺動面で厳しい金属接触が発生していることがわかりました。直ちに異常ではないものの、今後、更に摩耗が進行する場合があるため、ヶ月後に再度分析を実施し、摩耗の進行状況を確認されることを推奨します。これらのことは、異常摩耗の早期発見パラメータであるフェログラフィーのIs値が、と非常に良好の範囲にあるものの、摩耗粒子の形態観察の結果、金属表面の微小突起、異物の噛み込みにより発生する切削粒子、金属接触が厳しい場合に発生するシビア粒子、外部から混入した異物が見られ、D－SOAPで鉄が前回のからに上昇していたことから判断しました。
報告№109-09136 報告№113-00112 | 分析№109-001160 分析№113-000431 | 113-000431 | トライボ診断を実施した結果、当該機の油中金属濃度のうち、鉄とカルシウムの固形分濃度が前回に比較して増加していることが分かりました。これらのうち、鉄の濃度上昇は、オイルリングとシリンダライナの摺動面で油膜が形成し難くなって発生しているもので、固形分のカルシウムは、エンジンオイル中に多量に添加されているカルシウム系の添加剤が、燃焼ガスや未燃焼ガス中の硫黄分と化学反応して生成するものですが、しているもので、いずれもピストンリングのシール性の低下が関与していると推定されます。当社の研究によれば、固形分として生成し析出したカルシウム濃度がを超えた場合、主軸メタルやクランクピンメタルの摩耗速度が著しく早まることを経験しています。当該機は稼働率が低いことから、常用機のように著しく早い速度で摩耗が進展することはないと思われますが、分析の結果ではメタルの主成分である錫が若干検出さされ、更には、錫の下層の成分である銅も同時に検出されていることから、一部のメタルでは狭い範囲ではあるものの、いずれかのメタルで摩耗により擦られた部分があると推定されます。この摩耗は、燃焼ガスとオイルの添加剤との反応で生成したにより発生カルシウム化合物により生じるするものですが、これ第一原因は、燃焼ガスがピストンリングを通過してオイル側に混入することが要因となっている可能性が高いであることから、次回の点検では、ピストンリングの交換を前提とした整備が必要と思われます。尚、現時点では継続使用は可能と判断できるものの、次回点検まで異常を起こさず状態をより長く維持するためにも、油濾過により相対総体的に汚染度を低くする方法を推奨します。トライボ診断を実施した結果、現時点の当該機は、継続使用可能な状態にあると判断します。但し、当該機はピストンリングやオイルリングが摩耗して燃焼ガスのシール性が低下し始めていると推定されます。また、軸受メタルのピストンピンメタル又は、クランクピンメタルの一部に摩耗している箇所があると推測されます。以下の推奨内容を参考にされて今後のメンテナンスにお役立て下さい。次回の点検で当該機潤滑箇所の点検とエンジンオイルの更油又は、油濾過濾過当該機の潤滑箇所であるピストンのピストンリングやオイルリング、メタル軸受のピストンピンメタルやクランクピンメタル等の潤滑箇所の状態を、次回の開放点検時に確認を推奨すると共に、エンジンオイルの更油、或いは、濾過濾過を推奨します。これは、当該機の油中からカルシウム化合物がやや高い濃度で検出されたため、この化合物が更に潤滑箇所の摩耗を促進させる懸念があります。カルシウム化合物発生の原因は、ピストンリングやオイルリングの摩耗によって燃焼ガスのシール性が低下し、燃焼ガス中の硫黄分と油中のカルシウム添加剤が反応するためと考えられます。点検や更油の対策が直ぐに出来ない場合は、油濾過濾過により相対総体的に汚染度を低くする方法を推奨します。実施後は、再度トライボ診断を実施することにより、処理後のデータとして継続的な傾向監視を実施して下さい。油濾過濾過は、当社製油濾過濾過装置によって運転中にエンジンオイルの濾過濾過を実施することで、油中の汚染物や水分なども油濾過濾過装置のエレメントに吸着して処理できますので、高性能油濾過濾過装置の活用を推奨します。新油との比較による評価を示す粘度、酸価、IR、塩基価のデータは新油データを基準として評価しています。今回は新油データが不明であったため良否の評価ができませんでしたが、今後分析を実施する場合は、使用している新油を同時に分析することをご検討下さい。定期的な分析定期的な潤滑油分析によるトライボ診断を実施することにより、分析データの変化から異常の兆候を早期に発見することが可能となります。また、今回は対象設備の回目の分析であるため、最低でもあと回分析を実施し、今後懸念されるカルシウム濃度の増加、切削摩耗、凝着摩耗の進行を監視することを推奨します。はフェログラフィーおよびSOAP-Tの結果から総合的に判断した結果、継続使用は可能ですが、今後の機器の機能を確認するためにも傾向管理が有用と考えます。フェログラフィー【定量分析：Is値】Is値は異常摩耗の早期発見パラメータのつで、摩耗粒子を定量化するために用います。今回のIs値はの乗とやや高い値でした。フェログラフィー【定性分析：摩耗粒子および摩耗形態観察】分析結果から観察された代表的な粒子は、以下の通りでした。正常な摩耗粒子・潤滑状態が正常なマイルド摩耗により発生。切削粒子・異物や金属表面の微小突起による切削摩耗により発生。黒錆・潤滑状態がやや厳しい凝着摩耗により発生。金属接触が厳しく、且つ、高い摩擦熱が発生していると考えられます。フリクションポリマ・局部的に高圧・高温となる場合に発生。鉄錆・外部から混入したと考えられます。観察された摩耗粒子の中でも切削粒子、黒錆は、将来的な摩耗の進行に繋がる可能性を示唆しているため、傾向監視が必要と思われます。切削摩耗は、他の摩耗形態に比較して摩耗進行速度が速く注意が必要で、定期的なトライボ診断による状態監視が必要と考えます。切削摩耗の原因となる混入異物が残留している場合、この異物により切削摩耗が継続して発生する可能性があります。黒錆は凝着摩耗に分類されます。この摩耗粒子は、摺動面で凝着、破断を繰り返し、この過程で生じる移着粒子が成長して摩耗粒子となります。そのため、摺動面では局部的に油膜切れが発生していることを示しています。この状態が継続した場合、摩耗粒子のサイズは徐々に大型化していき、設備の損傷に至る場合がありますので、傾向監視が必要です。Iカップリング発光分光分析【SOAP-T】検出された金属元素から発生箇所を推定すると、以下の通りでした。鉄、銅、ニッケル、錫・エンジン部品リン、亜鉛、カルシウム・添加剤アルミニウム、ナトリウム・外部混入異物カルシウムの析出SOAP-Tでカルシウムが.ppmとやや高い値で検出されました。エンジン油中にカルシウム化合物が高い濃度で検出された場合、この化合物がピストン主軸ピンメタルや、クランクピンメタル摺動面に噛み込んで摩耗させたり、メタルに埋め込まれて摩耗を促進させたりする原因になるなどの悪影響を生じることが、当社の研究結果から判明しています。この影響については、別紙カルシウムの析出をご覧ください。軸受の摩耗SOAP-Tで軸受メタルの主成分である錫が検出されました。軸受メタルがの潤滑状態が直ちに異常にならないと思われますが、メタル成分が検出されていることからメタルの一部に油膜切れが発生していることの証明になります。一般に排水機場の稼働率は低稼働率であり、起動停止回数が多い傾向に有るため当該機のメタル成分の増加要因は、起動停止時に油膜切れが生じて発生していると推定されます。一定時間経過後に再分析し、傾向監視によるメタルの摩耗状態を確認する必要があると思われます。メタル軸受の摩耗SOAP-Tで錫、銅.ppm、ニッケルppmが検出されたことから、メタル軸受のピストンピン主軸メタル又は、クランクピンメタルからの摩耗が発生していると推測されます。一般的にディーゼルエンジンのメタル軸受は積層構造になっており、軸受メタルの最表面は錫や鉛のホワイトメタル層が存在し、その下にニッケル層、更にその下には銅と鉛の合金であるケルメット層が存在します。以上のことから今回検出された金属成分の錫、銅、ニッケルは、メタル軸受から析出されたと考えられます。積層構造クランクメタルの断面写真の通りです。積層構造クランクメタルの断面写真 その他銅を使用した箇所の溶出・摩耗潤滑油系統内で銅を使用している箇所は、潤滑油冷却器の配管などが考えられます。この箇所で溶出・摩耗が発生する場合は以下のことが考えられます。潤滑油冷却器の配管で摩耗していた場合、配管取付け部に緩みが生じて配管が振動し、継手部が外れたり、亀裂が生じたりして冷却水の混入にいたる場合があります。亜鉛系添加剤の影響により、潤滑油冷却器の配管で溶出していた場合、ピンホールが発生して冷却水の混入に至る場合があります。今後、油劣化の進行や水分濃度が上昇することに注意が必要です。計数汚染度計数汚染度はNAS級以上と汚染されていました。重量汚染度はmg/mlと汚染されていました。光学顕微鏡写真重量汚染度で濾過したフィルタ表面上の夾雑物を光学顕微鏡で観察した結果、金属片、カルシウム化合物、鉄錆、砂等が観察されました。粒度分布粒度分布は.～μmの範囲にあり、.μmにピークが確認されました。μm以下の粒子が多いことから、これらのほとんどは、燃焼して発生した煤すす等が油中粒子の主成分であるとことが推定されます推測できます。粘度、酸価、塩基価については新油値が不明であったため、粘度、塩基価はジェネシスクリーンディーゼルW-の新油カタログ値と比較をし、酸価は良否の評価ができませんでした。粘度粘度は、mm/sと新油カタログ値のmm/sに比較して粘度変化率が-％となっており、当社推奨の管理限界値である±％以内にあり、良好と判断します。水分はppmと当社推奨の管理限界値以下にあり、良好と判断します。酸価・IR酸価劣化の進行度は、酸価およびIRの結果から総合的に判断します。酸価は、gKOH/gと測定されたものの、良否の評価ができませんでした。但し、IRチャートの結果、油劣化の兆候を示すカルボン酸の吸収が確認されていないことから、潤滑油は酸化劣化していないと判断します。塩基価はmgKOH/gと新油カタログ値を元にした限界値mgKOH/g以上にあり、良好と判断します。
報告№109-09136 報告№111-00753 | 分析№109-001160 分析№111-003790 | 111-003790 | グリースおよび軸受は継続使用可能な状態にあると判断します。フェログラフィー摩耗粒子の形態で比較的多く観察された粒子は、潤滑状態が正常な場合に発生する摩耗粒子でした。このような摩耗粒子が観察された場合には、潤滑部では正常なマイルド摩耗が発生していることが分かります。Iカップリング発光分光分析供試グリースを分析した結果、検出された金属元素は、SOAPの結果表に示すように、銅、リン、亜鉛、カルシウム、アルミニウム、ナトリウムでした。これらの検出された金属元素から発生箇所を推定すると銅・軸受等リン、亜鉛、カルシウム、アルミニウム、ナトリウム・添加剤および増ちょう剤であると思われます。このうち、機械部品が摩耗したと思われる元素はのグループです。グリースのちょう度、滴点、全酸価、IRの各データは良好でした。
報告№109-09136 報告№112-00597 | 分析№109-001160 分析№112-002512 | 112-002512 | 分析の結果、本試料および汚染状態は全て良好な範囲にあり、継続使用可能な状態にあると判断します。但し、酸化安定度が低下していることから、以下の対策を推奨します。更油今後、酸化防止剤が減少したことで、基油の劣化に進展することが懸念されます。使用可能期間が約ヶ月であり、点検周期のヶ月を下回っていることから、更油を推奨します。粘度、酸価、有機物・有機化合物の各データは良好でした。酸化安定度酸化安定度試験の結果、minと当社推奨の管理限界値以上にあるものの、低い値でした。今後、酸化防止剤が減少することで、基油の劣化に進展することが懸念されます。尚、別紙酸化安定度の減少傾向から油の余寿命を求めた結果、今回の採油日からの使用可能期間は約ヶ月であることが分かります。水分濃度は、継続使用可能な範囲にありました。
報告№106-0032 | 分析№106-00150 | 106-00150 | 濾過前の試料油を分析した結果、摩耗粒子形態観察で前回と同じく摩擦熱が高い場合に発生する球状粒子が多く観察されました。球状粒子は、異常の兆候を示す形態のパラメータで、この摩耗粒子が発生する場合、潤滑状態に注意が必要です。球状粒子の発生原因は、一般に、溶接工事、溶接作業などによる溶接スパッタの混入、電食による発生、厳しい金属接触による摩耗、が考えられます。球状粒子は、前回よりも粒子数が増加していることから、の溶接スパッタではなく、またはの可能性があります。これらの障害発生に対する弊害を勘案の上、予防処置として運転再開後ヶ月以内に再度分析を実施し、この球状粒子の増加の有無を確認されることを推奨します。尚、念のため、主機の起動時、停止時の温度チャートから軸受温度に微妙な変化がないかを確認されることを推奨します。
報告№109-09136 報告№112-00591 | 分析№109-001160 分析№112-002454 | 112-002454 | 潤滑油および減速機は継続使用可能な状態にあると判断します。但し、今後、摩耗の進行が懸念されるため、以下の対策が必要です。定期的な分析今後懸念される摩耗の進行を監視するため、定期的に分析を実施することを推奨します。バックラッシによる評価トライボ診断では、バックラッシの増加量を分析結果から計算できますので、構造が確認できる図面、ギヤの形式、歯形、モジュール、歯数、歯幅、油入替後の稼働時間ならびに分解点検後の稼働時間をお知らせ下さい。計算結果をご報告いたします。最適な採油方法本試料油は、機器停止中にタンク上部ストレーナベント部から採油されているため、分析データが低濃度に出ていると推定されます。正確なデータによる診断を行うためにも、今後の採油は、極力運転中もしくは停止直後の油槽中層部から実施されることを推奨します。はフェログラフィーおよびSOAP/D-SOAPの結果から総合的に判断した結果、傾向管理が必要な状態にあると考えられます。フェログラフィー【定量分析：Is値】Is値は異常摩耗の早期発見パラメータのつで、摩耗粒子を定量化するために用います。今回のIs値はの乗と低い値でした。フェログラフィー【定性分析：摩耗粒子および摩耗形態観察】分析結果から比較的多く観察された粒子は、以下の通りでした。正常な摩耗粒子・潤滑状態が正常なマイルド摩耗により発生。シビア粒子・潤滑状態がやや厳しい凝着摩耗により発生。金属潤滑部が局部的に油膜切れを起していると考えられます。切削粒子・異物や金属表面の微小突起による切削摩耗により発生。赤錆・フレッティングにより発生。観察された摩耗粒子の中でも切削粒子、赤錆は、注意が必要です。減速機で切削摩耗が発生した場合、減速機内部で使用されている転がり軸受が切削摩耗により生じた軌道面の損傷が起点となって寿命が分の程度に低下することがあることから、切削摩耗には十分注意する必要があります。切削摩耗の発生原因となる混入異物が残留している場合、この異物により切削摩耗が継続して発生する可能性があります。フレッティングは、・軸と転がり軸受の内輪内面・軸受箱と転がり軸受の外輪外面・転がり軸受の軌道輪と転動体・ギヤ歯面の箇所で発生する可能性があります。フレッティング粒子は酸化して硬いため、軸受軌道面やギヤ歯面に噛み込んだ場合はその傷が疲労剥離の起点となり、疲労摩耗へと進展することが想定されます。Iカップリング発光分光分析【SOAP/D-SOAP】検出された金属元素から発生箇所を推定すると、以下の通りでした。鉄、銅、錫・ギヤ歯面、軸受等リン・添加剤アルミニウム、ナトリウム・外部混入異物計数汚染度はNAS級と、やや高い値でした。フィルタ表面の異物観察で金属片、鉄錆、砂等が観察されたことから、汚染度が高い要因は、摩耗と外部混入異物の影響と思われます。粘度、水分、酸価、IRの各データは良好でした。
報告№109-09209 報告№109-09209 | 分析№109-001583 分析№109-001609 | 109-001609 | 分析の結果、全てのデータが良好であることから、このグリースは継続使用可能と判断します。特性低下全ての項目が良好の範囲にあったことから、特性低下は認められず良好と判断します。ちょう度は良好と判断します。ちょう度はと当社推奨の管理限界値であるから以内にあり、良好と判断します。滴点は良好と判断します。滴点は以上と新グリース値以上に比較して変化はなく、良好と判断します。全酸価は良好と判断します。全酸価は.mgKOH/gと新グリース値.mgKOH/gに比較してやや高くなっていたものの、今回の分析結果には劣化の兆候として現れる有機物・有機化合物が確認されていないことから、基油は良好と判断します。基油は良好と判断します。酸化劣化の兆候のパラメータである有機物・有機化合物は、今回の分析結果で確認されなかったことから、基油には劣化兆候はなく良好と判断します。
報告№111-00058 報告№111-00058 | 分析№111-000383 分析№111-000383 | 111-000383 | 有機物・有機化合物試験で検出されたピークには新グリースと異なるピークが検出されました。IRの結果で新グリースと異なるピークが検出されたことから、グリース名が違うか、或いは、異種グリースが混入した可能性が考えられますので、確認する必要があります。≪状態監視とパラメータ≫分析の目的および各分析のパラメータは以下の通りです。特性低下目的：グリースの分析結果から、グリースの物理的性状や劣化傾向などを確認する。全酸価JISK赤外線吸収スペクトルJISKちょう度JISK滴点JISK摩耗目的：グリース中の摩耗粒子を分析する事により、回転・摺動部の潤滑状態、摩耗劣化の程度、余寿命などを解析する。摩耗診断電子顕微鏡観察JISKX線マイクロアナリシス油中金属濃度JISK≪分析結果≫特性低下全酸価：良好全酸価.mgKOH/gは新油値の.mgKOH/g以内にあることから問題は無いと判断します。赤外線吸収スペクトル：良好ちょう度：良好ちょう度値はと当社推奨の管理限界値であるから以内に留まっています。滴点：良好滴点はと新油値のに比較し高いものの、ちょう度が良好の範囲にあり、かつ、有機物・有機化合物試験の結果で油劣化の兆候を示すカルボン酸の吸収が見られないことから、問題は無いと判断します。摩耗摩耗診断電子顕微鏡観察・X線マイクロアナリシス：今回は実施していません。油中金属濃度：今回は実施していません。
報告№107-6019 報告№107-0199 | 分析№107-01038 分析№107-01119 | 107-01119 | 本トライボ診断は、前回からの摩耗進行状況、汚染状況を確認する。【軸受の潤滑状態】トライボ診断の結果、転がり軸受軌道面の微小領域に疲労摩耗が僅かに発生しているものの、摩耗の安定が確認され、転がり軸受の寿命の指標となるフレーキングの発生が確認されていないことから、現在のところ、ベアリングは継続使用可能な状態にあると判断します。一方、SOAP／D－SOAPの結果で、メタルの主成分である錫が前回に比較して減少傾向にあることから、スラスト軸受の摩耗は安定していると判断します。但し、前回分析時点におけるメタルの平均的な摩耗深さがμmであり、メタル表面粗さをsと仮定すると、メタルの摩耗は分の程度摩耗していると考えられ、現在のところ継続使用可能と判断できますが、油膜が形成されにくい状況にあることに変化はないと思われます。今後さらに摩耗が進行する場合も考えられますので、ヶ月後に再度分析を実施し、摩耗の進行状況を確認することを推奨します。【油の汚染状況】計数汚染度がNAS級と当社推奨の管理限界値内にあり、重量汚染度が.mg/mlでした。
報告№106-6023 報告№106-8000 | 分析№106-00388 分析№106-00633 | 106-00633 | 初期試験を実施した結果、若干摩耗の進行が見られますが、増加割合は僅かで摩耗が安定期に入りつつあると思われました。このことを確認するため、夏期ピーク前に精点Bを実施することを推奨します。これらのことは、前回に比較して、計数汚染度はランク上昇したものの、良好の範囲にあることSOAP／D-SOAPの鉄及び錫濃度に変化がないこと異常摩耗の早期発見パラメータであるフェログラフィーのIs値が.と良好の範囲にあること以上のことから判断しました。以上マンホールより吸引ポンプにて採取。
報告№5317 | 分析№98-02394 分析№ | 9802394 | SOAPの結果、グリースの添加剤成分と思われるモリブデンがppm、ケイ素がppm、アルミニウムがppm、マグネシウムがppm検出されました。さらに、摩耗により発生した鉄がppm、ニッケルがppm、鉛がppm検出されました。D－SOAPの結果、油の添加剤成分が析出して発生しているモリブデンが.ppm検出された。さらに、外部から混入した夾雑物と思われるナトリウムがppm、カルシウムが.ppm検出されました。フェログラフィーの結果、μm以下の切削粒子が支配的でした。また、これらの粒子形状は、この特徴的な形状から、ウォームギヤ部で油膜が切れて、局部的に厳しい接触が発生していることが推定されました。ウォームギヤ等の材質と検出された金属元素との比較により摩耗の発生箇所が推定できますので、ご連絡下さい。尚、油膜切れが発生していることが推定されますので、ウォームギヤ部を洗浄し、新しいグリースを塗布されることを推奨します。
報告№109-09136 | 分析№109-001160 | 113-001354 | 分析の結果、すべてのデータは正常な範囲にあることから、潤滑油および対象機器は継続使用可能な状態にあり、保守サイクルおよび手法は問題ないと判断します。はフェログラフィーおよびSOAP/D-SOAPのデータから総合的に解析した結果、正常な状態にあると考えられます。フェログラフィー【定量分析：Is値】Is値は異常摩耗の早期発見パラメータのつで、摩耗程度を定量化するために用います。前回に比較してIs値はマイナス乗からマイナス乗に一桁上昇しているものの、低い値であり、摩耗状態は安定していると考えられます。フェログラフィー【定性分析：摩耗粒子および摩耗形態観察】分析結果から観察された全ての粒子量は少でした。Iカップリング発光分光分析【SOAP/D-SOAP】検出された金属元素から発生箇所を推定すると、以下の通りでした。鉄・ギヤ、軸受等リン、カルシウム、ナトリウム・外部混入異物計数汚染度計数汚染度は前回に比較してNAS級からNAS級にランク上昇しているものの、当社推奨の管理限界値NAS級以下であり、良好でした。水分はppmと当社推奨の管理限界値の以下であり、良好でした。潤滑油の劣化状態粘度粘度はmm/sと新油値mm/sに比較して、粘度変化率は+％で、当社推奨の管理限界値である±％以内にあり、良好と判断します。酸価・IR酸価劣化の進行度は、酸価およびIRの結果から総合的に判断します。酸価は、.mgKOH/gと新油値.mgKOH/gより低く、IRの結果で油劣化の兆候を示すカルボン酸の吸収が確認されていないことから、油は劣化していないと判断します。
報告№107-0366 報告№110-00704 | 分析№107-01900 分析№110-03278 | 110-003278 | 濾過前の試料油を分析した結果、摩耗粒子の形態観察でフレッティングにより発生したμm未満の赤錆が比較的多く観察されました。SOAP／D－SOAPの結果、鉄が検出されました。フレッティングの発生要因は、スラストランナー固定部やスラストメタル台金部の鉄系材料が接合されたり、勘合されたりする部分から発生します。フレッティングによる赤錆が少量発生しても直ちに異常ではりませんが、場合によっては、発生した赤錆が柔らかい樹脂軸受に埋め込まれ、ランナー側で摩耗が発生することが懸念されます。今後は、赤錆が軸受摺動面に噛み込み発生する軸受の摩耗進行に対して監視する必要がありますので、次年度も必ずトライボ診断を実施することを推奨します。
報告№109-09136 報告№110-00326 | 分析№109-001160 分析№110-001452 | 110-001452 | 摩擦面で発生している摩耗の形態や潤滑状態は、フェログラフィーで得られた摩耗粒子の観察結果から評価します。同法は、摩耗粒子を含んだ試料油を磁力で油と粒子とに分離する技術で、分離された摩耗粒子を解析することによって潤滑状態の健全性や摩耗粒子の発生原因を診断するものです。摩耗粒子と摩耗形態観察された粒子は、潤滑状態が正常な場合に発生する摩耗粒子でした。以上から、潤滑部で発生している摩耗は正常なマイルド摩耗であることが分かりました。潤滑状態異常摩耗の早期発見パラメータとして摩耗粒子を定量化して評価するフェログラフィーのIs値は、潤滑状態が正常であるの乗となっていました。汚染度水分濃度は、前回同様に管理基準以内にあり良好でした。粘度、全酸価、RBOTの各データは、前回同様に管理基準以内にあり良好でした。潤滑油および軸受は継続使用可能な状態にあると判断します。
報告№109-09136 報告№111-00456 | 分析№109-001160 分析№111-002109 | 111-002109date111114 | 潤滑油は継続使用可能な状態にあると判断します。粘度、全酸価、IR、RBOTの各データは良好でした。尚、RBOTは、新油値に比較して大きな値であり減少傾向は確認されませんでした。このことから、酸化防止剤の消耗は確認されず、この油は継続使用可能な状態にあると判断できました。水分は良好でした。
報告№111-00058 報告№111-00058 | 分析№111-000315 分析№111-000315 | 111-000315 | は良好と判断します。尚、RBOTがminと新油値のminに比較してmin減少していました。このまま継続使用した場合、この減少傾向から限界値に到達するのは、別紙図RBOTの減少傾向に示すように年月と推定されました。残りの継続使用期間は、約年ヶ月であると予測されます。潤滑油は継続使用可能な状態にあると判断します。≪状態監視とパラメータ≫分析の目的および各分析のパラメータは以下の通りです。特性低下目的：油の分析結果から、や劣化傾向ならびに添加剤の消耗程度、残存寿命などを確認する。粘度JISK全酸価JISK赤外線吸収スペクトルJISK酸化安定度試験JISK汚染目的：油の分析結果から、砂塵あるいは水・異種油などによるや、異物混入の有無を確認する。水分JISK計数汚染度JISB重量汚染度JISB光学顕微鏡観察摩耗目的：油中の摩耗粒子を分析する事により、回転・摺動部の潤滑状態、摩耗劣化の程度、余寿命などを解析する。摩耗診断電子顕微鏡観察JISKX線マイクロアナリシス油中金属濃度JISK≪分析結果≫特性低下粘度：良好粘度値mm/sの新油値mm/sに対する変化率は+％であり、当社推奨の管理限界値±％以内に留まっています。全酸価：良好全酸価.mgKOH/gは新油値の.mgKOH/g以内にあることから、問題は無いと判断します。赤外線吸収スペクトル：良好酸化安定度試験：良好酸化安定度試験の結果、数値minは当社推奨の管理限界値min以上に留まっており、現時点での使用は可能と判断します。汚染水分：良好水分値ppmは当社推奨の管理限界値以内に留まっています。計数汚染度：今回は実施していません。重量汚染度：今回は実施していません。光学顕微鏡観察：今回は実施していません。摩耗摩耗診断電子顕微鏡観察・X線マイクロアナリシス：今回は実施していません。油中金属濃度：今回は実施していません。
報告№109-09136 報告№110-00636 | 分析№109-001160 分析№110-002878 | 110-002878 | Iカップリング発光分光分析供試のタービン油を分析した結果、SOAP／D－SOAPで鉄、ニッケル、カルシウム、バリウム、アルミニウム、ケイ素、ナトリウムが検出されました。これらの検出された金属元素から発生箇所を推定すると鉄、ニッケル・軸受等カルシウム、バリウム、アルミニウム、ケイ素、ナトリウム・外部混入異物であると思われます。このうち、機械部品が摩耗したと思われる元素はのグループです。フェログラフィー異常摩耗の早期発見パラメータとして摩耗粒子を定量化して評価するフェログラフィーのIs値は、潤滑状態が厳しいの乗でした。摩耗粒子の形態で比較的多く観察された粒子は、潤滑状態が正常な場合に発生する摩耗粒子、局部的に高圧・高温となる場合に発生するフリクションポリマでした。このような摩耗粒子が観察された場合には、潤滑部では正常なマイルド摩耗が発生し、そして局部的ではあるものの高圧・高温の箇所が発生していることも分かります。フリクションポリマは、潤滑油が軌道面に押し込められ高圧状態になると同時に、圧縮熱により高温状態になった結果、基油自身が重合反応を起こし生成することが知られています。そのため、高圧高温状態の解消がなされなければ、潤滑油の劣化が進行し、粘度上昇に因る潤滑異常に進展する場合があります。計数汚染度、重量汚染度は共に当社推奨の管理限界値を超えていました。フィルタ表面の異物観察で鉄錆、砂等が観察されたことから、汚染度が高い要因は、摩耗と外部混入異物の影響と思われます。粘度、全酸価、IR、RBOTの各データは良好でした。尚、別紙RBOTの減少傾向から油の余寿命を求めた結果、本試料は直近の更油から起算して稼働時間が時間まで使用可能であることが分かります。また、稼働時間時間は、前回から今回までの稼働率と同様と仮定すると更油から日となります。潤滑油および軸受は継続使用可能な状態にあるものの、油の劣化および摩耗の進行が懸念されるため、以下の対策が必要です。定期的な分析摩耗の進行を監視するため、定期的に分析を実施し、油の劣化および摩耗の進行状況を確認することを推奨します。再分析の時期を理論的に求めたところ、最短で約時間となります。この時間は、油中汚染物が均一になるために必要とする時間であり、この時間を経過すれば、油が入れ替わっていても再分析の結果から状態の傾向を確認することが可能となります。そのため、試運転などで数時間の運転が可能であれば、より的確に状況が確認できますので再分析を推奨します。油槽内の清掃使用油の汚染度がやや高く、油槽内は汚染されていると思われます。更油をする際には、油槽内を清掃し、更油する新油もNAS級程度の清浄な潤滑油を更油することを推奨します。
報告№109-09136 報告№114-00192 | 分析№109-001160 分析№114-000597 | 114-000597 | 分析の結果、計数汚染度はNAS級と当社推奨の管理限界値に到達し、重量汚染度はmg/mlと当社推奨の管理限界値を超えています。フィルタグラムで表面が茶褐色で、さらにD-SOAPで鉄、油の添加剤成分であるリン、亜鉛、外部混入異物と思われるカルシウムが検出されていることから、汚染度が高い要因は、摩耗と添加剤成分の析出によるスラッジ、外部混入異物の影響と思われます。このスラッジは、粘着性があるため、バルブ類の動作障害やフィルタの目詰まりの原因となりやすいことから、対策が必要です。対象設備は継続使用可能な状態にあると判断します。TS-の投与と濾過今後、バルブ類の動作障害やフィルタおよびストレーナの目詰まりが発生することが懸念されるため、予防措置として当社製清浄分散剤TS-の投与と濾過を推奨します。最適な採油方法本試料油は、機器停止中にドレンバルブから採油されているため、分析データが高濃度に出ていると推定されます。正確なデータによる診断を行うためにも、今後の採油は、極力運転中もしくは停止直後の油槽中層部から実施されることを推奨します。
報告№108-5101 報告№108-5101 | 分析№108-03153 分析№108-03153 | 108-03153 | トライボ診断の結果、粘度除く項目は良好です。粘度はmm/sと新油値.mm/sに比較して、粘度変化率は-％で、当社推奨の管理限界値である±％以内にあるものの、低い値となっています。今後、粘度の低下により油膜切れが発生し、金属接触が発生することが懸念されるため、早めに更油を実施することを推奨します。泡立ち試験の結果は、一般的には消泡性能が低くいと判断できる値の-ですが、新油値の-と同レベルにあったため、良好と判断します。尚、水分が新油に比較して高い値です。使用油であるAlphasynPGは、ポリグリコールベースの合成ギヤオイルであるため、水分を吸収しやすい特性があります。今後は、水分濃度の増加に注意されることを推奨します。機器の潤滑状態潤滑状態指数はの乗と濾過設備のない機器であれば正常な潤滑状態にあると判断できますが、ギヤボックスの油系統にはインラインフィルタとオフラインフィルタがあり、粒子の大部分は捕捉され、異常な摩耗状態が発生したとしても正常な潤滑状態にあると誤認してしまう可能性があります。ポンプの吐出量が不明であるため、フィルタが設置されていない場合の潤滑状態を推定することが出来ませんので、発生した摩耗粒子の形態から判断します。その結果、μmサイズの摩耗粒子が観察されたことから、ギヤ歯面ではやや厳しい潤滑状態が発生している可能性があります。また、フィルタの目詰まりにより濾過効率が低下している可能性も考えられます。今後、さらに摩耗が進行することが懸念されるため、ヶ月後に再度分析を実施すると共に、フィルタのメンテナンスを検討されることを推奨します。尚、フィルタの捕捉の影響による誤認を避けるため、これまでの採油箇所に加え、インラインフィルタとオフラインフィルタの捕捉物も分析し、その結果から潤滑状態を評価することを提案します。フィルタ捕捉物の分析を実施する際には、フィルタ使用時間の情報をご提供いただけますようお願い致します。粘度は当社推奨の管理限界値内にあるものの、低い値となっています。泡立ち試験の結果、消泡性能が低いと判断できる値であるものの、新油と同レベルにあると判断します。水分が新油に比較して高い値です。使用油であるAlphasynPGは、ポリグリコールベースの合成ギヤオイルであるため、水分を吸収しやすい特性があります。今後は、水分濃度の増加に注意されることを推奨します。粘度は当社推奨の管理限界値内にあるものの、低い値となっています。粘度はmm/sと新油値.mm/sに比較して、粘度変化率は-％で、当社推奨の管理限界値である±％以内にあるものの、低い値となっています。粘度は.mm/sとなっています。粘度は.mm/sとなっています。粘度指数はとなっています。粘度指数はとなっています。泡立ち試験は-となっています。泡立ち試験は-と新油と同レベルにあり、消泡性能が新油と同レベルにあると判断します。水分は新油値より高い値となっています。水分はと新油値より高い値となっています。全酸価は良好。全酸価は.mgKOH/gと新油値.mgKOH/gに比較して高いものの、IRの結果で油劣化の兆候を示すカルボン酸の吸収が確認されていないことから、良好と判断します。機器の潤滑状態摩耗粒子の形態観察の結果、ギヤ歯面の摩耗で発生したと推定されるμmサイズの摩耗粒子が観察されています。μmサイズの摩耗粒子が観察されています。異常摩耗の早期発見パラメータである潤滑状態指数がの乗と正常の範囲にあるものの、摩耗粒子の形態観察の結果、ギヤ歯面の摩耗で発生したと推定されるμmサイズの摩耗粒子が観察されています。
報告№106-6089 報告№106-6089 | 分析№106-02067 分析№106-02067 | 106-02067 | 目的トライボ診断を実施し、、汚染度、機器の潤滑状態を確認する。分解点検が必要かを判断する。考察分析の結果、全てのデータが良好であることから、この油は継続使用可能であり、潤滑状態も正常と判断します。は良好と判断します。粘度は良好と判断します。粘度は.mm/sと新油値mm/sに比較して、粘度変化率は-％で、当社推奨の管理基準値である±％以内にあり、良好と判断します。水分は良好と判断します。水分はと当社推奨の管理限界値の以下であり、良好と判断します。全酸価は良好と判断します。全酸価は.mgKOH/gと新油値以内にあり、良好と判断します。IRの結果、良好と判断します。IRの結果、油劣化の兆候を示すカルボン酸の吸収が確認されていないことから、良好と判断します。RBOTの結果、良好と判断します。RBOTはminと当社推奨の管理限界値のmin以上であり、良好と判断します。は良好と判断します。計数汚染度は良好と判断します。計数汚染度はNAS級と当社推奨の管理限界値のNAS級以内であり、良好と判断します。重量汚染度は良好と判断します。重量汚染度は.mg/mlと当社推奨の管理限界値のmg/ml以内であり、良好と判断します。機器の潤滑状態機器の潤滑状態は正常と判断します。SOAPの結果は良好です。SOAPの結果、金属元素は検出されませんでした。D－SOAPの結果は良好です。D－SOAPの結果、外部から混入したカルシウムが、ナトリウムが検出されました。フェログラフィーの結果は良好です。異常摩耗の早期発見パラメータであるフェログラフィーのIs値が.と良好の範囲にあり、潤滑状態は良好と判断します。
報告№108-0135 報告№108-0135 | 分析№108-00842 分析№108-00842 | 108-00842 | トライボ診断の結果、泡立ち試験を除く項目は良好でした。泡立ち試験の結果は、-と新油値の-に比較して高い値でした。消泡性能が低下していることが確認されたことから、今後の使用時間によっては、油の酸化劣化が進行したり、ギヤ歯面およびベアリング軌道面で油膜切れが発生したりする場合があるため、消泡剤の添加による消泡性能の改善が必要になると思われます。一方、摩耗粒子の形態観察でμm以下の小さな摩耗粒子が観察され、潤滑状態指数はのマイナス乗と濾過設備のない機器であれば、正常な潤滑状態にあると判断できる状況でした。但し、ギヤボックスの油系統にはインラインフィルタとオフラインフィルタがあり、μmサイズ以上の粒子の大部分は捕捉され、異常な摩耗状態が発生したとしても正常な潤滑状態にあると誤認してしまう可能性があります。フィルタの捕捉の影響による誤認を避けるため、今後の診断に当たっては、これまでの採油箇所に加え、インラインフィルタやオフラインフィルタの捕捉物も分析し、その結果から潤滑状態を評価することを推奨します。尚、フィルタ捕捉物の分析を実施する際には、フィルタ流量、フィルタ使用時間などの追加情報が必要です。是非ご提供下さい。泡立ち試験の結果、消泡性能が低下していることが確認されました。粘度は良好。粘度はmm/sと新油値mm/sに比較して、粘度変化率は.％で、当社推奨の管理限界値である±％以内にあり、良好と判断する。粘度はmm/sでした。粘度はmm/sでした。粘度指数はでした。粘度指数はでした。泡立ち試験は-でした。泡立ち試験は-と新油に比較して高い値でした。消泡性能が低下していることが確認されました。水分は良好。水分は.ppmと当社推奨の管理限界値の以下であり、良好と判断します。全酸価は良好。全酸価は.mgKOH/gと新油値.mgKOH/g以内であり、良好と判断します。機器の潤滑状態精密な濾過設備がない機器であれば、潤滑状態指数は正常の範囲にあると判断します。潤滑状態指数は正常の範囲にあると判断します。異常摩耗の早期発見パラメータである潤滑状態指数がのマイナス乗と、精密な濾過設備がない機器であれば、潤滑状態指数は正常の範囲にあると判断します。
報告№108-0387 報告№108-0379 | 分析№108-02609 分析№108-02532 | 108-02532 | 、汚染度、軸受の潤滑状態を確認する。分析の結果、全てのデータが良好の範囲にあることから、機器の潤滑状態は正常であり、この油は継続使用可能と判断します。
報告№109-09136 報告№110-00450 | 分析№109-001160 分析№110-002031 | 110-002031 | Iカップリング発光分光分析供試の作動油をSOAP／D－SOAPで分析した結果、ニッケル、錫、リン、亜鉛、カルシウム、ナトリウムが検出されました。これらの検出された金属元素から発生箇所を推定するとニッケル、錫・シリンダ・ポンプ等リン・オイル添加剤亜鉛、カルシウム、ナトリウム・外部混入異物であると思われます。このうち、機械部品が摩耗したと思われる元素はのグループです。前回に比較してSOAPで亜鉛がppmからppmに増加していました。亜鉛が..採油でppmに一旦減少したのは、亜鉛が含まれていないダフニースーパーハイドロAの新油をL部分更油を実施し、その新油が循環が遅く、油槽に滞留していたため、亜鉛濃度が非常に低くなったものと思われます一方、今回亜鉛がppm検出されたのは、部分更油からヶ月近く経過して新油と使用油が混合したことで検出されたものと思われます。前回に比較して計数汚染度はNAS級から変化はなく、良好でした。粘度、水分、全酸価、IRの各データは良好でした。尚、全酸価が.mgKOH/gと新油値の.mgKOH/gに比較して高い値ですが、TS－の影響であり、異常ではありません。分析の結果、TS－および浄油の効果が確認され、潤滑油は継続使用可能な状態に改善されたことが確認されました。尚、新油に含まれていない亜鉛が使用油で含まれているため、油名が違うか、或いは、異種油が混入した可能性がありますので、ご確認下さい。
報告№108-0250 報告№108-0250 | 分析№108-01817 分析№108-01825 | 108-01825 | 、汚染度、軸受の潤滑状態を確認する。今回の採油は、対象設備の停止中に排油口から実施しているため、油循環中に採油した場合に比較し、油中粒子の沈降の影響を受け、分析データが高濃度に出る可能性があります。今回の分析は以上のことを踏まえて結果を検討しました。分析の結果、異常摩耗の早期発見パラメータであるフェログラフィーのIs値がの乗とやや高いものの、観察された摩耗粒子は少なく、本軸受は継続使用可能と判断します。一方、を示す粘度、水分、全酸価、IRの各データは良好の範囲にあることから、この油は継続使用可能と判断します。尚、上述しましたように、今回の採油は停止中の採油であるため、運転中の採油に比較して汚染度は高目に出ている可能性があります。採油は、粒子の沈降の影響を少なくすることが重要であり、そのため油中粒子が均一な分散状態で実施されることを推奨します。
|  | 100-02472 | 一方、ベアリングの摩耗状態を確認するために実施した、フェログラフィー、SOAP／D－SOAPの結果、SOAP／D－SOAPでは、摩耗により検出された金属はありませんでしたが、フェログラフィーの結果に差異が確認されました。それは、摩耗粒子の形態観察の結果、観察された粒子サイズがA号機は、B号機に比較して、大きくなっていることでした。A号機もB号機も、いずれも帯状粒子薄片状粒子と形態は類似しているものの、サイズがB号機がμm程度に対して、A号機は、その倍程度のμm前後のものが確認され、潤滑状態はA号機の方がやや厳しい状況にあると推定されました。但し、前回グリースを更新された時に、それまで使用していたグリースを除去できていたかということが非常に重要となります。以前使用していたグリースが多く残っていますと、分析データに影響があります。しがたいまして、グリース更新時と年経過時とを比較し、摩耗の進行状況を確認することを推奨します。
報告№109-09448 報告№109-09448 報告№109-09448 | 分析№109-002805 分析№109-002805 分析№109-002805 | 109-002805 | 摩耗状態異常摩耗の早期発見パラメータであるフェログラフィーのIs値は、潤滑状態がやや厳しい状態にあることを示すの乗ですが、点検を要する摩耗粒子が観察されておらず、現在のところ継続使用は可能な状態にあると判断できます。この状態で検出された油中金属は、その多くが鉄であり、これらは摩耗粒子の観察結果から疲労摩耗であることが分かりました。疲労摩耗は、スパイラルベベルギヤの歯面で発生していると推定されますが、発生箇所が歯面の微小領域であることから、現在のところ、継続使用は可能と判断できます。バックラッシ減速機の構造から、最も負荷が大きく、摩耗が進行しやすい箇所をスパイラルベベルギヤとスパイラルベベルピニオンと推定し、この部分のバックラッシを求めました。提供していただいた図面には歯幅が記載されておらず、また、更油後の稼働時間も不明であったため、歯幅mmと、更油後の稼働時間を時間と仮定してバックラッシを計算しました。その結果、減速機のギヤ歯面に摩耗が集中していたと仮定した場合、バックラッシの増加は初期値からμm増加したと推定されました。バックラッシ増加分の上限値はメーカにより差異はあるものの、当社が推奨するバックラッシは一般に推奨されるμmを目安にしており、今回のデータはこの値に比較して十分に小さい値であることがわかります。汚染度計数汚染度がNAS級とやや汚染されていました。汚染度が高い要因は、摩耗によるものと思われます。を示す粘度、水分、全酸価、IRの各データは良好でした。結論ゲート機器の潤滑箇所の摩耗診断分析結果から摩耗が発生している箇所はギヤ歯面であり、摩耗形態は疲労摩耗であることが分かりました。この摩耗形態は、ギヤ歯面に荷重が繰り返しかかることにより、歯面の表面下で材料が疲労して剥離します。歯面に加わる荷重が過大である場合、観察される摩耗粒子は今回より大きな粒子が発生します。分析結果から推定されたバックラッシの増加分はμmでしたが、このバックラッシは、一対の歯車の噛み合いを円滑にするための、ピッチ円周上での歯面間の遊びです。この値が過大になると振動や騒音の原因となるため、ギヤの摩耗状態を判断するためには重要なパラメータです。今回観察された摩耗粒子は、μmサイズの微小な粒子が支配的であることからバックラッシの値は小さいと判断できます。バックラッシの計算時に仮定した稼働時間や歯幅などの数値が正確であれば、本減速機は継続使用可能と判断できます。整備の必要な箇所の検討整備が必要な箇所は、本分析結果から確認されませんでした。しかし、分析結果から僅かではありますがギヤの摩耗が進行していることが確認されていますので、今後は定期的に潤滑油分析を実施し、その結果から摩耗の進行状況を確認することにより、整備の必要の有無を監視する方法が有用と思われます。潤滑油の劣化度診断一般的に潤滑油が劣化した場合、油の外観は黒褐色になり、粘度や全酸価が上昇しスラッジ等が発生します。また、その過程では劣化の兆候を示すカルボン酸の吸収がIRで確認できます。今回のは、全てのデータが良好の範囲にあり、潤滑油の劣化は確認されなかったことから、継続使用可能であり、交換の必要はないと判断します。潤滑管理の方法現在の潤滑油は年使用していますが、年間使用したにもかかわらず劣化が確認されなかったことから、本設備の潤滑油は少なくても更油後年間は使用できることが分かりました。潤滑油の交換時期の判断は、今回の分析だけでは予測することは困難ですが、定期的に分析を実施し、その結果の傾向から劣化の進行状況を確認することで容易に可能になります。現在のところ潤滑部は継続使用可能な状態にあると思われますが、今後は疲労摩耗が進行する場合がありますので、定期的に分析を実施し、摩耗の進行状況を確認されることを推奨します。次回分析の時期を理論的に求めたところ、最短で約時間となります。この時間は、油中汚染物が均一になるために必要とする時間であり、この時間を経過すれば、再分析の結果から状態の傾向を確認することが可能となりますので、これを参考に次回分析時期を検討されることを推奨します。尚、定期的な分析を実施する際には、に関する分析項目の実施を推奨します。今回の分析結果からは、油劣化の進行は確認されていませんが、定期的な分析により潤滑油の交換時期を管理することが可能となります。は良好と判断します。粘度粘度はmm/sと新油値mm/sに比較して、粘度変化率は+.％で、当社推奨の管理限界値である±％以内にあり、良好と判断します。水分はppmと当社推奨の管理限界値の以下にあり、良好と判断します。全酸価全酸価は.mgKOH/gと新油値.mgKOH/gに比較して高いものの、IRの結果で油劣化の兆候を示すカルボン酸の吸収が確認されていないことから、良好と判断します。IRIRの結果、油劣化の兆候を示すカルボン酸の吸収が確認されていないことから、良好と判断します。計数汚染度はやや高い値でした。計数汚染度計数汚染度はNAS級と当社推奨の管理限界値のNAS級以内にあるものの、やや高い値でした。重量汚染度は.mg/mlと当社推奨の管理限界値のmg/ml以内にあり、良好と判断します。機器の潤滑状態摩耗粒子の形態観察の結果、疲労摩耗粒子、局部的に高圧・高温と場合に発生するフリクションポリマが比較的多く観察されました。SOAPによる油中金属濃度SOAPによる油中金属濃度の結果、鉄、油の添加剤成分であるリン、外部から混入したと思われる亜鉛、ナトリウムが検出されました。SOAPによる油中金属濃度SOAPによる油中金属濃度の結果、鉄、外部から混入したと思われるカルシウムが検出されました。摩耗粒子診断異常摩耗の早期発見パラメータであるIs値がの乗とやや厳しい範囲にあり、摩耗粒子の形態観察の結果、疲労摩耗粒子、局部的に高圧・高温と場合に発生するフリクションポリマが比較的多く観察されました。
報告№107-0515 報告№107-0515 |  | 107-03005_3006 | 油の水分、汚染度は、油清浄機入口および出口共に良好の範囲にありました。濾過効率は～％であり、かつ、清浄機出口サンプリング弁から採取した試料油の汚染度がNAS級と清浄な状態を保持できていることから、濾過精度は確保できていると判断します。を示す水分が油清浄機入口、出口共に良好でした。油清浄機の濾過効率による油汚染度管理に関する考察油清浄機の濾過効率の指標であるβ値を確認するため、油清浄機の入口側と出口側の配管より採油を実施し、計数汚染度を実施しました。その結果を下表に示します。 ・ここで、 EMBEDExcel.Sheet.式および表に示す通り、その結果、～μmレンジが%～μmレンジが%～μmレンジが%～μmレンジが%であり、汚染度もNAS級と清浄な状態を保持できていることから、濾過精度は確保できていると判断できました。機器の摩耗油清浄機が設置されていることでNAS級と清浄になっていますが、油濾過機がないと仮定した場合、計算により求めた～μmレンジの汚染度はNAS級以上の汚染状態になる可能性を示唆するものととらえる事が出来ます。他のレンジを同様に計算すると以下のようになり、NAS級以上となりました。～～～～以上等級級以上油清浄機がなかったとした場合、以上のとおりNAS級以上の汚染された状態になることが推定されます。各分析データの傾向グラフ・油清浄機入口表水分は、年月日採油から今回まで若干の変動はあるものの、全てのデータが当社推奨の管理限界値内にあることから、良好と判断します。表計数汚染度計数汚染度は、年月日採油から若干の変動はあるものの、全てのデータが推奨の管理限界値内にあることから、良好と判断します。表重量汚染度は、年月日採油から若干の変動はあるものの、全てのデータが当社推奨の管理限界値内にあることから、良好と判断します。・油清浄機出口表水分は、年月日採油から今回まで若干の変動はあるものの、全てのデータが当社推奨の管理限界値内にあることから、良好と判断します。表計数汚染度計数汚染度は、年月日採油から若干の変動はあるものの、全てのデータが推奨の管理限界値内にあることから、良好と判断します。表重量汚染度は、年月日採油から若干の変動はあるものの、全てのデータが推奨の管理限界値内にあることから、良好と判断します。
報告№109-09136 報告№110-00485 | 分析№109-001160 分析№110-002198 | 110-002198 | は、油の粘度、油中のスラッジの発生量を判断パラメータに、粘度、全酸価、IR、RBOTで評価します。分析の結果、油の粘性を示す粘度は、新油値のmm/sに比較して粘度変化率が+％のmm/sとほぼ変化はなく、また油中のスラッジの発生量を示す全酸価は、新油値の.mgKOH/gと同じ.mgKOH/gで変化が見られず劣化は確認されなかった。さらにはIRの結果でも油が劣化した場合に発生するカルボン酸の発生も確認されず、酸化防止剤の残存量を示すRBOTは、限界値minに比較して、十分に残量があるminであった以上のことから、潤滑油の劣化は確認されませんでした。但し、IRの結果、新油のIRスペクトルと一致しない箇所が確認されたことから、異種油の混入または油名の誤りなどが考えられます。なお、使用油の使用期間または使用時間が不明であったため、ご要求の油の余寿命に関する検討は行えませんでした。可能であれば、これらの情報をご提供下さい。汚染度油中の水分を計測した結果、水分はppmと新油と同等であり、継続使用可能な状態にあることが確認されました。潤滑油は継続使用可能な状態にあるものの、以下の対策が必要です。IRの結果から異種油の混入または油名の誤りの可能性がありますので、使用油名を再度ご確認下さい。
報告№108-8020 報告№108-8020 | 分析№108-03255 分析№108-03255 | 108-03255 | 分析の結果、観察された摩耗粒子は、異物の噛み込みなどで発生する切削粒子と局部的な油膜切れにより発生したシビア粒子でしたが、異常摩耗の早期発見パラメータであるIs値が混合潤滑の極初期段階を示すの乗であったことから潤滑状態は健全であることが判り、継続使用は可能と判断します。但し、観察された摩耗形態が切削摩耗と凝着摩耗であり、今後の摩耗進行には注意が必要であり、可能であれば、運転再開後に再度分析を実施し、摩耗の進行状況を確認されることを推奨します。一方、潤滑油の基本特性を示す粘度、および特性低下を知るパラメータである全酸価、有機物・有機化合物、酸化安定度の各データが良好の範囲にあることから、この油は継続使用可能と判断します。特性低下全ての項目が良好な範囲にあったことから特性低下は認められず良好と判断します。粘度は良好と判断します。粘度はmm/sと新油値.mm/sに比較して、粘度変化率は-％で、当社推奨の管理限界値である±％以内にあり、良好と判断します。全酸価は良好と判断します。全酸価は.mgKOH/gと新油値.mgKOH/gに比較して高い値であるものの、有機物・有機化合物で油劣化の兆候を示すカルボン酸の吸収が確認されていないことから、良好と判断します。有機物・有機化合物の結果、良好と判断します。有機物・有機化合物の結果、油劣化の兆候を示すカルボン酸の吸収が確認されていないことから、良好と判断します。酸化安定度の結果、良好と判断します。酸化安定度はminと当社推奨の管理限界値のmin以上であり、良好と判断します。色相は良好と判断します。色相はLと新油値のLに比較して大きな変化はなく、良好と判断します。汚染は良好と判断します。水分は良好と判断します。水分はppmと当社推奨の管理限界値の以下であり、良好と判断します。汚染粒子数は良好と判断します。汚染粒子数はNAS級と当社推奨の管理限界値のNAS級以内にあり、良好と判断します。汚染物重量はmg/mlとなっています。汚染物重量はmg/mlとなっています。摩耗摩耗粒子の結果、異物の噛み込みなどで発生する切削粒子と局部的な油膜切れにより発生したシビア粒子が観察されています。摩耗粒子の結果、切削粒子とシビア粒子が確認されています。異常摩耗の早期発見パラメータであるフェログラフィーのIs値がの乗と良好の範囲にあるものの、摩耗粒子の形態観察の結果、異物の噛み込みなどで発生する切削粒子と局部的な油膜切れにより発生したシビア粒子が確認されています。金属濃度SOAPの結果は良好です。金属濃度SOAPの結果、ニッケル、油の添加剤成分であるリン、外部から混入したと思われる亜鉛、アルミニウム、ナトリウムが検出されています。金属濃度酸溶解法の結果、鉄が検出されています。金属濃度酸溶解法の結果、鉄、油の添加剤成分であるリン、外部から混入したと思われる亜鉛、カルシウム、バリウム、アルミニウム、ナトリウムが検出されています。
報告№104-0378 報告№105-0054 | 分析№104-02669 分析№105-00388 | 105-00388 | 分析の結果、重量汚染度を除く項目は良好でした。重量汚染度がmg/mlと前回の分析結果と同じように当社推奨の管理限界値を超えていました。汚染要因は、光学顕微鏡写真の結果で茶褐色状のものが観察されていることから、潤滑油が劣化して生成したスラッジが要因と考えられます。貴工場の射出成形機でも、この粘着性のあるスラッジが原因で圧油系統のバルブの動作障害等のトラブルが発生した経緯もあり、至急除去する必要があります。除去方法は、貴工場の射出成形機でも、数多く実績のある当社製清浄分散剤TS－の投与と濾過を実施されることを推奨します。
報告№104-8044 報告№104-8057 | 分析№104-02040 分析№104-02580 | 104-02580 | 設備の保全適正化、コスト削減を図るため状態基準保全の導入を進めている中で、本機器はCBMによる分解点検周期の延長を行うこととしている。そこで、現在実施している振動診断法に加えて精度の高いCBMを目指しトライボ診断を実施することとした。トライボ診断の結果、軸受軌道面、転動面、保持器摺動面には異物の噛み込みにより発生した損傷や油膜切れにより発生した損傷の発生があるものの、軸受寿命の指標とされるフレーキングの発生は確認されず、現在のところは継続使用可能な状態にあると判断します。但し、損傷が起点となってフレーキングに進展するため、清浄な油を充填するとともに油槽内を念入りに清掃し、損傷発生の抑制に心がける必要があります。これらのことは、異常摩耗の早期発見パラメータであるフェログラフィーのIs値がの乗とやや高く、摩耗粒子の形態観察の結果、異物の噛み込みにより発生した切削粒子や摩擦熱が高い場合に発生する黒錆が多くみられたことD－SOAPの結果、摩耗により発生した鉄が検出されたこと以上のことから判断しました。今回採油が軸受油槽のドレンバルブから機器停止中に採油を実施しているため、油槽底部や配管内に残留していた汚染物が採取された可能性があります。油交換を実施する際には油槽内部の清掃を念入りに実施されることを推奨します。尚、を示す粘度、水分、全酸価、IRの各データが良好であることから、この油は継続使用可能と判断します。
報告№109-09094 報告№112-00124 | 分析№109-000872 分析№112-000419 | 112-000419 | 潤滑油は継続使用可能な状態にあると判断します。は良好でした。≪状態監視とパラメータ≫分析の目的および各分析のパラメータは以下の通りです。特性低下目的：油の分析結果から、や劣化傾向ならびに添加剤の消耗程度、残存寿命などを確認する。粘度JISK酸価JISK赤外線吸収スペクトルJISK酸化安定度試験JISK汚染目的：油の分析結果から、砂塵あるいは水・異種油などによるや、異物混入の有無を確認する。水分JISK計数汚染度JISB重量汚染度JISB光学顕微鏡観察摩耗目的：油中の摩耗粒子を分析する事により、回転・摺動部の潤滑状態、摩耗劣化の程度、余寿命などを解析する。摩耗診断電子顕微鏡観察JISKX線マイクロアナリシス油中金属濃度JISK≪分析結果≫特性低下粘度：良好粘度値mm/sの管理基本値mm/sに対する変化率は+.％であり、○○管理限界値±％以内に留まっています。酸価：良好酸価.mgKOH/gは管理基本値の.mgKOH/g以内にあることから、問題は無いと判断します。赤外線吸収スペクトル：良好酸化安定度試験：良好酸化安定度試験の結果、数値minは○○管理限界値min以上に留まっており、現時点での使用は可能と判断します。汚染水分：良好水分値ppmは○○管理限界値以内に留まっています。計数汚染度：今回は実施していません。重量汚染度：今回は実施していません。光学顕微鏡観察：今回は実施していません。摩耗摩耗診断電子顕微鏡観察・X線マイクロアナリシス：今回は実施していません。油中金属濃度：今回は実施していません。
報告№103-8083 | 分析№103-01819 | 103-01819 | 本試験は、年間使用したベアリングの潤滑油を採油・分析を実施し、分析結果からベアリング軌道面の状況を確認することを目的としました。尚、潤滑油の前回交換時期が不明であるため、潤滑油も年間使用したと仮定して解析を進めました。分析の結果、ベアリング軌道面面積の～％程度のエリアにμmの深さをもつフレーキングが発生していることが推定されました。この解析結果から軸受は交換時期に到達していると判断します。これらのことは以下のことから判断しました。鉄濃度から計算したフレーキングの発生面積が内輪軌道面の面積の凡そ.％であること。μmの大きな摩耗粒子が多く観察されたこと。異常摩耗の早期発見パラメータであるフェログラフィーのIs値がの乗と非常に高い値を示したこと。尚、潤滑油の交換時期を仮定して解析を進めているため、潤滑油の交換時期をお知らせいただければ、再計算いたしますので、是非、お知らせ下さい。
報告№109-09136 報告№113-00441 | 分析№109-001160 分析№113-001823 | 113-001823 | 分析の結果、、汚染状態は共に良好な状態にあることから、潤滑油は継続使用可能な状態にあると判断します。軸受分析の結果、軸受は継続使用可能な状態にあると判断します。正常な状態の-号との比較、汚染状態、軸受の摩耗状態を比較した結果、分析データに大きな変化はないことから、正常な状態にあると推定されます。定期的な分析現状は問題ないと思われますが、今後摩耗の進行状況を確認するため、定期的に分析を実施し、摩耗の進行状況を確認することを推奨します。軸受近傍から採油今回の採油は、潤滑油タンクから実施しています。異常を正確に確認するには、軸受近傍からの採油が望ましいため、可能であれば軸受近傍から採油を推奨します。電動機の状態確認潤滑油の分析結果からは異常は確認されなかったことから、振動が発生した原因は、電動機から発生した振動が軸受に伝播した可能性も考えられます。電動機が正常な状態にあるかを確認することを推奨します。はフェログラフィーおよびSOAP／D-SOAPの結果から総合的に判断した結果、正常な状態にあると考えられます。フェログラフィー【定量分析：Is値】Is値は異常摩耗の早期発見パラメータのつで、摩耗程度を定量化するために用います。今回のIs値はのマイナス乗と低い値でした。フェログラフィー【定性分析：摩耗粒子および摩耗形態観察】分析結果から観察された全ての粒子量は少でした。Iカップリング発光分光分析【SOAP／D-SOAP】検出された金属元素から発生箇所を推定すると、以下の通りでした。鉄、錫、亜鉛・軸受等カルシウム、ケイ素、ナトリウム・外部混入異物計数汚染度はNAS級、重量汚染度は.mg/mlと共に当社推奨の管理限界値以下であり、良好でした。粘度、水分、酸価、IRの各データは良好でした。正常な状態の-号の試料との比較表-号との比較号機分析項目 -号 -号 粘度 水分 酸価 . . IR 良好 良好 計数汚染度 NAS級 NAS級 重量汚染度 . . SOAP/D-SOAP左：SOAP右：D-SOAP 鉄 . . 銅 . . 錫 . . Is値 のマイナス乗 のマイナス乗 正常な状態の-号と比較した結果、粘度、水分、酸価、IRの油の性状に大きな変化はありませんでした。計数汚染度は、-号がNAS級、-号がNAS級と共に良好な範囲にあるものの、異常を示す-号の方が若干汚染されていました。SOAP/D-SOAPの金属濃度も大きな違いはなく、さらにフェログラフィーのIs値は、試料共にのマイナス乗と共に低い値でした。
報告№111-00058 報告№111-00058 | 分析№111-000384 分析№111-000384 | 111-000384 | 有機物・有機化合物試験で検出されたピークには新グリースと異なるピークが検出されました。IRの結果で新グリースと異なるピークが検出されたことから、グリース名が違うか、或いは、異種グリースが混入した可能性が考えられますので、確認する必要があります。≪状態監視とパラメータ≫分析の目的および各分析のパラメータは以下の通りです。特性低下目的：グリースの分析結果から、グリースの物理的性状や劣化傾向などを確認する。全酸価JISK赤外線吸収スペクトルJISKちょう度JISK滴点JISK摩耗目的：グリース中の摩耗粒子を分析する事により、回転・摺動部の潤滑状態、摩耗劣化の程度、余寿命などを解析する。摩耗診断電子顕微鏡観察JISKX線マイクロアナリシス油中金属濃度JISK≪分析結果≫特性低下全酸価：良好全酸価.mgKOH/gは新油値の.mgKOH/g以内にあることから問題は無いと判断します。赤外線吸収スペクトル：良好ちょう度：良好ちょう度値はと当社推奨の管理限界値であるから以内に留まっています。滴点：良好滴点はと新油値のに比較し高いものの、ちょう度が良好の範囲にあり、かつ、有機物・有機化合物試験の結果で油劣化の兆候を示すカルボン酸の吸収が見られないことから、問題は無いと判断します。摩耗摩耗診断電子顕微鏡観察・X線マイクロアナリシス：今回は実施していません。油中金属濃度：今回は実施していません。
報告№109-09136 報告№113-00317 | 分析№109-001160 分析№113-001282 | 113-001282 | 分析の結果、潤滑油の劣化はなく、汚染度は良好な範囲にあることから、継続使用可能と判断します。対象設備は継続使用可能な状態にあると判断します。前回に比較してSOAP/D-SOAPの結果で、鉄濃度に変化はありませんでした。Is値は異常摩耗の早期発見パラメータのつで、摩耗程度を定量化するために用います。前回に比較してIs値は.から.と良好の範囲にあり、潤滑状態は正常と判断できます。前回に比較して計数汚染度はNAS級から等級に変化はなく、良好でした。．前回同様に粘度、水分、酸価、IRの各データは良好でした。尚、酸価がとやや高い値ですが、更油の来歴もないことから、年月に当社製清浄分散剤TS-の投与を実施した影響であり、異常ではありません。分析結果は良好と判断します。粘度粘度はmm/sと新油値mm/sに比較して、粘度変化率は-％で、当社推奨の管理限界値である±％以内であり、良好と判断します。水分はppmと当社推奨の管理限界値の以下であり、良好と判断します。酸価はと当社推奨の管理限界値.mgKOH/g以下にあるものの、やや高い値でした。更油の来歴もないことから、年月に当社製清浄分散剤TS-の投与を実施した影響であり、異常ではありません。IRIRの結果、cm-付近に吸収が確認されましたが、更油の来歴もないことから、年月に当社製清浄分散剤TS-の投与を実施した影響であり、良好と判断します。は良好と判断します。計数汚染度計数汚染度はNAS級と当社推奨の管理限界値のNAS級以内であり、良好と判断します。重量汚染度は.mg/mlと当社推奨の管理限界値のmg/ml以内であり、良好と判断します。は良好と判断します。SOAPSOAPの結果、銅がppm、亜鉛ppm、外部から混入したと思われるリンがppm、カルシウムがppm検出されました。D-SOAPD-SOAPの結果、錫が、外部から混入したと思われるカルシウムが、ナトリウムが検出されました。フェログラフィー異常摩耗の早期発見パラメータであるフェログラフィーのIs値が.と良好の範囲にあり、潤滑状態は正常と判断します。
報告№101-0285 | 分析№101-02785 | 101-02785 | 分析の結果、前回に比較して、計数汚染度、重量汚染度、フェログラフィーのIs値の各データは減少又は変化がないものの、SOAP／D－SOAPの錫濃度が上昇していました。濃度の高いSOAPの錫濃度はppmからppmにppm増加していました。フェログラフィーの摩耗粒子の形態観察の結果、μm未満のラビング粒子が比較的多く見られたことから、錫濃度が上昇した要因は、メタル表面からμm未満の微小な摩耗粒子が発生したためと考えられました。から今回.までの摩耗状況を解析します。メタルの主成分である錫濃度がppm上昇しており、この錫濃度の上昇量と油量から摩耗体積を下式により算出します。摩耗体積＝錫濃度×-×油量×油の密度×÷錫密度＝×-××.×÷.＝.×-この摩耗体積と軸受の表面積から平均的な摩耗深さを算出します。平均的な摩耗深さ＝摩耗体積÷＝.×-÷×）×＝.このことから、から.の間に.μm摩耗したと考えられます。したがって、この間の運転時間が約時間ですので、単位運転時間当りの摩耗速度は.×-μm／hとなります。又、起動回数は回ですので、起動回数で摩耗速度を考えると×-μmとなります。更に、今回.まで摩耗を上記同様に平均的な摩耗深さで表すとμmとなりますので、メタルの表面粗さを一般的なsとすると、その粗さが摩耗し、鏡面状態になるのは時間後と推定されました。又、起動回数では回となります。限界運転時間＝÷摩耗速度＝÷.×-＝当社の経験によれば、スラスト軸受の表面積の分の程度が接触する例が多く見られるため、摩耗面積を分のとして、上記同様の計算方法で運転時間を計算すると、時間、起動回数では回となります。そのため、安全をみて、運転時間時間、もしくは、起動回数回に達した時点で分析を実施し、限界運転時間、限界起動回数を再確認されることを推奨します。
報告№106-0227 報告№106-0377 | 分析№106-01279 分析№106-02050 | 106-02050 | 濾過前の試料油を分析した結果、粘度がmm/sと新油のmm/sに比較して、粘度変化率は+％で、やや不良領域にありました。現在、ISOVGからISOVGに移行しているため異常ではなく、本試料油は継続使用可能と判断します。
報告№109-09136 報告№113-00626 | 分析№109-001160 分析№113-002689 | 113-002689 | 潤滑油は粘度の上昇が確認され、また、水分が高いことから、今後、劣化の進行や摩耗の進行が懸念されます。当該設備は継続使用可能な状態にあると判断しますが、今後の摩耗推移を確認するためにも傾向監視を継続することが有効です。更油或いは部分更油分析の結果から、粘度の上昇が確認されました。酸価が新油に比較して上昇していることから、粘度上昇の原因は熱劣化と思われます。熱劣化は、ディーゼル機関において、潤滑油の熱劣化は不可避であることから、今後も粘度が上昇する懸念があります。粘度が更に上昇した場合、粘性抵抗の増大によって油温が上昇し油が劣化することや、軸の振れまわり量増加による摩耗の進行などにつながるため、ヶ月毎位に傾向監視を行い、更に粘度が上昇するようであれば、更油、或いは、部分更油することを推奨します。定期的な分析今後の摩耗推移を監視するため、定期的に分析を実施することを推奨します。異常摩耗の早期発見のパラメータであるIs値はレベルと正常です。但し、潤滑部の摩耗が認められたため、定期的に潤滑油分析を実施し、摩耗推移を監視することが有用と考えます。コンロッドメタル、クランクメタルの摩耗SOAP-Tでメタルの主成分である錫が、鉛が、銅が検出されました。更油後から今回までの補給油量から、別紙補給量を考慮した金属濃度推定の考え方により、油消費量を考慮して錫、鉛、銅の増加量を計算すると、錫は約、鉛は約、銅はとなり、コンロッドメタル、クランクメタルが局所的に摩耗していると推定されます。ディーゼルエンジンのメタルは、別紙コンロッドメタル・クランクメタルの摩耗に示すように、一般的にホワイトメタル層、ニッケル層、銅と鉛の合金であるケルメット層の順に積層構造になっています。今回、ケルメット層の銅、鉛が検出されたことから、ホワイトメタルの一部が摩耗により消失し、その下にあるケルメット層の摩耗が発生している可能性があります。現在のところ低濃度であることから継続使用に支障がない範囲であると判断しますが、今後、摩耗が進行し異常摩耗に進展することを防止するため、傾向分析による摩耗推移の監視が有用です。固形カルシウム化合物の生成SOAP-Tでカルシウムがppm検出されました。この固形カルシウムは、潤滑油に混入した燃焼ガス中の酸成分がカルシウム添加剤と中和反応して生成される比較的硬い化合物のため、摺動面に噛み込み、切削摩耗が進行することが懸念されます。詳細は、別紙固形カルシウム化合物の生成をご覧ください。重量汚染度はmg/mlと汚染されていました。粒度分布の中心粒径が.μmと極めて小径であることから、燃焼時に発生したすすが汚染物の主体であると推定されます。塩基価、IRの各データは良好です。粘度粘度は、.mm/sと新油値のmm/sに比較して粘度変化率が+.％となっており、当社推奨の管理限界値である±％を超えていました。粘度の上昇要因は、別紙エンジンオイルの粘度上昇メカニズムをご覧ください。水分はと当社推奨の管理限界値を超えていました。今後、水分の影響でエンジン内部に錆が発生し、その影響で摩耗が発生する懸念があります。酸価はmgKOH/gと新油値mgKOH/g以上にあることから、酸化劣化しつつあると考えられます。今後の劣化進行を監視することが有用です。
報告№107-4545 報告№108-5077 | 分析№107-02185 分析№108-02822 | 108-02822 | トライボ診断の結果、粘度を除く項目は良好でした。粘度は、新油値のmm/sに比較し変化率が-.％のmm/sとなっており、当社推奨の管理限界値である±％を超えています。粘度低下の要因のひとつとなる異種油の混入や劣化がIRで確認できなかったことから、今回の粘度低下は、潤滑油の製造ロットによる差異、または、潤滑油の分子がせん断作用を受けて低下したことなどが考えられます。現在のところ、本試料油は継続使用可能な状態にありますが、粘度低下は、シール部からの漏れ量の増加につながりやすくなることから、定期的な分析により粘度の低下および油の劣化の進行状況を確認することを推奨します。粘度が当社推奨の管理限界値を超えています。粘度は当社推奨の管理限界値を超えています。粘度はmm/sと新油値mm/sに比較して、粘度変化率は-.％で、当社推奨の管理限界値である±％を超えています。粘度はmm/sです。粘度はmm/sです。粘度指数はです。粘度指数はです。水分は良好。水分はと当社推奨の管理限界値の以下にあり、良好と判断します。全酸価は良好。全酸価は.mgKOH/gと新油値.mgKOH/g以内にあり、良好と判断します。
報告№109-09136 報告№110-00480 | 分析№109-001160 分析№110-002156 | 110-002156 | 汚染度計数汚染度は、当社推奨の管理限界値内にあるものの、やや高い値でした。粘度、全酸価の各データは、当社推奨の管理基準を満たし、新油分析値との比較結果も問題となる値ではなかたことから、良好と判断します。潤滑油はヶ月間使用しても劣化の兆候が確認されず、延伸化の可能性があることが確認されました。但し、汚染度がやや高いため、以下の対策を推奨します。油中の汚染度が高く、継続使用する場合は油中の汚染物が軸受軌道面に噛み込み摩耗が進行することが懸念されるため、濾過を推奨します。
報告№109-09136 報告№110-00334 | 分析№109-001160 分析№110-001495 | 110-001495 | は、摩耗粒子の形状、材質、サイズを判断パラメータに摩耗の発生箇所や原因、厳しさなどをフェログラフィー法およびIカップリング発光分光分析法による油中金属濃度で評価します。特に、フェログラフィー法により摩耗粒子をサイズ毎に配列・数値化して求めるIs値は、異常摩耗を早期発見するパラメータであり、また粒子の表面形状は摩耗の原因を知るパラメータにもなります。潤滑油中からはSOAPでケイ素、ホウ素D－SOAPで鉄、鉛、銅、カルシウム、アルミニウム、ナトリウムが検出されました。これらの検出された金属元素から発生箇所を推定すると鉄、鉛、銅・軸受等ケイ素、ホウ素、カルシウムアルミニウム、ナトリウム・外部混入異物であると思われます。このうち、機械部品が摩耗したと思われる元素はのグループです。分析結果から観察された粒子は、潤滑状態が正常な場合に発生する摩耗粒子異物の噛み込みなどで発生する切削粒子金属潤滑部が局部的に油膜切れを起して発生するシビア粒子でした。これらのことから、潤滑部では正常なマイルド摩耗と、やや厳しい凝着摩耗、そして異物による切削摩耗が発生していることが分かりました。観察された切削摩耗は、摩耗の中でも摩耗の進行速度が速いことから、この摩耗形態が観察された場合は傾向監視により摩耗の進行を確認することが必要です。特に、切削摩耗の原因となる混入異物が残留している場合、異物により摩耗が継続して発生する可能性があります。一方、潤滑状態の異常を早期発見するパラメータとして摩耗粒子を定量化して評価するフェログラフィーのIs値は、潤滑状態がやや厳しいの乗となっていました。転がり軸受の寿命の指標となるフレーキングが発生していないことから、継続使用可能な状態にあると思われますが、今後、摩耗により発生した表面損傷が起点となって、疲労摩耗の進行が懸念されます。・ケイ素の検出SOAPでケイ素がppm検出されました。一般に、潤滑油中からケイ素が検出された場合の原因として、シリコン油或いは、シリコン系の添加剤が検出されるフェログラフィーおよびフィルタ表面の異物観察で砂が多く観察されて検出されるシリコングリースをシール部に塗布している場合、このシリコングリースが潤滑油に混入して検出されるなどが挙げられますが、今回検出が比較的高濃度であることからの可能性が考えられます。については、分析結果では確認することが出来ませんので、これに関する情報があれば提供をお願いします。潤滑油膜に混入した外部混入の異物や潤滑摺動部で発生した摩耗粒子は、摩耗を促進させ、或いは摩擦係数を上昇させるなど、潤滑状態に悪影響を与える因子であり、そのため油中異物の粒子数と重量は潤滑状態を評価するパラメータとして使用します。油の汚染物の中には、固形物の他に水分もあります。油中に混入した水分は、潤滑摺動部で腐食が発生したり、油の酸化劣化の加速触媒となるため、油中の水分は重要な管理パラメータです。計数汚染度はNAS級以上と当社推奨の管理限界値を超えていました。フィルタ表面の異物観察で金属片、鉄錆、砂等が観察されたことから、汚染度が高い要因は、摩耗と外部混入異物の影響と思われます。一方、油中の水分を計測した結果、水分はppmと新油と同等であり継続使用可能な状態にあることが確認されました。は、油の粘度、油中のスラッジの発生量を判断パラメータに、粘度、全酸価、IR、RBOTで評価します。分析の結果、油の粘性を示す粘度は、mm/sと新油値.mm/sに比較した粘度変化率は-％とほぼ変化はなく、油中のスラッジの発生量を示す全酸価は、新油値の.mgKOH/gに比較して変化のない.mgKOH/gと劣化は見られず、さらにはIRの結果でも油が劣化した場合に発生するカルボン酸の発生も確認されず、酸化防止剤の残存量を示すRBOTは、限界値minに比較して、十分に残量があるminでした。以上のことから、潤滑油の劣化は確認されませんでした。なお、別紙表および図から分かるように、RBOTの減少傾向から油の余寿命を求めた結果、本試料は前回採油から起算して稼動時間時間まで使用可能であることが分かりました。結論軸受および潤滑油は継続使用可能な状態にあるものの、以下の対策が必要です。汚染度の改善油の汚染度が高く、観察された異物が軸受摺動面に噛み込み摩耗が進行することが懸念されるため、汚染度の改善が必要です。汚染度の改善には濾過または更油が考えられます。定期的な分析摩耗の進行を監視するため、定期的に分析を実施し、摩耗の進行状況を確認することを推奨します。傾向監視のための次回採油時期は、理論的に求めると最短で約時間となります。この時間は、油中汚染物が均一になるために必要とする時間であり、この時間を経過すれば、再分析の結果から潤滑状態の傾向を確認することが可能となります。理論時間を参考に次回採油時期を検討されることを提案します。
報告№108-4533 報告№108-4533 | 分析№108-03402 分析№108-03402 | 108-03402 | 貴○○は廃止措置工事期間中であるが、運転状態にある機器においては保全計画を策定している。この中で当該機器については設備の状態監視保全の適用を行っている。油診断法により精度の高い状態監視活動を行う。今回の採油は、対象設備の停止中に注油口から実施しているため、油循環中に採油した場合に比較し、油中粒子の沈降の影響を受け、分析データが低濃度に出る可能性があります。今回の分析は以上のことを踏まえて結果を検討します。軸受の潤滑状態分析の結果、前回同様にSOAP／D－SOAPでメタルの主成分である錫が検出されました。錫濃度の増加は、軸受メタルの摩耗が進行していることを示しています。軸受メタルの摩耗程度を評価する必要がありますので、メタルサイズをお知らせください。鉛、銅の溶出SOAPの結果、前回同様に鉛、銅が検出されたことから、鉛および銅を使用した箇所の溶出が発生していると考えられます。鉛は、鉛パッキンなどが考えられます。銅は、潤滑油添加剤として使用されている亜鉛系添加剤の影響により溶出することが知られています。鉛および銅濃度は、別紙鉱油の酸化に対する金属触媒の影響に示すように鉛および銅濃度の増加に伴い油の酸化速度が速まりますので、酸化劣化の進行状況を確認されることを推奨します。を示す粘度、水分、全酸価、IRの各データは良好であることから、この油は継続使用可能と判断します。尚、次回の採油は、粒子の沈降の影響を少なくすることが重要であり、そのため油中粒子が均一な分散状態で実施されることを推奨します。
報告№106-0092 報告№106-0092 | 分析№106-00551 分析№106-00551 | 106-00551 | お客様からご提供いただいた情報は以下の通りです。・平成年月にオーバーホールを実施した。・更油後、約ヶ月で潤滑油が黒化した。・異音、温度上昇は確認されていない。トライボ診断を実施し、油の劣化、汚染状態、潤滑状態を確認する。潤滑油が黒化した原因を確認する。トライボ診断トライボ診断を実施した結果、本空気圧縮機の潤滑部の摩耗は、いずれも軽度であり、継続使用可能と判断します。また、潤滑の各データも良好の範囲にあり、継続使用可能と判断します。但し、摩耗粒子の形態観察の結果、異物の噛み込みにより発生する切削粒子と局部的な油膜切れにより発生するシビア粒子が観察されたことから、各摺動部の摩耗形態は切削摩耗と凝着摩耗が混在していることが判りました。中でも切削摩耗は摩耗進行速度が速いため注意が必要です。進行程度を確認するため、定期的にトライボ診断を実施し、摩耗の進行状況を確認することを推奨します。これらのことは、異常摩耗の早期発見パラメータであるフェログラフィーのIs値がの乗とやや高く、摩耗粒子形態観察の結果、異物の噛み込みにより発生する切削粒子が多く観察されたことSOAP／D－SOAPで鉄、銅が検出されたことを示す粘度、水分、全酸価、IRの各データが良好の範囲にあったこと以上のことから判断しました。油の黒化原因油が黒化した原因は以下のことが想定されます。クロスヘッドガイドおよびクロスヘッド摺動部の摩耗クロスヘッドピンメタルおよびクランクピンメタルの摩耗潤滑油の劣化トライボ診断の結果で、摺動面から発生した摩耗粒子が多く見られ、SOAP／D－SOAPで鉄および銅が検出されたことから、油が黒化した原因は、上記により発生した摩耗粒子によるものと考えられました。但し、重量汚染度の結果で油ml中の汚染物が．mg検出されており、D-SOAPの金属濃度を合算しても、その汚染物の％程度にしかならず、残りの％は鉄や銅以外の粒子であると考えられ、それらの粒子は、SOAP／D-SOAPの測定元素以外の元素を含む粒子や油のスラッジなどが考えられます。尚、お客様から情報によればクロスヘッド近傍の摺動部分でカーボンを使用しているとのことであるため、その摺動部分で摩耗が発生している可能性が考えられました。
報告№109-09447 報告№113-00255 | 分析№109-002782 分析№113-000971 | 113-000971 | 分析の結果、、汚染度は共に良好の範囲にあることから、継続使用可能な状態にあると判断します。軸受は継続使用可能な状態にあると判断します。但し、摩耗粒子の形態観察でシビア粒子が比較的多く観察されたことから、将来的な摩耗進行の有無を確認するためにも傾向監視を継続することが有効です。に示す対策を推奨します。定期的な分析今後懸念される凝着摩耗の進行を監視するため、定期的に分析を実施することを推奨します。はフェログラフィーの結果から総合的に判断した結果、継続使用は可能ですが、今後の機器の機能を確認するためにも傾向管理が有用と考えます。フェログラフィー【定量分析：Is値】Is値は異常摩耗の早期発見パラメータのつで、摩耗程度を定量化するために用います。Is値は前回に比較しての乗から乗に上昇し、やや高い値でした。フェログラフィー【定性分析：摩耗粒子および摩耗形態観察】分析結果から観察された代表的な粒子は、以下の通りでした。シビア粒子・潤滑状態がやや厳しい凝着摩耗により発生。金属潤滑部が局部的に油膜切れを起していると考えられます。観察された摩耗粒子の中でもシビア粒子は、将来的な摩耗の進行に繋がる可能性を示唆しているため、傾向監視が必要と思われます。シビア粒子は、凝着摩耗に分類されます。これらの摩耗粒子は、軌道面で凝着、破断を繰り返し、この過程で生じる移着粒子が成長して摩耗粒子となります。そのため、軌道面では局部的に油膜切れが発生していることを示しています。この状態が継続した場合、摩耗粒子のサイズは徐々に大型化していき、最終的には軸受の損傷に至る場合があります。前回に比較して水分濃度に大きな変化はなく、計数汚染度はNAS級からNAS級にランク上昇しているものの基準値以下であり、良好でした。粘度、酸価の各データは良好でした。
報告№106-0227 報告№106-6061 | 分析№106-01279 分析№106-01340 | 106-01340 | 初期試験を実施した結果、前回に比較して、各分析データに変化がないことから、摩耗は安定し、潤滑油も継続使用可能と判断します。これらのことは、前回に比較して、計数汚染度は等級に変化がないことSOAP／D-SOAPの鉄及び錫濃度に変化がないこと異常摩耗の早期発見パラメータであるフェログラフィーのIs値がと良好の範囲にあること以上のことから判断しました。
報告№101-6223 | 分析№101-02807 | 101-02807 | 分析の結果、を示す粘度、水分、全酸価、IR、RBOTの各データは当社推奨の管理目安内にあり、この油は継続使用可能と判断します。一方、本試料油は、油清浄器が設置されているため、油中の粒子が除去されています。したがって、この油清浄器による減少率を考慮して分析データを解析する必要があります。油清浄器による油中の摩耗粒子の減少率は油の清浄器の入口と出口の汚染度を評価し、その結果から求めますが、今回は油清浄器の出口から採取した試料がありませんので、減少率を濾過能力が良好とされる一般的な減少率.として解析を進めます。尚、減少率は油清浄器の吐出量と総油量との比から換算します。本機の油清浄器の吐出量は毎時L、設備油量はLですので減少率は.となります。油清浄器により時間で％の粒子が減少するとした場合、油がパスして増加する粒子数は、今回計数汚染度の～μmレンジですと個/mlの％の個/mlとなります。更に、この発生粒子数から平衡濃度を計算します。平衡濃度は下式により求めます。平衡濃度＝発生粒子数／減少率・式油清浄器が設置されていない場合の減少率を.とすると平衡濃度は個/mlとなります。このことから分かるように、本試料油中の汚染度は、油清浄器が設置されていることで、NAS級と清浄になっていますが、油清浄器がないと仮定した場合、計算により求めたように～μmレンジの汚染度はNAS級以上の汚染状態になる可能性を示唆するものととらえる事が出来ます。他のレンジを計算すると以下のようになり、NAS級以上となります。～～～～以上等級級以上以上のことから、濾過機軸受油槽から採油すると同時に油清浄器出口から採油を実施し、分析結果から減少率を導き、その減少率を上記方法により油清浄器がない場合の粒子数を求め、その粒子数の変化により潤滑状態を確認されることを推奨します。
報告№109-09136 報告№112-00561 | 分析№109-001160 分析№112-002307 | 112-002307 | 分析の結果、潤滑油の劣化は確認されていないことから、継続使用可能な状態にあると判断します。但し、油中の汚染度がやや高く、汚染物がギヤ歯面や軌道面に噛み込み摩耗が進行することが懸念されるため、以下の対策を推奨します。減速機分析の結果、減速機は継続使用可能な状態にあると判断します。但し、将来的な摩耗進行の有無を確認するためにも傾向監視を継続することが有効です。定期的な分析今後懸念される疲労摩耗の進行を監視するため、定期的に分析を実施することを推奨します。は良好と判断します。粘度粘度は、mm/sと新油値mm/sに比較して、粘度変化率は+.％で、当社推奨の管理限界値である±％以内であり、良好と判断します。水分は、ppmと当社推奨の管理限界値の以下であり、良好と判断します。酸価は、.mgKOH/gと新油値.mgKOH/g以下であり、良好と判断します。IRIRチャートの結果、新油と使用油のスペクトルパターンはほぼ一致し、また、油劣化の兆候を示すカルボン酸の吸収が確認されていないことから、良好と判断します。計数汚染度は当社推奨の管理限界値以下であるものの、やや高い値でした。計数汚染度計数汚染度は、NAS級と当社推奨の管理限界値NAS級以下であるものの、やや高い値でした。重量汚染度は、.mg/mlでした。光学顕微鏡写真重量汚染度で濾過したフィルタ表面上の夾雑物を光学顕微鏡で観察した結果、金属片、鉄錆、砂等が観察されました。はフェログラフィーおよびSOAP-Tの結果から総合的に判断した結果、継続使用は可能ですが、機器の機能を保持するためにも傾向管理が有用と考えます。フェログラフィー【異常摩耗指数：Is値】Is値は異常摩耗の早期発見パラメータのつで、摩耗粒子を定量化するために用います。今回のIs値はの乗とやや高い値でした。フェログラフィー【定性分析：摩耗粒子および摩耗形態観察】分析結果から比較的多く観察された粒子は、以下の通りでした。正常な摩耗粒子・潤滑状態が正常なマイルド摩耗により発生。疲労摩耗粒子・繰返し応力を受けて発生。フリクションポリマ・局部的に高圧・高温となる場合に発生。観察された摩耗粒子の中には、μmサイズの疲労摩耗粒子が観察されました。疲労摩耗粒子は、視野に個と少ないことから、直ちに異常ではないものの、今後さらに摩耗が進行することが懸念されます。Iカップリング発光分光分析【SOAP-T】検出された金属元素から発生箇所を推定すると、以下の通りでした。鉄、ニッケル、亜鉛・ギヤ、軸受等リン・添加剤カルシウム、ナトリウム、ホウ素・外部混入異物バックラッシご提供いただいた減速機に関する情報から遊星歯車機構であることが分かりました。遊星歯車は、太陽歯車、内歯車、そして遊星歯車から構成されています。遊星歯車の個数は個ですので、遊星歯車と内歯車、遊星歯車と太陽歯車の接触点は合計で箇所となります。今回は、歯幅が不明でしたので歯幅をmmと仮定し、この部分のバックラッシを求めました。その結果、平均的に摩耗が発生していたと仮定した場合、バックラッシの増加量は以下の通りと推定されます。表バックラッシ増加量接触箇所 接触点 バックラッシ増加量 太陽歯車-遊星歯車 約×- 遊星歯車-内歯 約×- バックラッシ増加分の上限値は、メーカにより差異はあるものの、当社の推奨するバックラッシは、一般に推奨されるμmを管理目安にしています。この値に比較して十分に小さい値です。
報告№109-09136 報告№112-00561 | 分析№109-001160 分析№112-002325 | 112-002325_date130314 | 分析の結果、潤滑油の劣化はなく、汚染度は良好な範囲にあることから、継続使用可能な状態にあると判断します。但し、異種油の混入および油名が違う可能性があることから、以下の対策を推奨します。減速機分析の結果、減速機は継続使用可能な状態にあると判断します。異種油の混入および油名の確認SOAP-Tの結果、新油と一致しないデータが確認されたことから、異種油の混入または油名が違っている可能性があります。油は設備の条件にあった適正な性能のものを使用することが重要であるため、異種油の混入の有無、油名を再確認することを推奨します。は良好と判断します。粘度粘度は、mm/sと新油値mm/sに比較して、粘度変化率は-％で、当社推奨の管理限界値である±％以内であり、良好と判断します。水分は、ppmと当社推奨の管理限界値の以下であり、良好でした。酸価は、.mgKOH/gと新油値.mgKOH/gに比較して高いものの、IRの結果で油劣化の兆候を示すカルボン酸の吸収が確認されていないことから、良好と判断します。IRIRチャートの結果、新油と使用油のスペクトルパターンはほぼ一致し、また、油劣化の兆候を示すカルボン酸の吸収が確認されていないことから、良好と判断します。は良好と判断します。計数汚染度計数汚染度は、NAS級と当社推奨の管理限界値NAS級以下であり、良好と判断します。重量汚染度は、.mg/mlと当社推奨の管理限界値mg/ml以下であり、良好と判断します。光学顕微鏡写真重量汚染度で濾過したフィルタ表面上の夾雑物を光学顕微鏡で観察した結果、金属片、鉄錆、砂等が観察されました。はフェログラフィーおよびSOAP-Tの結果から総合的に判断した結果、正常な状態にあると考えられます。フェログラフィー【異常摩耗指数：Is値】Is値は異常摩耗の早期発見パラメータのつで、摩耗粒子を定量化するために用います。Is値は前回に比較しての乗から乗に低下し、低い値でした。フェログラフィー【定性分析：摩耗粒子および摩耗形態観察】分析結果から比較的多く観察された粒子は、以下の通りでした。正常な摩耗粒子・潤滑状態が正常なマイルド摩耗により発生。Iカップリング発光分光分析【SOAP-T】検出された金属元素から発生箇所を推定すると、以下の通りでした。鉄、銅・ギヤ、軸受等リン、亜鉛、カルシウム、ナトリウム・外部混入異物SOAP-Tの結果、前回同様にリン、亜鉛、カルシウムが高い値で検出されました。リンと亜鉛は、添加剤成分として添加されていることがありますが、使用油である新日石タービンは、無添加油であることから、添加剤は含まれていません。このことから、異種油が混入したか、或いは、油名が違う可能性が考えられます。バックラッシご提供いただいた減速機に関する情報から遊星歯車機構であることが分かりました。遊星歯車は、太陽歯車、内歯車、そして遊星歯車から構成されています。遊星歯車の個数は個ですので、遊星歯車と内歯車、遊星歯車と太陽歯車の接触点は合計で箇所となります。今回は、歯幅が不明でしたので歯幅をmmと仮定し、この部分のバックラッシを求めました。その結果、平均的に摩耗が発生していたと仮定した場合、バックラッシの増加量は以下の通りと推定されます。表バックラッシ増加量接触箇所 接触点 バックラッシ増加量 太陽歯車-遊星歯車 約×- 遊星歯車-内歯 約×- バックラッシ増加分の上限値は、メーカにより差異はあるものの、当社の推奨するバックラッシは、一般に推奨されるμmを管理目安にしています。この値に比較して十分に小さい値です。
報告№107-4545 報告№108-0135 | 分析№107-02185 分析№108-00850 | 108-00850 | トライボ診断の結果、全てのデータが良好であることから、この油は継続使用可能と判断します。は良好と判断します。粘度は良好。粘度は.mm/sと新油値mm/sに比較して、粘度変化率は-.％で、当社推奨の管理限界値である±％以内にあり、良好と判断します。粘度はmm/sでした。粘度はmm/sでした。粘度指数はでした。粘度指数はでした。水分は良好。水分はppmと当社推奨の管理限界値の以下であり、良好と判断します。全酸価は良好。全酸価は.mgKOH/gと新油値.mgKOH/g以内であり、良好と判断します。
報告№109-09136 報告№112-00349 | 分析№109-001160 分析№112-001372 | 112-001372 | 軸受は継続使用可能な状態にあると判断します。はフェログラフィーおよびSOAP／D-SOAPの結果から総合的に判断した結果、正常な状態にあると考えられます。フェログラフィー【定量分析：Is値】Is値は異常摩耗の早期発見パラメータのつで、摩耗粒子を定量化するために用います。今回のIs値はのマイナス乗と低い値でした。フェログラフィー【定性分析：摩耗粒子および摩耗形態観察】分析結果から比較的多く観察された粒子は、以下の通りでした。正常な摩耗粒子・潤滑状態が正常なマイルド摩耗により発生。Iカップリング発光分光分析【SOAP／D-SOAP】検出された金属元素から発生箇所を推定すると、以下の通りでした。鉛、ニッケル・軸受等リン・添加剤カルシウム、ナトリウム・外部混入異物計数汚染度、重量汚染度は共に良好でした。分析結果は良好と判断します。計数汚染度計数汚染度はNAS級と当社推奨の管理限界値のNAS級以下にあり、良好と判断します。重量汚染度は.mg/mlと当社推奨の管理限界値のmg/ml以下にあり、良好と判断します。は正常と判断します。SOAPSOAPの結果、油の添加剤成分であるリンが検出されました。摩耗により発生する鉄および錫は検出されていないことから、良好と判断します。D-SOAPD-SOAPの結果、摩耗により発生する鉄および錫が検出されていないことから、良好と判断します。フェログラフィー異常摩耗の早期発見パラメータであるフェログラフィーのIs値がのマイナス乗と良好の範囲にあり、摩耗状態は正常と判断します。
報告№109-09136 報告№111-00233 | 分析№109-001160 分析№111-001156 | 111-001156 | 軸受は継続使用可能な状態にあると判断します。但し、SOAPの銅濃度が高いことから、以下の対策を推奨します。今後、油劣化の進行が懸念されるため、定期的に分析を実施し、摩耗および酸化劣化の進行状況を確認することを推奨します。フェログラフィー異常摩耗の早期発見パラメータとして摩耗粒子を定量化して評価するフェログラフィーのIs値は、潤滑状態が正常なのマイナス乗でした。Iカップリング発光分光分析供試のタービン油を分析した結果、検出された金属元素は、銅、ニッケル、リン、亜鉛、カルシウムが検出されました。これらの検出された金属元素から発生箇所を推定すると銅、ニッケル・軸受等リン、亜鉛・オイル添加剤カルシウム・外部混入異物であると思われます。このうち、機械部品が摩耗したと思われる元素はのグループです。銅の溶出SOAPの結果、銅がppmと高い値でした。銅の溶出箇所は、貴社ご提供の図面からデフレクターとバッフルという部品からと考えられます。これらの部品はオイルシールの役目を果たしていることから、溶出が継続した場合、シャフトとのギャップが増大し、油漏れの原因になることが懸念されます。巡視の際には油漏れと油面の低下に注意を払う必要があります。今後は、銅の溶出が継続した場合、ギャップが増大することにより油漏れが発生し、さらには油面低下により潤滑不良が発生し、摩耗が進行することが懸念されます。また、銅濃度の増加は、別紙鉱油の酸化に対する金属触媒の影響に示すように濃度の増加とともに酸化速度が加速することが分かっています。計数汚染度、重量汚染度は良好でした。分析結果は良好と判断します。計数汚染度計数汚染度はNAS級と当社推奨の管理限界値のNAS級以内にあり、良好と判断します。重量汚染度は.mg/mlと当社推奨の管理限界値のmg/ml以内にあり、良好と判断します。機器の潤滑状態SOAPの結果、銅が高い値でした。SOAPSOAPの結果、油の添加剤成分であるリン、亜鉛が検出されました。一方、銅が検出されました。銅を使用した部分の溶出が進行していると考えられます。この溶出は検出された亜鉛系添加剤の成分と銅が反応し、溶出することが知られています。別紙鉱油の酸化に対する金属触媒の影響に示すように銅濃度が増加すると酸化速度が速まります。D－SOAPD－SOAPの結果、摩耗により発生する鉄および錫が検出されていないことから、良好と判断します。フェログラフィー異常摩耗の早期発見パラメータであるフェログラフィーのIs値がのマイナス乗と良好の範囲にあることから、潤滑状態は正常と判断します。
報告№109-09136 報告№109-09184 | 分析№109-001160 分析№109-001461 | 109-001461 | 軸受の潤滑状態および定期試験を実施し、前回データと照合した結果、油中摩耗粒子の減少が確認されました。油中の粒子濃度は、油膜破断による発生や、油槽内などでの沈降が均衡したところで一定、いわゆる平衡状態になります。このバランスが崩れると増加する場合と減少する場合とに分かれます。本軸受では、油中の粒子が減少する要因となるフィルタ類は設置されておらず、濾過による減少は考えられません。そのため、油中の摩耗粒子が減少したのは、摩耗粒子がほとんど発生せず、油槽内部での沈降があったためと考えられます。以上のことから、本軸受は摩耗の進行がなく、潤滑状態は安定した状態にあったものと判断します。これらのことは、前回に比較して、計数汚染度はランク減少し、SOAP／D-SOAPの鉄および錫濃度に変化がないこと異常摩耗の早期発見パラメータであるフェログラフィーのIs値がのマイナス乗と良好の範囲にあること以上のことから判断しています。潤滑油の基本特性潤滑油の基本特性は、良好の範囲にあることから、本試料油は継続使用可能と判断します。
報告№109-09136 報告№112-00747 | 分析№109-001160 分析№112-003374 | 112-003374_date130410 | 油の劣化は確認されていないものの、計数汚染度がNAS級とやや高いことから、以下の対策を推奨します。減速機減速機は継続使用可能な状態にあると判断します。但し、フレッティング摩耗が確認されたことから、将来的な摩耗進行の有無を確認するためにも傾向監視を継続することが有効です。濾過油中の汚染度がやや高いことから、摩耗粒子や異物等がギヤ歯面や軸受軌道面に噛み込むことによる摩耗の進行が懸念されるため、濾過を推奨します。定期的な分析今後懸念されるフレッティング摩耗の進行を監視するため、定期的に分析を実施することを推奨します。バックラッシによる評価トライボ診断では、バックラッシの増加量を分析結果から計算できますので、構造が確認できる図面、ギヤの形式、歯形、モジュール、歯数、歯幅をお知らせ下さい。計算結果をご報告いたします。フェログラフィーおよびSOAP/D-SOAPの結果から総合的に判断した結果、ギヤ歯面および軸受は健全であり、継続使用可能と評価できますが、引続きギヤおよび軸受の機能が保持されていることを確認するためにも、潤滑油診断による傾向管理が有用と考えます。フェログラフィー【定量分析：Is値】Is値は異常摩耗の早期発見パラメータのつで、摩耗粒子を定量化するために用います。Is値は前回のの乗から乗に低下し、低い値でした。フェログラフィー【定性分析：摩耗粒子および摩耗形態観察】分析結果から比較的多く観察された粒子は、以下の通りでした。赤錆・フレッティングにより発生。砂等・外部から混入したと考えられます。観察された摩耗粒子の中でも赤錆は、将来的な摩耗の進行に繋がる可能性を示唆しているため、傾向監視が必要と思われます。フレッティングは、・軸と転がり軸受の内輪内面・軸受箱と転がり軸受の外輪外面・転がり軸受の軌道輪と転動体・ギヤ歯面の箇所で発生する可能性があります。フレッティング粒子は酸化して硬いため、軸受軌道面やギヤ歯面に噛み込んだ場合はその傷が疲労剥離の起点となり、疲労摩耗へと進展することが想定されます。Iカップリング発光分光分析【SOAP/D-SOAP】検出された金属元素から発生箇所を推定すると、以下の通りでした。鉄、銅、錫、亜鉛・ギヤ歯面、軸受等リン・添加剤カルシウム、バリウム、アルミニウム、ケイ素、ナトリウム、ホウ素・外部混入異物計数汚染度は、前回同様にNAS級と等級に変化はないものの、やや高い値でした。フィルタ表面の異物観察で金属片、鉄錆、砂等が観察されたことから、汚染度が高い要因は、摩耗と外部混入異物の影響と思われます。粘度、水分、酸価、IRの各データは、前回同様に良好でした。
報告№106-0025 報告№106-4583 | 分析№106-00118 分析№106-02903 | 106-02903 | 分析の結果、摩耗の安定が確認され、潤滑油も継続使用可能な状態にあると判断します。これらのことは、前回に比較して、計数汚染度はランク減少したことSOAP／D-SOAPの鉄濃度に変化がないこと異常摩耗の早期発見パラメータであるフェログラフィーのIs値が.と良好の範囲にあること以上のことから判断しました。
報告№107-0221 報告№107-0221 | 分析№107-01188 分析№107-01188 | 107-01188 | 分析の結果、計数汚染度がNAS級以上と当社推奨の管理限界値を超えていました。摩耗粒子形態観察で外部から混入したと思われる鉄錆が観察されました。今後、外部から混入した異物が軸受摺動面に噛み込み摩耗が進行することが懸念されるため、濾過を実施することを推奨します。これらのことは、計数汚染度がNAS級以上と当社推奨の管理限界値を超えていたこと異常摩耗の早期発見パラメータであるフェログラフィーのIs値が.と良好の範囲にあるものの、摩耗粒子形態観察の結果、外部から混入したと思われる鉄錆が観察されたこと以上のことから判断しました。計数汚染度は当社推奨の管理限界値を超えていました。計数汚染度は当社推奨の管理限界値を超えていました。計数汚染度はNAS級以上と当社推奨の管理限界値のNAS級を超えていました。重量汚染度は良好と判断します。重量汚染度は.mg/mlと当社推奨の管理限界値のmg/ml以内にあり、良好と判断します。機器の潤滑状態フェログラフィーの結果、外部から混入したと思われる鉄錆が観察されました。SOAPは良好です。SOAPの結果、摩耗により発生する鉄および錫が検出されていないことから、良好と判断します。D－SOAPは良好です。D－SOAPの結果、摩耗により発生する鉄および錫が検出されていないことから、良好と判断します。フェログラフィーの結果、外部から混入したと思われる鉄錆が観察されました。異常摩耗の早期発見パラメータであるフェログラフィーのIs値が.と良好の範囲にあるものの、摩耗粒子形態観察の結果、外部から混入したと思われる鉄錆が観察されました。
報告№107-0366 報告№111-00311 | 分析№107-01900 分析№111-001457 | 111-001457 | 濾過後の試料油を分析した結果、計数汚染度がNAS級と、濾過前のNAS級に対して等級に変化はないものの、粒子数が増加していました。計数汚染度の粒子数が前回に比較して増加していますが、濾過前・濾過後共にNAS級と、いずれも清浄なレベルにあり、継続使用可能な状態にあると判断します。
報告№106-6023 報告№106-0102 | 分析№106-00388 分析№106-00651 | 106-00651 | 分析の結果、観察された摩耗粒子の多くは、摺動面が厳しい潤滑状態になった場合に発生するシビア粒子でしたが、異常摩耗の早期発見パラメータであるIs値は良好の範囲にあり、かつ、計数汚染度がNAS級と良好の範囲にあることから、局部的に厳しい潤滑状態があったものの、これらは一過性の状態であると思われます。摩耗粒子の形態を除けば、他の全てのデータは良好であり継続使用は可能な状態あると判断します。これらのことは、摩耗粒子の形態観察の結果、金属接触が厳しい場合に発生するシビア粒子が観察されたものの、異常摩耗の早期発見パラメータであるフェログラフィーのIs値が.と良好の範囲にあったこと計数汚染度がNAS級と良好の範囲にあったこと以上のことから判断しました。尚、を示す粘度、水分、全酸価、IRの各データが良好の範囲にあることから、この油は継続使用可能と判断します。
報告№113-00165 | 分析№113-000603 | 113000603 | 油の劣化は確認されず、汚染度も良好な範囲にあることから、継続使用可能な状態にあると判断します。計数汚染度は、前回に比較してNAS級からNAS級にランク低下し、良好でした。粘度粘度は、mm/sと新油値mm/sに比較して、粘度変化率は-％で、当社推奨の管理限界値である±％以内であり、また、前回に比較して大きな変化はなく、良好と判断します。水分は、ppmと前回に比較して増加しているものの、当社推奨の管理限界値以下であり、良好と判断します。酸価は、.mgKOH/gと新油値.mgKOH/gに比較して変化はなく、前回に比較して大きな変化はないことから、酸化劣化していないと判断します。色相は、L.と前回のLに比較して低下していました。
報告№109-09136 報告№112-00644 | 分析№109-001160 分析№112-002887 | 112-002887 | 分析の結果、潤滑油は継続使用可能な状態にあると判断します。但し、IRの結果、新油のIRスペクトルと一致しない箇所が確認されたことから、以下の対策を推奨します。異種油の混入および油名の確認分析データから新油と一致しないデータが確認されたことから、異種油の混入または油名が違っている可能性があります。油は設備の条件にあった適正な性能のものを使用することが重要であるため、異種油の混入の有無、油名を再確認することを推奨します。粘度、酸価の各データは良好でした。但し、IRの結果、新油のIRスペクトルと一致しない箇所が確認されたことから、異種油の混入または油名の誤りなどが考えられます。尚、RBOTは、新油値に比較して大きな値であり減少傾向は確認されませんでした。このことから、酸化防止剤の消耗は確認されず、この油は継続使用可能な状態にあると判断できました。水分は良好でした。
報告№109-09136 報告№113-00211 | 分析№109-001160 分析№113-000802 | 113-000802_date130912 | グリースグリースの酸化劣化はありませんが、ちょう度の低下が確認されました。ギヤギヤは継続使用可能な状態にあると判断します。但し、定期的な分析により今後の摩耗進行の有無を確認することを推奨します。新グリース入替または適時給脂ちょう度の低下がみられ、グリースが硬化していることが確認されました。硬化したグリースを使用した場合、油分の流動性がなくなり、ギヤ歯面等で良好な油膜が保持されにくくなる可能性があるため、新グリースの入替または適時給脂を推奨します。定期的な分析今後の摩耗進行を監視するため、定期的に分析を実施することを推奨します。はフェログラフィーおよびSOAP／D-SOAPの結果から総合的に判断した結果、継続使用は可能ですが、今後の機器の機能を確認するためにも傾向管理が有用と考えます。フェログラフィー【定性分析：摩耗粒子および摩耗形態観察】分析結果から観察された代表的な粒子は、以下の通りでした。正常な摩耗粒子・潤滑状態が正常なマイルド摩耗により発生。鉄錆、樹脂等・外部から混入したと考えられます。Iカップリング発光分光分析【SOAP／D-SOAP】検出された金属元素から発生箇所を推定すると、以下の通りでした。鉄、銅、錫・ギヤ歯面リン、亜鉛、カルシウム、バリウム、アルミニウム、ナトリウム・添加剤、増ちょう剤、外部混入異物グリースの物理的性状全酸価、IRの各データは、良好でした。尚、滴点は試料量が少なかったため測定できませんでした。ちょう度ちょう度は、と当社推奨の管理下限値以下にあり、グリースの硬化が確認されました。
報告№109-09249 報告№111-00550 | 分析№109-001747 分析№111-002581 | 111-002581 | 潤滑油および減速機は継続使用可能な状態であると判断します。但し、今後も摩耗の進行を傾向監視するため、以下の対策を推奨します。定期的な分析疲労摩耗の進行を監視するため、定期的に分析を実施し、摩耗の進行状況を確認することを推奨します。フェログラフィー異常摩耗の早期発見パラメータとして摩耗粒子を定量化して評価するフェログラフィーのIs値は、潤滑状態がやや厳しいの乗でした。摩耗粒子の形態で比較的多く観察された粒子は、繰返し応力を受けて発生する疲労摩耗粒子局部的に高圧・高温となる場合に発生するフリクションポリマでした。これらの摩耗粒子が観察された場合、潤滑部で発生している摩耗形態は、疲労による疲労摩耗であり、そして局部的ではあるものの高圧・高温の箇所が発生していることも分かります。フリクションポリマは、潤滑油がギヤ歯面や軌道面に押し込められ高圧状態になると同時に、圧縮熱により高温状態になった結果、基油自身が重合反応を起こし生成することが知られています。そのため、高圧高温状態の解消がなされなければ、潤滑油の劣化が進行し、粘度上昇に因る潤滑異常に進展する場合があります。Iカップリング発光分光分析供試の潤滑油を分析した結果、検出された金属元素は、油中金属元素の結果表に示すように、鉄、鉛、銅、リン、カルシウム、バリウム、アルミニウム、ナトリウムでした。検出されたこれらの金属元素から発生箇所を推定すると鉄、鉛、銅・ギヤ・軸受等リン・オイル添加剤カルシウム、バリウム、アルミニウム、ナトリウム・外部混入異物であると思われます。このうち、機械部品が摩耗したと思われる元素はのグループです。汚染粒子数は当社推奨の管理限界値を超えていました。金属濃度で油の添加剤成分であるリンが検出され、フィルタ表面の異物観察で表面が茶褐色で鉄錆、砂等が観察されたことから、汚染度が高い要因は、摩耗とスラッジ、そして外部混入異物の影響と思われます。本試料油の添加剤は、一般に、タービン油に比較して極圧添加剤や摩耗防止剤などの濃度が高く、この影響で酸化安定度試験の結果が変動する傾向があります。そのため、ギヤ油の余寿命の評価をタービン油と同等の精度で得るには、酸化安定度の結果に加え、粘度、全酸価、有機物・有機化合物などのデータを総合的に判断することが必要です。粘度、全酸価、酸化安定度、有機物・有機化合物の各データは良好でした。分析結果特性低下特性低下に係るパラメータの分析結果は良好と判断します。粘度粘度はmm/sと新油値.mm/sに対する粘度変化率は+％で、当社推奨の管理限界値である±％以内にあり、良好と判断します。全酸価添加油の全酸価は、油メーカによって初期値が違うため統一した管理基準を設定するのが困難であることから、当社では管理限界値を設定しておらず、新油分析値との比較及び他の分析項目の結果より全酸価の状態判断を行います。その結果、全酸価は.mgKOH/gと新油値.mgKOH/g以内にあり、良好と判断します。酸化安定度酸化安定度はminであり、当社推奨の管理限界値のmin以上であることから良好と判断します。有機物・有機化合物有機物・有機化合物は、IRチャートによる新油分析値との比較の結果、cm-付近に劣化の兆候を示すカルボン酸の吸収が確認されていないことから、良好と判断します。色相はLであり、新油値のLに比較して変化はないことから、良好と判断します。汚染に係るパラメータの分析結果は、汚染粒子数は当社推奨の管理限界値を超えていました。水分はppmであり、当社推奨の管理限界値の以下であることから良好と判断します。汚染粒子数はNAS級以上であり、当社推奨の管理限界値のNAS級を超えていました。汚染度物重量はmg/mlでした。摩耗フェログラフィーによる摩耗粒子の観察の結果、繰返し応力を受けて発生する疲労摩耗粒子、局部的に高圧・高温となる場合に発生するフリクションポリマが比較的多く観察されました。異常摩耗の早期発見パラメータであるフェログラフィーのIs値がの乗とやや高く、摩耗粒子の形態観察の結果、繰返し応力を受けて発生する疲労摩耗粒子、局部的に高圧・高温となる場合に発生するフリクションポリマが比較的多く観察されました。金属濃度SOAP法により金属濃度を測定した結果、潤滑箇所で発生する金属接触によって検出される鉄がppm、鉛がppm、油の添加剤成分であるリンがppm、外部から混入したと思われるアルミニウムがppm検出されました。金属濃度酸溶解法により金属濃度を測定した結果、潤滑箇所で発生する金属接触によって検出される鉄が、鉛が、銅が、油の添加剤成分であるリンが、外部から混入したと思われるカルシウム、バリウムが共に、ナトリウムが検出されました。
報告№107-0366 報告№109-09237 | 分析№107-01900 分析№109-001716 | 109-001716 | ・水分濾過前の試料油を分析した結果、前回に比較して水分がppmからppmに増加していました。・摩耗粒子診断摩耗粒子の形態観察で外部から混入した鉄錆や砂等の異物が観察されました。・汚染度計数汚染度が前回のNAS級から、今回NAS級に約年でランク増加していました。・水分の増加現在のところ、良好の領域にあることから、直ちに異常ではありませんが、今後の水分が増加することにより腐食摩耗に進展することが懸念されます。・汚染度の悪化フィルタ表面の異物観察で鉄錆、砂等等が観察されたため、汚染度が増加した要因は、摩耗による粒子の増加ではなく、外部から混入したと思われる異物によるものと考えられます。これらの障害発生に対する弊害を勘案の上、運転再開後ヶ月以内に再度分析を実施し、水分濃度を確認されることを推奨します。また、水分の混入経路を特定しなければ、再び水分の混入が継続する可能性がありますので、水分の混入経路を特定されることを併せて推奨します。尚、補給によりRBOTが前回に比較min上昇していますので、今後は今回のRBOT値によりデータ管理を行います。
報告№109-09136 報告№109-09544 | 分析№109-001160 分析№109-003376 | 109-003376 | 分析の結果、前々回に比較して計数汚染度は等級に変化はなく、当社推奨の管理限界値内にあり、その他のデータも良好の範囲にありました。潤滑油は継続使用可能な状態にあると判断します。
報告№109-09136 報告№112-00510 | 分析№109-001160 分析№112-002107 | 112-002107 | 分析の結果、SOAP/D-SOAPの鉄濃度が非常に高く、繰返し応力を受けて発生する約～μmサイズの疲労摩耗粒子が観察されました。ボールネジ軌道面やギヤ歯面では、剥離により摩耗している部分があると推定されるため、以下の対策を推奨します。定期的な分析および分析周期の検討定期的に分析を実施することにより、データの変化から異常の兆候を早期に発見することが可能となります。また、今回は対象設備の初回分析であるため、あと最低でも回分析を実施し、分析データの変化から今後の分析周期を検討することを推奨します。ボールネジ軌道面やギヤ歯面では、剥離により摩耗している部分があると推定されるため、継続使用した場合、損傷により作動不良を起こす可能性も考えられることから、出来るだけ早めに回目の分析を実施することを推奨します。油槽内の清掃潤滑油が汚染されていることから、油槽内は汚染されていると思われます。清浄な潤滑油を更油しても、油槽内が汚染されていれば、潤滑油は汚染されてしまいます。汚染された潤滑油を使用すると、ボール溝やボールの摩耗、ギヤの摩耗により、作動不良の原因となります。可能であれば、油槽内を低粘度油などで一旦清掃し、その後新油を充填することを推奨します。シリコン系添加剤の投与量を確認SOAPの結果、ケイ素がppmと高い濃度で検出されたことから、シリコン系添加剤を投与している可能性があります。シリコン系の添加剤は混ざりにくい性質であり、過度の投与は使用油を分離して油膜の形成に悪影響を及ぼすと考えられることから、添加剤の投与量は最小限にすることを推奨します。新油との比較による評価を示す粘度、酸価のデータは新油データを基準として評価しています。今回は当社に新油データがなかったため正確な判断はできませんでしたが、今後評価する場合は、使用している新油を同時に分析することをご検討下さい。はフェログラフィーおよびSOAP／D-SOAPの結果から総合的に判断した結果、非常に厳しい状態にあると考えられます。フェログラフィー【定量分析：Is値】Is値は異常摩耗の早期発見パラメータのつで、摩耗粒子を定量化するために用います。今回のIs値はの乗と非常に高い値でした。フェログラフィー【定性分析：摩耗粒子および摩耗形態観察】分析結果から比較的多く観察された粒子は、以下の通りでした。正常な摩耗粒子・潤滑状態が正常なマイルド摩耗により発生。切削粒子・異物や金属表面の微小突起による切削摩耗により発生。シビア粒子・潤滑状態がやや厳しい凝着摩耗により発生。金属潤滑部が局部的に油膜切れを起していると考えられます。黒錆・潤滑状態がやや厳しい凝着摩耗により発生。金属接触が厳しく、且つ、高い摩擦熱が発生していると考えられます。フリクションポリマ・局部的に高圧・高温となる場合に発生。鉄錆、砂等・外部から混入したと考えられます。観察された摩耗粒子の中でも切削粒子、フリクションポリマは、注意が必要です。切削摩耗は、他の摩耗形態に比較して摩耗進行速度が速く注意が必要で、定期的なトライボ診断による状態監視が必要と考えます。切削摩耗の原因となる混入異物が残留している場合、この異物により切削摩耗が継続して発生する可能性があります。フリクションポリマは、潤滑油がギヤ歯面や軌道面に押し込められ高圧状態になると同時に、圧縮熱により高温状態になった結果、基油自身が重合反応を起こし生成することが知られています。そのため、高圧高温状態の解消がなされなければ、潤滑油の劣化が進行し、粘度上昇に因る潤滑異常に進展する場合があります。Iカップリング発光分光分析【SOAP／D-SOAP】検出された金属元素から発生箇所を推定すると、以下の通りでした。鉄、銅、クロム・ギヤ、ボールネジ等リン、亜鉛、カルシウム、ケイ素・添加剤アルミニウム、ナトリウム、マグネシウム、ホウ素・外部混入異物SOAPの結果、亜鉛およびカルシウムが比較的高い値でした。亜鉛およびカルシウムは、添加剤として含まれていることがありますが、当社にある粘度グレードが異なるボンノックSリンの新油データを見ると、亜鉛とカルシウムは検出されていないことから、油名が違うか、或いは、異種油の混入が考えられます。ケイ素の検出SOAPの結果、ケイ素がppmと高い値でした。一般に、潤滑油中からケイ素が検出された場合の原因として、以下の点が挙げあられます。シリコン油或いは、シリコン系の添加剤が検出されるフェログラフィーおよびフィルタ表面の異物観察で砂が多く観察されて検出されるシリコングリースをシール部に塗布している場合、このシリコングリースが潤滑油に混入して検出されるケイ素が多く検出された原因がであると軸受摺動面に噛み込み摩耗が進行したり、であると潤滑油とグリースが混ざって粘度が上昇し、粘性抵抗が増大することにより、油温が上昇する等の悪影響を及ぼすことがあります。分析の結果から、今回検出された原因は、比較的高濃度であることからの可能性が考えられます。については、分析結果では確認することが出来ませんので、これに関する情報があれば提供をお願いします。計数汚染度はNAS級以上と当社推奨の管理限界値を超えていました。D-SOAPで油の添加剤成分であるリン、亜鉛、カルシウムが検出され、フィルタ表面の異物観察で表面が茶褐色で金属片、鉄錆、砂等が観察されたことから、汚染度が高い要因は、摩耗とスラッジ、そして外部混入異物の影響と思われます。水分、IRの各データは良好でした。尚、粘度、酸価は、当社に新油データがありませんでしたので、ボンノックSリンの相当品であるボンノックMと比較しました。粘度粘度は、.mm/sと新油値の.mm/sに比較して粘度変化率が-％となっており、当社推奨の管理限界値である±％以内にあり、良好と判断します。酸価は、.mgKOH/gと新油値の.mgKOH/g以下にあることから、良好と判断します。
報告№109-09136 報告№111-00404 | 分析№109-001160 分析№111-001912 | 111-001912 | 潤滑油および減速機は継続使用可能な状態にあると判断します。但し、摩耗の進行が懸念されるため、以下の対策が必要です。定期的な分析摩耗の進行を監視するため、定期的に分析を実施し、摩耗の進行状況を確認することを推奨します。バックラッシによる評価トライボ診断では、バックラッシの増加量を分析結果から計算できますので、構造が確認できる図面、ギヤの形式、歯形、モジュール、歯数、歯幅、油入替後の稼働時間ならびに分解点検後の稼働時間をお知らせ下さい。計算結果をご報告いたします。最適な採油方法本試料油は、ドラム缶に移送してから油を採油されています。別紙油粒子の沈降の影響に示すようにドラム缶で撹拌がなくなり固形物が沈降するため、油中汚染度は低くなると推定されます。今後の採油は、極力運転中もしくは停止直後の油槽中層部から実施されることを推奨します。フェログラフィー異常摩耗の早期発見パラメータとして摩耗粒子を定量化して評価するフェログラフィーのIs値は、前回のの乗から変化はありませんでした。摩耗粒子の形態で比較的多く観察された粒子は、潤滑状態が正常な場合に発生する摩耗粒子でした。これらの摩耗粒子が観察された場合、潤滑部で発生している摩耗形態は、正常なマイルド摩耗が発生していることが分かります。Iカップリング発光分光分析供試の潤滑油を分析した結果、検出された金属元素は、SOAPの結果表に示すように、鉄、銅、錫、リン、カルシウム、バリウム、ナトリウムでした。検出されたこれらの金属元素から発生箇所を推定すると鉄、銅、錫・ギヤ歯面・軸受等リン・オイル添加剤カルシウム、バリウム、ナトリウム・外部混入異物であると思われます。このうち、機械部品が摩耗したと思われる元素はのグループです。前回に比較して計数汚染度はNAS級からNAS級にランク減少しているものの、やや高い値でした。フィルタ表面の異物観察で鉄錆、砂等が観察されたことから、汚染度が高い要因は、摩耗と外部混入異物の影響と思われます。前回同様に粘度、水分、酸価、IRの各データは良好でした。
報告№109-09136 報告№114-00001 | 分析№109-001160 分析№114-000005 | 114-000005 | 潤滑油は物理的性状が良好の範囲にあるものの、汚染度が高い値でした。停止中のドレンバルブからの採油によってサンプルが高濃度なっていることや、添加されているモリブデンの影響で汚染度が高くなっている可能性が考えられますが、念のため汚染物の潤滑部への噛み込みによる摩耗を監視することが有用です。軸受は継続使用可能な状態にあると判断します。但し、今後の摩耗推移を確認するためにも傾向監視を継続することが有効です。定期的な分析今後の摩耗推移を監視するため、定期的な分析実施を推奨します。軸受メタルの情報提供今後軸受メタルの摩耗程度を評価するためにも、次回分析時には、メタルサイズ、油量、直近のメタル交換からの稼働時間をお知らせください。最適な採油方法本試料油は、機器停止中にドレンバルブから採油されているため、別紙油中粒子の沈降の影響に示すように、油中粒子が油槽底部に沈降し、分析データが高濃度に出ている可能性があります。正確なデータによる診断を行うためにも、今後の採油は、極力運転中もしくは停止直後の油槽中層部から実施されることを推奨します。異常摩耗の早期発見のパラメータであるIs値は、前回のレベルからレベルに上昇して、高い値でした。また、潤滑部の摩耗が認められたため、定期的に潤滑油分析を実施し、摩耗推移を監視することが有用と考えます。疲労摩耗粒子・繰返し応力による金属疲労で発生。大型化するとフレーキングの発生が懸念されます。錫がSOAPでppm検出され、D-SOAPで前回のppmから.ppmに増加していることから、スラスト軸受は摩耗が進行していると推定されます。計数汚染度は前回同様にNAS級を上回っており、当社推奨の管理限界値を超えていました。フィルタ残渣に金属片、粘ちょう物、鉄錆等が観察されたことから、汚染度が高い要因は、摩耗粒子、スラッジ、外部混入異物、添加剤のモリブデンの影響と考えられます。粘度、水分、酸価、IRの各データは良好でした。
報告№109-09136 報告№113-00211 | 分析№109-001160 分析№113-000823 | 113-000823_date130830 | 潤滑油の劣化はないものの、油中の汚染度が高い値でした。軸受は継続使用可能な状態にあると判断します。D-SOAPの分析結果で鉄が.ppmとやや高い濃度で検出されました。又、同時にクロムも検出されています。一般にクロムはベアリング鋼に含有される金属で、これが検出された場合は、ベアリングの転動・軌道面に何らかの異常の兆候が認められることがあります。今回の分析結果には軸受が損傷した場合に発生するフレーキング粒子が観察されていないことから、現状は問題ないと思われます。但し、ベアリングのハウジングなどの微振動で発生するフレッティング粒子が確認されました。フレッティングは、更油した後も発生すると考えられます。そのため、定期的な分析により今後の摩耗進行の有無を確認することを推奨します。定期的な分析摩耗粒子の形態観察で、疲労摩耗、切削摩耗が観察されたことから、今後の摩耗進行を監視するため、定期的に分析を実施することを推奨します。シリコン系のグリースや添加剤の確認シリコン系の添加剤やグリースを使用している箇所があるかについてご確認下さい。詳細はを参照下さい。オイルリングの確認D－SOAPで銅が比較的高い濃度で検出されていることから、オイルリングの摩耗が懸念されるため、状態を確認することを推奨します。詳細はを参照下さい。最適な採油方法本試料油は、機器停止中に軸受箱排油口から採油されているため、分析データが高濃度に出ていると推定されます。正確なデータによる診断を行うためにも、今後の採油は、極力運転中もしくは停止直後の油槽中層部から実施されることを推奨します。はフェログラフィーおよびSOAP／D-SOAPの結果から総合的に判断した結果、継続使用は可能ですが、今後の機器の機能を確認するためにも傾向管理が有用と考えます。フェログラフィー【定量分析：Is値】Is値は異常摩耗の早期発見パラメータのつで、摩耗程度を定量化するために用います。今回のIs値はの乗と、高い値でした。フェログラフィー【定性分析：摩耗粒子および摩耗形態観察】分析結果から観察された代表的な粒子は、以下の通りでした。切削粒子・異物や金属表面の微小突起による切削摩耗により発生。疲労摩耗粒子・繰返し応力を受けて発生。赤錆・フレッティングにより発生。フリクションポリマ・局部的に高圧・高温となる場合に発生。観察された摩耗粒子の中でも切削粒子、赤錆は、将来的な摩耗の進行に繋がる可能性を示唆しているため、傾向監視が必要と思われます。摩耗形態の中でも切削摩耗は摩耗進行速度が速く、転がり軸受でこの摩耗形態が発生した場合には寿命が分の程度に低下することも知られており、切削摩耗により生じた軌道面の損傷が起点となって転がり軸受の寿命となるフレーキングに進展することから傾向監視による経過監視が必要です。切削摩耗の発生原因となる混入異物が残留している場合、この異物により切削摩耗が継続して発生する可能性があります。フレッティングは、・軸と転がり軸受の内輪内面・軸受箱と転がり軸受の外輪外面・転がり軸受の軌道輪と転動体の箇所で発生する可能性があります。フレッティング粒子は酸化して硬いため、軸受軌道面やギヤ歯面に噛み込んだ場合はその傷が疲労剥離の起点となり、疲労摩耗へと進展することが想定されます。Iカップリング発光分光分析【SOAP／D-SOAP】検出された金属元素から発生箇所を推定すると、以下の通りでした。鉄、鉛、銅、クロム、錫、亜鉛・軸受等カルシウム、バリウム、アルミニウム、ケイ素、ナトリウム・外部混入異物ケイ素の検出ケイ素がppm検出されました。一般に、潤滑油中からケイ素が検出された場合の原因として、油の消泡剤として使用されるシリコン系の添加剤が検出されるフェログラフィーおよびフィルタ表面の異物観察で砂が多く観察され、これが検出されるシリコングリースをシール部に塗布している場合、このシリコングリースが潤滑油に混入して検出されるなどが挙げられますが、今回検出が比較的高濃度であることからの可能性が考えられます。については、分析結果では確認することが出来ませんので、これに関する情報があれば提供をお願いします。銅の摩耗SOAP/D-SOAPで銅が比較的高い値でした。銅を使用した箇所は、転がり軸受では保持器が考えられますが、型番情報から保持器には銅合金が使用されていませんでした。本設備はオイルリングを使用していることから、銅が検出された要因は、オイルリングの摩耗が考えられます。オイルリングが摩耗していた場合、潤滑油の適正なかきあげに影響が生じ、軸受軌道面の油膜切れ発生原因となることから注意が必要です。計数汚染度はNAS級と当社推奨の管理限界値に到達していました。フィルタ表面の異物観察で金属片、鉄錆、砂等が観察されたことから、汚染度が高い要因は、摩耗と外部混入異物の影響と思われます。粘度、水分、全酸価、IR、RBOTの各データは、良好でした。尚、別紙RBOTの減少傾向から油の余寿命を求めた結果、本試料油は直近の更油から起算して年月まで使用可能であることが分かります。
報告№109-09249 報告№111-00550 | 分析№109-001747 分析№111-002543 | 111-002543 | 潤滑油および軸受は継続使用可能な状態であると判断します。但し、今後も摩耗の進行を傾向監視するため、以下の対策を推奨します。定期的な分析切削摩耗の進行を監視するため、定期的に分析を実施し、摩耗の進行状況を確認することを推奨します。フェログラフィー異常摩耗の早期発見パラメータとして摩耗粒子を定量化して評価するフェログラフィーのIs値は、潤滑状態が正常なのマイナス乗でした。摩耗粒子の形態で比較的多く観察された粒子は、潤滑状態が正常な場合に発生する摩耗粒子異物の噛み込みにより発生する切削粒子でした。これらの摩耗粒子が観察された場合、潤滑部で発生している摩耗形態は、正常なマイルド摩耗異物による切削摩耗であることが分かります。摩耗形態の中でも切削摩耗は摩耗進行速度が速く、転がり軸受でこの摩耗形態が発生した場合には寿命が分の程度に低下することも知られており、切削摩耗により生じた軌道面の損傷が起点となって転がり軸受の寿命となるフレーキングに進展することから傾向監視による経過監視が必要です。Iカップリング発光分光分析供試の潤滑油を分析した結果、検出された金属元素は、油中金属元素の結果表に示すように、亜鉛、カルシウム、ナトリウムでした。検出されたこれらの金属元素から発生箇所を推定すると亜鉛・軸受等カルシウム、ナトリウム・外部混入異物であると思われます。このうち、機械部品が摩耗したと思われる元素はのグループです。水分、汚染粒子数、汚染度物重量の各データは良好でした。粘度、全酸価、酸化安定度、有機物・有機化合物の各データは良好でした。分析結果特性低下特性低下に係るパラメータの分析結果は良好と判断します。粘度粘度はmm/sと新油値mm/sに対する粘度変化率は-.％で、当社推奨の管理限界値である±％以内にあり、良好と判断します。全酸価添加油の全酸価は、油メーカによって初期値が違うため統一した管理基準を設定するのが困難であることから、当社では管理限界値を設定しておらず、新油分析値との比較及び他の分析項目の結果より全酸価の状態判断を行います。その結果、全酸価は.mgKOH/gと新油値.mgKOH/gに比較して若干高くなっていますが、IRチャートに示すように劣化の兆候として現れるカルボン酸などの有機物・有機化合物の発生が確認されていないことから、良好と判断します。酸化安定度酸化安定度はminであり、当社推奨の管理限界値のmin以上であることから良好と判断します。有機物・有機化合物有機物・有機化合物は、IRチャートによる新油分析値との比較の結果、cm-付近に劣化の兆候を示すカルボン酸の吸収が確認されていないことから、良好と判断します。色相はLであり、新油値のL.に比較して大きな変化はないことから、良好と判断します。汚染に係るパラメータの分析結果は良好と判断します。水分はppmであり、当社推奨の管理限界値の以下であることから良好と判断します。汚染粒子数はNAS級であり、当社推奨の管理限界値のNAS級以内であることから良好と判断します。汚染度物重量は.mg/mlであり、当社推奨の管理限界値のmg/ml以内であることから良好と判断します。摩耗フェログラフィーによる摩耗粒子の観察の結果、潤滑状態が正常な場合に発生する摩耗粒子、異物の噛み込みにより発生する切削粒子が比較的多く観察されました。異常摩耗の早期発見パラメータであるフェログラフィーのIs値がのマイナス乗と良好の範囲にあり、摩耗粒子の形態観察の結果、潤滑状態が正常な場合に発生する摩耗粒子、異物の噛み込みにより発生する切削粒子が比較的多く観察されました。金属濃度SOAP法により金属濃度を測定した結果、潤滑箇所で発生する金属接触によって検出される亜鉛がppm、外部から混入したと思われるカルシウムがppmと僅かに検出されましたが良好と判断します。金属濃度酸溶解法により金属濃度を測定した結果、外部から混入したと思われるカルシウム、ナトリウムが共にと僅かに検出されましたが良好と判断します。
報告№108-5071 報告№110-00682 | 分析№108-02721 分析№110-003160 | 110-003160 | 障害予防を目的に以下の対策を推奨します。更油粘度が低下していたことから、今後適正な粘度範囲で使用していない場合、ギヤ歯面やベアリング軌道面で油膜切れが発生し、摩耗が進行することが懸念されるため、更油を推奨します。追加分析消泡性能が低下した場合、ギヤ歯面での油膜形成に影響が出て摩耗の発生が進展することがあります。今後は消泡性能低下の影響により摩耗が進展する可能性がありますので、フェログラフィーおよびSOAPを追加することを推奨します。分析結果粘度が当社推奨の管理限界値を超えていました。泡立ち試験の結果、消泡性能が低下していることが確認されました。粘度粘度はmm/sと新油値mm/sに比較して、粘度変化率は-.％で、当社推奨の管理限界値である±％を超えていました。泡立ち試験泡立ち試験は-と新油に比較して高い値でした。水分はppmと当社推奨の管理限界値の以下であり、良好と判断します。全酸価全酸価はmgKOH/gと新油値mgKOH/g以下にあり、良好と判断します。
報告№101-0035 | 分析№101-00337 | 101-00337 | 分析の結果、粘度を除く項目は良好でした。粘度が.mm/sと新油値mm/sに比較して、％減少しており、当社推奨の管理目安の下限値.mm/sを下回っていました。粘度低下の原因は、粘度を除く分析データが良好であることから、低粘度油の混入と考えられました。低粘度油が混入したとする場合、前年度当社が実施した更油作業時に洗浄で使用した灯油が混入したことが想像されます。そこで、このことを以下の方法で、灯油混入の有無を確認しました。粘度の低下率から、灯油の混入量を試算赤外線吸収スペクトル法による混入の有無を確認粘度の低下率から灯油の混入量を試算下図に、立軸に粘度、横軸に灯油の混入量をとり、本試料油の粘度と灯油の混入量を調べました。その結果、図中に示す通り灯油の混入量は.Lとなります。図粘度と灯油の混合量の関係IR法による混入の有無の確認灯油混入量.Lとすると全油量Lの％となります。IR法は％程度の分析精度を持ちますので、桁大きな％混入していれば、混入の有無は十分確認できたと考えられます。IR法により、灯油、モービルギヤの新油、使用油をIRチャートに比較しました。その結果、チャート上の赤丸部分に示す通り、使用油はモービルギヤの新油とは一致していますが、灯油とは、全く違うスペクトルパターンであることが確認されました。以上のことから、混入した低粘度油は、灯油ではない低粘度油であると考えられました。混入する可能性がある油種をご確認ください。但し、今回の分析結果で機器の潤滑状態に異常は確認されていませんので、粘度の低下により発生した油膜切れの頻度は非常に少なかったものと考えられました。
報告№102-4077 | 分析№102-03116 | 102-03116 | 分析の結果、全てのデータが良好であることから、継続使用可能であり、潤滑状態も正常と判断します。
報告№108-0387 報告№109-00050 | 分析№108-02609 分析№109-000232 | 109-000232 | 分析の結果、異常摩耗の早期発見パラメータであるフェログラフィーのIs値がの乗とやや高く、摩耗粒子の形態観察で金属接触が厳しい場合に発生するシビア粒子、銅合金がやや多く観察されました。また、SOAP／D－SOAPで鉄、D－SOAPで銅が検出されたことから、ギヤ歯面やベアリング軌道面に摩耗が発生していると同時に、銅を使用した箇所の摩耗が発生していることが確認されました。銅を使用した箇所は、例えば、転がり軸受の保持器などが考えられます。現在のところ、本減速機は継続使用可能な状態にあると判断できますが、今後さらに摩耗が進行する場合が考えられますので、定期的に分析を実施すると共に銅を使用した箇所を特定されることを推奨します。これらのことは、異常摩耗の早期発見パラメータであるフェログラフィーのIs値がの乗とやや高く、摩耗粒子の形態観察の結果、金属接触が厳しい場合に発生するシビア粒子、銅合金がやや多く観察されたことSOAP／D－SOAPの結果、鉄が多く検出されたこと以上のことから判断しています。
報告№109-09117 報告№109-09117 | 分析№109-001053 分析№109-001053 | 109-001053 | 分析の結果、前回に比較して～μmの粒子数が増加傾向にあり、SOAPの鉄および銅濃度が増加していたことから、摩耗が進行していることが分かりました。摩耗粒子の形態観察で微小な疲労摩耗粒子が観察されたものの、転がり軸受の寿命の指標となるフレーキングの発生が確認されていないことから、現在のところ、本軸受は継続使用可能と判断できますが、このまま摩耗が進行した場合、転がり軸受の寿命の指標となるフレーキングに進展することが懸念されるため、定期的に分析を実施し、摩耗の進行状況を確認することを推奨します。次回採油時期は、理論的に求めると最短で約時間となります。この時間は、油中汚染物が均一になるために必要とする時間であり、この時間を経過すれば、再分析の結果から潤滑状態の傾向を確認することが可能となります。理論時間を参考に次回採油時期を検討されることを推奨します。計数汚染度は当社推奨の管理限界値を超えています。計数汚染度は当社推奨の管理限界値を超えています。計数汚染度はNAS級以上と当社推奨の管理限界値のNAS級を超えています。重量汚染度はmg/mlとなっています。重量汚染度はmg/mlとなっています。機器の潤滑状態フェログラフィーの結果、微小な疲労摩耗粒子が多く観察されています。SOAPの結果、鉄および銅が検出されています。SOAPの結果、摩耗により発生する鉄および銅、油の添加剤成分であるリンが検出されています。D－SOAPの結果、鉄および銅が検出されていますD－SOAPの結果、摩耗により発生する鉄および銅、油の添加剤成分であるリンが検出されています。フェログラフィーの結果、微小な疲労摩耗粒子がやや多く観察されています。異常摩耗の早期発見パラメータであるフェログラフィーのIs値がの乗とやや高く、摩耗粒子の形態観察の結果、微小な疲労摩耗粒子がやや多く観察されています。
報告№109-09094 報告№111-00372 | 分析№109-000870 分析№111-001703 | 111-001703 | は良好と判断します。尚、RBOTがminと新油値のminに比較してmin減少していました。このまま継続使用した場合、この減少傾向から限界値に到達するのは、別紙図RBOTの減少傾向に示すように年月と推定されました。残りの継続使用期間は、約年ヶ月であると予測されます。潤滑油は継続使用可能な状態にあると判断します。≪状態監視とパラメータ≫分析の目的および各分析のパラメータは以下の通りです。特性低下目的：油の分析結果から、や劣化傾向ならびに添加剤の消耗程度、残存寿命などを確認する。粘度JISK全酸価JISK赤外線吸収スペクトルJISK酸化安定度試験JISK汚染目的：油の分析結果から、砂塵あるいは水・異種油などによるや、異物混入の有無を確認する。水分JISK計数汚染度JISB重量汚染度JISB光学顕微鏡観察摩耗目的：油中の摩耗粒子を分析する事により、回転・摺動部の潤滑状態、摩耗劣化の程度、余寿命などを解析する。摩耗診断電子顕微鏡観察JISKX線マイクロアナリシス油中金属濃度JISK≪分析結果≫特性低下粘度：良好粘度値mm/sの新油値mm/sに対する変化率は+.％であり、当社推奨の管理限界値±％以内に留まっています。全酸価：良好全酸価.mgKOH/gは新油値の.mgKOH/g以内にあることから問題は無いと判断します。赤外線吸収スペクトル：良好酸化安定度試験：良好酸化安定度試験の結果、数値minは当社推奨の管理限界値min以上に留まっており、現時点での使用は可能と判断します。汚染水分：良好水分値.ppmは当社推奨の管理限界値以内に留まっています。計数汚染度：今回は実施していません。重量汚染度：今回は実施していません。光学顕微鏡観察：今回は実施していません。摩耗摩耗診断電子顕微鏡観察・X線マイクロアナリシス：今回は実施していません。油中金属濃度：今回は実施していません。
報告№109-09094 報告№110-00627 | 分析№109-000906 分析№110-002774 | 110-002774 | は良好と判断します。尚、RBOTがminと新油値のminに比較してmin減少していました。このまま継続使用した場合、この減少傾向から限界値に到達するのは、別紙図RBOTの減少傾向に示すように年月と推定されました。残りの継続使用期間は、約年ヶ月であると予測されます。潤滑油は継続使用可能な状態にあると判断します。≪状態監視とパラメータ≫分析の目的および各分析のパラメータは以下の通りです。特性低下目的：油の分析結果から、や劣化傾向ならびに添加剤の消耗程度、残存寿命などを確認する。粘度JISK全酸価JISK赤外線吸収スペクトルJISK酸化安定度試験JISK汚染目的：油の分析結果から、砂塵あるいは水・異種油などによるや、異物混入の有無を確認する。水分JISK計数汚染度JISB重量汚染度JISB光学顕微鏡観察摩耗目的：油中の摩耗粒子を分析する事により、回転・摺動部の潤滑状態、摩耗劣化の程度、余寿命などを解析する。摩耗診断電子顕微鏡観察JISKX線マイクロアナリシス油中金属濃度）JISK≪分析結果≫特性低下粘度：良好粘度値mm/sの新油値mm/sに対する変化率は+.％であり、当社推奨の管理限界値±％以内に留まっています。全酸価：良好全酸価.mgKOH/gは新油値の.mgKOH/gに比較し変化はないことから、問題は無いと判断します。赤外線吸収スペクトル：良好酸化安定度試験：良好酸化安定度試験の結果、数値minは当社推奨の管理限界値min以上に留まっており、現時点での使用は可能と判断します。汚染水分：良好水分値.ppmは当社推奨の管理限界値以内に留まっています。計数汚染度：今回は実施していません。重量汚染度：今回は実施していません。光学顕微鏡観察：今回は実施していません。摩耗摩耗診断電子顕微鏡観察・X線マイクロアナリシス：今回は実施していません。油中金属濃度：今回は実施していません。
報告№107-4530 報告№107-0251 | 分析№107-01164 分析№107-01333 | 107-01333 | 濾過前の試料油を分析した結果、前回に比較して重量汚染度がmg/mlからmg/mlに増加し、処置領域にありました。重量汚染度が高いのは、前回に比較してD－SOAPで油の添加剤成分であるバリウムがからppmに増加し、フィルタ写真で茶褐色状の粘ちょう物が見られたことから、このバリウムがスラッジ化したためと考えられます。このスラッジは、バルブ類の動作障害になることが知られています。障害発生に対する弊害を勘案の上、バルブ類の動作障害予防のため、スラッジを無害化する当社製清浄分散剤TS－の投与と濾過を実施されることを推奨します。
報告№109-09136 報告№110-00733 | 分析№109-001160 分析№110-003432 | 110-003432 | SOAP／D－SOAPの結果で、鉄は検出されず、異常摩耗の早期発見パラメータであるフェログラフィーのIs値がのマイナス乗と良好でした。計数汚染度はNAS級と良好でした。全酸価、IRの各データは良好でした。潤滑油および軸受は継続使用可能な状態にあると判断します。
報告№109-09136 報告№109-09585 | 分析№109-001160 分析№109-003597 | 109-003597 | 本試料油の添加剤は、一般に、タービン油に比較して極圧添加剤や摩耗防止剤などの影響でRBOT試験の結果が変動する傾向があります。そのため、ギヤ油の余寿命の評価をタービン油と同等の精度で得るには、RBOTの結果に加え、粘度、水分、全酸価、IRなどのデータを総合的に判断することが必要です。分析の結果、今回分析した物理的性状の粘度、水分、全酸価、RBOTは全て良好の範囲にあり、また、IRのチャートからは劣化物は検出されませんでした。潤滑油は継続使用可能な状態にあると判断します。
報告№104-4040 報告№104-4040 | 分析№104-02025 分析№104-02025 | 104-02025 | 送風機の軸受は、今後の運転時間や運転状況が、特に変化のない運転であれば、少なくとも年間は継続使用可能な状態にあると判断します。これらのことは、以下の結果から判断しました。計数汚染度がNAS級と当社推奨の管理限界値以内にあった。SOAP／D-SOAPの結果、軸受メタルの主成分である錫が検出されなかった。異常摩耗の早期発見パラメータであるフェログラフィーのIs値がのマイナス乗と良好の範囲にあった。本試料油は継続使用可能な状態にあると判断します。粘度は良好と判断します。粘度はmm/sでした。油名が不明であるため判定できないものの、仮にVGの粘度グレードの潤滑油を使用することになっていたとしますと、本データはVGの規格値内にありますので、良好と判断できます。尚、軸受に異常が確認されなかったことからも、VGを使用できることが確認できています。水分は良好と判断します。水分はppmと当社推奨の管理限界値の以下にあり、良好と判断します。全酸価は良好と判断します。全酸価は.mgKOH/gでした。全酸価は新油値との比較により判定しますが、油名が不明であるため、新油値との比較による判定はできませんでした。但し、今回データは全酸価の管理基準値が最も厳しい無添加タービン油の管理基準値.mgKOH/g以内にあることから、良好と判断できます。IRは良好と判断します。IRは、下チャートに示すように油劣化の兆候を示すカルボン酸の吸収が確認されていないため良好と判断します。尚、IR法は、新油スペクトルとの比較により劣化を判定するため、油名及び新油をご提供下さい。計数汚染度は良好と判断します。計数汚染度はNAS級と当社推奨の管理限界値のNAS級以内にあり、良好と判断します。重量汚染度は良好と判断します。重量汚染度は.mg/mlと当社推奨の管理限界値のmg/ml以内にあり、良好と判断します。機器の潤滑状態本機器の軸受は、今後の運転時間や運転状況が、特に変化のない運転であれば、少なくとも年間は継続使用可能な状態にあると判断します。SOAPは良好でした。SOAPの結果、軸受メタルの主成分である錫などの金属元素は検出されておらず良好と判断します。D－SOAPは良好でした。D－SOAPの結果、軸受メタルの主成分である錫などの金属元素は検出されておらず良好と判断します。フェログラフィーの結果、潤滑状態は良好と判断します。フェログラフィーの結果、異常摩耗の早期発見パラメータであるIs値がのマイナス乗と良好の範囲にあり、且つ、異常摩耗の兆候を示すシビア粒子等の摩耗粒子がほとんど観察されていないことから、今後の運転時間や運転状況が、特に変化のない運転であれば、軸受は少なくとも年間は継続使用可能な状態にあると判断します。
報告№108-5071 報告№110-00397 | 分析№108-02721 分析№110-001815 | 110-001815 | 潤滑油は継続続使用可能な状態にあるものの、今後は障害予防を目的に以下の対策を推奨します。追加分析消泡性能が低下した場合、ギヤ歯面での油膜形成に影響が出て摩耗の発生が進展することがあります。今後は消泡性能低下の影響により摩耗が進展する可能性がありますので、フェログラフィーおよびSOAPを追加することを推奨します。分析周期の短縮今後、全酸価の上昇が予測されますので、同様に分析周期を短縮して傾向監視を強化することを併せて推奨します。分析結果全酸価が上昇していました。泡立ち試験の結果、消泡性能が低下していることが確認されました。粘度粘度はmm/sと新油値mm/sに比較して、粘度変化率は-.％で、当社推奨の管理限界値である±％以内にあり、良好と判断します。泡立ち試験泡立ち試験は-と新油に比較して高い値でした。水分はppmと当社推奨の管理限界値の以下であり、良好と判断します。全酸価全酸価は.mgKOH/gと新油値.mgKOH/gに比較して高いものの、IRの結果で油劣化の兆候を示すカルボン酸の吸収が確認されていないことから、良好と判断します。
報告№103-6118 | 分析№103-02107 | 103-02107 | 濾過前の試料油を分析した結果、サーボシリンダ内壁、或いは、ポンプに摩耗が発生していると考えられました。現状では非常に良好な範囲にあるものの、Is値がの乗となり、管理のオーダーが注意レベルに近づきつつある状態です。このまま摩耗が進行し汚染度が上昇した場合、バルブ類の動作不良が発生する懸念がありますので、予防処置としてヶ月後を目安に再分析を実施し、摩耗の進行状況及び汚染度の上昇程度を確認されることを推奨します。これらのことは、異常摩耗の早期発見パラメータであるフェログラフィーのIs値が、の乗と非常に良好の範囲にあるものの、摩耗粒子形態観察で、金属接触が厳しい場合に発生するシビア粒子、摩擦熱が高い場合に発生する黒錆が多く見られたことSOAP／D－SOAPで、前回に比較して鉄濃度が若干上昇したこと以上のことから判断しました。
報告№105-6050 報告№105-4019 | 分析№105-01529 分析№105-02674 | 105-02674 | 貴○○は廃止措置工事期間中であるが、運転状態にある機器においては保全計画を策定している。この中で当該機器については設備の状態監視保全の適用をおこなっており、油診断法により精度の高い状態監視活動を行うことを目的とし、トライボ診断を実施した。トライボ診断の結果、軸受メタルは、異物の影響で切削摩耗が若干発生しているものの、正常な範囲にあると事から本軸受は継続使用が可能な状態にあると判断します。摩耗粒子形態観察で、異物の噛み込みにより発生する切削粒子、金属接触が厳しい場合に発生するシビア粒子が多く観察されたことから、摩耗形態は、切削摩耗と凝着摩耗が混在していることが分かりました。摩耗形態の中でも切削摩耗は摩耗進行速度が速く注意が必要ですので、継続使用可能な潤滑状態ではあっても定期的に分析を実施し、汚染状況及び摩耗の進行状況を確認されることを推奨します。これらのことは、異常摩耗の早期発見パラメータであるフェログラフィーのIs値がの乗とやや高く、摩耗粒子の形態観察の結果、異物の噛み込みにより発生する切削粒子、金属接触が厳しい場合に発生するシビア粒子が多く観察されたこと以上のことから判断しました。
報告№109-09136 | 分析№109-001160 | 113-001551 | 潤滑油および軸受は継続使用可能な状態にあると判断します。Is値は異常摩耗の早期発見のパラメータのつで、摩耗粒子を定量化するために用います。今回のIs値はのマイナス乗と低く、潤滑状態は正常と判断します。．計数汚染度はNAS級と、当社推奨の管理限界値以下であり、良好でした。．粘度、水分、全酸価、IR、RBOTの各データは良好でした。
報告№109-09094 報告№110-00147 | 分析№109-000912 分析№110-000568 | 110-000568 | は良好と判断します。尚、RBOTがminと新油値のminに比較してmin減少していました。このまま継続使用した場合、この減少傾向から限界値に到達するのは、別紙図RBOTの減少傾向に示すように年月と推定されました。残りの継続使用期間は、約年ヶ月であると予測されます。潤滑油は継続使用可能な状態にあると判断します。≪状態監視とパラメータ≫分析の目的および各分析のパラメータは以下の通りです。特性低下目的：油の分析結果から、や劣化傾向ならびに添加剤の消耗程度、残存寿命などを確認する。粘度JISK全酸価JISK赤外線吸収スペクトルJISK酸化安定度試験JISK汚染目的：油の分析結果から、砂塵あるいは水・異種油などによるや、異物混入の有無を確認する。水分JISK計数汚染度JISB重量汚染度JISB光学顕微鏡観察摩耗目的：油中の摩耗粒子を分析する事により、回転・摺動部の潤滑状態、摩耗劣化の程度、余寿命などを解析する。摩耗診断電子顕微鏡観察JISKX線マイクロアナリシス油中金属濃度）JISK≪分析結果≫特性低下粘度：良好粘度値mm/sの新油値mm/sに対する変化率は-.％であり、当社推奨の管理限界値±％以内に留まっています。全酸価：良好全酸価.mgKOH/gは新油値の.mgKOH/gに比較し高くはあるものの、有機物・有機化合物試験の結果で油劣化の兆候を示すカルボン酸の吸収が見られないことから問題は無いと判断します。赤外線吸収スペクトル：良好酸化安定度試験：良好酸化安定度試験の結果、数値minは当社推奨の管理限界値min以上に留まっており、現時点での使用は可能と判断します。汚染水分：良好水分値ppmは当社推奨の管理限界値以内に留まっています。計数汚染度：今回は実施していません。重量汚染度：今回は実施していません。光学顕微鏡観察：今回は実施していません。摩耗摩耗診断電子顕微鏡観察・X線マイクロアナリシス：今回は実施していません。油中金属濃度：今回は実施していません。
報告№109-09249 報告№110-00306 | 分析№109-001747 分析№110-001352 | 110-001352 | 油中金属の分析は、試料油を以上の高温で発光させた光を分光器で分光し、金属固有の波長から元素を特定するとともに、光の強度から濃度を求めるIカップリング発光分光分析法を用います。また摩耗状態は、SOAP法により求めた金属成分と濃度に、フェログラフィー法による早期発見パラメータであるIs値と摩耗粒子分析とを加味し、さらに摩耗粒子の形態により摩擦面で発生している摩耗機構を推定して総合的に判断します。Iカップリング発光分光分析供試のディーゼルエンジン油を分析した結果、検出された金属は油中金属元素の結果表に示すように、鉄、銅、ニッケル、リン、亜鉛、カルシウム、アルミニウム、ナトリウム、マグネシウムでした。これら検出された金属元素から発生箇所を推定すると、鉄、銅、ニッケル・軸受等リン、亜鉛、カルシウム・オイル添加剤アルミニウム、ナトリウム、マグネシウム・外部混入異物であると思われます。このうち、機械部品が摩耗したと思われる元素はのグループです。フェログラフィー摩耗粒子分析結果から観察された粒子は、潤滑状態が正常な場合に発生する摩耗粒子異物の切削作用で発生する切削粒子金属潤滑部が局部的に油膜切れを起して発生するシビア粒子でした。潤滑状態と摩耗形態異常摩耗の早期発見パラメータとして摩耗粒子を定量化して評価するフェログラフィーのIs値は、潤滑状態が厳しいの乗となっていました。摩耗粒子の観察結果から潤滑部では、正常な潤滑状態であるマイルド摩耗、異物による切削摩耗、そしてやや厳しい摩耗形態の凝着摩耗も発生していることが分かりました。・切削摩耗転がり軸受に切削摩耗が発生している場合、軸受の寿命が分の程度に低下することが知られており、定期的なトライボ診断による状態監視が必要と考えます。また、切削摩耗発生の原因となる混入異物が残留している場合、この異物により切削摩耗が継続して発生する可能性があります。水分は良好でした。粘度、全塩基価、酸化安定度、有機物・有機化合物の各データは良好でした。潤滑油および軸受は継続使用可能な状態にあるものの、以下の対策が必要です。定期的な分析今後、摩耗の進行を監視するため、定期的に分析を実施することを推奨します。分析結果特性低下特性低下に係るパラメータの分析結果は良好と判断します。粘度粘度は.mm/sと新油値.mm/sに対する粘度変化率は+％で、当社推奨の管理限界値である±％以内にあり、良好と判断します。全塩基価全塩基価はmgKOH/gであり、当社推奨の管理限界値のmgKOH/g以上にあることから良好と判断します。酸化安定度酸化安定度はminであり、当社推奨の管理限界値のmin以上であることから良好と判断します。有機物・有機化合物有機物・有機化合物は、IRチャートによる新油分析値との比較の結果、cm-付近に劣化の兆候を示すカルボン酸の吸収が確認されていないことから、良好と判断します。色相はLであり、新油値のLに比較して大きな変化はないことから、良好と判断します。汚染に係るパラメータの分析結果は、水分は良好でした。水分は.であり、当社推奨の管理限界値の以内にあり、良好と判断します。汚染粒子数はNAS級でした。汚染度物重量はmg/mlでした。摩耗フェログラフィーによる摩耗粒子の観察の結果、潤滑状態が正常な場合に発生する摩耗粒子、異物の切削作用で発生する切削粒子、金属潤滑部が局部的に油膜切れを起して発生するシビア粒子が比較的多く観察されました。異常摩耗の早期発見パラメータであるフェログラフィーのIs値がの乗と高く、摩耗粒子の形態観察の結果、潤滑状態が正常な場合に発生する摩耗粒子、異物の切削作用で発生する切削粒子、金属潤滑部が局部的に油膜切れを起して発生するシビア粒子が比較的多く観察されました。金属濃度SOAP法により金属濃度を測定した結果、潤滑箇所で発生する金属接触によって検出されるニッケルがppm、油の添加剤成分であるリンがppm、亜鉛がppm、カルシウムがppm、外部から混入したと思われるナトリウムがppm検出されました。金属濃度酸溶解法により金属濃度を測定した結果、潤滑箇所で発生する金属接触によって検出される鉄が、銅が、油の添加剤成分であるリン、亜鉛が、カルシウムがppm、外部から混入したと思われるアルミニウムが、マグネシウムが検出されました。
報告№109-09136 報告№110-00369 | 分析№109-001160 分析№110-001685 | 110-001685 | 金属元素と濃度の分析は、試料油を以上の高温で発光させ、その光を分光器で分光し、分光によって得られた光の強度と金属固有の波長とから元素を特定するIカップリング発光分光分析法を用います。また摩耗状態は、SOAP-T法により求めた金属成分と濃度にフェログラフィー法による摩耗粒子分析とを加味して総合的に評価しますが、摩擦面の摩耗機構と摩耗状態の判断は摩耗粒子の形態と、異常摩耗の早期発見パラメータであるIs値により判断します。Iカップリング発光分光分析供試のギヤ油を分析した結果、検出された金属はSOAPの結果表に示すように、鉄、錫、リン、亜鉛、カルシウム、ナトリウム、ホウ素でした。これら検出された金属元素から発生箇所を推定すると、鉄、錫・ギヤ歯面、軸受等リン・オイル添加剤亜鉛、カルシウム、ナトリウム、ホウ素・外部混入異物であると思われます。このうち、機械部品が摩耗したと思われる元素はのグループです。フェログラフィー摩耗粒子と摩耗形態分析結果から観察された粒子は、潤滑状態が正常な場合に発生する摩耗粒子でした。潤滑部では正常なマイルド摩耗が発生していることが分かりました。潤滑状態異常摩耗の早期発見パラメータとして摩耗粒子を定量化して評価するフェログラフィーのIs値は、の乗となっており、本減速機の潤滑部では摩耗は発生しているものの、継続使用可能な状態にあると推定されます。バックラッシご提供いただいた減速機に関する情報から遊星歯車機構であることが分かりました。遊星歯車は、別紙遊星歯車機構の構造例に示す通り、太陽歯車個、内歯車個、そして遊星歯車個から構成されています。遊星歯車と内歯車、遊星歯車と太陽歯車の接触点は合計で箇所となります。その結果、接触点箇所で平均的に摩耗が発生していたと仮定した場合、バックラッシの増加量は.時間で.μmと推定されました。また、最も厳しい状態である摩耗が接触点点に集中していたと仮定した場合は、.μmと推定されました。バックラッシ増加量の上限値は、メーカにより差異はあるものの、当社の推奨するバックラッシは、一般に推奨されるμmを管理目安にしています。この値に比較して十分に小さい値です。計数汚染度および水分は良好でした。粘度粘度が.mm/sと新油値の.mm/sに比較して、粘度変化率は+％で、当社推奨の管理限界値である±％を超えていました。しかし、使用油はコスモギヤSEでVGのグレードであるため、新油は、mm/s～mm/sの範囲にありますが、新油が.mm/sと、この規格範囲を超えています。これは、新油の油名が間違っている可能性がありますので、ご提供いただいた新油に間違いないか再確認をお願いいたします。全酸価が若干高いものの、IRの結果で油劣化の兆候を示すカルボン酸の吸収が確認されていないことから、継続使用可能と判断します。但し、新油の粘度が.mm/sとVGの規格範囲から超えており、提供された新油が低粘度の異種油であると思われますので、使用油の寿命評価に進むことはできませんでした。減速機の寿命減速機の寿命は、バックラッシの増加量から判定しますが、減速機が全く使用できない状態ではなく、バックラッシの調整が必要なレベルに到達する時期を推定します。今回は、摩耗の発生箇所が箇所に集中した厳しい場合でも使用開始から時間でバックラッシの増加量は.μmでした。今後もこれまでと同じ速度で摩耗が進行したと仮定するとバックラッシが当社推奨の管理目安であるμmに到達するのは年後となり、減速機の潤滑状態は非常に良好な状態にあることが分かりました。定期的な分析潤滑油および減速機は継続使用可能と判断できます。今後も油の劣化状況および摩耗の進行を監視するため、定期的に分析を実施することを推奨します。摩耗の進行状況を監視するためには、今回同様に停止直後に採油することが望ましいと思われますが、理論的には運転時間が時間以上経過している必要がありますので、この時間を参考に次回採油時期をご検討下さい。油名の確認ご提供いただいた新油と使用油の粘度グレードが一致していないことから、新油は、低粘度の異種油と考えられますので、油名の再確認をお願いいたします。
報告№104-4516 | 分析№104-00685 | 104-00685 | 運転開始ヶ月後に分析を実施した結果、摩耗は安定していると判断します。これらのことは、前回に比較して、計数汚染度は等級に変化はなく、SOAP／D-SOAPの鉄濃度に大きな変化がなく、異常摩耗の早期発見パラメータであるフェログラフィーのIs値が、からに減少したこと以上のことから判断しました。
報告№107-6029 報告№107-6575 | 分析№107-02237 分析№107-02434 | 107-02434 | 、汚染度、軸受の潤滑状態を確認する。分析の結果、摩耗粒子形態観察で金属接触が厳しい場合に発生するμmサイズのやや大型のシビア粒子が観察されました。観察されたシビア粒子は、視野に個と少ないため、現状の潤滑状態は正常と判断しますが、シビア粒子は金属接触を伴う混合潤滑で発生するため、今後も監視が必要です。更にSOAP／D－SOAPで軸受メタルの主成分である錫が検出されたことから、軸受メタルの摩耗が確認されました。今後更に摩耗が進行することが懸念されるため、ヶ月以内に再度分析を実施し、汚染度および摩耗の進行状況を確認することを推奨します。これらのことは、異常摩耗の早期発見パラメータであるフェログラフィーのIs値がのマイナス乗と良好の範囲にあるものの、摩耗粒子形態観察の結果、金属接触が厳しい場合に発生するμmサイズのやや大型のシビア粒子が観察されたことSOAP／D－SOAPの結果、軸受メタルの主成分である錫が検出されたこと以上のことから判断しました。尚、軸受メタルの摩耗程度を評価する必要がありますので、次回分析時には、メタルサイズ、直近のメタル交換からの運転時間をお知らせください。
報告№109-09094 報告№109-09094 | 分析№109-000870 分析№109-000870 | 109-000870_100127 | 分析評価者：佐々木義憲保有資格：ICMLMLAⅠ設備保全技能士級ISO-準拠機械状態監視診断技術者カテゴリーⅠ分析の結果、全てのデータが良好である事から、この油は継続使用可能と判断します。但し、酸化安定度は当社推奨の管理限界値内にありますが、本試料油は年月日に油の全量入替を実施していますので、今回採油から日後の年月日に当社推奨の管理限界値に到達することが予想されます。このことから、本試料油は次回更油予定が年月日以降である場合は、それ以前の更油が必要となりますのでご検討下さい。≪状態監視とパラメータ≫分析の目的および各分析のパラメータは以下の通りです。特性低下目的：油の分析結果から、や劣化傾向ならびに添加剤の消耗程度、残存寿命などを確認する。粘度JISK全酸価JISK赤外線吸収スペクトルJISK酸化安定度試験JISK汚染目的：油の分析結果から、砂塵あるいは水・異種油などによるや、異物混入の有無を確認する。水分JISK計数汚染度JISB重量汚染度JISB光学顕微鏡観察摩耗目的：油中の摩耗粒子を分析する事により、回転・摺動部の潤滑状態、摩耗劣化の程度、余寿命などを解析する。摩耗診断電子顕微鏡観察JISKX線マイクロアナリシス油中金属濃度）JISK≪分析結果≫特性低下粘度：良好粘度値mm/sの新油値mm/sに対する変化率は+％であり、当社推奨の管理限界値±％以内に留まっています。全酸価：良好全酸価.mgKOH/gは新油値の.mgKOH/gに比較し高くはあるものの、有機物・有機化合物試験の結果で油劣化の兆候を示すカルボン酸の吸収が見られないことから問題は無いと判断します。赤外線吸収スペクトル：良好酸化安定度試験：要処置酸化安定度試験の結果、数値minは当社推奨の管理限界値min以上に留まっており、現時点での使用は可能と判断します。但し、本試料油は年月日に油の全量入替を実施していますので、今回採油から日後の年月日に当社推奨の管理限界値に到達することが予想されます。このことから、本試料油は次回更油予定が年月日以降である場合は、それ以前の更油が必要となりますのでご検討下さい。汚染水分：良好水分値ppmは当社推奨の管理限界値以内に留まっています。計数汚染度：今回は実施していません。重量汚染度：今回は実施していません。光学顕微鏡観察：今回は実施していません。摩耗摩耗診断電子顕微鏡観察・X線マイクロアナリシス：今回は実施していません。油中金属濃度：今回は実施していません。
報告№7643 | 分析№98-02426 | 9802426 | 本試験は、軸受潤滑油を分析し油劣化状況および機器の潤滑状態を確認することを目的としました。を示す粘度、水分、全酸価、それぞれの分析データを新油値および当社推奨の管理基準値と比較しました。その結果、以下のことが確認されました。粘度はmm/sと新油値のmm/sに比較して、％の増加量であり、当社が推奨する管理限界値の新油値±％以内にあることから良好と判断します。水分はppmと当社が推奨する管理限界値の以下であることから良好と判断します。全酸価は.mgKOH/gと新油値の.mgKOH/gに比較して、大きな変化はなく良好と判断します。を知るために実施した計数汚染度、重量汚染度の結果、以下のことが分かりました。計数汚染度はNAS級と当社が推奨する管理限界値のNAS級以下であり良好と判断します。重量汚染度は.mg/mlと当社が推奨する管理限界値のmg/ml以下であり良好と判断する。以上のことから、および汚染状態は、全て良好であり、本試料油は継続使用可能と判断します。軸受の摩耗状態軸受の摩耗状態を知るために実施したフェログラフィーおよびSOAP／D－SOAPの結果、以下のことが分かりました。摩耗の過酷度を示すフェログラフィーのIs値は×-と当社が推奨する管理目安のに比較して、桁小さな値であり、非常に良好な状態にあるものと判断します。油中の摩耗粒子をフェログラフィー法により観察した結果、油膜が正常に形成されている場合に発生するμm以下の粒子等の小さな粒子が支配的であり、摩耗粒子の観察結果からも潤滑状態は正常と判断できます。SOAP法より分析した結果、リンがppm検出されました。このリンは新油でppm検出されており、油の添加剤成分が検出されたものと判断します。D－SOAP法により分析した結果、錫が検出されました。この錫は軸受材料で使用しているWJおよびWJBの主成分であり、本試料油で潤滑しているジャーナル軸受またはスラスト軸受の摩耗により発生したものと推定されました。油量を仮にLとして、このD－SOAPの錫濃度から、軸受の摩耗量を下式により試算した。 上式に各値を代入すると となります。さらに摩耗量を下式体積であらわしますと、 上式に各値を代入すると、摩耗体積は となり、さらに下式により枚のジャーナル軸受が平均的に摩耗していると仮定し、摩耗深さを試算しますと 主給水ポンプの軸受の下メタルの摩擦面積を各々の軸受内径および軸受長さから計算すると下表に示すとおり、その総面積 はcm程度となり、接触面積を分のとした場合の摩耗面積はcmとなります。この値を式に代入し、平均的な摩耗深さを試算すると となります。
報告№108-5071 報告№110-00635 | 分析№108-02721 分析№110-002862 | 110-002862 | 潤滑油は継続続使用可能な状態にあるものの、今後は障害予防を目的に以下の対策を推奨します。追加分析消泡性能が低下した場合、ギヤ歯面での油膜形成に影響が出て摩耗の発生が進展することがあります。今後は消泡性能低下の影響により摩耗が進展する可能性がありますので、フェログラフィーおよびSOAPを追加することを推奨します。分析周期の短縮今後、全酸価の上昇が予測されますので、分析周期を短縮して傾向監視を強化することを併せて推奨します。分析結果全酸価が上昇していました。泡立ち試験の結果、消泡性能が低下していることが確認されました。粘度粘度は.mm/sと新油値mm/sに比較して、粘度変化率は-％で、当社推奨の管理限界値である±％以内にあり、良好と判断します。泡立ち試験泡立ち試験は-と新油に比較して高い値でした。水分はppmと当社推奨の管理限界値の以下であり、良好と判断します。全酸価全酸価は.mgKOH/gと新油値.mgKOH/gに比較して高いものの、IRの結果で油劣化の兆候を示すカルボン酸の吸収が確認されていないことから、良好と判断します。
報告№109-09136 報告№113-00197 | 分析№109-001160 分析№113-000734 | 113-000734 | 潤滑油分析により、、を確認した結果、潤滑油自体は正常であり、継続使用が可能であることがわかりました。尚、変色の原因は、分析のデータでやや高い濃度の鉄が検出され、またフィルタの表面観察で黒色スラッジが観察されたことから、減速機の摩耗により発生した摩耗粒子により変色したと考えられました。更油油中の汚染度が高いことから、摩耗粒子や異物等がギヤ歯面や軸受軌道面に噛み込むことによる摩耗の進行が懸念されるため、更油を推奨します。定期的な分析更油した場合は、摩耗の進行を監視するため、定期的に分析を実施し、分析データによる摩耗の進行状況を確認することを推奨します。バックラッシによる評価トライボ診断では、バックラッシの増加量を分析結果から計算できますので、構造が確認できる図面、ギヤの形式、歯形、モジュール、歯数、歯幅、油入替後の稼働時間ならびに分解点検後の稼働時間をお知らせ下さい。計算結果をご報告いたします。はフェログラフィーおよびSOAP/D-SOAPの結果から総合的に判断した結果、継続使用は可能ですが、今後の機器の機能を確認するためにも傾向管理が有用と考えます。フェログラフィー【定量分析：Is値】Is値は異常摩耗の早期発見パラメータのつで、摩耗程度を定量化するために用います。今回のIs値はの乗とやや高い値でした。フェログラフィー【定性分析：摩耗粒子および摩耗形態観察】分析結果から観察された代表的な粒子は、以下の通りでした。疲労摩耗粒子・繰返し応力を受けて発生。黒錆・潤滑状態がやや厳しい凝着摩耗により発生。金属接触が厳しく、且つ、高い摩擦熱が発生していると考えられます。観察された摩耗粒子の中でも黒錆は、将来的な摩耗の進行に繋がる可能性を示唆しているため、傾向監視が必要と思われます。黒錆は、凝着摩耗に分類されます。これらの摩耗粒子は、ギヤ歯面や軌道面で凝着、破断を繰り返し、この過程で生じる移着粒子が成長して摩耗粒子となります。そのため、ギヤ歯面および軌道面では局部的に油膜切れが発生していることを示しています。この状態が継続した場合、摩耗粒子のサイズは徐々に大型化していき、設備の損傷に至る場合がありますので、傾向監視が必要です。Iカップリング発光分光分析【SOAP/D-SOAP】検出された金属元素から発生箇所を推定すると、以下の通りでした。鉄、鉛、錫、亜鉛・ギヤ、軸受等リン・添加剤カルシウム、バリウム、アルミニウム、ナトリウム・外部混入異物計数汚染度はNAS級以上と当社推奨の管理限界値を超えていました。フィルタ表面の異物観察で金属片、鉄錆、砂等が観察されたことから、汚染度が高い要因は、摩耗と外部混入異物の影響と思われます。粘度、水分、酸価、IRの各データは良好でした。
報告№109-09136 報告№113-00142 | 分析№109-001160 分析№113-000532 | 113-000532 | 潤滑油は汚染度がやや高いものの、油劣化は確認されず、継続使用可能と判断します。軸受は継続使用可能な状態にあると判断します。但し、将来的な摩耗進行の有無を確認するためにも傾向監視を継続することが有効です。定期的な分析摩耗粒子の形態観察で、切削摩耗、疲労摩耗が観察されたことから、今後の摩耗進行を監視するため、定期的に分析を実施することを推奨します。最適な採油方法本試料油は、機器停止中に軸受箱排油口から採油されているため、分析データが高濃度に出ていると推定されます。正確なデータによる診断を行うためにも、今後の採油は、極力運転中もしくは停止直後の油槽中層部から実施されることを推奨します。はフェログラフィーおよびSOAP／D-SOAPの結果から総合的に判断した結果、継続使用は可能ですが、今後の機器の機能を確認するためにも傾向管理が有用と考えます。フェログラフィー【定量分析：Is値】Is値は異常摩耗の早期発見パラメータのつで、摩耗粒子を定量化するために用います。今回のIs値はの乗と、高い値でした。フェログラフィー【定性分析：摩耗粒子および摩耗形態観察】分析結果から比較的多く観察された粒子は、以下の通りでした。切削粒子・異物や金属表面の微小突起による切削摩耗により発生。疲労摩耗粒子・繰返し応力を受けて発生。フリクションポリマ・局部的に高圧・高温となる場合に発生。観察された摩耗粒子の中でも切削粒子は、将来的な摩耗の進行に繋がる可能性を示唆しているため、傾向監視が必要と思われます。摩耗形態の中でも切削摩耗は摩耗進行速度が速く、転がり軸受でこの摩耗形態が発生した場合には寿命が分の程度に低下することも知られており、切削摩耗により生じた軌道面の損傷が起点となって転がり軸受の寿命となるフレーキングに進展することから傾向監視による経過監視が必要です。切削摩耗の発生原因となる混入異物が残留している場合、この異物により切削摩耗が継続して発生する可能性があります。Iカップリング発光分光分析【SOAP／D-SOAP】検出された金属元素から発生箇所を推定すると、以下の通りでした。鉄、亜鉛・軸受等カルシウム、バリウム、アルミニウム、ケイ素、ナトリウム・外部混入異物ケイ素の検出ケイ素がppm検出されました。一般に、潤滑油中からケイ素が検出された場合の原因として、油の消泡剤として使用されるシリコン系の添加剤が検出されるフェログラフィーおよびフィルタ表面の異物観察で砂が多く観察され、これが検出されるシリコングリースをシール部に塗布している場合、このシリコングリースが潤滑油に混入して検出されるなどが挙げられますが、今回の原因は、フィルタで砂が観察されたことから、の可能性が考えられます。およびについては、分析結果では確認することが出来ませんので、これに関する情報をご提供下さい。計数汚染度はNAS級と当社推奨の管理限界値以下にあるものの、やや高い値でした。フィルタ表面の異物観察で金属片、鉄錆、砂等が観察されたことから、汚染度が高い要因は、摩耗と外部混入異物の影響と思われます。粘度、水分、全酸価、IR、RBOTの各データは、良好でした。尚、別紙RBOTの減少傾向から油の余寿命を求めた結果、本試料油は直近の更油から起算して年月まで使用可能であることが分かります。
報告№109-09136 報告№112-00363 | 分析№109-001160 分析№112-001469 | 112-001469 | 更油からの経過日数をもとに潤滑油の余寿命を評価したところ、潤滑油は定検までのヶ月間は使用可能と判断できました。次回定検時に更油を実施しない場合は、酸化安定度を知るための分析を実施し、余寿命を確認することを推奨します。酸化安定度はminであり、当社推奨の管理限界値のmin以上であることから、良好と判断します。
報告№108-0457 報告№108-0457 | 分析№108-03109 分析№108-03110 | 108-03110 | 、軸受の潤滑状態を確認する。を示すRBOTを除く項目は良好です。RBOTがminと新油値のminからmin減少しています。RBOTの減少傾向から油の余寿命を評価するため、この油の使用時間に関する情報をご提供下さい。軸受の潤滑状態潤滑油中の摩耗粒子を観察した結果、異常摩耗の早期発見パラメータであるIs値は、の乗とやや高い値となっており、発生していた摩耗形態は切削摩耗と凝着摩耗が混在していることが分かりました。切削摩耗は、潤滑油面に噛み込んだ異物の影響で発生し、凝着摩耗は金属接触が厳しい場合に発生する摩耗形態ですが、これらの摩耗形態のうち切削摩耗は異物が混入していない状態に比較し、軸受寿命が分の程度に低下することが知られており今後の摩耗進行には十分な注意が必要です。転がり軸受に切削粒子が観察された場合、軸受の転道面や軌道面には切削痕が発生しており、今後、この切削痕が基点となって異物起点型の疲労摩耗に進展することが予想されますので、常用設備、非常用設備に関わらず潤滑油の管理に関しては以下の点に注意が必要です。適切なコンタミネーションコントロールの実施更油直後と管理運転後に必ず汚染度を測定し、最適な汚染度範囲にあることを確認する補給油の汚染度管理今回の採油から時間以上稼動して次回分析を実施し摩耗の進行状態を確認する以上の実施により、今回のような摩耗進展速度の速い切削摩耗の傾向を監視確認できると思われます。
報告№108-5019 報告№108-5019 | 分析№108-00647 分析№108-00647 | 108-00647 | トライボ診断の結果、泡立ち試験を除く項目は良好でした。泡立ち試験の結果は、一般的には消泡性能が低くいと判断できる値の-ですが、新油値の-と同レベルにあったため、良好と判断します。一方、摩耗粒子の形態観察の結果、ギヤ歯面の摩耗で発生したと推定される～μmサイズの摩耗粒子が観察されました。ギヤボックスの油系統にはフィルタがあり、粒子の大部分は捕捉されていると考えられます。それにもかかわらず、～μmの摩耗粒子が確認されており、ギヤ歯面ではやや厳しい潤滑状態が発生している可能性があると思われました。また、フィルタの目詰まりにより濾過効率が低下している可能性も考えられました。今後さらに摩耗が進行することが懸念されるため、ヶ月以内に再度分析を実施すると共に、フィルタのメンテナンスを検討されることを推奨します。フィルタの捕捉の影響による誤認を避けるため、今後の診断に当たっては、これまでの採油箇所に加え、フィルタの捕捉物も分析し、その結果から潤滑状態を評価することを推奨します。尚、フィルタ捕捉物の分析を実施する際には、フィルタ流量、フィルタ使用時間、主機稼働時間などの追加情報が必要です。水分が新油に比較して高い値でした。使用油であるAlphasynPGは、ポリグリコールベースの合成ギヤオイルであるため、水分を吸収しやすい特性があります。今後は、水分濃度増加の有無を監視されることを推奨します。粘度は良好。粘度はmm/sと新油値.mm/sに比較して、粘度変化率は-.％で、当社推奨の管理限界値である±％以内にあり、良好と判断します。粘度はmm/sでした。粘度はmm/sでした。粘度指数はでした。粘度指数はでした。泡立ち試験は-でした。泡立ち試験は-と新油と同レベルにあり、消泡性能が新油と同レベルにあることが確認されました。水分は新油値より高い値でした。水分はppmと新油値より高い値でした。全酸価は良好。全酸価はmgKOH/gと新油値.mgKOH/gに比較して高いものの、IRの結果で、新油との差異は確認されず、且つ、劣化の兆候も確認されなかったことから、本試料油は継続使用可能と判断します。機器の潤滑状態摩耗粒子の形態観察の結果、ギヤ歯面の摩耗で発生したと推定される～μmサイズの摩耗粒子が観察されました。～μmサイズの疲労摩耗粒子が観察されました。異常摩耗の早期発見パラメータである潤滑状態指数がの乗と正常な範囲にあるものの、摩耗粒子の形態観察の結果、ギヤ歯面の疲労摩耗で発生したと推定される～μmサイズの摩耗粒子が観察されました。
報告№109-09341 報告№109-09341 | 分析№109-002430 分析№109-002430 | 109-002430 | ディーゼル機関フィルタ下流側圧力制御逆止弁前オイルパンにL補給し、ポールフィルタでオイルパン内の潤滑油の濾過を実施し、その後、プライミングポンプを起動して、時間循環しながら機関付潤滑油フィルタを通して濾過を実施した。その後プライミングポンプを停止して採油を実施した。濾過の効果を確認する。○汚染度濾過前のNAS級以上に比較してNAS級とランク減少していました。○フェログラフィーおよびSOAP／D－SOAP異常摩耗の早期発見パラメータは、ディーゼル発電機の潤滑油としてはやや高いの乗でした。また、観察された摩耗粒子は、μm以下の微小な鉄系摩耗粒子が多く観察されました。SOAPで鉄、鉛、ニッケル、錫、D－SOAPで鉄が検出されました。濾過の効果オイルパンの潤滑油をポールフィルタで濾過し、時間循環して濾過を実施したことで、フィルタ下流側はNAS級と清浄な状態になりました。汚染粒子数はNAS級と清浄でした。汚染粒子数はNAS級と清浄でした。汚染度物重量はmg/mlでした。摩耗観察された摩耗粒子は、μm以下の微小な鉄系摩耗粒子が比較的多く観察されました。異常摩耗の早期発見パラメータであるフェログラフィーのIs値がの乗とやや高く、摩耗粒子の形態観察の結果、観察された摩耗粒子は、μm以下の微小な鉄系摩耗粒子が比較的多く観察されました。金属濃度SOAP金属濃度SOAPの結果、鉄、鉛、ニッケル、錫、油の添加剤成分であるリン、亜鉛、カルシウム、マグネシウム、ホウ素、外部から混入したと思われるアルミニウム、ケイ素、ナトリウムが検出されました。金属濃度酸溶解法金属濃度酸溶解法の結果、鉄、油の添加剤成分であるリン、カルシウム、外部から混入したと思われるアルミニウム、ナトリウムが検出されました。
報告№109-09136 報告№111-00243 | 分析№109-001160 分析№111-001188 | 111-001188 | エンジン内部の切削摩耗が確認されているものの、比較的軽微であり継続使用可能な状態にあると判断します。但し、潤滑油の水分濃度が高く、水分の影響で発生する腐食摩耗の進行が懸念されるため、以下の対策を推奨します。部分更油および更油水分の影響により金属表面で腐食摩耗が発生し、発生した鉄錆等の粒子が潤滑部に噛み込み摩耗が進行することがありますので、更油或いは部分更油などにより相対的に水分濃度を低くするなどの方法を推奨します。定期的な分析切削摩耗の進行を監視するため、定期的に分析を実施し、摩耗の進行状況を確認することを推奨します。フェログラフィー異常摩耗の早期発見パラメータとして摩耗粒子を定量化して評価するフェログラフィーのIs値は、潤滑状態が厳しいの乗でした。摩耗粒子の形態で比較的多く観察された粒子は、潤滑状態が正常な場合に発生する摩耗粒子、異物の噛み込みにより発生する切削粒子でした。これらの摩耗粒子が観察された場合、潤滑部で発生している摩耗形態は、正常なマイルド摩耗と異物による切削摩耗であることが分かります。切削摩耗は、他の摩耗形態に比較して摩耗進行速度が速く注意が必要で、定期的なトライボ診断による状態監視が必要と考えます。切削摩耗の原因となる混入異物が残留している場合、この異物により切削摩耗が継続して発生する可能性があります。Iカップリング発光分光分析供試のディーゼルエンジン油を分析した結果、検出された金属元素は、SOAPの結果表に示すように、鉄、鉛、銅、錫、リン、亜鉛、カルシウム、アルミニウム、ケイ素、ナトリウム、マグネシウム、ホウ素が検出されました。これらの検出された金属元素から発生箇所を推定すると鉄、鉛、銅、錫・エンジン部品リン、亜鉛、カルシウム、マグネシウム、ホウ素・オイル添加剤アルミニウム、ケイ素、ナトリウム・外部混入異物であると思われます。このうち、機械部品が摩耗したと思われる元素はのグループです。計数汚染度計数汚染度はNAS級以上と汚染されていました。フィルタ表面の異物観察で金属片、すす、鉄錆、砂等が観察されたことから、汚染度が高い要因は、摩耗、エンジンオイルの反応生成物、そして外部混入異物の影響と思われます。粒度分布粒度分布は.～μmの範囲にあり、.μmにピークが確認されました。水分はppmと当社推奨の管理限界値を超えていました。今後、水分の影響でエンジン内部に錆が発生し、その影響で摩耗が発生する懸念があります。
報告№109-09136 報告№112-00135 | 分析№109-001160 分析№112-000555 | 112-000555 | グリースの黒化の原因は、一般に、グリース自体が劣化して黒化する場合と、潤滑部の摩耗による場合、そして外部から異物が混入して黒化する場合に大別できます。本試料の場合、上記の通りのいずれに該当するのかを、グリース劣化と、摩耗発生、そして外部混入異物の有無により調査しました。調査の結果、グリースは劣化しておらず正常でしたが、グリース中の鉄濃度が極めて高く、また、グリースに添加剤として入っているリン、亜鉛、そして、外部から混入したと推定されるカルシウムとナトリウムが検出されました。検出された元素のうち、添加剤成分のリンと亜鉛は、通常、極圧添加材と酸化防止剤、油性向上剤として使用されるもので、特に、リン系添加剤は、厳しい接触が発生した場合に摩擦面を保護するリン化鉄の硬い皮膜を形成させる、いわゆる極圧剤としての働きがあります。リン化鉄の皮膜は、非常に硬いのが特徴ですが、一方では繰り返し生じる接触によりリン化鉄の皮膜が剥離して摩耗粉となりやすいことから、今回検出された鉄とリン、そして亜鉛はこのメカニズムにより発生したと思われます。リン化鉄の皮膜は、剥離して摩耗粒子となりますが、摩耗粒子の色は黒褐色であることから、黒化の主原因は、潤滑部に厳しい潤滑状態が存在し、摩擦面が高温になって添加剤が効果を発揮して極圧皮膜を形成し、その極圧皮膜が剥離して摩耗粒子になったためと思われました。フェログラフィー摩耗粒子の形態で比較的多く観察された粒子は、潤滑状態が正常な場合に発生する摩耗粒子金属接触が厳しく、且つ、摩擦熱が高い場合に発生する黒錆でした。これらの摩耗粒子が観察された場合、潤滑部で発生している摩耗形態は、正常なマイルド摩耗潤滑状態がやや厳しい凝着摩耗であることが分かります。Iカップリング発光分光分析【SOAP-T】検出された金属元素は、SOAP-Tの結果表に示すように、鉄、鉛、ニッケル、錫、リン、亜鉛、カルシウム、アルミニウム、ナトリウムでした。これらの検出された金属元素から発生箇所を推定すると鉄、鉛、ニッケル、錫・軸受等リン、亜鉛、カルシウム、アルミニウム、ナトリウム・添加剤・増ちょう剤等であると思われます。このうち、機械部品が摩耗したと思われる元素はのグループです。鉄が比較的多く検出されたことから、軸受軌道面の摩耗が発生していると推定されます。グリースの物理的性状IRの結果、新油に比較してスペクトルに大きな変化はなく、さらに油劣化の兆候を示すカルボン酸の吸収が確認されていないことから、良好と判断します。
報告№109-09136 報告№111-00119 | 分析№109-001160 分析№111-000626 | 111-000626 | 潤滑油および対象設備は継続使用可能な状態にあると判断します。前回に比較してSOAP／D－SOAPの結果で、鉄濃度に変化はなく、異常摩耗の早期発見パラメータであるフェログラフィーのIs値が.と良好でした。前回に比較して計数汚染度はNAS級からNAS級にランク減少し、良好でした。前回同様に粘度、水分、全酸価、IRの各データは良好でした。分析結果は良好と判断します。粘度粘度はmm/sと新油値.mm/sに比較して、粘度変化率は-.％で、当社推奨の管理限界値である±％以内にあり、良好と判断します。水分は.ppmと当社推奨の管理限界値の以下であり、良好と判断します。全酸価全酸価は.mgKOH/gと当社推奨の管理限界値.mgKOH/g以下であり、良好と判断します。IRIRの結果、油劣化の兆候を示すカルボン酸の吸収が確認されていないことから、良好と判断します。は良好と判断します。計数汚染度計数汚染度はNAS級と当社推奨の管理限界値のNAS級以内であり、良好と判断します。重量汚染度は.mg/mlと当社推奨の管理限界値のmg/ml以内であり、良好と判断します。機器の潤滑状態機器の潤滑状態は正常と判断します。SOAPSOAPの結果、ニッケルがppm検出されました。D－SOAPD－SOAPの結果、錫が、外部から混入したと思われるナトリウムが検出されました。フェログラフィー異常摩耗の早期発見パラメータであるフェログラフィーのIs値が.と良好の範囲にあり、潤滑状態は正常と判断します。
報告№109-09136 報告№111-00266 | 分析№109-001160 分析№111-001262 | 111-001262 | 潤滑油は継続使用可能な状態にあると判断します。粘度、全酸価、IR、RBOTの各データは良好でした。油の余寿命は、使用油の使用期間または使用時間が不明であったため、ご依頼の油の余寿命に関する検討は行えませんでした。ただし、分析の結果で新油値がminであったことから、使用期間を仮にヶ月間と仮定すれば余寿命は十二分にあると言えます。可能であれば、使用期間、あるいは使用時間の情報をご提供下さい。水分は良好でした。
報告№109-09050 報告№109-09050 | 分析№109-000512 分析№109-000512 | 109-000512 | 分析の結果、摩耗粒子診断で異常摩耗の早期発見パラメータであるIs値がの乗と継続使用可能な範囲にありましたが、確認された摩耗粒子の形態にフリクションポリマが確認されたことから今後の潤滑油の特性変化に注意を払う必要があると思われました。フリクションポリマは、タービン油が軸受摺動面で高圧下に押し込められ、高圧状態になると同時に、圧縮熱も発生して高温状態にもなり、その結果、潤滑油が重合して発生することが知られています。そのため、高温高圧状態の解消がなされなければ、潤滑油は劣化する場合があります。今回の採油で、潤滑油は分の以上が入れ替わっていると思われますが、高圧・高温の箇所が解消されなければ、潤滑油を入れ替えても潤滑油の劣化が進行する場合があります。油の劣化状況を確認するために、定期的に分析を実施されることを推奨します。本試料は、前回更油から約ヶ月経過していますが、このヶ月間で顕著な劣化の進行が確認されていないことから、次回採油時期はヶ月周期で実施されている次回定期点検の際に実施することを推奨します。特性低下全ての項目が良好の範囲にあったことから、特性低下は認められず良好と判断します。粘度は良好と判断します。粘度は.mm/sと新油値.mm/sに比較して、粘度変化率は-.％で、当社推奨の管理限界値である±％以内にあり、良好と判断します。全酸価は良好と判断します。全酸価は.mgKOH/gと新油値.mgKOH/gに比較して変化がないことから、良好と判断します。酸化安定度の結果、良好と判断します。酸化安定度はminと当社推奨の管理限界値のmin以上であり、良好と判断します。汚染は良好と判断します。水分は良好と判断します。水分はppmと当社推奨の管理限界値の以下であり、良好と判断します。摩耗局部的に高圧・高温となる場合に発生するフリクションポリマがやや多く観察されました。油中の摩耗粒子は、局部的に高圧・高温となる場合に発生するフリクションポリマがやや多く観察されました。摩耗粒子診断で異常摩耗の早期発見パラメータであるIs値がの乗と継続使用可能な範囲にありますが、確認された摩耗粒子の形態に注意が必要な点が確認されました。油中の摩耗粒子は、局部的に高圧・高温となる場合に発生するフリクションポリマがやや多く観察されたことから、局部的に高圧・高温の箇所が発生していることが確認されたため、今後は油劣化の進行状況の把握が必要です。
報告№109-09224 報告№109-09224 | 分析№109-001687 分析№109-001687 | 109-001687 | 濾過前の試料油を分析した結果、摩耗粒子の形態観察で金属接触が厳しい場合に発生するシビア粒子が観察されました。フィルタ表面の異物観察で球状粒子、鉄錆、砂等が多く観察されました。・軸受の摩耗軸受摺動部や鉄系材料同士が接触し摩耗する箇所、例えばラビリンス、軸受支持部、油用ポンプ内部などで局部的に厳しい金属接触が発生している可能性があります。今後、更に摩耗が進行することが懸念されます。・球状粒子観察された摩耗粒子の中でも球状粒子は、異常摩耗の兆候を示す形態のパラメータです。この摩耗粒子が発生する場合、摩耗の進行に注意が必要です。球状粒子の発生原因は、一般に、）溶接工事、溶接作業などによる溶接スパッタの混入）電食による発生）厳しい金属接触による摩耗が考えられます。球状粒子の発生原因が、）の溶接スパッタの混入であれば、今後増加しないと思われます。しかし、）、）が考えられる場合は、原因を取り除かなければ球状粒子は増加すると考えられます。・汚染度の増加フィルタ表面の異物観察で鉄錆、砂等が観察されたため、汚染度が増加した要因は、摩耗による粒子の増加、外部から混入したと思われる異物によるものと考えられます。これらの障害発生に対する弊害を勘案の上、予防処置として運転再開後ヶ月以内に再度分析を実施し、この球状粒子の増加の有無を確認されることを推奨します。また、念のため、主機の起動時、停止時の温度チャートから軸受温度に微妙な変化がないかを確認されることを併せて推奨します。尚、補給によりRBOTが前回に比較してmin上昇していますので、今後は今回のRBOT値によりデータ管理を行います。
報告№109-09136 報告№111-00661 | 分析№109-001160 分析№111-003316 | 111-003316 | 潤滑油は継続続使用可能な状態にあると判断します。但し、消泡性能が低下していることから、以下の対策を推奨します。追加分析消泡性能が低下した場合、ギヤ歯面での油膜形成に影響が出て摩耗の発生が進展することがありますので、フェログラフィーおよびSOAP-Tを追加して摩耗により発生する油中金属濃度や潤滑状態を確認することを推奨します。泡立ち試験泡立ち試験の結果は、一般的には消泡性能が低下していると判断できる値の-でしたが、前回同様に新油値の-であるのに比較して高い値であったことから、消泡性能が低下していることが分かりました。今後の使用状況によっては油の酸化劣化が進行したり、ギヤ歯面およびベアリング軌道面で油膜切れが発生したりする場合があるため、消泡剤の添加による消泡性能の改善など何らかの対応が必要になると思われます。分析結果泡立ち試験の結果、消泡性能が低下していました。粘度粘度は.mm/sと新油値mm/sに比較して、粘度変化率は-％で、当社推奨の管理限界値である±％以内にあり、良好と判断します。泡立ち試験泡立ち試験は-と新油値と同レベルにありました。水分はppmと当社推奨の管理限界値の以下であり、良好と判断します。全酸価全酸価は.mgKOH/gと新油値.mgKOH/gに比較して高いものの、IRの結果で油劣化の兆候を示すカルボン酸の吸収が確認されていないことから、良好と判断します。
報告№109-09136 報告№113-00055 | 分析№109-001160 分析№113-000188 | 113-000188 | グリースグリースの酸化劣化はありませんが、ちょう度の低下が確認されました。また、IRの結果、異種グリースの混入、またはグリース名の誤りなどが考えられます。軸受は継続使用可能な状態にあると判断します。但し、将来的な摩耗進行の有無を確認するためにも傾向監視を継続することが有効です。異種グリースの混入およびグリース名の確認分析データから新グリースと一致しないデータが確認されたことから、異種グリースの混入またはグリース名が違っている可能性があります。グリースは設備の条件にあった適正な性能のものを使用することが重要であるため、異種グリースの混入の有無、グリース名を再確認することを推奨します。新グリース入替または適時給脂ちょう度の低下がみられ、グリースが硬化していることが確認されました。硬化したグリースを使用した場合、油分の流動性がなくなり、軸受等で良好な油膜が保持されにくくなる可能性があるため、新グリースの入替または適時給脂を推奨します。定期的な分析定期的に分析を実施することにより、データの変化から異常の兆候を早期に発見することが可能となります。また、今回は対象設備の初回分析であるため、あと最低でも回分析を実施し、分析データの変化を確認することを推奨します。尚、SOAP-Tの鉄濃度が比較的高く、今後凝着摩耗の進行が懸念されるため、出来るだけ早めに回目の分析を実施することを推奨します。グリースの物理的性状グリースの酸化劣化はありませんが、ちょう度は当社推奨の管理限界値を超え、IRで新グリースと使用グリースのスペクトルパターンは一致していない箇所が確認されました。ちょう度ちょう度は、と当社推奨の管理下限値のより低くなっており、グリースが硬化していることが分かりました。滴点滴点は、と新グリース値に比較して変化はなく、良好と判断します。酸価・IR酸価劣化の進行度は、酸価およびIRの結果から総合的に判断します。酸価は、mgKOH/gと新グリース値.mgKOH/gに比較すると高い値でしたが、IRの結果から、グリースの酸化劣化の兆候を示すカルボン酸の吸収が確認されないことから、酸化劣化はしていないと判断します。しかし、IRチャートの結果、新グリースと使用グリースのスペクトルパターンは一致していない箇所が確認されました。水分は、ppmと新グリース値のppm以下にあり、良好と判断します。はフェログラフィーおよびSOAP-Tの結果から総合的に判断した結果、継続使用は可能ですが、機器の機能を確認するためにも傾向管理が有用と考えます。フェログラフィー【定性分析：摩耗粒子および摩耗形態観察】観察された代表的な摩耗粒子は、以下の通りでした。黒錆・潤滑状態がやや厳しい凝着摩耗により発生。金属接触が厳しく、且つ、高い摩擦熱が発生していると考えられます。黒錆は、凝着摩耗に分類されます。この摩耗粒子は、軌道面で凝着、破断を繰り返し、この過程で生じる移着粒子が成長して摩耗粒子となります。そのため、軌道面では局部的に油膜切れが発生していることを示しています。この状態が継続した場合、摩耗粒子のサイズは徐々に大型化していき、設備の損傷に至る場合がありますので、傾向監視が必要です。Iカップリング発光分光分析【SOAP-T】検出された金属元素から発生箇所を推定すると、以下の通りでした。鉄、銅・軸受等錫、リン、亜鉛、カルシウム、バリウム、ケイ素、ナトリウム、マグネシウム・添加剤、増ちょう剤、外部混入異物銅が比較的高い値でした。保持器が銅合金であれば、保持器が摩耗したものである可能性が高いと考えられます。錫が検出されています。通常、錫は軸受等から発生することが多いですが、以下表に示すとおり、ご提供いただいた新グリースのSOAP-Tで錫が検出されたことから、給脂したグリースに元々含まれていた可能性が高いと考えられます。
報告№104-6031 | 分析№104-00467 | 104-00467 | 精点Aを実施した結果、軸受メタルの摩耗が確認されました。正常な潤滑状態では見られないデータであり、明らかに潤滑状態がやや厳しい側にあります。摩耗の形態などのデータから、厳しい潤滑状態になっているのは、起動時・或いは停止時の周速の遅いところで油膜が薄くなり摩耗していると思われます。現在のところ、軸受は継続使用可能な範囲にありますが、今後の摩耗状況を把握するため、傾向監視が必要と判断します。軸受表面の粗さをsとするとその分ののμmに到達する錫濃度はppmであり、このことと、前回から今回分析までの間に更油や油の補充を実施していないと仮定すれば、摩耗の進行速度は比較的遅い事がわかります。従って、継続使用可能な状況にあると判断できます。但し、金属接触が厳しく、且つ、摩擦熱が高い場合に発生する黒錆が多く観察されており、摩耗が進行する場合もありますので、可能であれば濾過を実施すると共に、～ヶ月以内に精点Bを実施し、汚染状況及び摩耗の進行状況を確認されることを推奨します。これらのことは、計数汚染度がNAS級以上、重量汚染度がmg/mlと当社推奨の管理限界値を超えていたこと異常摩耗の早期発見パラメータであるフェログラフィーのIs値が、の乗とやや高く、摩耗粒子形態観察で、異物の噛み込み、金属表面の微小突起により発生する切削粒子、金属接触が厳しい場合に発生するシビア粒子、金属接触が厳しく、且つ、摩擦熱が高い場合に発生する黒錆が多く観察されたことD－SOAPで、鉄がppm、オイルリングの主成分である銅がppm、メタルの主成分である錫が検出されたこと以上のことから判断しました。
報告№103-4511 | 分析№103-00727 | 103-00727 | 本試験は、平成年頃から電動サーボモータで異音が発生しており、平成年月に分解点検を実施したところ、テーパーコロベアリングの著しい摩耗を発見したため、その部分に付着していたグリースを分析して、摩耗によって出来た窪みであるかを確認するために、分析を実施しました。分析の結果、摩耗粒子形態観察で転がり疲労による摩耗粒子が見られました。又、ベアリングの主成分である鉄がSOAPでppm、D－SOAPでppm検出されていることから、ベアリングの摩耗が進行したことが確認されました。このことから、ベアリング軌道面にできた窪みは、軌道面の摩耗により出来たものと考えられました。このことを確認するためには、ベアリング軌道面を直接観察するか、或いは、ベアリングの軌道面のレプリカ採取による観察が必要です。これらのことは、摩耗粒子形態観察の結果、疲労摩耗粒子であるラミナー・チャンクが見られ、ベアリングの主成分である鉄が、SOAPでppm、D－SOAPでppm検出されたことから判断しました。
報告№104-0031 | 分析№104-00293 | 104-00293 | 分析の結果、僅かに摩耗の進行が確認されますが、継続使用可能な状態にあると判断します。このことは、計数汚染度が前回のNAS級からNAS級、重量汚染度が.mg/mlからmg/mlに増加したことD-SOAPの鉄濃度が検出されたこと摩耗粒子の形態観察の結果、前回同様数μmサイズの鉄系摩耗粒子がみられたこと以上のことから判断しました。尚、計数汚染度の粒子数を詳細に見ると～μmレンジだけが増加傾向を示していますが、D-SOAPの結果、油の添加剤成分のマグネシウムが検出されたことから、～μmサイズの粒子が増加した要因は、油の添加剤成分のマグネシウムが析出したためと考えられました。
報告№108-5071 報告№110-00682 | 分析№108-02721 分析№110-003172 | 110-003172 | 障害予防を目的に以下の対策を推奨します。更油粘度が低下していたことから、今後適正な粘度範囲で使用していない場合、ギヤ歯面やベアリング軌道面で油膜切れが発生し、摩耗が進行することが懸念されるため、更油を推奨します。追加分析消泡性能が低下した場合、ギヤ歯面での油膜形成に影響が出て摩耗の発生が進展することがあります。今後は消泡性能低下の影響により摩耗が進展する可能性がありますので、フェログラフィーおよびSOAPを追加することを推奨します。分析結果粘度が当社推奨の管理限界値を超えていました。泡立ち試験の結果、消泡性能が低下していることが確認されました。粘度粘度は.mm/sと新油値mm/sに比較して、粘度変化率は-.％で、当社推奨の管理限界値である±％を超えていました。泡立ち試験泡立ち試験は-と新油に比較して高い値でした。水分はppmと当社推奨の管理限界値の以下であり、良好と判断します。全酸価全酸価はmgKOH/gと新油値mgKOH/g以下にあり、良好と判断します。
報告№103-6128 | 分析№103-02237 | 103-02237 | 精点Aを実施した結果、摩耗は安定していると判断します。これらのことは、前回に比較して、計数汚染度はランク減少し、SOAP／D-SOAPの鉄及び錫濃度に大きな変化がなく、異常摩耗の早期発見パラメータであるフェログラフィーのIs値が、.からのマイナス乗に減少したこと以上のことから判断しました。
報告№109-09227 報告№109-09227 既報では、軸受の交換を推奨した４号ロール№３のＩｓ値は１０の８乗でしたが、本軸受はこの値に比較して４桁低い１０の４乗であり、軸受としては継続使用可能な範囲にあると考えられます。 | 分析№109-001691 分析№109-001691 | 109-001691 | トライボ診断を実施し、、汚染度、潤滑状態を確認する。採油について今回の採油は、対象設備停止中にドレンプラグから実施しているため、別紙油中粒子の沈降の影響に示すように、沈降の影響を受けて分析データが高濃度に出る可能性があります。今回の分析は、以上のことを踏まえて結果を検討します。軸受の潤滑状態分析の結果、観察された摩耗粒子の多くは、前回同様にフレッティングにより発生する赤錆と疲労摩耗粒子でした。これらの摩耗粒子を数値化し異常摩耗の早期発見パラメータのIs値として求めたところ、その値はの乗と変化がないことが分かりました。但し、SOAP／D－SOAPの鉄濃度が増加し、フレッティングにより発生した赤錆や疲労摩耗粒子が多く観察されています。今後、これらの赤錆が軸受軌道面に噛み込み、噛み込み傷が起点となって、転がり軸受の寿命の指標となるフレーキングに進展することが懸念されます。定期的に分析を実施し、摩耗の進行状態を監視しながら、軸受を使用されることを推奨します。次回分析の時期を理論的に求めたところ、最短で約時間となりました。この時間は、油中汚染物が均一になるために必要とする時間であり、この時間を経過すれば、再分析の結果から状態の傾向を確認することが可能となりますので、これを参考に次回分析時期を検討されることを推奨します。計数汚染度がNAS級と当社推奨の管理限界値に到達し、重量汚染度がmg/mlと汚染されています。を示す粘度、水分、全酸価、IRの各データは良好の範囲にあることから、この油は継続使用可能と判断します。
報告№104-4036 報告№104-4036 | 分析№104-02015 分析№104-02015 | 104-02015 | 送風機の軸受は、今後の運転時間や運転状況が、特に変化のない運転であれば、少なくとも年間は継続使用可能な状態にあると判断します。これらのことは、以下の結果から判断しました。計数汚染度がNAS級と当社推奨の管理限界値以内にあった。SOAP／D-SOAPの結果、軸受メタルの主成分である錫が検出されなかった。異常摩耗の早期発見パラメータであるフェログラフィーのIs値がのマイナス乗と良好の範囲にあった。本試料油は継続使用可能な状態にあると判断します。粘度は良好と判断します。粘度は.mm/sでした。油名が不明であるため判定できないものの、仮にVGの粘度グレードの潤滑油を使用することになっていたとしますと、本データはVGの規格値内にありますので、良好と判断できます。尚、軸受に異常が確認されなかったことからも、VGを使用できることが確認できています。水分は良好と判断します。水分はppmと当社推奨の管理限界値の以下にあり、良好と判断します。全酸価は良好と判断します。全酸価は.mgKOH/gでした。全酸価は新油値との比較により判定しますが、油名が不明であるため、新油値との比較による判定はできませんでした。但し、今回データは全酸価の管理基準値が最も厳しい無添加タービン油の管理基準値.mgKOH/g以内にあることから、良好と判断できます。IRは良好と判断します。IRは、下チャートに示すように油劣化の兆候を示すカルボン酸の吸収が確認されていないため良好と判断します。尚、IR法は、新油スペクトルとの比較により劣化を判定するため、油名及び新油をご提供下さい。計数汚染度は良好と判断します。計数汚染度はNAS級と当社推奨の管理限界値のNAS級以内にあり、良好と判断します。重量汚染度は良好と判断します。重量汚染度は.mg/mlと当社推奨の管理限界値のmg/ml以内にあり、良好と判断します。機器の潤滑状態本機器の軸受は、今後の運転時間や運転状況が、特に変化のない運転であれば、少なくとも年間は継続使用可能な状態にあると判断します。SOAPは良好でした。SOAPの結果、軸受メタルの主成分である錫などの金属元素は検出されておらず良好と判断します。D－SOAPは良好でした。D－SOAPの結果、軸受メタルの主成分である錫などの金属元素は検出されておらず良好と判断します。フェログラフィーの結果、潤滑状態は良好と判断します。フェログラフィーの結果、異常摩耗の早期発見パラメータであるIs値がのマイナス乗と良好の範囲にあり、且つ、異常摩耗の兆候を示すシビア粒子等の摩耗粒子がほとんど観察されていないことから、今後の運転時間や運転状況が、特に変化のない運転であれば、軸受は少なくとも年間は継続使用可能な状態にあると判断します。
報告№107-4508 報告№107-6519 | 分析№107-00526 分析№107-00609 | 107-00609 | 分析の結果、前回に比較して、潤滑を示す項目は全て良好でしたが、観察された摩耗粒子には、前回同様に油膜が局部的に破断して発生するμm前後の摩耗粒子が散見され、軸受摺動面では局部的な摩耗が発生していたと推定されました。本試料油は、主機が停止して時間後の水車軸受油槽の点検窓から採油しているため、油中の粒子は時間経過と共に沈降し、粒子濃度が低濃度になっていると思われます。潤滑状態を判断する重要なパラメータとしてのIs値は、油中粒子のμm以上のサイズを数値化しており、本試料油の採油条件では適切に数値化するのが困難で、より正確な潤滑状態の確認を行うには、停止直後に採油するなど、採油条件を再考した上で初期状態を再確認されることを推奨します。
報告№109-09249 報告№112-00273 | 分析№109-001747 分析№112-001109 | 112-001109_date120927 | 潤滑油および軸受は継続使用可能な状態にあると判断します。但し、今後も摩耗の進行を傾向監視するため、以下の対策を推奨します。油槽内の清掃および更油潤滑油が汚染されていることから、油槽内は汚染されていると思われます。更油をする際には、油槽内を清掃し、更油する新油もNAS級程度の清浄な潤滑油を更油することを推奨します。定期的な分析凝着摩耗の進行を監視するため、定期的に分析を実施し、分析データによる摩耗の進行状況を確認することを推奨します。軸受メタルの情報提供本設備がすべり軸受である場合、今後軸受メタルの摩耗が進行すると、摩耗程度を評価する必要がありますので、次回分析時には、メタルサイズ、回転数、直近のメタル交換からの運転時間をお知らせください。はフェログラフィーおよびSOAP／D-SOAPの結果から総合的に判断した結果、やや厳しい状態にあると考えられます。フェログラフィー【定量分析：Is値】Is値は異常摩耗の早期発見パラメータのつで、摩耗粒子を定量化するために用います。今回のIs値はの乗とやや高い値でした。フェログラフィー【定性分析：摩耗粒子および摩耗形態観察】分析結果から比較的多く観察された粒子は、以下の通りでした。正常な摩耗粒子・潤滑状態が正常なマイルド摩耗により発生。シビア粒子・潤滑状態がやや厳しい凝着摩耗により発生。金属潤滑部が局部的に油膜切れを起していると考えられます。Iカップリング発光分光分析【SOAP／D-SOAP】検出された金属元素から発生箇所を推定すると、以下の通りでした。鉄、鉛、銅、アンチモン、錫、亜鉛・軸受等カルシウム、バリウム、ケイ素、ナトリウム・外部混入異物水分は良好でした。汚染粒子数・汚染度物重量汚染粒子数はNAS級とやや高く、汚染度物重量はmg/mlと当社推奨の管理限界値を超えていました。金属濃度で軸受メタルの主成分である錫、鉄、アンチモンが比較的高い値であり、フィルタ表面の異物観察で粘ちょう物、金属片、鉄錆、砂等が観察されたことから、汚染度が高い要因は、摩耗とスラッジ、そして外部混入異物の影響と思われます。．粘度、全酸価、酸化安定度、有機物・有機化合物の各データは良好でした。分析結果特性低下特性低下に係るパラメータの分析結果は良好と判断します。粘度粘度はmm/sと新油値mm/sに対する粘度変化率は-％で、当社推奨の管理限界値である±％以内にあり、良好と判断します。全酸価添加油の全酸価は、油メーカによって初期値が違うため統一した管理基準を設定するのが困難であることから、当社では管理限界値を設定しておらず、新油分析値との比較及び他の分析項目の結果より全酸価の状態判断を行います。その結果、全酸価は.mgKOH/gと新油値.mgKOH/g以下にあることから、良好と判断します。酸化安定度酸化安定度はminであり、当社推奨の管理限界値のmin以上であることから良好と判断します。有機物・有機化合物有機物・有機化合物は、IRチャートによる新油分析値との比較の結果、cm-付近に劣化の兆候を示すカルボン酸の吸収が確認されていないことから、良好と判断します。色相はLでした。汚染に係るパラメータの分析結果は、汚染粒子数はやや高く、汚染度物重量は当社推奨の管理限界値を超えていました。水分はppmであり、当社推奨の管理限界値の以下であることから良好と判断します。汚染粒子数はNAS級であり、当社推奨の管理限界値のNAS級以下であるものの、やや高い値でした。汚染度物重量はmg/mlであり、当社推奨の管理限界値のmg/mlを超えていました。摩耗フェログラフィーによる摩耗粒子の観察の結果、潤滑状態が正常な場合に発生する摩耗粒子、金属潤滑部が局部的に油膜切れを起して発生するシビア粒子が比較的多く観察されました。異常摩耗の早期発見パラメータであるフェログラフィーのIs値がの乗とやや高く、摩耗粒子の形態観察の結果、潤滑状態が正常な場合に発生する摩耗粒子、金属潤滑部が局部的に油膜切れを起して発生するシビア粒子が比較的多く観察されました。金属濃度SOAP法により金属濃度を測定した結果、潤滑箇所で発生する金属接触によって検出される錫がppm、外部から混入したと思われるバリウムがppm、ケイ素がppm検出されました。金属濃度酸溶解法により金属濃度を測定した結果、潤滑箇所で発生する金属接触によって検出される鉄が、鉛が、銅が、アンチモンが.ppm、錫がppm、亜鉛が、外部から混入したと思われるカルシウムが、バリウムが、ナトリウムが検出されました。
報告№107-4543 報告№107-6562 | 分析№107-02132 分析№107-02281 | 107-02281 | トライボ診断の結果、粘度を除く項目は良好でした。粘度は、新油値のmm/sに比較し変化率が-.％のmm/sとなっており、当社推奨の管理限界値である±％を超えていました。IRの結果、異種油の混入や劣化の進行が確認されなかったことから、粘度の低下は、潤滑油の製造ロットによる差異、または、潤滑油の分子がせん断作用を受け粘度が低下したことなどが考えられます。現在のところ、本試料油は継続使用可能な状態にありますが、定期的に分析を実施し、粘度の低下および油の劣化の進行状況を確認することを推奨します。尚、補充用として○○WFに保管している新油がありましたら、ml程度ご提供下さい。新油の粘度をチェックいたします。粘度が当社推奨の管理限界値を超えていました。粘度は当社推奨の管理限界値を超えていました。粘度はmm/sと新油値mm/sに比較して、粘度変化率は-.％で、当社推奨の管理限界値である±％を超えていました。粘度はmm/sでした。粘度はmm/sでした。粘度指数はでした。粘度指数はでした。水分は良好。水分は.ppmと当社推奨の管理限界値の以下であり、良好と判断します。全酸価は良好。全酸価は.mgKOH/gと新油値.mgKOH/gに比較して高いものの、IRの結果で、新油との差異は確認されず、且つ、劣化の兆候も確認されなかったことから、良好と判断します。
報告№109-09136 報告№112-00683 | 分析№109-001160 分析№112-003152 | 112-003152 | 油の劣化は確認されていないものの、汚染度が高いことから、に対策を示します。減速機減速機は継続使用可能な状態にあると判断します。但し、将来的な摩耗進行の有無を確認するためにも傾向監視を継続することが有効です。濾過油中の汚染度が高いことから、摩耗粒子や異物等がギヤ歯面や軸受軌道面に噛み込むことによる摩耗の進行が懸念されるため、濾過を推奨します。定期的な分析および分析周期の検討定期的に分析を実施することにより、データの微小な変化から異常の兆候を早期に発見することが可能となります。今後、寿命予測を行うには、今回データを含め少なくとも回の分析データが必要となります。当該機は、年間稼働率が低いことから、採油の機会を検討するのは難しいところがありますが、あと最低でも回分析を実施し、寿命予測を行うと共に分析周期を検討することを推奨します。減速機の摩耗状態フェログラフィーおよびSOAP-Tのデータから総合的に解析した結果、減速機は健全であり、継続使用可能と評価できますが、引続き減速機の機能が保持されていることを確認するためにも、潤滑油診断による傾向管理が有用と考えます。フェログラフィー【定量分析：Is値】Is値は異常摩耗の早期発見パラメータのつで、摩耗程度を定量化するために用います。今回のIs値はの乗と低い値でした。フェログラフィー【定性分析：摩耗粒子および摩耗形態観察】分析結果から比較的多く観察された摩耗粒子は、以下の通りでした。正常な摩耗粒子・潤滑状態が正常なマイルド摩耗により発生。切削粒子・異物や金属表面の微小突起による切削摩耗により発生。シビア粒子・潤滑状態がやや厳しい凝着摩耗により発生。金属潤滑部が局部的に油膜切れを起していると考えられます。疲労摩耗粒子・繰返し応力を受けて発生。観察された摩耗粒子の中でも、切削粒子、シビア粒子は、注意が必要です。減速機で切削摩耗が発生した場合、減速機内部で使用されている転がり軸受が切削摩耗により生じた軌道面の損傷が起点となって、寿命が分の程度に低下することがあることから、切削摩耗には十分注意する必要があります。切削摩耗の発生原因となる混入異物が残留している場合、この異物により切削摩耗が継続して発生する可能性があります。シビア粒子は、凝着摩耗に分類されます。この摩耗粒子は、ギヤ歯面や軌道面で凝着、破断を繰り返し、この過程で生じる移着粒子が成長して摩耗粒子となります。そのため、ギヤ歯面や軌道面では局部的に油膜切れが発生していることを示しています。この状態が継続した場合、摩耗粒子のサイズは徐々に大型化していき、最終的にはギヤおよび軸受の損傷に至る場合があります。Iカップリング発光分光分析【SOAP-T】検出された金属元素から発生箇所を推定すると、以下の通りでした。鉄、鉛、銅、錫、亜鉛・ギヤ、軸受等リン、カルシウム、アルミニウム、ナトリウム・外部混入異物亜鉛を使用した箇所の溶出・摩耗SOAP-Tの結果、亜鉛がppm検出されました。以下のことが想定されました。亜鉛を使用した箇所の溶出・摩耗が発生した異種油が微量混入したの場合、耐食性が低下して腐食に進展することが懸念されます。の場合、ご提供頂いた新油昭和シェルターボTには添加剤として亜鉛は含まれていないことが確認されました。このことから、異種油が微量混入したか、或いは、以前使用していた潤滑油が混ざった可能性が考えられます。計数汚染度、重量汚染度は共に当社推奨の管理限界値に到達していました。計数汚染度計数汚染度は、NAS級と当社推奨の管理限界値NAS級に到達していました。重量汚染度は、mg/mlと当社推奨の管理限界値mg/mlを超えていました。光学顕微鏡写真重量汚染度で濾過したフィルタ表面上の夾雑物を光学顕微鏡で観察した結果、茶褐色の粘ちょう物、金属片、鉄錆、砂等が観察されました。は良好と判断します。粘度粘度は、.mm/sと新油値mm/sに比較して、粘度変化率は+.％で、当社推奨の管理限界値である±％以内であり、良好と判断します。水分は、ppmと当社推奨の管理限界値の以下であり、良好と判断します。酸価は、.mgKOH/gと新油値.mgKOH/gに比較して高いものの、IRで油劣化の兆候を示すカルボン酸の吸収ピークが確認されていないことから、良好と判断します。IRIRチャートの結果、新油と使用油のスペクトルパターンはほぼ一致し、また、油劣化の兆候を示すカルボン酸の吸収ピークが確認されていないことから、良好と判断します。
報告№106-6023 報告№106-4556 | 分析№106-00388 分析№106-01833 | 106-01833 | トライボ診断の結果、増速機は継続使用可能な状態にあると判断できるものの、スラッジや摩耗粒子の増加が確認されており、ストレーナの目詰まり発生に注意が必要である。分析の結果、前回に比較して重量汚染度がmg/mlから.mg/mlに上昇して高い値を示していた。重量汚染度の上昇原因となっている汚染物は、添加剤成分のモリブデン、マグネシウム、亜鉛、リンがスラッジとして析出し、これに摩耗で発生した鉄、銅などが混合して粘性のあるスラッジになっていると推定された。これらのことは、異常摩耗の早期発見パラメータである潤滑状態指数はの乗とやや高いものの、摩耗の形態はマイルド摩耗と呼ぶ比較的小さな粒子が大勢を占めること計数汚染度は良好の範囲にあるものの、重量汚染度が.mg/mlと高い値を示し、フィルタ表面が茶褐色になっていること油中金属濃度の結果、ギヤやベアリングなどの鉄系材料の摩耗、モリブデン、マグネシウム、亜鉛、リンなどの添加剤の析出が検出されたこと以上のことから判断した。
報告№106-0227 報告№107-0057 | 分析№106-01279 分析№107-00237 | 107-00237 | 濾過前の試料油を分析した結果、摩耗粒子形態観察でフレッティングにより発生したμm未満の赤錆が多く観察された。フレッティングの発生要因は、スラストランナー固定部やスラストメタル台金部の鉄系材料が接合されたり、勘合されたりする部分から発生します。フレッティングによる赤錆が少量発生しても直ちに異常ではありませんが、場合によっては、これらの粒子、赤錆が軸受摺動面に噛み込み、摩耗を進行させる場合があります。これらの障害発生に対する弊害を勘案の上、次年度の分析では赤錆が軸受摺動面に噛み込み摩耗が進行することに注意が必要です。
報告№108-0457 報告№108-0457 | 分析№108-03114 分析№108-03115 | 108-03115 | 、軸受の潤滑状態を確認する。今回の採油は、対象設備の停止中にドレン弁から実施しているため、油循環中に採油した場合に比較し、油中粒子の沈降の影響を受け、分析データが高濃度に出る可能性があります。今回の分析は以上のことを踏まえて結果を検討します。分析の結果、今回の採油が高濃度になっていると思われる対象設備停止中のドレン弁から行われた採油にもかかわらず、全てのデータが良好の範囲にあります。このことから、機器の潤滑状態は正常であり、この油は継続使用可能と判断します。尚、次回の採油は、粒子の沈降の影響を少なくすることが重要であり、そのため油中粒子が均一な分散状態で実施されることを推奨します。
報告№109-09136 報告№113-00216 | 分析№109-001160 分析№113-000839 | 113-000839 | グリースグリースのちょう度は上昇が確認されました。ギヤギヤは継続使用可能な状態にあると判断します。但し、将来的な摩耗進行の有無を確認するためにも傾向監視を継続することが有効です。新グリース入替または適時給脂ちょう度の上昇が確認されたことから、グリースが軟化しており、今後、グリースの漏洩や油膜切れの発生が懸念されるため、新グリース入替または適時給脂を推奨します。定期的な分析今後懸念される疲労摩耗の進行を監視するため、定期的に分析を実施することを推奨します。はフェログラフィーおよびSOAP／D-SOAPの結果から総合的に判断した結果、継続使用は可能ですが、今後の機器の機能を確認するためにも傾向管理が有用と考えます。フェログラフィー【定性分析：摩耗粒子および摩耗形態観察】分析結果から観察された代表的な粒子は、以下の通りでした。疲労摩耗粒子・繰返し応力を受けて発生。Iカップリング発光分光分析【SOAP／D-SOAP】検出された金属元素から発生箇所を推定すると、以下の通りでした。鉄、銅、錫・ギヤ歯面リン、亜鉛、カルシウム、バリウム、アルミニウム、ナトリウム・添加剤、増ちょう剤、外部混入異物D-SOAPで銅が比較的高い値であり、銅を使用した箇所の摩耗が懸念されます。グリースの物理的性状全酸価、IRの各データは、良好でした。尚、滴点は試料量が少なかったため測定できませんでした。ちょう度ちょう度は、と当社推奨の管理上限値を超えており、グリースの軟化が確認されました。
報告№104-0378 報告№105-6031 | 分析№104-02669 分析№105-01030 | 105-01030 | オーバーホールヶ月後に初期試験を実施した結果、摩耗は安定していると判断します。但し、前々回、前回と同様に計数汚染度がNAS級とやや高く、又、摩耗粒子形態観察及び光学顕微鏡写真では外部から混入したと思われる鉄錆・砂が多く観察されました。このことから、今後、これらの異物が軸受摺動面に噛み込み摩耗が進行することが懸念されるため、ヶ月後に精点Bを実施されることを推奨します。これらのことは、計数汚染度が前回と同じくNAS級とやや高いこと異常摩耗の早期発見パラメータであるフェログラフィーのIs値がと良好の範囲にあるものの、摩耗粒子形態観察の結果、外部から混入したと思われる鉄錆が多く観察されたこと以上のことから判断しました。
報告№109-09136 報告№113-00027 | 分析№109-001160 分析№113-000072 | 113-000072 | 濾過前の試料油を分析した結果、摩耗粒子の形態観察で金属接触が厳しい場合に発生するシビア粒子、黒錆が比較的多く観察されました。D-SOAPの結果、前回に比較して鉄が.からに増加していました。摩耗粒子の観察結果から、発生している摩耗形態は凝着摩耗であることがわかりました。観察された摩耗粒子は鉄系材料であることから、軸受摺動部や鉄系材料同士が局部的に接触する箇所、例えばラビリンス、軸受支持部などで発生している可能性が考えられます。これらの障害発生に対する弊害を勘案の上、ヶ月以内に再分析を実施し、汚染度および摩耗の進行状況を確認されることを推奨します。
報告№107-0414 報告№107-0428 | 分析№107-02227 分析№107-02360 | 107-02360 | 分析の結果、全てのデータが良好であることから、本試料油は継続使用可能であり、軸受の潤滑状態も正常と判断します。は良好と判断します。計数汚染度は良好と判断します。計数汚染度はNAS級と当社推奨の管理限界値のNAS級以内にあり、良好と判断します。重量汚染度は良好と判断します。重量汚染度は.mg/mlと当社推奨の管理限界値のmg/ml以内にあり、良好と判断します。機器の潤滑状態機器の潤滑状態は正常と判断します。SOAPは良好と判断します。SOAPの結果、油の添加剤成分であるリンが検出されました。摩耗により発生する鉄および錫は検出されていないことから、良好と判断します。D－SOAPは良好と判断します。D－SOAPの結果、摩耗により発生する鉄および錫は検出されていないことから、良好と判断します。フェログラフィーの結果は良好です。異常摩耗の早期発見パラメータであるフェログラフィーのIs値がのマイナス乗と良好の範囲にあることから、潤滑状態は正常と判断します。
報告№109-09568 報告№109-09568 | 分析№109-003503 分析№109-003503 | 109-003503 | を示す水分、全酸価の各データは良好でした。粘度はmm/sと新油値mm/sに比較して、粘度変化率は-％で、当社推奨の管理限界値である±％以内にあるものの、低下していました。今後、粘度の低下により油膜切れが発生し、金属接触が発生することが懸念されます。泡立ち試験の結果は、-と新油値が-であるのに比較して高い値となっていたことから消泡性能が低下していることが分かりました。潤滑状態の異常の早期発見パラメータである潤滑状態指数は、のマイナス乗と濾過設備のない機器であれば正常な潤滑状態にあると判断できます。・消泡性能の低下消泡性の性能が低下していることが確認されたことから、今後の使用状況によっては油の酸化劣化が進行したり、ギヤ歯面およびベアリング軌道面で油膜切れが発生したりする場合があるため、消泡剤の添加による消泡性能の改善など何らかの対応が必要になると思われます。・潤滑状態濾過設備のない機器であれば正常な潤滑状態にあると判断できますが、当該機の潤滑系にはフィルタが設置されているため、別紙インライン・オフラインフィルタの影響に示すとおり、潤滑状態が異常となり大型の摩耗粒子が発生したとしても、粒子の大部分が捕捉されてしまい正常な潤滑状態にあると誤認してしまう可能性があります。このようなフィルタの影響を考慮に入れたLCインデックスは、摩耗がやや厳しい状態に分類されるの乗領域となりました。フィルタの影響を考慮した潤滑状態指数は、前回のの乗から乗に桁低下し、運転状態が前回と大きな差がなければ、摩耗は安定している状態にあると思われます。結論粘度および消泡性能の低下が確認されたものの、ギヤおよび転がり軸受は、継続続使用可能な状態にあると思われます。尚、今後は障害予防を目的に以下の対策を推奨します。粘度の低下が確認されたことから、早めに更油を推奨します。現在のところ摩耗は安定した状態にあると思われますが、運転条件によっては摩耗の進行が速まる場合も想定されるため、今後は潤滑油の分析に加えてフィルタ付着物の分析を実施し、異常な摩耗状態発生の有無を精密に確認することを推奨します。消泡性能の改善は、添加する消泡剤の効果をテストにより確認する必要がありますので、必要な場合は当社営業担当者までお知らせ下さい。粘度は当社推奨の管理限界値内にあるものの、低下していました。泡立ち試験の結果、消泡性能が低下していることが確認されました。粘度粘度はmm/sと新油値mm/sに比較して、粘度変化率は-％で、当社推奨の管理限界値である±％以内にあるものの、低下していました。粘度粘度は.mm/sでした。粘度指数粘度指数はでした。泡立ち試験泡立ち試験は-と新油に比較して高い値でした。水分は.ppmと当社推奨の管理限界値の以下であり、良好と判断します。全酸価全酸価はmgKOH/gと新油値mgKOH/gに比較して高いものの、IRの結果で油劣化の兆候を示すカルボン酸の吸収が確認されていないことから、良好と判断します。機器の潤滑状態精密な濾過設備がない機器であれば、潤滑状態指数は正常の範囲にあると判断します。潤滑状態指数異常摩耗の早期発見パラメータである潤滑状態指数がのマイナス乗と精密な濾過設備がない機器であれば、潤滑状態指数は正常の範囲にあると判断します。
報告№109-09136 報告№111-00455 | 分析№109-001160 分析№111-002100 | 111-002100 | 潤滑油および減速機は継続使用可能な状態にあると判断します。但し、今後も摩耗の進行を傾向監視するため、以下の対策を推奨します。更油水分の影響により金属表面で腐食摩耗が発生し、発生した鉄錆等の粒子が潤滑部に噛み込み摩耗が進行することがありますので、更油を推奨します。定期的な分析切削摩耗や凝着摩耗の進行を監視するため、定期的に分析を実施し、摩耗の進行状況を確認することを推奨します。フェログラフィー異常摩耗の早期発見パラメータとして摩耗粒子を定量化して評価するフェログラフィーのIs値は、潤滑状態が正常なの乗でした。摩耗粒子の形態で比較的多く観察された粒子は、潤滑状態が正常な場合に発生する摩耗粒子異物の噛み込みにより発生する切削粒子金属潤滑部が局部的に油膜切れを起して発生するシビア粒子局部的に高圧・高温となる場合に発生するフリクションポリマでした。これらの摩耗粒子が観察された場合、潤滑部で発生している摩耗形態は、正常なマイルド摩耗異物による切削摩耗潤滑状態がやや厳しい凝着摩耗であり、そして局部的ではあるものの高圧・高温の箇所が発生していることも分かります。減速機で切削摩耗が発生した場合、減速機内部で使用されている転がり軸受が切削摩耗により生じた軌道面の損傷が起点となって寿命が分の程度に低下することがあることから、切削摩耗には十分注意する必要があります。切削摩耗の発生原因となる混入異物が残留している場合、この異物により切削摩耗が継続して発生する可能性があります。フリクションポリマは、潤滑油がギヤ歯面や軌道面に押し込められ高圧状態になると同時に、圧縮熱により高温状態になった結果、基油自身が重合反応を起こし生成することが知られています。そのため、高圧高温状態の解消がなされなければ、潤滑油の劣化が進行し、粘度上昇に因る潤滑異常に進展する場合があります。電子顕微鏡・X線マイクロアナリシス観察された粒子をSEM・XMAで詳細に分析した結果、粒子には鉄、マンガンが比較的多く含まれており、成分割合から粒子は主にギヤ歯面から発生していると推定できました。Iカップリング発光分光分析供試の潤滑油を分析した結果、検出された金属元素は、SOAP-Tの結果表に示すように、鉄、鉛、銅、錫、リン、亜鉛、カルシウム、バリウム、ケイ素、ナトリウム、マグネシウム、ホウ素でした。検出されたこれらの金属元素から発生箇所を推定すると鉄、鉛、銅、錫・ギヤ・軸受等リン、亜鉛、カルシウム、マグネシウム、ホウ素・オイル添加剤バリウム、ケイ素、ナトリウム・外部混入異物であると思われます。このうち、機械部品が摩耗したと思われる元素はのグループです。バックラッシご提供いただいた減速機に関する情報から遊星歯車機構であることが分かりました。遊星歯車は、別紙遊星歯車機構の構造例に示す通り、太陽歯車、内歯車、そして遊星歯車から構成されています。遊星歯車の数は、～個程度が一般的です。仮に個とした場合、遊星歯車と内歯車、遊星歯車と太陽歯車の接触点は合計で箇所となります。今回の情報から、遊星歯車の数が不明でしたので遊星歯車の数をと仮定し、この部分のバックラッシを求めました。その結果、接触点箇所で平均的に摩耗が発生していたと仮定した場合、バックラッシの増加量は分解点検から時間で.μmと推定されました。また、最も厳しい状態である摩耗が接触点点に集中していたと仮定した場合は、.μmと推定されました。バックラッシ増加分の上限値は、メーカにより差異はあるものの、当社の推奨するバックラッシは、一般に推奨されるμmを管理目安にしています。この値に比較して十分に小さい値です。計数汚染度は良好でした。水分はppmと当社推奨の管理限界値を超えていました。今後、水分の影響で減速機内部に錆が発生し、その影響で摩耗が発生する懸念があります。
報告№109-09094 報告№111-00372 | 分析№109-000870 分析№111-001707 | 111-001707 | 有機物・有機化合物試験で検出されたピークには新油と異なるピークが確認されました。尚、RBOTがminと新油値のminに比較してmin減少していました。このまま継続使用した場合、この減少傾向から限界値に到達するのは、別紙図RBOTの減少傾向に示すように年月と推定されました。残りの継続使用期間は、約ヶ月であると予測されます。潤滑油は継続使用可能な状態にありますが、残りの継続使用期間が約ヶ月と定検周期のヶ月を下回っており、更油を計画されることを推奨します。IRの結果で新油と異なるピークが検出されたことから、油名が違うか、或いは、異種油が混入した可能性が考えられますので、確認する必要があります。≪状態監視とパラメータ≫分析の目的および各分析のパラメータは以下の通りです。特性低下目的：油の分析結果から、や劣化傾向ならびに添加剤の消耗程度、残存寿命などを確認する。粘度JISK全酸価JISK赤外線吸収スペクトルJISK酸化安定度試験JISK汚染目的：油の分析結果から、砂塵あるいは水・異種油などによるや、異物混入の有無を確認する。水分JISK計数汚染度JISB重量汚染度JISB光学顕微鏡観察摩耗目的：油中の摩耗粒子を分析する事により、回転・摺動部の潤滑状態、摩耗劣化の程度、余寿命などを解析する。摩耗診断電子顕微鏡観察JISKX線マイクロアナリシス油中金属濃度JISK≪分析結果≫特性低下粘度：良好粘度値mm/sの新油値mm/sに対する変化率は+％であり、当社推奨の管理限界値±％以内に留まっています。全酸価：良好全酸価.mgKOH/gは新油値の.mgKOH/g以内にあることから問題は無いと判断します。赤外線吸収スペクトル：良好酸化安定度試験：良好酸化安定度試験の結果、数値minは当社推奨の管理限界値min以上に留まっており、現時点での使用は可能と判断します。汚染水分：良好水分値は当社推奨の管理限界値以内に留まっています。計数汚染度：今回は実施していません。重量汚染度：今回は実施していません。光学顕微鏡観察：今回は実施していません。摩耗摩耗診断電子顕微鏡観察・X線マイクロアナリシス：今回は実施していません。油中金属濃度：今回は実施していません。
報告№108-0374 報告№108-0374 | 分析№108-02489 分析№108-02489 | 108-02489 | 油中粒子数による検討濾過前の試料油を分析した結果、計数汚染度がNAS級と良好の範囲にあるものの、前回のNAS級に比較してランク上昇しています。検討の結果、潤滑状態は良好な潤滑状態である流体潤滑と局部的な金属接触が混在する混合潤滑の初期にあるという結果になります。摩耗粒子の観察濾過前の試料油を分析した結果、摩耗粒子の形態観察で前回と同様に銅合金がやや多く観察され、異物の噛み込みより発生した切削粒子も観察されています。）銅を使用した箇所の摩耗銅を使用した箇所の摩耗は、以下のことが考えられます。【】冷却用蛇管にフィンがついていた場合、振動により脱落する。【】冷却用蛇管と留め具が振動により摩耗する。観察された銅合金は、【】および【】の両方が考えられます。但し、前回に比較して粒子サイズは小さく、SOAP／D－SOAPの銅濃度の増加量は極僅かであり、摩耗の進行はほとんど進行してないと判断します。）切削粒子砂等の硬い異物の噛み込みにより発生した切削粒子が観察されており、今後さらに進行することが懸念されました。この粒子が発生する摩耗形態である切削摩耗は、摩耗速度が速く注意が必要です。）汚染度の増加フィルタ表面の異物観察で金属片、鉄錆、砂等が観察され、中にはμmを超える金属片が観察されたことから、汚染度が増加した要因は、摩耗粒子および外部から混入したと思われる異物によるものと考えられます。これらの障害発生に対する弊害を勘案の上、ヶ月以内に再度分析を実施し、汚染度及び摩耗の進行状況を確認することを推奨します。
報告№109-09136 報告№114-00213 | 分析№109-001160 分析№114-000706 | 114-000706 | 分析の結果、計数汚染度はNAS級以上と当社推奨の管理限界値を超えています。今後、油中の汚染物が軸受摺動面に噛み込み摩耗が進行することが懸念されます。軸受は継続使用可能と判断します。但し、軸受メタルの摩耗が確認されているため、以下の対策を推奨します。更油および油槽内の清掃油中の汚染度が高いことから、汚染物が軸受摺動面に噛み込み摩耗が進行することが懸念されるため、更油を推奨します。尚、更油をする際には、油槽内を清掃し、更油する新油もNAS級程度の清浄な潤滑油を更油することを推奨します。定期的な分析および分析周期の検討定期的な潤滑油分析によるトライボ診断を実施することにより、分析データの変化から異常の兆候を早期に発見することが可能となります。別紙金属摩耗粉の平衡速度から計算する採油周期に示すように、計算では運転時間が時間で平衡濃度に到達すると思われます。そのため、本設備は時間経過すれば、いつでも採油可能ですので、この時間を目安に次回の採油時期を検討することを推奨します。次回の結果で摩耗状態が良好と確認されれば、分析周期を定期分析の周期にもどし、異常な摩耗状態と確認できた場合には分析周期をさらに短縮して、傾向管理していくことを併せて推奨します。軸受メタルの情報提供今後軸受メタルの摩耗が進行した場合、摩耗程度を評価する必要がありますので、次回分析時には、メタルサイズ、油入れ替え後の稼働時間ならびに直近のメタル交換からの稼働時間をお知らせください。分析結果異常摩耗の早期発見のパラメータであるIs値は-レベルと正常です。また、異常摩耗の兆候を示す摩耗粒子が顕著に観察されなかったことから、は良好と判断します。SOAPの結果、軸受メタルの成分である錫がppm検出されていることから、軸受メタルの摩耗が発生していると推定されます。今後、軸受メタルの摩耗が進行した場合、油膜が形成されにくくなり、最終的には焼損する場合もあるため、注意が必要です。計数汚染度はNAS級以上と当社推奨の管理限界値を超えています。フィルタグラムで金属片、鉄錆、砂等が観察されていることから、汚染度が高い要因は、摩耗と外部混入異物の影響と思われます。粘度、水分、酸価、IRの各データは良好と判断します。
報告№109-09136 報告№113-00211 | 分析№109-001160 分析№113-000815 | 113-000815 | 潤滑油の劣化はないものの、油中の汚染度が高い値でした。採油条件の影響で値が高くなっていると考えられますが、異物の影響で将来的に摩耗が進行する懸念がありますので、に示す対策を推奨します。軸受は継続使用可能な状態にあると判断します。但し、銅が比較的高い値で検出されたことから、銅を使用した箇所の摩耗が懸念されます。銅を使用している箇所を速やかに特定すると同時に、次回の分析時期を短縮して再分析を実施し、摩耗進行の有無を確認することを推奨します。更油油中の汚染度が高いことから、摩耗粒子や異物等が軸受軌道面に噛み込むことによる摩耗の進行が懸念されるため、更油を推奨します。また、油槽内には汚染物が残留している可能性があるため、油槽内を清掃し、更油する新油もNAS級程度の清浄な潤滑油を更油することを推奨します。定期的な分析摩耗粒子の形態観察で、凝着摩耗、切削摩耗、疲労摩耗が観察されたことから、今後の摩耗進行を監視するため、定期的に分析を実施することを推奨します。銅を使用した箇所の確認銅を使用した箇所の摩耗が発生していることから、状態を確認することを推奨します。シリコン系のグリースや添加剤の確認シリコン系の添加剤やグリースを使用している箇所があるかについてご確認下さい。最適な採油方法本試料油は、機器停止中に軸受箱排油口から採油されているため、分析データが高濃度に出ていると推定されます。正確なデータによる診断を行うためにも、今後の採油は、極力運転中もしくは停止直後の油槽中層部から実施されることを推奨します。はフェログラフィーおよびSOAP／D-SOAPの結果から総合的に判断した結果、継続使用は可能ですが、今後の機器の機能を確認するためにも傾向管理が有用と考えます。フェログラフィー【定量分析：Is値】Is値は異常摩耗の早期発見パラメータのつで、摩耗程度を定量化するために用います。今回のIs値はの乗と、高い値でした。フェログラフィー【定性分析：摩耗粒子および摩耗形態観察】分析結果から観察された代表的な粒子は、以下の通りでした。切削粒子・異物や金属表面の微小突起による切削摩耗により発生。疲労摩耗粒子・繰返し応力を受けて発生。黒錆・潤滑状態がやや厳しい凝着摩耗により発生。金属接触が厳しく、且つ、高い摩擦熱が発生していると考えられます。観察された摩耗粒子の中でも切削粒子、黒錆は、将来的な摩耗の進行に繋がる可能性を示唆しているため、傾向監視が必要と思われます。摩耗形態の中でも切削摩耗は摩耗進行速度が速く、転がり軸受でこの摩耗形態が発生した場合には寿命が分の程度に低下することも知られており、切削摩耗により生じた軌道面の損傷が起点となって転がり軸受の寿命となるフレーキングに進展することから傾向監視による経過監視が必要です。切削摩耗の発生原因となる混入異物が残留している場合、この異物により切削摩耗が継続して発生する可能性があります。黒錆は凝着摩耗に分類されます。この摩耗粒子は、軸受軌道面で凝着、破断を繰り返し、この過程で生じる移着粒子が成長して摩耗粒子となります。そのため、軸受軌道面では局部的に油膜切れが発生していることを示しています。この状態が継続した場合、摩耗粒子のサイズは徐々に大型化していき、設備の損傷に至る場合がありますので、傾向監視が必要です。Iカップリング発光分光分析【SOAP／D-SOAP】検出された金属元素から発生箇所を推定すると、以下の通りでした。鉄、鉛、銅、錫、亜鉛・軸受等リン、カルシウム、バリウム、アルミニウム、ケイ素、ナトリウム・外部混入異物ケイ素の検出ケイ素がppm検出されました。一般に、潤滑油中からケイ素が検出された場合の原因として、油の消泡剤として使用されるシリコン系の添加剤が検出されるフェログラフィーおよびフィルタ表面の異物観察で砂が多く観察され、これが検出されるシリコングリースをシール部に塗布している場合、このシリコングリースが潤滑油に混入して検出されるなどが挙げられますが、今回検出が比較的高濃度であることからの可能性が考えられます。については、分析結果では確認することが出来ませんので、これに関する情報があれば提供をお願いします。銅の摩耗SOAP/D-SOAPで銅が比較的高い値でした。銅を使用した箇所は、転がり軸受では保持器が考えられますが、型番情報から保持器には銅合金が使用されていませんでした。銅を使用した箇所は不明ですが、仮にオイルリングを使用している場合、オイルリングの摩耗が考えられます。オイルリングが摩耗していた場合、潤滑油の適正なかきあげに影響が生じ、軸受軌道面の油膜切れ発生原因となることから注意が必要です。計数汚染度はNAS級以上と当社推奨の管理限界値を超えていました。フィルタ表面の異物観察で金属片、鉄錆、砂等が観察されたことから、汚染度が高い要因は、摩耗と外部混入異物の影響と思われます。粘度、水分、全酸価、IR、RBOTの各データは、良好でした。尚、別紙RBOTの減少傾向から油の余寿命を求めた結果、本試料油は直近の更油から起算して年月まで使用可能であることが分かります。
報告№106-4577 報告№106-0434 | 分析№106-02445 分析№106-02481 | 106-02481_070329修正 | トライボ診断を実施し、、汚染度、軸受の潤滑状態を確認する。分析の結果、計数汚染度、重量汚染度共に当社推奨の管理限界値を超えていました。異常摩耗の早期発見パラメータであるフェログラフィーのIs値がの乗と高く、摩耗粒子形態観察で異物の噛み込みにより発生する切削粒子、金属接触が厳しい場合に発生するシビア粒子が多く観察され、D－SOAPで鉄が多く検出されたことから、汚染度が高い原因は、鉄を使用した箇所の摩耗によるものと考えられました。今回観察された摩耗形態は、切削摩耗と凝着摩耗が混在していますが、特に切削摩耗は正常な潤滑状態に比較して摩耗進行速度が速く、転がり軸受では、寿命が分の程度に低下することが知られています。今後更に摩耗が進行することが懸念されたため、更油等により汚染状態を改善するとともに、運転開始後ヶ月以内に再度分析を実施し、摩耗の進行状況を確認することを推奨します。これらのことは、計数汚染度がNAS級、重量汚染度がmg/mlと共に当社推奨の管理限界値を超えていたこと異常摩耗の早期発見パラメータであるフェログラフィーのIs値がの乗と高く、摩耗粒子形態観察の結果、異物の噛み込みにより発生する切削粒子、金属接触が厳しい場合に発生するシビア粒子が多く観察されたことD－SOAPの結果、鉄が多く検出されたこと以上のことから判断しました。尚、油の劣化度および余寿命を評価するために実施した粘度、水分、全酸価、IR、RBOTの各データは良好の範囲にあり、継続使用可能と判断します。
報告№109-09136 報告№110-00259 | 分析№109-001160 分析№110-001001 | 110-001001 | ・摩耗状態摩耗状態は、潤滑油中に含まれる金属成分とその濃度を調査し、調査の結果から評価します。金属元素と濃度の分析は、試料油を以上の高温で発光させ、その光を分光器で分光し、分光によって得られた光の強度と金属固有の波長とから元素を特定するIカップリング発光分光分析法を用います。今回の試料はギヤ油でしたが、検出された金属は、SOAPの結果表に示す通り、ほぼ前回同様の鉄、鉛、銅、アンチモン、ニッケル、錫、リン、亜鉛、カルシウム、アルミニウム、ケイ素、ナトリウムでした。これら検出された金属元素から発生箇所を推定すると、鉄、鉛、銅、アンチモン、ニッケル、錫・ギヤ歯面、軸受等リン・オイル添加剤亜鉛、カルシウム、アルミニウム、ケイ素、ナトリウム・外部混入異物であると思われます。このうち、機械部品が摩耗したと思われる元素はのグループです。検出された金属の粒子は、潤滑状態が正常な場合に発生するマイルド摩耗粒子、異物の噛み込みなどで発生する切削粒子、金属潤滑部が局部的に油膜切れを起して発生するシビア粒子であったことから、潤滑部では、異物による切削摩耗と油膜破断による凝着摩耗が発生しており、発生している摩耗形態も前回同様変化はないことが分かりました。この摩耗状態は、異常摩耗の早期発見パラメータであるフェログラフィーのIs値であらわされますが、Is値が前回のの乗から今回はの乗に桁下がっており、摩耗の進行はほとんどなかったことが分かりました。また、このことは、計数汚染度および鉄濃度に変化がなかったことからも確認できます。なお、切削摩耗は異物が油膜に侵入することで発生します。切削摩耗がギヤ歯面で発生した場合も注意が必要ですが、減速機では転がり軸受が使用されていることが多く、この転がり軸受でも切削摩耗が発生することが想定されます。転がり軸受で切削摩耗が発生した場合、切削摩耗により生じた軌道面の損傷が起点となって、転がり軸受の寿命となるフレーキングに進展し寿命が分の程度に低下することも知られています。切削摩耗発生の原因となる摩耗粒子や砂等の混入異物が残留している場合、この異物により切削摩耗が継続して発生する可能性があります。このように、潤滑状態に影響のある因子が残っていると思われます。・汚染度計数汚染度はやや高い値でした。フィルタ表面の異物観察で茶褐色の粘ちょう物、鉄錆、砂等が観察されたことから、汚染度が高い要因は、摩耗、スラッジと外部混入異物の影響と思われます。・前回同様に粘度、水分、全酸価、IRの各データは良好でした。ギヤおよび軸受、潤滑油は継続使用可能な状態にあるものの、以下の対策が必要です。今後、切削摩耗等の進行を監視するため、定期的に分析を実施し、摩耗の進行状況を確認することを推奨します。尚、トライボ診断では、バックラッシの増加量を分析結果から計算できますので、構造が確認できる図面、歯形、モジュール、歯幅、歯数、回転数をお知らせ下さい。計算結果をご報告いたします。
報告№107-6544 報告№107-6544 | 分析№107-01363 分析№107-01363 | 107-01363 | トライボ診断の結果、泡立ち試験を除く項目は良好でした。泡立ち試験の結果は、一般的には消泡性能が低くいと判断できる値の-ですが、新油値の-と同レベルにあったため、正常と判断できました。潤滑状態指数はのマイナス乗、摩耗粒子の形態観察の結果でμm以下の小さな摩耗粒子が観察されており、濾過設備のない機器であれば良好な潤滑状態にあると判断できます。但し、潤滑油の摩耗粒子はインラインフィルタに捕捉され、異常な摩耗状態が発生したとしても正常な潤滑状態にあると誤認してしまう可能性があります。フィルタの捕捉の影響による誤認を避けるため、今後の診断に当たっては、これまでの採油箇所に加え、インラインフィルタやオフラインフィルタの捕捉物も分析し、その結果から潤滑状態を評価することを推奨します。尚、フィルタ捕捉物の分析を実施する際には、フィルタ流量、フィルタ使用時間、主機稼働時間などの追加情報が必要です。泡立ち試験の結果、消泡性能が低いと判断できる値であるものの、新油と同レベルにありました。粘度は良好。粘度はmm/sと新油値mm/sに比較して、粘度変化率は-％で、当社推奨の管理限界値である±％以内にあり、良好と判断します。粘度は.mm/sでした。粘度は.mm/sでした。粘度指数はでした。粘度指数はでした。泡立ち試験は-でした。泡立ち試験は-と新油と同レベルにあり、消泡性能が新油と同レベルにあることが確認されました水分は良好。水分はと当社推奨の管理限界値の以下であり、良好と判断します。全酸価は良好。全酸価は.mgKOH/gと新油値mgKOH/gに比較して高いものの、IRの結果、油劣化の兆候が確認されなかったことから良好と判断します。機器の潤滑状態精密な濾過設備がない機器であれば、潤滑状態指数は正常の範囲にあると判断します。潤滑状態指数は正常の範囲にあると判断します。異常摩耗の早期発見パラメータである潤滑状態指数がのマイナス乗と、精密な濾過設備がない機器であれば、潤滑状態指数は正常の範囲にあると判断します。
報告№109-09136 報告№113-00668 | 分析№109-001160 分析№113-002867 | 113-002867 | 潤滑油は、重量汚染度がmg/ml以上となっており、汚染されていることが分かりました。汚染度が高いのは、機器停止中に油中粒子が沈降することで高濃度となるドレン部分から採油している影響や、潤滑油に添加されている固体潤滑剤であるモリブデンの影響と考えられます。一方、油中金属濃度分析の結果では、固体粒子成分の鉄がを超え異常な濃度となっており、また、ベアリングの組成の一部であるクロムも検出されています。このことから、当該設備は、他に比較して異常レベルが高く、短期間で異常度の進行を確認する必要があると判断されます。軸受は継続使用可能な状態にあると判断します。但し、今後の摩耗推移を確認するために短期間での傾向監視が必要と判断します。定期的な分析今後の疲労摩耗の推移を監視するため、定期的に分析を実施することを推奨します。最適な採油方法本試料油は、機器停止中にドレンから採油されているため、別紙油中粒子の沈降の影響に示すように、油中粒子が油槽底部に沈降し、分析データが高濃度に出ている可能性があります。正確なデータによる診断を行うためにも、今後の採油は、停止直後に実施されることを推奨します。異常摩耗の早期発見のパラメータであるIs値は、レベルと高い値でした。また、潤滑部の摩耗が認められたため、定期的に潤滑油分析を実施し、摩耗推移を監視することが有用と考えます。正常な摩耗粒子・潤滑状態が正常なマイルド摩耗により発生。疲労摩耗粒子・繰返し応力による金属疲労で発生。大型化するとフレーキングの発生が懸念されます。SOAP-Tで鉄がppm、クロムが.ppmとベアリング鋼の成分が高い値で検出されたことから、軸受の摩耗が懸念されます。直ちに異常となるような摩耗粒子は観察されなかったことから継続使用は可能と考えられますが、今後の摩耗推移を監視することが有用です。また、亜鉛がppmと比較的高い値で検出されました。亜鉛を使用した箇所の摩耗が発生していると思われます。発生箇所が亜鉛メッキされた部品であった場合、耐食性が低下して腐食に進展することが懸念されます。計数汚染度はNAS級を上回っており、当社推奨の管理限界値を超えていました。D-SOAPで油の添加剤成分であるリン、モリブデンが検出され、フィルタ表面残渣に金属片、粘ちょう物、鉄錆、砂等が観察されたことから、汚染度が高い要因は、摩耗とスラッジ、そして外部混入異物の影響と思われます。粘度、水分、酸価、IRの各データは良好です。
報告№103-0288 報告№103-0288 | 分析№103-02985 分析№103-02985 | 103-02985 | トライボ診断の結果、計数汚染度がNAS級と当社推奨の管理限界値に到達していました。光学顕微鏡写真に示すように、外部から混入した鉄錆が多く見られたことから、汚染の要因は外部から混入した異物によるものと考えられました。今後、これらの汚染物の影響でバルブ類の動作障害等の発生が懸念されるため、予防処置として濾過を実施されることを推奨します。は良好と判断します。粘度は良好と判断します。粘度はmm/sと新油値mm/sに比較して、粘度変化率は-％で、当社推奨の管理目安である±％以内にあり、良好と判断します。水分は良好と判断します。水分はと当社推奨の管理目安の以下であり、良好と判断します。全酸価は良好と判断します。全酸価は.mgKOH/gと新油値.mgKOH/gに比較して、変化はなく、良好と判断します。IRの結果、良好と判断します。IRの結果、カルボン酸の吸収は確認されていないことから、良好と判断します。RBOTの結果、良好と判断します。RBOTはminと当社推奨の管理目安のmin以上であり、良好と判断します。計数汚染度がNAS級と当社推奨の管理限界値に到達していました。計数汚染度がNAS級と当社推奨の管理限界値に到達していました。計数汚染度はNAS級と当社推奨の管理限界値NAS級に到達していました。重量汚染度は良好と判断します。重量汚染度は.mg/mlと当社推奨の管理限界値mg/ml以下であり、良好と判断します。機器の潤滑状態機器の潤滑状態は正常と判断します。SOAPの結果は良好です。SOAPの結果、油の添加剤成分であるリンがppm、バリウムがppm検出されました。D－SOAPの結果は良好です。鉄が、外部から混入したカルシウム、ナトリウムが検出されました。フェログラフィーの結果は良好です。異常摩耗の早期発見パラメータであるフェログラフィーのIs値が、.と低く、潤滑状態は良好と判断します。
報告№102-4041 | 分析№102-01990 | 102-01990 | 分析の結果、すべり軸受は継続使用可能な状態にあると判断します。それは、異常摩耗の早期発見パラメータであるフェログラフィーのIs値が良好の範囲にあり、軸受の主成分である錫がSOAP／D－SOAPで検出されていない更に、計数汚染度がNAS級と清浄であることから判断しました。尚、を示す粘度、水分、全酸価、IRの各データが良好であることから、この油は継続使用可能と判断します。
報告№109-09136 報告№111-00172 | 分析№109-001160 分析№111-000936 | 111-000936 | 軸受および潤滑油は継続使用可能な状態にあり、異常振動の軸受や潤滑油への影響は確認されませんでした。、汚染状態、は良好でした。
報告№109-09255 報告№109-09255 | 分析№109-001894 分析№109-001894 | 109-001894 | 今回の採油は、対象設備停止中に排油口から実施しているため、別紙油中粒子の沈降の影響に示すように、油中粒子などの固形物は沈降の影響を受けて分析データが高濃度に出る可能性があることから、このことを踏まえて結果を検討しました。本試料は、高濃度になっていると思われる対象設備停止中の排油口から実施した採油にもかかわらず、分析の結果は全て良好の範囲にあったことから、油は継続使用可能であり、また潤滑状態も正常と判断します。特性低下分析結果は、全項目が良好の範囲にありました。したがって、油の特性低下は認められず良好と判断します。粘度粘度はmm/sと新油値mm/sに対する粘度変化率が+.％でした。粘度変化率の推奨管理限界値は、±％以内となっていますが、今回の結果はこの範囲内にあることから良好と判断します。全酸価全酸価は.mgKOH/gと新油値.mgKOH/g以内にあり、良好と判断します。酸化安定度酸化安定度は、新油値と比較して十分に残存していることが必要ですが、今回の残存率は新油の％となっており、当社推奨の管理限界値の％以上であったことから良好と判断します。汚染水分による汚染は確認されず、良好と判断します。水分濃度水分濃度は、当社推奨の管理限界値の以下のppmであり、良好と判断します。摩耗潤滑状態は正常と判断します。異常摩耗の早期発見パラメータであるフェログラフィーのIs値は、潤滑状態が良好と判断できるのマイナス乗であったことから、潤滑状態は正常と判断します。
報告№102-4077 | 分析№102-03115 | 102-03115 | 分析の結果、ボールネジ部は継続使用可能な状態にあると判断します。これらのことは、SOAP／D－SOAPの結果、ベアリングの摩耗により検出された鉄がSOAPでppm、D－SOAPでppm検出されているものの、摩耗粒子形態観察で、異常な摩耗状態を示す摩耗粒子は見られないことから判断しました。尚、グリースの物理的性状を示すちょう度、滴点、全酸価、IRの各データが良好であることから、グリースは継続使用可能と判断します。
報告№103-0171 | 分析№103-01441 | 103-01441 | 濾過前の試料油を分析した結果、前回と同じく全酸価が処置領域にあります。油中の酸成分の増加により金属表面が腐食を受けて発生する腐食摩耗の予防措置として、早急に更油を実施されることを推奨します。これらのことは、全酸価が前回と同じく.mgKOH/gと処置領域にあることから判断します。
|  | 10501448 | 分析NO － 年月日 トライボシステム診断レポート会社名 ○○殿 分析項目 機種 新油 粘度指数 流動点 機番・使用箇所 ラインサブ 粘度 引火点 油名 キャッスルハイポイドギヤオイル 水分 銅板腐食 油種 全酸価 粘度 採油日 年月日 NAS等級 他情報 重量汚染度 摩耗状態の判定良好注意要処置汚染状態の判定良好注意要処置良好注意要処置総合考察＜＞粘度指数はであった。粘度は.mm/s、粘度はmm/sであった。水分は.ppmであった。全酸価はmgKOH/gであった。汚染度NAS級、重量汚染度.mg/mlであった。流動点は-.であった。引火点はであった。銅板腐食はaであった。
報告№109-09094 報告№112-00124 | 分析№109-000870 分析№112-000431 | 112-000431_旧 | 潤滑油および対象設備は継続使用可能な状態にあると判断します。はフェログラフィーおよびSOAP-Tの結果から総合的に判断した結果、正常な状態にあると考えられます。フェログラフィー【定量分析：Is値】Is値は異常摩耗の早期発見パラメータのつで、摩耗粒子を定量化するために用います。今回のIs値はのマイナス乗と低い値でした。フェログラフィー【定性分析：摩耗粒子および摩耗形態観察】分析結果から比較的多く観察された粒子は、以下の通りでした。正常な摩耗粒子・潤滑状態が正常なマイルド摩耗により発生。Iカップリング発光分光分析【SOAP-T】検出された金属元素から発生箇所を推定すると、以下の通りでした。ナトリウム・外部混入異物．水分、計数汚染度、重量汚染度は共に良好でした。．粘度、酸価、IR、RBOTの各データは良好でした。尚、RBOTがminと新油値のminに比較してmin減少していました。このまま継続使用した場合、この減少傾向から限界値に到達するのは、別紙図RBOTの減少傾向に示すように年月と推定されました。残りの継続使用期間は、約年ヶ月であると予測されます。≪状態監視とパラメータ≫分析の目的および各分析のパラメータは以下の通りです。特性低下目的：油の分析結果から、や劣化傾向ならびに添加剤の消耗程度、残存寿命などを確認する。粘度JISK酸価JISK赤外線吸収スペクトルJISK酸化安定度試験JISK汚染目的：油の分析結果から、砂塵あるいは水・異種油などによるや、異物混入の有無を確認する。水分JISK計数汚染度JISB重量汚染度JISB光学顕微鏡観察摩耗目的：油中の摩耗粒子を分析する事により、回転・摺動部の潤滑状態、摩耗劣化の程度、余寿命などを解析する。摩耗診断電子顕微鏡観察JISKX線マイクロアナリシス油中金属濃度JISK≪分析結果≫特性低下粘度：良好粘度値mm/sの新油値mm/sに対する変化率は+.％であり、当社推奨の管理限界値±％以内に留まっています。酸価：良好酸価.mgKOH/gは新油値の.mgKOH/g以内にあることから、問題は無いと判断します。赤外線吸収スペクトル：良好酸化安定度試験：良好酸化安定度試験の結果、数値minは当社推奨の管理限界値min以上に留まっており、現時点での使用は可能と判断します。汚染水分：良好水分値ppmは当社推奨の管理限界値以内に留まっています。計数汚染度：良好計数汚染度はNAS級と当社推奨の管理限界値NAS級以内にあります。重量汚染度：良好重量汚染度は.mg/mlと当社推奨の管理限界値mg/ml以内にあります。光学顕微鏡観察：良好光学顕微鏡写真は捕捉された汚染物の量は少なく、スラッジは確認されませんでした。摩耗摩耗診断：良好摩耗診断の結果、異常摩耗の早期発見パラメータであるIs値がのマイナス乗と良好の範囲にあることから、潤滑状態は正常と判断します。電子顕微鏡観察・X線マイクロアナリシス：今回は実施していません。油中金属濃度：良好油中金属濃度の結果、外部から混入したと思われるナトリウムが検出されたものの、良好と判断します。
報告№109-09249 報告№111-00550 | 分析№109-001747 分析№111-002570 | 111-002570 | 潤滑油および対象設備は継続使用可能な状態であると判断します。但し、今後も摩耗の進行を傾向監視するため、以下の対策を推奨します。定期的な分析摩耗の進行を監視するため、定期的に分析を実施し、摩耗の進行状況を確認することを推奨します。フェログラフィー異常摩耗の早期発見パラメータとして摩耗粒子を定量化して評価するフェログラフィーのIs値は、潤滑状態がやや厳しいの乗でした。摩耗粒子の形態で比較的多く観察された粒子は、潤滑状態が正常な場合に発生する摩耗粒子でした。これらの摩耗粒子が観察された場合、潤滑部で発生している摩耗形態は、正常なマイルド摩耗であることが分かります。Iカップリング発光分光分析供試の潤滑油を分析した結果、検出された金属元素は、油中金属元素の結果表に示すように、鉄、リン、亜鉛、カルシウム、アルミニウム、ナトリウム、マグネシウムでした。検出されたこれらの金属元素から発生箇所を推定すると鉄・軸受等リン、亜鉛、カルシウム・オイル添加剤アルミニウム、ナトリウム、マグネシウム・外部混入異物であると思われます。このうち、機械部品が摩耗したと思われる元素はのグループです。水分、汚染粒子数、汚染度物重量の各データは良好でした。粘度、全酸価、酸化安定度、有機物・有機化合物の各データは良好でした。分析結果特性低下特性低下に係るパラメータの分析結果は良好と判断します。粘度粘度はmm/sと新油値mm/sに対する粘度変化率は+.％で、当社推奨の管理限界値である±％以内にあり、良好と判断します。全酸価添加油の全酸価は、油メーカによって初期値が違うため統一した管理基準を設定するのが困難であることから、当社では管理限界値を設定しておらず、新油分析値との比較及び他の分析項目の結果より全酸価の状態判断を行います。その結果、全酸価は.mgKOH/gと新油値.mgKOH/gに比較して若干高くなっていますが、IRチャートに示すように劣化の兆候として現れるカルボン酸などの有機物・有機化合物の発生が確認されていないことから、良好と判断します。酸化安定度酸化安定度はminであり、当社推奨の管理限界値のmin以上であることから良好と判断します。有機物・有機化合物有機物・有機化合物は、IRチャートによる新油分析値との比較の結果、cm-付近に劣化の兆候を示すカルボン酸の吸収が確認されていないことから、良好と判断します。色相はLであり、新油値のLに比較して大きな変化はないことから、良好と判断します。汚染に係るパラメータの分析結果は良好と判断します。水分はppmであり、当社推奨の管理限界値の以下であることから良好と判断します。汚染粒子数はNAS級であり、当社推奨の管理限界値のNAS級以内であることから良好と判断します。汚染度物重量は.mg/mlであり、当社推奨の管理限界値のmg/ml以内であることから良好と判断します。摩耗フェログラフィーによる摩耗粒子の観察の結果、潤滑状態が正常な場合に発生する摩耗粒子が比較的多く観察されました。異常摩耗の早期発見パラメータであるフェログラフィーのIs値がの乗と高く、摩耗粒子の形態観察の結果、潤滑状態が正常な場合に発生する摩耗粒子が比較的多く観察されました。金属濃度SOAP法により金属濃度を測定した結果、潤滑箇所で発生する金属接触によって検出される鉄がppm、油の添加剤成分であるリンがppm、亜鉛がppm、カルシウムが検出されました。金属濃度酸溶解法により金属濃度を測定した結果、潤滑箇所で発生する金属接触によって検出される鉄が、油の添加剤成分であるカルシウムが、外部から混入したと思われるアルミニウムが、ナトリウムが、マグネシウムが検出されました。
報告№108-5064 報告№108-5064 | 分析№108-02421 分析№108-02421 | 108-02421 | トライボ診断の結果、粘度、泡立ち試験を除く項目は良好です。粘度は.mm/sと新油値mm/sに比較して、粘度変化率は-％で、当社推奨の管理限界値である±％超えています。今後、粘度の低下により油膜切れが発生し、金属接触が発生することが懸念されるため、更油を実施することを推奨します。泡立ち試験の結果は、一般的には消泡性能が低くいと判断できる値の-ですが、新油値の-と同レベルにあったため、良好と判断します。機器の潤滑状態潤滑状態指数はの乗と濾過設備のない機器であれば正常な潤滑状態にあると判断できますが、ギヤボックスの油系統にはインラインフィルタとオフラインフィルタがあり、μmサイズ以上の粒子の大部分は捕捉され、異常な摩耗状態が発生したとしても正常な潤滑状態にあると誤認してしまう可能性があります。そこで、フィルタが設置されていない場合の潤滑状態を、一般的なフィルタの効率である.と仮定し、粒子の発生状況から潤滑状態を推定しました。その結果、ギヤは継続使用可能な状態にあると思われますが、潤滑状態指数は摩耗がやや厳しい状態であるの乗領域にあると推定できました。推定結果は、フィルタの濾過効率を仮定して求めたものですが、フィルタがない状態では油中の粒子濃度は現在より高いことは明らかです。そのためヶ月後に再度分析を実施し、摩耗進行の有無をチェックすることを推奨します。尚、フィルタの捕捉の影響による誤認を避けるため、これまでの採油箇所に加え、インラインフィルタやオフラインフィルタの捕捉物も分析し、その結果から潤滑状態を評価することを提案します。フィルタ捕捉物の分析を実施する際には、フィルタ使用時間の情報をご提供いただけますようお願い致します。粘度は当社推奨の管理限界値を超えています。泡立ち試験の結果、消泡性能が低いと判断できる値であるものの、新油と同レベルにあると判断します。粘度は当社推奨の管理限界値を超えています。粘度は.mm/sと新油値mm/sに比較して、粘度変化率は-％で、当社推奨の管理限界値である±％を超えています。粘度は.mm/sです。粘度は.mm/sです。粘度指数はです。粘度指数はです。泡立ち試験は-です。泡立ち試験は-と新油と同レベルにあり、消泡性能が新油と同レベルにあると判断します。水分は良好。水分はppmと当社推奨の管理限界値の以下であり、良好と判断します。全酸価は良好。全酸価はmgKOH/gと新油値mgKOH/g以内にあり、良好と判断します。機器の潤滑状態摩耗粒子の形態観察の結果、ギヤ歯面の疲労摩耗で発生したと推定されるμmサイズの摩耗粒子が観察されています。μmサイズの摩耗粒子が観察されています。異常摩耗の早期発見パラメータである潤滑状態指数がの乗と良好の範囲にあるものの、摩耗粒子の形態観察の結果、ギヤ歯面の摩耗で発生したμmサイズの摩耗粒子が観察されています。
報告№109-09549 報告№109-09549 | 分析№109-003451 分析№109-003451 | 109-003451 | ・摩耗状態潤滑油をD－SOAPで分析した結果、検出されたのは鉄、銅でした。粒子観察の結果から、これらの金属は厳しい金属接触により発生する鉄系および銅系シビア粒子が観察されたことから、潤滑部では凝着摩耗が発生していることが分かりました。但し、転がり軸受寿命の指標としている摩耗粒子が観察されなかったことから、フレーキングは発生していないと判断できます。尚、異常摩耗の早期発見パラメータであるフェログラフィーのIs値がの乗となっていたことから、潤滑状態がやや厳しくなり始めていると推定され、今後さらに摩耗が進行することが懸念されます。フリクションポリマが比較的多く観察されていますが、このフリクションポリマは潤滑油が軸受軌道面で高圧下に押し込められ高圧状態になると同時に、圧縮熱も発生して高温状態になります。その結果、潤滑油が重合して発生することが知られています。そのため、高圧高温状態の解消がなされなければ、潤滑油は劣化する場合があります。・銅を使用した箇所の摩耗銅を使用した箇所の摩耗が発生しています。使用している転がり軸受の保持器には、銅を使用していないことから、例えば、オイルリング等が考えられます。銅を使用した箇所を確認されることを併せて推奨します。・ケイ素の検出ケイ素がppm検出されました。一般に、潤滑油中からケイ素が検出された場合の原因として、油の消泡剤として使用されるシリコン系の添加剤が検出されるフェログラフィーおよびフィルタ表面の異物観察で砂が多く観察され、これが検出されるシリコングリースをシール部に塗布している場合、このシリコングリースが潤滑油に混入して検出されるなどが挙げられますが、今回の原因は、フィルタで砂が観察されたことから、の可能性が考えられます。およびについては、分析結果では確認することが出来ませんので、これに関する情報をご提供下さい。・汚染度計数汚染度がNAS級とやや高い値でした。フィルタ表面の異物観察で銅合金、鉄錆、砂等が観察されたことから、汚染度が高い要因は、摩耗と外部混入異物の影響と思われます。・粘度、水分、全酸価、IR、RBOTの各データは良好でした。潤滑油および軸受は継続使用可能な状態にあると判断します。油槽内を清掃されると共に、今後、摩耗の進行を監視するため、定期的に分析を実施し、摩耗の進行状況を確認することを推奨します。次回分析の時期を理論的に求めたところ、最短で約時間となります。この時間は、油中汚染物が均一になるために必要とする時間であり、この時間を経過すれば、再分析の結果から状態の傾向を確認することが可能となりますので、これを参考に次回分析時期を検討されることを提案します。
報告№109-09136 報告№112-00588 | 分析№109-001160 分析№112-002429 | 112-002429_date130313 | 、汚染状態、摩耗状態トライボロジーを活用した設備診断法による結果、当該設備はピストンリングが若干摩耗して、燃焼ガスのシール性が低下し始めていると推定されます。現時点では直ちに異常な状態にならないと判断しますが、シール性が低下した場合エンジンオイル内に混入した燃焼ガスが、オイルの添加剤と化学反応してメタルを摩耗させる異物になるため注意が必要です。また、軸受メタルが軽度に摩耗している箇所があると推定されます。今後の摩耗進行を傾向監視するため、以下の対策を推奨します。余寿命予測余寿命予測を指標とするフェログラフィーのIs値は、Is値のデータが潤滑箇所から出てきた摩耗粒子によるものか、又は、油劣化や外乱要因などの汚染物等による影響であるかを確認するため、油中の摩耗粒子の摩耗形態や摩耗サイズの粒度分布、金属摩耗量、油中汚染物の状況、潤滑性状の確認や比較等の確認の過程を経た結果から総合的に判断します。前回と今回の回のIs値のデータから、実験・研究・検証により得られた近似曲線上に、つのデータを重ねてIs値と稼働日数より余寿命予測を算出すると、潤滑箇所の機能が著しく低下、或いは、潤滑機能しない状態であるIs値限界値のの乗に到達する予定日は、年月と推定されました。次回点検でピストンリングとメタル摩耗の点検当該機の油中からカルシウム化合物が高い濃度で検出されたため、この化合物がピストンピンメタルやクランクピンメタルの摩耗を促進させる懸念があります。化合物発生の原因は、ピストンリングの摩耗によって燃焼ガスのシール性が低下し、燃焼ガス中の硫黄分と油中のカルシウム添加剤が反応するためと考えられます。また、クランクピンメタルの一部では積層構造になっている最上部層のホワイトメタルが摩耗し、第二層のニッケル層が軽度に摩耗している箇所があると推定されます。摩耗範囲は限定的だと思われますので、直ちに異常ではないものの、開放点検を計画される場合はピストンリングと共にメタル摩耗の点検をされることを推奨します。更油ディーゼルエンジン中にSOAP-Tでカルシウムが検出された場合、そのカルシウムは燃料中の硫黄分と潤滑油の添加剤とが化学反応して、硫酸カルシウムになっていることが知られています。硫酸カルシウムは、いわゆる石膏であり、軸受の軽質金属に喰い込んだり、埋め込まれたりして潤滑中に相手材を切削し、結果として軸受寿命が短くなることが、研究結果から判明しています。潤滑油は、SOAP-Tでこのカルシウム濃度が比較的高いため、軸受メタルの摩耗が促進する可能性が高いことから、可能で有れば更油を推奨します。定期的なトライボ診断トライボ診断は、潤滑油を分析し、潤滑油の性状を調査して継続使用が可能か、更油すべきかの評価を行うことはもとより、ギヤや転がり軸受、すべり軸受などの潤滑状態も評価する設備診断技術ですが、農業用の設備では稼働率にもよるものの年に回程度の診断により、そのデータの変化から異常の兆候を早期に発見することや、分解点検の必要性を判断することが可能となります。今回の分析データでは、潤滑油中に摩耗速度の早い摩耗形態の切削摩耗および凝着摩耗が確認されたことから、今後も定期的な分析診断により設備状態を把握することを推奨します。はフェログラフィーおよびSOAP-Tの結果から総合的に判断した結果、傾向管理が必要な状態にあると考えられます。フェログラフィー【定量分析：Is値】Is値は、異常摩耗の早期発見のパラメータのつで、摩耗粒子を定量化するために用います。Is値は、前回に比較しての乗から乗へ桁上昇しやや高い値でした。これは、摩耗粒子の形態、摩耗サイズの粒度分布、金属摩耗量、油中汚染度の影響や潤滑状態の確認や比較等の過程を経た結果から総合的に判断して、潤滑状態が異常に向かう上昇角を示していることから、Is値と稼働日数より余寿命を予測する事ができます。余寿命は、潤滑箇所の機能が著しく低下、或いは、潤滑機能しない状態であるIs値の限界値の乗に到達する予定日は、年月と推測されます。また、余寿命精度の向上のため年に回程度定期診断と、可能で有れば更油を推奨します。フェログラフィー【定性分析：摩耗粒子および摩耗形態観察】分析結果から比較的多く観察された粒子は、以下の通りでした。正常な摩耗粒子・潤滑状態が正常なマイルド摩耗により発生。切削粒子・異物や金属表面の微小突起による切削摩耗により発生。フリクションポリマ・局部的に高圧・高温となる場合に発生。砂等・外部から混入したと考えられます。観察された摩耗粒子の中でも切削粒子、フリクションポリマは、注意が必要です。切削摩耗は、他の摩耗形態に比較して摩耗進行速度が速く注意が必要で、定期的なトライボ診断による状態監視が必要と考えます。切削摩耗の原因となる混入異物が残留している場合、この異物により切削摩耗が継続して発生する可能性があります。フリクションポリマは、潤滑油が摺動面に押し込められ高圧状態になると同時に、圧縮熱により高温状態になった結果、基油自身が重合反応を起こし生成することが知られています。そのため、高圧高温状態の解消がなされなければ、潤滑油の劣化が進行し、粘度上昇に因る潤滑異常に進展する場合があります。Iカップリング発光分光分析【SOAP-T】検出された金属元素から発生箇所を推定すると、以下の通りでした。鉄、鉛、ニッケル、錫・エンジン部品リン、亜鉛、カルシウム・添加剤バリウム、ナトリウム、マグネシウム・外部混入異物メタルの摩耗SOAP-Tで軸受メタルの主成分である錫がppm検出されました。潤滑状態が直ちに異常にならないと思われますが、メタル成分が検出されていることからメタルの一部に油膜切れが発生していることの証です。一般にポンプ場の稼働率は低稼働率であり、起動停止回数が多い傾向にあるため、本機のメタル成分の増加要因は起動停止時に油膜切れが生じて発生していると推定されます。一定期間経過後に再分析し、傾向監視によるメタルの摩耗状態を確認する必要があると思われます。カルシウムの析出SOAP-Tの結果、カルシウムが.ppmと高い値でした。エンジン油中にカルシウム化合物がやや高い濃度で検出された場合、この化合物がピストンピンメタルやクランクピンメタル摺動面に噛み込んで摩耗させたり、メタルに埋め込まれて摩耗を促進させたりする原因になるなどの悪影響を生じることが当社の研究結果から判明しています。この影響については、別紙カルシウムの析出をご覧ください。計数汚染度は、NAS級以上と汚染されていましたが、これはNAS等級～μmのレンジが級以上であり、夾雑物の粒度分布は、.～μmの範囲にあり、.μmにピークが確認されました。μm以下の粒子が多いことから、これらの微小サイズの粒子は、燃焼して発生したすす等であることが推定されました。また、フィルタの表面の異物観察では、鉄錆、砂、カルシウム化合物等が観察されたことから、汚染度が高い要因は、摩耗、エンジンオイルの反応生成物と外部混入異物の影響と思われます。は良好と判断します。粘度粘度は、.mm/sと新油値mm/sに比較して、粘度変化率は+.％で、管理限界値である±％以内にあり、良好と判断します。水分は、.ppmと管理限界値の以下にあり、良好と判断します。酸価は、mgKOH/gと新油値mgKOH/gに比較して高いものの、IRの結果で油劣化の兆候を示すカルボン酸の吸収が確認されていないことから、良好と判断します。塩基価は、mgKOH/gと管理限界値のmgKOH/g以上であることから、良好と判断します。IRIRチャートの結果、新油と使用油のスペクトルパターンで、指紋領域等に一致していない箇所はありますが、ピークの出ている波数の位置は一致しており、粘度、酸価の新油との比較から大きな変化はなく、金属元素のデータからも異種油が混入している可能性は有りませんでした。また、油劣化の兆候を示すカルボン酸の吸収が確認されていないことから、良好と判断します。
報告№109-09136 報告№114-00090 | 分析№109-001160 分析№114-000277 | 114-000277 | 分析の結果、潤滑油および軸受は継続使用可能な状態にあると判断します。但し、前回に比較してD-SOAPの鉄がppmからppmに増加しており、フェログラフィーの摩耗粒子形態観察でフレッティングにより発生する赤錆が比較的多く観察されていることから、鉄濃度が増加した要因は、フレッティングの影響と思われます。現状では、計数汚染度、軸受メタルの主成分である錫濃度は、直ちに異常となるような値を示していませんが、観察された赤錆が軸受摺動面に噛み込み摩耗が進行することも考えられるため、以下の対策を推奨します。定期的な分析今後の進行が懸念されるフレッティング摩耗の推移を監視するため、定期的な分析実施を推奨します。
報告№102-0266 | 分析№102-02635 | 102-02635 | 濾過前の試料油を分析した結果、軸受メタルは継続使用可能な状態にあると判断します。但し、潤滑摺動面には局部的に圧力の高い箇所が発生していると思われます。加えて、外部から混入した異物が多く観察されているため、次の点に注意が必要です。それは、高い圧力と摩擦熱により油の劣化が進行すること異物が軸受摺動面に噛み込み摩耗を進行させることです。局部的に油膜厚さが薄くなっていることが考えられます。その狭いギャップに潤滑油が押込まれてフリクションポリマが発生していると思われます。このような場合には、軸受温度が若干高めになることがあります。また、油膜が切れやすい状況になっていることも懸念されますので、パトロール時に温度の変化を注意深く監視する必要があると思われます。次回分析は、ヶ月以内に再度分析を実施し、油の劣化状況及び摩耗の進行状況の確認をされることを推奨します。
|  | 113-001055 | 対象設備は継続使用可能な状態にあると判断します。但し、摩耗粒子の形態観察でシビア粒子、黒錆が比較的多く観察されていることから、将来的な摩耗進行の有無を確認するためにも傾向監視を継続することが有効です。に示す対策を推奨します。定期的な分析凝着摩耗の進行を監視するため、定期的に分析を実施し、分析データによる摩耗の進行状況を確認することを推奨します。フェログラフィーおよびSOAP-Tの結果から総合的に判断した結果、継続使用は可能ですが、今後の機器の機能を確認するためにも傾向管理が有用と考えます。フェログラフィー【Is値】Is値は異常摩耗の早期発見パラメータのつで、摩耗粒子を定量化するために用います。前回に比較してIs値はの乗から乗に上昇し、やや高い値でした。フェログラフィー【摩耗粒子および摩耗形態】分析結果から比較的多く観察された粒子は、以下の通りでした。正常な摩耗粒子・潤滑状態が正常なマイルド摩耗により発生。シビア粒子・潤滑状態がやや厳しい凝着摩耗により発生。黒錆・潤滑状態がやや厳しい凝着摩耗により発生。金属接触が厳しく、且つ、高い摩擦熱が発生していると考えられます。観察された摩耗粒子の中でもシビア粒子、黒錆は、将来的な摩耗の進行に繋がる可能性を示唆しているため、傾向監視が必要と思われます。シビア粒子、黒錆は、凝着摩耗に分類されます。これらの摩耗粒子は、摺動面および軌道面で凝着、破断を繰り返し、この過程で生じる移着粒子が成長して摩耗粒子となります。そのため、摺動面および軌道面では局部的に油膜切れが発生していることを示しています。この状態が継続した場合、摩耗粒子のサイズは徐々に大型化していき、最終的には軸受の損傷に至る場合があります。Iカップリング発光分光分析【SOAP-T】検出された金属元素から発生箇所を推定すると、以下の通りでした。鉄、鉛、銅、錫・エンジン部品リン、亜鉛、カルシウム・添加剤アルミニウム、ケイ素、ナトリウム、マグネシウムモリブデン・外部混入異物余寿命評価余寿命は、転がり軸受の場合、当社の研究成果からIs値が指数関数的に上昇していくことが確認されています。この経験を基にフェログラフィーのIs値と稼働時間からから余寿命を予測しました。前回と今回のIs値から管理限界値のの乗に到達するまでの時間は時間と推定されます。
報告№108-5028 報告№108-5028 | 分析№108-00939 分析№108-00939 | 108-00939 | トライボ診断の結果、泡立ち試験を除く項目は良好でした。泡立ち試験の結果は、一般的には消泡性能が低くいと判断できる値の-ですが、新油値の-と同レベルにあったため、良好と判断します。一方、摩耗粒子の形態観察でμm以下の小さな摩耗粒子が観察され、潤滑状態指数はのマイナス乗と濾過設備のない機器であれば、正常な潤滑状態にあると判断できる状況でした。但し、ギヤボックスの油系統にはインラインフィルタとオフラインフィルタがあり、μmサイズ以上の粒子の大部分は捕捉され、異常な摩耗状態が発生したとしても正常な潤滑状態にあると誤認してしまう可能性があります。フィルタの捕捉の影響による誤認を避けるため、今後の診断に当たっては、これまでの採油箇所に加え、インラインフィルタやオフラインフィルタの捕捉物も分析し、その結果から潤滑状態を評価することを推奨します。尚、フィルタ捕捉物の分析を実施する際には、フィルタ流量、フィルタ使用時間などの追加情報が必要です。是非ご提供下さい。泡立ち試験の結果、消泡性能が低いと判断できる値であるものの、新油と同レベルにありました。粘度は良好。粘度はmm/sと新油値.mm/sに比較して、粘度変化率は-.％で、当社推奨の管理限界値である±％以内にあり、良好と判断する。粘度はmm/sでした。粘度はmm/sでした。粘度指数はでした。粘度指数はでした。泡立ち試験は-でした。泡立ち試験は-と新油と同レベルにあり、消泡性能が新油と同レベルにあることが確認されました。水分は良好。水分はppmと当社推奨の管理限界値の以下であり、良好と判断します。全酸価は良好。全酸価は.mgKOH/gと新油値.mgKOH/gに比較して高いものの、IRの結果で、劣化の兆候が確認されなかったことから、良好と判断します。機器の潤滑状態精密な濾過設備がない機器であれば、潤滑状態指数は正常の範囲にあると判断します。潤滑状態指数は正常の範囲にあると判断します。異常摩耗の早期発見パラメータである潤滑状態指数がのマイナス乗と、精密な濾過設備がない機器であれば、潤滑状態指数は正常の範囲にあると判断します。
報告№106-0178 報告№106-0178 | 分析№106-01051 分析№106-01051 本トライボ診断では、「油槽ドレン」・「油面計ドレン」の２箇所から採油を実施し、採油箇所による違いによる分析データの差異を確認しました。 | 106-01051 | 目的考察採油箇所の相違による分析データの差異を確認した結果、油面計ドレンから採油した試料の計数汚染度はNAS級で油槽ドレンのNAS級に比較してランク高い値でした。一方、D－SOAPの錫濃度は油面計ドレンがppmであるのに対し、油槽ドレンからの試料油はppmで、油面計ドレンより高い値であり、採油箇所の違いによる汚染度および摩耗粒子濃度の違いが確認されました。油槽と油面計の関係などの詳細な構造について詳細がわからないため、採油箇所によるデータの差異が生じる原因を明確に述べることは困難ですが、一般に、油面計ドレンは油槽に比較して油の循環効率が低く、配管部に汚染粒子が沈降、堆積しやすいと思われこれが見かけ上高い濃度になっている原因と推定されました。したがって、今後摩耗診断を実施する場合、油面計ドレンより油槽ドレンの方が適していると考えられました。尚、採油は油中粒子が均一な状態なっている箇所から実施することが望ましく油槽ドレンであっても、油中粒子が高濃度になっている箇所を採油していると思われます。採油は、主機運転中または停止直後に油槽中層部から採油を実施することが望ましく、これができない場合は主機運転中または停止直後に油槽ドレンから実施することを推奨します。また、毎回同じ条件で採油することも重要です。は良好と判断します。粘度は良好と判断します。粘度はmm/sと新油値mm/sに比較して、粘度変化率は-.％で、当社推奨の管理限界値である±％以内にあり、良好と判断します。水分は良好と判断します。水分は.ppmと当社推奨の管理限界値の以下であり、良好と判断します。全酸価は良好と判断します。全酸価は.mgKOH/gと新油値に比較して高い値を示しているものの、IRの結果で油劣化の兆候を示すカルボン酸が確認されていないことから良好と判断します。IRの結果、良好と判断します。IRの結果、油劣化の兆候を示すカルボン酸の吸収が確認されていないことから、良好と判断します。RBOTの結果、良好と判断します。RBOTはminと当社推奨の管理限界値のmin以上であり、良好と判断します。は良好と判断します。計数汚染度は良好と判断します。計数汚染度はNAS級と当社推奨の管理限界値のNAS級以内であり、良好と判断します。重量汚染度は良好と判断します。重量汚染度は.mg/mlと当社推奨の管理限界値のmg/ml以内であり、良好と判断します。機器の潤滑状態SOAPの結果、軸受の摩耗を示す錫が検出されました。SOAPの結果、軸受の摩耗を示す錫がppm、油の添加剤成分であるリンがppm検出されました。D－SOAPの結果、軸受の摩耗を示す錫が検出されました。D－SOAPの結果、鉄が、銅が、アンチモンが、軸受の摩耗を示す錫がppm、外部から混入したカルシウムが、ナトリウムが検出されました。フェログラフィーの結果は良好です。異常摩耗の早期発見パラメータであるフェログラフィーのIs値が.と良好の範囲にあり、潤滑状態は良好と判断します。
報告№107-6556 報告№107-6556 | 分析№107-01872 分析№107-01872 | 107-01872 | トライボ診断の結果、泡立ち試験およびフェログラフィーを除く項目は良好でした。泡立ち試験の結果は、-でした。新油値-に比較して上昇していることが確認されたことから、消泡性能が低下していることが確認されました。一方、摩耗粒子の形態観察の結果、ギヤ歯面の疲労摩耗で発生したと推定されるμmサイズの摩耗粒子が観察されました。ギヤボックスの油系統にはフィルタがあり、μmサイズ以上の粒子の大部分は捕捉されていると考えられます。それにもかかわらず、μmの摩耗粒子が確認されており、ギヤ歯面ではやや厳しい潤滑状態が発生している可能性があると思われました。フィルタの捕捉の影響による誤認を避けるため、今後の診断に当たっては、これまでの採油箇所に加え、フィルタの捕捉物も分析し、その結果から潤滑状態を評価することを推奨します。尚、フィルタ捕捉物の分析を実施する際には、フィルタ流量、フィルタ使用時間、主機稼働時間などの追加情報が必要です。泡立ち試験の結果、新油値に比較して上昇していたことから、消泡性能が低下していることが確認されました。粘度は良好。粘度は.mm/sと新油値mm/sに比較して、粘度変化率は+.％で、当社推奨の管理限界値である±％以内にあり、良好と判断します。粘度はmm/sでした。粘度はmm/sでした。粘度指数はでした。粘度指数はでした。泡立ち試験は-でした。泡立ち試験は-と新油値に比較して上昇していることが確認されたことから、消泡性能が低下していることが確認されました。水分は良好。水分はppmと当社推奨の管理限界値の以下であり、良好と判断します。全酸価は良好。全酸価は.mgKOH/gと新油値.mgKOH/gに比較して高いものの、IRの結果、油劣化の兆候が確認されなかったことから良好と判断します。機器の潤滑状態摩耗粒子の形態観察の結果、ギヤ歯面の疲労摩耗で発生したと推定されるμmサイズの摩耗粒子が観察されました。μmサイズの疲労摩耗粒子が観察されました。異常摩耗の早期発見パラメータである潤滑状態指数がのマイナス乗と良好な範囲にあるものの、摩耗粒子形態観察の結果、ギヤ歯面の疲労摩耗で発生したμmサイズの摩耗粒子が観察されました。
報告№108-0057 報告№108-0057 | 分析№108-00303 分析№108-00303 | 108-00303 | トライボ診断を実施し、、汚染度、潤滑状態を確認する。トライボ診断の結果、摩耗粒子の形態観察でμm以下の小さな摩耗粒子が観察され、潤滑状態指数はの乗で正常な潤滑状態にあると判断できる状況でした。本設備のギヤボックスの油系統にはラインフィルタがあり、粒子の大部分は捕捉されると考えられます。今回確認された摩耗粒子は、大型のサイズはフィルタにより濾過された影響で観察されず、μm以下の粒子が多く観察されました。そのため、フィルタがなければ更に大きいサイズの摩耗粒子が観察されていたと推定でき、このことから、ギヤ歯面では厳しい潤滑状態が発生している可能性が高いと思われました。フィルタ存在下で、大型の摩耗粒子が観察されなかったものの、今後さらに摩耗が進行することが懸念されます。念のため、ヶ月後に再度分析を実施し、摩耗の進行状況を確認することを推奨します。今後の診断に当たっては、フィルタの捕捉の影響による誤認を避けるため、これまでの採油箇所に加え、フィルタの捕捉物も分析し、その結果から潤滑状態を評価することを推奨します。また、フィルタ捕捉物の分析を実施する際には、フィルタ流量、フィルタ使用時間、主機稼働時間などの追加情報が必要です。は良好と判断します。粘度は良好。粘度はmm/sと新油値mm/sに比較して、粘度変化率は+％で、当社推奨の管理限界値である±％以内にあり、良好と判断します。水分は良好。水分はppmと当社推奨の管理限界値の以下であり、良好と判断します。全酸価は良好。全酸価は.mgKOH/gと新油値.mgKOH/g以内であり、良好と判断します。IRの結果、良好。IRの結果、油劣化の兆候を示すカルボン酸の吸収が確認されていないことから、良好と判断します。計数汚染度は良好と判断します。計数汚染度は良好と判断します。計数汚染度はNAS級と当社推奨の管理限界値のNAS級以内であり、良好と判断します。重量汚染度はmg/mlでした。重量汚染度はmg/mlでした。機器の潤滑状態精密な濾過設備がない機器であれば、潤滑状態指数は正常の範囲にあると判断します。SOAPによる油中金属濃度をを測定した結果、鉄が検出されました。SOAPによる油中金属濃度をを測定した結果、鉄がppm、油の添加剤成分であるリンがppm、カルシウムがppm検出されました。SOAPによる油中金属濃度を測定した結果、鉄が検出されました。SOAPによる油中金属濃度を測定した結果、鉄がppm、銅が、カルシウムが、外部から混入したと思われるナトリウムが検出されました。フェログラフィーの結果、μm以下の摩耗粒子が観察されました。異常摩耗の早期発見パラメータである潤滑状態指数がの乗と良好の範囲にあり、摩耗粒子の形態観察の結果、ギヤ歯面の摩耗で発生したμm以下の摩耗粒子が多く観察されました。
報告№106-6102 報告№106-0511 | 分析№106-02223 分析№106-02939 | 106-02939 | 分析の結果、計数汚染度がNAS級と当社推奨の管理限界値に到達していました。その他のおよび汚染度の各データが良好の範囲にあることから、本試料油は濾過を実施することで継続使用可能な状態になると判断します。但し、光学顕微鏡写真で金属片、外部から混入したと思われる砂等の異物が多く確認されたことから、汚染度が高い要因は、金属片と外部から混入したと思われる異物の影響と考えられました。観察された金属片や外部混入異物は、採油が機器停止中に排油バルブから実施されているため、排油配管内部に堆積していた汚染粒子を採取した可能性がありますが、金属片の中には異常な摩耗状態を示す形態の粒子も見られ、を把握する必要があります。今回試料油に対してフェログラフィーおよびSOAP／D－SOAPなどによる摩耗診断を追加実施されることを推奨します。尚、追加実施による分析で摩耗の発生が確認された場合、機器運転再開週間後に再度分析を実施し、摩耗の発生状況を確認することを併せて推奨します。
報告№104-0291 | 分析№104-02184 | 104-02184 | 濾過前の試料油を分析した結果、摩耗粒子形態観察で、金属接触が厳しい場合に発生するシビア粒子がやや多く観察されました。計数汚染度が前回NAS級から、今回NAS級に約年ヶ月でランク上昇しました。）潤滑状態軸受摺動面では、厳しい金属接触が発生しています。今後、更に摩耗が進行することが懸念されました。）汚染度の上昇摩耗粒子形態観察及びフィルタ写真で、鉄錆・砂等が多く観察されているため、汚染度が上昇した要因は、外部から混入した異物によるものと考えられました。鉄錆等の異物は、通常運転中、過去作業中、今回採油時などに混入したと考えられます。これらの障害発生に対する弊害を勘案の上、ヶ月以内に再度分析を実施し、汚染状況及び摩耗の進行状況を確認されることを推奨します。
報告№107-0460 報告№107-0460 | 分析№107-02633・2634 分析№107-02633・2634 | 107-02633_2634 | AM年月当社製清浄分散剤TS－を投与してヶ月使用年月更油を実施AM年月更油を実施AMとAMの汚染度を比較し、清浄分散剤TS－投与の効果を確認する。AM分析の結果、計数汚染度がNAS級と当社推奨の管理限界値に到達し、重量汚染度がmg/mlと当社推奨の管理限界値を超えていました。フィルタ写真に見られるようにフィルタ表面が茶褐色になっていたことから、汚染要因は、スラッジによるものと推定されました。AM分析の結果、計数汚染度がNAS級、重量汚染度がmg/mlと共に当社推奨の管理限界値を超えていました。フィルタ写真に見られるようにフィルタ表面が茶褐色になっていたことから、汚染要因は、スラッジによるものと推定されました。AMとAMのデータの比較 AM AM 計数汚染度 級 級 重量汚染度 mg/ml mg/ml 試料を比較した結果、汚染状態はAMよりAMのほうが若干低い値でした。これは、AMは昨年月にTS－を投与しており、それにより油槽内や配管内壁のスラッジが溶解され、その後に更油を実施したことで、油槽内や配管内はAMに比較して清浄な状態で保たれていると考えられました。一方、AMは更油を実施しただけで、油槽内や配管内壁のスラッジは溶解されておらず、更油後もこれらのスラッジが循環中に油中に混ざり、AMに比較して汚染度が高くなっていると考えられました。尚、試料共にスラッジの発生が確認されており、バルブ類の動作障害が発生する可能性がありますので、TS－の投与と濾過の実施を推奨します。
報告№109-09136 報告№111-00609 | 分析№109-001160 分析№111-002875 | 111-002875 | 潤滑油および軸受は継続使用可能な状態にあると判断します。最適な採油方法本試料油は、機器停止中に排油口から採油されているにもかかわらず汚染度を示すデータは良好でしたが、今後の採油は、極力運転中もしくは停止直後の油槽中層部から実施されることを推奨します。フェログラフィー・SOAP／D－SOAP前回に比較してSOAP／D－SOAPの結果で、鉄および錫濃度に変化はなく、異常摩耗の早期発見パラメータであるフェログラフィーのIs値がのマイナス乗と良好でした。電子顕微鏡・X線マイクロアナリシス観察された粒子をSEM・XMAで詳細に分析した結果、粒子には鉄が比較的多く含まれており、成分割合から粒子は主に主軸等から発生していると推定できました。計数汚染度前回に比較して計数汚染度はNAS級からNAS級にランク減少し、良好でした。水分前回に比較して水分はから.ppmと大きな変化はなく、良好でした。前回に比較して粘度、全酸価、IR、RBOTの各データは良好でした。尚、別紙RBOTの減少傾向から油の余寿命を求めた結果、本試料は直近の更油から起算して稼働日数が年月まで使用可能であることが分かります。
報告№109-09249 報告№111-00550 | 分析№109-001747 分析№111-002537 | 111-002537 | 潤滑油および対象設備は継続使用可能な状態であると判断します。但し、異種油の混入および油名が違う可能性があり、油中の汚染度がやや高く、今後も摩耗の進行を傾向監視するため、以下の対策を推奨します。定期的な分析摩耗の進行を監視するため、定期的に分析を実施し、摩耗の進行状況を確認することを推奨します。異種油の混入および油名の再確認有機物・有機化合物の結果、新油と異なるピークが確認されたことから、異種油の混入の有無および油名の再確認を推奨します。シリコン系のグリースや添加剤の確認シリコン系の添加剤やグリースを使用している箇所があるかについてご確認下さい。フェログラフィー異常摩耗の早期発見パラメータとして摩耗粒子を定量化して評価するフェログラフィーのIs値は、潤滑状態がやや厳しいの乗でした。摩耗粒子の形態で比較的多く観察された粒子は、外部から混入したと思われる鉄錆等でした。摩耗粒子の観察結果から異常と判断する摩耗粒子等は観察されていないことから、Is値が高い要因は、外部混入異物の影響であることが分かりました。Iカップリング発光分光分析供試の潤滑油を分析した結果、検出された金属元素は、油中金属元素の結果表に示すように、鉄、銅、錫、亜鉛、カルシウム、ケイ素、ナトリウムでした。検出されたこれらの金属元素から発生箇所を推定すると鉄、銅、錫、亜鉛・ギヤ・軸受等カルシウム、ケイ素、ナトリウム・外部混入異物であると思われます。このうち、機械部品が摩耗したと思われる元素はのグループです。ケイ素の検出金属濃度でケイ素がppm検出されました。一般に、潤滑油中からケイ素が検出された場合の原因として、シリコン油或いは、シリコン系の添加剤が検出されるフェログラフィーおよびフィルタ表面の異物観察で砂が多く観察されて検出されるシリコングリースをシール部に塗布している場合、このシリコングリースが潤滑油に混入して検出されるなどが挙げられますが、今回検出が比較的高濃度であることからの可能性が考えられます。については、分析結果では確認することが出来ませんので、これに関する情報があれば提供をお願いします。汚染粒子数はやや高い値でした。フィルタ表面の異物観察で鉄錆、砂等が観察されたことから、汚染度が高い要因は、外部混入異物の影響と思われます。有機物・有機化合物有機物・有機化合物の結果、新油と異なるピークが確認されたことから、異種油が混入したか、或いは、油名が違う可能性が考えられます。今回の分析結果だけでは異種油の特定は出来ませんが、現状では異種油等の混入が原因となる油の劣化は確認されていませんので、早急な対策を行う必要はないと思われます。分析結果特性低下特性低下に係るパラメータの分析結果は、IRチャートの結果から新油との相違点が確認されたことから異種油の混入、或いは、油名が違う可能性が考えられました。粘度粘度はmm/sと新油値.mm/sに対する粘度変化率は-％で、当社推奨の管理限界値である±％以内にあり、良好と判断します。全酸価添加油の全酸価は、油メーカによって初期値が違うため統一した管理基準を設定するのが困難であることから、当社では管理限界値を設定しておらず、新油分析値との比較及び他の分析項目の結果より全酸価の状態判断を行います。その結果、全酸価は.mgKOH/gと新油値.mgKOH/gに比較して若干高くなっていますが、IRチャートに示すように劣化の兆候として現れるカルボン酸などの有機物・有機化合物の発生が確認されていないことから、良好と判断します。有機物・有機化合物有機物・有機化合物は、IRチャートによる新油分析値との比較の結果、cm-付近に劣化の兆候を示すカルボン酸の吸収が確認されていないことから、良好と判断します。但し、別紙IR吸収パターンの相違から分かるように、新油と異なる有機物・有機化合物の存在が確認されました。色相はLであり、新油値のLに比較して高い値でした。汚染に係るパラメータの分析結果は、汚染粒子数はやや高い値でした。水分はppmであり、当社推奨の管理限界値の以下であることから良好と判断します。汚染粒子数はNAS級であり、当社推奨の管理限界値のNAS級以内にあるものの、やや高い値でした。汚染度物重量は.mg/mlであり、当社推奨の管理限界値のmg/ml以内であることから良好と判断します。摩耗フェログラフィーによる摩耗粒子の観察の結果、外部から混入したと思われる鉄錆等が比較的多く観察されました。異常摩耗の早期発見パラメータであるフェログラフィーのIs値がの乗とやや高く、摩耗粒子の形態観察の結果、外部から混入したと思われる鉄錆等が比較的多く観察されました。金属濃度SOAP法により金属濃度を測定した結果、潤滑箇所で発生する金属接触によって検出される鉄がppm、銅がppm、外部から混入したと思われるケイ素がppm検出されました。金属濃度酸溶解法により金属濃度を測定した結果、潤滑箇所で発生する金属接触によって検出される鉄が、銅が、錫が.ppm、亜鉛が、外部から混入したと思われるカルシウムが、ナトリウムが検出されました。
報告№107-0366 報告№107-0511 | 分析№107-01900 分析№107-02990 | 107-02990 | 濾過前の試料油を分析した結果、摩耗粒子の形態観察で金属接触が厳しい場合に発生するシビア粒子、銅合金がやや多く観察されました。粘度がmm/sと新油のmm/sに比較して、粘度変化率は+％で、やや不良領域にありました。）銅を使用した箇所の摩耗銅を使用した箇所の摩耗は、以下のことが考えられました。【】冷却用蛇管にフィンがついていた場合、振動により脱落する。【】冷却用蛇管と留め具が振動により摩耗する。観察された銅合金は、大きいサイズでμmあり、【】および【】の両方ともが考えられ、今後この銅合金が軸受摺動面に噛み込み摩耗が進行することが懸念されました。）粘度の上昇現在、ISOVGからISOVGに移行しているため異常ではなく、本試料油は継続使用可能と判断します。これらの障害発生に対する弊害を勘案の上、ヶ月以内に再度分析を実施し、汚染度及び摩耗の進行状況を確認することを推奨します。
報告№109-09136 報告№112-00363 | 分析№109-001160 分析№112-001485 | 112-001485 | 更油からの経過日数をもとに潤滑油の余寿命を評価したところ、潤滑油は定検までのヶ月間は使用可能と判断できました。次回定検時に更油を実施しない場合は、酸化安定度を知るための分析を実施し、余寿命を確認することを推奨します。酸化安定度はminであり、当社推奨の管理限界値のmin以上であることから、良好と判断します。
報告№109-09094 報告№112-00124 | 分析№109-000870 分析№112-000465 | 112-000465 | 潤滑油および軸受は継続使用可能な状態にあると判断します。但し、今後も摩耗の進行を傾向監視するため、以下の対策を推奨します。定期的な分析切削摩耗および凝着摩耗の進行を監視するため、定期的に分析を実施し、分析データによる摩耗の進行状況を確認することを推奨します。はフェログラフィーおよびSOAP-Tの結果から総合的に判断した結果、やや厳しい状態にあると考えられます。フェログラフィー【定量分析：Is値】Is値は異常摩耗の早期発見パラメータのつで、摩耗粒子を定量化するために用います。今回のIs値はの乗と低い値でした。フェログラフィー【定性分析：摩耗粒子および摩耗形態観察】分析結果から比較的多く観察された粒子は、以下の通りでした。正常な摩耗粒子・潤滑状態が正常なマイルド摩耗により発生。切削粒子・異物や金属表面の微小突起による切削摩耗により発生。シビア粒子・潤滑状態がやや厳しい凝着摩耗により発生。金属潤滑部が局部的に油膜切れを起していると考えられます。観察された摩耗粒子の中でも切削粒子は、注意が必要です。摩耗形態の中でも切削摩耗は摩耗進行速度が速く、転がり軸受でこの摩耗形態が発生した場合には寿命が分の程度に低下することも知られており、切削摩耗により生じた軌道面の損傷が起点となって転がり軸受の寿命となるフレーキングに進展することから傾向監視による経過監視が必要です。Iカップリング発光分光分析【SOAP-T】検出された金属元素から発生箇所を推定すると、以下の通りでした。鉄、錫、亜鉛・軸受等カルシウム、バリウム、ナトリウム・外部混入異物水分、計数汚染度、重量汚染度は共に良好でした。．粘度、酸価、IR、RBOTの各データは良好でした。尚、RBOTがminと新油値のminに比較してmin減少していました。このまま継続使用した場合、この減少傾向から限界値に到達するのは、別紙図RBOTの減少傾向に示すように年月と推定されました。残りの継続使用期間は、約年ヶ月であると予測されます。≪状態監視とパラメータ≫分析の目的および各分析のパラメータは以下の通りです。特性低下目的：油の分析結果から、や劣化傾向ならびに添加剤の消耗程度、残存寿命などを確認する。粘度JISK酸価JISK赤外線吸収スペクトルJISK酸化安定度試験JISK汚染目的：油の分析結果から、砂塵あるいは水・異種油などによるや、異物混入の有無を確認する。水分JISK計数汚染度JISB重量汚染度JISB光学顕微鏡観察摩耗目的：油中の摩耗粒子を分析する事により、回転・摺動部の潤滑状態、摩耗劣化の程度、余寿命などを解析する。摩耗診断電子顕微鏡観察JISKX線マイクロアナリシス油中金属濃度JISK≪分析結果≫特性低下粘度：良好粘度値mm/sの新油値mm/sに対する変化率は+.％であり、当社推奨の管理限界値±％以内に留まっています。酸価：良好酸価.mgKOH/gは新油値の.mgKOH/g以内にあることから、問題は無いと判断します。赤外線吸収スペクトル：良好酸化安定度試験：良好酸化安定度試験の結果、数値minは当社推奨の管理限界値min以上に留まっており、現時点での使用は可能と判断します。汚染水分：良好水分値は当社推奨の管理限界値以内に留まっています。計数汚染度：良好計数汚染度はNAS級と当社推奨の管理限界値NAS級以内にあります。重量汚染度：良好重量汚染度は.mg/mlと当社推奨の管理限界値mg/ml以内にあります。光学顕微鏡観察：良好光学顕微鏡写真は捕捉された汚染物の量は少なく、スラッジは確認されませんでした。摩耗摩耗診断：注意摩耗診断の結果、異常摩耗の早期発見パラメータであるIs値がの乗と良好の範囲にあるものの、異物の噛み込みや金属表面の微小突起により発生する切削粒子、金属潤滑部が局部的に油膜切れを起して発生するシビア粒子が比較的多く観察されました。電子顕微鏡観察・X線マイクロアナリシス：今回は実施していません。油中金属濃度：良好油中金属濃度の結果、摩耗により発生する鉄、錫、亜鉛、外部から混入したと思われるカルシウム、バリウム、ナトリウムが検出されたものの、良好と判断します。
報告№109-09136 報告№113-00600 | 分析№109-001160 分析№113-002544 | 113-002544 | 潤滑、汚染状態は良好の範囲にあり、潤滑油は継続使用可能な状態にあると判断します。対象設備は継続使用可能な状態にあると判断します。但し、シリンダ内面のクロムメッキの摩耗進行が懸念されるため、傾向監視を継続することが有効です。シリンダ内面の点検と採油箇所の検討SOAPの結果、クロムがppm検出されており、本設備は、シリンダ内面にクロムメッキが施されていることから、検出されたクロムはシリンダ内面の摩耗により発生したと考えられます。設備の情報が不明な部分がありますが、シリンダ直径をmm、ストローク幅をmmと仮定してメッキ部分の平均的な摩耗深さを求めたところμmが摩耗していると推定されました。メッキの厚さが計算により求めた摩耗深さより小さい場合、既にメッキが摩耗している可能性が考えられました。トライボ診断では、油中金属濃度とシリンダの直径やロッドの直径、ストローク、そして油量、メッキ厚さなどの設備諸元から摺動面の摩耗深さを推定することが可能です。そのため、計算に必要な諸元を提供して頂くことでより正確に評価することができます。今回の分析結果を参考にして頂き、メッキ部分の摩耗の点検について検討されることを推奨します。尚、今後分析を実施する場合、シリンダポートの両側から採油を実施し、ポートのどちら側が摩耗しているかを確認することを併せて推奨します。定期的な分析今後懸念される摩耗の進行を監視するため、定期的に分析を実施することを推奨します。最適な採油方法本試料油は、機器停止中に油タンクから採油されているため、別紙油中粒子の沈降の影響に示すように、油中粒子などの固形物は沈降の影響を受けて分析データが低濃度に出ていると推定されます。正確なデータによる診断を行うためにも、今後の採油は、極力運転中もしくは停止直後の油槽中層部から実施されることを推奨します。異常摩耗の早期発見のパラメータであるIs値は、前回の-レベルから変化はなく、正常でした。但し、クロムメッキの摩耗が認められたため、定期的に潤滑油分析を実施し、摩耗推移を監視することが有用と考えます。クロムメッキの摩耗深さSOAPの結果、前回のppm検出されたクロムが依然としてppm検出されました。シリンダ内面にクロムメッキをしていることから、シリンダ内面の摩耗によるものと考えられます。メッキの膜厚は、～μm以上であり、用途に応じて膜厚が選定されます。今回の分析結果からメッキの摩耗深さを求めました。情報が不明な部分がありますので、シリンダ直径をmm、ストローク幅をmmと仮定しました。その結果、メッキ部分の平均的な摩耗深さは、μmと推定されました。メッキの膜厚が最も少ないμmであった場合、既にメッキが摩耗している可能性が考えられます。計数汚染度は前回のNAS級からNAS級にランク低下し、重量汚染度は前回の.mg/mlから変化はなく、共に良好です。粘度、水分、酸価、IRの各データは、前回同様に良好です。
|  | 10402070 | 分析NO － 年月日 トライボシステム診断レポート会社名 ○○殿 分析項目 機種 新油 流動点 機番・使用箇所 ライン 水分 油名 ガソリン 銅板腐食 油種 反応 採油日 年月日 蒸留性状 他情報 摩耗状態の判定良好注意要処置汚染状態の判定良好注意要処置良好注意要処置総合考察流動点は-以下であった。水分はであった。銅板腐食はaであった。反応は中性であった。蒸留性状は別紙の通りであった。
報告№101-0143 | 分析№101-01254 | 101-01254 | 軸受軌道面や転動面に肉眼では確認できない程度の微小なフレーキングが発生しているものと考えられます。今後、ヶ月間隔で定期的にトライボ診断を実施し、疲労摩耗の進行状況を確認されることを推奨します。粘度は新油値との比較が必要です。粘度は.mm/sとカタログ値.mm/sに比較して変化率が-%と当社推奨の管理限界値内にあり、良好と判断します。但し、粘度は新油値との比較が適正であり、貴発電所で使用している新油をご提供ください。水分は良好と判断します。水分は.ppmと当社推奨の管理目安内にあり、良好と判断します。全酸価は新油値との比較が必要です。全酸価は.mgKOH/gとカタログ値.mgKOH/g以内にあり、良好と判断します。但し、全酸価は新油値との比較が必要であり、貴発電所で使用している新油をご提供ください。IRは良好と判断します。IRチャートに示すように油劣化の兆候を示すカルボン酸が確認されないことから良好と判断します。計数汚染度は当社推奨の管理限界値に到達していました。計数汚染度はNAS級と当社推奨の管理限界値に到達していました。重量汚染度は当社推奨の管理限界値を超えていました。重量汚染度はmg/mlと当社推奨の管理限界値を超え汚染されていました。光学顕微鏡写真の結果、スラッジの発生が確認されていることから、重量汚染度が高い要因は、このスラッジの増加によるものと考えられました。機器の潤滑状態SOAPの結果、軸受の摩耗により発生した鉄、銅が検出されました。SOAPの結果、軸受の摩耗により発生した鉄がppm、銅がppm検出されました。その他には、油の添加剤成分であるリンがppm、亜鉛がppm、カルシウムがppm検出されました。D－SOAPの結果、軸受の摩耗により発生した鉄が検出されました。D－SOAPの結果、軸受の摩耗により発生した鉄がppm検出されました。その他には、油の添加剤成分の析出により発生したリンが、亜鉛が、カルシウムがppm検出されました。フェログラフィーの結果、軸受軌道面や転動面に肉眼では確認できない程度の微小なフレーキングが発生していると推定されました。摩耗の過酷度を示すフェログラフィーのIs値がの乗とやや高い値を示していました。摩耗粒子の形態観察の結果、ベアリング軌道面、転動面から発生したμmサイズの粒子、保持器の摩耗により発生した粒子が見られました。このことから、軌道面や転動面に肉眼では確認できない程度のフレーキングが発生しているものと考えられました。これが起点となる疲労剥離の進行が考えられます。今後、ヶ月間隔で定期的にトライボ診断を実施し、疲労摩耗の進行状況を確認されることを推奨します。
報告№107-4508 報告№107-6528 | 分析№107-00526 分析№107-00779 | 107-00779 | 精点Aを実施した結果、全酸価が前回の.mgKOH/gから.mgKOH/gに減少しているものの高い値を示していました。IRの結果、油劣化の兆候を示すカルボン酸の吸収が確認されたことから、全酸価が高い原因は、油劣化によるものと考えられました。今後、全酸価が上昇し続けたタービン油を継続使用した場合、油中の酸成分により金属表面が腐食して発生する腐食摩耗が発生することが懸念されるため、更油を計画されることを推奨します。これらのことは、前回に比較して全酸価が.mgKOH/gから.mg/mlに減少しているものの、高い値であることIRの結果、油劣化の兆候を示すカルボン酸の吸収が確認されたこと以上のことから判断しました。尚、機器の潤滑状態を示すSOAP／D-SOAP、フェログラフィーの結果、各データが良好の範囲にあることから、機器の潤滑状態は良好と判断します。
報告№108-8012 報告№108-4520 | 分析№108-02360 分析№108-02215 | 108-02215 | 分析の結果、異常摩耗の早期発見パラメータであるフェログラフィーのIs値が.と良好の範囲にあるものの、摩耗粒子の形態観察で前回と同じくフレッティングにより発生した赤錆が多く観察されました。フレッティングはスラストランナー固定部やスラストメタル台金部の鉄系材料が接合されたり、勘合されていたりする部分から発生します。軌道停止が頻繁にあるような場合には、やわらかい軸受表面に硬いフレッティング粒子が埋め込まれ、これが原因で起動時のトルク増大による起動開度の増加に繋がることが懸念されます。巡視の際には、起動開度の増大や軸受温度の跳ね上がり等の変化に注意して下さい。又、フレッティング粒子の増加に伴い軸受の摩耗が発生することが懸念されるため、ヶ月以内に再度分析を実施し、汚染度および摩耗の進行状況を確認されることを推奨します。尚、次回分析時には、軸受メタルの摩耗を定量的に評価するため、SOAP／D－SOAPを今回分析項目に追加することを併せて推奨します。これらのことは、異常摩耗の早期発見パラメータであるフェログラフィーのIs値が.と良好の範囲にあるものの、摩耗粒子の形態観察でフレッティングにより発生した赤錆が多く観察されたこと以上のことから判断しました。
報告№109-09136 報告№110-00207 | 分析№109-001160 分析№110-000800 | 110-000800 | ・摩耗状態前回に比較してSOAP／D－SOAPの結果、鉄および錫濃度に大きな変化はなく、異常摩耗の早期発見パラメータであるフェログラフィーのIs値がのマイナス乗と良好でした。・汚染度前回に比較して計数汚染度はNAS級からNAS級にランク減少し、良好でした。・前回同様に粘度、水分、全酸価、IR、RBOTの各データは良好でした。潤滑油および軸受は継続使用可能な状態にあると判断します。
報告№108-0227 報告№110-00764 | 分析№108-01664 分析№110-003628 | 110-003628 | Iカップリング発光分光分析供試のディーゼルエンジン油を分析した結果、検出された金属元素は、SOAPの結果表に示すように、鉄、鉛、銅、クロム、アンチモン、錫、リン、亜鉛、カルシウム、アルミニウム、ケイ素、ナトリウム、マグネシウム、ホウ素でした。これら検出された金属元素から発生箇所を推定すると、鉄、鉛、銅、クロム、アンチモン、錫・エンジン部品リン、亜鉛、カルシウム、ホウ素・オイル添加剤アルミニウム、ケイ素、ナトリウム、マグネシウム・外部混入異物であると思われます。このうち、機械部品が摩耗したと思われる元素はのグループです。銅を使用した箇所の溶出・摩耗SOAPの結果表に示すように、前回同様に銅がppm検出されました。検出される要因は、軸受の摩耗と亜鉛系添加剤との反応による溶出に大別することができますが、本試料の場合の銅の検出は、分析データから判断して以下の事例にしめす添加剤との反応で発生したことがわかりました。摩耗で発生する場合一般に、ディーゼルエンジンのクランクメタルは積層構造になっており、クランクメタルの最表面はホワイトメタル層が存在し、その下にニッケル層、さらにその下には鉛を含む銅系軸受材料のケルメット層が存在します。ディーゼルエンジンのメタルは、設計上、油膜が正常に形成される流体潤滑が基本であることから、通常の使用においては摩耗しにくいと思われますが、メタルの潤滑部に流体潤滑になりにくい部分が発生するとメタル表面の軟質金属部が摩耗しメタル部のすぐ下のニッケル部まで摩耗し始め、ホワイトメタル層の主成分である錫や鉛、そしてメタルの第二層のニッケルやバックメタルの銅が検出されます。積層構造クランクメタルの断面写真添加剤との反応で発生する場合亜鉛系添加剤は、金属の銅が添加剤中の成分と反応し、銅をイオン化させる働きがあり、これによって潤滑油中に銅が検出されることがあります。フェログラフィー異常摩耗の早期発見パラメータとして摩耗粒子を定量化して評価するフェログラフィーのIs値は、前回のの乗から乗に低下しており、摩耗が安定していることを示していました。摩耗粒子の形態で比較的多く観察された粒子は、潤滑状態が正常な場合に発生する摩耗粒子、フレッティングにより発生する赤錆でした。このような摩耗粒子が観察された場合には、潤滑部では正常なマイルド摩耗と微振動によるフレッティング摩耗が発生していることが分かります。フレッティングの発生要因は、鉄系材料が接合されたり、勘合されたりする部分から発生します。フレッティングによる赤錆が少量発生しても直ちに異常ではありませんが、場合によっては、発生した赤錆が軸受摺動面に噛み込み、摩耗を進行させる場合があります。重量汚染度はmg/mlでした。フィルタ表面の異物観察ですす、鉄錆等が観察されました。水分はppmと当社推奨の管理限界値を超えていました。今後、水分の影響でエンジン内部に錆が発生し、その影響で摩耗が発生する懸念があります。対象設備は継続使用可能な状態にあると判断します。但し、油中に水分の影響により金属表面で腐食摩耗が発生し、発生した鉄錆等の粒子が潤滑部に噛み込み摩耗が進行することがありますので、更油或いは部分更油などにより相対的に水分濃度を低くするなどの方法を推奨します。また、摩耗の進行を監視するため、定期的に分析を実施し、摩耗の進行状況を確認することを推奨します。
報告№109-09094 報告№109-09094 | 分析№109-000910 分析№109-000910 | 109-000910_100127 | 分析評価者：佐々木義憲保有資格：ICMLMLAⅠ設備保全技能士級ISO-準拠機械状態監視診断技術者カテゴリーⅠ分析の結果、全てのデータが良好である事から、この油は継続使用可能と判断します。≪状態監視とパラメータ≫分析の目的および各分析のパラメータは以下の通りです。特性低下目的：油の分析結果から、や劣化傾向ならびに添加剤の消耗程度、残存寿命などを確認する。粘度JISK全酸価JISK赤外線吸収スペクトルJISK酸化安定度試験JISK汚染目的：油の分析結果から、砂塵あるいは水・異種油などによるや、異物混入の有無を確認する。水分JISK計数汚染度JISB重量汚染度JISB光学顕微鏡観察摩耗目的：油中の摩耗粒子を分析する事により、回転・摺動部の潤滑状態、摩耗劣化の程度、余寿命などを解析する。摩耗診断電子顕微鏡観察JISKX線マイクロアナリシス油中金属濃度）JISK≪分析結果≫特性低下粘度：良好粘度値mm/sの新油値mm/sに対する変化率は-％であり、当社推奨の管理限界値±％以内に留まっています。全酸価：良好全酸価.mgKOH/gは新油値の.mgKOH/g以内にあることから問題は無いと判断します。赤外線吸収スペクトル：良好酸化安定度試験：良好酸化安定度試験の結果、数値minは当社推奨の管理限界値min以内に留まっており、現時点での使用は可能と判断します。汚染水分：良好水分値ppmは当社推奨の管理限界値以内に留まっています。計数汚染度：今回は実施していません。重量汚染度：今回は実施していません。光学顕微鏡観察：今回は実施していません。摩耗摩耗診断電子顕微鏡観察・X線マイクロアナリシス：今回は実施していません。油中金属濃度：今回は実施していません。
報告№109-09136 報告№112-00589 | 分析№109-001160 分析№112-002484 | 112-002484_date130409 | 分析の結果、潤滑油の劣化は確認されていないことから、継続使用可能な状態にあると判断します。但し、油中の汚染度が高く、汚染物がギヤ歯面や軌道面に噛み込み摩耗が進行することが懸念されるため、以下の対策を推奨します。減速機分析の結果、減速機は継続使用可能な状態にあると判断します。但し、疲労摩耗が発生しており、今後も摩耗の進行を傾向監視するため、以下の対策を推奨します。濾過または更油油中の汚染度が高いことから、摩耗粒子や異物等がギヤ歯面や軸受軌道面に噛み込むことによる摩耗の進行が懸念されるため、濾過または更油を推奨します。定期的な分析定期的に分析を実施することにより、データの変化から異常の兆候を早期に発見することが可能となります。また、今回は対象設備の初回分析であるため、あと最低でも回分析を実施し、分析データの変化から今後の分析周期を検討することを推奨します。今後、疲労摩耗の進行が懸念されるため、出来るだけ早めに回目の分析を実施することを推奨します。は、劣化はなく良好と判断します。粘度粘度は、.mm/sと新油値.mm/sに比較して、粘度変化率は+.％で、当社推奨の管理限界値である±％以内であり、良好と判断します。水分は、ppmと当社推奨の管理限界値の以下であり、良好と判断します。酸価は、.mgKOH/gと新油値.mgKOH/g以下であり、良好と判断します。IRIRチャートの結果、新油と使用油のスペクトルパターンはほぼ一致し、また、油劣化の兆候を示すカルボン酸の吸収が確認されていないことから、良好と判断します。計数汚染度は当社推奨の管理限界値を超えており、油中の汚染度は高い値でした。計数汚染度計数汚染度は、NAS級以上と当社推奨の管理限界値NAS級を超えていました。重量汚染度は、.mg/mlでした。光学顕微鏡写真重量汚染度で濾過したフィルタ表面上の夾雑物を光学顕微鏡で観察した結果、金属片、鉄錆、砂等が観察されました。はフェログラフィーおよびSOAP-Tの結果から総合的に判断した結果、継続使用は可能ですが、機器の機能を保持するためにも傾向管理が有用と考えます。フェログラフィー【異常摩耗指数：Is値】Is値は異常摩耗の早期発見パラメータのつで、摩耗粒子を定量化するために用います。今回のIs値はの乗と低い値でした。フェログラフィー【定性分析：摩耗粒子および摩耗形態観察】観察された摩耗粒子は、以下の通りでした。疲労摩耗粒子・繰返し応力を受けて発生。Iカップリング発光分光分析【SOAP-T】検出された金属元素から発生箇所を推定すると、以下の通りでした。鉄、ニッケル、錫・ギヤ、軸受等リン、モリブデン・添加剤カルシウム、アルミニウム、ナトリウム・外部混入異物バックラッシご提供いただいた減速機に関する情報からハスバ歯車の組み合わせの段減速機構であり、この歯車の構成から接触点箇所のバックラッシを求めました。尚、ギヤの情報が不明でしたので、φ減速機の情報を使用しました。ギヤのバックラッシの増加量を求めた結果、接触点箇所でバックラッシの増加量は、約.μmと推定されます。バックラッシ増加分の上限値は、メーカにより差異はあるものの、当社の推奨するバックラッシは、一般に推奨されるμmを管理目安にしています。この値に比較して十分に小さい値です。
報告№109-09080 報告№109-09080 | 分析№109-000717 分析№109-000717 | 109-000717 | 年月の定期点検中のロールミル№を無負荷でロールを回転しようとしたところ、正常な状態では簡単に回転するものが、この時にはなめらかに回転しなかったため、トライボ診断を実施した。その結果、フレーキングの発生が確認されたため軸受の交換を推奨した。しかし、メーカに軸受の在庫がなかったため、対策として工場に送り整備点検を実施して月中頃より使用を開始した。その後、ヶ月間使用後に点検を実施したところ、金属粉が確認された。トライボ診断を実施し、汚染度および潤滑状態を確認する。軸受の潤滑状態異常摩耗の早期発見パラメータであるフェログラフィーのIs値がの乗と非常に高く、転がり軸受の表面には微小なフレーキングの発生があると推定されました。摩耗粒子の形態観察で疲労摩耗粒子、銅合金が多く観察されており、また、油中金属分析では鉄および銅濃度の増加が確認されました。Is値がの乗と前回のの乗から桁上昇し、さらに、計数汚染度の～μmの粒子数が桁増加したことから潤滑状態は厳しい状態に進展していることが分かります。Is値は、通常であれば軸受がその証する領域のの乗となっていることから、軸受交換の時期にあると判断されますが、確認された摩耗粒子がμm未満の粒子が支配的であることから、直ちに軸受を必要とするフレーキングの発生は限定的であると推定されます。今後、比較的短期間で転がり軸受寿命の指標となるフレーキングに進展することが懸念されるため、軸受点検の準備をされると同時に、ヶ月後に再度分析を実施し、軸受寿命にとって致命的なフレーキングに進展するかを確認することを推奨します。計数汚染度がNAS級以上、重量汚染度がmg/mlと共に汚染されています。
報告№109-09136 報告№112-00110 | 分析№109-001160 分析№112-000380 | 112-000380 | 潤滑油および軸受は継続使用可能な状態にあると判断します。但し、異種油の混入または油名の誤りなどが考えられるため、以下の対策を推奨します。異種油の混入および油名の確認異種油の混入の有無、油名を再確認することを推奨します。フェログラフィーIs値は異常摩耗の早期発見パラメータのつで、摩耗粒子を定量化するために用います。今回のIs値はのマイナス乗であり、潤滑状態は正常と判断できます。Iカップリング発光分光分析【SOAP／D－SOAP】検出された金属元素は、SOAP／D－SOAPの結果表に示すように、鉄、カルシウム、ケイ素でした。検出された金属元素から発生箇所を推定すると鉄・軸受等カルシウム、ケイ素・外部混入異物であると思われます。このうち、機械部品が摩耗したと思われる元素はのグループです。計数汚染度、重量汚染度は共に良好でした。粘度、水分、全酸価、RBOTの各データは良好でした。尚、別紙RBOTの減少傾向から油の余寿命を求めた結果、本試料は直近の更油から起算して稼働日数が年月まで使用可能であることが分かります。IRIRの結果、新油のIRスペクトルと一致しない箇所が確認されました。異種油の混入または油名の誤りなどが考えられます。
報告№108-0411 報告№110-00013 | 分析№108-02745 分析№110-000057 | 110-000057 | 分析の結果、摩耗の安定が確認され、潤滑油も継続使用可能と判断します。これらのことは、前回に比較して、計数汚染度はランク減少し、SOAP／D-SOAPの鉄濃度に変化がないこと異常摩耗の早期発見パラメータであるフェログラフィーのIs値が×のマイナス乗と良好の範囲にあることを示す粘度、水分、全酸価、IR、RBOTの各データが良好の範囲にあること以上のことから判断します。は良好と判断します。粘度は良好と判断します。粘度はmm/sと新油値.mm/sに比較して、粘度変化率は-％で、当社推奨の管理限界値である±％以内にあり、良好と判断します。水分は良好と判断します。水分は.と当社推奨の管理限界値の以下であり、良好と判断します。全酸価は良好と判断します。全酸価は.mgKOH/gと新油値.mgKOH/gに比較して変化はなく、良好と判断します。IRの結果、良好と判断します。IRの結果、油劣化の兆候を示すカルボン酸の吸収が確認されていないことから、良好と判断します。RBOTの結果、良好と判断します。RBOTはminと当社推奨の管理限界値のmin以上であり、良好と判断します。は良好と判断します。計数汚染度は良好と判断します。計数汚染度はNAS級と当社推奨の管理限界値のNAS級以内にあり、良好と判断します。重量汚染度は良好と判断します。重量汚染度は.mg/mlと当社推奨の管理限界値のmg/ml以内にあり、良好と判断します。機器の潤滑状態機器の潤滑状態は正常と判断します。SOAPの結果は良好です。SOAPの結果、油の添加剤成分であるリンがppm、バリウムがppm検出されています。D－SOAPの結果は良好です。D－SOAPの結果、外部から混入したと思われるカルシウム、ナトリウムが共に検出されています。フェログラフィーの結果は良好です。異常摩耗の早期発見パラメータであるフェログラフィーのIs値が×のマイナス乗と良好の範囲にあり、潤滑状態は正常と判断します。
報告№107-6019 報告№107-6539 | 分析№107-01038 分析№107-01142 | 107-01142 | 初期試験を実施した結果、摩耗の安定が確認され、潤滑油も継続使用可能と判断します。これらのことは、前回に比較して、計数汚染度はランク減少したことSOAP／D-SOAPの鉄および錫濃度に変化がなく、銅および亜鉛が減少していたこと異常摩耗の早期発見パラメータであるフェログラフィーのIs値がのマイナス乗と良好の範囲にあること以上のことから判断しました。
報告№103-6032 | 分析№103-00737 | 103-00737 | 臨時分析・濾過後の試料油を分析した結果、前回に比較して計数汚染度、重量汚染度、D－SOAPの鉄、フェログラフィーのIs値が減少していたことから、濾過の効果が十分あったことが確認されました。これらのことは、計数汚染度がNAS級からNAS級にランク、重量汚染度が.mg/mlから.mg/mlに減少し、異常摩耗の早期発見パラメータであるIs値が、の乗からのマイナス乗に減少し、D－SOAPの鉄がppmから.に減少していたことから判断しました。
報告№106-0178 報告№106-0178 | 分析№106-01050 分析№106-01050 | 106-01050 | 目的本トライボ診断は、前回との比較により摩耗進行の有無を確認することを目的としました。考察油槽ドレンから採油した試料油を分析した結果、前回に比較して、各分析データが減少又は変化がなかったことから、摩耗は安定し、潤滑油も継続使用可能と判断します。これらのことは、前回に比較して、計数汚染度はランク減少したことSOAP／D-SOAPの鉄及び錫濃度に変化がないこと異常摩耗の早期発見パラメータであるフェログラフィーのIs値が.と良好の範囲にあることを示す粘度、水分、全酸価、IR、RBOTの各データが良好の範囲にあること以上のことから判断しました。は良好と判断します。粘度は良好と判断します。粘度はmm/sと新油値mm/sに比較して、粘度変化率は-.％で、当社推奨の管理限界値である±％以内にあり、良好と判断します。水分は良好と判断します。水分はと当社推奨の管理限界値の以下であり、良好と判断します。全酸価は良好と判断します。全酸価は.mgKOH/gと新油値に比較して高い値を示しているものの、IRの結果で油劣化の兆候を示すカルボン酸が確認されていないことから良好と判断します。IRの結果、良好と判断します。IRの結果、油劣化の兆候を示すカルボン酸の吸収が確認されていないことから、良好と判断します。RBOTの結果、良好と判断します。RBOTはminと当社推奨の管理限界値のmin以上であり、良好と判断します。は良好と判断します。計数汚染度は良好と判断します。計数汚染度はNAS級と当社推奨の管理限界値のNAS級以内であり、良好と判断します。重量汚染度は良好と判断します。重量汚染度は.mg/mlと当社推奨の管理限界値のmg/ml以内であり、良好と判断します。機器の潤滑状態軸受メタルの摩耗は安定しており、継続使用可能な状態にあると判断します。SOAPの結果、軸受の摩耗を示す錫が検出されました。SOAPの結果、軸受の摩耗を示す錫がppm、油の添加剤成分であるリンがppm検出されました。D－SOAPの結果、軸受の摩耗を示す錫が検出されました。D－SOAPの結果、銅、アンチモンが共に、軸受の摩耗を示す錫がppm、外部から混入したカルシウムが、ナトリウムが検出されました。フェログラフィーの結果は良好です。異常摩耗の早期発見パラメータであるフェログラフィーのIs値が.と良好の範囲にあり、潤滑状態は良好と判断します。
報告№109-09136 報告№111-00053 | 分析№109-001160 分析№111-000228 | 111-000228 | 更油からの使用時間をもとに潤滑油の余寿命を評価したところ、潤滑油は次回定検まで使用可能と判断できました。次回定検時に更油を実施しない場合は、酸化安定度を知るための分析を実施し、余寿命を確認することを推奨します。酸化安定度はminであり、当社推奨の管理限界値のmin以上であることから、良好と判断します。
報告№111-00058 報告№111-00058 | 分析№111-000385 分析№111-000385 | 111-000385_date110825 | グリースの物理的性状は良好と判断します。グリースは継続使用可能な状態にあると判断します。≪状態監視とパラメータ≫分析の目的および各分析のパラメータは以下の通りです。特性低下目的：グリースの分析結果から、グリースの物理的性状や劣化傾向などを確認する。全酸価JISK赤外線吸収スペクトルJISKちょう度JISK滴点JISK摩耗目的：グリース中の摩耗粒子を分析する事により、回転・摺動部の潤滑状態、摩耗劣化の程度、余寿命などを解析する。摩耗診断電子顕微鏡観察JISKX線マイクロアナリシス油中金属濃度JISK≪分析結果≫特性低下全酸価：良好全酸価.mgKOH/gは新油値の.mgKOH/g以内にあることから問題は無いと判断します。赤外線吸収スペクトル：良好ちょう度：良好ちょう度値はと当社推奨の管理限界値であるから以内に留まっています。滴点：良好滴点はと新油値のに比較し高いものの、ちょう度が良好の範囲にあり、かつ、有機物・有機化合物試験の結果で油劣化の兆候を示すカルボン酸の吸収が見られないことから、問題は無いと判断します。摩耗摩耗診断電子顕微鏡観察・X線マイクロアナリシス：今回は実施していません。油中金属濃度：今回は実施していません。
報告№109-09136 報告№112-00091 | 分析№109-001160 分析№112-000288 | 112-000288 | 潤滑油は継続使用可能な状態にあると判断します。粘度、全酸価、IR、RBOTの各データは良好でした。油の余寿命は、使用油の使用期間または使用時間が不明であったため、ご依頼の油の余寿命に関する検討は行えませんでした。ただし、分析の結果で新油値がminであったことから、使用期間を仮にヶ月間と仮定すれば余寿命は十二分にあると言えます。可能であれば、使用期間、あるいは使用時間の情報をご提供下さい。水分は良好でした。
報告№109-09136 報告№111-00505 | 分析№109-001160 分析№111-002326 | 111-002326 | グリースおよび軸受は継続使用可能な状態にあると判断します。但し、今後も摩耗の進行を傾向監視するため、以下の対策を推奨します。定期的な分析凝着摩耗や疲労摩耗の進行を監視するため、定期的に分析を実施し、摩耗の進行状況を確認することを推奨します。新グリースとの比較による評価グリースの物理的性状を示すIRのデータは新グリースデータを基準として評価しています。今回はグリース名が不明であったため判断できませんでしたが、今後評価する場合は、充填用の新グリースを同時に分析することをご検討下さい。フェログラフィー摩耗粒子の形態で比較的多く観察された粒子は、潤滑状態が正常な場合に発生する摩耗粒子金属潤滑部が局部的に油膜切れを起して発生するシビア粒子繰返し応力を受けて発生する疲労摩耗粒子でした。このような摩耗粒子が観察された場合には、潤滑部では正常なマイルド摩耗潤滑状態がやや厳しい凝着摩耗疲労による疲労摩耗が発生していることが分かります。Iカップリング発光分光分析供試グリースを分析した結果、検出された金属元素は、SOAP-Tの結果表に示すように、鉄、銅、錫、リン、亜鉛、カルシウム、バリウム、アルミニウム、ナトリウム、マグネシウムでした。これらの検出された金属元素から発生箇所を推定すると鉄、銅、錫・軸受等リン、亜鉛、バリウム・グリース添加剤カルシウム、アルミニウム、ナトリウム、マグネシウム・増ちょう剤等であると思われます。このうち、機械部品が摩耗したと思われる元素はのグループです。グリースの物理的性状IRの結果、油劣化の兆候を示すカルボン酸の吸収が確認されていないことから、良好と判断します。
報告№109-09136 報告№112-00253 | 分析№109-001160 分析№112-001023 | 112-001023 | 潤滑油は継続使用可能な状態にあると判断します。粘度、全酸価、IR、RBOTの各データは良好でした。油の余寿命は、使用油の使用期間または使用時間が不明であったため、ご依頼の油の余寿命に関する検討は行えませんでした。ただし、今回の結果がmin、新油値がminであることから、使用期間を仮にヶ月間と仮定すれば余寿命は十二分にあると言えます。可能であれば、使用期間、あるいは使用時間の情報をご提供下さい。水分は良好でした。
報告№111-00058 報告№111-00058 | 分析№111-000359 分析№111-000359 | 111-000359 | ちょう度値はと新グリース値に比較して上昇し、当社推奨の管理上限値を超えていることから、軟化していることが分かりました。軟化したグリースを使用した場合、グリースの漏洩や軸受等で油膜切れが発生することが懸念されます。グリースが軟化していたため、グリースを交換されることを推奨します。≪状態監視とパラメータ≫分析の目的および各分析のパラメータは以下の通りです。特性低下目的：グリースの分析結果から、グリースの物理的性状や劣化傾向などを確認する。全酸価JISK赤外線吸収スペクトルJISKちょう度JISK滴点JISK摩耗目的：グリース中の摩耗粒子を分析する事により、回転・摺動部の潤滑状態、摩耗劣化の程度、余寿命などを解析する。摩耗診断電子顕微鏡観察JISKX線マイクロアナリシス油中金属濃度JISK≪分析結果≫特性低下全酸価：良好全酸価.mgKOH/gは新油値の.mgKOH/gに比較し高くはあるものの、有機物・有機化合物試験の結果で油劣化の兆候を示すカルボン酸の吸収が見られないことから問題は無いと判断します。赤外線吸収スペクトル：良好ちょう度：要処置ちょう度値はと当社推奨の管理上限値であるを超えていました。滴点：良好滴点はと新油値のに比較し低いものの、有機物・有機化合物試験の結果で油劣化の兆候を示すカルボン酸の吸収が見られないことから、問題は無いと判断します。摩耗摩耗診断電子顕微鏡観察・X線マイクロアナリシス：今回は実施していません。油中金属濃度：今回は実施していません。
報告№104-0218 | 分析№104-01557 | 104-01557 | 濾過前の試料油を分析した結果、摩耗粒子形態観察で、外部から混入した鉄錆・砂、局部的に高圧・高温となった場合に発生するフリクションポリマが多く観察された。D－SOAPで、メタルの主成分である錫が検出された。）フリクションポリマの発生フリクションポリマの発生要因は、局部的に軸受摺動部分に高圧・高温の箇所が見られる場合に発生します。つまり、軸の振れ回り量の変動や、あるいは、メタルギャップの調整不足等が原因で、その狭いギャップに潤滑油が押込まれてフリクションポリマが発生している場合があります。このことから、高い摩擦熱による油劣化に注意が必要です。）錫の検出D－SOAPでメタルの主成分である錫が検出されたことから、軸受メタルの摩耗が確認されました。今後、更に摩耗が進行することが懸念されます。これらの障害発生に対する弊害を勘案の上、今後、軸受温度が若干上昇気味になることが考えられますので、パトロール時に温度の変化を注意深く監視する必要があると思われます。次回分析は、ヶ月以内に再度分析を実施し、油の劣化状況及び摩耗の進行状況を確認されることを推奨します。尚、RBOTが前回に比較し、min上昇したのは、新油の補充等の影響が考えられます。今後は、今回のRBOT値によりデータ管理を行います。
報告№109-09136 報告№114-00213 | 分析№109-001160 分析№114-000708 | 114-000708 | 分析の結果、計数汚染度はNAS級以上と当社推奨の管理限界値を超えています。今後、油中の汚染物が軸受摺動面に噛み込み摩耗が進行することが懸念されます。軸受は継続使用可能と判断します。但し、軸受メタルの摩耗が確認されているため、以下の対策を推奨します。更油および油槽内の清掃油中の汚染度が高いことから、汚染物が軸受摺動面に噛み込み摩耗が進行することが懸念されるため、更油を推奨します。尚、更油をする際には、油槽内を清掃し、更油する新油もNAS級程度の清浄な潤滑油を更油することを推奨します。定期的な分析および分析周期の検討定期的な潤滑油分析によるトライボ診断を実施することにより、分析データの変化から異常の兆候を早期に発見することが可能となります。別紙金属摩耗粉の平衡速度から計算する採油周期に示すように、計算では運転時間が時間で平衡濃度に到達すると思われます。そのため、本設備は時間経過すれば、いつでも採油可能ですので、この時間を目安に次回の採油時期を検討することを推奨します。次回の結果で摩耗状態が良好と確認されれば、分析周期を定期分析の周期にもどし、異常な摩耗状態と確認できた場合には分析周期をさらに短縮して、傾向管理していくことを併せて推奨します。軸受メタルの情報提供今後軸受メタルの摩耗が進行した場合、摩耗程度を評価する必要がありますので、次回分析時には、メタルサイズ、油入れ替え後の稼働時間ならびに直近のメタル交換からの稼働時間をお知らせください。分析結果異常摩耗の早期発見のパラメータであるIs値は-レベルと正常です。また、異常摩耗の兆候を示す摩耗粒子が顕著に観察されなかったことから、は良好と判断します。SOAPの結果、軸受メタルの成分である錫が検出されていることから、軸受メタルの摩耗が発生していると推定されます。今後、軸受メタルの摩耗が進行した場合、油膜が形成されにくくなり、最終的には焼損する場合もあるため、注意が必要です。計数汚染度はNAS級以上と当社推奨の管理限界値を超えています。フィルタグラムで金属片、鉄錆、砂等が観察されていることから、汚染度が高い要因は、摩耗と外部混入異物の影響と思われます。粘度、水分、酸価、IRの各データは良好と判断します。
報告№103-6111 | 分析№103-02021 | 103-02021 | 精点Aを実施した結果、摩耗粒子形態観察で、外部から混入した異物が多く見られました。直ちに異常ではないものの、今後、これらの異物が軸受摺動面に噛み込み摩耗が進行する場合があるため、ヶ月後に精点Bを実施し、汚染状況及び摩耗の進行状況を確認されることを推奨します。これらのことは、異常摩耗の早期発見パラメータであるフェログラフィーのIs値が、.と良好の範囲にあるものの、摩耗粒子の形態観察の結果、外部から混入した異物が観察され、光学顕微鏡写真に示すように、μmサイズの金属片が見られたこと以上のことから判断しました。
報告№107-4530 報告№107-7011 | 分析№107-01164 分析№107-01393 | 107-01393 | 初期試験を実施した結果、摩耗の安定が確認され、潤滑油も継続使用可能と判断します。これらのことは、前回に比較して、計数汚染度はランク増加したものの、管理限界値内にあることSOAP／D-SOAPの鉄および錫濃度に変化がないこと異常摩耗の早期発見パラメータであるフェログラフィーのIs値がと良好の範囲にあること以上のことから判断しました。
報告№111-00372 報告№111-00372 | 分析№111-001676 分析№111-001745 | 111-001745 | ちょう度値と新グリース値に比較して上昇し、当社推奨の管理上限値であるを超えていることから、軟化していることが分かりました。軟化したグリースを使用した場合、グリースの漏洩や軸受等で油膜切れが発生することが懸念されます。グリースが軟化していたため、以下の対策が必要です。グリースを交換されることを推奨します。≪状態監視とパラメータ≫分析の目的および各分析のパラメータは以下の通りです。特性低下目的：グリースの分析結果から、グリースの物理的性状や劣化傾向などを確認する。全酸価JISK赤外線吸収スペクトルJISKちょう度JISK滴点JISK摩耗目的：グリース中の摩耗粒子を分析する事により、回転・摺動部の潤滑状態、摩耗劣化の程度、余寿命などを解析する。摩耗診断電子顕微鏡観察JISKX線マイクロアナリシス油中金属濃度JISK≪分析結果≫特性低下全酸価：良好全酸価.mgKOH/gは新油値の.mgKOH/gに比較し高くはあるものの、有機物・有機化合物試験の結果で油劣化の兆候を示すカルボン酸の吸収が見られないことから問題は無いと判断します。赤外線吸収スペクトル：良好ちょう度：要処置ちょう度値はと当社推奨の管理上限値であるを超えていました。滴点：良好滴点はと新油値のに比較し変化はないことから問題は無いと判断します。摩耗摩耗診断電子顕微鏡観察・X線マイクロアナリシス：今回は実施していません。油中金属濃度：今回は実施していません。
報告№109-09136 報告№111-00375 | 分析№109-001160 分析№111-001777 | 111-001777 | 軸受は継続使用可能な状態にあると判断します。但し、摩耗の進行が懸念されるため、以下の対策を推奨します。凝着摩耗の進行を監視するため、定期的に分析を実施し、摩耗の進行状況を確認することを推奨します。傾向監視のための次回採油時期は、最短で約時間となります。この時間は、油中汚染物が均一になるために必要とする時間であり、この時間を経過すれば、再分析の結果から状態の傾向を確認することが可能となりますので、これを参考に次回分析時期を検討されることを提案します。フェログラフィー異常摩耗の早期発見パラメータとして摩耗粒子を定量化して評価するフェログラフィーのIs値は、潤滑状態が正常なの乗でした。摩耗粒子の形態で比較的多く観察された粒子は、潤滑状態が正常な場合に発生する摩耗粒子、金属潤滑部が局部的に油膜切れを起して発生するシビア粒子でした。これらの摩耗粒子が観察された場合、潤滑部で発生している摩耗形態は、正常なマイルド摩耗、潤滑状態がやや厳しい凝着摩耗であることが分かります。Iカップリング発光分光分析供試の潤滑油を分析した結果、検出された金属元素は、鉄、鉛、銅、錫、リン、亜鉛、カルシウム、アルミニウム、ケイ素、ナトリウムが検出されました。これらの検出された金属元素から発生箇所を推定すると鉄、鉛、銅、錫・軸受等リン、亜鉛・オイル添加剤カルシウム、アルミニウム、ケイ素、ナトリウム・外部混入異物であると思われます。このうち、機械部品が摩耗したと思われる元素はのグループです。計数汚染度、重量汚染度は良好でした。分析結果は良好と判断します。計数汚染度計数汚染度はNAS級と当社推奨の管理限界値のNAS級以内にあり、良好と判断します。重量汚染度は.mg/mlと当社推奨の管理限界値のmg/ml以内にあり、良好と判断します。機器の潤滑状態フェログラフィーの結果、金属潤滑部が局部的に油膜切れを起して発生するシビア粒子が比較的多く観察されました。SOAPSOAPの結果、油の添加剤成分であるリン、亜鉛が検出されました。摩耗により発生する鉄が検出されていないことから、良好と判断します。D－SOAPD－SOAPの結果、摩耗により発生する鉄が検出されました。フェログラフィー異常摩耗の早期発見パラメータであるフェログラフィーのIs値がの乗と良好の範囲にあるものの、摩耗粒子の形態観察の結果、金属潤滑部が局部的に油膜切れを起して発生するシビア粒子が比較的多く観察されました。
報告№109-09136 報告№111-00456 | 分析№109-001160 分析№111-002110 | 111-002110date111114 | 潤滑油は継続使用可能な状態にあると判断します。粘度、全酸価、IR、RBOTの各データは良好でした。尚、RBOTは、新油値に比較して大きな値であり減少傾向は確認されませんでした。このことから、酸化防止剤の消耗は確認されず、この油は継続使用可能な状態にあると判断できました。水分は良好でした。
報告№107-0078 報告№107-0078 | 分析№107-00352 分析№107-00352 | 107-00352 | 分析の結果、全てのデータが良好であることから、本試料油は継続使用可能であり、軸受の潤滑状態も正常と判断します。は良好と判断します。粘度は良好と判断します。粘度はmm/sと管理限界値以内にあり、良好と判断します。水分は良好と判断します。水分はppmと管理限界値の以下にあり、良好と判断します。全酸価は良好と判断します。全酸価は.mgKOH/gと新油データの.mgKOH/gに比較して高い値であるものの、IRの結果で油劣化の兆候を示すカルボン酸が確認されていないことから、良好と判断します。IRの結果、良好と判断します。IRの結果、油劣化の兆候を示すカルボン酸の吸収が確認されていないことから、良好と判断します。は良好と判断します。計数汚染度は良好と判断します。計数汚染度はNAS級と当社推奨の管理限界値のNAS級以内にあり、良好と判断します。重量汚染度は良好と判断します。重量汚染度は.mg/mlと当社推奨の管理限界値のmg/ml以内にあり、良好と判断します。機器の潤滑状態機器の潤滑状態は正常と判断します。SOAPの結果は良好です。SOAPの結果、油の添加剤成分であるリンが検出されました。摩耗により発生する鉄および錫が検出されていないことから、良好と判断します。D－SOAPの結果、鉄が検出されました。D－SOAPの結果、摩耗により発生する鉄が検出されました。フェログラフィーの結果は良好です。異常摩耗の早期発見パラメータであるフェログラフィーのIs値が.と良好の範囲にあり、潤滑状態は良好と判断します。
報告№108-0030 報告№108-6516 | 分析№108-00153 分析№108-00329 | 108-00329 | 分析の結果、摩耗粒子の形態観察で異物の噛み込みにより発生する切削粒子、疲労摩耗粒子がやや多く観察されました。このことから、発生している摩耗形態は切削摩耗と疲労摩耗が混在していることが分かりました。摩耗形態の中で特に切削摩耗は、異物が混入していない状態に比較して、摩耗進行速度が速く注意が必要です。今後更に摩耗が進行することが懸念されるため、天井クレーンを頻繁に使用する場合は、ヶ月以内に再度分析を実施し、摩耗の進行状況を確認することを推奨します。一方、を示す粘度、水分、全酸価、IRの各データは良好であることから、この油は継続使用可能と判断します。これらのことは、異常摩耗の早期発見パラメータであるフェログラフィーのIs値がの乗と良好の範囲にあるものの、摩耗粒子の形態観察の結果、異物の噛み込みにより発生する切削粒子、疲労摩耗粒子がやや多く観察されたことSOAP／D－SOAPの結果、鉄が検出されたことを示す粘度、水分、全酸価、IRの各データが良好であること以上のことから判断しました。尚、トライボ診断では、バックラッシの増加量を分析結果から計算できますので、構造が確認できる図面、ギヤの形式、歯形、モジュール、歯数、回転数、増速比、歯幅をお知らせ下さい。計算結果をご報告いたします。
報告№103-8072 | 分析№103-01506 | 103-01506 | 精点Aを実施した結果、メタルの摩耗と鉄を使用した箇所、例えば、主軸や軸受の支持部等の鉄系材料を使用した箇所の摩耗が発生していると考えられました。今後、更に摩耗が進行する場合があるため、ヶ月後に精点Bを実施し、汚染状況及び摩耗の進行状況を確認されることを推奨します。これらのことは、異常摩耗の早期発見パラメータであるフェログラフィーのIs値が、の乗とやや高く、摩耗粒子の形態観察の結果、摩擦熱が高い場合に発生する黒錆が多く見られ、D－SOAPで、前回に比較して鉄がからに上昇し、メタルの主成分である錫が.ppm検出されたことから判断しました。
報告№109-09136 報告№110-00139 | 分析№109-001160 分析№110-000504 | 110-000504 | ・摩耗状態前回に比較してD－SOAPの結果、鉄濃度が僅かに増加しているものの、異常摩耗の早期発見パラメータであるフェログラフィーのIs値がのマイナス乗と良好でした。・汚染度前回に比較して計数汚染度はNAS級からNAS級にランク増加したものの当社推奨の管理限界値内にあり、良好でした。・前回同様に粘度、水分、全酸価、IR、RBOTの各データは良好でした。潤滑油および対象設備は継続使用可能な状態にあると判断します。
報告№102-4065 | 分析№102-02917 | 102-02917 | 分析の結果、バルブ類の動作障害等の原因となる茶褐色の粘ちょう物の発生が確認されました。バルブ動作障害発生の予防措置として当社製清浄分散剤TS－の投与と濾過により、粘ちょう物の溶解・分散、及び、汚染粒子を除去することを推奨します。これらのことは、重量汚染度がmg/mlと当社推奨の管理限界値を超えており、光学顕微鏡写真の結果、茶褐色のスラッジが多く見られることから判断できました。
報告№107-0058 報告№107-0064 | 分析№107-00240 分析№107-00295 | 107-00295 | 濾過前の試料油を分析した結果、摩耗粒子形態観察でフレッティングにより発生したμm未満の赤錆が多く観察された。D－SOAPの結果、前回に比較して鉄が.から.ppmに上昇していた。フレッティングの発生要因は、スラストランナー固定部やスラストメタル台金部の鉄系材料が接合されたり、勘合されたりする部分から発生します。フレッティングによる赤錆が少量発生しても直ちに異常ではありませんが、場合によっては、これらの粒子、赤錆が軸受摺動面に噛み込み、摩耗を進行させる場合があります。現在のところ、軸受は継続使用可能な状態にありますが、今後フレッティングにより発生した赤錆が軸受摺動面に噛み込み摩耗が進行する場合が懸念されるため、次年度の分析結果で摩耗進行の有無を示すパラメータに注意し、確認することを推奨します。
報告№105-6045 | 分析№105-01364 | 105-01364 | 濾過前の試料油を分析した結果、摩耗粒子形態観察で、前回観察されていなかった球状粒子が多く観察されました。球状粒子は、異常の兆候を示す形態のパラメータで、この摩耗粒子が発生する場合、潤滑状態に注意が必要です。球状粒子の発生原因は、一般に、溶接工事、溶接作業などによる溶接スパッタの混入、電食による発生、厳しい金属接触による摩耗、が考えられます。球状粒子の発生原因が、の溶接スパッタの混入であれば、今後増加しないと思われますが、が考えられる場合は、原因を取り除かなければ球状粒子は増加すると考えられます。これらの障害発生に対する弊害を勘案の上、予防処置としてヶ月以内に再度分析を実施し、この球状粒子の増加の有無を確認されることを推奨します。尚、念のため、主機の起動時、停止時の温度チャートから軸受温度に微妙な変化がないかを確認されることを推奨します。
報告№106-0025 報告№106-6032 | 分析№106-00118 分析№106-00757 | 106-00757 | 運転開始ヶ月後の初期試験を実施した結果、摩耗の安定が確認され、潤滑油も継続使用可能な状態にあると判断します。これらのことは、前回に比較して、計数汚染度はランク減少したことSOAP／D-SOAPの鉄濃度に変化がないこと異常摩耗の早期発見パラメータであるフェログラフィーのIs値がと良好の範囲にあること以上のことから判断しました。
報告№103-0228 | 分析№103-02205 | 103-02205 | 分析の結果、オイルリングの摩耗が確認されました。今後、オイルリングの動きが悪く、油の供給量が減少し、油膜切れが発生する可能性がありますので、巡視時にオイルリングの動作状況を確認されると共に、ヶ月以内に分析を実施し、摩耗の進行状況を確認されることを推奨します。これらのことは、異常摩耗の早期発見パラメータであるフェログラフィーのIs値は、と良好の範囲にあるものの、摩耗粒子形態観察で、銅合金が多く観察されたことオイルリングの主成分である銅がSOAPで、D－SOAPでppm検出されたこと以上のことから判断しました。
報告№109-09136 報告№114-00134 | 分析№109-001160 分析№114-000420 | 114-000420 | 濾過前の試料油を分析した結果、摩耗粒子の形態観察で金属接触が厳しい場合に発生するシビア粒子が、μmの大型サイズで視野に個観察されました。摩耗粒子の観察結果から、発生している摩耗形態は凝着摩耗であることがわかりました。観察された摩耗粒子は鉄系材料であることから、軸受摺動部や鉄系材料同士が局部的に接触する箇所、例えば軸受支持部などで発生している可能性が考えられます。大型のシビア粒子は、視野に個と少ないことから、直ちに異常ではないものの、今後の摩耗進行が懸念されます。これらの障害発生に対する弊害を勘案の上、念のため、ヶ月後に再分析を実施し、摩耗の進行状況および汚染の状態を確認することを推奨します。
報告№108-0030 報告№108-6512 | 分析№108-00153 分析№108-00241 | 108-00241 | 分析の結果、ギヤ歯面は正常な潤滑状態であり、ギヤは継続使用可能な状態にあると判断します。一方、を示す粘度、水分、全酸価、IRの各データは良好であることから、この油は継続使用可能と判断します。これらのことは、異常摩耗の早期発見パラメータであるフェログラフィーのIs値がの乗と良好の範囲にあり、摩耗粒子の形態観察の結果、マイルドな摩耗粒子が多く観察されたことD－SOAPの結果、鉄が検出されたものの微量であることを示す粘度、水分、全酸価、IRの各データが良好であること以上のことから判断しました。尚、トライボ診断では、バックラッシの増加量を分析結果から計算できますので、構造が確認できる図面、ギヤの形式、歯形、モジュール、歯数、回転数、増速比、歯幅をお知らせ下さい。計算結果をご報告いたします。
報告№108-0131 報告№108-0131 | 分析№108-00776 分析№108-00776 | 108-00776 | 分析の結果、ギヤ歯面、転がり軸受の軌道面、共に潤滑状態は正常であることが確認されたことから、ギヤおよび軸受は継続使用可能な状態にあると判断します。これらのことは、D－SOAPの結果、ギヤ歯面および転がり軸受の摩耗により発生する鉄が検出されたものの、微量であること摩耗粒子の形態観察の結果、ギヤ歯面および転がり軸受の微小な疲労摩耗により発生する摩耗粒子が多く観察されたこと以上のことから判断しました。尚、トライボ診断では、バックラッシの増加量を分析結果から計算できますので、構造が確認できる図面、ギヤの形式、歯形、モジュール、歯数、回転数、増速比、歯幅をお知らせ下さい。計算結果をご報告いたします。は良好と判断します。計数汚染度は良好と判断します。計数汚染度はNAS級と当社推奨の管理限界値のNAS級以内にあることから、良好と判断します。重量汚染度は.mg/mlでした。重量汚染度は.mg/mlでした。機器の潤滑状態ギヤ歯面および転がり軸受の潤滑状態は正常と判断します。SOAPは良好です。SOAPの結果、油の添加剤成分であるリン、亜鉛、カルシウムが検出されました。摩耗により発生する鉄が検出されていないことから、良好と判断します。D－SOAPの結果、鉄が検出されました。D－SOAPの結果、摩耗により発生する鉄、油の添加剤成分であるリン、亜鉛、カルシウムが検出されました。フェログラフィーの結果、微小な疲労摩耗粒子が多く観察されました。異常摩耗の早期発見パラメータであるフェログラフィーのIs値がの乗とやや高く、摩耗粒子の形態観察の結果、微小な疲労摩耗粒子が多く観察されました。
報告№109-09136 報告№109-09593 | 分析№109-001160 分析№109-003659 | 109-003659 | ・汚染度前回に比較して計数汚染度がNAS級から級にランク減少していました。・摩耗状態SOAP／D－SOAPの結果、鉄および錫濃度に変化はなく、異常摩耗の早期発見パラメータであるフェログラフィーのIs値がのマイナス乗と良好の範囲にありました。前回に比較して全てのデータが良好の範囲にあることから、摩耗の安定が確認され、潤滑状態は正常と判断します。・粘度、水分、全酸価、IRの各データは良好でした。潤滑油および軸受は継続使用可能な状態にあると判断します。
報告№107-0279 報告№107-0279 | 分析№107-01479 分析№107-01479 | 107-01479 | 分析の結果、全てのデータが良好であることから、本試料油は継続使用可能であり、軸受の潤滑状態も正常と判断します。但し、SOAPで銅がppm検出されており、銅を使用した部分の溶出が発生していると考えられます。この溶出は亜鉛系添加剤成分の亜鉛と銅が反応し、溶出することが知られています。銅濃度は別紙鉱油の酸化に対する金属触媒の影響に示すように銅濃度が増加すると酸化速度が速まりますので、酸化劣化の進行状況を油分析により監視されることを推奨します。は良好と判断します。計数汚染度は良好と判断します。計数汚染度はNAS級と当社推奨の管理限界値のNAS級以内にあり、良好と判断します。重量汚染度は良好と判断します。重量汚染度は.mg/mlと当社推奨の管理限界値のmg/ml以内にあり、良好と判断します。機器の潤滑状態SOAPの結果、銅が多く検出されました。SOAPの結果、銅が多く検出されました。SOAPの結果、油の添加剤成分であるリン、亜鉛が検出されました。一方、銅が検出されました。銅を使用した部分の溶出が発生していると考えられます。この溶出は検出された亜鉛系添加剤の成分と銅が反応し、溶出することが知られています。銅濃度は別紙鉱油の酸化に対する金属触媒の影響に示すように銅濃度が増加すると酸化速度が速まりますので、酸化劣化の進行状況を全酸価の変化で監視されることを推奨します。D－SOAPの結果、鉄、クロム、銅が微量検出されました。D－SOAPの結果、摩耗により発生した鉄、クロム、銅が微量検出されました。フェログラフィーの結果は良好です。フェログラフィーの結果、異常摩耗の早期発見パラメータであるIs値がのマイナス乗と良好の範囲にあることから、潤滑状態は正常と判断します。
報告№108-0227 報告№110-00696 | 分析№108-01664 分析№110-003250 | 110-003250 | Iカップリング発光分光分析供試のタービン油を分析した結果、SOAP／D－SOAPで鉄、銅、ニッケル、錫、亜鉛、カルシウム、バリウム、ケイ素、ナトリウムが検出されました。これらの検出された金属元素から発生箇所を推定すると鉄、銅、ニッケル、錫・軸受等亜鉛、カルシウム、バリウム、ケイ素、ナトリウム・外部混入異物であると思われます。このうち、機械部品が摩耗したと思われる元素はのグループです。ケイ素の検出SOAPでケイ素が検出されました。一般に、潤滑油中からケイ素が検出された場合、シリコン油或いは、シリコン系の添加剤が検出されるフェログラフィーおよびフィルタ表面の異物観察で砂が多く観察されて検出されるシリコングリースをシール部に塗布している場合、このシリコングリースが潤滑油に混入して検出されるなどが挙げられますが、今回の検出が比較的高濃度であることからの可能性が考えられます。については、分析結果では確認することが出来ませんので、これに関する情報があれば提供をお願いします。フェログラフィー異常摩耗の早期発見パラメータとして摩耗粒子を定量化して評価するフェログラフィーのIs値は、潤滑状態がやや厳しいの乗でした。摩耗粒子の形態で比較的多く観察された粒子は、潤滑状態が正常な場合に発生する摩耗粒子、金属潤滑部が局部的に油膜切れを起こして発生する銅系シビア粒子、局部的に高圧・高温となる場合に発生するフリクションポリマでした。このような摩耗粒子が観察された場合には、潤滑部では正常なマイルド摩耗とやや厳しい摩耗による凝着摩耗が発生していることが分かります。フリクションポリマは、潤滑油が軌道面に押し込められ高圧状態になると同時に、圧縮熱により高温状態になった結果、基油自身が重合反応を起こし生成することが知られています。そのため、高圧高温状態の解消がなされなければ、潤滑油の劣化が進行し、粘度上昇に因る潤滑異常に進展する場合があります。銅合金を使用した箇所の摩耗銅が比較的多く検出され、その他に錫、亜鉛、鉄が検出されたことから、青銅や鉛青銅などを使用した部分摩耗が発生している可能性が考えられます。銅合金を使用した箇所は、転がり軸受の保持器が一般的ですが、対象軸受では保持器は銅系材料を使用していないと思われます。その他の摩耗が発生しやすい箇所としては、ベアリングの押さえナットやオイルリングなどが考えられます。計数汚染度は当社推奨の管理限界値に到達していました。フィルタ表面の異物観察で金属片、鉄錆等が観察されたことから、汚染度が高い要因は、摩耗と外部混入異物の影響と思われます。粘度、全酸価、IR、RBOTの各データは良好でした。油の余寿命は、使用油の使用期間または使用時間が不明であったため、ご依頼の油の余寿命に関する検討は行えませんでした。ただし、分析の結果で新油値がminであったことから、使用期間を仮にヶ月間と仮定すれば余寿命は十二分にあると言えます。可能であれば、使用期間、あるいは使用時間の情報をご提供下さい。潤滑油および軸受は継続使用可能な状態にあるものの、摩耗の進行が懸念されるため、以下の対策が必要です。定期的な分析摩耗の進行を監視するため、定期的に分析を実施し、摩耗の進行状況を確認することを推奨します。再分析の時期を理論的に求めたところ、最短で約時間となります。この時間は、油中汚染物が均一になるために必要とする時間であり、この時間を経過すれば、油が入れ替わっていても再分析の結果から状態の傾向を確認することが可能となります。そのため、試運転などで数時間の運転が可能であれば、より的確に状況が確認できますので再分析を推奨します。油槽内の清掃潤滑油が汚染されていることから、油槽内は汚染されていると思われます。更油をする際には、油槽内を清掃し、更油する新油もNAS級程度の清浄な潤滑油を更油することを推奨します。シリコン系のグリースや添加剤の確認シリコン系の添加剤やグリースを使用している箇所があるかについてご確認下さい。銅合金を使用した箇所銅合金を使用した箇所をご確認下さい。仮に、ベアリング押さえナットであった場合、ナットが緩んでいる可能性があり、転がり軸受の摩耗が進行する場合もありますので、一度確認されることを推奨します。
報告№104-0124 報告№105-0094 | 分析№104-00956 分析№105-00626 | 105-00626 | 本トライボ診断は、潤滑油を分析し、分析結果から機器の潤滑状態を評価することを目的としました。診断の結果、減速機ギヤ歯面でマイクロピッチングと異物の噛み込みにより発生した切削摩耗が発生していることが確認されました。他号機に比較して、異常摩耗のパラメータであるIs値がの乗であり、また、摩耗もやや進行しているため、バックラッシの増加量による管理が重要です。歯車のタイプ形状、モジュール、歯幅、歯数などの情報を、ご提供下さい。今後、更に摩耗が進行することが懸念されるため、ヶ月以内に再度分析を実施し、摩耗の進行状況を確認されることを推奨します。これらのことは、以下のことから判断しました。D－SOAPの結果、ギヤの摩耗により発生した鉄がやや多く検出されたこと異常摩耗の早期発見パラメータであるフェログラフィーのIs値がの乗と高い値を示していたこと、摩耗粒子の形態観察の結果、マイクロピッチングにより発生した摩耗粒子と異物の噛み込みにより発生した切削粒子が観察されたこと
報告№108-06564 報告№108-06564 | 分析№108-003792 分析№108-003792 | 108-003792 | 今回の採油は、対象設備停止中にドレンバルブから実施しているため、別紙油中粒子の沈降の影響に示すように、沈降の影響を受けて分析データが高濃度に出る可能性があります。今回の分析は、以上のことを踏まえて結果を検討します。分析の結果、転がり軸受の寿命の指標となるフレーキングの発生が確認されていないことから、軸受は継続使用可能と判断できますが、異常摩耗の早期発見パラメータであるフェログラフィーのIs値がの乗とやや高く、摩耗粒子診断でμm以下の疲労摩耗粒子がやや多く観察されたことから、疲労摩耗の進行期の入口にあり、今後さらに摩耗が進行することが懸念されます。以上のことから、定期的に分析を実施し、摩耗進行の有無を確認されることを推奨します。次回分析の時期を理論的に求めたところ、最短で約時間となりますので、時間以上経過した時点で採油を実施すれば、潤滑状態を評価することが可能となりますが、本設備の使用時間および潤滑油の使用時間が時間経過しており、この稼働時間を考慮すれば、稼働時間時間経過した時点で再度分析を実施することが望ましいと考えます。尚、SOAPの結果でリンがppm、亜鉛がppm検出されました。使用油である新日石タービンには添加剤としてリン、亜鉛が含まれていないため、異種油の混入、或いは、油名が間違っている可能性があります。油名をご確認下さい。スラッジの発生重量汚染度がmg/mlと当社推奨の管理限界値を超えていました。フィルタ表面の異物観察で表面が茶褐色になっており、D－SOAPで鉄、クロム、リン、亜鉛が検出されたことから、汚染度が高い要因は、摩耗と油の添加剤成分の析出によるものと考えられます。今後さらに汚染度が増加し、軸受軌道面の油膜形成に影響を及ぼす場合があるため、スラッジを微細化することで無害化する当社製清浄分散剤TS－の投与と濾過を推奨します。銅の溶出SOAPの結果、銅がppm検出されました。銅を使用した部分の溶出が発生していると考えられます。この検出された銅は、潤滑油添加剤として使用されている亜鉛系添加剤の影響により溶出することが知られており、今回の検出は、この溶出によるものと考えられます。銅濃度は、別紙鉱油の酸化に対する金属触媒の影響に示すように銅濃度の増加に伴い酸化速度が速まりますので、酸化劣化の進行状況を油分析により監視されることを推奨します。は良好と判断します。粘度は良好と判断します。粘度はmm/sと新油値.mm/sに比較して、粘度変化率は-％で、当社推奨の管理限界値である±％以内にあり、良好と判断します。水分は良好と判断します。水分は.と当社推奨の管理限界値の以内にあり、良好と判断します。全酸価はやや高い値となっています。全酸価は.mgKOH/gと当社推奨の管理限界値.mgKOH/g以内にあるものの、やや高い値となっています。IRの結果、良好と判断します。IRの結果、油劣化の兆候を示すカルボン酸の吸収が確認されていないことから、良好と判断します。但し、新油と異なるピークが確認されたことから、油名が違うか、或いは、異種油の混入が考えられます。は良好と判断します。計数汚染度は良好と判断します。計数汚染度はNAS級と当社推奨の管理限界値のNAS級以内にあり、良好と判断します。重量汚染度は当社推奨の管理限界値を超えています。重量汚染度はmg/mlと当社推奨の管理限界値のmg/mlを超えています。粒度分布は以下の通りです。粒度分布は.μmにピークが確認されています。機器の潤滑状態摩耗粒子診断の結果、μm以下の疲労摩耗粒子が多く観察されています。SOAPによる油中金属濃度の結果、銅が検出されています。SOAPによる油中金属濃度の結果、鉄、銅、油の添加剤成分として含まれているリン、亜鉛、外部から混入したと思われるカルシウムが検出されています。SOAPによる油中金属濃度の結果、鉄、亜鉛が検出されています。SOAPによる油中金属濃度の結果、鉄、クロム、油の添加剤成分として含まれているリン、亜鉛、外部から混入したと思われるバリウム、カルシウム、ナトリウム、マグネシウムが検出されています。摩耗粒子診断の結果、μm以下の疲労摩耗粒子が多く観察されています。異常摩耗の早期発見パラメータであるIs値がの乗とやや高いものの、摩耗粒子の形態観察の結果、μm以下の疲労摩耗粒子が多く観察されています。SEM・XMAの結果、鉄、クロム、マンガン、ニッケルを含む粒子が観察されています。摩耗粒子診断で観察された粒子をSEM・XMAで詳細に観察した結果、鉄、クロム、マンガン、ニッケルを含む粒子が観察されています。
報告№109-09136 報告№112-00091 | 分析№109-001160 分析№112-000252 | 112-000252 | RBOTは当社推奨の管理限界値以上にあるものの、IRの結果で新油に確認されているcm-付近の酸化防止剤の吸収が確認されず、新油と異なるピークが確認されました。IRの結果から異種油の混入または油名が間違っている可能性がありますので、使用油名を再度ご確認下さい。これらのことが確認されなかった場合は、潤滑油は酸化防止剤の減少と判断されますので、今回の採油後に更油を実施していなければ更油を推奨します。粘度、全酸価の各データは良好でした。IRIRの結果で新油に確認されているcm-付近の酸化防止剤の吸収が確認されず、新油と異なるピークが確認されました。RBOTRBOTの結果、minと当社推奨の管理限界値以上にあるものの、酸化防止剤の残存量は.%と低下していました。水分は良好でした。
|  | 112-001528 | 分析の結果、フィルタ表面にはμm以上の粒子が観察されましたが、このμm以上の粒子は、金属表面に垂直荷重が繰り返し加わって発生する疲労摩耗で発生したことが粒子の観察の結果からわかりました。この粒子の組成は、XMAによる組成分析の結果で炭素量が%から最大で%程度検出されていることから、明らかに鋳鉄であると判断されます。一方、転がり軸受は、一般に高炭素クロム軸受鋼が用いられますが、鋳鉄との大きな相違は炭素濃度が約％程度であることに対して、クロム濃度が鋳鉄より高濃度の約％から%含んでいることで、鋳鉄と軸受鋼との区別にはクロム濃度の相違をパラメータとして判断します。今回、潤滑油中に非常に多く観察されたμmを超す大型の摩耗粒子は、XMAによる分析結果で、軸受鋼としての成分であるクロムが検出されず、また、検出された炭素が鋳鉄としての濃度範囲にあったことから、摩耗は鋳鉄を使用した箇所で発生していると判断出来ました。この結果を受け、鋳鉄の摩耗粒子が発生する箇所を提供されている図面から検討した結果、軸受ケースが発生箇所と推定されました。発生箇所が推定通りであるとすれば、摩耗の発生は転がり軸受と軸受ケースの間でクリープ現象と呼ばれる軌道輪の滑り現象による異常摩耗があると判断されます。クリープ現象は、軸受のはめあい面に隙間が生じたときに、はめあい面間で円周方向にずれる現象であり、検出された摩耗粒子が鋳鉄と判断できることから、クリープ現象は転がり軸受と軸受ケースが接触する外輪部で発生していると思われます。この場所でクリープ現象が発生した場合、軸受ケースが摩耗によりオーバーサイズになって与圧が不足することから、たとえ軸受を交換したり、潤滑油を更油したとしても、クリープが再発すると思われます。尚、軸受を交換してもクリープが再発するため、振動測定では異常振動が発生します。尚、今回の摩耗粒子の観察結果では、転がり軸受の成分であるクロムが検出されていないことから、当該軸受そのものは健全であると推定されます。今回は、クリープにより軸受カバーと外輪の外周面が繰り返し接触したことにより、転がり軸受よりも強度が弱い材質である軸受ケースが軸受と接触する部分が摩耗したものと思われます。今後、この発生した摩耗粒子が軸受軌道面に噛み込み摩耗が進行することが懸念されるため、以下の対策を推奨します。軸受ケースの交換クリープ現象が発生した軸受ケースは、内径が設計時よりオーバーサイズになっている思われるため、軸受を交換してもクリープが再発して振動が更に大きくなる可能性が高いことから軸受ケースを交換することを推奨します。更油および油槽内の清掃粘度が低下し、潤滑油が汚染されていることから、更油を推奨します。更油をする際には、油槽内を清掃し、更油する新油もNAS級程度の清浄な潤滑油を油することを推奨します。定期的な分析定期的な分析を実施することにより、データの変化から異常の兆候を早期に発見することが可能となります。今後懸念される凝着摩耗および疲労摩耗の進行を監視するため、定期的に分析を実施することを推奨します。はフェログラフィーおよびSOAP-Tの結果から総合的に判断した結果、傾向管理が必要な状態にあると考えられます。フェログラフィー【定量分析：Is値】Is値は異常摩耗の早期発見パラメータのつで、摩耗粒子を定量化するために用います。今回のIs値はの乗と非常に高い値でした。フェログラフィー【定性分析：摩耗粒子および摩耗形態観察】分析結果から比較的多く観察された粒子は、以下の通りでした。正常な摩耗粒子・潤滑状態が正常なマイルド摩耗により発生。シビア粒子・潤滑状態がやや厳しい凝着摩耗により発生。疲労摩耗粒子・繰返し応力を受けて発生。Iカップリング発光分光分析【SOAP-T】検出された金属元素から発生箇所を推定すると、以下の通りでした。鉄、錫・軸受等リン、ケイ素・外部混入異物ケイ素の検出SOAP-Tでケイ素がppm検出されました。一般に、潤滑油中からケイ素が検出された場合の原因として、以下の点が挙げあられます。シリコン油或いは、シリコン系の添加剤が検出されるフェログラフィーおよびフィルタ表面の異物観察で砂が多く観察されて検出されるシリコングリースをシール部に塗布している場合、このシリコングリースが潤滑油に混入して検出されるケイ素が多く検出された原因がであると軸受摺動面に噛み込み摩耗が進行したり、であると潤滑油とグリースが混ざって粘度が上昇し、粘性抵抗が増大することにより、油温が上昇する等の悪影響を及ぼすことがあります。分析の結果から、今回検出された原因は、比較的高濃度であることからの可能性が考えられます。については、分析結果では確認することが出来ませんので、これに関する情報があれば提供をお願いします。計数汚染度、重量汚染度は共に当社推奨の管理限界値を超えていました。計数汚染度計数汚染度はNAS級以上と当社推奨の管理限界値NAS級を超えていました。重量汚染度はmg/mlと当社推奨の管理限界値mg/mlを超えていました。光学顕微鏡写真重量汚染度で濾過したフィルタ表面上の夾雑物を光学顕微鏡で観察した結果、μm以上の金属片、鉄錆、砂等が観察されました。粘度は当社推奨の管理限界値を超えていました。粘度粘度はmm/sと新油値のmm/sに比較して、粘度変化率は-％で、当社推奨の管理限界値である±％を超えていました。適正な粘度範囲で使用していない場合、潤滑部で油膜切れが発生し、摩耗の進行に繋がることが懸念されます。水分はppmと当社推奨の管理限界値の以下にあり、良好でした。酸価は.mgKOH/gと新油値の.mgKOH/g以下にあり、良好と判断します。IRIRチャートの結果、新油と使用油のスペクトルパターンはほぼ一致し、また、油劣化の兆候を示すカルボン酸の吸収が確認されていないことから、良好と判断します。
報告№109-09050 報告№109-09050 | 分析№109-000509 分析№109-000509 | 109-000509 | 分析の結果、摩耗粒子診断で異常摩耗の早期発見パラメータであるIs値がの乗とやや高く、潤滑状態はやや厳しい状態にあることが分かりました。やや厳しい潤滑状態が発生した原因は、発生した摩耗粒子などの異物が、油膜に入り込み異物の角の切削作用で切削摩耗が発生し、同時に油膜切れにより金属同士が接触したことにより凝着摩耗が発生したためと思われます。切削摩耗は、異物がない状態より摩耗速度が速いため今後の潤滑状態の変化には注意が必要です。今回の採油で潤滑油は分の程度入れ替わっており、切削摩耗発生の原因となる混入異物は減少しますが、残留した異物により摩耗は進行するため、運転再開後.時間以上経過後に再分析を実施し、その結果を初期データにするとともに潤滑状態を確認することを推奨します。特性低下全ての項目が良好の範囲にあったことから、特性低下は認められず良好と判断します。粘度は良好と判断します。粘度は.mm/sと新油値.mm/sに比較して、粘度変化率は+.％で、当社推奨の管理限界値である±％以内にあり、良好と判断します。全酸価は良好と判断します。全酸価は.mgKOH/gと新油値.mgKOH/g以下であることから、良好と判断します。酸化安定度の結果、良好と判断します。酸化安定度はminと当社推奨の管理限界値のmin以上であり、良好と判断します。汚染は良好と判断します。水分は良好と判断します。水分は.ppmと当社推奨の管理限界値の以下であり、良好と判断します。摩耗摩耗形態は切削摩耗と凝着摩耗が混在していることが分かりました。摩耗形態は切削摩耗と凝着摩耗が混在していることが分かりました。異常摩耗の早期発見パラメータであるIs値がの乗とやや高く、油中の摩耗粒子は、異物の噛み込みにより発生する切削粒子、金属接触が厳しい場合に発生するシビア粒子等がやや多く観察されました。このことから、潤滑部で発生している摩耗形態は切削摩耗と凝着摩耗の混在であることが分かりました。
報告№109-09094 報告№112-00124 | 分析№109-000872 分析№112-000443 | 112-000443 | 潤滑油は継続使用可能な状態にあると判断します。は良好でした。尚、RBOTがminと新油値のminに比較してmin減少していました。このまま継続使用した場合、この減少傾向から限界値に到達するのは、別紙図RBOTの減少傾向に示すように年月と推定されました。残りの継続使用期間は、約年ヶ月であると予測されます。≪状態監視とパラメータ≫分析の目的および各分析のパラメータは以下の通りです。特性低下目的：油の分析結果から、や劣化傾向ならびに添加剤の消耗程度、残存寿命などを確認する。粘度JISK酸価JISK赤外線吸収スペクトルJISK酸化安定度試験JISK汚染目的：油の分析結果から、砂塵あるいは水・異種油などによるや、異物混入の有無を確認する。水分JISK計数汚染度JISB重量汚染度JISB光学顕微鏡観察摩耗目的：油中の摩耗粒子を分析する事により、回転・摺動部の潤滑状態、摩耗劣化の程度、余寿命などを解析する。摩耗診断電子顕微鏡観察JISKX線マイクロアナリシス油中金属濃度JISK≪分析結果≫特性低下粘度：良好粘度値mm/sの新油値mm/sに対する変化率は+％であり、当社推奨の管理限界値±％以内に留まっています。酸価：良好酸価.mgKOH/gは新油値の.mgKOH/g以内にあることから、問題は無いと判断します。赤外線吸収スペクトル：良好酸化安定度試験：良好酸化安定度試験の結果、数値minは当社推奨の管理限界値min以上に留まっており、現時点での使用は可能と判断します。汚染水分：良好水分値ppmは当社推奨の管理限界値以内に留まっています。計数汚染度：今回は実施していません。重量汚染度：今回は実施していません。光学顕微鏡観察：今回は実施していません。摩耗摩耗診断電子顕微鏡観察・X線マイクロアナリシス：今回は実施していません。油中金属濃度：今回は実施していません。
報告№109-09136 報告№110-00573 | 分析№109-001160 分析№110-002556 | 110-002556 | 前回に比較してSOAP／D－SOAPの結果で、鉄および錫濃度に大きな変化はなく、異常摩耗の早期発見パラメータであるフェログラフィーのIs値がのマイナス乗と良好でした。前回に比較して水分は大きな変化はなく、良好でした。計数汚染度はNAS級から等級に変化はなく、良好でした。前回同様に粘度、全酸価、IR、RBOTの各データは良好でした。尚、別紙RBOTの減少傾向から油の余寿命を求めた結果、本試料は直近の更油から起算して稼働時間が時間まで使用可能であることが分かります。潤滑油は継続使用可能と判断します。また、採油が機器停止中に廃油口から実施しているため分析データが高くなる可能性があるにもかかわらず、計数汚染度、SOAP／D－SOAP、ならびにフェログラフィーの各データが良好の範囲にあることから、軸受は継続使用可能と判断します。なお、本試料油は、機器停止中に廃油口から採油されています。機器が停止している状態では、別紙油粒子の沈降の影響に示すように油槽内で撹拌がなくなり固形物が沈降するため、油中汚染度は高くなると推定されます。また、同様にIs値も高くなっていると推定されます。今後の採油は、極力運転中もしくは停止直後の油槽中層部から実施されることを推奨します。
報告№108-0387 報告№109-09039 | 分析№108-02609 分析№109-000453 | 109-000453 | 機器の潤滑状態および初期試験を実施し、前回データと照合した結果、油中粒子の減少が確認されています。油中の粒子濃度は、油膜破断による発生や、油槽内などでの沈降が均衡したところで一定、いわゆる平衡状態になりますが、このバランスが崩れると増加する場合と減少する場合とに分かれます。増加した場合は、発生と減少の均衡が崩れ、摩耗の発生や外部混入が始まったことを示し、またこれとは反対に、減少した場合は発生量が減少しているか、或いは、減少量が大きくなっていることを示し、特に減少は、汚染状態や潤滑状態が良好であることを示唆しています。本軸受では、油中の粒子が減少する要因となるフィルタ類は設置されておらず、濾過による減少は考えられませんので、油中の摩耗粒子が減少したのは、摩耗粒子がほとんど発生せず、油槽内部での沈降があったためと考えられます。以上のことから、本軸受は摩耗の進行がなく、潤滑状態は安定した状態にあったものと判断します。これらのことは、前回に比較して、計数汚染度はランク減少し、SOAP／D-SOAPの鉄および錫濃度に変化がないこと異常摩耗の早期発見パラメータであるフェログラフィーのIs値がのマイナス乗と良好の範囲にあること以上のことから判断しています。潤滑油の基本特性潤滑油の基本特性は、良好の範囲にあることから、本試料油は継続使用可能と判断します。
報告№109-09136 報告№109-09187 | 分析№109-001160 分析№109-001469 | 109-001469 | 、汚染度、軸受の潤滑状態を確認する。軸受の潤滑状態分析の結果、SOAP／D－SOAPで鉄が検出され、観察された摩耗粒子には微小な疲労摩耗粒子がやや多く観察されました。摩耗形態は疲労摩耗が発生していることが確認されました。これを反映して、異常摩耗の早期発見パラメータであるフェログラフィーのIs値がの乗とやや高く、潤滑状態がやや厳しくなりつつあることが分かりました。本機は、回転数が毎分回転ときわめて低速であるため良好な油膜の形成はし難く、このことが、潤滑状態がやや厳しくなっている要因だと思われます。潤滑状態が厳しくても、回転数が低速であることから状態の急変はないと思われますが、念のため定期的な分析により摩耗の進行状況を確認する必要があります。次回分析の時期を理論的に求めたところ、最短で約時間となりました。この時間は、油中汚染物が均一になるために必要とする時間であり、この時間を経過すれば、再分析の結果から状態の傾向を確認することが可能となりますので、これを参考に次回分析時期を検討されることを推奨します。計数汚染度はNAS級、重量汚染度はmg/mlと共に清浄でした。を示す粘度、水分、全酸価、IRの各データは良好の範囲にあることから、この油は継続使用可能と判断します。
報告№109-09014 報告№109-09014 | 分析№109-000358 分析№109-000369 | 109-000369 | グリースの物理的性状、汚染度、軸受の潤滑状態を確認する。グリースの物理的性状グリースの物理的性状を示すIRを除く項目は良好でした。IRの結果、新グリースと異なるピークが確認されたことから、グリース名が違うか、或いは、異種グリースの混入が考えられます。グリース名を再度ご確認下さい。軸受の潤滑状態SOAP／D－SOAPで鉄が検出されたものの、観察された摩耗粒子はμm以下の微小な摩耗粒子が支配的で、転がり軸受の寿命の指標となるフレーキングの発生が確認されていないことから、本軸受は継続使用可能と判断します。尚、報告書の管理表中に示しているSOAP／D-SOAPは、グリース潤滑の場合、摩耗粒子が均一に分散していないため、測定値が大きく変動することがありますので参考値としてお考え下さい。
報告№109-09136 報告№113-00082 | 分析№109-001160 分析№113-000334 | 113-000334 | 分析の結果、計数汚染度がNAS級と管理基準値の級以下であるものの、やや汚染されていました。今後の汚染度増加に伴い、摩耗が更に進展することが懸念されます。軸受油中金属成分の分析では、メタル主成分の錫に大きな変化はないことから、軸受メタルの摩耗は安定していることがわかります。現時点で、軸受は継続使用可能な状態にあると判断できますが、汚染度がやや高く、今後の汚染度増加に伴い、摩耗が更に進展することも予想されます。従って、将来的な摩耗進行を予防するため早い段階で油を更油するか、或いは濾過を行うかでNAS級よりも清浄な状態にすることと、傾向管理による摩耗進行の監視を継続することを推奨します。更油または濾過油中の汚染度がやや高いことから、摩耗粒子や異物等が軸受軌道面に噛み込むことによる摩耗の進行が懸念されるため、念のため更油または、濾過を推奨します。再分析汚染度の増加および摩耗の進行を監視するため、ヶ月以内に回目の初期試験を実施し、分析データによる摩耗の進行状況を確認することを推奨します。軸受の摩耗状態フェログラフィーおよびSOAP/D-SOAPのデータから総合的に解析した結果、軸受は健全であり、継続使用可能と評価できますが、引続き軸受の機能が保持されていることを確認するためにも、潤滑油診断による傾向管理が有用と考えます。フェログラフィー【定量分析：Is値】Is値は異常摩耗の早期発見パラメータのつで、摩耗程度を定量化するために用います。Is値は前回に比較しての乗から乗に低下し、低い値でした。フェログラフィー【定性分析：摩耗粒子および摩耗形態観察】分析結果から観察された全ての粒子量は少でした。Iカップリング発光分光分析【SOAP/D-SOAP】検出された金属元素から発生箇所を推定すると、以下の通りでした。鉄、鉛、銅、アンチモン、錫、亜鉛・軸受等リン、カルシウム、アルミニウム、ナトリウム・外部混入異物D-SOAPの結果で、錫が前回に比較してppmからppmと増加量が僅かであることから、軸受の摩耗は安定していると推定されますが、今後も摩耗が進行することが懸念されます。計数汚染度は、前回に比較してNAS級以上からNAS級にランク低下したものの、やや高い値でした。フィルタ表面の異物観察で金属片、鉄錆、砂等が観察されたことから、汚染度が高い要因は、摩耗と外部混入異物の影響と思われます。IRのデータは良好でした。
報告№109-09136 報告№113-00301 | 分析№109-001160 分析№113-001230 | 113-001230 | 軸受は継続使用可能な状態にあると判断します。は、フェログラフィーおよびSOAP/D-SOAPの結果から総合的に判断した結果、正常な状態にあると考えられます。フェログラフィー【定量分析：Is値】Is値は異常摩耗の早期発見パラメータのつで、摩耗程度を定量化するために用います。Is値はマイナス乗と、低い値でした。フェログラフィー【定性分析：摩耗粒子および摩耗形態観察】分析結果から観察された全ての粒子量は少でした。Iカップリング発光分光分析【SOAP/D-SOAP】検出された金属元素から発生箇所を推定すると、以下の通りでした。ニッケル、錫・軸受等リン・添加剤カルシウム、ナトリウム・外部混入異物計数汚染度はNAS級、重量汚染度は.mg/mlと、共に良好でした。
報告№104-0378 報告№105-6013 | 分析№104-02669 分析№105-00452 | 105-00452 | オーバーホールヶ月後に初期試験を実施した結果、摩耗は安定していると判断します。これらのことは、前回に比較して、計数汚染度はランク減少したことSOAP／D-SOAPの結果、鉄及び錫濃度に変化がないこと異常摩耗の早期発見パラメータであるフェログラフィーのIs値が.と良好の範囲にあること以上のことから判断しました。
報告№108-0411 報告№110-00508 | 分析№108-02744 分析№110-002299 | 110-002299 | Iカップリング発光分光分析供試グリースをSOAP／D－SOAPで分析した結果、検出された金属元素は、鉄、銅、ニッケル、錫、リン、カルシウム、アルミニウム、ナトリウム、マグネシウムでした。これらの検出された金属元素から発生箇所を推定すると鉄、銅、錫、ニッケル・軸受等リン・グリース添加剤カルシウム、ナトリウム、アルミニウム、マグネシウム・増ちょう剤であると思われます。このうち、機械部品が摩耗したと思われる元素はのグループです。フェログラフィー観察された粒子の多くは、潤滑状態が正常なマイルド摩耗で発生する摩耗粒子でした。軸受は継続使用可能な状態にあると判断します。
報告№109-09136 報告№114-00181 | 分析№109-001160 分析№114-000552 | 114-000552 | 給油口から採油した本試料油は、、汚染状態は共に良好な範囲にあることから、継続使用可能な状態にあると判断します。軸受は継続使用可能な状態にあると判断します。異常摩耗の早期発見のパラメータであるIs値は、前回の-レベルから-レベルに低下し、正常です。また、観察された粒子は極少量だったことから、は良好と判断します。計数汚染度は、前回に比較してNAS級からNAS級にランク上昇しているものの、当社推奨の管理限界値以下であり、良好です。．粘度、水分、酸価、IRの各データは、前回同様に良好です。
報告№109-09094 報告№109-09094 | 分析№109-000895 分析№109-000895 | 109-000895 | 分析の結果、全てのデータが良好であることから、この油は継続使用可能と判断します。特性低下全ての項目が良好の範囲にあったことから、特性低下は認められず良好と判断します。粘度は良好と判断します。粘度はmm/sと新油値mm/sに比較して、粘度変化率は+％で、当社推奨の管理限界値である±％以内にあり、良好と判断します。全酸価は良好と判断します。全酸価は.mgKOH/gと新油値.mgKOH/gに比較して高い値であるものの、有機物・有機化合物の結果、油劣化の兆候を示すカルボン酸の吸収が確認されていないことから、良好と判断します。有機物・有機化合物の結果、良好と判断します。有機物・有機化合物の結果、油劣化の兆候を示すカルボン酸の吸収が確認されていないことから、良好と判断します。酸化安定度の結果、良好と判断します。酸化安定度はminと当社推奨の管理限界値のmin以上であり、良好と判断します。汚染は良好と判断します。水分は良好と判断します。水分はppmと当社推奨の管理限界値の以下であり、良好と判断します。
報告№108-0199 報告№108-0199 | 分析№108-01448 分析№108-01448 | 108-01448 | 、軸受の潤滑状態を確認する。今回の採油は、対象設備の停止中にドレンプラグから実施しているため、油循環中に採油した場合に比較し、油中粒子の沈降の影響を受け、分析データが高濃度に出る可能性があります。今回の分析は以上のことを踏まえて結果を検討しました。を示す粘度、水分、全酸価、RBOTの各データは良好の範囲にあることから、この油は継続使用可能と判断します。軸受の潤滑状態異常摩耗の早期発見パラメータであるフェログラフィーのIs値が高いの乗となっていました。摩耗粒子の形態観察で異物の噛み込みにより発生する切削粒子、金属接触が厳しい場合に発生するシビア粒子、金属接触が厳しく、且つ、摩擦熱が高い場合に発生する黒錆が多く観察されました。観察された摩耗粒子の形態は切削摩耗と凝着摩耗が混在しており、特に切削摩耗は、異物が混入していない状態に比較して、摩耗進行速度が速く注意が必要で、転がり軸受にこの摩耗形態が観察された場合、軸受寿命が分の程度に低下することが知られています。切削摩耗が進行した場合、転がり軸受の寿命の指標となるフレーキングに進展することが懸念されるため、運転を再開しているようであれば今回の分析項目に計数汚染度、SOAP／D－SOAPの分析項目を追加して、再分析を実施し、汚染度および摩耗の進行状況を確認されることを推奨します。採油について上述しましたように今回の採油は対象設備の停止中の採油であるため、油中の摩耗粒子などが平均的に分散した状態とはいえない状態で採油されている可能性があります。採油は、粒子の沈降の影響を少なくすることが重要であり、そのため油中粒子が均一な分散状態で実施されることを併せて推奨します。
報告№109-09136 報告№112-00044 | 分析№109-001160 分析№112-000106 | 112-000106 | 軸受は継続使用可能な状態にあると判断します。但し、今後も摩耗の進行を傾向監視するため、以下の対策を推奨します。定期的な分析凝着摩耗の進行を監視するため、定期的に分析を実施し、分析データによる摩耗の進行状況を確認することを推奨します。傾向監視のための次回採油時期は、最短で約時間となります。この時間は、油中汚染物が均一になるために必要とする時間であり、再分析により状態を確認するには、この時間以上の時間が経過すれば可能になりますので、次回採油時期はこのことを参考に検討されることを提案します。異種油の混入および油名の確認異種油の混入の有無、油名を再確認することを推奨します。シリコン系のグリースや添加剤の確認シリコン系の添加剤やグリースを使用している箇所があるかについてご確認下さい。軸受メタルの情報提供今後軸受メタルの摩耗が進行した場合、摩耗程度を評価する必要がありますので、次回分析時には、メタルサイズ、直近のメタル交換からの運転時間をお知らせください。最適な採油方法本試料油は、機器停止中にドレンから採油されています。機器が停止している状態では、別紙油中粒子の沈降の影響に示すように油槽内で撹拌がなくなり固形物が沈降するため、油中汚染度は高くなると推定されます。今後の採油は、極力運転中もしくは停止直後の油槽中層部から実施されることを推奨します。フェログラフィーIs値は異常摩耗の早期発見パラメータのつで、摩耗粒子を定量化するために用います。今回のIs値はの乗であり、潤滑状態はやや厳しいと判断できます。摩耗粒子の形態で比較的多く観察された粒子は、潤滑状態が正常な場合に発生する摩耗粒子金属潤滑部が局部的に油膜切れを起して発生するシビア粒子でした。これらの摩耗粒子が観察された場合、潤滑部で発生している摩耗形態は、正常なマイルド摩耗潤滑状態がやや厳しい凝着摩耗であることが分かります。電子顕微鏡・X線マイクロアナリシス観察された粒子をSEM・XMAで詳細に分析した結果、粒子には鉄、クロム、マンガンが比較的多く含まれており、成分割合から粒子は主に主軸等から発生していると推定できました。Iカップリング発光分光分析供試の潤滑油を分析した結果、検出された金属元素は、SOAPの結果表に示すように、鉄、銅、錫、リン、亜鉛、カルシウム、ケイ素、ナトリウムでした。検出された金属元素から発生箇所を推定すると鉄、銅、錫・軸受等リン、亜鉛・オイル添加剤カルシウム、ケイ素、ナトリウム・外部混入異物であると思われます。このうち、機械部品が摩耗したと思われる元素はのグループです。SOAPでモービルDTEの新油に含まれているカルシウムが検出されていないことから、異種油の混入、または油名の誤りなどが考えられます。銅を使用した箇所の溶出・摩耗SOAPの結果、銅がppm検出されたことから、銅を使用した箇所の溶出・摩耗が発生しています。亜鉛系添加剤を使用している潤滑油で銅が検出される場合、潤滑系統内でこれらの金属が亜鉛系添加剤の影響により溶出することが知られています。今回の検出は、この溶出と摩耗との双方によるものと考えられます。今後、別紙鉱油の酸化に対する金属触媒の影響に示すように濃度の増加に伴い酸化速度が速まる可能性があります。一方、オイルリングと主軸間、またはオイルリングと軸受台金側面との間で摩耗が発生している場合、オイルリングと主軸の間で摩擦が低下したり、台金との摩擦が増大するなどの影響でオイルリングが円滑に回転し難い状況が発生します。その結果、潤滑油のかき揚げ量が減少し、軸受摺動面で油膜切れを引き起こす可能性があります。ケイ素の検出SOAPでケイ素がppm検出されました。一般に、潤滑油中からケイ素が検出された場合の原因として、シリコン油或いは、シリコン系の添加剤が検出されるフェログラフィーおよびフィルタ表面の異物観察で砂が多く観察されて検出されるシリコングリースをシール部に塗布している場合、このシリコングリースが潤滑油に混入して検出されるなどが挙げられますが、今回検出が比較的高濃度であることからの可能性が考えられます。については、分析結果では確認することが出来ませんので、これに関する情報があれば提供をお願いします。計数汚染度はやや高い値でした。フェログラフィーの結果から、汚染度が高い要因は、摩耗と外部混入異物の影響と思われます。
報告№108-0008 報告№108-0013 | 分析№108-00042 分析№108-00074 | 108-00074 | 、汚染度、軸受の潤滑状態を確認する。今回の採油は、対象設備の停止中に下部プラグから実施しているため、油循環中に採油した場合に比較し、油中粒子の沈降の影響を受け、分析データが高濃度に出る可能性があります。今回の分析は以上のことを踏まえて結果を検討しました。浄油後の試料油を分析した結果、計数汚染度はNAS級と当社推奨の管理限界値に到達し、異常摩耗の早期発見パラメータであるフェログラフィーのIs値がやや高いの乗となっていました。摩耗粒子の形態観察の結果、異物の噛み込みにより発生する切削粒子が多く観察され、フィルタ写真で銅合金が多く観察されました。更に、浄油前と同じくSOAP／D－SOAPで銅が検出されたことから、汚染度が高い要因は、切削摩耗、銅を使用した箇所の摩耗によるものと考えられました。切削摩耗は、異物が混入していない状態に比較して摩耗進行速度が速く注意が必要です。今後、更に摩耗が進行することが懸念されるため、再度濾過を実施し、汚染度を改善することを推奨します。また、銅を使用した箇所の摩耗が確認されたため、銅を使用した箇所がないかを確認し、摩耗箇所を特定することを併せて推奨します。一方、を示す粘度、水分、全酸価、IRの各データは良好の範囲にあることから、この油は継続使用可能と判断します。RBOTは、minと浄油前のminに比較してmin上昇していました。これは、補給しながら浄油したためです。尚、上述しましたように、今回の採油は停止中の採油であるため、運転中の採油に比較して染度は高目に出ている可能性があります。次回採油のタイミングは、粒子の沈降の影響を極力抑え、油中粒子が均一な分散状態に近い状態で採油が実施できるように、対象設備の運転中、または停止直後に採油を実施されることを推奨します。
報告№109-09136 報告№110-00326 | 分析№109-001160 分析№110-001425 | 110-001425 | 摩擦面で発生している摩耗の形態や潤滑状態は、フェログラフィーで得られた摩耗粒子の観察結果から評価します。同法は、摩耗粒子を含んだ試料油を磁力で油と粒子とに分離する技術で、分離された摩耗粒子を解析することによって潤滑状態の健全性や摩耗粒子の発生原因を診断するものです。摩耗粒子と摩耗形態観察された粒子は、潤滑状態が正常な場合に発生する摩耗粒子異物の切削作用で発生する切削粒子金属潤滑部が局部的に油膜切れを起して発生するシビア粒子局部的に高圧・高温となる場合に発生するフリクションポリマでした。以上から潤滑部で発生している摩耗は正常なマイルド摩耗、異物による切削摩耗、そしてやや厳しい摩耗形態の凝着摩耗であることが分かりました。また、局部的に高圧・高温になっている箇所があることも確認されました。摩耗形態の中でも切削摩耗は、摩耗進行速度が速い形態であることから管理には注意が必要です。転がり軸受で切削摩耗が発生している場合、軸受の寿命は分の程度に低下することが知られています。そして、切削摩耗の発生原因となる混入異物が残留している場合、この異物により切削摩耗が継続して発生する可能性があります。一方、フリクションポリマは、潤滑油が軸受軌道面に押し込められ高圧状態になると同時に、圧縮熱により高温状態になった結果、基油自身重合反応を起こし生成することが知られています。そのため、高圧高温状態の解消がなされなければ、潤滑油の劣化が進行し、粘度上昇に因る潤滑異常に進展する場合があります。潤滑状態異常摩耗の早期発見パラメータであるIs値は、潤滑状態がやや厳しいの乗となっていました。汚染度水分濃度は、前回同様に管理基準以内にあり良好でした。粘度、全酸価、RBOTの各データは、前回同様に管理基準以内にあり良好でした。本試料油は、機器停止中に軸受箱ドレンプラグから採油されています。ドレンプラグの汚染度は、一般的に高く、尚且つ、機器が停止している状態では、油槽内で撹拌がなくなり固形物が沈降するため、油中汚染度は更に高くなると推定されます。このような悪条件にもかかわらず、今回の分析結果から転がり軸受寿命の指標としている摩耗粒子が確認されなかったことから本軸受は継続使用可能な状態にあると判断します。但し、軸受摺動面で局部的な油膜切れによる摩耗や異物の噛み込みによる摩耗が僅かに発生しています。今後さらに摩耗が進行することが懸念されますので、以下の対策を推奨します。今後、摩耗の進行状況を監視するため、定期的に分析を実施することを推奨します。傾向監視のための次回採油時期は、回転数と油量から理論的に求めます。本設備の回転数に関する情報が提供されなかったため、rpmと仮定し計算しました。その結果、次回の採油は最短で約時間となります。この時間は、油中汚染物が均一濃度になるために必要な時間であり、この時間を経過すれば、再分析の結果から摩耗速度を評価すことが可能となります。本計算は、回転数を仮定して求めていますので、次回分析実施時までに回転数等の設備情報をご提供下さい。
報告№109-09136 報告№110-00406 | 分析№109-001160 分析№110-001861 | 110-001861 | 金属元素と濃度の分析は、試料油を以上の高温で発光させ、その光を分光器で分光し、分光によって得られた光の強度と金属固有の波長とから元素を特定するIカップリング発光分光分析法を用います。また摩耗状態は、SOAP法により求めた金属成分と濃度にフェログラフィー法による摩耗粒子分析とを加味して総合的に評価しますが、摩擦面の摩耗機構と摩耗状態の判断は摩耗粒子の形態と、異常摩耗の早期発見パラメータであるIs値により判断します。Iカップリング発光分光分析供試のタービン油を分析した結果、SOAPで鉄、鉛、銅、亜鉛、バリウム、ケイ素、D－SOAPで鉄、鉛、銅、クロム、錫、リン、亜鉛、カルシウム、バリウム、アルミニウム、ナトリウム、マグネシウムが検出されました。これらの検出された金属元素から発生箇所を推定すると鉄、鉛、銅、亜鉛、クロム、錫・軸受等リン、カルシウム、バリウム、アルミニウム、ケイ素、ナトリウム、マグネシウム・外部混入異物であると思われます。このうち、機械部品が摩耗したと思われる元素はのグループです。ケイ素の検出SOAPでケイ素がppm検出されました。一般に、潤滑油中からケイ素が検出された場合の原因として、シリコン油或いは、シリコン系の添加剤が検出されるフェログラフィーおよびフィルタ表面の異物観察で砂が多く観察されて検出されるシリコングリースをシール部に塗布している場合、このシリコングリースが潤滑油に混入して検出されるなどが挙げられますが、今回検出が比較的高濃度であることからの可能性が考えられます。については、分析結果では確認することが出来ませんので、これに関する情報があれば提供をお願いします。フェログラフィー摩耗粒子と摩耗形態分析結果から観察された粒子は、潤滑状態が正常な場合に発生する摩耗粒子異物の切削作用で発生する切削粒子金属潤滑部が局部的に油膜切れを起して発生する鉄系および銅系シビア粒子局部的に高圧・高温となる場合に発生するフリクションポリマでした。潤滑部では、正常なマイルド摩耗、異物による切削摩耗、そしてやや厳しい凝着摩耗も発生していることが分かりました。また、潤滑油が軸受軌道面で高圧下に押し込められ、局部的に高圧・高温状態となっている箇所があることも確認されました。摩耗形態の中でも切削摩耗は、摩耗進行速度が速い形態であることから管理には注意が必要です。転がり軸受で切削摩耗が発生している場合、軸受の寿命は分の程度に低下することが知られています。また、切削摩耗の発生原因となる混入異物が残留している場合、この異物により切削摩耗が継続して発生する可能性があります。銅を使用した箇所で摩耗が発生していることが確認されましたが、転がり軸受の保持器には銅合金が使用されていませんでした。機器の構造、使用部品の材質等が不明であるため、銅を使用した箇所は不明ですが、仮にオイルリングを使用している場合、オイルリングの摩耗が考えられます。オイルリングが摩耗していた場合、潤滑油の適正なかきあげに影響が生じ、軸受軌道面の油膜切れ発生原因となることから注意が必要です。フリクションポリマは、潤滑油が軸受軌道面に押し込められ高圧状態になると同時に、圧縮熱により高温状態になった結果、基油自身重合反応を起こし生成することが知られています。そのため、高圧高温状態の解消がなされなければ、潤滑油の劣化が進行し、粘度上昇に因る潤滑異常に進展する場合があります。潤滑状態異常摩耗の早期発見パラメータとして摩耗粒子を定量化して評価するフェログラフィーのIs値は、潤滑状態が厳しいの乗となっていました。計数汚染度、重量汚染度は共に当社推奨の管理限界値を超えていました。フィルタ表面の異物観察で金属片、鉄錆、砂等が観察されたことから、汚染度が高い要因は、摩耗と外部混入異物の影響と思われます。粘度、全酸価、IR、RBOTの各データは良好でした。尚、別紙RBOTの減少傾向から油の余寿命を求めた結果、本試料は直近の更油から起算して年月まで使用可能であることが分かります。軸受および潤滑油は継続使用可能な状態にあるものの、以下の対策が必要です。汚染度の改善油の汚染度が高く、観察された摩耗粒子や異物が軸受軌道面に噛み込み摩耗が進行し、軸受の寿命の指標となるフレーキングに進展することが懸念されるため、汚染度の改善が必要です。更油前に油槽内を清掃してから、更油することを推奨します。定期的な分析摩耗の進行を監視するため、定期的に分析を実施し、摩耗の進行状況を確認することを推奨します。傾向監視のための次回採油時期は、理論的に求めると最短で約時間となります。この時間は、油中汚染物が均一になるために必要とする時間であり、この時間を経過すれば、再分析の結果から潤滑状態の傾向を確認することが可能となります。理論時間を参考に次回採油時期を検討されることを提案します。シリコン系のグリースや添加剤の確認シリコン系の添加剤やグリースを使用している箇所があるかについてご確認下さい。
報告№109-09136 報告№111-00544 | 分析№109-001160 分析№111-002473 | 111-002473 | 潤滑油は継続使用可能な状態にあると判断します。粘度、水分、RBOTの各データは良好でした。尚、別紙RBOTの減少傾向から油の余寿命を求めた結果、本試料は直近の更油から起算して稼働日数が年月まで使用可能であることが分かります。
報告№109-0029 報告№109-0029 | 分析№109-00139 分析№109-00139 | 109-00139 | 分析の結果、転がり軸受の寿命の指標となるフレーキングで発生する摩耗粒子が観察されていないことから、軸受は継続使用可能と判断します。但し、前回に比較してSOAP／D－SOAPの鉄濃度に変化はないものの、異常摩耗の早期発見パラメータであるフェログラフィーのIs値がの乗から乗に桁上昇し、前回同様に摩耗粒子の形態観察でフレッティングにより発生する赤錆が多く観察されたことから、フレッティングによる摩耗が進行していることが分かりました。転がり軸受でフレッティングが発生する箇所は、軸と内輪内面軸受箱と外輪外面軌道輪と転動体の箇所が考えられます。今後、フレッティングにより発生する赤錆が転がり軸受軌道面に噛み込み、噛み込み傷が起点となって転がり軸受の寿命の指標となるフレーキングへ進展することが懸念されるため、定期的に分析を実施し、摩耗の進行状況を確認されることを推奨します。計数汚染度は良好と判断します。計数汚染度は良好と判断します。計数汚染度はNAS級と当社推奨の管理限界値のNAS級以内にあり、良好と判断します。重量汚染度は.mg/mlとなっています。重量汚染度は.mg/mlとなっています。機器の潤滑状態フェログラフィーの結果、フレッティングにより発生する赤錆が多く観察されています。SOAPの結果、鉄が検出されています。SOAPの結果、摩耗により発生する鉄、油の添加剤成分であるリンが検出されています。D－SOAPの結果、鉄が検出されています。D－SOAPの結果、摩耗により発生する鉄が検出されています。フェログラフィーの結果、フレッティングにより発生する赤錆が多く観察されています。フェログラフィーの結果、異常摩耗の早期発見パラメータであるIs値がの乗とやや高く、摩耗粒子の形態観察の結果、フレッティングにより発生する赤錆が多く観察されています。
報告№109-09061 報告№109-09061 | 分析№109-000622 分析№109-000622 | 109-000622 | 、汚染度、軸受の潤滑状態を確認する。汚染度および軸受の潤滑状態分析の結果、異常摩耗の早期発見パラメータであるフェログラフィーのIs値がの乗とやや高く、潤滑状態がやや厳しい状態にあることが分かりました。摩耗粒子の形態観察で観察された粒子は、異物の噛み込みにより発生する切削粒子、局部的に高圧・高温となる場合に発生するフリクションポリマ、外部から混入したと思われる砂等でしたが、中でも切削摩耗は、異物が混入していない状態に比較して、摩耗進行速度が速いことから今後の管理には注意が必要です。転がり軸受で切削摩耗が発生した場合、切削摩耗により生じた軌道面の損傷が起点となって転がり軸受の寿命となるフレーキングに進展し、寿命が分の程度に低下することも知られています。今回の採油でほぼ全量更油されており切削摩耗を引き起こしている異物は取り除かれている場合もありますが、念のため、再度分析を実施し摩耗の進行状況を確認することを推奨します。ミリポアフィルタの表面観察で、金属片、鉄錆、砂等が観察されていることと、D－SOAPで鉄が検出されたことから、汚染度が高い要因は、摩耗粒子と外部混入異物の影響と考えられます。再分析の時期を理論的に求めたところ、最短で約時間となります。この時間は、油中汚染物が均一になるために必要とする時間であり、この時間を経過すれば、油が入れ替わっていても再分析の結果から状態の傾向を確認することが可能となります。そのため、試運転などで数時間の運転が可能であれば、より的確に状況が確認できますので再分析を推奨します。フリクションポリマフリクションポリマは、タービン油が軸受摺動面で高圧下に押し込められ、高圧状態になると同時に、圧縮熱も発生して高温状態にもなり、その結果、潤滑油が重合して発生することが知られています。そのため、高温高圧状態が継続した場合、潤滑油は劣化する場合があります。今回は、更油からヶ月経過していても、油劣化の進行が確認されていませんので直ちに対策を検討する必要はありませんが、今後、使用時間を延長する場合は、定期的な分析を行い、劣化の進行程度を把握する必要があります。を示す粘度、水分、全酸価、IR、RBOTの各データは良好の範囲にあることから、この油は継続使用可能と判断します。
|  | 10400810 | 分析NO － 年月日 トライボシステム診断レポート会社名 ○○殿 分析項目 機種 新油 流動点 機番・使用箇所 ライン 水分 油名 ガソリン 銅板腐食 油種 反応 採油日 年月日 蒸留性状 他情報 摩耗状態の判定良好注意要処置汚染状態の判定良好注意要処置良好注意要処置総合考察流動点は-以下であった。水分は.であった。銅板腐食はaであった。反応は中性であった。蒸留性状は別紙の通りであった。
報告№109-09136 報告№111-00316 | 分析№109-001160 分析№111-001477 | 111-001477 | 潤滑油は継続使用可能な状態にあると判断します。粘度、全酸価、IR、RBOTの各データは良好でした。油の余寿命は、使用油の使用期間または使用時間が不明であったため、ご依頼の油の余寿命に関する検討は行えませんでした。ただし、分析の結果で新油値がminであったことから、使用期間を仮にヶ月間と仮定すれば余寿命は十二分にあると言えます。可能であれば、使用期間、あるいは使用時間の情報をご提供下さい。水分は良好でした。
報告№109-09136 報告№111-00404 | 分析№109-001160 分析№111-001919 | 111-001919 | 潤滑油および対象設備は継続使用可能な状態にあると判断します。但し、摩耗の進行が懸念されるため、以下の対策が必要です。濾過クロムの微小な粒子が比較的多く観察されたことから、今後バルブ類の動作障害やフィルタおよびストレーナの目詰まりが発生することが懸念されるため、濾過を推奨します。定期的な分析摩耗の進行を監視するため、定期的に分析を実施し、摩耗の進行状況を確認することを推奨します。濾過効率の確認潤滑油が常時濾過されている設備は、全体油量と潤滑油ポンプ吐出量、そして濾過機の濾過効率などをパラメータとして潤滑状態の評価を行います。今後は、濾過機の入口と出口から採油を実施することを推奨します。最適な採油方法本試料油は、ドラム缶に移送してから油を採油されています。別紙油粒子の沈降の影響に示すようにドラム缶で撹拌がなくなり固形物が沈降するため、油中汚染度は低くなると推定されます。今後の採油は、極力運転中もしくは停止直後の油槽中層部から実施されることを推奨します。フェログラフィー異常摩耗の早期発見パラメータとして摩耗粒子を定量化して評価するフェログラフィーのIs値は、前回のの乗から乗に低下していました。摩耗粒子の形態で比較的多く観察された粒子は、潤滑状態が正常な場合に発生する摩耗粒子でした。これらの摩耗粒子が観察された場合、潤滑部で発生している摩耗形態は、正常なマイルド摩耗であることが分かります。Iカップリング発光分光分析供試の潤滑油を分析した結果、検出された金属元素は、SOAPの結果表に示すように、鉄、鉛、銅、クロム、ニッケル、錫、リン、カルシウム、バリウム、ナトリウムでした。検出されたこれらの金属元素から発生箇所を推定すると鉄、鉛、銅、クロム、ニッケル、錫・シリンダ内壁等リン・オイル添加剤カルシウム、バリウム、ナトリウム・外部混入異物であると思われます。このうち、機械部品が摩耗したと思われる元素はのグループです。クロムが比較的多く検出されました。シリンダ内面にクロムメッキをしていることから、シリンダ内面の摩耗によるものと考えられます。前回に比較して計数汚染度はNAS級からNAS級にランク減少したものの、重量汚染度が前回同様に当社推奨の管理限界値を超えていました。D－SOAPで油の添加剤成分であるリンが検出され、フィルタ表面の異物観察で表面が茶褐色で金属片、鉄錆、砂等が観察されたことから、汚染度が高い要因は、摩耗とスラッジ、そして外部混入異物の影響と思われます。前回同様に粘度、水分、酸価、IRの各データは良好でした。
報告№111-00058 報告№111-00058 | 分析№111-000312 分析№111-000312 | 111-000312 | は良好と判断します。尚、RBOTがminと新油値のminに比較してmin減少していました。このまま継続使用した場合、この減少傾向から限界値に到達するのは、別紙図RBOTの減少傾向に示すように年月と推定されました。残りの継続使用期間は、約年ヶ月であると予測されます。潤滑油は継続使用可能な状態にあると判断します。≪状態監視とパラメータ≫分析の目的および各分析のパラメータは以下の通りです。特性低下目的：油の分析結果から、や劣化傾向ならびに添加剤の消耗程度、残存寿命などを確認する。粘度JISK全酸価JISK赤外線吸収スペクトルJISK酸化安定度試験JISK汚染目的：油の分析結果から、砂塵あるいは水・異種油などによるや、異物混入の有無を確認する。水分JISK計数汚染度JISB重量汚染度JISB光学顕微鏡観察摩耗目的：油中の摩耗粒子を分析する事により、回転・摺動部の潤滑状態、摩耗劣化の程度、余寿命などを解析する。摩耗診断電子顕微鏡観察JISKX線マイクロアナリシス油中金属濃度JISK≪分析結果≫特性低下粘度：良好粘度値mm/sの新油値mm/sに対する変化率は-％であり、当社推奨の管理限界値±％以内に留まっています。全酸価：良好全酸価.mgKOH/gは新油値の.mgKOH/g以内にあることから、問題は無いと判断します。赤外線吸収スペクトル：良好酸化安定度試験：良好酸化安定度試験の結果、数値minは当社推奨の管理限界値min以上に留まっており、現時点での使用は可能と判断します。汚染水分：良好水分値ppmは当社推奨の管理限界値以内に留まっています。計数汚染度：今回は実施していません。重量汚染度：今回は実施していません。光学顕微鏡観察：今回は実施していません。摩耗摩耗診断電子顕微鏡観察・X線マイクロアナリシス：今回は実施していません。油中金属濃度：今回は実施していません。
報告№108-0076 報告№108-0076 | 分析№108-00447 分析№108-00447 | 108-00447 | 分析の結果、前回に比較してD－SOAPの錫濃度が若干増加し、計数汚染度は等級に変化はないものの、各レンジの粒子数が増加していたことから、僅かに摩耗の進行が確認されました。摩耗の進行速度が小さいため、今後の摩耗進行は急激に摩耗することはないとおもわれますが、錫濃度が今後も増加するか、或いは、落ち着くかを確認したうえで継続使用可能の判断をすることが大切と思われます。ヶ月程度経過後に次回分析を実施し摩耗の進行状況を確認することを推奨します。一方、を示す粘度、水分、全酸価、IRの各データが良好の範囲にあることから、この油は継続使用可能と判断します。これらのことは、前回に比較して、計数汚染度は等級に変化がないものの、各レンジが増加していたことSOAPで軸受の摩耗を示す錫が減少しているものの、D－SOAPの錫濃度が増加していたこと異常摩耗の早期発見パラメータであるフェログラフィーのIs値が×のマイナス乗と良好の範囲にあるものの、摩耗粒子の形態観察でホワイトメタルが多く観察されたことを示す粘度、水分、全酸価、IRの各データが良好の範囲にあること以上のことから判断しました。尚、軸受メタルの摩耗程度を評価する必要がありますので、次回分析時には、油量、スラストメタルサイズ、回転数、直近のメタル交換からの運転時間、現在の使用油の使用時間をお知らせください。は良好と判断します。粘度は良好と判断します。粘度はmm/sと新油値.mm/sに比較して、粘度変化率は-％で、当社推奨の管理限界値である±％以内にあり、良好と判断します。水分は良好と判断します。水分はppmと当社推奨の管理限界値の以下であり、良好と判断します。全酸価は良好と判断します。全酸価は.mgKOH/gと当社推奨の管理限界値の.mgKOH/g以内にあり、良好と判断します。IRの結果、良好と判断します。IRの結果、油劣化の兆候を示すカルボン酸の吸収が確認されていないことから、良好と判断します。は良好と判断します。計数汚染度は良好と判断します。計数汚染度はNAS級と当社推奨の管理限界値のNAS級以内であり、良好と判断します。重量汚染度は良好と判断します。重量汚染度は.mg/mlと当社推奨の管理限界値のmg/ml以内であり、良好と判断します。機器の潤滑状態SOAP／D－SOAPで軸受の摩耗を示す錫が検出され、摩耗粒子の形態観察でホワイトメタルが多く検出されました。SOAPの結果、軸受の摩耗を示す錫が検出されました。SOAPの結果、軸受の摩耗を示す錫がppm検出されました。D－SOAPの結果、軸受の摩耗を示す錫が検出されました。D－SOAPの結果、鉄、銅が、アンチモンが、軸受の摩耗を示す錫がppm、外部から混入したと思われるカルシウムが、ナトリウムが検出されました。フェログラフィーの結果、ホワイトメタルが多く観察されました。異常摩耗の早期発見パラメータであるフェログラフィーのIs値が×のマイナス乗と良好の範囲にあるものの、摩耗粒子の形態観察の結果、ホワイトメタルが多く観察されました。
報告№108-0387 報告№108-5070 | 分析№108-02609 分析№108-02707 | 108-02707 | 分析の結果、を示す水分がppmと当社推奨の管理限界値を大きく超えています。発錆予防のため、至急水分除去を実施されることを推奨します。一方、異常摩耗の早期発見パラメータであるフェログラフィーのIs値がの乗とやや高く、摩耗粒子の形態観察で異物の噛み込みなどで発生する切削粒子、金属接触が厳しい場合に発生するシビア粒子、局部的に高圧・高温となる場合に発生するフリクションポリマ、外部から混入したと思われる砂等が観察されています。さらにSOAP／D－SOAPで鉄、D－SOAPで錫が検出されたことから、シリンダ内壁やピストンリング、クランクメタル等の摩耗が発生していると考えられます。摩耗形態は切削摩耗と凝着摩耗が混在しています。今後注意すべき点は、以下の通りです。摩耗形態の中でも特に切削摩耗は、異物が混入していない状態に比較して摩耗進行速度が速く注意が必要です。摺動面では局部的に高圧・高温の箇所があることから、油劣化の進行が懸念されます。以上のことから、定期的に分析を実施し、摩耗および油劣化の進行状態をチェックすることを併せて推奨します。理論的計算の結果、今回の採油から時間以上経過して採油を実施すれば、摩耗の進行状態の確認が出来ますので、この経過時間を参考に次回採油時期を検討されることを推奨します。これらのことは、水分がppmと当社推奨の管理限界値を超えていたこと異常摩耗の潤滑状態を示すフェログラフィーのIs値がの乗とやや高く、摩耗粒子の形態観察で異物の噛み込みなどで発生する切削粒子、金属接触が厳しい場合に発生するシビア粒子、局部的に高圧・高温となる場合に発生するフリクションポリマ、外部から混入したと思われる砂等が観察されたことSOAP／D－SOAPで鉄、D－SOAPで錫が検出されたこと以上のことから判断しています。
報告№109-09136 報告№113-00112 | 分析№109-001160 分析№113-000433 | 113-000433_date130801 | トライボ診断を実施した結果、当該機の潤滑箇所は継続使用可能な状態であり、連続運転を継続し続けない限り、今年度中直ちに予防保全としての分解点検を実施する状態ではないと判断しました。トライボ診断を実施した結果、現時点の当該機は、継続使用可能な状態にあると判断します。但し、将来的な摩耗進行の有無を確認するため、以下の推奨内容を参考にされて今後のメンテナンスにお役立て下さい。定期的なトライボ診断実施定期的な監視をトライボ診断で実施することにより、異常の兆候を早期に発見することが可能となりますので、回／年の定期的なトライボ診断の実施を推奨します。新油との比較による評価を示す粘度、酸価、IR、塩基価のデータは新油データを基準として評価しています。今回は新油データが不明であったため良否の評価ができませんでしたが、今後分析を実施する場合は、使用している新油を同時に分析することをご検討下さい。定期的な分析定期的な潤滑油分析によるトライボ診断を実施することにより、分析データの変化から異常の兆候を早期に発見することが可能となります。また、今回は対象設備の初回分析であるため、最低でもあと回分析を実施し、分析データの変化から今後の対応を検討することを推奨します。粘度、酸価、塩基価については新油値が不明であり、良否の評価ができませんでした。粘度粘度はmm/sでした。水分はppmと当社推奨の管理限界値以下にあり、良好と判断します。酸価・IR酸価劣化の進行度は、酸価およびIRの結果から総合的に判断します。酸価は、gKOH/gと測定されたものの、良否の評価ができませんでした。また、IRチャートの結果、cm-付近にピークが確認されましたが、新油チャートとの比較ができていないことから、油劣化によるものか、添加剤によるものか判断できませんでした。塩基価は.mgKOH/gでした。はフェログラフィーおよびSOAP-Tの結果から総合的に判断した結果、継続使用は可能ですが、今後の機器の機能を確認するためにも傾向管理が有用と考えます。フェログラフィー【定量分析：Is値】Is値は異常摩耗の早期発見パラメータのつで、摩耗粒子を定量化するために用います。今回のIs値はの乗とやや高い値でした。フェログラフィー【定性分析：摩耗粒子および摩耗形態観察】分析結果から観察された代表的な粒子は、以下の通りでした。正常な摩耗粒子・潤滑状態が正常なマイルド摩耗により発生。切削粒子・異物や金属表面の微小突起による切削摩耗により発生。シビア粒子・潤滑状態がやや厳しい凝着摩耗により発生。金属潤滑部が局部的に油膜切れを起していると考えられます。観察された摩耗粒子の中でも切削粒子、シビア粒子は、将来的な摩耗の進行に繋がる可能性を示唆しているため、傾向監視が必要と思われます。切削摩耗は、他の摩耗形態に比較して摩耗進行速度が速く注意が必要で、定期的なトライボ診断による状態監視が必要と考えます。切削摩耗の原因となる混入異物が残留している場合、この異物により切削摩耗が継続して発生する可能性があります。シビア粒子は凝着摩耗に分類されます。この摩耗粒子は、摺動面で凝着、破断を繰り返し、この過程で生じる移着粒子が成長して摩耗粒子となります。そのため、摺動面では局部的に油膜切れが発生していることを示しています。この状態が継続した場合、摩耗粒子のサイズは徐々に大型化していき、設備の損傷に至る場合がありますので、傾向監視が必要です。Iカップリング発光分光分析【SOAP-T】検出された金属元素から発生箇所を推定すると、以下の通りでした。鉄、鉛・エンジン部品リン、亜鉛、カルシウム・添加剤アルミニウム、ナトリウム・外部混入異物計数汚染度計数汚染度はNAS級以上と汚染されていました。重量汚染度はmg/mlと汚染されていました。光学顕微鏡写真重量汚染度で濾過したフィルタ表面上の夾雑物を光学顕微鏡で観察した結果、金属片、鉄錆、砂等が観察されました。粒度分布粒度分布は.～μmの範囲にあり、.μmにピークが確認されました。μm以下の粒子が多いことから、これらのほとんどは、燃焼して発生した煤であると推定されます。燃焼して発生したすす等が油中粒子の主成分であることが推測できます。はフェログラフィーおよびSOAP-Tの結果から総合的に判断した結果、継続使用は可能ですが、今後の機器の機能を確認するためにも傾向管理が有用と考えます。フェログラフィー【定量分析：Is値】Is値は異常摩耗の早期発見パラメータのつで、摩耗粒子を定量化するために用います。ディーゼルエンジンの場合、潤滑状態が良好であればIs値はの乗以下となり、潤滑状態が厳しくなるにつれてIs値は上昇していきます。今回のIs値は、の乗とやや高い値であり、摩耗状態に注意が必要です。フェログラフィー【定性分析：摩耗粒子および摩耗形態観察】分析結果から観察された代表的な粒子は、以下の通りでした。正常な摩耗粒子・潤滑状態が正常なマイルド摩耗により発生。切削粒子・異物や金属表面の微小突起による切削摩耗により発生。シビア粒子・潤滑状態がやや厳しい凝着摩耗により発生。金属潤滑部が局部的に油膜切れを起していると考えられます。観察された摩耗粒子の中でも切削粒子、シビア粒子は、将来的な摩耗の進行に繋がる可能性を示唆しているため、傾向監視が必要と思われます。切削摩耗は、他の摩耗形態に比較して摩耗進行速度が速く注意が必要で、定期的なトライボ診断による状態監視が必要と考えます。切削摩耗の原因となる混入異物が残留している場合、この異物により切削摩耗が継続して発生する可能性があります。シビア粒子は凝着摩耗に分類されます。この摩耗粒子は、摺動面で凝着、破断を繰り返し、この過程で生じる移着粒子が成長して摩耗粒子となります。そのため、摺動面では局部的に油膜切れが発生していることを示しています。この状態が継続した場合、摩耗粒子のサイズは徐々に大型化していき、設備の損傷に至る場合がありますので、傾向監視が必要です。Iカップリング発光分光分析【SOAP-T】検出された金属元素から発生箇所を推定すると、以下の通りでした。鉄、鉛・エンジン部品リン、亜鉛、カルシウム・添加剤アルミニウム、ナトリウム・外部混入異物粘度、酸価、塩基価については新油値が不明であり、良否の評価ができませんでした。粘度粘度はmm/sでした。水分はppmと当社推奨の管理限界値以下にあり、良好と判断します。酸価・IR酸価劣化の進行度は、酸価およびIRの結果から総合的に判断します。酸価は、gKOH/gと測定されたものの、良否の評価ができませんでした。また、IRチャートの結果、cm-付近にピークが確認されましたが、新油チャートとの比較ができていないことから、油劣化によるものか、添加剤によるものか判断できませんでした。塩基価は.mgKOH/gでした。
報告№109-09136 報告№112-00522 | 分析№109-001160 分析№112-002146 | 112-002146 | 軸受は継続使用可能な状態にあると判断します。但し、SOAPで銅濃度が高いことから、以下の対策を推奨します。油劣化の確認今後、別紙鉱油の酸化に対する金属触媒の影響に示すように銅濃度の増加に伴い酸化速度が速まる可能性があるため、定期的に分析を実施し、油劣化の進行状況を確認することを推奨します。はフェログラフィーおよびSOAP/D-SOAPの結果から総合的に判断した結果、やや厳しい状態にあると考えられます。フェログラフィー【定量分析：Is値】Is値は異常摩耗の早期発見パラメータのつで、摩耗粒子を定量化するために用います。前回に比較してIs値はのマイナス乗と変化はなく、低い値でした。フェログラフィー【定性分析：摩耗粒子および摩耗形態観察】分析結果から比較的多く観察された粒子は、以下の通りでした。正常な摩耗粒子・潤滑状態が正常なマイルド摩耗により発生。Iカップリング発光分光分析【SOAP/D-SOAP】検出された金属元素から発生箇所を推定すると、以下の通りでした。銅、ニッケル・軸受等リン、亜鉛・添加剤ナトリウム、ホウ素・外部混入異物銅の溶出SOAPの結果、前回に比較して銅がppmからppmと増加していました。銅の溶出箇所は、貴社ご提供の図面からデフレクターとバッフルという部品からと考えられます。これらの部品はオイルシールの役目を果たしていることから、溶出が継続した場合、シャフトとのギャップが増大し、油漏れの原因になることが懸念されます。巡視の際には油漏れと油面の低下に注意を払う必要があります。今後は、銅の溶出が継続した場合、ギャップが増大することにより油漏れが発生し、さらには油面低下により潤滑不良が発生し、摩耗が進行することが懸念されます。また、銅濃度の増加は、別紙鉱油の酸化に対する金属触媒の影響に示すように濃度の増加とともに酸化速度が加速することが分かっています。計数汚染度は、前回に比較してNAS級から等級に変化はなく、重量汚染度は、.mg/mlから.mg/mlに減少し、共に良好でした。分析結果は良好と判断します。計数汚染度計数汚染度はNAS級と当社推奨の管理限界値のNAS級以下にあり、良好と判断します。重量汚染度は.mg/mlと当社推奨の管理限界値のmg/ml以下にあり、良好と判断します。SOAPの結果、銅が高い値でした。SOAPSOAPの結果、油の添加剤成分であるリン、亜鉛が検出されました。一方、銅が検出されました。銅を使用した部分の溶出が進行していると考えられます。この溶出は検出された亜鉛系添加剤の成分と銅が反応し、溶出することが知られています。別紙鉱油の酸化に対する金属触媒の影響に示すように銅濃度が増加すると酸化速度が速まります。D-SOAPD-SOAPの結果、摩耗により発生する鉄および錫が検出されていないことから、良好と判断します。フェログラフィー異常摩耗の早期発見パラメータであるフェログラフィーのIs値がのマイナス乗と良好の範囲にあり、摩耗状態は正常と判断します。
報告№109-09496 報告№110-00091 |  | 110-000338_339 | の評価前回同様にを示す粘度、水分、全酸価、IRの各データは当社推奨の管理限界値内にあることから、継続使用可能と判断します。濾過効率の確認表に示す通り、油清浄機入口に比較して出口の粒子数が大きな値を示しており、濾過効率を求めることができませんでした。油清浄機の濾過性能の上限に到達し、平衡状態になっている可能性が考えられます。機器の潤滑状態今回の分析では上述したとおり、入口側と出口側の汚染度データが逆転していたため油清浄機の濾過効率を求められず、定量的な評価はできませんでした。そのため、今回は油中の摩耗粒子の形態から摩耗状況を確認しました。その結果、異常な摩耗形態を示す摩耗粒子が観察されなかったことから、潤滑状態は正常な状態にあると判断します。前回同様にを示す粘度、水分、全酸価、IRの各データは良好です。油清浄機の濾過効率による油汚染度管理に関する考察油清浄機の濾過効率の指標であるβ値を確認するため、油清浄機の入口側と出口側の配管より採油を実施し、計数汚染度を実施しました。その結果を下表に示します。 ・ここで、 EMBEDExcel.Sheet.表に示す通り、油清浄機入口に比較して出口の粒子数が大きな値を示しており、濾過効率を求めることができません。油清浄機の入口と出口の粒子数を比較し、濾過後の出口側の粒子数が多くなる現象が見られた場合、その原因として、油清浄機の濾過材の交換時期を迎えた採油配管の排油が十分ではなく、配管内に滞留していた錆などの汚染粒子が混入した状態で採油した採油試料が入れ替わった事などが考えられます。機器の摩耗今回の分析では、入口側と出口側の汚染度データが逆転していたため油清浄機の濾過効率を求められず、定量的な評価はできませんでした。EMBEDExcel.Sheet.そこで、今回は油中の摩耗粒子の形態から摩耗状況を確認しました。油清浄機入口の油中の摩耗粒子を詳細に観察した結果、異常な摩耗形態を示す摩耗粒子が観察されなかったことから、潤滑状態は正常な状態にあると判断します。
報告№109-09136 報告№111-00266 | 分析№109-001160 分析№111-001240 | 111-001240 | 潤滑油は継続使用可能な状態にあると判断します。粘度、全酸価、IR、RBOTの各データは良好でした。油の余寿命は、使用油の使用期間または使用時間が不明であったため、ご依頼の油の余寿命に関する検討は行えませんでした。ただし、分析の結果で新油値がminであったことから、使用期間を仮にヶ月間と仮定すれば余寿命は十二分にあると言えます。可能であれば、使用期間、あるいは使用時間の情報をご提供下さい。水分は良好でした。
報告№107-6562 報告№107-6562 | 分析№107-02254 分析№107-02254 | 107-02254 | トライボ診断の結果、泡立ち試験を除く項目は良好でした。泡立ち試験の結果は、一般的には消泡性能が低くいと判断できる値の-ですが、新油値の-と同レベルにあったため、良好と判断します。一方、摩耗粒子の形態観察の結果、ギヤ歯面の摩耗で発生したと推定される～μmサイズの摩耗粒子が観察されました。ギヤボックスの油系統にはインラインフィルタとオフラインフィルタがあり、μmサイズ以上の粒子の大部分は捕捉されていると考えられます。それにもかかわらず、～μmのやや大型の摩耗粒子が確認されており、ギヤ歯面ではやや厳しい潤滑状態が発生している可能性があると思われました。今後さらに摩耗が進行することが懸念されるため、ヶ月以内に再度分析を実施し、摩耗の進行状況を確認することを推奨します。尚、油中摩耗粒子は、インラインフィルタやオフラインフィルタに捕捉され、異常な摩耗状態が発生したとしても正常な潤滑状態にあると誤認してしまう可能性が考えられます。これを避けるため、今後の診断に当たっては、これまでの採油箇所に加え、インラインフィルタやオフラインフィルタの捕捉物も分析し、その結果から潤滑状態を評価することを併せて推奨します。フィルタ捕捉物の分析を実施する際には、フィルタ流量、フィルタ使用時間などの追加情報が必要です。是非ご提供下さい。泡立ち試験の結果、消泡性能が低いと判断できる値であるものの、新油と同レベルにありました。粘度は良好。粘度はmm/sと新油値.mm/sに比較して、粘度変化率は-％で、当社推奨の管理限界値である±％以内にあり、良好と判断する。粘度はmm/sでした。粘度はmm/sでした。粘度指数はでした。粘度指数はでした。泡立ち試験は-でした。泡立ち試験は-と新油と同レベルにあり、消泡性能が新油と同レベルにあることが確認されました。水分は良好。水分はと当社推奨の管理限界値の以下であり、良好と判断する。全酸価は良好。全酸価は.mgKOH/gと新油値.mgKOH/gに比較して高いものの、IRの結果で、劣化の兆候が確認されなかったことから、良好と判断します。機器の潤滑状態摩耗粒子の形態観察の結果、ギヤ歯面の疲労摩耗で発生したと推定される～μmサイズの摩耗粒子が観察されました。～μmサイズの疲労摩耗粒子が観察されました。異常摩耗の早期発見パラメータである潤滑状態指数がの乗と正常な範囲にあるものの、摩耗粒子の形態観察の結果でギヤ歯面の疲労摩耗で発生した～μmサイズの摩耗粒子が観察されました。
報告№103-0228 | 分析№103-02210 | 103-02210 | 分析の結果、軸受メタルとオイルリングの摩耗が確認されました。今後、オイルリングの動きが悪く、油の供給量が減少し、油膜切れが発生する可能性がありますので、オイルリングの動作状況を確認されると共に、ヶ月以内に分析を実施し、摩耗の進行状況を確認されることを推奨します。これらのことは、異常摩耗の早期発見パラメータであるフェログラフィーのIs値は、.と良好の範囲にあるものの、摩耗粒子形態観察で、銅合金が多く観察されたことD－SOAPで、オイルリングの主成分である銅が検出されたこと以上のことから判断しました。尚、軸受の使用限界を推定するために必要ですから、軸受の直径及び幅、油量、回転数をお知らせ下さい。
報告№109-09136 | 分析№109-001160 | 113-002429 | フェログラフィーで観察された代表的な摩耗粒子は以下の通りです。疲労摩耗粒子・繰返し応力による金属疲労で発生。大型化するとフレーキングの発生が懸念されます。観察された摩耗粒子のサイズはμm以下が支配的であることから、継続使用可能と判断しますが、摩耗の進行により摩耗粒子が大型化する可能性もあるため、グリースの再分析による傾向監視が必要です。
報告№109-09136 報告№111-00053 | 分析№109-001160 分析№111-000180 | 111-000180 | 更油からの使用時間をもとに潤滑油の余寿命を評価したところ、潤滑油は次回定検まで使用可能と判断できました。次回定検時に更油を実施しない場合は、酸化安定度を知るための分析を実施し、余寿命を確認することを推奨します。酸化安定度はminであり、当社推奨の管理限界値のmin以上であることから、良好と判断します。
報告№109-09359 報告№109-09359 | 分析№109-002440 分析№109-002440 | 109-002440 | 結論本機器は、現在のところ継続使用可能な状態にありますが、銅濃度の増加傾向が確認されていますので、今後も定期的に分析を実施し、摩耗進行の有無、酸化劣化の進行状況を監視されることを推奨します。は良好と判断します。計数汚染度計数汚染度はNAS級と当社推奨の管理限界値のNAS級以内にあり、良好と判断します。重量汚染度は.mg/mlと当社推奨の管理限界値のmg/ml以内にあり、良好と判断します。機器の潤滑状態SOAPの結果、前回に比較して銅が増加していました。SOAPSOAPの結果、油の添加剤成分であるリン、亜鉛が検出されました。一方、銅が検出されました。銅を使用した部分の溶出が進行していると考えられます。この溶出は検出された亜鉛系添加剤の成分と銅が反応し、溶出することが知られています。別紙鉱油の酸化に対する金属触媒の影響に示すように銅濃度が増加すると酸化速度が速まりますので、酸化劣化の進行状況を全酸価の変化で監視されることを推奨します。D－SOAPD－SOAPの結果、摩耗により発生する鉄および錫が検出されていないことから、良好と判断します。フェログラフィー異常摩耗の早期発見パラメータであるフェログラフィーのIs値がのマイナス乗と良好の範囲にあり、潤滑状態は正常と判断します。
報告№108-0227 報告№110-00763 | 分析№108-01664 分析№110-003627 | 110-003627 | Iカップリング発光分光分析供試のディーゼルエンジン油を分析した結果、検出された金属元素は、SOAPの結果表に示すように、鉄、鉛、銅、アンチモン、錫、リン、亜鉛、カルシウム、アルミニウム、ケイ素、ナトリウム、マグネシウム、ホウ素でした。これら検出された金属元素から発生箇所を推定すると、鉄、鉛、銅、錫・エンジン部品リン、亜鉛、カルシウム、ホウ素・オイル添加剤アルミニウム、ケイ素、ナトリウム、マグネシウム・外部混入異物であると思われます。このうち、機械部品が摩耗したと思われる元素はのグループです。カルシウムなどの析出D－SOAPで油の添加剤成分であるカルシウムがppm検出され、また鉄も検出されました。エンジンオイル中に検出されるカルシウムは、燃焼ガス中に含まれている硫黄分と反応して微小サイズの硫酸カルシウム、いわゆる石膏が生成されます。この硫酸カルシウムは、モース硬度がとコンロッドやクランクメタルの主成分である錫や鉛の～と同等の硬さで、サイズは数μmから数十μmになることもあります。本試料の場合、鉄がSOAPではppm、D－SOAPでは検出されており、これはコンロッドメタルのメタル部に埋め込まれたカルシウム化合物が鉄側を摩耗させている現象があると推定できます。カルシウム化合物が軸受の油膜に混入した場合は、潤滑面では摩耗形態の中で摩耗速度が最も速い切削摩耗が発生し、メタルは短期間で摩耗することが判明しています。潤滑油中の固形分としてのカルシウムは、オイルリングやトップリングが正常であればほとんど検出されませんが、当該機の場合は、オイルリングが摩耗し燃焼室から燃焼ガスや未燃焼ガスが潤滑油中に入り易くなっている可能性が考えられます。銅を使用した箇所の溶出・摩耗SOAPの結果表に示すように、鉛がppm、銅がppm検出されました。検出される要因は、軸受の摩耗と亜鉛系添加剤との反応による溶出に大別することができますが、本試料の場合の銅の検出は、分析データから判断して以下の事例にしめす添加剤との反応で発生したことがわかりました。摩耗で発生する場合一般に、ディーゼルエンジンのクランクメタルは積層構造になっており、クランクメタルの最表面はホワイトメタル層が存在し、その下にニッケル層、さらにその下には鉛を含む銅系軸受材料のケルメット層が存在します。ディーゼルエンジンのメタルは、設計上、油膜が正常に形成される流体潤滑が基本であることから、通常の使用においては摩耗しにくいと思われますが、メタルの潤滑部に流体潤滑になりにくい部分が発生するとメタル表面の軟質金属部が摩耗しメタル部のすぐ下のニッケル部まで摩耗し始め、ホワイトメタル層の主成分である錫や鉛、そしてメタルの第二層のニッケルやバックメタルの銅が検出されます。積層構造クランクメタルの断面写真添加剤との反応で発生する場合亜鉛系添加剤は、金属の銅が添加剤中の成分と反応し、銅をイオン化させる働きがあり、これによって潤滑油中に銅が検出されることがあります。フェログラフィー異常摩耗の早期発見パラメータとして摩耗粒子を定量化して評価するフェログラフィーのIs値は、潤滑状態がやや厳しいの乗でした。摩耗粒子の形態で比較的多く観察された粒子は、潤滑状態が正常な場合に発生する摩耗粒子、異物の噛み込みなどで発生する切削粒子、金属潤滑部が局部的に油膜切れを起して発生するシビア粒子でした。このような摩耗粒子が観察された場合には、潤滑部では正常なマイルド摩耗、異物による切削摩耗とやや厳しい摩耗形態の凝着摩耗が発生していることが分かります。切削摩耗は、他の摩耗形態に比較して摩耗進行速度が速く注意が必要で、定期的なトライボ診断による状態監視が必要と考えます。切削摩耗の原因となる混入異物が残留している場合、この異物により切削摩耗が継続して発生する可能性があります。重量汚染度は.mg/mlでした。フィルタ表面の異物観察ですす、鉄錆等が観察されました。水分はと当社推奨の管理限界値を超えていました。今後、水分の影響でエンジン内部に錆が発生し、その影響で摩耗が発生する懸念があります。対象設備は継続使用可能な状態にあると判断します。但し、水分濃度およびカルシウム濃度が高いことから、以下の対策を推奨します。次回点検でオイルリングの点検オイルリングが摩耗し燃焼ガスのシール性が低下していると推定されることから、次回点検ではオイルリングの点検が必要と思われます。更油或いは部分更油による水分濃度の調整添加剤の反応生成物のカルシウム化合物の濃度が高く、潤滑部の摩耗が進展しやすいことと、油中に水分の影響により金属表面で腐食摩耗が発生し、発生した鉄錆等の粒子が潤滑部に噛み込み摩耗が進行することがありますので、更油或いは部分更油などにより相対的に水分濃度を低くするなどの方法を推奨します。定期的な分析摩耗の進行を監視するため、定期的に分析を実施し、摩耗の進行状況を確認することを推奨します。
報告№108-0411 報告№109-09599 | 分析№108-02745 分析№109-003696 | 109-003696 | ・摩耗状態油中金属濃度〔SOAP〕の結果、潤滑油中からは摩耗により発生した鉄が検出されました。検出された金属は、粒子観察の結果から金属接触が厳しい場合に発生するシビア粒子、繰返し応力を受けて発生する疲労摩耗粒子でした。これらのことから、潤滑部で発生している摩耗形態は、凝着摩耗と疲労摩耗であることが分かりました。異常摩耗の早期発見パラメータであるフェログラフィーのIs値がの乗と高い範囲にあることから、潤滑状態は厳しい状態にあると思われます。今後さらに摩耗が進行し、ギヤ歯面間の遊びであるバックラッシが増大し、ギヤ歯面の噛み合いが悪くなり、振動や騒音が発生することが懸念されます。・汚染度計数汚染度はNAS級と汚染されていました。汚染度が高い要因は、摩耗によるものと思われます。・粘度、水分、全酸価、IRの各データは良好でした。潤滑油およびギヤは継続使用可能な状態にあるものの、以下の対策が必要です。今後、凝着摩耗等の進行を監視するため、定期的に分析を実施し、摩耗の進行状況を確認することを推奨します。次回分析の時期を理論的に求めたところ、最短で約時間となります。この時間は、油中汚染物が均一になるために必要とする時間であり、この時間を経過すれば、再分析の結果から状態の傾向を確認することが可能となりますので、これを参考に次回分析時期を検討されることを提案します。尚、トライボ診断では、バックラッシの増加量を分析結果から計算できますので、可能であれば、構造が確認できる図面、ギヤの形式、歯形、モジュール、歯数、歯幅、前回分解点検の時期、前回組み立て時のバックラッシ等をお知らせ下さい。計算結果をご報告いたします。は良好と判断します。粘度粘度はmm/sと新油値mm/sに比較して、粘度変化率は-％で、当社推奨の管理限界値である±％以内にあり、良好と判断します。水分はと当社推奨の管理限界値の以下であり、良好と判断します。全酸価全酸価はmgKOH/gと新油値mgKOH/g以内にあり、良好と判断します。IRIRの結果、油劣化の兆候を示すカルボン酸の吸収が確認されず、且つ、新油のスペクトルパターンとほぼ一致していることから、良好と判断します。計数汚染度は当社推奨の管理限界値に到達していました。計数汚染度計数汚染度はNAS級と当社推奨の管理限界値のNAS級に到達していました。重量汚染度は.mg/mlでした。機器の潤滑状態摩耗粒子診断の結果、金属接触が厳しい場合に発生するシビア粒子、繰返し応力を受けて発生する疲労摩耗粒子が比較的多く観察されました。SOAPによる油中金属濃度SOAPによる油中金属濃度の結果、油の添加剤成分であるリン、外部から混入したと思われる亜鉛、アルミニウム、ケイ素、ホウ素が検出されました。SOAPによる油中金属濃度SOAPによる油中金属濃度の結果、鉄、錫、油の添加剤成分であるリン、外部から混入したと思われるカルシウム、ナトリウムが検出されました。摩耗粒子診断異常摩耗の早期発見パラメータであるIs値がの乗と高い範囲にあり、摩耗粒子の形態観察の結果、金属接触が厳しい場合に発生するシビア粒子、繰返し応力を受けて発生する疲労摩耗粒子が比較的多く観察されました。SEM・XMA摩耗粒子診断で観察された粒子をSEM・XMAで詳細に観察した結果、鉄、マンガンを含む粒子が観察されました。
報告№104-0378 報告№105-4514 | 分析№104-02669 分析№105-00512 | 105-00512 | 分析の結果、重量汚染度が当社推奨の管理限界値を超えていました。フェログラフィーおよび光学顕微鏡写真の結果で、外部から混入したと思われる鉄錆・砂が観察され、D－SOAPで、カルシウムが検出されたことから、重量汚染度が高い要因は、外部から混入したと思われる鉄錆・砂と考えられます。混入による影響は直ちにないものの、今後、これらの異物が揚炭機シリンダ、ポンプ摺動部に噛み込み摩耗が進行することが懸念されるため、計画を組んで濾過を実施されることを推奨します。これらのことは、重量汚染度がmg/mlと当社推奨の管理限界値を超えていたこと異常摩耗の早期発見パラメータであるフェログラフィーのIs値がと良好の範囲にあるものの、摩耗粒子形態観察の結果、外部から混入したと思われる鉄錆、砂が観察されたこと以上ことから判断しました。
報告№103-8060 | 分析№103-01197 | 103-01197 | 本試験は、号－＃FDF反モータ側軸受潤滑油が更油後ヶ月で変色したため、潤滑油を分析し、その分析結果から検討することを目的としました。軸受潤滑油が変色する原因は以下の四つが挙げられます。油の劣化水分の混入外部混入による汚染摩耗粒子の発生分析の結果、軸受潤滑油が変色した原因は、フレッティングにより鉄同士が接触している箇所、例えば軸受台金とペデスタルとの接触部などの摩耗により発生した摩耗粒子によるものと判断します。尚、若干、メタルの摩耗も発生していますが、現在のところ、使用可能な状態にあると判断します。但し、今後、フレッティングにより発生した赤錆が軸受摺動面に噛み込み摩耗が進行する場合がありますので、可能であれば、軸受油槽内の洗浄及び濾過を実施することを推奨します。また、油槽内の洗浄や濾過が実施できない場合は、ヶ月以内に分析を実施し、摩耗の進行状況を確認することが必要です。これらのことは以下の分析結果から判断しました。を示す粘度、水分、全酸価、IR、RBOTの各データが良好である。計数汚染度がNAS級以上、重量汚染度がmg/mlと何れも当社推奨の管理限界値を超えている。SOAP／D-SOAPで鉄が多く検出されている。フェログラフィーのIs値がの乗と高く、観察された摩耗粒子がフレッティングにより発生した赤錆が支配的である。
報告№105-6050 報告№105-4561 | 分析№105-01529 分析№105-02718・2719・2873 | 105-02718_2719_2873 | TS－投与前・浄油前TS－投与前・浄油前の試料油を分析した結果、計数汚染度がNAS級、重量汚染度が.mg/mlでした。TS－投与後・浄油中TS－投与後・浄油中の試料油を分析した結果、計数汚染度が浄油前に比較してNAS級から等級に変化はなく、重量汚染度が.mg/mlから.mg/mlに減少していました。TS－投与後・浄油後TS－投与後・浄油後の試料油を分析した結果、計数汚染度が浄油中に比較してNAS級からNAS級にランク減少しました。重量汚染度は、.mg/mlから.mg/mlに僅かに上昇しているものの、測定誤差範囲内にあり、変化がなかったと判断でき、浄油前の.mg/mlに比較して.mg/ml減少しました。以上のことから、濾過の効果は十分あったことが確認されました。又、を示す粘度、水分、全酸価、IRの各データは良好の範囲にあることから、この油は継続使用可能と判断します。尚、全酸価が.mgKOH/gと高いのは、TS－投与の影響であり、異常ではありません。
報告№103-8019 | 分析№103-00432 | 103-00432 | 精点Aを実施した結果、軸受の摩耗は平衡状態にあると考えられました。ただし、摩耗粒子の形態観察の結果から局部的に厳しい金属接触が発生していた場合に発生するシビア摩耗粒子と呼ぶ粒子が観察されていますので、夏期ピーク前に精点Bを実施し、摩耗の進行状況を確認されることを推奨します。これらのことは、計数汚染度が、NAS級とやや高く、粒子分布を詳細に見てみると～μmの大型の粒子が多く、異常摩耗の早期発見パラメータであるフェログラフィーのIs値が、.と良好の範囲にあるものの、摩耗粒子の形態観察の結果、金属接触が厳しい場合に発生するμmサイズのシビア粒子、外部から混入した砂が見られたことから判断しました。
報告№109-09094 報告№110-00627 | 分析№109-000885 分析№110-002750 | 110-002750 | は良好と判断します。尚、RBOTがminと新油値のminに比較してmin減少していました。このまま継続使用した場合、この減少傾向から限界値に到達するのは、別紙図RBOTの減少傾向に示すように年月と推定されました。残りの継続使用期間は、約年ヶ月であると予測されます。潤滑油は継続使用可能な状態にあると判断します。≪状態監視とパラメータ≫分析の目的および各分析のパラメータは以下の通りです。特性低下目的：油の分析結果から、や劣化傾向ならびに添加剤の消耗程度、残存寿命などを確認する。粘度JISK全酸価JISK赤外線吸収スペクトルJISK酸化安定度試験JISK汚染目的：油の分析結果から、砂塵あるいは水・異種油などによるや、異物混入の有無を確認する。水分JISK計数汚染度JISB重量汚染度JISB光学顕微鏡観察摩耗目的：油中の摩耗粒子を分析する事により、回転・摺動部の潤滑状態、摩耗劣化の程度、余寿命などを解析する。摩耗診断電子顕微鏡観察JISKX線マイクロアナリシス油中金属濃度）JISK≪分析結果≫特性低下粘度：良好粘度値mm/sの新油値mm/sに対する変化率は+％であり、当社推奨の管理限界値±％以内に留まっています。全酸価：良好全酸価は新油値の.mgKOH/gに比較し高くはあるものの、有機物・有機化合物試験の結果で油劣化の兆候を示すカルボン酸の吸収が見られないことから、問題は無いと判断します。赤外線吸収スペクトル：良好酸化安定度試験：良好酸化安定度試験の結果、数値minは当社推奨の管理限界値min以上に留まっており、現時点での使用は可能と判断します。汚染水分：良好水分値ppmは当社推奨の管理限界値以内に留まっています。計数汚染度：今回は実施していません。重量汚染度：今回は実施していません。光学顕微鏡観察：今回は実施していません。摩耗摩耗診断電子顕微鏡観察・X線マイクロアナリシス：今回は実施していません。油中金属濃度：今回は実施していません。
報告№109-09136 報告№110-00812 | 分析№109-001160 分析№110-003829 | 110-003829 | 軸受および潤滑油は継続使用可能な状態にあると判断します。本試料油は、油中粒子などの固形物は沈降して低濃度の部分を採油していると思われます。低濃度の部分を採油した場合、潤滑状態に異常が発生していても見落としてしまう可能性があります。今後の採油は、極力運転中もしくは停止直後の油槽中層部から実施されることを推奨します
報告№108-0030 報告№108-0030 | 分析№108-00145 分析№108-00151 | 108-00151 | 、汚染度、軸受の潤滑状態を確認する。今回の採油は、対象設備の停止中に排油口から実施しているため、油循環中に採油した場合に比較し、油中粒子の沈降の影響を受け、分析データが高濃度に出る可能性があります。今回の分析は以上のことを踏まえて結果を検討しました。分析の結果、計数汚染度はNAS級と当社推奨の管理限界値に到達しており、また、異常摩耗の早期発見パラメータであるフェログラフィーのIs値が高いの乗となっていました。摩耗粒子の形態観察の結果、疲労摩耗粒子多く観察され、フィルタ表面の異物を観察した結果、金属片、鉄錆、砂等が多く観察されました。更にSOAP／D－SOAPで鉄が検出されたことから、汚染度が高い要因は、摩耗と採油の影響によるものと考えられました。今回の採油は対象設備の停止中に排油口から採油を実施しているため、これらの異物は、排油口配管内部に残留していた汚染物が検出された可能性が高いと思われます。観察された摩耗粒子の形態は、疲労摩耗であり、今後、更に摩耗が進行し、転がり軸受の寿命の指標となるフレーキングに進展することが懸念されるため、運転再開後ヶ月以内に再度分析を実施し、潤滑状態を確認することを推奨します。一方、を示す粘度、水分、全酸価、IRの各データは良好の範囲にあることから、この油は継続使用可能と判断します。尚、上述しましたように、今回の採油は停止中の採油であるため、運転中の採油に比較して染度は高目に出ている可能性があります。次回採油のタイミングは、粒子の沈降の影響を極力抑え、油中粒子が均一な分散状態に近い状態で採油が実施できるように、対象設備の運転中、または停止直後に採油を実施されることを推奨します。
報告№107-0366 報告№109-09247 | 分析№107-01900 分析№109-001738 | 109-001738 | 濾過前の試料油を分析した結果、計数汚染度が前回のNAS級から、今回NAS級に約ヶ月でランク増加していました。摩耗粒子の形態観察およびフィルタ表面の異物観察で鉄錆等が観察されたため、汚染度および鉄濃度が増加した要因は、摩耗による粒子の増加ではなく、外部から混入したと思われる異物によるものと考えられます。但し、異物の混入はありましたが、潤滑異常の早期発見パラメータである摩耗過酷度を示すIs値がのマイナス乗と非常に良好の範囲にあることから、潤滑状態は正常な状態にあると判断します。
報告№109-09501 報告№109-09501 | 分析№109-003128 分析№109-003128 | 109-003128 | ・グリースの物理的性状有機物・有機化合物を分析する赤外線吸収スペクトル分析の結果、検出されたピークには新グリースと異なるピークが検出されました。・摩耗状態粒子の観察結果から、μm以下の鉄系摩耗粒子が比較的多く観察され、転がり軸受寿命の指標としている摩耗粒子が観察されなかったことから、フレーキングは発生していないと判断できます。結論軸受は継続使用可能な状態にあるものの、グリースは以下の対策が必要です。グリース名が違うか、或いは、異種グリースが混入した可能性が考えられますので、グリース名、異種グリース混入の可能性を確認する必要があります。≪状態監視とパラメータ≫分析の目的および各分析のパラメータは以下の通りです。特性低下目的：グリースの分析結果から、グリースの物理的性状や劣化傾向などを確認する。全酸価JISK赤外線吸収スペクトルJISKちょう度JISK滴点JISK摩耗目的：グリース中の摩耗粒子を分析する事により、回転・摺動部の潤滑状態、摩耗劣化の程度、余寿命などを解析する。摩耗診断電子顕微鏡観察JISKX線マイクロアナリシス油中金属濃度）JISK≪分析結果≫特性低下全酸価：良好全酸価.mgKOH/gは新油値の.mgKOH/g以内にあることから問題は無いと判断します。赤外線吸収スペクトル：良好ちょう度：良好ちょう度値と当社推奨の管理限界値であるから以内に留まっています。滴点：良好滴点はと新油値のに比較し高いものの問題は無いと判断します。摩耗摩耗診断：良好摩耗診断の結果、μm以下の鉄系摩耗粒子が比較的多く観察されました。油中金属濃度：良好油中金属濃度の結果、鉄が検出されませんでした。油中金属濃度：良好油中金属濃度の結果、鉄が検出されませんでした。
報告№109-09136 報告№113-00512 | 分析№109-001160 分析№113-002142 | 113-002142 | 潤滑油は継続使用可能な状態にあると判断します。本試料油の添加剤は、一般に、タービン油に比較して極圧添加剤や摩耗防止剤などの濃度が高く、この影響でRBOT試験の結果が変動する傾向があります。そのため、タービン油と同等の精度でギヤ油を評価するには、RBOTの結果に加え、粘度、全酸価、IRなどのデータに基づき総合的に判断することが必要です。前回同様に粘度、全酸価、IR、RBOTの各データは正常であることから、潤滑は良好と判断します。尚、別紙RBOTの減少傾向から油の余寿命を求めた結果、対象の潤滑油は直近の更油から起算して年月まで使用可能であると推定できます。前回同様に水分は良好と判断します。
報告№109-09136 報告№112-00485 | 分析№109-001160 分析№112-002019 | 112-002019 | 潤滑油および軸受は継続使用可能な状態にあると判断します。はフェログラフィーおよびSOAP／D-SOAPの結果から総合的に判断した結果、正常な状態にあると考えられます。フェログラフィー【定量分析：Is値】Is値は異常摩耗の早期発見パラメータのつで、摩耗粒子を定量化するために用います。前回に比較してIs値は-.から.と良好の範囲にあり、低い値でした。フェログラフィー【定性分析：摩耗粒子および摩耗形態観察】分析結果から比較的多く観察された粒子は、以下の通りでした。正常な摩耗粒子・潤滑状態が正常なマイルド摩耗により発生。Iカップリング発光分光分析【SOAP／D-SOAP】検出された金属元素から発生箇所を推定すると、以下の通りでした。鉄、錫・軸受等バリウム・添加剤カルシウム、ナトリウム・外部混入異物計数汚染度は、前回に比較してNAS級からNAS級にランク低下し、重量汚染度は.mg/mlから.mg/mlに減少し、良好でした。．前回同様に粘度、水分、酸価、IR、RBOTの各データは良好でした。分析結果は良好と判断します。粘度粘度はmm/sと新油値mm/sに比較して、粘度変化率は+.％で、当社推奨の管理限界値である±％以内にあり、良好と判断します。水分はppmと当社推奨の管理限界値の以下であり、良好と判断します。酸価は.mgKOH/gと新油値.mgKOH/g以下にあり、良好と判断します。IRIRの結果、油劣化の兆候を示すカルボン酸の吸収が確認されていないことから、良好と判断します。RBOTRBOTはminと当社推奨の管理限界値のmin以上であり、良好と判断します。は良好と判断します。計数汚染度計数汚染度はNAS級と当社推奨の管理限界値のNAS級以下であり、良好と判断します。重量汚染度は.mg/mlと当社推奨の管理限界値のmg/ml以下であり、良好と判断します。は正常と判断します。SOAPSOAPの結果、鉄がppm、油の添加剤成分であるバリウムがppm検出されました。D－SOAPD-SOAPの結果、鉄が、軸受の摩耗を示す錫が、油の添加剤成分であるバリウムが、外部から混入したと思われるカルシウム、ナトリウムが共に検出されました。フェログラフィー異常摩耗の早期発見パラメータであるフェログラフィーのIs値が.と良好の範囲にあり、摩耗状態は正常と判断します。
報告№107-4545 報告№109-09146 | 分析№107-02185 分析№109-001217 | 109-001217 | トライボ診断の結果、全てのデータが良好であることから、この油は継続使用可能と判断します。は良好と判断します。粘度は良好。粘度は.mm/sと新油値mm/sに比較して、粘度変化率は-.％で、当社推奨の管理限界値である±％以内にあり、良好と判断します。粘度はmm/sとなっています。粘度はmm/sとなっています。粘度指数はとなっています。粘度指数はとなっています。水分は良好。水分は.ppmと当社推奨の管理限界値の以下であり、良好と判断します。全酸価は良好。全酸価は.mgKOH/gと新油値.mgKOH/g以内にあり、良好と判断します。
報告№109-09094 報告№109-09094 | 分析№109-000918 分析№109-000918 | 109-000918_100127 | 分析の結果、全てのデータが良好である事から、このグリースは継続使用可能と判断します。≪状態監視とパラメータ≫分析の目的および各分析のパラメータは以下の通りです。特性低下目的：グリースの分析結果から、グリースの物理的性状や劣化傾向などを確認する。全酸価JISK赤外線吸収スペクトルJISKちょう度JISK滴点JISK摩耗目的：グリース中の摩耗粒子を分析する事により、回転・摺動部の潤滑状態、摩耗劣化の程度、余寿命などを解析する。摩耗診断電子顕微鏡観察JISKX線マイクロアナリシス油中金属濃度）JISK≪分析結果≫特性低下全酸価：良好全酸価mgKOH/gは新油値の.mgKOH/gに比較し高くはあるものの、有機物・有機化合物試験の結果で油劣化の兆候を示すカルボン酸の吸収が見られないことから問題は無いと判断します。赤外線吸収スペクトル：良好ちょう度：良好ちょう度値と当社推奨の管理限界値であるから以内に留まっています。滴点：良好滴点はと新油値のに比較し大きな変化はないことから問題は無いと判断します。摩耗摩耗診断電子顕微鏡観察・X線マイクロアナリシス：今回は実施していません。油中金属濃度：今回は実施していません。
報告№109-09136 報告№110-00029 | 分析№109-001160 分析№110-000094 | 110-000094 | 結論軸受の温度が上昇した原因は、以下の三つの原因が混在したものと思われます。油の劣化により粘度が上昇し、油の内部抵抗が上昇したことにより油温が上昇し、油内部で発生した熱が軸受に伝播し検出された約μmの振幅をもつオイルホワール現象が発生し、この振動による圧縮熱の影響で発熱し、軸受に伝播した振幅が増大したことで主軸と軸受に局部的な接触による摩擦熱が発生し軸受に伝播し検出された大至急更油が必要と判断します。更油の際には、軸受油槽内部を十分にフラッシングすることを推奨します。軸受は摩耗深さが軽微であることから、継続使用可能な状態にあると思われますが、劣化油により台金表面が腐食している可能性がありますので、十分に洗浄および手入れされることを併せて推奨します。また、水分の増加は油の劣化に伴い増加した可能性がありますが、念のため、冷却水や結露水などの混入の可能性について確認されることを推奨します。なお、現場で簡易的に使用するコンタミキットやビスゲージは、測定者による結果のバラツキが大きく、今回の原因の一つとなっている粘度上昇は把握しにくいと思われますので、分析周期についての検討を推奨します。
報告№108-4537 報告№108-4537 | 分析№108-03729 分析№108-03731 | 108-03731 | 現在の機器の潤滑状態を確認する。分析の結果、異常摩耗の早期発見パラメータであるフェログラフィーのIs値がの乗とやや高い事がわかりました。分析により観察された摩耗粒子は、異物の噛み込みなどで発生する切削粒子金属接触が厳しい場合に発生するシビア粒子転がり軌道面、転動面の疲労で発生する疲労摩耗粒子で、切削摩耗、凝着摩耗、疲労摩耗のつの摩耗形態が混在していたことが分かりました。中でも、転がり軸受における切削摩耗は、異物の噛み込みにより発生した傷が起点となって軸受寿命の指標となるフレーキングに進展しやすく、軸受寿命を分の程度に低下させることもあるため、本機のように回転数がrpmと中速機の場合は摩耗進行に注意が必要です。対策切削摩耗は、異物混入が原因であるため、最良の対策は更油ですが、更油に際しては、油槽内を洗浄するとともに、充填する潤滑油も汚染度をNAS級以下の清浄度にしてから使用することを推奨します。尚、更油により、異常な摩耗形態の発生は改善されると推定されますが、仮に、更油しても異常な摩耗傾向が継続するような場合、軸受内部での摩耗が進行し始めていると判断できます。その場合は、潤滑油の精密診断の実施に加えて振動診断の実施を推奨します。
報告№104-0190 報告№104-4542 | 分析№104-01395 分析№104-01464 | 104-01464 | 定期試験を実施した結果、SOAPで銅がppm検出されていました。この原因は以下のことが考えられます。油の添加剤成分である亜鉛系添加剤と銅が反応して溶出する。冷却用蛇管にフィンがついていた場合、振動により摩耗する。及びの現象が同時に起こる。等が考えられます。冷却蛇管が溶解、又は、摩耗している場合、蛇管にピンホールが発生することに注意が必要です。この場合、潤滑油に水分が混入しますので、水分値の増加により確認できます。更に、油中の銅濃度が以上になった場合、別添資料鉱油の酸化に対する金属触媒の影響に示すとおり油の劣化速度が加速しますので、銅濃度は以下で管理されることを推奨します。
報告№102-6030 | 分析№102-00457 | 102-00457 | 本試料は、主機停止後時間分後に油槽中層部から採油を実施しており、油中の粒子が沈降し、粒子濃度の若干低い部分を採取している可能性があります。このことを考慮して、本分析データを解析しました。回目の初期試験を実施した結果、前回に比較して、粒子数の変化を見ると、～μmサイズが.倍、～μmサイズが.倍、～μmサイズが.倍と各レンジ減少しており、摩耗は安定していると判断します。尚、フェログラフィーの摩耗粒子形態観察の結果、摩擦熱が高い場合に発生するフリクションポリマが多く見られており、局部的に高圧、高温となっている箇所が発生していると考えられます。一般に、フリクションポリマが見られる場合、軸受の摺動面ギャップが狭くなっている箇所、或いは、場所が存在することが多く、場合によっては軸受温度上昇につながるケースがあります。従って、発電方向の下流側と上流側の温度データの変化に注視していただくと同時に、巡視点検時に軸受温度データの変化をチャート上で確認されることを推奨します。また、今後、油膜切れによる摩耗の進行、油劣化の進行が懸念されるため、ヶ月後に精点Aを実施し確認されることを推奨します。
報告№109-09136 報告№110-00259 | 分析№109-001160 分析№110-001003 | 110-001003_100820 | ・摩耗状態摩耗状態は、潤滑油中に含まれる金属成分とその濃度を調査し、調査の結果から評価します。金属元素と濃度の分析は、試料油を以上の高温で発光させ、その光を分光器で分光し、分光によって得られた光の強度と金属固有の波長とから元素を特定するIカップリング発光分光分析法を用います。今回の試料はギヤ油でしたが、検出された金属は、SOAPの結果表に示す通り、前回同様の鉄、鉛、銅、アンチモン、ニッケル、リン、亜鉛、カルシウム、バリウム、アルミニウム、ケイ素、ナトリウムでした。これら検出された金属元素から発生箇所を推定すると、鉄、鉛、銅、アンチモン、ニッケル・ギヤ歯面、軸受等リン・オイル添加剤亜鉛、カルシウム、バリウム、アルミニウム、ケイ素、ナトリウム・外部混入異物であると思われます。このうち、機械部品が摩耗したと思われる元素はのグループです。検出された金属の粒子は、潤滑状態が正常な場合に発生するマイルド摩耗粒子、繰返し応力を受けて発生する疲労摩耗粒子、金属潤滑部が局部的に油膜切れを起して発生するシビア粒子、異物の噛み込みなどで発生する切削粒子、局部的に高圧・高温となる場合に発生するフリクションポリマであったことから、潤滑部では、疲労による疲労摩耗、異物による切削摩耗、油膜破断による凝着摩耗が発生しており、発生している摩耗形態も前回同様変化はないことが分かりました。この摩耗状態は、異常摩耗の早期発見パラメータであるフェログラフィーのIs値であらわされますが、Is値が前回のの乗から今回の乗にヶ月で桁上昇していました。・フリクションポリマフリクションポリマは、潤滑油がギヤ歯面や軸受軌道面で高圧下に押し込められ高圧状態になると同時に、圧縮熱も発生して高温状態になります。その結果、潤滑油が重合して発生することが知られています。そのため、高圧高温状態の解消がなされなければ、潤滑油は劣化する場合があります。・汚染度計数汚染度は当社推奨の管理限界値を超えていました。フィルタ表面の異物観察で茶褐色の粘ちょう物、金属片、鉄錆、砂等が観察されたことから、汚染度が高い要因は、摩耗、スラッジと外部混入異物の影響と思われます。・前回同様に粘度、水分、全酸価、IRの各データは良好でした。ギヤおよび軸受、潤滑油は継続使用可能な状態にあるものの、摩耗の進行が懸念されるため以下の対策が必要です。異常摩耗の早期発見パラメータであるIs値の上昇傾向から、管理目安に到達する時期を予測しようとしたところ、今回の採油が機器停止直後に実施されていたに対して、前回が機器停止中に実施されていたため、採油条件が前回と今回に相違があり分析データを比較することが適当ではないと思われました。そこで、今回分析データと、今回と採油条件が同じで、今回までに更油、新油の補充、濾過を実施していない前々回の分析データから到達時期を確認しました。その結果、別紙の表および図の通り管理目安到達時期は年後と推測されました。継続使用可能な状態にあるものの、今後、摩耗状態の監視および油の劣化の有無を確認するため引き続き定期分析実施を推奨いたします。尚、トライボ診断では、バックラッシの増加量を分析結果から計算できますので、構造が確認できる図面、歯形、モジュール、歯幅、歯数、回転数をお知らせ下さい。計算結果をご報告いたします。
報告№109-09146 報告№109-09146 | 分析№109-001210 分析№109-001210 | 109-001210 | 泡立ち試験の結果は、-と新油値が-であるのに比較して高い値となっていたいことから消泡性能が低下していることが分かりました。消泡性の性能が低下していることが確認されたことから、今後の使用状況によっては油の酸化劣化が進行したり、ギヤ歯面およびベアリング軌道面で油膜切れが発生したりする場合があるため、消泡剤の添加による消泡性能の改善など何らかの対応が必要になると思われます。尚、を示す粘度、水分、全酸価の各データは、全てが良好の範囲あることから消泡性能の改善により継続使用が可能と判断します。消泡性能の改善は、添加する消泡剤の効果をテストにより確認する必要がありますので、必要な場合は当社営業担当者までお知らせ下さい。機器の潤滑状態潤滑状態の異常の早期発見パラメータである潤滑状態指数は、の乗と濾過設備のない機器であれば正常な潤滑状態にあると判断できます。当該機の潤滑系は、油中汚染粒子を濾過するフィルタが設置されているため、別紙インライン・オフラインフィルタの影響に示すとおり、潤滑状態が異常となり大型の摩耗粒子が発生したとしても発生した粒子の大部分が捕捉されてしまい、結果として正常な潤滑状態にあると誤認してしまう可能性があります。そのため、フィルタの影響を考慮に入れLCインデックスを求めたところ、その結果は摩耗がやや厳しい状態に分類されるの乗領域となりました。計算により求めたLCインデックスがこの値であれば、ギヤおよび転がり軸受の継続続使用は可能と思われます。但し、LCインデックスが前回ののマイナス乗から今回へと潤滑状態の厳しさが桁上昇し摩耗の進行が懸念されました。今後の状態変化を把握するためヶ月後に再度分析を実施し、疲労摩耗の進行状況を確認することを推奨します。泡立ち試験の結果、消泡性能が低下していることが確認されています。粘度は良好。粘度は.mm/sと新油値mm/sに比較して、粘度変化率は+.％で、当社推奨の管理限界値である±％以内にあり、良好と判断します。粘度はmm/sとなっています。粘度はmm/sとなっています。粘度指数はとなっています。粘度指数はとなっています。泡立ち試験は-となっています。泡立ち試験は-と新油に比較して高い値となっています。消泡性能が低下していることが確認されています。水分は良好。水分は.ppmと当社推奨の管理限界値の以下であり、良好と判断します。全酸価は良好。全酸価は.mgKOH/gと新油値.mgKOH/gに比較して高いものの、IRの結果で油劣化の兆候を示すカルボン酸の吸収が確認されていないことから、良好と判断します。機器の潤滑状態精密な濾過設備がない機器であれば、潤滑状態指数は正常の範囲にあると判断します。潤滑状態指数は正常の範囲にあると判断します。異常摩耗の早期発見パラメータである潤滑状態指数がの乗と精密な濾過設備がない機器であれば、潤滑状態指数は正常の範囲にあると判断します。
報告№101-0175 | 分析№101-01525 | 101-01525 | 本試験は、減速機付近で異音が発生しているため、その異音の発生原因を潤滑油の分析結果から検討することを目的としました。分析の結果、計数汚染度がNAS級以上と当社推奨の管理基準値のNAS級を超えていました。フェログラフィーの結果、摩耗の過酷度を示すIs値がの乗とやや高い値を示しており、汚染の要因は摩耗により発生した摩耗粒子によるものと考えられました。摩耗粒子の形態観察の結果、ギヤ歯面や減速機内のベアリング転動面の疲労摩耗により発生した粒子が多く見られることから、ギヤ歯面やベアリング転動面で転がり疲労が発生しているものと考えられました。以上のことから、減速機付近で発生している異音は、ギヤ歯面やベアリング転動面に発生している疲労摩耗によるものと考えられました。異音が発生する振動レベルに到達しており、今後、加速的に摩耗が進行することが懸念されるため、至急再分析を実施し、疲労摩耗の進行状況を確認されると共に、振動監視の周期を短縮して下さい。尚、振動測定の加速度が．Gを超えているようであれば、ベアリグの交換が必要となります。
報告№108-5071 報告№110-00397 | 分析№108-02721 分析№110-001822 | 110-001822 | 潤滑油は継続続使用可能な状態にあるものの、今後は障害予防を目的に以下の対策を推奨します。追加分析消泡性能が低下した場合、ギヤ歯面での油膜形成に影響が出て摩耗の発生が進展することがあります。今後は消泡性能低下の影響により摩耗が進展する可能性がありますので、フェログラフィーおよびSOAPを追加することを推奨します。分析周期の短縮今後、全酸価の上昇が予測されますので、同様に分析周期を短縮して傾向監視を強化することを併せて推奨します。分析結果全酸価が上昇していました。泡立ち試験の結果、消泡性能が低下していることが確認されました。粘度粘度はmm/sと新油値mm/sに比較して、粘度変化率は-.％で、当社推奨の管理限界値である±％以内にあり、良好と判断します。泡立ち試験泡立ち試験は-と新油に比較して高い値でした。水分はppmと当社推奨の管理限界値の以下であり、良好と判断します。全酸価全酸価は.mgKOH/gと新油値.mgKOH/gに比較して高いものの、IRの結果で油劣化の兆候を示すカルボン酸の吸収が確認されていないことから、良好と判断します。
報告№109-09505 報告№110-00458 | 分析№109-003152 分析№110-002070 | 110-002070 | 汚染度、潤滑状態は良好でした。本軸受は継続使用可能な状態にあると判断します。は良好と判断します。計数汚染度計数汚染度はNAS級と当社推奨の管理限界値のNAS級以内にあり、良好と判断します。重量汚染度は.mg/mlと当社推奨の管理限界値のmg/ml以内にあり、良好と判断します。機器の潤滑状態機器の潤滑状態は正常と判断します。SOAPSOAPの結果、摩耗により発生する錫、油の添加剤成分であるリンが検出されました。D－SOAPD－SOAPの結果、摩耗により発生する銅が検出されました。フェログラフィー異常摩耗の早期発見パラメータであるフェログラフィーのIs値がのマイナス乗と良好の範囲にあることから、潤滑状態は正常と判断します。
報告№109-6502 報告№109-6502 | 分析№109-00012 分析№109-00012 | 109-00012 | 機器の潤滑状態および精点Aを実施し、前回データと照合した結果、油中摩耗粒子の増加が確認されています。油中の粒子濃度は、油膜破断による発生や、油槽内などでの沈降が均衡したところで一定、いわゆる平衡状態になりますが、このバランスが崩れると増加する場合と減少する場合とに分かれます。増加した場合は、発生と減少の均衡が崩れ、摩耗の発生や外部混入が始まったことを示し、またこれとは反対に、減少した場合は発生量が減少しているか、或いは、減少量が大きくなっていることを示し、特に減少は、汚染状態や潤滑状態が良好であることを示唆しています。本設備の場合、監視している粒子サイズを捕捉するフィルタ類の設置はなく、これによる減少はありませんので、油中粒子の増加は、鉄錆や砂の混入と摩耗が発生していると考えられます。今後、さらに摩耗が進行し汚染度が増加した場合、バルブ類の動作障害やフィルタおよびストレーナの目詰まり等が発生することが懸念されるため、夏期ピーク前に精点Bを実施し、汚染度および摩耗の進行状況を確認されることを推奨します。これらのことは、前回に比較して、計数汚染度はランク増加し、D-SOAPの鉄濃度が増加したこと異常摩耗の早期発見パラメータであるフェログラフィーのIs値がのマイナス乗と良好の範囲にあるものの、摩耗粒子の形態観察の結果、金属接触が厳しい場合に発生するシビア粒子、外部から混入した鉄錆や砂がやや多く観察されたこと以上のことから判断しています。潤滑油の基本特性潤滑油の基本特性は、良好の範囲にあることから継続使用可能と判断します。
報告№101-0166 | 分析№101-01376 | 101-01376 | 分析の結果、計数汚染度、重量汚染度を除く項目は良好でした。計数汚染度がNAS級、重量汚染度が.mg/mlといずれも高い値でした。汚染の要因は、摩耗粒子、外部混入物、油の反応生成物等が考えられますが、今回分析結果からは、それらのいずれも検出されておりません。試料油を濾過したフィルタの表面を詳細にみると半透明の白色の物質が極うすく捕捉されているのが確認されました。更に、SOAPの結果、ケイ素がppm検出されていることから、この半透明の白色の物質は、油の添加剤成分である消泡剤やシリコングリースの混入の可能性が考えられました。消泡剤は通常の濃度では、重量汚染度で.mg/mlも検出されることはなく、この場合消泡剤が攪拌がうまく出来ず採油時に濃度の高い部分を採取した。消泡剤濃度がもともと高かった。等が考えられます。又、シリコングリース混入の可能性もありますので混入した可能性がないかについてご確認ください。尚、フェログラフィー、SOAP／D－SOAPの各データは良好であることから、潤滑状態は良好と判断します。
報告№108-6005 報告№108-6509 | 分析№108-00106 分析№108-00195 | 108-00195 | 今回の採油は、対象設備の停止中にドレンバルブから実施しているため、油循環中に採油した場合に比較し、油中粒子の沈降の影響を受け、分析データが高濃度に出る可能性があります。今回の分析は以上のことを踏まえて結果を検討しました。分析の結果、異常摩耗の早期発見パラメータであるフェログラフィーのIs値がやや高いの乗となっていました。摩耗粒子の形態観察およびフィルタ写真で鉄錆、砂等が多く観察されたことから、Is値が高い要因は、外部混入異物の影響と考えられました。今回の採油は対象設備の停止中にドレンバルブから採油を実施しているため、これらの異物は、ドレンバルブ配管内部に残留していた汚染物が検出された可能性が高いと思われます。観察された摩耗粒子は、正常な潤滑状態下で発生した摩耗粒子が支配的であることから、対象設備の潤滑状態は正常な状態にあると判断します。一方、油の基本特性を示す粘度、水分、全酸価、IRの各データは、全て良好の範囲にあり、この油は継続使用可能と判断します。尚、上述しましたように、今回の採油は停止中の採油であるため、循環中の採油に比較してデータが高目に出る可能性があり、運転中の採油であったなら今回データより低い値になることが考えられます。次回採油は、粒子の沈降の影響を極力抑え、油中粒子が均一な分散状態に近い状態で採油が実施できるように、対象設備の運転中、または停止直後に採油を実施されることを推奨します。
報告№109-09249 報告№110-00306 | 分析№109-001747 分析№110-001356 | 110-001356 | 油中金属の分析は、試料油を以上の高温で発光させた光を分光器で分光し、金属固有の波長から元素を特定するとともに、光の強度から濃度を求めるIカップリング発光分光分析法を用います。また摩耗状態は、SOAP法により求めた金属成分と濃度に、フェログラフィー法による早期発見パラメータであるIs値と摩耗粒子分析とを加味し、さらに摩耗粒子の形態により摩擦面で発生している摩耗機構を推定して総合的に判断します。Iカップリング発光分光分析供試のディーゼルエンジン油を分析した結果、検出された金属は油中金属元素の結果表に示すように、鉄、鉛、銅、ニッケル、リン、亜鉛、カルシウム、アルミニウム、ナトリウム、マグネシウム、ホウ素でした。これら検出された金属元素から発生箇所を推定すると、鉄、鉛、銅、ニッケル・軸受等リン、亜鉛、カルシウム・オイル添加剤アルミニウム、ナトリウム、マグネシウム、ホウ素・外部混入異物であると思われます。このうち、機械部品が摩耗したと思われる元素はのグループです。フェログラフィー摩耗粒子分析結果から観察された粒子は、潤滑状態が正常な場合に発生する摩耗粒子異物の切削作用で発生する切削粒子金属潤滑部が局部的に油膜切れを起して発生する銅系シビア粒子でした。潤滑状態と摩耗形態異常摩耗の早期発見パラメータとして摩耗粒子を定量化して評価するフェログラフィーのIs値は、潤滑状態がやや厳しいの乗となっていました。摩耗粒子の観察結果から潤滑部では正常な潤滑状態であるマイルド摩耗、異物による切削摩耗、そしてやや厳しい摩耗形態の凝着摩耗が発生していることが分かりました。・切削摩耗転がり軸受に切削摩耗が発生している場合、軸受の寿命が分の程度に低下することが知られており、定期的なトライボ診断による状態監視が必要と考えます。また、切削摩耗発生の原因となる混入異物が残留している場合、この異物により切削摩耗が継続して発生する可能性があります。・銅を使用した箇所の摩耗銅を使用した箇所が摩耗していることが確認されました。転がり軸受の型番が不明であるため、保持器に銅合金が使用されているか確認することは出来ませんでしたが、仮に保持器で使用されていた場合、保持器の摩耗が進行することで転動体とのギャップが大きくなると共に振動が増大し、摩耗の進行につながることが懸念されます。水分は良好でした。粘度、全塩基価、酸化安定度、有機物・有機化合物の各データは良好でした。潤滑油および軸受は継続使用可能な状態にあるものの、以下の対策が必要です。定期的な分析今後、摩耗の進行を監視するため、定期的に分析を実施することを推奨します。分析結果特性低下特性低下に係るパラメータの分析結果は良好と判断します。粘度粘度は.mm/sと新油値.mm/sに対する粘度変化率は+％で、当社推奨の管理限界値である±％以内にあり、良好と判断します。全塩基価全塩基価はmgKOH/gであり、当社推奨の管理限界値のmgKOH/g以上にあることから良好と判断します。酸化安定度酸化安定度はminであり、当社推奨の管理限界値のmin以上であることから良好と判断します。有機物・有機化合物有機物・有機化合物は、IRチャートによる新油分析値との比較の結果、cm-付近に劣化の兆候を示すカルボン酸の吸収が確認されていないことから、良好と判断します。色相はLであり、新油値のLに比較して大きな変化はないことから、良好と判断します。汚染に係るパラメータの分析結果は、水分は良好でした。水分はppmであり、当社推奨の管理限界値の以内にあり、良好と判断します。汚染粒子数はNAS級以上でした。汚染度物重量はmg/mlでした。摩耗フェログラフィーによる摩耗粒子の観察の結果、潤滑状態が正常な場合に発生する摩耗粒子、異物の切削作用で発生する切削粒子、金属潤滑部が局部的に油膜切れを起して発生する銅系シビア粒子が比較的多く観察されました。異常摩耗の早期発見パラメータであるフェログラフィーのIs値がの乗とやや高く、摩耗粒子の形態観察の結果、潤滑状態が正常な場合に発生する摩耗粒子、異物の切削作用で発生する切削粒子、金属潤滑部が局部的に油膜切れを起して発生する銅系シビア粒子が比較的多く観察されました。金属濃度SOAP法により金属濃度を測定した結果、潤滑箇所で発生する金属接触によって検出される鉄がppm、鉛がppm、ニッケルが、油の添加剤成分であるリンがppm、亜鉛がppm、カルシウムがppm、外部から混入したと思われるナトリウムがppm、ホウ素がppm検出されました。金属濃度酸溶解法により金属濃度を測定した結果、潤滑箇所で発生する金属接触によって検出される鉄が、銅が、油の添加剤成分であるリン、亜鉛が、カルシウムがppm、外部から混入したと思われるアルミニウムが、マグネシウムが検出されました。
報告№103-4529 | 分析№103-01302 | 103-01302 | 分析の結果、油の劣化が確認されたため、至急更油が必要と判断します。又、ヶ月以内に更油ができない場合は、再度分析を実施し、摩耗の進行状況を確認されることを推奨します。これらのことは、全酸価が.mgKOH/gと当社推奨の管理限界値を大きく超え、IRの結果、油劣化の兆候を示すカルボン酸の吸収が見られました。ことから判断しました。尚、劣化した油を継続使用した場合、酸成分により軸受表面が腐食摩耗の影響を受け、軸受機能に影響が出る場合があります。他電力会社では、.mgKOH/gを超えて使用したため、軸受を全て取り替えた例もありますので、至急更油を検討ください。
報告№109-09136 報告№111-00168 | 分析№109-001160 分析№111-000885 | 111-000885 | 摩耗状態D－SOAPの鉄が、前回から今回に増加し、異常摩耗の早期発見パラメータであるフェログラフィーのIs値がの乗からの乗に桁上昇しました。汚染度前回に比較して重量汚染度が.mg/mlから.mg/mlに減少したものの、計数汚染度はNAS級からNAS級にランク増加し、当社推奨の管理限界値に到達しました。
|  | 100-00821 | が、鉄が、銅が検出されており、汚染要因は油のスラッジと摩耗粒子によるものと考えられた。重量汚染度がmgを超えた場合、この影響によりバルブ類の動作障害を起こす可能性が高く、障害予防措置として除去する必要があると判断する。尚、スラッジは、SOAP及びD－SOAPにより亜鉛が検出されている事から、亜鉛系添加剤の劣化によるものと考えられたが、エッソテレッソには亜鉛が含まれておらず、異種油の混入があった可能性がある。運開前に使用していた油種等の影響も考えられるため、運開前の使用油種、或いは、フラッシング油に使用した油種の確認をお願いします。スラッジの影響を無害化する対策は、貴管内でも実績のある当社製清浄分散剤TS－投与有効であり、これによりスラッジを溶解・分散した後、濾過の実施を推奨する。
報告№104-0378 報告№104-6086 | 分析№104-02669 分析№104-02905 | 104-02905 | 分析の結果、水分がppmと当社推奨の管理限界値を超えていたため、発錆予防のため至急水分除去されることを推奨します。尚、計数汚染度は、水分が高いためセンサーエラーを起こし、測定不能でした。一方、SOAPの結果、ケイ素がppm検出されました。このケイ素は、油の添加剤の消泡剤の主成分ですが、通常、消泡剤のケイ素は～程度ですので、今回検出されたケイ素は消泡剤の可能性も考えられます。ケイ素は、砂の主成分ですがフェログラフィーでは砂が多く観察されていないことから、外部から混入した砂によるものではないと思われます。シリコングリースをシール部に塗布している場合、このシリコングリースが潤滑油に混入している可能性が考えられます。以上のことから、ケイ素が検出されたのは、かの可能性があります。シリコングリースを使用している箇所があるかについてご確認下さい。
報告№109-09094 報告№109-09094 | 分析№109-000891 分析№109-000891 | 109-000891_100127 | 分析評価者：佐々木義憲保有資格：ICMLMLAⅠ設備保全技能士級ISO-準拠機械状態監視診断技術者カテゴリーⅠ分析の結果、全てのデータが良好である事から、この油は継続使用可能と判断します。≪状態監視とパラメータ≫分析の目的および各分析のパラメータは以下の通りです。特性低下目的：油の分析結果から、や劣化傾向ならびに添加剤の消耗程度、残存寿命などを確認する。粘度JISK全酸価JISK赤外線吸収スペクトルJISK酸化安定度試験JISK汚染目的：油の分析結果から、砂塵あるいは水・異種油などによるや、異物混入の有無を確認する。水分JISK計数汚染度JISB重量汚染度JISB光学顕微鏡観察摩耗目的：油中の摩耗粒子を分析する事により、回転・摺動部の潤滑状態、摩耗劣化の程度、余寿命などを解析する。摩耗診断電子顕微鏡観察JISKX線マイクロアナリシス油中金属濃度）JISK≪分析結果≫特性低下粘度：良好粘度値mm/sの新油値mm/sに対する変化率は+％であり、当社推奨の管理限界値±％以内に留まっています。全酸価：良好全酸価.mgKOH/gは新油値の.mgKOH/gに比較し高くはあるものの、有機物・有機化合物試験の結果で油劣化の兆候を示すカルボン酸の吸収が見られないことから問題は無いと判断します。赤外線吸収スペクトル：良好酸化安定度試験：良好酸化安定度試験の結果、数値minは当社推奨の管理限界値min以内に留まっており、現時点での使用は可能と判断します。汚染水分：良好水分値.ppmは当社推奨の管理限界値以内に留まっています。計数汚染度：今回は実施していません。重量汚染度：今回は実施していません。光学顕微鏡観察：今回は実施していません。摩耗摩耗診断電子顕微鏡観察・X線マイクロアナリシス：今回は実施していません。油中金属濃度：今回は実施していません。
報告№103-6094 | 分析№103-01815 | 103-01815 | 分析の結果、摩耗粒子形態観察で、外部から混入した異物が多く見られました。今回、ドレンバルブから採油を実施したため、廃油を実施しても、配管内の汚染物が除去しきれず、残っていたためと思われます。仮に、これらの異物が油中に分散していた場合、軸受摺動面に噛み込み摩耗が進行する場合がありますので、可能であれば、循環中に前回と同じ給油口から再度採油を実施し、を確認されることを推奨します。尚、給油口から採油することができない場合でも、今回と同じ採油箇所からヶ月後に再度採油・分析を実施し、汚染状況及び摩耗の進行状況を確認されることを推奨します。これらのことは、計数汚染度が、前回に比較してNAS級からNAS級にランク上昇したこと、異常摩耗の早期発見パラメータであるフェログラフィーのIs値が、と良好の範囲にあったこと、摩耗粒子形態観察で、異物の噛み込み、金属表面の微小突起により発生した切削粒子、金属接触が厳しい場合に発生するシビア粒子、外部から混入した異物が多く見られたこと、以上の分析結果から判断しました。
報告№106-0032 | 分析№106-00151 | 106-00151 | 濾過前の試料油を分析した結果、摩耗粒子形態観察で前回観察されていなかった摩擦熱が高い場合に発生する球状粒子が多く観察されました。球状粒子は、異常の兆候を示す形態のパラメータで、この摩耗粒子が発生する場合、潤滑状態に注意が必要です。球状粒子の発生原因は、一般に、溶接工事、溶接作業などによる溶接スパッタの混入、電食による発生、厳しい金属接触による摩耗、が考えられます。球状粒子の発生原因が、の溶接スパッタの混入であれば、今後増加しないと思われますが、が考えられる場合は、原因を取り除かなければ球状粒子は増加すると考えられます。これらの障害発生に対する弊害を勘案の上、予防処置としてヶ月以内に再度分析を実施し、この球状粒子の増加の有無を確認されることを推奨します。尚、念のため、主機の起動時、停止時の温度チャートから軸受温度に微妙な変化がないかを確認されることを推奨します。
報告№107-4530 報告№107-0293 | 分析№107-01164 分析№107-01555 | 107-01555 | 濾過前の試料油を分析した結果、粘度がmm/sと新油のmm/sに比較して、粘度変化率は+％で、やや不良領域にありました。現在、ISOVGからISOVGに移行しているため異常ではなく、本試料油は継続使用可能と判断します。
報告№108-0387 報告№108-0515 | 分析№108-02609 分析№108-03712 | 108-03712 | 機器の潤滑状態分析の結果、摩耗粒子の観察から本試料油中で発生している摩耗形態は、潤滑状態が正常なマイルド摩耗が支配的であることが分かりました。マイルド摩耗は、機械が正常な摩耗をしている場合に発生する、いわゆる正常摩耗です。この状態は、金属がマイルドに擦られることにより金属表面に摩耗が極めて少ない特殊な表面層が形成され、摩擦表面が平滑な状態となります。この状態が安定である限り摩耗状態は正常であり発生する摩耗粒子は少ないことが分かっています。今回観察された摩耗形態は、このマイルド摩耗が支配的であることから、現在のところ、シリンダおよびピストンリング、クランクメタル等は正常な摩耗の範囲にあり、継続使用は可能と判断します。粘度の低下粘度がmm/sと新油値のmm/sに比較して、粘度変化率は-％で、当社推奨の管理限界値である±％を超えていました。粘度低下の原因は、潤滑油中に混入した燃料油の影響などが考えられます。粘度が低下したままの運転は、軸受の油膜形成に影響が出たり、或いは、潤滑油槽内での異常燃焼の遠因となる事もありますので注意が必要です。尚、可能であれば更油を実施することが望ましいと思われます。機器の潤滑状態は良好な範囲にありますので、更油を実施した場合は、定期的に分析を実施し、機器の潤滑状態と粘度の変化に注意して管理されることを推奨します。
報告№103-0228 | 分析№103-02214 | 103-02214 | 分析の結果、軸受メタルの摩耗が確認されました。今後、更に摩耗が進行する場合があるため、ヶ月以内に再度分析を実施し、摩耗の進行状況を確認されることを推奨します。これらのことは、異常摩耗の早期発見パラメータであるフェログラフィーのIs値が、.と良好の範囲にあるものの、摩耗粒子形態観察で、ホワイトメタルが多く観察されたことD－SOAPで、メタルの主成分である錫がppm検出されたこと以上のことから判断しました。尚、軸受の使用限界を推定するために必要ですから、軸受の直径及び幅、油量、回転数をお知らせ下さい。
報告№109-09136 | 分析№109-001160 | 114-000984 | 潤滑油は継続使用可能と判断します。但し、汚染物重量が要処置領域にあり、フィルタ残渣に金属片、鉄錆、スラッジが確認されました。異物の噛み込みによる摩耗の進行や潤滑不良が懸念されます。軸受は継続使用可能な状態にあると判断します。但し、D-SOAPで鉄が検出され、累積鉄濃度が要処置領域でした。フェログラフィーのIs値が正常であり、直ちに異常となるような摩耗粒子が観察されていないことから、現状は継続使用可能と考えられるため、今後の摩耗推移を確認し、傾向監視を継続することが有効です。更油汚染物重量が要処置領域にあることから、油中の固形異物が軸受へ噛み込み、切削摩耗が進行する可能性やスラッジによる潤滑不良による摩耗の進行が懸念されるため、更油を推奨します。定期的な分析累積鉄濃度が要処置領域にあることから、定期的に分析を実施し、今後の摩耗の推移を監視することを推奨します。異常摩耗の早期発見パラメータであるのIs値は、前回のレベルからレベルに低下し良好です。但し、D-SOAPで鉄が検出され、累積鉄濃度が要処置領域にあることから、今後の摩耗推移を確認することが有用です。水分、汚染粒子数は共に良好です。但し、汚染物重量は要処置領域でした。汚染物重量汚染物重量はmg/mlと要処置領域でした。フィルタ残渣に金属片、粘ちょう物、鉄錆、砂等が観察されたことから、汚染物重量を高くしている要因は、摩耗、スラッジ、外部混入異物と思われます。．粘度、全酸価、酸化安定度、有機物・有機化合物、色相の各データは良好です。
報告№109-09136 報告№111-00180 | 分析№109-001160 分析№111-000987 | 111-000987 | 潤滑油は継続使用可能な状態にあると判断します。粘度、全酸価、IR、RBOTの各データは良好でした。尚、別紙RBOTの減少傾向から油の余寿命を求めた結果、本試料は直近の更油から起算して稼働日数が年月まで使用可能であることが分かります。水分は良好でした。
報告№108-0387 報告№108-5103 | 分析№108-02609 分析№108-03195 | 108-03195 | 負荷試験後の、汚染度、潤滑状態を確認する。分析の結果、摩耗粒子の観察から本試料油中で発生している摩耗形態は、潤滑状態が正常なマイルド摩耗と、異物の切削作用で発生する切削摩耗が混在しています。マイルド摩耗は、機械が正常な摩耗をしている場合に発生する、いわゆる正常摩耗です。この状態は、金属がマイルドに擦られることにより金属表面に摩耗が極めて少ない特殊な表面層が形成され、摩擦表面が平滑な状態となります。この状態が安定である限り摩耗状態は正常であり発生する摩耗粒子は少ないことが分かっています。今回観察された摩耗形態は、このマイルド摩耗が支配的であることから、現在のところ、シリンダおよびピストンリング、クランクメタル等は正常な摩耗の範囲にあり、継続使用は可能と判断します。尚、を示す粘度、水分、全塩基価、IRの各データは良好の範囲にあることから、この油は継続使用可能と判断します。
報告№109-09136 報告№112-00197 | 分析№109-001160 分析№112-000790 | 112-000790 | 軸受は継続使用可能な状態にあると判断します。但し、油中の汚染度が高いことから、以下の対策を推奨します。濾過油中の汚染度が高いことから、観察された摩耗粒子や異物等が軸受摺動面に噛み込み摩耗が進行することが懸念されるため、濾過を推奨します。フェログラフィーIs値は異常摩耗の早期発見パラメータのつで、摩耗粒子を定量化するために用います。今回のIs値はの乗と、潤滑状態はやや厳しいと判断できます。摩耗粒子の形態で比較的多く観察された粒子は、潤滑状態が正常な場合に発生する摩耗粒子でした。これらの摩耗粒子が観察された場合、潤滑部で発生している摩耗形態は、正常なマイルド摩耗であることが分かります。Iカップリング発光分光分析【SOAP／D－SOAP】検出された金属元素は、SOAP／D－SOAPの結果表に示すように、鉄、リン、カルシウム、バリウム、アルミニウム、ナトリウムでした。検出された金属元素から発生箇所を推定すると鉄・軸受等リン、バリウム・添加剤成分カルシウム、アルミニウム、ナトリウム・外部混入異物であると思われます。このうち、機械部品が摩耗したと思われる元素はのグループです。計数汚染度はNAS級と管理限界値に到達し、重量汚染度はmg/mlと管理限界値を超えていました。フィルタ表面の異物観察で金属片、鉄錆、砂等が比較的多く観察されたことから、汚染度が高い要因は、摩耗と外部混入異物の影響と思われます。今回、更油前にフラッシングを実施しているにもかかわらず、外部混入異物が多く観察されたことから、フラッシングが不十分であった可能性が考えられます。そのため、油槽内や配管中に摩耗粒子や異物等が残留して、汚染度が高くなっていると推定されます。
報告№109-09136 報告№113-00523 | 分析№109-001160 分析№113-002237 | 113-002237 | D－SOAPの結果、軸受メタルの主成分である錫が前回のppmからppmに増加していたことから、軸受メタルの摩耗が進行していることが確認されました。分析結果から軸受メタルの摩耗深さを、D-SOAPの結果で得られている錫濃度ppmと油量L、そして、メタル面積の約分の程度が摩耗したと仮定して求めました。その結果、メタル表面摩耗深さは約μmとなります。メタルの表面粗さを一般的なsと仮定すると、メタルの摩耗深さがメタルの表面粗さに達し、メタルの一部が鏡面状態となっていると推定されることから、今後、焼付が発生する可能性が懸念されます。計数汚染度は、前回のNAS級から等級に変化はないものの、やや高い値でした。フィルタ残渣の観察で金属片、鉄錆、砂等が観察されたことから、汚染度が高い要因は、摩耗と外部混入異物の影響と思われます。前回同様、粘度、水分、酸価、IRの各データは良好でした。
報告№106-0025 報告№106-0018 | 分析№106-00118 分析№106-00069 | 106-00069_修正20060615 | 分析の結果、計数汚染度が当社推奨の管理限界値を超えていました。摩耗粒子形態観察の結果、外部から混入した鉄錆、砂が多く観察されたことから、汚染度が高い原因は、摩耗と外部から混入した異物の影響と考えられました。今後、これらの摩耗粒子及び異物が軸受摺動面に噛み込み摩耗が進行することが懸念されるため、濾過を実施されることを推奨します。また、更油の際にも念のため濾過を実施されることを併せて推奨します。これらのことは、計数汚染度がNAS級以上と当社推奨の管理限界値を超えていたこと異常摩耗の早期発見パラメータであるフェログラフィーのIs値がと良好の範囲にあるものの、摩耗粒子形態観察の結果、金属接触が厳しい場合に発生するシビア粒子、外部から混入した鉄錆、砂が観察されたことフィルタ写真で外部から混入した鉄錆、砂が観察されたこと以上のことから判断しました。尚、濾過が実施できない場合は、今回の採油が停止中にドレン配管から実施されているため、高濃度になっている部分を採取した可能性があります。また、採油前の排油量がドレン配管分であり不足していた可能性も考えられますので、再度採油・分析を実施し、汚染状態を確認されることを推奨します。採油は、機器運転中または停止直後にドレン配管分の油量の～倍程度排油を行って実施されることを推奨します。
報告№109-09094 報告№110-00147 | 分析№109-000904 分析№110-000560 | 110-000560 | は良好と判断します。尚、RBOTがminと新油値のminに比較してmin減少していました。このまま継続使用した場合、この減少傾向から限界値に到達するのは、別紙図RBOTの減少傾向に示すように年月と推定されました。残りの継続使用期間は、約年ヶ月であると予測されます。潤滑油は継続使用可能な状態にあると判断します。≪状態監視とパラメータ≫分析の目的および各分析のパラメータは以下の通りです。特性低下目的：油の分析結果から、や劣化傾向ならびに添加剤の消耗程度、残存寿命などを確認する。粘度JISK全酸価JISK赤外線吸収スペクトルJISK酸化安定度試験JISK汚染目的：油の分析結果から、砂塵あるいは水・異種油などによるや、異物混入の有無を確認する。水分JISK計数汚染度JISB重量汚染度JISB光学顕微鏡観察摩耗目的：油中の摩耗粒子を分析する事により、回転・摺動部の潤滑状態、摩耗劣化の程度、余寿命などを解析する。摩耗診断電子顕微鏡観察JISKX線マイクロアナリシス油中金属濃度）JISK≪分析結果≫特性低下粘度：良好粘度値mm/sの新油値mm/sに対する変化率は+.％であり、当社推奨の管理限界値±％以内に留まっています。全酸価：良好全酸価は新油値の.mgKOH/gに比較し高くはあるものの、有機物・有機化合物試験の結果で油劣化の兆候を示すカルボン酸の吸収が見られないことから問題は無いと判断します。赤外線吸収スペクトル：良好酸化安定度試験：良好酸化安定度試験の結果、数値minは当社推奨の管理限界値min以上に留まっており、現時点での使用は可能と判断します。汚染水分：良好水分値ppmは当社推奨の管理限界値以内に留まっています。計数汚染度：今回は実施していません。重量汚染度：今回は実施していません。光学顕微鏡観察：今回は実施していません。摩耗摩耗診断電子顕微鏡観察・X線マイクロアナリシス：今回は実施していません。油中金属濃度：今回は実施していません。
報告№109-09438 報告№109-09438 | 分析№109-002753 分析№109-002753 | 109-002753 | 結論フレーキングに進展することが懸念されるため、定期的に分析を実施し、フレーキング発生の有無を確認されることを推奨します。また、グリースの軟化が確認されたことから、漏洩や油膜切れなどが起こり、それにより軸受軌道面で損傷が発生することが懸念されるため、交換されることを推奨します。尚、報告書の管理表中に示しているSOAP／D-SOAPは、グリース潤滑の場合、摩耗粒子が均一に分散していないため、測定値が大きく変動することがありますので参考値としてお考え下さい。グリースのちょう度は当社推奨の管理上限値を超えていました。ちょう度ちょう度はと当社推奨の管理上限値を僅かに超えていたことから、軟化していることが分かりました。滴点滴点はと新グリース値に比較して大きな変化はなく、良好と判断します。水分はppmと新グリース値以内にあり、良好と判断します。全酸価全酸価は.mgKOH/gと新グリース値.mgKOH/g以内にあり、良好と判断します。IRIRの結果、油劣化の兆候を示すカルボン酸の吸収が確認されず、且つ、新グリースのスペクトルパターンとほぼ一致していることから、良好と判断します。軸受の潤滑状態SOAP／D－SOAPで鉄およびクロムが検出されました。SOAPSOAPの結果、鉄およびクロムが検出されました。D－SOAPD－SOAPの結果、鉄およびクロムが検出されました。フェログラフィー摩耗粒子の形態観察の結果、μm以下の鉄系摩耗粒子が観察されました。
報告№109-09249 報告№111-00162 | 分析№109-001747 分析№111-000800 | 111-000800_date110920 | 潤滑油は継続使用可能な状態であり、また運転中における潤滑状態も正常であったものと判断します。本試料油は、汚染や摩耗に関するデータが異常として出やすいドレンプラグから採油されたにもかかわらず、分析結果の全ての分析項目の値が当社推奨の管理基準値を満たしており、新油分析値との比較結果も問題となる値はありませんでした。分析結果特性低下特性低下に係るパラメータの分析結果は良好と判断します。粘度粘度は.mm/sと新油値.mm/sに対する粘度変化率は+％で、当社推奨の管理限界値である±％以内にあり、良好と判断します。全酸価添加タービン油の全酸価は、油メーカによって初期値が違うため統一した管理基準を設定するのが困難であることから、当社では管理限界値を設定しておらず、新油分析値との比較及び他の分析項目の結果より全酸価の状態判断を行います。その結果、全酸価は.mgKOH/gと新油値.mgKOH/gに比較して若干高くなっていますが、IRチャートに示すように劣化の兆候として現れるカルボン酸などの有機物・有機化合物の発生が確認されていないことから、良好と判断します。酸化安定度酸化安定度はminであり、当社推奨の管理限界値のmin以上であることから良好と判断します。有機物・有機化合物有機物・有機化合物は、IRチャートによる新油分析値との比較の結果、cm-付近に劣化の兆候を示すカルボン酸の吸収が確認されていないことから、良好と判断します。色相はLであり、新油値のLに比較して大きな変化はないことから、良好と判断します。汚染に係るパラメータの分析結果は、汚染粒子数はやや高い値でした。水分はppmであり、当社推奨の管理限界値の以下であることから良好と判断します。汚染粒子数はNAS級であり、当社推奨の管理限界値のNAS級以内であるものの、やや高い値でした。汚染度物重量はmg/mlでした。摩耗フェログラフィーによる摩耗粒子の観察の結果、潤滑状態が正常な場合に発生する摩耗粒子、局部的に高圧・高温となる場合に発生するフリクションポリマが比較的多く観察されました。異常摩耗の早期発見パラメータであるフェログラフィーのIs値がの乗とやや高く、摩耗粒子の形態観察の結果、潤滑状態が正常な場合に発生する摩耗粒子、局部的に高圧・高温となる場合に発生するフリクションポリマが比較的多く観察されました。金属濃度SOAP法により金属濃度を測定した結果、油の添加剤成分であるリンが、外部から混入したと思われる亜鉛がppm、アルミニウムがppm、ケイ素がppm、ナトリウムがppm、ホウ素がppm検出されました。金属濃度酸溶解法により金属濃度を測定した結果、潤滑箇所で発生する金属接触によって検出される鉄が、錫が、油の添加剤成分であるリンが、外部から混入したと思われるカルシウムが、ナトリウムが検出されました。
報告№102-6162 | 分析№102-02995 | 102-02995 | 分析の結果、全てのデータが良好でした。但し、今回採油が、主機停止から時間後にドレンバルブから採油を実施しており、採油条件が適正でありません。その理由は以下のことが考えられます。主機停止後時間経過している場合、別紙図Aに示すとおり、油面高さがcmと仮定すると停止後時間経過で粒子サイズμm以上の粒子が沈降してしまうことが推定されます。ドレンバルブは、通常、油槽の底から僅かに高い位置にあり、その位置より下に沈降した粒子は採取されない。より良い診断結果を得るため、今後の採油は、主機運転中、又は、主機停止直後の油槽中層部から平均的な濃度となっているタイミングで実施されることを推奨します。
報告№106-0227 報告№106-6088 | 分析№106-01279 分析№106-02007 | 106-02007 | オーバーホール前に分析を実施した結果、異常摩耗の早期発見パラメータであるフェログラフィーのIs値が-と良好の範囲にあるものの、摩耗粒子形態観察で局部的に高圧・高温となる場合に発生するフリクションポリマが多く観察されたことから、軸受摺動面では、摩擦熱が高い箇所が発生していることが確認できました。又、D－SOAPで鉄、軸受メタルの主成分である錫が上昇していたことから、鉄を使用した箇所、主軸および軸受の指示部、軸受メタルが摩耗していることが確認できました。一般に、フリクションポリマが観察された場合は、原因として主軸の振れ回りや、メタル支持部で局部的に面圧の高い箇所が見られることがあります。これらは、振れ回り量の変動や、あるいは、メタルギャップが調整不足等の原因により、軸受のギャップが狭くなっている個所があり、その狭いギャップに潤滑油が押込まれてフリクションポリマが発生している場合です。オーバーホール時には、メタルギャップの調整等に十分に注意されることを推奨します。
報告№109-09136 報告№111-00690 | 分析№109-001160 分析№111-003524 | 111-003524 | 潤滑油は継続使用可能な状態にあると判断します。粘度、全酸価、IR、RBOTの各データは良好でした。尚、別紙RBOTの減少傾向から油の余寿命を求めた結果、本試料は直近の更油から起算して稼働日数が年月まで使用可能であることが分かります。水分は良好でした。
報告№102-6076 | 分析№102-01344 | 102-01344 | 濾過前の試料油を分析した結果、重量汚染度、光学顕微鏡写真、及び、フェログラフィーを除く項目は良好でした。重量汚染度がmg/mlと処置領域にありました。SOAP／D-SOAPの結果、鉄、カルシウム、亜鉛、ナトリウムが検出されていますが、検出量は微量で重量汚染度が高い要因は、SOAP／D-SOAPで検出されなかった成分によるものと考えられました。次に、光学顕微鏡により汚染物を観察した結果、黒色の微細な粒子が多く見られており、この発生原因は特定できないものの、断熱圧縮により発生したカーボンの微粒子の可能性が考えられました。断熱圧縮の影響でカーボンが発生しても、直ちに油の交換や摺動部の摩耗につながるわけではありません。しかし、油が圧縮熱を受けているため、その影響で劣化が進行する場合があります。又、カーボンの微粒子は鉄系の材料に比較して硬く、濃度が高くなると切削摩耗の原因になります。以上のことから、油の劣化、摩耗の進行状況を確認しながら、発生したカーボン粒子を濾過により除去するという管理が必要となります。一方、フェログラフィーの結果、摩耗過酷度を示すIs値はと良好の範囲にあるものの、摩耗粒子形態観察の結果、金属接触が厳しい場合に発生するシビア粒子、外部から混入した鉄錆がやや多く見られました。これらの粒子は、サイズ、形態から黒色の微粒子の影響で発生したものでなく、砂、鉄錆の混入の影響で発生したものと思われます。今後、更に摺動面に噛み込み摩耗が進行する場合があるためヶ月後に再度分析を実施し、汚染状況及び摩耗の進行状況を確認されることを推奨します。
報告№109-09136 報告№111-00716 | 分析№109-001160 分析№111-003623 | 111-003623 | 潤滑油は継続使用可能な状態にあると判断します。但し、今後は障害予防を目的に以下の対策を推奨します。追加分析消泡性能が低下した場合、ギヤ歯面での油膜形成に影響が出て摩耗が進展することがありますので、フェログラフィーおよびSOAP-Tを追加して摩耗により発生する油中金属濃度や潤滑状態を確認することを推奨します。泡立ち試験泡立ち試験の結果は、-と新油値が-であるのに比較して高い値となっていたことから、消泡性能が低下していることが分かりました。今後の使用状況によっては油の酸化劣化が進行したり、ギヤ歯面およびベアリング軌道面で油膜切れが発生したりする場合があるため、消泡剤の添加による消泡性能の改善など何らかの対応が必要になると思われます。分析結果泡立ち試験の結果、消泡性能が低下していることが確認されました。粘度粘度はmm/sと新油値mm/sに比較して、粘度変化率は-.％で、当社推奨の管理限界値である±％以内にあり、良好と判断します。泡立ち試験泡立ち試験は-と新油に比較して高い値でした。水分はppmと当社推奨の管理限界値の以下であり、良好と判断します。全酸価全酸価はmgKOH/gと新油値mgKOH/g以下にあり、良好と判断します。
報告№109-09335 報告№109-09335 | 分析№109-002275 分析№109-002275 | 109-002275 | 潤滑油および本減速機は継続使用可能な状態にあると判断できますが、減速機内部では切削摩耗や凝着摩耗の発生が確認されており、今後継続して発生することが懸念されるため、定期的に分析を実施し、摩耗の進行状況を確認することを推奨します。
報告№107-4545 報告№112-00598 | 分析№107-02185 分析№112-002556 | 112-002556 | 潤滑油は継続使用可能な状態にあると判断します。但し、粘度が低下していることから、以下の対策が必要です。更油粘度低下が確認されており、潤滑部で油膜切れなどによる摩耗の発生が懸念されます。これらの予防処置として更油を推奨します。粘度粘度は、新油値のmm/sに比較し変化率が-％のmm/sとなっており、当社推奨の管理限界値である±％を超えていました。粘度低下の要因のひとつとなる異種油の混入や劣化がIRで確認できなかったことから、今回の粘度低下は、潤滑油の製造ロットによる差異、または、潤滑油の分子がせん断作用を受けて低下したことなどが考えられます。分析結果粘度が当社推奨の管理限界値を超えていました。粘度粘度はmm/sと新油値mm/sに比較して、粘度変化率は-％で、当社推奨の管理限界値である±％を超えていました。水分はppmと当社推奨の管理限界値の以下にあり、良好と判断します。酸価は.mgKOH/gと新油値.mgKOH/gに比較して高いものの、IRの結果で油劣化の兆候を示すカルボン酸の吸収が確認されていないことから、良好と判断します。
報告№109-09136 報告№112-00589 | 分析№109-001160 分析№112-002477 | 112-002477_date130403 | 分析の結果、潤滑油の劣化は確認されていないことから、継続使用可能な状態にあると判断します。但し、油中の汚染度が高く、汚染物がギヤ歯面や軌道面に噛み込み摩耗が進行することが懸念されるため、以下の対策を推奨します。減速機分析の結果、減速機は継続使用可能な状態にあると判断します。但し、切削摩耗や疲労摩耗が発生しており、今後も摩耗の進行を傾向監視するため、以下の対策を推奨します。濾過または更油油中の汚染度が高いことから、摩耗粒子や異物等がギヤ歯面や軸受軌道面に噛み込むことによる摩耗の進行が懸念されるため、濾過または更油を推奨します。定期的な分析定期的に分析を実施することにより、データの変化から異常の兆候を早期に発見することが可能となります。また、今回は対象設備の初回分析であるため、あと最低でも回分析を実施し、分析データの変化から今後の分析周期を検討することを推奨します。今後、切削摩耗や疲労摩耗の進行が懸念されるため、出来るだけ早めに回目の分析を実施することを推奨します。は良好と判断します。粘度粘度は、mm/sと新油値mm/sに比較して、粘度変化率は+％で、当社推奨の管理限界値である±％以内であり、良好と判断します。水分は、.ppmと当社推奨の管理限界値の以下であり、良好と判断します。酸価は、.mgKOH/gと新油値以下であり、良好と判断します。IRIRチャートの結果、油劣化の兆候を示すカルボン酸の吸収が確認されていないことから、良好と判断します。計数汚染度は当社推奨の管理限界値に到達していました。計数汚染度計数汚染度は、NAS級と当社推奨の管理限界値NAS級に到達していました。重量汚染度は、.mg/mlと当社推奨の管理限界値mg/ml以下であり、良好と判断します。光学顕微鏡写真重量汚染度で濾過したフィルタ表面上の夾雑物を光学顕微鏡で観察した結果、金属片、鉄錆、砂等が観察されました。はフェログラフィーおよびSOAP-Tの結果から総合的に判断した結果、傾向管理が必要な状態にあると考えられます。フェログラフィー【定量分析：Is値】Is値は異常摩耗の早期発見パラメータのつで、摩耗粒子を定量化するために用います。今回のIs値はの乗とやや高い値でした。フェログラフィー【定性分析：摩耗粒子および摩耗形態観察】観察された代表的な摩耗粒子は、以下の通りでした。切削粒子・異物や金属表面の微小突起による切削摩耗により発生。疲労摩耗粒子・繰返し応力を受けて発生。観察された摩耗粒子の中でも切削粒子は、注意が必要です。減速機で切削摩耗が発生した場合、減速機内部で使用されている転がり軸受が切削摩耗により生じた軌道面の損傷が起点となって、寿命が分の程度に低下することがあることから、切削摩耗には十分注意する必要があります。切削摩耗の発生原因となる混入異物が残留している場合、この異物により切削摩耗が継続して発生する可能性があります。Iカップリング発光分光分析【SOAP-T】検出された金属元素から発生箇所を推定すると、以下の通りでした。鉄、ニッケル、錫・ギヤ、軸受等カルシウム、ナトリウム・外部混入異物バックラッシご提供いただいた減速機に関する情報からハスバ歯車の組み合わせの段減速機構であり、この歯車の構成から接触点箇所のバックラッシを求めました。尚、油量が不明でしたのでLと仮定しました。ギヤのバックラッシの増加量を求めた結果、接触点箇所でバックラッシの増加量は、.μmと推定されます。バックラッシ増加分の上限値は、メーカにより差異はあるものの、当社の推奨するバックラッシは、一般に推奨されるμmを管理目安にしています。この値に比較して十分に小さい値です。
報告№109-09501 報告№109-09501 | 分析№109-003127 分析№109-003127 | 109-003127 | ちょう度値はと新グリース値に比較して上昇し、当社推奨の管理上限値であるを超えていることから、軟化していることが分かりました。軟化したグリースを使用した場合、グリースの漏洩や油膜切れが発生することが懸念されるため、グリースを交換されることを推奨します。有機物・有機化合物を分析する赤外線吸収スペクトル分析の結果、検出されたピークには新グリースと異なるピークが検出されました。グリースは以下の対策が必要です。グリースを交換されることを推奨します。グリース名が違うか、或いは、異種グリースが混入した可能性が考えられますので、グリース名、異種グリース混入の可能性を確認する必要があります。≪状態監視とパラメータ≫分析の目的および各分析のパラメータは以下の通りです。特性低下目的：グリースの分析結果から、グリースの物理的性状や劣化傾向などを確認する。全酸価JISK赤外線吸収スペクトルJISKちょう度JISK滴点JISK摩耗目的：グリース中の摩耗粒子を分析する事により、回転・摺動部の潤滑状態、摩耗劣化の程度、余寿命などを解析する。摩耗診断電子顕微鏡観察JISKX線マイクロアナリシス油中金属濃度）JISK≪分析結果≫特性低下全酸価：良好全酸価.mgKOH/gは新油値の.mgKOH/g以内にあることから問題は無いと判断します。赤外線吸収スペクトル：良好ちょう度：要処置ちょう度値と当社推奨の管理上限値であるを超えていました。滴点：良好滴点はと新油値のに比較し高いものの問題は無いと判断します。摩耗摩耗診断電子顕微鏡観察・X線マイクロアナリシス：今回は実施していません。油中金属濃度：今回は実施していません。
報告№109-09136 報告№110-00819 | 分析№109-001160 分析№110-003863 | 110-003863 | は良好と判断します。粘度粘度は.mm/sと新油値mm/sに比較して、粘度変化率は-％で、当社推奨の管理限界値である±％以内にあり、良好と判断します。水分はppmと当社推奨の管理限界値の以下であり、良好と判断します。全酸価全酸価は.mgKOH/gと新油値以下であり、良好と判断します。IRIRの結果、油劣化の兆候を示すカルボン酸の吸収が確認されていないことから、良好と判断します。RBOTRBOTはminと当社推奨の管理限界値のmin以上であり、良好と判断します。は良好と判断します。計数汚染度計数汚染度はNAS級と当社推奨の管理限界値のNAS級以内であり、良好と判断します。重量汚染度は.mg/mlと当社推奨の管理限界値のmg/ml以内であり、良好と判断します。機器の潤滑状態機器の潤滑状態は正常と判断します。SOAPSOAPの結果、鉛がppm、油の添加剤成分であるリンがppm検出されました。軸受の摩耗を示す錫が検出されていないことから、良好と判断します。D－SOAPD－SOAPの結果、鉛が、銅が、外部から混入したと思われるナトリウムが検出されました。軸受の摩耗を示す錫が検出されていないことから、良好と判断します。フェログラフィー異常摩耗の早期発見パラメータであるフェログラフィーのIs値が.と良好の範囲にあり、潤滑状態は正常と判断します。前回に比較してSOAP／D－SOAPの結果で、鉄および錫濃度に変化はなく、異常摩耗の早期発見パラメータであるフェログラフィーのIs値が.と良好でした。前回に比較して計数汚染度はNAS級からNAS級にランク減少し、良好でした。前回同様に粘度、水分、全酸価、IR、RBOTの各データは良好でした。潤滑油および軸受は継続使用可能な状態にあると判断します。
報告№109-09136 報告№114-00256 | 分析№109-001160 分析№114-000890 | 114-000890 | 軸受は継続使用可能な状態にあると判断します。異常摩耗の早期発見のパラメータであるフェログラフィーのIs値は、前回の-レベルから変化はなく、正常です。また、観察された粒子は極少量だったことから、は良好と判断します。計数汚染度は前回のNAS級からNAS級にランク上昇しているものの、重量汚染度は.mg/mlから変化はなく、共に良好です。
|  | 113-002705 | 分析の結果、潤滑、汚染状態は良好の範囲にあり、減速機潤滑部の摩耗は認められたものの、継続使用可能な範囲にあったことから分解点検の必要はないと判断します。定期的なトライボ診断実施今後懸念される摩耗の進行を監視するため、定期的に分析を実施することを推奨します。また、対象設備の余寿命を予測するためにも、定期的な分析による傾向監視を複数回実施することを推奨します。新油との比較による評価を示す粘度、酸価は新油値を基準として評価しています。正確な診断を行うためにも、分析を実施する場合は、使用している新油を同時に分析することをご検討下さい。水分は良好です。粘度粘度はmm/sでした。当社に新油値のデータがないことから、新油カタログ値.mm/sに比較して評価すると、粘度変化率が-％となっており、当社推奨の管理限界値以内であり、良好です。酸価・IR潤滑油の酸化劣化は、酸価およびIRの結果から総合的に判断します。酸価は、.mgKOH/gでした。当社に新油値がないことから酸価の評価はできませんが、IRの結果で油劣化の兆候を示すカルボン酸の吸収が確認されていないことから、油は酸化劣化していないと判断します。計数汚染度は当社推奨の管理限界値以下であり、良好です。計数汚染度計数汚染度はNAS級と当社推奨の管理限界値NAS級以下であり、良好です。重量汚染度はmg/mlでした。異常摩耗の早期発見のパラメータであるIs値は、レベルと正常です。また、潤滑部の摩耗が認められたため、定期的に潤滑油分析を実施し、摩耗推移を監視することが有用と考えます。フェログラフィーで観察された代表的な粒子は以下の通りです。正常な摩耗粒子・潤滑状態が正常なマイルド摩耗により発生。シビア粒子・潤滑状態がやや厳しい凝着摩耗により発生。極微小領域で油膜切れが発生したことを示します。シビア粒子は、摩擦面が将来的に異常摩耗へ進展する可能性を示唆しているため、傾向監視が有用と思われます。詳細は、別紙傾向監視が必要な摩耗粒子をご覧ください。バックラッシから推測したギヤの余寿命検出された鉄濃度を基にバックラッシ増加量の計算を行いました。今回、油量、歯車の歯幅、モジュール、歯数、歯車の構成が不明でした。よって、油量をL、歯幅をmm、モジュールを、太陽歯車、遊星歯車、太陽歯車の歯数をそれぞれ、、遊星歯車の数をと仮定し、バックラッシの増加量を計算しました。その結果、今回検出された鉄が、ギヤ歯面から平均的に摩耗して発生していたと仮定した場合、バックラッシの増加量は以下の通りでした。表バックラッシ増加量接触箇所 バックラッシ増加量上限値[μm] バックラッシ増加量[μm] 余寿命[h] 内歯車-遊星歯車 . 約. 遊星歯車-太陽歯車 . 約 バックラッシの初期値が不明であるため、増加量の上限値を適正なバックラッシの最大値と最小値の差としました。今回の推定されたバックラッシ増加量は上限値に比較して十分に小さい値であり、現時点では十分な余寿命があると推定されます。但し、今回の計算は仮定に基づいて行っているため、参考値としてお考え下さい。※バックラッシとは・図に示すような、歯車がスムーズな回転を行うために必要となる、一対の歯車をかみあわせたときの歯面間の遊び。バックラッシが適正でない場合、歯車がスムーズに回転せず、摩耗の進行や振動、騒音の発生に繋がる可能性がある。
報告№109-09094 報告№109-09094 | 分析№109-000905 分析№109-000905 | 109-000905_100127 | 分析評価者：佐々木義憲保有資格：ICMLMLAⅠ設備保全技能士級ISO-準拠機械状態監視診断技術者カテゴリーⅠ分析の結果、全てのデータが良好である事から、この油は継続使用可能と判断します。但し、酸化安定度は当社推奨の管理限界値内にありますが、本試料油は年月日に油の入替を実施していますので、その際に全量実施されていた場合、今回採油から日後の年月日に当社推奨の管理限界値に到達することが予想されます。このことから、本試料油は次回定検前に更油が必要となりますので、更油時期をご検討下さい。≪状態監視とパラメータ≫分析の目的および各分析のパラメータは以下の通りです。特性低下目的：油の分析結果から、や劣化傾向ならびに添加剤の消耗程度、残存寿命などを確認する。粘度JISK全酸価JISK赤外線吸収スペクトルJISK酸化安定度試験JISK汚染目的：油の分析結果から、砂塵あるいは水・異種油などによるや、異物混入の有無を確認する。水分JISK計数汚染度JISB重量汚染度JISB光学顕微鏡観察摩耗目的：油中の摩耗粒子を分析する事により、回転・摺動部の潤滑状態、摩耗劣化の程度、余寿命などを解析する。摩耗診断電子顕微鏡観察JISKX線マイクロアナリシス油中金属濃度）JISK≪分析結果≫特性低下粘度：良好粘度値mm/sの新油値mm/sに対する変化率は+％であり、当社推奨の管理限界値±％以内に留まっています。全酸価：良好全酸価.mgKOH/gは新油値の.mgKOH/gに比較し高くはあるものの、有機物・有機化合物試験の結果で油劣化の兆候を示すカルボン酸の吸収が見られないことから問題は無いと判断します。赤外線吸収スペクトル：良好酸化安定度試験：要処置酸化安定度試験の結果、数値minは当社推奨の管理限界値min以上に留まっており、現時点での使用は可能と判断します。但し、本試料油は年月日に油の入替を実施していますので、その際に全量実施されていた場合、今回採油から日後の年月日に当社推奨の管理限界値に到達することが予想されます。このことから、本試料油は次回定検前に更油が必要となりますので、更油時期をご検討下さい。汚染水分：良好水分値ppmは当社推奨の管理限界値以内に留まっています。計数汚染度：今回は実施していません。重量汚染度：今回は実施していません。光学顕微鏡観察：今回は実施していません。摩耗摩耗診断電子顕微鏡観察・X線マイクロアナリシス：今回は実施していません。油中金属濃度：今回は実施していません。
報告№102-4083 | 分析№102-03293 | 102-03293 | 分析の結果、ギヤ歯面に若干疲労摩耗により発生した傷が発生していると思われますが、継続使用可能な状態にあると判断します。また、転がり軸受に保持器の摩耗が若干発生していることが確認されました。このことは、計数汚染度がNAS級と清浄であり、SOAP／D-SOAPで摩耗により発生する鉄や銅が検出されていないものの、フェログラフィーの摩耗粒子形態観察の結果から、ギヤ歯面の疲労摩耗により発生する摩耗粒子や転がり軸受の保持器の摩耗により発生した摩耗粒子がみられることから判断しました。尚、を示す水分、全酸価、IRの各データが良好でしたが、粘度が新油に比較して％減少しており、油膜切れによる摩耗進行を予防するため、更油を実施されることを推奨します。
報告№109-09136 報告№112-00589 | 分析№109-001160 分析№112-002473 | 112-002473_date130403 | 分析の結果、潤滑油の劣化は確認されていないことから、継続使用可能な状態にあると判断します。但し、油中の汚染度が高く、汚染物が軌道面に噛み込み摩耗が進行することが懸念されるため、以下の対策を推奨します。軸受分析の結果、軸受は継続使用可能な状態にあると判断します。但し、疲労摩耗が発生しており、今後も摩耗の進行を傾向監視するため、以下の対策を推奨します。更油および油槽内の清掃潤滑油が汚染されていることから、油槽内は汚染されていると思われます。更油をする際には、油槽内を清掃し、更油する新油もNAS級程度の清浄な潤滑油を更油することを推奨します。定期的な分析定期的に分析を実施することにより、データの変化から異常の兆候を早期に発見することが可能となります。また、今回は対象設備の初回分析であるため、あと最低でも回分析を実施し、分析データの変化から今後の分析周期を検討することを推奨します。今後、疲労摩耗の進行が懸念されるため、出来るだけ早めに回目の分析を実施することを推奨します。は良好と判断します。粘度粘度は、.mm/sと新油値.mm/sに比較して、粘度変化率は-.％で、当社推奨の管理限界値である±％以内であり、良好と判断します。水分は、ppmと当社推奨の管理限界値の以下であり、良好と判断します。酸価は、.mgKOH/gと新油値.mgKOH/g以下であり、良好と判断します。IRIRチャートの結果、新油と使用油のスペクトルパターンはほぼ一致し、また、油劣化の兆候を示すカルボン酸の吸収が確認されていないことから、良好と判断します。計数汚染度、重量汚染度は共に当社推奨の管理限界値を超えていました。計数汚染度計数汚染度は、NAS級以上と当社推奨の管理限界値NAS級を超えていました。重量汚染度は、mg/mlと当社推奨の管理限界値mg/mlを超えていました。光学顕微鏡写真重量汚染度で濾過したフィルタ表面上の夾雑物を光学顕微鏡で観察した結果、金属片、鉄錆、砂等が観察されました。はフェログラフィーおよびSOAP-Tの結果から総合的に判断した結果、継続使用は可能ですが、機器の機能を保持するためにも傾向管理が有用と考えます。フェログラフィー【定量分析：Is値】Is値は異常摩耗の早期発見パラメータのつで、摩耗粒子を定量化するために用います。今回のIs値はの乗と高い値でした。フェログラフィー【定性分析：摩耗粒子および摩耗形態観察】観察された代表的な摩耗粒子は、以下の通りでした。正常な摩耗粒子・潤滑状態が正常なマイルド摩耗により発生。疲労摩耗粒子・繰返し応力を受けて発生。フリクションポリマ・局部的に高圧・高温となる場合に発生。鉄錆等・外部から混入したと考えられます。Iカップリング発光分光分析【SOAP-T】検出された金属元素から発生箇所を推定すると、以下の通りでした。鉄、亜鉛・軸受等リン・添加剤カルシウム、バリウム、ナトリウム・外部混入異物
報告№109-09136 報告№111-00267 | 分析№109-001160 分析№111-001267 | 111-001267 | 潤滑油は継続使用可能な状態にあると判断します。粘度、全酸価、IR、RBOTの各データは良好でした。尚、RBOTは、新油値に比較して大きな値であり減少傾向は確認されませんでした。このことから、酸化防止剤の消耗は確認されず、この油は継続使用可能な状態にあると判断できました。水分は良好でした。
報告№109-09136 報告№112-00558 | 分析№109-001160 分析№112-002297 | 112-002297 | 潤滑油および軸受は継続使用可能な状態にあると判断します。但し、外部混入異物が比較的多く観察されたことから、以下の対策を推奨します。採油方法の改善計数汚染度の粒子分布を見るとμm以上の粒子が多く、フィルタ表面の異物観察で鉄錆、砂等の外部混入異物が比較的多く観察されました。今回の採油箇所がドレンバルブであり、廃油量が不明ですが、観察された結果からμm以上の粒子は、配管内に残留していた異物を採油したか、或いは、採油時に混入した可能性が考えられます。外部混入異物は、分析データに影響を及ぼすことがあるため、今後の採油は、外部混入異物が極力混入しないように採油することを推奨します。はフェログラフィーおよびSOAP／D-SOAPの結果から総合的に判断した結果、正常な状態にあると考えられます。フェログラフィー【定量分析：Is値】Is値は異常摩耗の早期発見パラメータのつで、摩耗粒子を定量化するために用います。前回に比較してIs値はのマイナス乗から変化はなく、低い値でした。フェログラフィー【定性分析：摩耗粒子および摩耗形態観察】分析結果から比較的多く観察された粒子は、以下の通りでした。正常な摩耗粒子・潤滑状態が正常なマイルド摩耗により発生。Iカップリング発光分光分析【SOAP／D-SOAP】検出された金属元素から発生箇所を推定すると、以下の通りでした。鉄、銅・軸受等リン、バリウム・添加剤カルシウム、ナトリウム・外部混入異物計数汚染度は、前回に比較してNAS級からNAS級にランク低下し、重量汚染度は.mg/mlから.mg/mlに増加しているものの管理限界値以下であり、共に良好でした。前回同様に粘度、水分、酸価、IR、RBOTの各データは良好でした。分析結果は良好と判断します。粘度粘度はmm/sと新油値mm/sに比較して、粘度変化率は+.％で、当社推奨の管理限界値である±％以内にあり、良好と判断します。水分はppmと当社推奨の管理限界値の以下であり、良好と判断します。酸価は.mgKOH/gと新油値.mgKOH/gに比較して変化がないことから、良好と判断します。IRIRの結果、油劣化の兆候を示すカルボン酸の吸収が確認されていないことから、良好と判断します。RBOTRBOTはminと当社推奨の管理限界値のmin以上であり、良好と判断します。は良好と判断します。計数汚染度計数汚染度はNAS級と当社推奨の管理限界値のNAS級以下にあり、良好と判断します。重量汚染度は.mg/mlと当社推奨の管理限界値のmg/ml以下にあり、良好と判断します。は正常と判断します。SOAPSOAPの結果、油の添加剤成分であるリンがppm、バリウムがppm検出されました。D-SOAPD-SOAPの結果、鉄、銅が共に、外部から混入したと思われるカルシウムが、ナトリウムが検出されました。フェログラフィー異常摩耗の早期発見パラメータであるフェログラフィーのIs値が.と良好の範囲にあり、摩耗状態は正常と判断します。
報告№109-09361 報告№109-09361 | 分析№109-002457 分析№109-002457 | 109-002457 | 分解点検で潤滑油を全て抜き取った際に、抜いた後のタンク底部で黒化していることを確認した。トライボ診断を行うことにより潤滑油が底部で黒化していた原因を調査することを目的とする。を示す粘度、水分、全酸価、RBOT、IRの結果、水分を除くデータは良好の範囲にありました。水分は、がppmと当社推奨の管理限界値を超えていました。油槽内では水分が分離していた可能性が考えられます。計数汚染度は、NAS級以上、重量汚染度はmg/mlと汚染されていました。但し、油槽底部に沈降し堆積したところから採取しており、通常の使用条件では、直近の分析データのNAS級レベルであると思われます。金属濃度SOAP／D－SOAPの結果、軸受の摩耗を示す錫、亜鉛、銅、アンチモンが比較的多く検出されました。また、油の添加剤成分であるバリウム、リンが検出されました。黒化原因本トライボ診断の結果から、油槽底部で確認された黒化の原因は、軸受の摩耗により発生したホワイトメタル摩耗粒子とタービン油の添加剤成分の反応生成物が析出物し、これらが堆積したものであると推定されました。水分は当社推奨の管理限界値を超えていました。粘度は良好と判断します。粘度はmm/sと新油値mm/sに比較して、粘度変化率は-.％で、当社推奨の管理限界値である±％以内にあり、良好と判断します。水分は当社推奨の管理限界値を超えています。水分はppmと当社推奨の管理限界値のを超えています。全酸価は良好と判断します。全酸価は.mgKOH/gと新油値.mgKOH/gに比較して高いものの、IRの結果で油劣化の兆候を示すカルボン酸の吸収が確認されていないことから、良好と判断します。IRの結果、良好と判断します。IRの結果、油劣化の兆候を示すカルボン酸の吸収が確認されていないことから、良好と判断します。RBOTの結果、良好と判断します。RBOTはminと当社推奨の管理限界値のmin以上であり、良好と判断します。計数汚染度は水分濃度が高い影響で測定不能でした。重量汚染度は汚染されていました。計数汚染度は測定不能です。計数汚染度は測定不能です。重量汚染度は汚染されています。重量汚染度はmg/mlと汚染されています。機器の潤滑状態SOAP／D－SOAPの結果、軸受の摩耗を示す錫が比較的多く検出されました。SOAPの結果、軸受の摩耗を示す錫が比較的多く検出されています。SOAPの結果、鉄がppm、鉛がppm、銅がppm、軸受の摩耗を示す錫がppm、油の添加剤成分であるリンがppm、バリウムがppm、外部から混入したと思われるカルシウム、アルミニウム、ホウ素がppm、ケイ素がppm検出されています。D－SOAPの結果、軸受の摩耗を示す錫が比較的多く検出されています。D－SOAPの結果、鉄がppm、鉛がppm、銅が、クロムが、アンチモンがppm、軸受の摩耗を示す錫が.ppm、油の添加剤成分であるリンが、バリウムがppm、外部から混入したと思われる亜鉛がppm、カルシウムがppm、アルミニウムがppm、ナトリウムが、マグネシウムが検出されています。フェログラフィーの結果、μm以下の鉄系摩耗粒子、異物の噛み込みなどで発生する切削粒子がやや多く観察されています。摩耗粒子の形態観察の結果、μm以下の鉄系摩耗粒子、異物の噛み込みなどで切削粒子がやや多く観察されています。
報告№105-6050 報告№106-6043 | 分析№105-01529 分析№106-00887 | 106-00887 | 経緯お客様からご提供いただいた経緯に関する情報は以下の通りです。・主機レーシングにより油圧低下が発生した。・常時オンロード状態となっていたと推察された。・油温はまで上昇していた。目的圧油トラブルによる調査分析考察精点Aを実施した結果、μmサイズの大型の摩耗粒子が観察されました。今回の採油が主機停止後時間程度経過後にハンドホールから実施しているため、油中粒子が沈降し油中の粒子濃度は低濃度になっていると考えられます。それにもかかわらず大型の摩耗粒子が観察されており、大型の粒子濃度はやや高い値になっていると推定できます。大型の摩耗粒子の発生は、バルブ類の動作障害につながる事もあるため、濾過を精密に行う事と共に圧油系統のパイロットフィルタの超音波洗浄を併用するよう推奨します。尚、再稼動後は、精点Cを実施し稼動中の油中汚染状態を確認することを推奨します。
報告№109-09136 報告№113-00301 | 分析№109-001160 分析№113-001237 | 113-001237 | 軸受は継続使用可能な状態にあると判断します。但し、油中の汚染度がやや高かいことから、異物の噛み込みによる摩耗の進行を傾向監視するため、以下の対策を推奨します。定期的な分析今後懸念される切削摩耗、疲労摩耗の進行を監視するため、定期的に分析を実施することを推奨します。は、フェログラフィーおよびSOAP/D-SOAPの結果から総合的に判断した結果、継続使用は可能ですが、今後の機器の機能を確認するためにも傾向管理が有用と考えます。フェログラフィー【定量分析：Is値】Is値は異常摩耗の早期発見パラメータのつで、摩耗粒子を定量化するために用います。Is値はの乗と、やや高い値でした。フェログラフィー【定性分析：摩耗粒子および摩耗形態観察】分析結果から観察された代表的な粒子は、以下の通りでした。切削粒子・異物や金属表面の微小突起による切削摩耗により発生。疲労摩耗粒子・繰返し応力を受けて発生。観察された摩耗粒子の中でも切削粒子は、将来的な摩耗の進行に繋がる可能性を示唆しているため、傾向監視が必要と思われます。摩耗形態の中でも切削摩耗は摩耗進行速度が速く、転がり軸受でこの摩耗形態が発生した場合には寿命が分の程度に低下することも知られており、切削摩耗により生じた軌道面の損傷が起点となって転がり軸受の寿命となるフレーキングに進展することから傾向監視による経過監視が必要です。切削摩耗の発生原因となる混入異物が残留している場合、この異物により切削摩耗が継続して発生する可能性があります。Iカップリング発光分光分析【SOAP/D-SOAP】検出された金属元素から発生箇所を推定すると、以下の通りでした。鉄、銅、錫、亜鉛・軸受等リン・添加剤カルシウム、アルミニウム、ケイ素、ナトリウム・外部混入異物計数汚染度はNAS級と当社推奨の管理限界値以下であるものの、やや高い値でした。フィルタ表面の異物観察で金属片、鉄錆、砂等が観察されたことから、汚染度が高い要因は、摩耗と外部混入異物の影響と思われます。
報告№108-0075 報告№108-0075 | 分析№108-00429 分析№108-00429 | 108-00429 | 前回の分析結果でベアリングの交換を推奨した。しかし、月の定期点検までベアリングの交換をすることが出来ないため、更油および濾過を行い、潤滑状態を確認して、運用して行くことになった。更油および濾過後の試料油を分析し、汚染度、潤滑状態を確認する。分析の結果、更油および濾過を実施したにもかかわらず計数汚染度が当社推奨の管理限界値を超えていました。SOAP／D－SOAPで鉄が検出され、異常摩耗の早期発見パラメータであるフェログラフィーのIs値がの乗とやや高く、摩耗粒子の形態観察の結果で異物の噛み込みにより発生する切削粒子、疲労摩耗粒子が多く観察されました。摩耗形態は切削摩耗と疲労摩耗が混在していることが分かりました。中でも切削摩耗は異物が混入していない状態に比較して、摩耗進行速度が速く注意が必要です。今後更に摩耗が進行し、転がり軸受の寿命の指標となるフレーキングが進展することが懸念されるため、前報でも述べたとおり、月の定期点検までの間、ヶ月に回分析を実施し、潤滑状態の傾向の変化を注意深く監視することを推奨します。また、更油および濾過を実施したにもかかわらず、汚染度が高いことからドレンバルブ配管内に摩耗粒子および外部混入異物が残留している可能性が考えられます。今後の採油は、今回の廃油量の～倍に増量して採油を実施することを併せて推奨します。これらのことは、計数汚染度がNAS級以上と当社推奨の管理限界値を超えていたこと異常摩耗の早期発見パラメータであるフェログラフィーのIs値がの乗とやや高く、摩耗粒子の形態観察の結果、異物の噛み込みにより発生する切削粒子、疲労摩耗粒子が多く観察されたことSOAP／D－SOAPの結果、鉄が検出されたことフィルタ表面の異物を観察した結果、μmサイズの金属片が多く観察されたこと以上のことから判断しました。
|  | 10302540 | 分析NO － 年月日 トライボシステム診断レポート会社名 ○○殿 分析項目 機種 新油 粘度指数 流動点 機番・使用箇所 ラインサブ 粘度 引火点 油名 キャッスルオートフルードスペシャル 水分 銅板腐食 油種 車両用特殊潤滑油 全酸価 粘度 採油日 年月日 NAS等級 他情報 重量汚染度 摩耗状態の判定良好注意要処置汚染状態の判定良好注意要処置良好注意要処置総合考察＜＞粘度指数はであった。粘度はmm/s、粘度は.mm/sであった。水分はppmであった。全酸価は.mgKOH/gであった。汚染度NAS級、重量汚染度.mg/mlであった。流動点はであった。引火点はであった。銅板腐食はaであった。
報告№109-09136 報告№113-00356 | 分析№109-001160 分析№113-001400 | 113-001400 | 分析の結果、潤滑油の劣化はなく継続使用可能と判断します。但し、油中の汚染度が高いことから、軸受軌道面への異物の噛み込みによる摩耗の進行が懸念されるため、に示す対策を推奨します。軸受は継続使用可能な状態にあると判断します。但し、将来的な摩耗進行の有無を確認するためにも傾向監視を継続することが有効です。定期的な分析今後懸念される凝着摩耗、異物の噛み込みによる切削摩耗の進行を監視するため、定期的に分析を実施することを推奨します。は、フェログラフィーおよびSOAP/D-SOAPの結果から総合的に判断した結果、継続使用は可能ですが、今後の機器の機能を確認するためにも傾向管理が有用と考えます。フェログラフィー【定量分析：Is値】Is値は異常摩耗の早期発見パラメータのつで、摩耗程度を定量化するために用います。前回に比較してIs値はの乗から変化はなく、高い値でした。フェログラフィー【定性分析：摩耗粒子および摩耗形態観察】分析結果から観察された代表的な粒子は、以下の通りでした。正常な摩耗粒子・潤滑状態が正常なマイルド摩耗により発生。シビア粒子・潤滑状態がやや厳しい凝着摩耗により発生。金属潤滑部が局部的に油膜切れを起していると考えられます。黒錆・潤滑状態がやや厳しい凝着摩耗により発生。金属接触が厳しく、且つ、高い摩擦熱が発生していると考えられます。観察された摩耗粒子の中でもシビア粒子、黒錆は、将来的な摩耗の進行に繋がる可能性を示唆しているため、傾向監視が必要と思われます。シビア粒子は、凝着摩耗に分類されます。この摩耗粒子は、軸受軌道面で凝着、破断を繰り返し、この過程で生じる移着粒子が成長して摩耗粒子となります。そのため、軸受軌道面では局部的に油膜切れが発生していることを示しています。この状態が継続した場合、摩耗粒子のサイズは徐々に大型化していき、設備の損傷に至る場合がありますので、傾向監視が必要です。黒錆は、凝着摩耗に分類されます。この摩耗粒子は、油膜切れによる軸受軌道面での金属同士の接触時に起こる高い摩擦熱によって鉄が酸化され発生します。この状態が継続した場合、摺動面で焼付が発生し、設備の損傷に至る場合があります。Iカップリング発光分光分析【SOAP/D-SOAP】検出された金属元素から発生箇所を推定すると、以下の通りでした。鉄、鉛、銅、アンチモン、錫、亜鉛・軸受等リン・添加剤カルシウム、アルミニウム、ケイ素、ナトリウム、マグネシウム・外部混入異物亜鉛を使用した箇所の溶出・摩耗SOAPの結果、亜鉛がppm検出されました。亜鉛を使用した箇所の溶出・摩耗が発生していると思われます。亜鉛メッキ等であった場合、耐食性が低下して腐食に進展することが懸念されます。前回同様に計数汚染度はNAS級以上と等級に変化はなく、当社推奨の管理限界値を超えていました。D-SOAPで油の添加剤成分であるリンが検出され、フィルタ表面の異物観察で表面が茶褐色で鉄錆、砂等が観察されたことから、汚染度が高い要因は、摩耗とスラッジ、そして外部混入異物の影響と思われます。前回同様に粘度、水分、全酸価、IRの各データは良好でした。
報告№106-0025 報告№106-0040 | 分析№106-00118 分析№106-00212 | 106-00212 | 分析の結果、ベアリング軌道面の微小領域において、疲労摩耗が発生し、また保持器と転動体間でも摩耗が発生していることが確認されました。但し、転がり軸受の寿命の指標となるフレーキングの発生が確認されていないことから、現在のところ、ベアリングは継続使用可能な状態にあると判断します。尚、保持器と転動体間で発生している摩耗が今後更に進行した場合、転がり軸受寿命の指標となるフレーキングに進展することもあり、さらには、保持器の摩耗による転動体ギャップの増大につながり、その影響で振動が発生する事も懸念されるため、ヶ月後にトライボ診断を実施し、摩耗の進行状況を確認することを推奨します。これらのことは、異常摩耗の早期発見パラメータであるフェログラフィーのIs値がと良好の範囲にあるものの、摩耗粒子形態観察の結果、金属接触が厳しい場合に発生するシビア粒子、転がり疲労により発生する疲労摩耗粒子、銅合金が観察されたことSOAP／D－SOAPの結果、鉄及び銅が検出されたこと以上のことから判断しました。
報告№109-09136 報告№109-09184 | 分析№109-001160 分析№109-001459 | 109-001459 | 機器の潤滑状態および定期試験を実施し、前回データと照合した結果、油中摩耗粒子に変化がないことが確認されました。油中の粒子濃度は、油膜破断による発生や、油槽内などでの沈降が均衡したところで一定、いわゆる平衡状態になります。このバランスが崩れると増加する場合と減少する場合とに分かれます。本設備では、油中の粒子が減少する要因となるフィルタ類は設置されておらず、濾過による減少は考えられません。そのため、油中の摩耗粒子に変化がなかったのは、摩耗粒子がほとんど発生せず、油槽内部での沈降があったためと考えられます。以上のことから、本設備は摩耗の進行がなく、潤滑状態は安定した状態にあったものと判断します。これらのことは、前回に比較して、計数汚染度は等級に変化はなく、SOAP／D-SOAPの鉄濃度に変化がないこと異常摩耗の早期発見パラメータであるフェログラフィーのIs値がのマイナス乗と良好の範囲にあること以上のことから判断しています。潤滑油の基本特性潤滑油の基本特性は、良好の範囲にあることから、本試料油は継続使用可能と判断します。
報告№109-09250 報告№109-09250 | 分析№109-001865 分析№109-001865 | 109-001865 | 排気タービン過給機ケーシング分析の結果、全ての分析項目の値が当社推奨の管理基準を満たしており、新油分析値との比較結果も問題となる値はなかったことから、油は継続使用可能な状態であり、運転中における潤滑状態も正常であったものと判断します。特性低下特性低下に係るパラメータの分析結果は良好と判断します。粘度粘度はmm/sと新油値.mm/sに対する粘度変化率は-％で、当社推奨の管理限界値である±％以内にあり、良好と判断します。全酸価添加タービン油については、当社では管理限界値を設定しておらず、新油分析値との比較及び他の分析項目の結果より全酸価の状態判断を行います。その結果、全酸価は.mgKOH/gと新油値.mgKOH/g以内にあることから、良好と判断します。酸化安定度酸化安定度はminであり、当社推奨の管理限界値のmin以上であることから、良好と判断します。有機物・有機化合物有機物・有機化合物は、IRチャートによる新油分析値との比較の結果、cm-付近に劣化の兆候を示すカルボン酸の吸収が確認されていないことから、良好と判断します。色相はLであり、新油値のLに比較して変化がないことから、良好と判断します。汚染に係るパラメータの分析結果は良好と判断します。水分は.ppmであり、当社推奨の管理限界値の以下であることから、良好と判断します。汚染粒子数はNAS級であり、当社推奨の管理限界値のNAS級以内であることから、良好と判断します。汚染度物重量はmg/mlであり、当社推奨の管理限界値のmg/ml以内であることから、良好と判断します。摩耗運転中における潤滑状態は正常であったものと判断します。異常摩耗の早期発見パラメータであるフェログラフィーのIs値がのマイナス乗と当社基準値と比較して良好の範囲にあったことから、潤滑箇所の潤滑状態は正常と判断します。金属濃度SOAP法により金属濃度を測定した結果、金属元素は検出されなかったことから、潤滑箇所で発生する金属接触による摩耗や、外部からの異物などの混入はみられず良好と判断します。金属濃度酸溶解法により金属濃度を測定した結果、潤滑箇所で発生する金属接触によって検出される鉄が、外部から混入したと思われる亜鉛が、カルシウム、ナトリウム、マグネシウムが検出されました。
報告№104-0378 報告№105-0150 | 分析№104-02669 分析№105-00974 | 105-00974 | 分析の結果、摩耗は安定していると判断します。これらのことは、前回に比較して、計数汚染度はランク減少したことSOAP／D-SOAPの結果、鉄濃度に変化がないこと異常摩耗の早期発見パラメータであるフェログラフィーのIs値がのマイナス乗と良好の範囲にあること以上のことから判断しました。
報告№109-09136 報告№113-00135 | 分析№109-001160 分析№113-000500 | 113-000500 | 潤滑油の劣化はなく、汚染度は良好な範囲にあることから、継続使用可能と判断します。また、RBOTの減少傾向から、潤滑油は年月まで使用可能と推定されました。軸受は継続使用可能な状態にあると判断します。は、フェログラフィーおよびSOAP/D-SOAPのデータから総合的に解析した結果、正常な状態にあると考えられます。フェログラフィー【定量分析：Is値】Is値は異常摩耗の早期発見パラメータのつで、摩耗程度を定量化するために用います。Is値は前回に比較してのマイナス乗からマイナス乗に低下し、低い値でした。フェログラフィー【定性分析：摩耗粒子および摩耗形態観察】分析結果から観察された全ての粒子量は少でした。Iカップリング発光分光分析【SOAP/D-SOAP】検出された金属元素から発生箇所を推定すると、以下の通りでした。銅、錫・軸受等リン、亜鉛・添加剤カルシウム、アルミニウム、ナトリウム、ホウ素・外部混入異物計数汚染度は前回に比較してNAS級からNAS級にランク低下し、重量汚染度は.mg/mlから.mg/mlに減少し、共に当社推奨の管理限界値以下であり、良好でした。．粘度、水分、酸価、IR、RBOTの各データは良好でした。尚、別紙RBOTの減少傾向から油の余寿命を求めた結果、本試料は直近の更油から起算して稼働日数が年月まで使用可能であることが分かりました。
報告№105-6050 報告№105-6066 | 分析№105-01529 分析№105-02166,2254,2269 | 105-02166,2254,2269 | オーバーホールに伴い全量交換して濾過を実施したタービン油の、濾過効果を確認する目的で汚染度分析を実施した。浄油前浄油前の試料油を分析した結果、計数汚染度がNAS級、重量汚染度が.mg/mlでした。浄油中浄油中の試料油を分析した結果、浄油前に比較して計数汚染度がNAS級からNAS級にランク減少し、重量汚染度が.mg/mlから.mg/mlに僅かに上昇しました。浄油後浄油後の試料油を分析した結果、浄油中に比較して計数汚染度がNAS級からNAS級にランク減少し、重量汚染度が.mg/mlから.mg/mlに減少し、濾過により清浄になっている事が確認され濾過効果があったと確認できました。
報告№107-0461 | 分析№107-02658 | 107-02658 | トライボ診断により、機器軸受の潤滑状態、潤滑油の劣化状態を診断する。分析の結果、前回に比較して計数汚染度はランク増加し、当社推奨の管理限界値に到達していました。汚染度が上昇したのは、硬い異物の噛み込みにより発生する切削粒子が摩耗粒子の形態観察で観察されたことと、摩耗粒子量を定量化して求めた異常摩耗の早期発見パラメータであるIs値がの乗と高いことから摩耗によるものであることが分かりました。尚、摩耗粒子の特徴的な形態から、汚染粒子が軸受タルに埋め込まれて軸を摩耗させる切削摩耗が摩耗の主因であることが確認されました。また、メタルの摩耗速度を前回と今回の分析結果から下式により求め、現時点における平均的な摩耗深さを求めました。その結果、採油時点における摩耗の深さは軸受表面から.μmであると推定されました。y＝×-x-.・ここでy：平均的な摩耗深さx：運転時間本軸受がこの摩耗速度で、摩耗の限界に到達する時間、いわゆる限界使用時間を試算すると、軸受の表面粗さをsとした場合の余寿命は約万時間になると推定され、摩耗速度が非常に小さく、軸受メタルは継続使用可能な状態にあることが分かりました。以上のことから、軸受メタルの摩耗の進行は僅かであるものの、軸摺動面で摩耗速度の速い切削摩耗が発生しており、今後摩耗が軸から軸受の摩耗に進展することも懸念されます。ヶ月後にトライボ診断を実施し、摩耗の進行速度を監視することを推奨します。尚、を示す全酸価、IRの各データは良好の範囲にあることから、この油は継続使用可能と判断します。
報告№109-09136 | 分析№109-001160 | 112-002838 | 油の劣化進行は確認されなかったものの、油中の汚染度が高いことから、以下の対策を推奨します。対象設備は継続使用可能な状態にあると判断します。但し、将来的な摩耗進行の有無を確認するためにも傾向監視を継続することが有効です。濾過摩耗粒子や異物等がギヤ歯面や軸受軌道面に噛み込むことによる摩耗の進行が懸念されるため、可能であれば濾過を推奨します。定期的な分析今後懸念される凝着摩耗の進行を監視するため、定期的に分析を実施することを推奨します。新油との比較による評価を示す粘度、酸価のデータは新油データを基準として評価しています。今回は油名が不明であったため評価できませんでしたが、今後評価する場合は、使用している新油を同時に分析することをご検討下さい。はフェログラフィーおよびSOAP-Tの結果から総合的に判断した結果、継続使用は可能ですが、機器の機能を保持するためにも傾向管理が有用と考えます。フェログラフィー【定量分析：Is値】Is値は異常摩耗の早期発見パラメータのつで、摩耗粒子を定量化するために用います。Is値はの乗とやや高い値でした。フェログラフィー【定性分析：摩耗粒子および摩耗形態観察】分析結果から比較的多く観察された粒子は、以下の通りでした。シビア粒子・潤滑状態がやや厳しい凝着摩耗により発生。金属潤滑部が局部的に油膜切れを起していると考えられます。観察された摩耗粒子の中でもシビア粒子は、将来的な摩耗の進行に繋がる可能性を示唆しているため、傾向監視が必要と思われます。シビア粒子は、凝着摩耗に分類されます。この摩耗粒子は、ギヤ歯面や軸受軌道面で凝着、破断を繰り返し、この過程で生じる移着粒子が成長して摩耗粒子となります。そのため、ギヤ歯面や軸受軌道面では局部的に油膜切れが発生していることを示しています。この状態が継続した場合、摩耗粒子のサイズは徐々に大型化していき、設備の損傷に至る場合がありますので、傾向監視が必要です。Iカップリング発光分光分析【SOAP-T】検出された金属元素から発生箇所を推定すると、以下の通りでした。鉄、鉛、銅、錫、亜鉛・ギヤ、軸受等リン・添加剤カルシウム、バリウム、アルミニウム、ケイ素、ナトリウム、マグネシウム・外部混入異物計数汚染度は、NAS級以上と当社推奨の管理限界値を超えていました。摩耗粒子の形態観察およびSOAP-Tの結果から、汚染度が高い要因は摩耗と外部混入異物の影響と思われます。粘度粘度はmm/sとISOVG規格内にありました。水分は.ppmと当社推奨の管理限界値以下であり、良好でした。酸価は油名が不明であったため、新油データとの比較ができず評価できませんでした。潤滑油および設備の劣化比較と傾向はフェログラフィーおよびSOAP-Tの結果から総合的に判断した結果、前回同様に傾向管理が必要な状態にあると考えられます。フェログラフィー【定量分析：Is値】Is値は前回同様にの乗と、やや高い値でした。フェログラフィー【定性分析：摩耗粒子および摩耗形態観察】前回同様にシビア粒子が比較的多く観察されました。Iカップリング発光分光分析【SOAP-T】前回と比較して鉄がppmからppmに増加していました。計数汚染度は、前回同様にNAS級以上と当社推奨の管理限界値NAS級を超えていました。粘度粘度は前回に比較してmm/sからmm/sに低下し、前回同様にISOVG規格内にありました。水分は前回に比較してppmから.ppmに増加しているものの、前回同様に当社推奨の管理限界値以下であり、良好でした。酸価は前回に比較して.mgKOH/gから.mgKOH/gに低下していることから、油劣化は進行していないと考えられます。
報告№109-09136 報告№112-00660 | 分析№109-001160 分析№112-003045 | 112-003045_date130313 | 潤滑油の劣化は確認されず、汚染度は良好な範囲にあることから、継続使用可能な状態にあると判断します。軸受は継続使用可能な状態にあると判断します。定期的な分析および分析周期の検討定期的に分析を実施することにより、データの微小な変化から異常の兆候を早期に発見することが可能となります。今後、寿命予測を行うには、今回データを含め少なくとも回の分析データが必要となります。当該機は、年間稼働率が低いことから、採油の機会を検討するのは難しいところがありますが、あと最低でも回分析を実施し、寿命予測を行うと共に分析周期を検討することを推奨します。軸受の摩耗状態フェログラフィーおよびSOAP-Tのデータから総合的に解析した結果、軸受は健全であり、継続使用可能と評価できます。フェログラフィー【定量分析：Is値】Is値は異常摩耗の早期発見パラメータのつで、摩耗程度を定量化するために用います。今回のIs値はのマイナス乗と低い値でした。フェログラフィー【定性分析：摩耗粒子および摩耗形態観察】分析結果から観察された全ての粒子量は少でした。Iカップリング発光分光分析【SOAP-T】検出された金属元素から発生箇所を推定すると、摩耗粒子の発生箇所は、以下のように推定できました。錫、亜鉛・軸受等カルシウム、バリウム、ナトリウム・外部混入異物軸受の摩耗SOAP-Tで錫が検出されたことから、軸受の摩耗が発生していると推定されました。分析結果から軸受メタルの摩耗深さをSOAP-Tの結果で得られている錫濃度と油量Lから計算しました。当社の経験からメタル面積の約分の程度が摩耗したと仮定しました。当社の知見、および今回検出された錫濃度等の情報から軸受の摩耗深さを計算した結果、軸受表面の平均的な摩耗深さは.μmとなり、メタルの表面粗さを軸受表面の一般的な粗さであるμmと仮定すると、摩耗は軽微であり、継続使用可能な状態にあると推定されます。は良好と判断します。計数汚染度計数汚染度は、NAS級と当社推奨の管理限界値NAS級以下であり、良好と判断します。重量汚染度は、.mg/mlと当社推奨の管理限界値mg/ml以下であり、良好と判断します。光学顕微鏡写真供試油を濾過したフィルタ表面上の夾雑物を光学顕微鏡で観察した結果、金属片、鉄錆、砂等が観察されました。は良好と判断します。粘度新油に対する粘度変化率は-.％でした。これは、当社推奨の管理限界値である±％以内であり、良好と判断します。水分は、.ppmと当社推奨の管理限界値の以下であり、良好と判断します。酸価は、.mgKOH/gと新油値.mgKOH/gに比較して高いものの、IRで油劣化の兆候を示すカルボン酸の吸収ピークが確認されていないことから、良好と判断します。IRIRチャートの結果、新油と使用油のスペクトルパターンはほぼ一致し、また、油劣化の兆候を示すカルボン酸の吸収ピークが確認されていないことから、良好と判断します。
報告№106-0227 報告№106-4562 | 分析№106-01279 分析№106-01822 | 106-01822 | 分析の結果、を示す粘度、水分、全酸価、IRの各データが良好の範囲にあることから、この油は継続使用可能と判断します。一方、および摩耗状態を確認するために実施した計数汚染度、重量汚染度、フェログラフィー、SOAP／D-SOAPの結果は、採油条件に大きく影響を受けます。今回の採油は主機停止時間後に点検窓から採油を実施しているため、油循環中の採油に比較して油中粒子が沈降して低濃度になっている部分を採油していると考えられますので、分析データがやや低目に出てしまい、異常が生じていたとしてもその状態を見落としてしまう可能性が考えられます。今回のデータからは、異常な摩耗状態を示すデータは確認されていませんでしたが、前述の通り異常な摩耗状態を見落とさないためにも、次回採油時は、主機運転中、または停止直後に採油を実施されることを推奨します。
報告№109-09136 | 分析№109-001160 | 113-002303 | 潤滑油および減速機は継続使用可能な状態にあると判断します。但し、今後の摩耗推移を確認するためにも傾向監視を継続することが有効です。定期的な分析今後の摩耗推移を監視するため、定期的な分析実施を推奨します。新油の分析粘度、酸価は、油の性能を評価するパラメータの一種です。油の性能低下は、新油との比較が必要なことから、未使用油の提供および分析による比較評価を推奨します。異常摩耗の早期発見のパラメータであるIs値は、レベルと正常でした。但し、潤滑部の摩耗が認められたため、定期的に潤滑油分析を実施し、摩耗推移を監視することが有用と考えます。フェログラフィーで比較的多く観察された粒子は、以下の通りです。正常な摩耗粒子・潤滑状態が正常なマイルド摩耗により発生。切削粒子・異物や金属表面の微小突起による切削摩耗により発生。シビア粒子・潤滑状態がやや厳しい凝着摩耗により発生。極微小領域で油膜切れが発生したことを示します。疲労摩耗粒子・繰返し応力による金属疲労で発生。大型化するとフレーキングの発生が懸念されます。切削粒子、シビア粒子は、摩擦面が将来的に異常摩耗へ進展する可能性を示唆しているため、傾向監視が有用と思われます。詳細は、別紙傾向監視が必要な摩耗粒子をご覧ください。亜鉛を使用した箇所の溶出・摩耗SOAP-Tで亜鉛が検出されました。亜鉛を使用した箇所の溶出・摩耗が発生していると思われます。発生箇所が亜鉛メッキされた部品であった場合、耐食性が低下して腐食に進展することが懸念されます。粘度粘度は.mm/sでした。新油との比較による評価が必要です。水分はppmと当社推奨の管理限界値以下であり、良好です。酸価は.mgKOH/gでした。新油との比較による評価が必要です。
報告№106-0227 報告№106-0275 | 分析№106-01279 分析№106-01485 | 106-01485 | ・濾過前の試料油を分析した結果、計数汚染度が前回NAS級から、今回NAS級に約年ヶ月でランク上昇しました。・D－SOAPの錫濃度も約年ヶ月で.からに上昇しました。摩耗粒子形態観察の結果、鉄錆、砂等が観察され、D－SOAPの錫濃度が上昇しているため、汚染度が上昇した要因は、メタルの摩耗および外部から混入したと思われる異物によるものと考えられます。潤滑異常の早期発見パラメータである摩耗過酷度を示すIs値が.と現在のところ非常に良好の範囲にありますが、今後メタルの摩耗が進行する場合がありますので、ヶ月以内に再度分析を実施し、摩耗の進行状況の確認をされることを推奨します。
報告№109-09136 報告№112-00258 | 分析№109-001160 分析№112-001036 | 112-001036 | 前回に比較して計数汚染度、重量汚染度は共に汚染状態が改善されました。前回に比較して計数汚染度はNAS級からNAS級にランク低下し、重量汚染度は.mg/mlから.mg/mlに減少し、共に良好でした。
報告№109-09136 報告№113-00229 | 分析№109-001160 分析№113-000876 | 113-000876 | 潤滑油の劣化はないものの、油中の汚染度がやや高い値でした。今後、汚染物の摺動部への噛み込みによる摩耗の進行が懸念されます。軸受は継続使用可能な状態にあると判断します。但し、約～μmサイズの摩耗粒子が観察され、さらにD-SOAPで軸受メタルの主成分である錫が検出されたことから、軸受メタルが摩耗していると思われました。そのため、今後は摩耗の進行を確認する目的で傾向監視を継続することを推奨します。ヶ月以内に再分析今後懸念される軸受メタルの摩耗進行を監視するため、ヶ月以内に再分析を実施し、摩耗の進行状況を確認することを推奨します。はフェログラフィーおよびSOAP／D-SOAPの結果から総合的に判断した結果、継続使用は可能ですが、今後の機器の機能を確認するためにも傾向管理が有用と考えます。フェログラフィー【定量分析：Is値】Is値は異常摩耗の早期発見パラメータのつで、摩耗程度を定量化するために用います。前回に比較してIs値はの乗から変化はなく、低い値でした。フェログラフィー【定性分析：摩耗粒子および摩耗形態観察】観察された代表的な粒子は、以下の通りでした。ホワイトメタル・軸受メタルの摩耗により発生。フリクションポリマ・局部的に高圧・高温となる場合に発生。観察された摩耗粒子の中には、約～μmサイズの大型のホワイトメタル粒子が確認されました。Iカップリング発光分光分析【SOAP／D-SOAP】検出された金属元素から発生箇所を推定すると、以下の通りでした。鉛、錫・軸受等カルシウム、ナトリウム・外部混入異物軸受メタルの摩耗D-SOAPの結果、軸受メタルの主成分である錫が前回に比較してからに微量ではあるものの増加が認められたことから、軸受メタルの摩耗が発生していると推定されます。今後、さらに摩耗が進行することが懸念されます。分析結果から軸受メタルの摩耗深さを求めました。摩耗深さは、D-SOAPの結果で得られている錫濃度と油量L、そして、メタル面積の約分の程度が摩耗したと仮定して求めました。その結果、メタル表面の平均的な摩耗深さは約μmとなりました。図累計摩耗深さ増加傾向に示すように、メタル表面の平均的な摩耗深さは前回に比較して約μmから約μmに増加しています。現状は継続使用可能と判断しますが、今後の軸受メタルの摩耗進行に注意が必要です。計数汚染度は、前回に比較してNAS級からNAS級にランク上昇し、当社推奨の管理限界値以下にあるものの、やや高い値でした。フィルタ表面の異物観察で金属片、鉄錆、砂等が観察されたことから、汚染度が高い要因は、摩耗と外部混入異物の影響と思われます。前回同様に、粘度、水分、酸価、IRの各データは、良好でした。
報告№109-09136 報告№112-00360 | 分析№109-001160 分析№112-001423 | 112-001423 | 軸受は継続使用可能な状態にあると判断します。但し、油中の汚染度がやや高いことから、今後も摩耗の進行を傾向監視するため、以下の対策を推奨します。定期的な分析フレッティング摩耗の進行を監視するため、定期的に分析を実施し、分析データによる摩耗の進行状況を確認することを推奨します。はフェログラフィーおよびSOAP／D-SOAPの結果から総合的に判断した結果、やや厳しい状態にあると考えられます。フェログラフィー【定量分析：Is値】Is値は異常摩耗の早期発見パラメータのつで、摩耗粒子を定量化するために用います。前回に比較してIs値はの乗から乗に低下しているものの、やや高い値でした。フェログラフィー【定性分析：摩耗粒子および摩耗形態観察】分析結果から比較的多く観察された粒子は、以下の通りでした。赤錆・フレッティングにより発生。フレッティングは、・軸と転がり軸受の内輪内面・軸受箱と転がり軸受の外輪外面・転がり軸受の軌道輪と転動体の箇所で発生する可能性があります。フレッティング粒子は酸化して硬いため、軸受軌道面に噛み込んだ場合はその傷が疲労剥離の起点となり、疲労摩耗へと進展することが想定されます。Iカップリング発光分光分析【SOAP／D-SOAP】検出された金属元素から発生箇所を推定すると、以下の通りでした。鉄・軸受等リン・添加剤カルシウム、アルミニウム、ナトリウム・外部混入異物前回に比較して計数汚染度はNAS級から等級に変化はないものの、やや高い値でした。フィルタ表面の異物観察で鉄錆、砂等が観察されたことから、汚染度が高い要因は、摩耗と外部混入異物の影響と思われます。分析結果計数汚染度は当社推奨の管理限界値以下にあるものの、やや高い値でした。計数汚染度計数汚染度はNAS級と当社推奨の管理限界値のNAS級以下にあるものの、やや高い値でした。重量汚染度はmg/mlでした。摩耗粒子の形態観察の結果、フレッティングにより発生する赤錆が比較的多く観察されました。SOAPSOAPの結果、摩耗により発生する鉄が検出されました。D-SOAPD-SOAPの結果、摩耗により発生する鉄が検出されました。フェログラフィー異常摩耗の早期発見パラメータであるフェログラフィーのIs値がの乗とやや高く、摩耗粒子の形態観察の結果、フレッティングにより発生する赤錆が比較的多く観察されました。
報告№109-09136 報告№110-00341 | 分析№109-001160 分析№110-001520 | 110-001520 | 金属元素と濃度の分析は、試料油を以上の高温で発光させ、その光を分光器で分光し、分光によって得られた光の強度と金属固有の波長とから元素を特定するIカップリング発光分光分析法を用います。また摩耗状態は、SOAP-T法により求めた金属成分と濃度にフェログラフィー法による摩耗粒子分析とを加味して総合的に評価しますが、摩擦面の摩耗機構と摩耗状態の判断は摩耗粒子の形態と、異常摩耗の早期発見パラメータであるIs値により判断します。Iカップリング発光分光分析供試のディーゼルエンジン油を分析した結果、検出された金属元素は、SOAPの結果表に示すように、鉄、鉛、銅、クロム、ニッケル、錫、リン、亜鉛、カルシウム、アルミニウム、ナトリウム、マグネシウムでした。これら検出された金属元素から発生箇所を推定すると、鉄、鉛、銅、クロム、ニッケル、錫・エンジン部品リン、亜鉛、カルシウム・オイル添加剤アルミニウム、ナトリウム、マグネシウム・外部混入異物であると思われます。このうち、機械部品が摩耗したと思われる元素はのグループです。フェログラフィー摩耗粒子分析結果から観察された粒子は、潤滑状態が正常な場合に発生する摩耗粒子異物の切削作用で発生する切削粒子金属接触が厳しく、且つ、摩擦熱が高い場合に発生する黒錆でした。潤滑状態と摩耗形態異常摩耗の早期発見パラメータとして摩耗粒子を定量化して評価するフェログラフィーのIs値は、潤滑状態がやや厳しいの乗となっていました。これらの結果から、シリンダ、ピストンリング、カムロール、クランクメタルの摺動部は、正常なマイルド摩耗が支配的で、異物による切削摩耗や、やや厳しい摩耗形態の凝着摩耗も発生していることが分かりました。電子顕微鏡・X線分析フェログラフィーで観察された粒子の組成を調べた結果、鉄、マンガンを含む粒子が多いことが分かりました。鉛と銅を使用した箇所の溶出・摩耗SOAPの結果表に示すように、軸受で使用されている鉛がppm、銅がおよび錫が、ニッケルがppm検出されました。検出される要因は、軸受の摩耗と亜鉛系添加剤のとの反応による溶出とに大別することができます。摩耗で発生する場合一般に、ディーゼルエンジンのクランクメタルは積層構造になっており、クランクメタルの最表面はホワイトメタル層が存在し、その下にニッケル層、さらにその下には鉛を含む銅系軸受材料のケルメット層が存在します。今回検出された金属成分のうち、錫と銅及び鉛は、メタル表面が摩耗して発生していると考えられます。ディーゼルエンジンのメタルは、設計上、油膜が正常に形成される流体潤滑が基本であることから、通常の使用においては摩耗しにくいと思われますが、今回の分析結果では、銅と鉛を含む第三層のケルメットの一部が摩耗していることが分かりました。これは、メタルの潤滑部が流体潤滑になりにくい部分のあることを示唆していると考えることが出来ます。添加剤との反応で発生する場合亜鉛系添加剤は、金属の銅が添加剤中の成分と反応し、銅をイオン化させる働きがあり、これによって潤滑油中に銅が検出されることがあります。計数汚染度はNAS級と汚染されていました。フィルタ表面の異物観察で黒色の異物が多く観察されたことから、汚染度が高い要因は、摩耗と油の添加剤成分の析出によるものと思われます。粒度分布は.～.μmの範囲にあり、.μmにピークが確認されました。を示す粘度、全酸価、IR、RBOTの各データは良好の範囲にあり、継続使用可能と判断します。定期的な分析エンジン内部の摩耗の進行を監視するため、定期的に分析を実施し、摩耗の進行状況を確認することを推奨します。RBOTの分析結果についてRBOTはminと新油値minに比較して変化はなく、酸化防止剤の減少は確認されませんでした。しかし、この油種の場合、分析データのバラツキが発生しやすい特性をもっていることが確認されたため、今後はRBOTを除く分析項目により油の劣化状態を評価することを推奨します。
報告№109-09136 報告№112-00003 | 分析№109-001160 分析№112-000003 | 112-000003_date120413 | 増速機は継続使用可能な状態にあると判断します。但し、潤滑油は水分が多く含まれており、今後も摩耗の進行を傾向監視するため、以下の対策を推奨します。水分除去および密封装置の改善今後、水分の影響で増速機に錆が発生し、その影響で摩耗が発生する懸念があるため、水分除去を推奨します。また、水分が増速機の油槽内に入りやすい状況にあることから、密封装置の改善を併せて推奨します。Is値は異常摩耗の早期発見パラメータのつで、摩耗粒子を定量化するために用います。今回のIs値はのマイナス乗であり、潤滑状態は正常と判断できます。計数汚染度は当社推奨の管理限界値に到達していました。水分が高いことから、汚染度が高い要因は、水分の影響と思われます。水分は当社推奨の管理限界値を超えていました。今後、水分の影響で増速機に錆が発生し、その影響で摩耗が発生する懸念あります。分析結果水分は当社推奨の管理限界値を超えていました。粘度粘度は.mm/sと新油値.mm/sに比較して、粘度変化率は+.％で、当社推奨の管理限界値である±％以内にあり、良好と判断します。水分はppmと当社推奨の管理限界値のを超えていました。全酸価全酸価は.mgKOH/gと新油値.mgKOH/g以下にあり、良好と判断します。IRIRの結果、油劣化の兆候を示すカルボン酸の吸収が確認されていないことから、良好と判断します。計数汚染度は当社推奨の管理限界値に到達していました。計数汚染度計数汚染度はNAS級と当社推奨の管理限界値のNAS級に到達していました。重量汚染度は.mg/mlでした。機器の潤滑状態機器の潤滑状態は正常と判断します。SOAPSOAPの結果、増速機の摩耗を示す鉄がppm、油の添加剤成分であるリンがppm、外部から混入したと思われるケイ素がppm、ナトリウムがppm検出されました。D－SOAPD－SOAPの結果、増速機の摩耗を示す鉄が、油の添加剤成分であるリンが、外部から混入したと思われるナトリウムが検出されました。フェログラフィー異常摩耗の早期発見パラメータであるフェログラフィーのIs値がのマイナス乗と良好の範囲にあり、潤滑状態は正常と判断します。
報告№106-0334 報告№106-0334 | 分析№106-01750 分析№106-01750 | 106-01750 | 分析の結果、全てのデータが良好であることから、本試料油は継続使用可能であり、軸受の潤滑状態も正常と判断します。この油は継続使用可能と判断します。粘度は良好と判断します。粘度はmm/sと管理限界値以内にあり、良好と判断します。水分は良好と判断します。水分はと管理限界値の以下にあり、良好と判断します。全酸価は良好と判断します。全酸価は.mgKOH/gと新油データの.mgKOH/gに比較して高い値であるものの、IRの結果で油劣化の兆候を示すカルボン酸が確認されていないことから、良好と判断します。IRは良好と判断します。IRの結果、油劣化の兆候を示すカルボン酸の吸収が確認されていないことから、継続使用可能な状態にあると考えられます。計数汚染度、重量汚染度、共に良好と判断します。計数汚染度は良好と判断します。計数汚染度はNAS級と当社推奨の管理限界値のNAS級以内にあり良好と判断します。重量汚染度は良好と判断します。重量汚染度は.mg/mlと当社推奨の管理限界値のmg/ml以内にあり良好と判断します。機器の潤滑状態フェログラフィーの結果、異常摩耗の早期発見パラメータであるIs値が.と良好の範囲にあり、潤滑状態は良好と判断します。SOAPは良好と判断します。SOAPの結果、摩耗により発生する鉄が検出されていないことから、良好と判断します。又、油の添加剤成分であるリンが検出されました。D－SOAPは良好と判断します。D－SOAPの結果、摩耗により発生する鉄が検出されていないことから、良好と判断します。フェログラフィーの結果、継続使用可能な状態にあると判断します。フェログラフィーの結果、異常摩耗の早期発見パラメータであるIs値が.と良好の範囲にあることから、継続使用可能な状態にあると判断します。
報告№108-5064 報告№108-5064 | 分析№108-02433 分析№108-02433 | 108-02433 | トライボ診断の結果、粘度、泡立ち試験を除く項目は良好です。粘度はmm/sと新油値mm/sに比較して、粘度変化率は-％で、当社推奨の管理限界値である±％を超えています。今後、粘度の低下により油膜切れが発生し、金属接触が発生することが懸念されるため、更油を実施することを推奨します。泡立ち試験の結果は、一般的には消泡性能が低くいと判断できる値の-ですが、新油値の-と同レベルにあったため、良好と判断します。機器の潤滑状態潤滑状態指数はのマイナス乗と濾過設備のない機器であれば正常な潤滑状態にあると判断できますが、ギヤボックスの油系統にはインラインフィルタとオフラインフィルタがあり、μmサイズ以上の粒子の大部分は捕捉され、異常な摩耗状態が発生したとしても正常な潤滑状態にあると誤認してしまう可能性があります。そこで、フィルタが設置されていない場合の潤滑状態を、一般的なフィルタの効率である.と仮定し、粒子の発生状況から潤滑状態を推定しました。その結果、ギヤは継続使用可能な状態にあると思われますが、潤滑状態指数は摩耗がやや厳しい状態であるの乗領域にあると推定できました。推定結果は、フィルタの濾過効率を仮定して求めたものですが、フィルタがない状態では油中の粒子濃度は現在より高いことは明らかです。そのためヶ月後に再度分析を実施し、摩耗進行の有無をチェックすることを推奨します。尚、フィルタの捕捉の影響による誤認を避けるため、これまでの採油箇所に加え、インラインフィルタやオフラインフィルタの捕捉物も分析し、その結果から潤滑状態を評価することを提案します。フィルタ捕捉物の分析を実施する際には、フィルタ使用時間の情報をご提供いただけますようお願い致します。粘度は当社推奨の管理限界値を超えています。泡立ち試験の結果、消泡性能が低いと判断できる値であるものの、新油と同レベルにあると判断します。粘度は当社推奨の管理限界値を超えています。粘度はmm/sと新油値mm/sに比較して、粘度変化率は-％で、当社推奨の管理限界値である±％を超えています。粘度は.mm/sです。粘度は.mm/sです。粘度指数はです。粘度指数はです。泡立ち試験は-です。泡立ち試験は-と新油と同レベルにあり、消泡性能が新油と同レベルにあると判断します。水分は良好。水分は.ppmと当社推奨の管理限界値の以下であり、良好と判断します。全酸価は良好。全酸価はmgKOH/gと新油値mgKOH/g以内にあり、良好と判断します。機器の潤滑状態精密な濾過設備がない機器であれば、潤滑状態指数は正常の範囲にあると判断します。潤滑状態指数は正常の範囲にあると判断します。異常摩耗の早期発見パラメータである潤滑状態指数がのマイナス乗と精密な濾過設備がない機器であれば、潤滑状態指数は正常の範囲にあると判断します。
報告№103-0092 | 分析№103-00871 | 103-00871 | 分析の結果、NAS級以上と当社推奨の管理限界値に到達していました。粒子分布を詳細に見てみると、～μ以上の大型の粒子が多いことが判りました。フェログラフィーの摩耗粒子形態観察の結果、外部から混入した鉄錆、繊維、砂が多く見られることから、汚染要因は、外部から混入した異物によるものと考えられました。これは、採油箇所が油槽配油管であったため、配管内や油槽底部に沈降していた汚染物を採取された可能性があります。仮に、外部から混入した異物が油槽内に多く存在する場合、この異物が軸受摺動面に噛み込み摩耗が進行することが懸念されるため、このことを確認するため、是非、主機運転中又は停止直後に油槽中層部から再度採油・分析を実施し、汚染状況及び摩耗の進行状況を確認されることを推奨します。これらのことは、計数汚染度が、NAS級以上と当社推奨の管理限界値を超えており、異常摩耗の早期発見パラメータであるIs値が、の乗と高く、摩耗粒子形態観察で、外部から混入した異物が多く見られ、又、光学顕微鏡写真にも示すように、鉄錆、繊維、砂が多く見られたことから判断しました。
報告№109-09249 報告№112-00272 | 分析№109-001747 分析№112-001090 | 112-001090_date121024 | 潤滑油および対象設備は継続使用可能な状態にあると判断します。但し、今後も摩耗の進行を傾向監視するため、以下の対策を推奨します。定期的な分析凝着摩耗の進行を監視するため、定期的に分析を実施し、分析データによる摩耗の進行状況を確認することを推奨します。はフェログラフィーおよびSOAP／D-SOAPの結果から総合的に判断した結果、やや厳しい状態にあると考えられます。フェログラフィー【定量分析：Is値】Is値は異常摩耗の早期発見パラメータのつで、摩耗粒子を定量化するために用います。今回のIs値はの乗と低い値でした。フェログラフィー【定性分析：摩耗粒子および摩耗形態観察】分析結果から比較的多く観察された粒子は、以下の通りでした。正常な摩耗粒子・潤滑状態が正常なマイルド摩耗により発生。シビア粒子・潤滑状態がやや厳しい凝着摩耗により発生。金属潤滑部が局部的に油膜切れを起していると考えられます。Iカップリング発光分光分析【SOAP／D-SOAP】検出された金属元素から発生箇所を推定すると、以下の通りでした。鉄、ニッケル、錫・軸受等リン、亜鉛、カルシウム・添加剤ナトリウム・外部混入異物水分、汚染粒子数、汚染度物重量は共に良好でした。．粘度、全酸価、酸化安定度、有機物・有機化合物の各データは良好でした。分析結果特性低下特性低下に係るパラメータの分析結果は良好と判断します。粘度粘度は.mm/sと新油値.mm/sに対する粘度変化率は-.％で、当社推奨の管理限界値である±％以内にあり、良好と判断します。全酸価添加油の全酸価は、油メーカによって初期値が違うため統一した管理基準を設定するのが困難であることから、当社では管理限界値を設定しておらず、新油分析値との比較及び他の分析項目の結果より全酸価の状態判断を行います。その結果、全酸価は.mgKOH/gと新油値.mgKOH/gに比較して変化はないことから、良好と判断します。酸化安定度酸化安定度はminであり、当社推奨の管理限界値のmin以上であることから良好と判断します。有機物・有機化合物有機物・有機化合物は、IRチャートによる新油分析値との比較の結果、cm-付近に劣化の兆候を示すカルボン酸の吸収が確認されていないことから、良好と判断します。色相はLであり、新油値のLに比較して高い値でした。汚染に係るパラメータの分析結果は良好と判断します。水分は.ppmであり、当社推奨の管理限界値の以下であることから良好と判断します。汚染粒子数はNAS級であり、当社推奨の管理限界値のNAS級以下であることから良好と判断します。汚染度物重量は.mg/mlであり、当社推奨の管理限界値のmg/ml以下であることから良好と判断します。摩耗フェログラフィーによる摩耗粒子の観察の結果、潤滑状態が正常な場合に発生する摩耗粒子、金属潤滑部が局部的に油膜切れを起して発生するシビア粒子が比較的多く観察されました。異常摩耗の早期発見パラメータであるフェログラフィーのIs値がの乗と良好の範囲にあるものの、摩耗粒子の形態観察の結果、潤滑状態が正常な場合に発生する摩耗粒子、金属潤滑部が局部的に油膜切れを起して発生するシビア粒子が比較的多く観察されました。金属濃度SOAP法により金属濃度を測定した結果、潤滑箇所で発生する金属接触よって検出されるニッケルがppm、錫がppm、油の添加剤成分であるリンがppm、亜鉛がppm、カルシウムがppm、外部から混入したと思われるナトリウムがppm検出されました。金属濃度D-SOAP法により金属濃度を測定した結果、潤滑箇所で発生する金属接触によって検出される鉄が、亜鉛が、外部から混入したと思われるカルシウムが、ナトリウムが検出されました。
報告№109-09136 報告№111-00765 | 分析№109-001160 分析№111-003851 | 111-003851 | エンジン摺動部は継続使用可能な状態にあると判断します。但し、シリンダ内壁や軸受摺動面で摩耗の進行が懸念されるため、以下の対策を推奨します。定期的な分析摩耗の進行を監視するため、定期的に分析を実施し、摩耗の進行状況を確認することを推奨します。フェログラフィーIs値は異常摩耗の早期発見パラメータのつで、摩耗粒子を定量化するために用います。今回のIs値は-であり、潤滑状態は正常な状態であると判断できます。摩耗粒子の形態で比較的多く観察された粒子は、潤滑状態が正常な場合に発生する摩耗粒子でした。これらの摩耗粒子が観察された場合、潤滑部で発生している摩耗形態は、正常なマイルド摩耗であることが分かります。Iカップリング発光分光分析供試の潤滑油を分析した結果、検出された金属元素は、SOAP-Tの結果表に示すように、鉄、ニッケル、錫、リン、カルシウム、ナトリウム、マグネシウムが検出されました。これらの検出された金属元素から発生箇所を推定すると鉄、ニッケル、錫・エンジン部品カルシウム、マグネシウム・オイル添加剤リン、ナトリウム・外部混入異物であると思われます。このうち、機械部品が摩耗したと思われる元素はのグループです。メタルの摩耗程度SOAP-Tの結果、メインメタルやクランクメタルの主成分である錫がppm検出されました。前回の分析後から今回までの補給油量が設備油量を超えていることから、前回の錫濃度と今回の錫濃度を積算しました。この積算した錫濃度からメタルの摩耗程度を確認しました。計算の結果、摩耗深さはμm摩耗していました。一般的にホワイトメタルのオーバーレイ厚さは、薄くてもμm程度となっていますが、計算によって求めた摩耗深さは約分の程度となっていることから、メタルの中には点検を要するものがあると推定されました。尚、観察された摩耗形態がマイルド摩耗が支配的であるため可能性としては低いと思われますが、仮にクランクメタルの上メタル個に摩耗が集中したとすると、摩耗深さはμmとなります。オーバーレイの厚さをμm程度とすると、オーバーレイは既に摩耗していることになります。クロムの摩耗体積SOAP-Tの結果、カム・カムロールの主成分であるクロムは検出されませんでした。カム・カムロールの摩耗が発生していないことが確認できました。粒度分布粒度分布は.～.μmの範囲にあり、.μmにピークが確認されました。μm以下の粒子が多いことから、燃焼して発生したすす等であることが分かりました。分析結果粒度分布粒度分布は.～.μmの範囲にあり、.μmにピークが確認されました。μm以下の粒子が多いことから、燃焼して発生したすす等が油中粒子の主成分であることが推測できます。機器の潤滑状態摩耗粒子の形態観察の結果、潤滑状態が正常な場合に発生する摩耗粒子が比較的多く観察されました。SOAP-TSOAP-Tの結果、鉄、ニッケル、錫、油の添加剤成分であるカルシウム、マグネシウム、外部から混入したと思われるリン、ナトリウムが検出されました。SOAP-TSOAP-Tの結果、油の添加剤成分であるカルシウム、外部から混入したと思われるナトリウムが検出されました。フェログラフィー異常摩耗の早期発見パラメータであるIs値が-と良好の範囲にあり、摩耗粒子の形態観察の結果、潤滑状態が正常な場合に発生する摩耗粒子が比較的多く観察されました。
報告№103-0284 | 分析№103-02711 | 103-02711 | 分析の結果、摩耗粒子形態観察で外部から混入した異物が観察されました。外部混入異物による影響は、バルブ動作への障害や、シリンダ、ピストン等の摺動箇所への切削作用による摺動傷発生などが挙げられますが、観察量が少ないため直ちに異常につながるものではないと判断します。但し、今後、これらの異物が摺動面に噛み込み摩耗が進行する場合があるため注意が必要です。摩耗状況の傾向を見る場合には、次回の採油をヶ月後に実施し、汚染状況及び摩耗の進行状況を確認されることを推奨します。これらのことは、異常摩耗の早期発見パラメータであるフェログラフィーのIs値が、.と良好の範囲にあるものの、摩耗粒子形態観察の結果、外部から混入した鉄錆等の異物が多く観察されたこと以上のことから判断しました。
報告№107-0076 報告№107-6517 | 分析№107-00347 分析№107-00550 | 107-00550 | 初期試験を実施した結果、摩耗の安定が確認され、潤滑油も継続使用可能と判断します。これらのことは、前回に比較して、計数汚染度はランク減少したことSOAP／D-SOAPの鉄および錫濃度に変化がないこと異常摩耗の早期発見パラメータであるフェログラフィーのIs値が.と良好の範囲にあること以上のことから判断しました。尚、RBOTがminと前回のminとヶ月でmin減少しています。減少幅がやや大きくなっておりますので、ヶ月後にもう一度初期試験を実施し、RBOTの減少状況を確認することを推奨します。
報告№109-09094 報告№109-09094 | 分析№109-000882 分析№109-000882 | 109-000882_100127 | 分析評価者：佐々木義憲保有資格：ICMLMLAⅠ設備保全技能士級ISO-準拠機械状態監視診断技術者カテゴリーⅠ分析の結果、全てのデータが良好である事から、この油は継続使用可能と判断します。≪状態監視とパラメータ≫分析の目的および各分析のパラメータは以下の通りです。特性低下目的：油の分析結果から、や劣化傾向ならびに添加剤の消耗程度、残存寿命などを確認する。粘度JISK全酸価JISK赤外線吸収スペクトルJISK酸化安定度試験JISK汚染目的：油の分析結果から、砂塵あるいは水・異種油などによるや、異物混入の有無を確認する。水分JISK計数汚染度JISB重量汚染度JISB光学顕微鏡観察摩耗目的：油中の摩耗粒子を分析する事により、回転・摺動部の潤滑状態、摩耗劣化の程度、余寿命などを解析する。摩耗診断電子顕微鏡観察JISKX線マイクロアナリシス油中金属濃度）JISK≪分析結果≫特性低下粘度：良好粘度値mm/sの新油値mm/sに対する変化率は+.％であり、当社推奨の管理限界値±％以内に留まっています。全酸価：良好全酸価.mgKOH/gは新油値の.mgKOH/gに比較し高くはあるものの、有機物・有機化合物試験の結果で油劣化の兆候を示すカルボン酸の吸収が見られないことから問題は無いと判断します。赤外線吸収スペクトル：良好酸化安定度試験：良好酸化安定度試験の結果、数値minは当社推奨の管理限界値min以内に留まっており、現時点での使用は可能と判断します。汚染水分：良好水分値ppmは当社推奨の管理限界値以内に留まっています。計数汚染度：今回は実施していません。重量汚染度：今回は実施していません。光学顕微鏡観察：今回は実施していません。摩耗摩耗診断電子顕微鏡観察・X線マイクロアナリシス：今回は実施していません。油中金属濃度：今回は実施していません。
報告№111-00372 報告№111-00372 | 分析№111-001676 分析№111-001748 | 111-001748 | ちょう度値と新グリース値に比較して上昇し、当社推奨の管理上限値であるを超えていることから、軟化していることが分かりました。軟化したグリースを使用した場合、グリースの漏洩や軸受等で油膜切れが発生することが懸念されます。グリースが軟化していたため、以下の対策が必要です。グリースを交換されることを推奨します。≪状態監視とパラメータ≫分析の目的および各分析のパラメータは以下の通りです。特性低下目的：グリースの分析結果から、グリースの物理的性状や劣化傾向などを確認する。全酸価JISK赤外線吸収スペクトルJISKちょう度JISK滴点JISK摩耗目的：グリース中の摩耗粒子を分析する事により、回転・摺動部の潤滑状態、摩耗劣化の程度、余寿命などを解析する。摩耗診断電子顕微鏡観察JISKX線マイクロアナリシス油中金属濃度JISK≪分析結果≫特性低下全酸価：良好全酸価.mgKOH/gは新油値の.mgKOH/gに比較し高くはあるものの、有機物・有機化合物試験の結果で油劣化の兆候を示すカルボン酸の吸収が見られないことから問題は無いと判断します。赤外線吸収スペクトル：良好ちょう度：要処置ちょう度値はと当社推奨の管理上限値であるを超えていました。滴点：良好滴点はと新油値のに比較し変化はないことから問題は無いと判断します。摩耗摩耗診断電子顕微鏡観察・X線マイクロアナリシス：今回は実施していません。油中金属濃度：今回は実施していません。
報告№109-09136 報告№112-00588 | 分析№109-001160 分析№112-002432 | 112-002432_date130313 | 、汚染状態、摩耗状態ポンプ減速機と潤滑油は、継続使用可能な状態であるため、分解点検の必要はないと判断します。但し、観察された油中粒子には、異物の切削作用の影響で発生する切削摩耗や、繰り返し応力による疲労摩耗で発生した摩耗粒子が観られたことから、今後の摩耗進行を傾向監視するため、以下の対策を推奨します。余寿命予測フェログラフィーのIs値は、前回に比較しての乗から乗に桁低下し、安定した潤滑状態になっていることがわかります。このような安定した潤滑状態では、異常な方向に向かう上昇角を示さないことからIs値による余寿命予測はできませんが、前回と今回の摩耗形態や摩耗サイズの粒度分布、金属摩耗量、油中汚染物の影響や潤滑性状の確認や比較等の過程を経た結果から総合的に判断すると、少なくとも年程度の間は継続して使用が可能な状態にあると判断します。定期的なトライボ診断トライボ診断は、潤滑油を分析し、潤滑油の性状を調査して継続使用が可能か、更油すべきかの評価を行うことはもとより、ギヤや転がり軸受、すべり軸受などの潤滑状態も評価する設備診断技術ですが、農業用の設備では稼働率にもよるものの年に回程度の診断により、そのデータの変化から異常の兆候を早期に発見することや、分解点検の必要性を判断することが可能となります。今回の分析データでは、潤滑油中に摩耗速度の早い摩耗形態の切削摩耗および疲労摩耗が確認されたことから、今後も定期的な分析診断により設備状態を把握することを推奨します。潤滑油の濾過油中の汚染度が高いことから、摩耗粒子や異物等がギヤ歯面や軸受軌道面に噛み込むことによる摩耗の進行が懸念されるため、潤滑油の濾過を推奨します。バックラッシによる評価トライボ診断では、バックラッシの増加量を分析結果から計算できますが、今回は計算に必要な歯幅に関する情報が不足していたため、仮定して計算しております。不足している情報をお知らせ頂ければ、より正確な診断を行うことが出来ますので、可能であれば情報をお知らせ下さい。はフェログラフィーおよびSOAP-Tの結果から総合的に判断した結果、傾向管理が必要な状態にあると考えられます。フェログラフィー【定量分析：Is値】Is値は異常摩耗の早期発見パラメータのつで、摩耗粒子を定量化するために用います。Is値は前回に比較しての乗から乗に低下し、低い値でした。これは、潤滑状態が異常に向かう上昇角を示さないことから、安定した潤滑状態になっていると判断します。フェログラフィー【定性分析：摩耗粒子および摩耗形態観察】分析結果から比較的多く観察された粒子は、以下の通りでした。正常な摩耗粒子・潤滑状態が正常なマイルド摩耗により発生。切削粒子・異物や金属表面の微小突起による切削摩耗により発生。疲労摩耗粒子・繰返し応力を受けて発生。観察された摩耗粒子の中でも切削粒子は、注意が必要です。減速機で切削摩耗が発生した場合、減速機内部で使用されている転がり軸受が切削摩耗により生じた軌道面の損傷が起点となって、寿命が分の程度に低下することがあることから、切削摩耗には十分注意する必要があります。切削摩耗の発生原因となる混入異物が残留している場合、この異物により切削摩耗が継続して発生する可能性があります。Iカップリング発光分光分析【SOAP-T】検出された金属元素から発生箇所を推定すると、以下の通りでした。鉄、鉛、銅、ニッケル、錫、亜鉛・ギヤ、軸受等リン・添加剤カルシウム、アルミニウム、ナトリウム・外部混入異物バックラッシご提供いただいた減速機に関する情報から、スパイラルベベルギヤであり、この部分のバックラッシを求めました。尚、歯幅が不明でしたのでmmと仮定しました。その結果、減速機のギヤ歯面に摩耗が集中していたと仮定した場合、バックラッシの増加量は約μmと推定されました。バックラッシ増加分の上限値は、メーカにより差異はあるものの、当社の推奨するバックラッシは、一般に推奨されるμmを管理目安にしています。この値に比較して十分に小さい値であり、前回に比較してSOAP-Tの鉄濃度が減少していることから、摩耗は安定しているものと推定されます。計数汚染度は、昨年のデータNAS級以上からNAS級と減少しているものの、管理限界値のNAS級に到達していました。重量汚染度は、昨年データのmg/mlと比較して、mg/mlと減少していました。また、フィルタの表面の異物観察では、茶褐色のスラッジ、金属片、鉄錆、砂等が観察されたことから、汚染度が高い要因は、摩耗とスラッジ、外部混入異物の影響と思われます。潤滑油は、摩耗状態もやや厳しい状態であるものの、潤滑状態にすぐに悪影響を与える領域に達していませんので、今後の運転時間や運転状況が、特に変化のない運転であれば、少なくても年間は継続使用可能な状態にあると判断します。しかし、油中の汚染度が高いことから、摩耗粒子や異物等がギヤ歯面や軸受軌道面に噛み込むことによる摩耗の進行が懸念されるため、今回は潤滑油の濾過を推奨します。は良好と判断します。粘度粘度は、.mm/sと新油値mm/sに比較して、粘度変化率は-％で、管理限界値である±％以内にあり、良好と判断します。水分は、ppmと管理限界値の以下にあり、良好と判断します。酸価は、.mgKOH/gと新油値.mgKOH/g以下にあり、良好と判断します。IRIRチャートの結果、新油と使用油のスペクトルパターンはほぼ一致し、また、油劣化の兆候を示すカルボン酸の吸収が確認されていないことから、良好と判断します。
報告№109-09136 報告№110-00471 | 分析№109-001160 分析№110-002118 | 110-002118 | SOAP／D－SOAPの結果、検出された元素は鉄、リン、亜鉛、カルシウム、ケイ素が検出されました。これら検出された金属元素から発生箇所を推定すると、鉄・シリンダやポンプ等リン、亜鉛、カルシウム、ケイ素・外部混入異物であると思われます。このうち、機械部品が摩耗したと思われる元素はのグループです。異常摩耗の早期発見パラメータであるフェログラフィーのIs値はの乗と良好の範囲にあるものの、摩耗粒子の形態観察で潤滑状態が正常な場合に発生する摩耗粒子、金属潤滑部が局部的に油膜切れを起して発生するシビア粒子が比較的多く観察されました。潤滑部では、正常な潤滑状態であるマイルド摩耗とやや厳しい摩耗形態の凝着摩耗が発生していることが分かりました。また、摩耗の発生箇所はサーボシリンダ内壁やポンプ内部であると思われます。汚染度計数汚染度、重量汚染度、共に管理限界値内にあり、良好と判断します。IRの結果、過去に投与したTS－のピークが確認されていますが、油劣化の兆候を示すカルボン酸の吸収は確認されておらず良好と判断します。潤滑油および対象設備は継続使用可能な状態にあると判断します。
報告№109-09094 報告№109-09094 | 分析№109-000884 分析№109-000884 | 109-000884 | 分析の結果、全てのデータが良好であることから、この油は継続使用可能と判断します。特性低下全ての項目が良好の範囲にあったことから、特性低下は認められず良好と判断します。粘度は良好と判断します。粘度はmm/sと新油値mm/sに比較して、粘度変化率は+.％で、当社推奨の管理限界値である±％以内にあり、良好と判断します。全酸価は良好と判断します。全酸価は.mgKOH/gと新油値.mgKOH/gに比較して高い値であるものの、有機物・有機化合物の結果、油劣化の兆候を示すカルボン酸の吸収が確認されていないことから、良好と判断します。有機物・有機化合物の結果、良好と判断します。有機物・有機化合物の結果、油劣化の兆候を示すカルボン酸の吸収が確認されていないことから、良好と判断します。酸化安定度の結果、良好と判断します。酸化安定度はminと当社推奨の管理限界値のmin以上であり、良好と判断します。汚染は良好と判断します。水分は良好と判断します。水分は.ppmと当社推奨の管理限界値の以下であり、良好と判断します。
報告№109-09136 報告№112-00539 | 分析№109-001160 分析№112-002237 | 112-002237 | 潤滑油は継続使用可能な状態にあると判断します。但し、フィルタ表面の異物観察でギヤ歯面から発生したと推定されるμm以上の金属片が比較的多く観察されたことから、今後も摩耗の進行を傾向監視するため、以下の対策を推奨します。定期的な分析ギヤ歯面から発生したと推定されるμm以上の金属片が比較的多く観察されたことから、ギヤ歯面では剥離痕があると推定されます。今後、継続使用した場合、ギヤ歯面の噛み合いが悪くなり、円滑に回転しなくなることが懸念されるため、定期的に分析を実施することを推奨します。更油油中の汚染度が高いことから、摩耗粒子や異物等が軸受軌道面に噛み込むことによる摩耗の進行が懸念されるため、更油を推奨します。バックラッシによる評価トライボ診断では、バックラッシの増加量を分析結果から計算できますので、構造が確認できる図面、ギヤの形式、歯形、モジュール、歯数、歯幅をお知らせ下さい。計算結果をご報告いたします。はフェログラフィーおよびSOAP／D-SOAPの結果から総合的に判断した結果、やや厳しい状態にあると考えられます。フェログラフィー【定量分析：Is値】Is値は異常摩耗の早期発見パラメータのつで、摩耗粒子を定量化するために用います。今回のIs値はの乗とやや高い値でした。フェログラフィー【定性分析：摩耗粒子および摩耗形態観察】分析結果から比較的多く観察された粒子は、以下の通りでした。正常な摩耗粒子・潤滑状態が正常なマイルド摩耗により発生。切削粒子・異物や金属表面の微小突起による切削摩耗により発生。シビア粒子・潤滑状態がやや厳しい凝着摩耗により発生。金属潤滑部が局部的に油膜切れを起していると考えられます。疲労摩耗粒子・繰返し応力を受けて発生。鉄錆等・外部から混入したと考えられます。観察された摩耗粒子の中でも切削粒子は、注意が必要です。減速機で切削摩耗が発生した場合、減速機内部で使用されている転がり軸受が切削摩耗により生じた軌道面の損傷が起点となって、寿命が分の程度に低下することがあることから、切削摩耗には十分注意する必要があります。切削摩耗の発生原因となる混入異物が残留している場合、この異物により切削摩耗が継続して発生する可能性があります。Iカップリング発光分光分析【SOAP／D-SOAP】検出された金属元素から発生箇所を推定すると、以下の通りでした。鉄、銅、亜鉛・ギヤ、軸受等リン・添加剤カルシウム、ナトリウム、ホウ素・外部混入異物計数汚染度はNAS級と当社推奨の管理限界値に到達していました。フィルタ表面の異物観察でμm以上の金属片、鉄錆、砂等が観察されたことから、汚染度が高い要因は、摩耗と外部混入異物の影響と思われます。粘度、水分、酸価、IRの各データは良好でした。
報告№109-09136 報告№111-00381 | 分析№109-001160 分析№111-001818 | 111-001818 | 潤滑油および減速機は継続使用可能な状態にあり、保守サイクルおよび手法は問題ないと判断します。トライボ診断では、バックラッシの増加量を分析結果から計算できますので、構造が確認できる図面、ギヤの形式、歯形、モジュール、歯数、歯幅、油入替後の稼働時間ならびに分解点検後の稼働時間をお知らせ下さい。計算結果をご報告いたします。フェログラフィー異常摩耗の早期発見パラメータとして摩耗粒子を定量化して評価するフェログラフィーのIs値は、潤滑状態が正常なのマイナス乗でした。摩耗粒子の形態で比較的多く観察された粒子は、潤滑状態が正常な場合に発生する摩耗粒子でした。これらの摩耗粒子が観察された場合、潤滑部で発生している摩耗形態は、正常なマイルド摩耗であることが分かります。電子顕微鏡・X線マイクロアナリシス観察された粒子をSEM・XMAで詳細に分析した結果、粒子には鉄、マンガンが比較的多く含まれており、成分割合から粒子は主にギヤ歯面から発生していると推定できました。Iカップリング発光分光分析供試の潤滑油を分析した結果、検出された金属元素は、SOAP-Tの結果表に示すように、鉄、錫、リン、カルシウム、アルミニウム、ナトリウム、ホウ素が検出されました。これらの検出された金属元素から発生箇所を推定すると鉄、錫・ギヤ・軸受等リン・オイル添加剤カルシウム、アルミニウム、ナトリウム、ホウ素・外部混入異物であると思われます。このうち、機械部品が摩耗したと思われる元素はのグループです。計数汚染度は良好でした。粘度、水分、酸価、IRの各データは良好でした。
報告№108-0183 報告№108-0183 | 分析№108-01262 分析№108-01262 | 108-01262 | 分析の結果、全てのデータが良好であることから、本試料油は継続使用可能であり、軸受の潤滑状態も正常と判断します。但し、SOAPの結果、銅が検出されており、銅を使用した部分の溶出が発生していると考えられます。この溶出は検出された亜鉛系添加剤の成分と銅が反応し、溶出することが知られています。銅濃度は別紙鉱油の酸価に対する金属触媒の影響に示すように銅濃度が増加すると酸化速度が速まりますので、酸化劣化の進行状況を油分析により監視されることを推奨します。は良好と判断します。計数汚染度は良好と判断します。計数汚染度はNAS級と当社推奨の管理限界値のNAS級以内にあり、良好と判断します。重量汚染度は良好と判断します。重量汚染度は.mg/mlと当社推奨の管理限界値のmg/ml以内にあり、良好と判断します。機器の潤滑状態SOAPの結果、銅が多く検出されました。SOAPの結果、銅が多く検出されました。SOAPの結果、油の添加剤成分であるリン、亜鉛が検出されました。一方、銅が検出されました。銅を使用した部分の溶出が発生していると考えられます。この溶出は検出された亜鉛系添加剤の成分と銅が反応し、溶出することが知られています。銅濃度は別紙鉱油の酸化に対する金属触媒の影響に示すように銅濃度が増加すると酸化速度が速まりますので、酸化劣化の進行状況を全酸価の変化で監視されることを推奨します。D－SOAPの結果は良好です。D－SOAPの結果、摩耗により発生する鉄が検出されていないことから、良好と判断します。フェログラフィーの結果は良好です。異常摩耗の早期発見パラメータであるフェログラフィーのIs値がのマイナス乗と良好の範囲にあることから、潤滑状態は正常と判断します。
報告№109-09136 報告№110-00436 | 分析№109-001160 分析№110-001970 | 110-001970 | 潤滑油および軸受は継続使用可能な状態にあるものの、摩耗が進行することが懸念されるため、以下の対策を推奨します。今後、摩耗の進行を監視するため、定期的に分析を実施し、摩耗の進行状況を確認することを推奨します。次回の採油時期を理論的に求めたところ、使用時間が最短で約時間経過後となりました。この時間は、油中汚染物が均一になるために必要とする時間であり、この時間を経過すれば、再分析の結果から潤滑状態の傾向を確認することが可能となります。今回計算した理論時間を参考に次回採油時期を検討されることを推奨します。
報告№107-0158 報告№107-0158 | 分析№107-00890 分析№107-00890 | 107-00890 | 分析の結果、局部的な疲労摩耗により発生した摩耗粒子は確認されたものの、転がり軸受の寿命の指標となるフレーキングが発生していないことから、本軸受は継続使用可能な状態にあると判断します。但し、摩耗粒子形態観察で局部的な疲労摩耗が発生していることが確認されたことから、今後更に摩耗が進行し、フレーキングに進展することが懸念されるため、ヶ月後に再度分析を実施し、摩耗の進行状況を確認することを推奨します。これらのことは、異常摩耗の早期発パラメータであるフェログラフィーのIs値がの乗と高く、摩耗粒子形態観察の結果、金属接触が厳しい場合に発生するシビア粒子、外部から混入したと思われる鉄錆が観察されたことD－SOAPの結果、前回に比較して鉄がからに増加したこと以上のことから判断しました。この油は継続使用可能と判断します。粘度は良好と判断します。粘度はmm/sと管理限界値以内にあり、良好と判断します。水分は良好と判断します。水分は.と管理限界値の以下にあり、良好と判断します。全酸価は良好と判断します。全酸価は.mgKOH/gと新油データの.mgKOH/gに比較して高い値であるものの、IRの結果で油劣化の兆候を示すカルボン酸が確認されていないことから、良好と判断します。IRは良好と判断します。IRの結果、油劣化の兆候を示すカルボン酸の吸収が確認されていないことから、継続使用可能な状態にあると考えられます。計数汚染度はやや高い値でした。計数汚染度はやや高い値でした。計数汚染度はNAS級と当社推奨の管理限界値のNAS級以内にあるものの、やや高い値でした。重量汚染度は.mg/mlでした。重量汚染度は.mg/mlでした。機器の潤滑状態フェログラフィーの結果、異常摩耗の早期発見パラメータであるIs値がの乗とやや高く、局部的な疲労摩耗により発生した摩耗粒子、外部から混入したと思われる鉄錆がやや多く観察されました。SOAPは良好と判断します。SOAPの結果、油の添加剤成分であるリンが検出されました。D－SOAPの結果、鉄が検出されました。D－SOAPの結果、摩耗により発生する鉄が検出されました。フェログラフィーの結果、局部的な疲労摩耗により発生した摩耗粒子、外部から混入したと思われる鉄錆がやや多く観察されました。異常摩耗の早期発見パラメータであるフェログラフィーのIs値がの乗と高く、局部的な疲労摩耗により発生した摩耗粒子、外部から混入したと思われる鉄錆がやや多く観察されました。
報告№109-09136 報告№110-00573 | 分析№109-001160 分析№110-002554 | 110-002554 | 前回に比較してSOAP／D－SOAPの結果で、鉄および錫濃度に大きな変化はなく、異常摩耗の早期発見パラメータであるフェログラフィーのIs値がのマイナス乗と良好でした。前回に比較して水分は大きな変化はなく、良好でした。計数汚染度はNAS級からNAS級にランク増加したものの、当社推奨の管理限界値内にあり、良好でした。前回同様に粘度、全酸価、IR、RBOTの各データは良好でした。尚、別紙RBOTの減少傾向から油の余寿命を求めた結果、本試料は直近の更油から起算して稼働時間が時間まで使用可能であることが分かります。潤滑油は継続使用可能と判断します。また、採油が機器停止中に廃油口から実施しているため分析データが高くなる可能性があるにもかかわらず、計数汚染度、SOAP／D－SOAP、ならびにフェログラフィーの各データが良好の範囲にあることから、軸受は継続使用可能と判断します。なお、本試料油は、機器停止中に廃油口から採油されています。機器が停止している状態では、別紙油粒子の沈降の影響に示すように油槽内で撹拌がなくなり固形物が沈降するため、油中汚染度は高くなると推定されます。また、同様にIs値も高くなっていると推定されます。今後の採油は、極力運転中もしくは停止直後の油槽中層部から実施されることを推奨します。
報告№109-09014 報告№109-09014 | 分析№109-000356 分析№109-000356 | 109-000356 | 、汚染度、軸受の潤滑状態を確認する。今回の採油は、対象設備の停止中に排油口から実施しているため、別紙油中粒子の沈降の影響に示すように、沈降の影響を受けて分析データが高濃度に出る可能性があります。今回の分析は、以上のことを踏まえて結果を検討します。汚染度および軸受の潤滑状態分析の結果、計数汚染度はやや高く、重量汚染度は当社推奨の管理限界値を超えていました。異常摩耗の早期発見パラメータであるフェログラフィーのIs値がの乗と高く、摩耗粒子の形態観察で異物の噛み込みなどで発生する切削粒子、疲労摩耗粒子が多く観察されたことから、摩耗形態は切削摩耗と疲労摩耗が混在していることが分かりました。さらに、フィルタ表面の異物観察では、鉄錆、砂等が多く観察され、SOAP／D－SOAPで鉄、SOAPでケイ素が検出されたことから、汚染度が高い要因は、摩耗と外部混入異物の影響と考えられます。観察された摩耗形態の中で切削摩耗は、異物が混入していない状態に比較して摩耗進行速度が速く注意が必要です。転がり軸受でこの摩耗形態が発生した場合、寿命が分の程度に低下することも知られています。再分析の時期を理論的に求めたところ、最短で約時間となりました。この時間は、油中汚染物が均一になるために必要とする時間であり、この時間を経過すれば、再分析の結果から状態の傾向を確認することが可能となります。そのため、試運転などで数時間の運転が可能であれば、より的確に状況が確認できますので再分析を推奨します。ケイ素の検出ケイ素がppm検出されています。一般に、潤滑油中からケイ素が検出された場合の原因として、油の消泡剤として使用されるシリコン系の添加剤が検出されるフェログラフィーおよびフィルタ表面の異物観察で砂が多く観察され、これが検出されるシリコングリースをシール部に塗布している場合、このシリコングリースが潤滑油に混入して検出されるなどが挙げられますが、今回の原因は、フィルタで砂が多く観察されたことから、～の可能性が考えられます。およびについては、分析結果では確認することが出来ませんので、原因を絞込むため、消泡剤の投与をしていないか、また、シリコングリースを使用している箇所があるかについてご確認下さい。を示す粘度、水分、全酸価、IR、RBOTの各データは良好の範囲にあることから、この油は継続使用可能と判断します。
報告№102-4510 報告№102-4510 | 分析№102-01412 分析№102-01412 | 102-01412 | 樹脂軸受であるスラスト軸受の摩耗が確認されました。これはD－SOAPで樹脂軸受に含まれるモリブデンが検出されていることと、電子顕微鏡、X線マイクロアナリシスの結果で樹脂軸受から発生した摩耗粒子が確認されていることから判断しました。但し、本試料油は、主機停止後時間後にオイルクーラ配管ドレンから採油を実施しており、油中の粒子が配管内で沈降し、粒子濃度の高い個所を採油した可能性があるため、樹脂軸受の摩耗程度を知ることはできませんでした。尚、今後、採油を実施する場合は、主機運転中、又は、停止直後に採油を実施されることを推奨します。は良好と判断します。粘度は良好と判断します。粘度は.mm/sと新油値mm/sに比較して、粘度変化率は％で、当社推奨の管理目安である±％以内にあり、良好と判断します。水分は良好と判断します。水分はppmと当社推奨の管理目安の以下であり、良好と判断します。全酸価は良好と判断します。全酸価は.mgKOH/gと新油値.mgKOH/gに比較して、変化はなく、良好と判断します。IRの結果、良好と判断します。IRの結果、カルボン酸の吸収は見られないことから、良好と判断します。計数汚染度、重量汚染度、共にやや悪く、汚染されていることが確認されました。計数汚染度は当社推奨の管理限界値に到達していました。計数汚染度はNAS級と当社推奨の管理限界値のNAS級に到達していました。重量汚染度は当社推奨の管理限界値を超えていました。重量汚染度はmg/mlと当社推奨の管理限界値のmg/mlを超えていました。機器の潤滑状態スラストランナー及び樹脂軸受の摩耗が確認されました。SOAPの結果は良好です。SOAPの結果、金属元素は検出されませんでした。D－SOAPの結果、スラストランナー及び樹脂軸受の摩耗が確認されました。スラストランナーの摩耗を示す鉄、樹脂軸受の摩耗を示すモリブデンが検出されました。フェログラフィーの結果、スラストランナー及び樹脂軸受の摩耗が確認されました。摩耗の過酷度を示すフェログラフィーのIs値が.と良好の範囲にあるものの、金属接触が厳しく、且つ、摩擦熱が高い場合に発生した黒錆、樹脂軸受の摩耗により発生したモリブデンを摩耗粒子が見られました。
報告№105-6050 報告№105-5068 | 分析№105-01529 分析№105-02826 | 105-02826 | 精点Aを実施した結果、摩耗粒子形態観察でμmサイズのシビア粒子が観察されました。観察されたシビア粒子は、視野に個と少ないため、個数の少なさで潤滑状態を判断するのは困難ですが、μm程度のシビア粒子は金属接触を伴う混合潤滑で発生するため、今後の監視が必要です。混合潤滑状態が進行することが懸念されるため、ヶ月以内に精点Bを実施し、汚染状況及び摩耗の進行状況を確認されることを推奨します。これらのことは、異常摩耗の早期発見パラメータであるフェログラフィーのIs値が.と良好の範囲にあるものの摩耗粒子形態観察の結果、金属接触が厳しい場合に発生するμmサイズのシビア粒子が観察されたこと以上のことから判断しました。
報告№108-5003 報告№108-5003 | 分析№108-00406 分析№108-00408 | 108-00408 | 、汚染度、軸受の潤滑状態を確認する。今回の採油は、機器停止中に廃油口から実施しているため、油循環中に採油した場合に比較し、油中粒子の沈降の影響を受け、分析データが高濃度に出る可能性があります。今回の分析は以上のことを踏まえて結果を検討しました。分析の結果、今回の採油が高濃度になっていると思われる機器停止中の廃油口から行われた採油にもかかわらず、全てのデータが良好の範囲にありました。このことから、機器の潤滑状態は正常であり、この油は継続使用可能と判断します。尚、上述しましたように今回の採油は対象設備の停止中の採油であるため、対象設備の運転中の採油に比較して汚染度は高目に出ている可能性があります。採油は、粒子の沈降の影響を少なくすることが重要であり、そのため油中粒子が均一な分散状態で実施されることを併せて推奨します。
報告№109-09136 | 分析№109-001160 | 113-002321 | 対象設備は継続使用可能な状態にあると判断します。但し、水分濃度が高く、カルシウムがやや高い値で検出されました。そのため以下の対策を推奨します。更油および次回点検でピストンリング、シリンダライナの点検水分の影響により金属表面で腐食摩耗が発生し、発生した鉄錆等の粒子が潤滑部に噛み込み、摩耗が進行することが懸念されます。また、当該機の油中からカルシウム化合物がやや高い濃度で検出されたため、この化合物がコンロッドメタルやクランクメタルの摩耗を促進させる懸念があることから、予防措置として更油を推奨します。また、化合物発生の原因は、ピストンリング、シリンダライナの摩耗によって燃焼ガスのシール性が低下し、燃焼ガス中の硫黄分と油中のカルシウム添加剤が反応するためと考えられます。そのため、次回点検ではピストンリング、シリンダライナの摩耗状態の点検を推奨します。定期的な分析今後の摩耗推移を監視するため、定期的な分析実施を推奨します。新油の分析粘度、酸価、塩基価は、油の性能を評価するパラメータの一種です。油の性能低下は、新油との比較が必要なことから、未使用油の提供および分析による比較評価を推奨します。異常摩耗の早期発見のパラメータであるIs値は、レベルとやや高い値でした。また、潤滑部の摩耗が認められたため、定期的に潤滑油分析を実施し、摩耗推移を監視することが有用と考えます。フェログラフィーで比較的多く観察された粒子は、以下の通りです。正常な摩耗粒子・潤滑状態が正常なマイルド摩耗により発生。切削粒子・異物や金属表面の微小突起による切削摩耗により発生。シビア粒子・潤滑状態がやや厳しい凝着摩耗により発生。極微小領域で油膜切れが発生したことを示します。切削粒子、シビア粒子は、摩擦面が将来的に異常摩耗へ進展する可能性を示唆しているため、傾向監視が有用と思われます。詳細は、別紙傾向監視が必要な摩耗粒子をご覧ください。コンロッドメタル、クランクメタルの摩耗SOAP-Tでメタルの主成分である錫がppm、鉛がppm、銅が検出されたことから、コンロッドメタル、クランクメタルが局部的に摩耗していると推定されました。現時点では低濃度であることから継続使用に支障がない範囲であると判断しますが、今後、摩耗が進行し異常摩耗に進展することを防止するため、傾向分析による摩耗推移の監視が有用です。詳細は、別紙コンロッドメタル・クランクメタルの摩耗をご覧ください。固形カルシウム化合物の生成SOAP-Tでカルシウムがppm検出されました。この固形カルシウムは、潤滑油に混入した燃焼ガス中の酸成分がカルシウム添加剤と中和反応して生成される比較的硬い化合物のため、摺動面に噛み込み、切削摩耗が進行することが懸念されます。詳細は、別紙固形カルシウム化合物の生成をご覧ください。粘度粘度はmm/sでした。新油との比較による評価が必要です。水分はと当社推奨の管理限界値を超えていました。今後、水分の影響でエンジン内部に錆が発生し、その影響で摩耗が発生する懸念があります。酸価はmgKOH/gでした。新油との比較による評価が必要です。塩基価はmgKOH/gでした。新油との比較による評価が必要です。
報告№109-09136 報告№111-00266 | 分析№109-001160 分析№111-001259 | 111-001259 | 潤滑油は、使用開始からヶ月経過したと仮定して、RBOTにより余寿命を評価すると、次回定検前に余寿命に到達すると考えられるため、今回定検中に更油を実施することを推奨します。粘度、全酸価、IR、RBOTの各データは良好でした。油の余寿命は、使用油の使用期間または使用時間が不明であったため、ご依頼の油の余寿命に関する検討は行えませんでした。ただし、分析の結果で新油値がminであったことから、使用期間を仮にヶ月間と仮定すれば、次回定検前に寿命に到達すると予測できますので、この仮定が正しければ、今回定検中に更油を実施することを推奨します。本試料油の添加剤は、一般に、タービン油に比較して極圧添加剤や摩耗防止剤などの濃度が高く、この影響でRBOT試験の結果が変動する傾向があります。そのため、ギヤ油の余寿命の評価をタービン油と同等の精度で得るには、RBOTの結果に加え、粘度、水分、全酸価、IRなどのデータを総合的に判断することが必要です。水分は良好でした。
報告№109-09136 報告№114-00237 | 分析№109-001160 分析№114-000804 | 114-000804 | 供試の新グリースと使用グリースを分析した結果、新グリースには入れることがない鉄が.ppm検出されています。これは、グリースガンのノズル先端部に付着していた鉄分を検出したものと考えられますが、この鉄分が給脂されてベアリング内に入った場合は、異物起点型の疲労摩耗の原因になる可能性が高いことから、新グリースの給脂用具の清浄度管理には十分な注意が必要です。グリース分析の結果、使用グリースのちょう度はと当社推奨の管理下限値を超えていることから、グリースが硬化しつつあると思われます。硬化したグリースを使用した場合、油分の流動性がなくなり、軸受等で良好な油膜が保持されにくくなる可能性があります。軸受は継続使用可能な状態にあると判断します。但し、SOAP-Tの鉄が比較的高く、今後の摩耗進行が懸念されるため、以下の対策を推奨します。グリースの交換ちょう度の低下が確認されたことから、グリースが硬化しており、今後、油分の流動性がなくなり、軸受等で良好な油膜が保持されにくくなることから、グリースを交換されることを推奨します。定期的な分析今後の進行が懸念される摩耗の推移を監視するため、定期的な分析実施を推奨します。
報告№108-5071 報告№111-00280 | 分析№108-02721 分析№111-001342 | 111-001342 | 潤滑油は継続使用可能な状態にあると判断します。但し、今後は障害予防を目的に以下の対策を推奨します。消泡性能が低下した場合、ギヤ歯面での油膜形成に影響が出て摩耗の発生が進展することがあります。今後は消泡性能低下の影響により摩耗が進展する可能性がありますので、フェログラフィーおよびSOAP-Tを追加することを推奨します。泡立ち試験の結果は、-と新油値が-であるのに比較して高い値となっていたことから、消泡性能が低下していることが分かりました。今後の使用状況によっては油の酸化劣化が進行したり、ギヤ歯面およびベアリング軌道面で油膜切れが発生したりする場合があるため、消泡剤の添加による消泡性能の改善など何らかの対応が必要になると思われます。分析結果泡立ち試験の結果、消泡性能が低下していることが確認されました。粘度粘度はmm/sと新油値mm/sに比較して、粘度変化率は-％で、当社推奨の管理限界値である±％以内にあり、良好と判断します。泡立ち試験泡立ち試験は-と新油に比較して高い値でした。水分はppmと当社推奨の管理限界値の以下であり、良好と判断します。全酸価全酸価は.mgKOH/gと新油値.mgKOH/gに比較して高いものの、IRの結果で油劣化の兆候を示すカルボン酸の吸収が確認されていないことから、良好と判断します。
|  | 113-001736-1742_date131226 | 今回、対象設備から計回採油し分析していますが、SOAP-Tによる結果から、鉄分などの濃度にバラツキが見られました。SOAP-Tで比較的高濃度で検出された鉄およびカルシウムと採油直前の運転時間の関係を図に示します。図SOAP-Tおよび採油直前の運転時間各試料油の採油箇所は同じであることから、このバラツキは運転時間の違いによる油中粒子の攪拌状態の差が、主として影響していると考えられます。比較的運転時間が短い、、回目採油のデータは、図のAに示すようにバラツキが大きいのに対し、比較的運転時間が長い、回目採油のデータをみると、図のBに示すように鉄は.と.ppm、カルシウムは.ppmと.ppmと同程度の値でした。このことから、採油前の運転時間を時間程度とることで油中の固形分濃度は均一になると考えられ、今後同条件で採油を行うことで、より正確な傾向管理が可能になると考えます。また、SOAP-Tのデータからエンジンオイル添加剤の化学反応により、カルシウム化合物が析出していることがわかります。このカルシウム化合物は、軸受で使用されているホワイトメタルよりやや高い硬度であるため軸受表面を摩耗させる原因となります。したがって、摩耗の促進要因となるカルシウム化合物を除去するため、更油が必要と判断します。更油および次回点検でピストンリングの点検油中からカルシウム化合物が非常に高い濃度で検出されたため、この化合物がコンロッドメタルやクランクピンメタルの摩耗を促進させる懸念があります。化合物発生の原因は、ピストンリングの摩耗によって燃焼ガスのシール性が低下し、燃焼ガス中の硫黄分と油中のカルシウム添加剤が反応するためと考えられます。そのため、予防措置として更油の実施と、次回点検でピストンリングの摩耗状態の点検を推奨します。定期的な分析今後懸念される切削摩耗、凝着摩耗の進行を監視するため、定期的に分析を実施することを推奨します。新油との比較による評価を示す粘度、酸価、塩基価のデータは新油データを基準として評価しています。今回は新油データが不明であったため良否の評価ができませんでしたが、今後分析を実施する場合は、使用している新油を同時に分析することをご検討下さい。はフェログラフィーおよびSOAP-Tの結果から総合的に判断した結果、継続使用は可能ですが、機器の機能を保持するためにも傾向管理が有用と考えます。フェログラフィー【定量分析：Is値】Is値は異常摩耗の早期発見パラメータのつで、摩耗粒子を定量化するために用います。Is値はの～乗とやや高い値でした。フェログラフィー【定性分析：摩耗粒子および摩耗形態観察】分析結果から比較的多く観察された粒子は、以下の通りでした。正常な摩耗粒子・潤滑状態が正常なマイルド摩耗により発生。切削粒子・異物や金属表面の微小突起による切削摩耗により発生。シビア粒子・潤滑状態がやや厳しい凝着摩耗により発生。金属潤滑部が局部的に油膜切れを起していると考えられます。黒錆・潤滑状態がやや厳しい凝着摩耗により発生。局部的に金属接触が厳しく、且つ、高い摩擦熱が発生していると考えられます。観察された摩耗粒子の中でも切削粒子、シビア粒子、黒錆は、将来的な異常摩耗の進行に繋がる可能性を示唆しているため、傾向監視が必要と思われます。詳細は、別紙傾向監視が必要な摩耗粒子をご覧ください。Iカップリング発光分光分析【SOAP-T】検出された金属元素から発生箇所を推定すると、以下の通りでした。鉄、鉛、銅、クロム、アンチモン、錫・エンジン部品等リン、亜鉛、カルシウム・添加剤アルミニウム、ケイ素、ナトリウム、マグネシウム、モリブデン・外部混入異物クランクピンメタルの摩耗SOAP-Tで錫、銅が検出されたことから、クランクピンメタルが摩耗していると推定されました。詳細は、別紙クランクピンメタルの摩耗をご覧ください。固形カルシウム化合物の生成SOAP-Tでカルシウムが桁オーダーで検出されました。この影響については、別紙固形カルシウム化合物の生成をご覧ください。粘度粘度は回目採油がmm/s、回目採油がmm/sでした。油名が不明であることから評価できませんが、仮に本試料油の新油がmm/sであるとすると、粘度変化率はそれぞれ+％、-％で、当社推奨の管理限界値である±％以内になります。水分は回目採油がppm、回目採油がでした。採油直前の運転時間が長い回目採油の結果を基に評価すると、水分は良好と判断します。酸価は回目採油がmgKOH/g、回目採油がmgKOH/gでした。塩基価は回目採油がmgKOH/g、回目採油がmgKOH/gでした。
報告№109-09061 報告№109-09061 | 分析№109-000617 分析№109-000617 | 109-000617 | 、汚染度、軸受の潤滑状態を確認する。汚染度および軸受の潤滑状態分析の結果、計数汚染度が当社推奨の管理限界値を超えていることが分かりました。異常摩耗の早期発見パラメータであるフェログラフィーのIs値がの乗と高く、潤滑状態がやや厳しい状態にあることが分かりました。摩耗粒子の形態観察で観察された粒子は、異物の噛み込みにより発生する切削粒子、金属接触が厳しい場合に発生するシビア粒子、局部的に高圧・高温となる場合に発生するフリクションポリマでしたが、中でも切削摩耗は、異物が混入していない状態に比較して、摩耗進行速度が速いことから今後の管理には注意が必要です。転がり軸受で切削摩耗が発生した場合、切削摩耗により生じた軌道面の損傷が起点となって転がり軸受の寿命となるフレーキングに進展し、寿命が分の程度に低下することも知られています。今回の採油でほぼ全量更油されており切削摩耗を引き起こしている異物は取り除かれている場合もありますが、念のため、再度分析を実施し摩耗の進行状況を確認することを推奨します。ミリポアフィルタの表面観察で、金属片、鉄錆、砂などが多く観察されていることと、D－SOAPで鉄や、外部混入異物の成分と思われるカルシウム、ナトリウムなどが検出されたことから、汚染度が高い要因は摩耗粒子と外部混入異物の影響と考えられます。再分析の時期を理論的に求めたところ、最短で約時間となります。この時間は、油中汚染物が均一になるために必要とする時間であり、この時間を経過すれば、油が入れ替わっていても再分析の結果から状態の傾向を確認することが可能となります。そのため、試運転などで数時間の運転が可能であれば、より的確に状況が確認できますので再分析を推奨します。フリクションポリマフリクションポリマは、タービン油が軸受摺動面で高圧下に押し込められ、高圧状態になると同時に、圧縮熱も発生して高温状態にもなり、その結果、潤滑油が重合して発生することが知られています。そのため、高温高圧状態が継続した場合、潤滑油は劣化する場合があります。今回は、更油からヶ月経過していても、油劣化の進行が確認されていませんので直ちに対策を検討する必要はありませんが、今後、使用時間を延長する場合は、定期的な分析を行い、劣化の進行程度を把握する必要があります。を示す粘度、水分、全酸価、IR、RBOTの各データは良好の範囲にあることから、この油は継続使用可能と判断します。
報告№108-0411 報告№110-00769 | 分析№108-02744 分析№110-003700 | 110-003700 | は、油の粘度変化率、油中のスラッジの発生量などを判断パラメータに、粘度、全酸価、IR、RBOTで評価します。分析の結果、油の粘性を示す粘度は、新油値の.mm/sに比較して粘度変化率が-％のmm/sとほぼ変化はなく、また油中のスラッジの発生量を示す全酸価は、新油値の.mgKOH/gに対して.mgKOH/gで減少していることから劣化は確認されていない。さらにはIRの結果でも油が劣化した場合に発生するカルボン酸の発生も確認されず、酸化防止剤の残存量を示すRBOTは、限界値minに比較して、十分に残量があるminであった。以上のように、の健全性を示す各パラメータは全て良好であり、潤滑油の劣化は確認されませんでした。尚、別紙RBOTの減少傾向から油の余寿命を求めた結果、本試料は直近の更油から起算して稼働時間が時間まで使用可能であることが分かります。油中の水分を計測した結果、水分はppmと新油と同等であり、継続使用可能な状態にあることが確認されました。潤滑油は継続使用可能な状態にあると判断します。
報告№108-0387 報告№108-5079 | 分析№108-02609 分析№108-02903 | 108-02903 | グリースの物理的性状、軸受の潤滑状態を確認する。グリースの物理的性状グリースの物理的性状を示すちょう度を除く項目は良好です。ちょう度が当社推奨の管理上限値を超え、新グリースのに比較して上昇しになっており、グリースが軟化していることが確認されています。軟化したグリースは、漏洩や油膜切れなどが起こり、それによりベアリング軌道面で損傷が発生することが懸念されるため、グリースを交換されることを推奨します。軸受の潤滑状態SOAP／D－SOAPで鉄および鉛が多く検出され、フェログラフィーおよびSEM・XMAで粒子を詳細に観察した結果、μm以下の鉄、クロム、マンガンを含む粒子が観察されたものの、転がり軸受の寿命の指標となるフレーキングの発生が確認されなかったことから、本軸受は継続使用可能と判断します。尚、報告書の管理表中に示しているSOAP／D-SOAPは、グリース潤滑の場合、摩耗粒子が均一に分散していないため、測定値が大きく変動することがありますので参考値としてお考え下さい。
報告№109-09136 報告№112-00409 | 分析№109-001160 分析№112-001714 | 112-001714 | 潤滑油は継続使用可能な状態にあると判断します。但し、今後は障害予防を目的に以下の対策を推奨します。追加分析消泡性能が低下した場合、ギヤ歯面での油膜形成に影響が出て摩耗が進展することがありますので、フェログラフィーおよびSOAP-Tを追加して摩耗により発生する油中金属濃度や潤滑状態を確認することを推奨します。泡立ち試験泡立ち試験の結果は、-と新油値が-であるのに比較して高い値となっていたことから、消泡性能が低下していることが分かりました。今後の使用状況によっては油の酸化劣化が進行したり、ギヤ歯面およびベアリング軌道面で油膜切れが発生したりする場合があるため、消泡剤の添加による消泡性能の改善など何らかの対応が必要になると思われます。分析結果は良好と判断します。粘度粘度は.mm/sと新油値mm/sに比較して、粘度変化率は-.％で、当社推奨の管理限界値である±％以内にあり、良好と判断します。泡立ち試験泡立ち試験は-と新油値に比較して高い値でした。水分はppmと当社推奨の管理限界値の以下にあり、良好と判断します。酸価は.mgKOH/gと新油値.mgKOH/gに比較して高いものの、IRの結果で油劣化の兆候を示すカルボン酸の吸収が確認されていないことから、良好と判断します。
報告№109-09136 報告№110-00364 | 分析№109-001160 分析№110-001651 | 110-001651 | 金属元素と濃度の分析は、試料油を以上の高温で発光させ、その光を分光器で分光し、分光によって得られた光の強度と金属固有の波長とから元素を特定するIカップリング発光分光分析法を用います。また摩耗状態は、SOAP-T法により求めた金属成分と濃度にフェログラフィー法による摩耗粒子分析とを加味して総合的に評価しますが、摩擦面の摩耗機構と摩耗状態の判断は摩耗粒子の形態と、異常摩耗の早期発見パラメータであるIs値により判断します。Iカップリング発光分光分析供試のギヤ油を分析した結果、検出された金属はSOAPの結果表に示すように、鉄、鉛、銅、リン、カルシウム、アルミニウム、ナトリウムでした。これら検出された金属元素から発生箇所を推定すると、鉄、鉛、銅・ギヤ歯面、軸受等リン・オイル添加剤カルシウム、アルミニウム、ナトリウム・外部混入異物であると思われます。このうち、機械部品が摩耗したと思われる元素はのグループです。フェログラフィー摩耗粒子と摩耗形態分析結果から観察された粒子は、潤滑状態が正常な場合に発生する摩耗粒子異物の切削作用で発生する切削粒子金属潤滑部が局部的に油膜切れを起して発生するシビア粒子であったことから、潤滑部で発生している摩耗形態は、正常なマイルド摩耗と異物による切削摩耗、そしてやや厳しい摩耗形態の凝着摩耗であることが分かりました。潤滑状態異常摩耗の早期発見パラメータとして摩耗粒子を定量化して評価するフェログラフィーのIs値は、前回のの乗からの乗に桁上昇していました。今回の採油は、機器停止中のストレーナ空気抜きから実施しているため、油中粒子濃度は低濃度になっているのが一般的ですが、それにもかかわらず本試料のIs値は桁上昇していたことから、摺動部では摩耗が進行した可能性があると考えられました。前回に比較して計数汚染度はNAS級と等級に変化はありませんでした。前回同様にIRの結果、油劣化の兆候を示すカルボン酸の吸収は確認されていないことから、良好と判断します。潤滑油、ギヤおよび軸受は継続使用可能な状態にあるものの、摩耗の進行があった可能性がありますので、以下の対策を推奨します。採油条件の改善今回の採油条件が、機器停止中にストレーナ空気抜きから実施しているため、異常な摩耗が発生していても見落としてしまう可能性があります。可能であれば、機器運転中または停止直後の油中粒子が十分に撹拌された状態で採油を実施し、再評価することを推奨します。バックラッシトライボ診断では、バックラッシの増加量を分析結果から計算できますので、構造が確認できる図面、ギヤの形式、歯形、モジュール、歯数、歯幅、油入替後の稼働時間ならびに分解点検後の稼働時間をお知らせ下さい。計算結果をご報告いたします。
報告№103-0284 | 分析№103-02703 | 103-02703 | 分析の結果、摩耗粒子形態観察で外部から混入した異物が観察されました。外部混入異物による影響は、バルブ動作への障害や、シリンダ、ピストン等の摺動箇所への切削作用による摺動傷発生などが挙げられますが、観察量が少ないため直ちに異常につながるものではないと判断します。但し、今後、これらの異物が摺動面に噛み込み摩耗が進行する場合があるため注意が必要です。摩耗状況の傾向を見る場合には、次回の採油をヶ月後に実施し、汚染状況及び摩耗の進行状況を確認されることを推奨します。これらのことは、計数汚染度が、前回のNAS級からNAS級にランク上昇したこと異常摩耗の早期発見パラメータであるフェログラフィーのIs値が、.と良好の範囲にあるものの、摩耗粒子形態観察で、外部から混入した異物が観察されたこと以上のことから判断しました。
報告№106-0227 報告№106-6088 | 分析№106-01279 分析№106-02008 | 106-02008 | オーバーホール前に分析を実施した結果、摩耗粒子形態観察で摩擦熱が高い場合に発生する黒錆がやや多く観察されました。D－SOAPで前回に比較して鉄がからに上昇していたことから、鉄を使用した箇所、主軸及び軸受の支持部等で摩耗が進行していたことが確認できました。オーバーホール時には、主軸及び軸受の支持部の摩耗状況を確認されることを推奨します。これらのことは、異常摩耗の早期発見パラメータであるフェログラフィーのIs値が.と良好の範囲にあるものの、摩耗粒子形態観察の結果、摩擦熱が高い場合に発生する黒錆が多く観察されたことD－SOAPの結果、前回に比較して鉄がからに上昇していたこと以上のことから判断しました。
報告№109-09136 報告№112-00253 | 分析№109-001160 分析№112-001018 | 112-001018 | 潤滑油は継続使用可能な状態にあると判断します。粘度、全酸価、IR、RBOTの各データは良好でした。油の余寿命は、使用油の使用期間または使用時間が不明であったため、ご依頼の油の余寿命に関する検討は行えませんでした。ただし、今回の結果がmin、新油値がminであることから、使用期間を仮にヶ月間と仮定すれば余寿命は十二分にあると言えます。可能であれば、使用期間、あるいは使用時間の情報をご提供下さい。水分は良好でした。
報告№109-09136 報告№111-00497 | 分析№109-001160 分析№111-002279 | 111-002279 | 潤滑油は継続使用可能な状態にあると判断します。粘度、全酸価、IR、RBOTの各データは良好でした。油の余寿命は、使用油の使用期間または使用時間が不明であったため、ご依頼の油の余寿命に関する検討は行えませんでした。ただし、分析の結果で新油値がminであったことから、使用期間を仮にヶ月間と仮定すれば余寿命は十二分にあると言えます。可能であれば、使用期間、あるいは使用時間の情報をご提供下さい。水分は良好でした。
報告№109-09136 報告№112-00462 | 分析№109-001160 分析№112-001945 | 112-001945 | 濾過後の試料油を分析した結果、メタルの主成分である錫がSOAPで濾過前のppmから濾過後はppmに減少し、D-SOAPで濾過前がppmから濾過後はに減少しました。.μm以上の大型の摩耗粒子が検出されるD-SOAPに比較して微細な粒子を検出するSOAPの結果が高いことから、発生している摩耗粒子サイズはμm未満のサブミクロンオーダーが支配的であることが分かりました。当該発電所で使用されている深層式濾過装置の能力であれば、油中粒子サイズがサブミクロンオーダーの粒子でも除去可能ですが、濾過圧力が規定どおりである場合、サブミクロンの粒子はフィルタから押し出されることもあることから、濾過圧力をkgf/cm以下の低い状態で濾過を実施する必要があります。濾過前の考察で述べたとおり、濾過だけでは摩耗の原因は取り除くことは出来ないため、定期的にトライボ診断を実施し、汚染状況及び摩耗の進行状況を確認することを推奨します。尚、本機の摩耗は、起動・停止時に発生していると考えられますので、主機の運転にあたっては軸受温度の変化に特に注意し、また温度チャートでの温度監視にも十分注視するよう併せて推奨します。
報告№104-0124 報告№104-0124 | 分析№104-00957 分析№104-00957 | 104-00957_ミルC減速機_チェック済み | 計数汚染度はNAS級と当社推奨の管理基準値内にあり良好でした。一方、重量汚染度はmg/mlとやや高い値を示していました。機器の潤滑状態ミル減速機は継続使用可能な状態にありますが、ギヤ歯面に若干の摩耗の進行が確認されました。バックラッシ増加分は、バックラッシ上限から減速機組付け時の初期値を差し引いた値がバックラッシ増加の許容限界となります。当社がこれまで経験した石炭火力のミル減速機におけるバックラッシの許容範囲は、一般に、μm程度が上限値であり、また、初期のバックラッシは、約μm前後であることを経験しています。この例を参考に歯面の減肉に関し、トライボ診断から求めた限界稼働時間を検討しました。前述したように、今回のバックラッシ上限値をμmと仮定し、また、初期のバックラッシをμmとした場合、許容増加分はμmとなります。これを基に、今回得られた単位稼働時間あたりのバックラッシの増加分×-μm／hから限界稼働時間を計算したところ、万時間使用可能となりました。ギヤ歯面の摩耗形態は、一般に疲労摩耗であり、図aのような挙動を示します。本サンプルのギヤ歯面の摩耗は、図aに示す安定期の中にあると考えられますので、ほとんど摩耗の進行はなく、そのため、限界稼働時間が長期間使用可能になったと思われました。疲労摩耗は、図aに示す劣化進行期を迎えると加速的に摩耗が進行します。トライボ診断で限界稼働時間を予測するには、定期的な分析により劣化進行期の入口を確認し、これを認識した時点で摩耗の進行速度を求める管理方法が望ましいと思われます。したがって、現段階で確認したい情報として、前回点検時に測定したバックラッシ設計上のバックラッシ許容範囲が必要です。今後は、これらの情報に加え、バックラッシ増加が限界許容値の分の程度になったことが確認されるまで、当面は年に度の周期で分析を実施し、バックラッシ増加が限界許容値の分の程度になったことが確認できた時点から、分析周期を～ヶ月周期に変更し、管理されることを推奨します。分解点検の必要性減速機の構造から、最も負荷が大きく、摩耗が進行しやすい箇所はスパイラルベベルギヤとスパイラルベベルピニオンと推定されますが、ここでバックラッシの増加分を下表aに示します。前述のバックラッシの上限値μmに比較して十分に小さく、このことから継続使用可能な状態にあり、分解点検の必要はないと判断します。EMBEDExcel.Sheet.ギヤ歯面の摩耗状況減速機の構造から、最も負荷が大きく、摩耗が進行しやすい箇所はスパイラルベベルギヤとスパイラルベベルピニオンと推定されます。このSBGとSBPが接触する歯面におけるピッチ線上の摩耗量を分析結果から定量的に評価しました。ここでは、ご提供して頂いた第段ベベルギヤのモジュール、ピッチ円径、歯幅、歯数のSBG、SBPの各寸法を用い、噛み合い面の接触摩耗面積を分のと仮定して、この部分が摩耗した場合のバックラッシの増加分を分析結果から推定しました。 ・ 計算に用いた各パラメータは以下の通りです。 計算の結果、バックラッシの増加分は、下表bの通りでした。EMBEDExcel.Sheet.
報告№109-09136 報告№111-00497 | 分析№109-001160 分析№111-002287 | 111-002287 | 潤滑油は継続使用可能な状態にあると判断します。粘度、全酸価、IR、RBOTの各データは良好でした。油の余寿命は、使用油の使用期間または使用時間が不明であったため、ご依頼の油の余寿命に関する検討は行えませんでした。ただし、分析の結果で新油値がminであったことから、使用期間を仮にヶ月間と仮定すれば余寿命は十二分にあると言えます。可能であれば、使用期間、あるいは使用時間の情報をご提供下さい。水分は良好でした。
報告№106-6023 報告№106-4509 | 分析№106-00388 分析№106-00253 | 106-00253 | 提供情報にストレーナサイズが不明となっていたため、ストレーナの影響を織り込んだ診断を行う事は出来ないが、使用されているストレーナサイズが一般的に使用される数μmレベルの精密なストレーナであった場合、添加剤が劣化してスラッジ化したものが認められるため、ストレーナ目詰まりの原因となる可能性が考えられた。尚、摩耗粒子の観察結果から、増速機の潤滑状態は良好であると判断できた。分析の結果、重量汚染度がmg/mlと＃－と同程度の高い値を示していた。重量汚染度の上昇原因となっている汚染物は、＃－同様に添加剤成分のモリブデン、マグネシウム、亜鉛、リンがスラッジとして析出し、これに摩耗で発生した鉄、クロムなどが混合して粘性のあるスラッジになっていると推定された。これらのことは、異常摩耗の早期発見パラメータである潤滑状態指数はの乗とやや高いものの、摩耗の形態はマイルド摩耗と呼ぶ比較的小さな粒子が大勢を占めること計数汚染度は良好の範囲にあるものの、重量汚染度がmg/mlと高い値を示し、フィルタ表面が茶褐色になっていること油中金属濃度の結果、ギヤやベアリングなどの鉄系材料の摩耗、モリブデン、マグネシウム、亜鉛、リンなどの添加剤の析出が検出されたこと以上のことから判断した。
報告№109-09447 報告№109-09447 | 分析№109-002788 分析№109-002788 | 109-002788 | ・異常摩耗の早期発見パラメータであるフェログラフィーのIs値が高いの乗でした。観察された摩耗粒子は、異物の噛み込みなどで発生する切削粒子、金属接触が厳しい場合に発生するシビア粒子が比較的多く観察されました。・特性低下を示す粘度、全酸価の各データは良好でした。・フレーキングの発生の有無転がり軸受寿命の指標としている摩耗粒子が観察されなかったことから、フレーキングは発生していないことが確認されています。・摩耗形態機器内部で発生している摩耗形態は、切削摩耗と凝着摩耗が混在しています。特に切削摩耗は異物が混入していない状態に比較して、摩耗進行速度が速く注意が必要です。転がり軸受で切削摩耗が発生している場合、分の程度に寿命が低下することが知られています。切削摩耗発生の原因となる混入異物が残留している場合、この異物により切削摩耗が継続して発生する可能性があります。結論現在のところ、潤滑油、軸受は継続使用可能な状態にあると判断できますが、異物の噛み込みにより発生している切削摩耗や油膜切れにより発生する凝着摩耗が進行する可能性があります。運転再開後、今回の分析項目に油中金属濃度を追加して、再度分析を実施し、摩耗の進行状況を確認されることを推奨します。次回分析の時期を理論的に求めたところ、最短で約時間となります。この時間は、油中汚染物が均一になるために必要とする時間であり、この時間を経過すれば、再分析の結果から状態の傾向を確認することが可能となりますので、これを参考に次回分析時期を検討されることを提案します。特性低下特性低下に係るパラメータの分析結果は良好と判断します。粘度粘度はmm/sと新油値mm/sに対する粘度変化率は+％で、当社推奨の管理限界値である±％以内にあり、良好と判断します。全酸価添加タービン油については、当社では管理限界値を設定しておらず、新油分析値との比較及び他の分析項目の結果より全酸価の状態判断を行います。その結果、全酸価は.mgKOH/gと新油値.mgKOH/g以内にあり、良好と判断します。汚染に係るパラメータの分析結果は良好と判断します。水分はであり、当社推奨の管理限界値の以下であることから、良好と判断します。汚染粒子数はNAS級であり、当社推奨の管理限界値のNAS級以内であることから、良好と判断します。摩耗フェログラフィーによる摩耗粒子の観察の結果、異物の噛み込みなどで発生する切削粒子、金属接触が厳しい場合に発生するシビア粒子が比較的多く観察されました。異常摩耗の早期発見パラメータであるフェログラフィーのIs値がの乗と高く、摩耗粒子の形態観察の結果、異物の噛み込みなどで発生する切削粒子、金属接触が厳しい場合に発生するシビア粒子が比較的多く観察されました。
報告№106-0025 報告№106-5020 | 分析№106-00118 分析№106-00986 | 106-00986 | 月に完了したオーバーホールからヶ月後の初期試験を実施しました。その結果、潤滑状態が良好な状態であることが確認されたことから、本軸受は継続使用可能と判断します。これらのことは、計数汚染度が前回NAS級に比較して、今回測定データは等級に変化はないものの、粒子数に減少傾向が確認され、かつ、D-SOAPの鉄、錫、銅などの各データに減少傾向が確認され、また、フェログラフィーのIs値が前回同様にのマイナス乗の良好な領域にあること以上のことから判断しました。尚、を示すIR、RBOTの各データが良好の範囲にあり、継続使用可能と判断します。
報告№109-09094 報告№112-00124 | 分析№109-000916 分析№112-000497 | 112-000497 | グリースおよび軸受は継続使用可能な状態にあると判断します。はフェログラフィーおよびSOAP-Tの結果から総合的に判断した結果、正常な状態にあると考えられます。フェログラフィー【定性分析：摩耗粒子および摩耗形態観察】分析結果から比較的多く観察された粒子は、以下の通りでした。正常な摩耗粒子・潤滑状態が正常なマイルド摩耗により発生。Iカップリング発光分光分析【SOAP-T】検出された金属元素から発生箇所を推定すると、以下の通りでした。鉄、鉛、ニッケル、錫・軸受等リン、亜鉛、カルシウム、バリウム、アルミニウム、ケイ素、ナトリウム、モリブデン・添加剤、増ちょう剤、外部混入異物．グリースの物理的性状滴点、酸価、IRの各データは良好でした。尚、ちょう度は油量が不足していたため、測定することはできませんでした。≪状態監視とパラメータ≫分析の目的および各分析のパラメータは以下の通りです。特性低下目的：グリースの分析結果から、グリースの物理的性状や劣化傾向などを確認する。酸価JISK赤外線吸収スペクトルJISKちょう度JISK滴点JISK摩耗目的：グリース中の摩耗粒子を分析する事により、回転・摺動部の潤滑状態、摩耗劣化の程度、余寿命などを解析する。摩耗診断電子顕微鏡観察JISKX線マイクロアナリシス油中金属濃度JISK≪分析結果≫特性低下酸価：良好酸価.mgKOH/gは新油値の.mgKOH/gに比較し高くはあるものの、有機物・有機化合物試験の結果で油劣化の兆候を示すカルボン酸の吸収が見られないことから問題は無いと判断します。赤外線吸収スペクトル：良好ちょう度：油量不足のため測定することは出来ませんでした。滴点：良好滴点はと新油値のに比較し大きな変化はないことから問題は無いと判断します。摩耗摩耗診断：良好摩耗診断の結果、潤滑状態が正常な場合に発生する摩耗粒子が比較的多く観察されました。電子顕微鏡観察・X線マイクロアナリシス：今回は実施していません。油中金属濃度：良好油中金属濃度の結果、摩耗により発生する鉄、鉛、ニッケル、錫、油の添加剤成分や増ちょう剤等であるリン、亜鉛、カルシウム、バリウム、アルミニウム、ケイ素、ナトリウム、モリブデンが検出されたものの、良好と判断します。
|  | 113-001166 | 潤滑油の劣化はなく、汚染度は良好な範囲にあることから、継続使用可能と判断します。減速機減速機は継続使用可能であるため、分解点検の必要はないと判断します。但し、将来的な摩耗進行の有無を確認するためにも傾向監視を継続することが有効です。新油との比較による評価を示す粘度、酸価のデータは新油データを基準として評価しています。今回は新油データが不明であったため良否の評価ができませんでしたが、今後分析を実施する場合は、使用している新油を同時に分析することをご検討下さい。定期的なトライボ診断実施定期的な分析を実施することにより、データの変化から異常の兆候を早期に発見することが可能となります。今後懸念される疲労摩耗、凝着摩耗の進行を監視するため、定期的なトライボ診断の実施を推奨します。は良好でした。粘度粘度は、mm/sでした。油名が不明であることから、新油値との比較ができず、評価できませんでした。水分は.ppmと当社推奨の管理限界値以下にあり、良好と判断します。酸価・IR酸価劣化の進行度は、酸価およびIRの結果から総合的に判断します。酸価は、.mgKOH/gでした。油名が不明であることから、酸価の評価はできませんでしたが、IRの結果で油劣化の兆候を示すカルボン酸の吸収が確認されていないことから、良好と判断します。は良好でした。計数汚染度計数汚染度はNAS級と当社推奨の管理限界値NAS級以下であり、良好でした。重量汚染度はmg/mlでした。光学顕微鏡写真重量汚染度で濾過したフィルタ表面上の夾雑物を光学顕微鏡で観察した結果、鉄錆、砂等が観察されました。はフェログラフィーおよびSOAP-Tの結果から総合的に判断した結果、継続使用は可能ですが、今後の機器の機能を確認するためにも傾向管理が有用と考えます。フェログラフィー【定量分析：Is値】Is値は異常摩耗の早期発見パラメータのつで、摩耗粒子を定量化するために用います。今回のIs値は、の乗と低い値でした。フェログラフィー【定性分析：摩耗粒子および摩耗形態観察】分析結果から観察された代表的な粒子は、以下の通りでした。疲労摩耗粒子・繰返し応力を受けて発生。黒錆・潤滑状態がやや厳しい凝着摩耗により発生。金属接触が厳しく、且つ、高い摩擦熱が発生していると考えられます。観察された摩耗粒子の中でも黒錆は、将来的な摩耗の進行に繋がる可能性を示唆しているため、傾向監視が必要と思われます。黒錆は、凝着摩耗に分類されます。この摩耗粒子は、油膜切れによる摺動面での金属同士の接触時に起こる高い摩擦熱によって鉄が酸化され発生します。この状態が継続した場合、摺動面で焼付が発生し、設備の損傷に至る場合があります。Iカップリング発光分光分析【SOAP-T】検出された金属元素から発生箇所を推定すると、以下の通りでした。鉄、鉛、銅、ニッケル、錫・ギヤ歯面、軸受等リン、亜鉛・添加剤カルシウム、アルミニウム、ナトリウム・外部混入異物バックラッシ検出された鉄濃度を基にバックラッシ増加量の計算を行いました。今回、歯車の歯幅、モジュール、歯数、歯車の構成が不明でした。よって、歯幅をmm、モジュールを、太陽歯車、遊星歯車、太陽歯車の歯数をそれぞれ、、の遊星ハスバ歯車と仮定し、バックラッシの増加量を計算しました。その結果、今回検出された鉄がギヤ歯面から、平均的に摩耗して発生していたと仮定した場合、バックラッシの増加量は以下の通りと推定されます。表バックラッシ増加量接触箇所 バックラッシ増加量上限値 バックラッシ増加量 内歯車-遊星歯車 . 約. 遊星歯車-太陽歯車 . 約. バックラッシの初期値が不明であるため、増加量の上限値を適正なバックラッシの最大値と最小値の差としました。今回の推定されたバックラッシ増加量は上限値に比較して十分に小さい値であり、良好であると推定できます。但し、今回の計算は仮定に基づいて行っているため、参考値としてお考え下さい。
報告№108-5071 報告№110-00727 | 分析№108-02721 分析№110-003372 | 110-003372 | 潤滑油は継続続使用可能な状態にあるものの、今後は障害予防を目的に以下の対策を推奨します。追加分析消泡性能が低下した場合、ギヤ歯面での油膜形成に影響が出て摩耗の発生が進展することがあります。今後は消泡性能低下の影響により摩耗が進展する可能性がありますので、フェログラフィーおよびSOAPを追加することを推奨します。分析結果泡立ち試験の結果、消泡性能が低下していることが確認されました。粘度粘度はmm/sと新油値mm/sに比較して、粘度変化率は-％で、当社推奨の管理限界値である±％以内にあり、良好と判断します。泡立ち試験泡立ち試験は-と新油に比較して高い値でした。水分は.ppmと当社推奨の管理限界値の以下であり、良好と判断します。全酸価全酸価はmgKOH/gと新油値mgKOH/g以下であり、良好と判断します。
報告№109-09136 報告№112-00667 | 分析№109-001160 分析№112-003086 | 112-003086_date130419 | 分析の結果、油の劣化は確認されていないものの、油中の汚染度が高いことから、以下の対策を推奨します。軸受分析の結果、軸受は継続使用可能な状態にあると判断します。但し、将来的な摩耗進行の有無を確認するためにも傾向監視を継続することが有効です。濾過油中の汚染度が高いことから、摩耗粒子や異物等が軸受軌道面に噛み込むことによる摩耗の進行が懸念されるため、濾過を推奨します。定期的な分析および分析周期の検討定期的に分析を実施することにより、データの変化から異常の兆候を早期に発見することが可能となります。また、今回は対象設備の初回分析であるため、あと最低でも回分析を実施し、分析データの変化から今後の分析周期を検討することを推奨します。今後、切削摩耗や疲労摩耗の進行が懸念されるため、出来るだけ早めに回目の分析を実施することを推奨します。はフェログラフィーおよびSOAP-Tの結果から総合的に判断した結果、継続使用は可能ですが、機器の機能を保持するためにも傾向管理が有用と考えます。フェログラフィー【定量分析：Is値】Is値は異常摩耗の早期発見パラメータのつで、摩耗粒子を定量化するために用います。今回のIs値はの乗と高い値でした。フェログラフィー【定性分析：摩耗粒子および摩耗形態観察】分析結果から比較的多く観察された摩耗粒子は、以下の通りでした。切削粒子・異物や金属表面の微小突起による切削摩耗により発生。疲労摩耗粒子・繰返し応力を受けて発生。赤錆・フレッティングにより発生。フリクションポリマ・局部的に高圧・高温となる場合に発生。観察された摩耗粒子の中でも切削粒子、フレッティングは、注意が必要です。摩耗形態の中でも切削摩耗は摩耗進行速度が速く、転がり軸受でこの摩耗形態が発生した場合には寿命が分の程度に低下することも知られており、切削摩耗により生じた軌道面の損傷が起点となって、転がり軸受の寿命となるフレーキングに進展することから、傾向監視が必要です。フレッティングは、・軸と転がり軸受の内輪内面・軸受箱と転がり軸受の外輪外面・転がり軸受の軌道輪と転動体の箇所で発生する可能性があります。フレッティング粒子は酸化して硬いため、軸受軌道面に噛み込んだ場合はその傷が疲労剥離の起点となり、疲労摩耗へと進展することが想定されます。Iカップリング発光分光分析【SOAP-T】検出された金属元素から発生箇所を推定すると、以下の通りでした。鉄、銅、ニッケル、亜鉛・軸受等リン、モリブデン・添加剤カルシウム、バリウム、ナトリウム・外部混入異物計数汚染度は、NAS級以上と当社推奨の管理限界値を超えていました。SOAP-Tで油の添加剤成分であるリンが検出され、フィルタ表面の異物観察で表面が茶褐色で鉄錆、砂等が観察されたことから、汚染度が高い要因は、摩耗とスラッジ、そして外部混入異物の影響と思われます。水分、IRの各データは良好でした。粘度粘度は、mm/sと新油値.mm/sに比較して粘度変化率が+％となっており、当社推奨の管理限界値である±％以内であり、良好と判断します。酸価は、.mgKOH/gと新油値.mgKOH/g以下にあり、良好と判断します。
報告№103-4027 | 分析№103-02997 | 103-02997 | 分析の結果、軸受は継続使用可能な状態にあると判断します。但し、使用油JOMORIXタービンに含まれていない亜鉛、カルシウムがSOAP／D-SOAPで検出されており、異種油の混入があった可能性があります。又、フィルタ写真に示すように白色の異物が確認されていることから、今後、これらの異物が軸受摺動面に噛み込み、起動トルクの増大や油膜切れの原因になることが懸念されるため、濾過を実施することを推奨します。このことは、軸受の成分である鉄、錫がSOAP／D－SOAPで微量検出されているものの、良好の範囲にあること。使用油JOMORIXタービンに含まれていない亜鉛、カルシウムがSOAP／D-SOAPで検出されたこと。重量汚染度がmg/mlと当社推奨の管理限界値を超え、フィルタ写真で白色の異物が確認されていること。以上のことから判断しました。
報告№108-5071 報告№111-00598 | 分析№108-02721 分析№111-002818 | 111-002818 | 潤滑油は継続使用可能な状態にあると判断します。但し、消泡性能が低下していることから、以下の対策を推奨します。追加分析消泡性能が低下した場合、ギヤ歯面での油膜形成に影響が出て摩耗が進展することがありますので、フェログラフィーおよびSOAP-Tを追加して摩耗により発生する油中金属濃度や潤滑状態を確認することを推奨します。泡立ち試験泡立ち試験の結果は、一般的には消泡性能が低下していると判断できる値の-でしたが、前回同様に新油値の-であるのに比較して高い値であったことから、消泡性能が低下していることが分かりました。今後の使用状況によっては油の酸化劣化が進行したり、ギヤ歯面およびベアリング軌道面で油膜切れが発生したりする場合があるため、消泡剤の添加による消泡性能の改善など何らかの対応が必要になると思われます。分析結果泡立ち試験の結果、消泡性能が低下していました。粘度粘度はmm/sと新油値mm/sに比較して、粘度変化率は-％で、当社推奨の管理限界値である±％以内にあり、良好と判断します。泡立ち試験泡立ち試験は-と新油値に比較して高い値でした。水分はppmと当社推奨の管理限界値の以下であり、良好と判断します。全酸価全酸価は.mgKOH/gと新油値.mgKOH/gに比較して高いものの、IRの結果で油劣化の兆候を示すカルボン酸の吸収が確認されていないことから、良好と判断します。
報告№109-09249 報告№112-00274 | 分析№109-001747 分析№112-001107 | 112-001107_date120927 | 潤滑油および軸受は継続使用可能な状態にあると判断します。但し、今後も摩耗の進行を傾向監視するため、以下の対策を推奨します。油槽内の清掃および更油潤滑油が汚染されていることから、油槽内は汚染されていると思われます。更油をする際には、油槽内を清掃し、更油する新油もNAS級程度の清浄な潤滑油を更油することを推奨します。軸受メタルの情報提供本設備がすべり軸受である場合、今後軸受メタルの摩耗が進行すると、摩耗程度を評価する必要がありますので、次回分析時には、メタルサイズ、回転数、直近のメタル交換からの運転時間をお知らせください。はフェログラフィーおよびSOAP／D-SOAPの結果から総合的に判断した結果、やや厳しい状態にあると考えられます。フェログラフィー【定量分析：Is値】Is値は異常摩耗の早期発見パラメータのつで、摩耗粒子を定量化するために用います。今回のIs値はの乗とやや高い値でした。フェログラフィー【定性分析：摩耗粒子および摩耗形態観察】分析結果から比較的多く観察された粒子は、以下の通りでした。正常な摩耗粒子・潤滑状態が正常なマイルド摩耗により発生。切削粒子・異物や金属表面の微小突起による切削摩耗により発生。観察された摩耗粒子の中でも切削粒子は、注意が必要です。切削摩耗は、他の摩耗形態に比較して摩耗進行速度が速く注意が必要で、定期的なトライボ診断による状態監視が必要と考えます。切削摩耗の原因となる混入異物が残留している場合、この異物により切削摩耗が継続して発生する可能性があります。Iカップリング発光分光分析【SOAP／D-SOAP】検出された金属元素から発生箇所を推定すると、以下の通りでした。鉄、鉛、銅、アンチモン、錫、亜鉛・軸受等カルシウム、バリウム、ナトリウム・外部混入異物亜鉛を使用した箇所の溶出・摩耗亜鉛が金属濃度でppm、金属濃度で検出されました。亜鉛を使用した箇所の溶出・摩耗が発生していると思われます。亜鉛メッキ等であった場合、耐食性が低下して腐食に進展することが懸念されます。水分は良好でした。汚染粒子数・汚染度物重量汚染粒子数はNAS級とやや高く、汚染度物重量はmg/mlと当社推奨の管理限界値を超えていました。金属濃度で軸受メタルの主成分である錫、亜鉛、銅が比較的高い値であり、フィルタ表面の異物観察でグレーの粘ちょう物、金属片、鉄錆、砂等が観察されたことから、汚染度が高い要因は、摩耗とスラッジ、そして外部混入異物の影響と思われます。．粘度、全酸価、酸化安定度、有機物・有機化合物の各データは良好でした。分析結果特性低下特性低下に係るパラメータの分析結果は良好と判断します。粘度粘度はmm/sと新油値mm/sに対する粘度変化率は-％で、当社推奨の管理限界値である±％以内にあり、良好と判断します。全酸価添加油の全酸価は、油メーカによって初期値が違うため統一した管理基準を設定するのが困難であることから、当社では管理限界値を設定しておらず、新油分析値との比較及び他の分析項目の結果より全酸価の状態判断を行います。その結果、全酸価は.mgKOH/gと新油値.mgKOH/g以下にあることから、良好と判断します。酸化安定度酸化安定度はminであり、当社推奨の管理限界値のmin以上であることから良好と判断します。有機物・有機化合物有機物・有機化合物は、IRチャートによる新油分析値との比較の結果、cm-付近に劣化の兆候を示すカルボン酸の吸収が確認されていないことから、良好と判断します。色相はLでした。汚染に係るパラメータの分析結果は、汚染粒子数はやや高く、汚染度物重量は当社推奨の管理限界値を超えていました。水分はppmであり、当社推奨の管理限界値の以下であることから良好と判断します。汚染粒子数はNAS級であり、当社推奨の管理限界値のNAS級以下であるものの、やや高い値でした。汚染度物重量はmg/mlであり、当社推奨の管理限界値のmg/mlを超えていました。摩耗フェログラフィーによる摩耗粒子の観察の結果、潤滑状態が正常な場合に発生する摩耗粒子、異物の噛み込みや金属表面の微小突起により発生する切削粒子が比較的多く観察されました。異常摩耗の早期発見パラメータであるフェログラフィーのIs値がの乗とやや高く、摩耗粒子の形態観察の結果、潤滑状態が正常な場合に発生する摩耗粒子、異物の噛み込みや金属表面の微小突起により発生する切削粒子が比較的多く観察されました。金属濃度SOAP法により金属濃度を測定した結果、潤滑箇所で発生する金属接触よって検出される鉛がppm、錫がppm、亜鉛がppm、バリウムがppm検出されました。金属濃度酸溶解法により金属濃度を測定した結果、潤滑箇所で発生する金属接触によって検出される鉄が、鉛が、銅が.ppm、アンチモンが、錫が.ppm、亜鉛が、外部から混入したと思われるカルシウムが、バリウムが、ナトリウムが検出されました。
報告№104-6058 | 分析№104-01365 | 104-01365 | 精点Aを実施した結果、摩耗は安定していると判断します。これらのことは、摩耗粒子形態観察の結果、外部から混入した鉄錆、砂がやや多く観察されたものの、異常摩耗の早期発見パラメータであるIs値がのマイナス乗と良好の範囲にあること軸受メタルの主成分である錫が前回、今回共にと変化がないこと計数汚染度が前回、今回共にNAS級と変化がないこと以上のことから判断しました。尚、を示す粘度、水分、全酸価、IR、RBOTの各データが良好であることから、この油は継続使用可能と判断します。
報告№109-09094 報告№109-09094 | 分析№109-000915 分析№109-000915 | 109-000915_100127 | 分析評価者：佐々木義憲保有資格：ICMLMLAⅠ設備保全技能士級ISO-準拠機械状態監視診断技術者カテゴリーⅠ分析の結果、有機物・有機化合物で検出されたピークには新油と異なるピークが検出されました。油名が違うか、或いは、異種油が混入した可能性が考えられますので、油名、異種油混入の可能性を確認する必要があります。≪状態監視とパラメータ≫分析の目的および各分析のパラメータは以下の通りです。特性低下目的：油の分析結果から、や劣化傾向ならびに添加剤の消耗程度、残存寿命などを確認する。粘度JISK全酸価JISK赤外線吸収スペクトルJISK酸化安定度試験JISK汚染目的：油の分析結果から、砂塵あるいは水・異種油などによるや、異物混入の有無を確認する。水分JISK計数汚染度JISB重量汚染度JISB光学顕微鏡観察摩耗目的：油中の摩耗粒子を分析する事により、回転・摺動部の潤滑状態、摩耗劣化の程度、余寿命などを解析する。摩耗診断電子顕微鏡観察JISKX線マイクロアナリシス油中金属濃度）JISK≪分析結果≫特性低下粘度：良好粘度値mm/sの新油値mm/sに対する変化率は+.％であり、当社推奨の管理限界値±％以内に留まっています。全酸価：良好全酸価.mgKOH/gは新油値の.mgKOH/gに比較し高くはあるものの、有機物・有機化合物試験の結果で油劣化の兆候を示すカルボン酸の吸収が見られないことから問題は無いと判断します。赤外線吸収スペクトル：良好酸化安定度試験：良好酸化安定度試験の結果、数値minは当社推奨の管理限界値min以内に留まっており、現時点での使用は可能と判断します。汚染水分：良好水分値.ppmは当社推奨の管理限界値以内に留まっています。計数汚染度：今回は実施していません。重量汚染度：今回は実施していません。光学顕微鏡観察：今回は実施していません。摩耗摩耗診断電子顕微鏡観察・X線マイクロアナリシス：今回は実施していません。油中金属濃度：今回は実施していません。
報告№109-09249 報告№111-00162 | 分析№109-001747 分析№111-000831 | 111-000831 | 潤滑油および対象設備は継続使用可能な状態であると判断します。但し、油膜切れにより発生した凝着摩耗が確認されているため、今後は定期的に分析を実施し、摩耗の進行状況を確認することを推奨します。次回分析時期は、回転数がrpmと仮定すると、稼動時間が.時間以上経過した時点で摩耗の進行の有無を評価することが可能ですので、これを目安にご検討下さい。フェログラフィー異常摩耗の早期発見パラメータとして摩耗粒子を定量化して評価するフェログラフィーのIs値は、潤滑状態がやや厳しいの乗でした。摩耗粒子の形態で比較的多く観察された粒子は、潤滑状態が正常な場合に発生する摩耗粒子でした。これらの摩耗粒子が観察された場合、潤滑部で発生している摩耗形態は、正常なマイルド摩耗が発生していることが分かります。Iカップリング発光分光分析供試のギヤ油を分析した結果、検出された金属は油中金属元素の結果表に示すように、鉄、鉛、錫、リン、亜鉛、カルシウム、ケイ素、ナトリウム、マグネシウムでした。これら検出された金属元素から発生箇所を推定すると、鉄、鉛、錫・軸受・ギヤ等リン、亜鉛・オイル添加剤カルシウム、ケイ素、ナトリウム、マグネシウム・外部混入異物であると思われます。このうち、機械部品が摩耗したと思われる元素はのグループです。汚染粒子数はやや高い値でした。フィルタ表面の異物観察で鉄錆、砂、樹脂等が観察されたことから、汚染度が高い要因は、摩耗と外部混入異物の影響と思われます。粘度、全酸価、酸化安定度、有機物・有機化合物の各データは良好でした。分析結果特性低下特性低下に係るパラメータの分析結果は良好と判断します。粘度粘度はmm/sと新油値mm/sに対する粘度変化率は-.％で、当社推奨の管理限界値である±％以内にあり、良好と判断します。全酸価添加タービン油の全酸価は、油メーカによって初期値が違うため統一した管理基準を設定するのが困難であることから、当社では管理限界値を設定しておらず、新油分析値との比較及び他の分析項目の結果より全酸価の状態判断を行います。その結果、全酸価は.mgKOH/gと新油値.mgKOH/g以内にあり、良好と判断します。酸化安定度酸化安定度はminであり、当社推奨の管理限界値のmin以上であることから良好と判断します。有機物・有機化合物有機物・有機化合物は、IRチャートによる新油分析値との比較の結果、cm-付近に劣化の兆候を示すカルボン酸の吸収が確認されていないことから、良好と判断します。色相はLであり、新油値のLに比較して大きな変化はないことから、良好と判断します。汚染に係るパラメータの分析結果は、汚染粒子数はやや高い値でした。水分はであり、当社推奨の管理限界値の以下であることから良好と判断します。汚染粒子数はNAS級であり、当社推奨の管理限界値のNAS級以内であるものの、やや高い値でした。汚染度物重量はmg/mlでした。摩耗フェログラフィーによる摩耗粒子の観察の結果、潤滑状態が正常な場合に発生する摩耗粒子が比較的多く観察されました。異常摩耗の早期発見パラメータであるフェログラフィーのIs値がの乗とやや高く、摩耗粒子の形態観察の結果、潤滑状態が正常な場合に発生する摩耗粒子が比較的多く観察されました。金属濃度SOAP法により金属濃度を測定した結果、潤滑箇所で発生する金属接触によって検出される鉄、鉛がppm、油の添加剤成分であるリンが、亜鉛がppm、外部から混入したと思われるカルシウムがppm、ケイ素がppm検出されました。金属濃度酸溶解法により金属濃度を測定した結果、潤滑箇所で発生する金属接触によって検出される鉄が、錫が、油の添加剤成分であるリンがppm、亜鉛がppm、外部から混入したと思われるカルシウムが、ナトリウムが、マグネシウムが検出されました。
報告№109-09136 報告№111-00395 | 分析№109-001160 分析№111-001886 | 111-001886 | 軸受は継続使用可能な状態にあると判断します。但し、今後も摩耗の進行を傾向監視するため、以下の対策を推奨します。更油或いは部分更油による水分濃度の調整水分の影響により金属表面で腐食摩耗が発生し、発生した鉄錆等の粒子が潤滑部に噛み込み摩耗が進行することがありますので、更油或いは部分更油などにより相対的に水分濃度を低くするなどの方法を推奨します。定期的な分析摩耗の進行を監視するため、定期的に分析を実施し、摩耗の進行状況を確認することを推奨します。新油との比較による評価を示す粘度、酸価、塩基価、IRのデータは新油データを基準として評価しています。今回は当社に新油データがなかったため判断できませんでしたが、今後評価する場合は、充填用に新油を同時に分析することをご検討下さい。フェログラフィー異常摩耗の早期発見パラメータとして摩耗粒子を定量化して評価するフェログラフィーのIs値は、潤滑状態が正常なの乗でした。摩耗粒子の形態で比較的多く観察された粒子は、潤滑状態が正常な場合に発生する摩耗粒子局部的に高圧・高温となる場合に発生するフリクションポリマでした。これらの摩耗粒子が観察された場合、潤滑部で発生している摩耗形態は、正常なマイルド摩耗であり、そして局部的ではあるものの高圧・高温の箇所が発生していることも分かります。フリクションポリマは、潤滑油が摺動面に押し込められ高圧状態になると同時に、圧縮熱により高温状態になった結果、基油自身が重合反応を起こし生成することが知られています。そのため、高圧高温状態の解消がなされなければ、潤滑油の劣化が進行し、粘度上昇に因る潤滑異常に進展する場合があります。電子顕微鏡・X線マイクロアナリシス観察された粒子をSEM・XMAで詳細に分析した結果、粒子には鉄、カルシウムが比較的多く含まれており、成分割合から粒子は主にシリンダ摺動面やオイルリングから発生した粒子とカルシウム化合物と推定できました。Iカップリング発光分光分析供試の潤滑油を分析した結果、検出された金属元素は、SOAP-Tの結果表に示すように、鉄、鉛、銅、錫、リン、亜鉛、カルシウム、バリウム、ナトリウム、マグネシウム、ホウ素でした。検出されたこれらの金属元素から発生箇所を推定すると鉄、鉛、銅、錫・エンジン部品リン、亜鉛、カルシウム、マグネシウム、ホウ素・オイル添加剤バリウム、ナトリウム・外部混入異物であると思われます。このうち、機械部品が摩耗したと思われる元素はのグループです。計数汚染度計数汚染度はNAS級以上と汚染されていました。フィルタ表面の異物観察で金属片、すす、鉄錆、砂等が観察されたことから、汚染度が高い要因は、摩耗とエンジンオイルの反応生成物、そして外部混入異物の影響と思われます。粒度分布粒度分布は.～μmの範囲にあり、.μmにピークが確認されました。μm以下の粒子が多いことから、燃焼して発生したすす等であることが分かります。水分はppmと当社推奨の管理限界値を超えていました。今後、水分の影響でエンジン内部に錆が発生し、その影響で摩耗が発生する懸念があります。IRIRの結果、油劣化の兆候を示すカルボン酸の吸収が確認されなかったことから、良好と判断します。尚、粘度、酸価、塩基価は、当社に新油データがなかったため、比較ができず評価できませんでした。
報告№109-09142 報告№109-09142 | 分析№109-001172 分析№109-001173 | 109-001173 | トライボ診断の結果、全てのデータが良好であることから、この油は継続使用可能と判断します。は良好と判断します。粘度は良好。粘度は.mm/sと新油値mm/sに比較して、粘度変化率は-.％で、当社推奨の管理限界値である±％以内にあり、良好と判断します。粘度はmm/sとなっています。粘度はmm/sとなっています。粘度指数はとなっています。粘度指数はとなっています。水分は良好。水分はppmと当社推奨の管理限界値の以下であり、良好と判断します。全酸価は良好。全酸価は.mgKOH/gと新油値.mgKOH/gに比較して高いものの、IRの結果で油劣化の兆候を示すカルボン酸の吸収が確認されていないことから、良好と判断します。
報告№102-0137 | 分析№102-01055 | 102-01055 | 分析の結果、水分、重量汚染度、フェログラフィーを除く項目は良好でした。水分がppmと当社推奨の管理基準値を大きく超えていました。通常この水分濃度では、錆が発生するため早急に水分除去または更油実施を推奨します。但し、既に対策終了であれば問題ないと思われますが、水分濃度がを超える高濃度であるため、対策後でも水分が残っている場合があります。対策後であれば、念のため、水分濃度を確認されることを推奨します。尚、水分の混入は、シリンダブロックに亀裂が入り、その亀裂から冷却水が混入する。結露水が混入する。雰囲気中の水分がコンプレッサー内で圧縮され水滴となり、潤滑油に混入する。等が考えられますので、水分の混入原因をご確認ください。そのほか重量汚染度の結果では、mg/mlと当社推奨の管理基準値を大きく超えていました。SOAPの結果、ケイ素がppmと高い値を示し、そして異常摩耗の早期発見パラメータであるIs値もの乗と高いことから、汚染の要因は、外部から混入した砂及びコンプレッサー内で発生した摩耗粒子によるものと考えられました。今後、これらの粒子や異物がコンプレッサー内の摺動面に噛み込み摩耗が進行する場合があるため、水分除去と同時に濾過を実施されることを推奨します。
報告№107-4530 報告№107-0282 | 分析№107-01164 分析№107-01501 | 107-01501 | 濾過前の試料油を分析した結果、計数汚染度が前回NAS級から、今回NAS級に約ヶ月でランク増加しました。摩耗粒子の形態観察およびフィルタ写真の結果、鉄錆、砂等が観察されたため、汚染度が増加した要因は、摩耗による汚染粒子の増加ではなく、外部から混入したと思われる異物によるものと考えられました。但し、異物の混入はありましたが、潤滑異常の早期発見パラメータである摩耗過酷度を示すIs値が.と非常に良好の範囲にあることから、潤滑状態は正常な状態にあると判断します。
報告№109-09549 報告№109-09549 | 分析№109-003440 分析№109-003440 | 109-003440 | ・摩耗状態潤滑油をD－SOAPで分析した結果、検出されたのは鉄、銅でした。粒子観察の結果から、検出された鉄は異物の噛み込みなどで発生する切削粒子であり、シビア粒子も観察されたことから、潤滑部では切削摩耗と凝着摩耗が発生していることが分かりました。但し、転がり軸受寿命の指標としている摩耗粒子が観察されなかったことから、フレーキングは発生していないと判断できます。尚、異常摩耗の早期発見パラメータであるフェログラフィーのIs値がの乗となっていたことから、潤滑状態がやや厳しくなり始めていると推定され、今後さらに摩耗が進行することが懸念されます。当該軸受の潤滑油は、今回の採油で使用油を全量抜き取っており、切削摩耗発生の原因となる混入異物は排除されたものと思われますが、新油充填時に異物が残留している場合があり、切削摩耗が継続して発生する可能性があります。今後、継続使用した場合、切削摩耗により発生した軸受表面の切削痕が起点となって、異物起点型のフレーキングに進展することも懸念されます。・ケイ素の検出ケイ素がppm検出されました。一般に、潤滑油中からケイ素が検出された場合の原因として、油の消泡剤として使用されるシリコン系の添加剤が検出されるフェログラフィーおよびフィルタ表面の異物観察で砂が多く観察され、これが検出されるシリコングリースをシール部に塗布している場合、このシリコングリースが潤滑油に混入して検出されるなどが挙げられますが、今回の原因は、フィルタで砂が観察されたことから、の可能性が考えられます。およびについては、分析結果では確認することが出来ませんので、これに関する情報をご提供下さい。・汚染度計数汚染度がNAS級と当社推奨の管理限界値に到達していました。フィルタ表面の異物観察で金属片、鉄錆、砂等が観察されたことから、汚染度が高い要因は、摩耗と外部混入異物の影響によるものと思われます。・粘度、水分、全酸価、IR、RBOTの各データは良好でした。潤滑油および軸受は継続使用可能な状態にあるものの、以下の対策が必要です。油槽内を清掃されると共に、今後、切削摩耗や凝着摩耗の進行を監視するため、定期的に分析を実施し、摩耗の進行状況を確認することを推奨します。次回分析の時期を理論的に求めたところ、最短で約時間となります。この時間は、油中汚染物が均一になるために必要とする時間であり、この時間を経過すれば、再分析の結果から状態の傾向を確認することが可能となりますので、これを参考に次回分析時期を検討されることを提案します。
報告№107-4544 報告№107-4544 | 分析№107-02162 分析№107-02162 | 107-02162 | トライボ診断の結果、泡立ち試験を除く項目は良好でした。泡立ち試験の結果は、一般的には消泡性能が低くいと判断できる値の-ですが、新油値の-と同レベルにあったため、良好と判断します。一方、摩耗粒子の形態観察の結果、ギヤ歯面の摩耗で発生したと推定される～μmサイズの摩耗粒子が観察されました。ギヤボックスの油系統にはフィルタがあり、粒子の大部分は捕捉されていると考えられます。それにもかかわらず、～μmの摩耗粒子が確認されており、ギヤ歯面ではやや厳しい潤滑状態が発生している可能性があると思われました。今後さらに摩耗が進行することが懸念されるため、ヶ月以内に再度分析を実施し、摩耗の進行状況を確認することを推奨します。フィルタの捕捉の影響による誤認を避けるため、今後の診断に当たっては、これまでの採油箇所に加え、フィルタの捕捉物も分析し、その結果から潤滑状態を評価することを推奨します。尚、フィルタ捕捉物の分析を実施する際には、フィルタ流量、フィルタ使用時間、主機稼働時間などの追加情報が必要です。水分が、新油に比較して高い値でした。使用油であるAlphasynPGは、ポリエチレングリコールベースの合成ギヤオイルであるため、水分を吸収しやすい特性があります。今後は、水分濃度増加の有無を監視されることを推奨します。粘度は良好。粘度.mm/sと新油値.mm/sに比較して、粘度変化率は-％で、当社推奨の管理限界値である±％以内にあり、良好と判断します。粘度は.mm/sでした。粘度は.mm/sでした。粘度指数はでした。粘度指数はでした。泡立ち試験は-でした。泡立ち試験は-と新油と同レベルにあり、消泡性能が新油と同レベルにあることが確認されました。水分は新油値より高い値でした。水分はppmと新油値より高い値でした。全酸価は良好。全酸価は.mgKOH/gと新油値.mgKOH/gに比較して高いものの、IRの結果で、新油との差異は確認されず、且つ、劣化の兆候も確認されなかったことから、本試料油は継続使用可能と判断します。機器の潤滑状態摩耗粒子の形態観察の結果、ギヤ歯面の疲労摩耗で発生したと推定される～μmサイズの摩耗粒子が観察されました。～μmサイズの疲労摩耗粒子が観察されました。異常摩耗の早期発見パラメータである潤滑状態指数がの乗と正常な範囲にあるものの、摩耗粒子の形態観察の結果でギヤ歯面の疲労摩耗で発生した～μmサイズの摩耗粒子が観察されました。
報告№106-0227 報告№106-0497 | 分析№106-01279 分析№106-02804 | 106-02804 | ・濾過前の試料油を分析した結果、摩耗粒子形態観察でフレッティングにより発生したμm未満の赤錆が多く観察されました。・粘度が.mm/sと新油のmm/sに比較して、粘度変化率は+％で、やや不良領域にありました。）フレッティングの発生フレッティングの発生要因は、スラストランナー固定部やスラストメタル台金部の鉄系材料が接合されたり、勘合されたりする部分から発生します。フレッティングによる赤錆が少量発生しても直ちに異常ではありませんが、場合によっては、これらの粒子、赤錆が軸受摺動面に噛み込み、摩耗を進行させる場合があります。）粘度の上昇現在、ISOVGからISOVGに移行しているため異常ではなく、本試料油は継続使用可能と判断します。これらの障害発生に対する弊害を勘案の上、次年度の分析では赤錆が軸受摺動面に噛み込み摩耗が進行することに注意が必要です。
報告№108-5071 報告№110-00235 | 分析№108-02721 分析№110-000913 | 110-000913 | を示す粘度、水分の各データは良好でした。全酸価は、別紙表および図に示す通り、..採油の.mgKOH/g以降上昇傾向にありました。現在のところ、IRで油劣化の兆候を示すカルボン酸の吸収が確認されていないことから、現状は使用可能と判断しますが、今後は油の劣化進行に注意が必要です。泡立ち試験の結果は、-と新油値が-であるのに比較して高い値となっていたことから、消泡性能が低下していることが分かりました。今後の使用状況によっては油の酸化劣化が進行したり、ギヤ歯面およびベアリング軌道面で油膜切れが発生したりする場合があるため、消泡剤の添加による消泡性能の改善など何らかの対応が必要になると思われます。潤滑油は継続続使用可能な状態にあるものの、今後は障害予防を目的に以下の対策を推奨します。消泡性能の低下消泡性能が低下した場合、ギヤ歯面での油膜形成に影響が出て摩耗の発生が進展することがあります。今後は消泡性能低下の影響により摩耗が進展する可能性がありますので、フェログラフィーおよびSOAPを追加するとともに、分析周期を短縮して傾向監視を強化することを推奨します。全酸価の上昇今後、全酸価の上昇が予測されますので、同様に分析周期を短縮して傾向監視を強化することを推奨します。泡立ち試験の結果、消泡性能が低下していることが確認されました。粘度粘度は.mm/sと新油値mm/sに比較して、粘度変化率は-％で、当社推奨の管理限界値である±％以内にあり、良好と判断します。泡立ち試験泡立ち試験は-と新油に比較して高い値でした。水分はppmと当社推奨の管理限界値の以下であり、良好と判断します。全酸価全酸価は.mgKOH/gと新油値.mgKOH/gに比較して高いものの、IRの結果で油劣化の兆候を示すカルボン酸の吸収が確認されていないことから、良好と判断します。
報告№108-0387 報告№108-0510 | 分析№108-02609 分析№108-03681 | 108-03681 | を確認する。分析の結果、今回分析した物理的性状の粘度、水分、全酸価、RBOTは全て良好の範囲にあり、また、IRのチャートからは劣化物は検出されなかったことから、本試料油は十分継続使用可能であると判断します。尚、RBOTはminでしたが、年に貴所から提供された新油値のminに比較して、使用油の方がmin高い値を示していました。今回のRBOTの試験結果は、当社の社内基準のバラツキ範囲を超えており、さらに、異種油の混入の可能性を新油と比較したIRの結果でみたところ、異種は混入していないことが確認されたため、今回RBOTが新油値より高くなった要因は、製造ロットの違いによるバラツキ基油の精製度の違い添加剤の添加量の誤差などが考えられました。
報告№109-09136 報告№113-00112 | 分析№109-001160 分析№113-000434 | 113-000434_date130801 | トライボ診断を実施した結果、当該機の潤滑箇所は継続使用可能な状態であり、連続運転を継続し続けない限り、今年度中直ちに予防保全としての分解点検を実施する状態ではないと判断しました。トライボ診断を実施した結果、現時点の当該機は、継続使用可能な状態にあると判断します。但し、潤滑油は粘度の低下が確認されましたので、以下の推奨内容を参考にされて今後のメンテナンスにお役立て下さい。定期的なトライボ診断実施定期的な監視をトライボ診断で実施することにより、異常の兆候を早期に発見することが可能となりますので、回／年の定期的なトライボ診断の実施を推奨します。エンジンオイルの更油又は、油濾過粘度低下が確認されており、潤滑部で油膜切れなどによる摩耗の発生が懸念されます。これらの予防処置として更油又は、油濾過を推奨します。更油の対策が直ぐに出来ない場合は、エンジンオイルの濾過により総体的に汚染度を低くする方法を推奨します。実施後は、再度トライボ診断を実施することにより、処理後のデータとして継続的な傾向監視を実施して下さい。油濾過は、当社製油濾過装置によって運転中にエンジンオイルの濾過を実施することで、油中の汚染物や水分なども油濾過装置のエレメントに吸着して処理できますので、高性能油濾過装置の活用を推奨します。新油との比較による評価を示す粘度、酸価、IR、塩基価のデータは新油データを基準として評価しています。今回は新油データが不明であったため良否の評価ができませんでしたが、今後分析を実施する場合は、使用している新油を同時に分析することをご検討下さい。定期的な分析定期的な潤滑油分析によるトライボ診断を実施することにより、分析データの変化から異常の兆候を早期に発見することが可能となります。また、今回は対象設備の初回分析であるため、最低でもあと回分析を実施し、分析データの変化から今後の対応を検討することを推奨します。潤滑油は、酸化劣化はなく、添加剤の機能も満たされていましたが、粘度の値が当社推奨管理限界値を超えており、今後潤滑部で油膜切れなどによる摩耗の発生が懸念されるため、潤滑油の更油を推奨します。尚、今回の物理的性状の評価の、粘度、酸価、塩基価は新油値が不明であったため、粘度、塩基価はリムラDの新油カタログ値と比較をしましたが、酸価は良否の評価ができなかったので、IRの結果から酸化劣化していないと判断しました。粘度粘度は、mm/sと新油カタログ値の.mm/sに比較して粘度変化率が-％となっており、当社推奨の管理限界値である±％を超えていました。ディーゼルエンジンオイルの粘度低下は、別紙エンジンオイルの粘度低下メカニズムを御覧下さい。水分はppmと当社推奨の管理限界値以下にあり、良好と判断します。酸価・IR酸価劣化の進行度は、酸価およびIRの結果から総合的に判断します。酸価は、gKOH/gと測定されたものの、良否の評価ができませんでした。但し、IRチャートの結果、油劣化の兆候を示すカルボン酸の吸収が確認されていないことから、潤滑油は酸化劣化していないと判断します。塩基価は.mgKOH/gと新油カタログ値を元にした限界値mgKOH/g以上にあり、良好と判断します。はフェログラフィーおよびSOAP-Tの結果から総合的に判断した結果、継続使用は可能ですが、今後の機器の機能を確認するためにも傾向管理が有用と考えます。フェログラフィー【定量分析：Is値】Is値は異常摩耗の早期発見パラメータのつで、摩耗粒子を定量化するために用います。今回のIs値はの乗とやや高い値でした。フェログラフィー【定性分析：摩耗粒子および摩耗形態観察】分析結果から観察された代表的な粒子は、以下の通りでした。正常な摩耗粒子・潤滑状態が正常なマイルド摩耗により発生。フリクションポリマ・局部的に高圧・高温となる場合に発生。鉄錆・外部から混入したと考えられます。Iカップリング発光分光分析【SOAP-T】検出された金属元素から発生箇所を推定すると、以下の通りでした。鉄、ニッケル・エンジン部品リン、亜鉛、カルシウム・添加剤アルミニウム、ナトリウム・外部混入異物計数汚染度計数汚染度はNAS級以上と汚染されていました。重量汚染度は.mg/mlと汚染されていました。当社の経験上、データが桁以上の場合は、かなり汚染されていると判断します。光学顕微鏡写真重量汚染度で濾過したフィルタ表面上の夾雑物を光学顕微鏡で観察した結果、金属片、鉄錆、砂等が観察されました。粒度分布粒度分布は.～.μmの範囲にあり、.μmにピークが確認されました。μm以下の粒子が多いことから、これらのほとんどは、燃焼して発生した煤であると推定されます。はフェログラフィーおよびSOAP-Tの結果から総合的に判断した結果、継続使用は可能ですが、今後の機器の機能を確認するためにも傾向管理が有用と考えます。フェログラフィー【定量分析：Is値】Is値は異常摩耗の早期発見パラメータのつで、摩耗粒子を定量化するために用います。今回のIs値はの乗とやや高い値でした。フェログラフィー【定性分析：摩耗粒子および摩耗形態観察】分析結果から観察された代表的な粒子は、以下の通りでした。正常な摩耗粒子・潤滑状態が正常なマイルド摩耗により発生。黒錆・潤滑状態がやや厳しい凝着摩耗により発生。金属接触が厳しく、且つ、高い摩擦熱が発生していると考えられます。フリクションポリマ・局部的に高圧・高温となる場合に発生。鉄錆・外部から混入したと考えられます。観察された摩耗粒子の中でも黒錆は、将来的な摩耗の進行に繋がる可能性を示唆しているため、傾向監視が必要と思われます。黒錆は、凝着摩耗に分類されます。この摩耗粒子は、摺動面で凝着、破断を繰り返し、この過程で生じる移着粒子が成長して摩耗粒子となります。そのため、摺動面では局部的に油膜切れが発生していることを示しています。この状態が継続した場合、摩耗粒子のサイズは徐々に大型化していき、設備の損傷に至る場合がありますので、傾向監視が必要です。Iカップリング発光分光分析【SOAP-T】検出された金属元素から発生箇所を推定すると、以下の通りでした。鉄、ニッケル・エンジン部品リン、亜鉛、カルシウム・添加剤アルミニウム、ナトリウム・外部混入異物燃焼して発生したすす等が油中粒子の主成分であることが推測できます。粘度、酸価、塩基価については新油値が不明であったため、粘度、塩基価は新油カタログ値との比較をし、酸価は良否の評価ができませんでした。粘度粘度は、mm/sと新油カタログ値の.mm/sに比較して粘度変化率が-％となっており、当社推奨の管理限界値である±％を超えていました。ディーゼルエンジンオイルの粘度低下は、別紙エンジンオイルの粘度低下メカニズムを御覧下さい。水分はppmと当社推奨の管理限界値以下にあり、良好と判断します。酸価・IR酸価劣化の進行度は、酸価およびIRの結果から総合的に判断します。酸価は、gKOH/gと測定されたものの、良否の評価ができませんでした。但し、IRチャートの結果、油劣化の兆候を示すカルボン酸の吸収が確認されていないことから、潤滑油は酸化劣化していないと判断します。塩基価は.mgKOH/gと新油カタログ値を元にした限界値mgKOH/g以上にあり、良好と判断します。
報告№109-09136 報告№113-00233 | 分析№109-001160 分析№113-000888 | 113-000888 | 分析の結果、油の性状、汚染度共に基準値内にあることから、潤滑油は継続使用可能な状態にあると判断します。対象設備は継続使用可能な状態にあると判断します。最適な採油方法本試料油は、機器停止中にエンジンブロックサイドカバーハウジングから採油されているため、分析データが低濃度に出ていると推定されます。正確なデータによる診断を行うためにも、今後の採油は、極力運転中もしくは停止直後の油槽中層部から実施されることを推奨します。はフェログラフィーおよびSOAP-Tの結果から総合的に判断した結果、正常な状態にあると考えられます。フェログラフィー【定量分析：Is値】Is値は異常摩耗の早期発見パラメータのつで、摩耗粒子を定量化するために用います。今回のIs値はの乗と低い値でした。フェログラフィー【定性分析：摩耗粒子および摩耗形態観察】分析結果から比較的多く観察された摩耗粒子は、以下の通りでした。正常な摩耗粒子・潤滑状態が正常なマイルド摩耗により発生。フリクションポリマ・局部的に高圧・高温となる場合に発生。Iカップリング発光分光分析【SOAP-T】検出された金属元素から発生箇所を推定すると、以下の通りでした。鉄、鉛、銅、錫・エンジン部品リン、亜鉛、カルシウム、マグネシウム・添加剤アルミニウム、ナトリウム、ホウ素、モリブデン・外部混入異物ホウ素・モリブデンの検出SOAP-Tでホウ素がppm、モリブデンがppm検出されました。ご提供頂いた新油には、これらの元素が含まれていないことから、異種油が混入したか、または添加剤を投与した可能性が考えられます。現状は、潤滑油の劣化やスラッジの発生等は確認されていないことから、問題はないと思われます。計数汚染度計数汚染度は、NAS級と基準値のNAS級以下であり、良好と判断します。粒度分布粒度分布は.～μmの範囲にあり、.μmにピークが確認されました。μm以下の粒子が多いことから、燃焼して発生したすす等であることが分かります。n-ペンタン不溶解分n-ペンタン不溶解分は、<.mass%でした。粘度、水分、酸価、塩基価、RBOTの各データは良好でした。
報告№109-09136 報告№113-00042 | 分析№109-001160 分析№113-000126 | 113-000126 | 潤滑油は継続使用可能な状態にあると判断します。分析結果粘度粘度は.mm/sと新油値.mm/sに比較して、粘度変化率は-％で、当社推奨の管理限界値である±％以内にあり、良好と判断します。泡立ち試験泡立ち試験は-と新油値-以下にあり、良好と判断します。水分は.ppmと当社推奨の管理限界値の以下であり、良好と判断します。酸価は.mgKOH/gと新油値.mgKOH/gに比較して高いものの、IRの結果で油劣化の兆候を示すカルボン酸の吸収が確認されていないことから、良好と判断します。
報告№108-0387 報告№108-7012 | 分析№108-02609 分析№108-03768 | 108-03768 | グリースの物理的性状グリースの物理的性状を示すIRは、劣化の兆候を示すカルボン酸の吸収が確認されていないことから、グリースは継続使用可能と判断します。但し、新油データとの比較による判断が必要ですので、現在使用している新グリースを分析することを推奨します。機器の潤滑状態SOAP／D－SOAPで鉄、鉛が多く検出され、フェログラフィーでは、μm以下の鉄系摩耗粒子が多く観察されました。また、SEM・XMAで粒子を詳細に観察した結果、鉄、ニッケル、クロムを含む粒子が多く観察され、ギヤ歯面および転がり軸受の摩耗が確認されました。但し、観察された摩耗粒子は、異常と判断するサイズの摩耗粒子が観察されなかったことから、ギヤおよび軸受は継続使用可能と判断します。尚、報告書の管理表中に示しているSOAP／D-SOAPは、グリース潤滑の場合、摩耗粒子が均一に分散していないため、測定値が大きく変動することがありますので参考値としてお考え下さい。
報告№107-0366 報告№111-00377 | 分析№107-01900 分析№111-001788 | 111-001788 | 濾過前の試料油を分析した結果、前回同様に摩耗粒子の形態観察でフレッティングにより発生したμm未満の赤錆が比較的多く観察されました。SOAP／D－SOAPの結果、前回に比較して鉄および錫が増加していました。・フレッティングフレッティングの発生要因は、スラストランナー固定部やスラストメタル台金部の鉄系材料が接合されたり、勘合されたりする部分から発生します。フレッティングによる赤錆が少量発生しても直ちに異常ではりませんが、場合によっては、発生した赤錆が軸受摺動面に噛み込み、摩耗を進行させる場合があります。今後は、赤錆が軸受摺動面に噛み込み発生する軸受の摩耗進行に対して監視する必要がありますので、次年度も必ずトライボ診断を実施することを推奨します。尚、補給によりRBOTが前回に比較してmin上昇していますので、今後は今回のRBOT値によりデータ管理を行います。
報告№104-0214 | 分析№104-01534 | 104-01534 | トライボ診断により、機器軸受の潤滑状態、潤滑油の劣化状態を診断することを目的としました。摩耗粒子の形態観察結果から、前回同様にフレッティングに起因するマイクロフレーキングの発生が確認されました。フレッティングの発生箇所は、外輪とベアリングケースとの間と推定されます。マイクロフレーキングは、目視で見ることのできないμm以下の非常に小さなサイズであり、現在ところ使用には支障がないと判断できますが、このマイクロフレーキングを起点としてベアリングの寿命の判断とされる大型のフレーキングに進展することが懸念されます。そのたためヶ月程度以内にトライボ診断を必ず実施し、フレーキングの進行状況を確認する必要があると判断します。
報告№109-09136 報告№114-00250 | 分析№109-001160 分析№114-000839 | 114-000839 | 軸受は継続使用可能な状態にあると判断します。但し、将来的な摩耗進行の有無を確認するためにも傾向監視を継続することが有効です。また、潤滑油の汚染度が高いことから、油中の摩耗粒子や異物等が潤滑部に噛み込むことにより発生する切削摩耗の進行が懸念されます。濾過または更油油中の汚染度が高いことから、摩耗粒子や異物等が潤滑部に噛み込むことによる摩耗の進行が懸念されるため、予防措置として、濾過または更油を推奨します。定期的な分析今後懸念される切削摩耗、疲労摩耗の進行を監視するため、定期的に分析を実施することを推奨します。異常摩耗の早期発見のパラメータであるIs値は、前回のレベルからレベルに低下しているものの、やや高い値でした。また、潤滑部の摩耗が認められたため、定期的に潤滑油分析を実施し、摩耗推移を監視することが有用と考えます。フェログラフィーで観察された代表的な粒子は、以下の通りです。切削粒子・異物や金属表面の微小突起による切削摩耗により発生。疲労摩耗粒子・繰返し応力による金属疲労で発生。大型化するとフレーキングの発生が懸念されます。切削粒子は、摩擦面が将来的に異常摩耗へ進展する可能性を示唆しているため、傾向監視が有用と思われます。詳細は、別紙傾向監視が必要な摩耗粒子をご覧ください。計数汚染度は前回同様、NAS級を上回っており、当社推奨の管理限界値を超えていました。フィルタ表面の異物観察で金属片、鉄錆、砂等が観察されたことから、汚染度が高い要因は、摩耗と外部混入異物の影響と思われます。
報告№102-0007 | 分析№102-00070 | 102-00070 | 分析の結果、前回に比較して、計数汚染度の各レンジの粒子数が若干増加していました。D－SOAPの結果、鉄がppmからppmにppm増加していることから、汚染粒子増加の要因は、鉄系の摩耗粒子によるものと考えられました。この鉄系の摩耗粒子は、フェログラフィーの摩耗粒子の形態観察の結果から、前回同様にμmサイズの小さな粒子が支配的であり、前回に引き続きマイルドな摩耗状態で進行しているものと考えられました。但し、摩耗の過酷度がの乗から乗に桁上昇しており、念のため、ヶ月後に分析を実施し、摩耗の進行状況を確認されることを推奨します。尚、を示す粘度、水分、全酸価の各データが当社推奨の管理限界値内にあり、この油は継続使用可能と判断します。
報告№108-5071 報告№111-00646 | 分析№108-02721 分析№111-003223 | 111-003223 | 潤滑油は継続使用可能な状態にあると判断します。但し、全酸価が上昇していることから、以下の対策を推奨します。分析周期の短縮今後、全酸価の上昇が予想されますので、分析周期を短縮して傾向監視を強化することを推奨します。全酸価全酸価は、前回の.mgKOH/gから.mgKOH/gに上昇していました。現在のところ、IRで油劣化の兆候を示すカルボン酸の吸収が確認されていないことから、継続使用可能な状態にあると判断しますが、全酸価が上昇し始めていることから、今後の劣化進行に注意が必要です。泡立ち試験水分がppmと新油値ppmに比較してやや高い値でした。使用油であるAlphasynPGは、ポリグリコールベースの合成ギヤオイルであるため、水分を吸収しやすい特性があります。前回に比較して大きな変化はありませんでした。分析結果水分が新油に比較して若干高い値でした。粘度粘度はmm/sと新油値.mm/sに比較して、粘度変化率は-.％で、当社推奨の管理限界値である±％以内にあり、良好と判断します。泡立ち試験泡立ち試験は-と新油値に比較して低い値であり、良好でした。水分はppmと新油値より高い値でした。全酸価全酸価は.mgKOH/gと新油値.mgKOH/gに比較して高いものの、IRの結果で油劣化の兆候を示すカルボン酸の吸収が確認されていないことから、良好と判断します。
報告№109-09136 報告№111-00471 | 分析№109-001160 分析№111-002182 | 111-002182 | 濾過前の試料油を分析した結果、摩耗粒子の形態観察で前回に比較して金属接触が厳しい場合に発生するシビア粒子が比較的多く観察されました。摩耗粒子の観察結果から、発生している摩耗形態は凝着摩耗であることがわかります。観察された摩耗粒子は鉄系材料であることから、軸受摺動部や鉄系材料同士が局部的に接触する箇所、例えば軸受支持部などで発生している可能性が考えられました。これらの障害発生に対する弊害を勘案の上、再分析による汚染度および摩耗の進行状況を確認されることを推奨します。
報告№102-6030 | 分析№102-00456 | 102-00456 | 本試料は、主機停止後時間分後に油槽中層部から採油を実施しており、油中の粒子が沈降し、粒子濃度の若干低い部分を採取している可能性があります。このことを考慮して、本分析データを解析しました。回目の初期試験を実施した結果、前回に比較して、粒子数の変化を見ると、～μmサイズが倍、～μmサイズが.倍になっていました。～μmサイズが若干増加しているものの、増加量は少なく、摩耗は安定していると判断します。尚、フェログラフィーの摩耗粒子形態観察の結果、摩擦熱が高い場合に発生するフリクションポリマが多く見られており、局部的に高圧、高温となっている箇所が発生していると考えられます。一般に、フリクションポリマが見られる場合、軸受の摺動面ギャップが狭くなっている箇所、或いは、場所が存在することが多く、場合によっては軸受温度上昇につながるケースがあります。従って、発電方向の下流側と上流側の温度データの変化に注視していただくと同時に、巡視点検時に軸受温度データの変化をチャート上で確認されることを推奨します。また、今後、油膜切れによる摩耗の進行、油劣化の進行が懸念されるため、ヶ月後に精点Aを実施し確認されることを推奨します。
報告№109-09249 報告№111-00162 | 分析№109-001747 分析№111-000860 | 111-000860 | 潤滑油および軸受は継続使用可能な状態であると判断します。但し、異物により発生する切削摩耗が確認されたことから、今後摩耗の進行が懸念されるため、以下の対策を推奨します。切削摩耗の進行を監視するため、定期的に分析を実施し、摩耗の進行状況を確認することを推奨します。フェログラフィー異常摩耗の早期発見パラメータとして摩耗粒子を定量化して評価するフェログラフィーのIs値は、潤滑状態がやや厳しいの乗でした。摩耗粒子の形態で比較的多く観察された粒子は、潤滑状態が正常な場合に発生する摩耗粒子、異物の噛み込みにより発生する切削粒子でした。これらの摩耗粒子が観察された場合、潤滑部で発生している摩耗形態は、正常なマイルド摩耗、異物による切削摩耗であることが分かります。特に、切削摩耗は摩耗形態の中でも摩耗進行速度が速く、転がり軸受でこの摩耗形態が発生した場合には寿命が分の程度に低下することも知られています。切削摩耗により生じた軌道面の損傷が起点となって転がり軸受の寿命となるフレーキングに進展することが懸念されます。Iカップリング発光分光分析供試のタービン油を分析した結果、検出された金属は油中金属元素の結果表に示すように、鉄、錫、カルシウム、バリウム、ナトリウムでした。これら検出された金属元素から発生箇所を推定すると、鉄、錫・軸受等カルシウム、バリウム、ナトリウム・外部混入異物であると思われます。このうち、機械部品が摩耗したと思われる元素はのグループです。水分、汚染粒子数、汚染度物重量の各データは良好でした。粘度、全酸価、酸化安定度、有機物・有機化合物の各データは良好でした。分析結果特性低下特性低下に係るパラメータの分析結果は良好と判断します。粘度粘度はmm/sと新油値mm/sに対する粘度変化率は+.％で、当社推奨の管理限界値である±％以内にあり、良好と判断します。全酸価添加タービン油の全酸価は、油メーカによって初期値が違うため統一した管理基準を設定するのが困難であることから、当社では管理限界値を設定しておらず、新油分析値との比較及び他の分析項目の結果より全酸価の状態判断を行います。その結果、全酸価は.mgKOH/gと新油値.mgKOH/gに比較して若干高くなっていますが、IRチャートに示すように劣化の兆候として現れるカルボン酸などの有機物・有機化合物の発生が確認されていないことから、良好と判断します。酸化安定度酸化安定度はminであり、当社推奨の管理限界値のmin以上であることから良好と判断します。有機物・有機化合物有機物・有機化合物は、IRチャートによる新油分析値との比較の結果、cm-付近に劣化の兆候を示すカルボン酸の吸収が確認されていないことから、良好と判断します。色相はLであり、新油値のL.に比較して変化はないことから、良好と判断します。汚染に係るパラメータの分析結果は良好と判断します。水分は.ppmであり、当社推奨の管理限界値の以下であることから良好と判断します。汚染粒子数はNAS級であり、当社推奨の管理限界値のNAS級以内であることから良好と判断します。汚染度物重量は.mg/mlであり、当社推奨の管理限界値のmg/ml以内であることから良好と判断します。摩耗フェログラフィーによる摩耗粒子の観察の結果、潤滑状態が正常な場合に発生する摩耗粒子、異物の噛み込みにより発生する切削粒子が比較的多く観察されました。異常摩耗の早期発見パラメータであるフェログラフィーのIs値がの乗とやや高く、摩耗粒子の形態観察の結果、潤滑状態が正常な場合に発生する摩耗粒子、異物の噛み込みにより発生する切削粒子が比較的多く観察されました。金属濃度SOAP法により金属濃度を測定した結果、外部から混入したと思われるバリウムがppm検出されましたが僅かであり良好と判断します。金属濃度酸溶解法により金属濃度を測定した結果、潤滑箇所で発生する金属接触によって検出される鉄、錫が、外部から混入したと思われるカルシウム、バリウムが、ナトリウムが検出されましたが僅かであり良好と判断します。
報告№109-09136 報告№113-00532 | 分析№109-001160 分析№113-002276 | 113-002276 | 異常摩耗の早期発見のパラメータであるIs値は、前回のレベルからレベルに上昇し、Is値自体は高い値でした。また、軌道面および転動面の摩耗が認められたため、定期的に潤滑油分析を実施し、摩耗推移を監視することが有用と考えます。フェログラフィーで観察された代表的な粒子は以下の通りです。正常な摩耗粒子・潤滑状態が正常なマイルド摩耗により発生。シビア粒子・潤滑状態がやや厳しい凝着摩耗により発生。極微小領域で油膜切れが発生したことを示します。疲労摩耗粒子・繰り返し応力による金属疲労で発生。大型化するとフレーキングの発生が懸念されます。シビア粒子は、摩擦面が将来的に異常摩耗へ進展する可能性を示唆しています。また、シビア粒子が発生した凝着摩耗部に応力が集中し、疲労摩耗を促進させる可能性があるため、傾向監視が有用と思われます。詳細は、別紙傾向監視が必要な摩耗粒子をご覧ください。計数汚染度は前回同様、NAS級を上回っており、重量汚染度も当社推奨の管理限界値を超えていました。フィルタ残渣に茶褐色のスラッジが確認され、さらに金属片、鉄錆、砂等が観察されたことから、汚染度が高い要因は、摩耗粒子とスラッジ、そして外部混入異物と思われます。．粘度、水分、酸価、IRの各データは、前回同様に良好です。
報告№103-6117 | 分析№103-02098 | 103-02098 | 濾過前の試料油を分析した結果、摩耗粒子形態観察で、μmサイズのシビア粒子が見られました。観察されたシビア粒子は、視野に個と少ないため現状の潤滑状態は正常と判断しますが、シビア粒子は金属接触を伴う混合潤滑で発生するため、今後も監視が必要です。但し、今回濾過を実施していることから、発生した摩耗粒子は濾過で除去できているものの、摩耗の原因を取り除くことは出来ません。濾過後に摩耗が進行することも懸念されるため、運転開始ヶ月以内に再度分析を実施し、汚染状況及び摩耗の進行状況を確認されることを推奨します。これらのことは、異常摩耗の早期発見パラメータであるフェログラフィーのIs値が、と良好の範囲にあるものの、摩耗粒子の形態観察の結果、金属接触が厳しい場合に発生するμmサイズのシビア粒子が見られたことから判断しました。
報告№106-0227 報告№106-6066 | 分析№106-01279 分析№106-01402 | 106-01402 | 精点Aを実施した結果、全酸価が.mgKOH/gと管理限界値レベルに到達し、IRの結果から油劣化の兆候を示すカルボン酸の吸収が確認されたことから、更油を計画されることを推奨します。他店所の例では、全酸価が上昇し続けたタービン油を使用していて、軸受メタルが腐食摩耗により全損した例もありますので注意が必要です。更油時期がヶ月を超える場合は、再度分析を実施し、劣化の進行状況を確認することを併せて推奨します。これらのことは、全酸価が.mgKOH/gと管理限界値レベルに到達していたことIRの結果、油劣化の兆候を示すカルボン酸が確認されたこと以上のことから判断しました。尚、計数汚染度、フェログラフィー、SOAP／D-SOAPの各データが良好の範囲にあり、現在のところ潤滑状態は正常な状態にあると判断します。
報告№104-0338 報告№104-0338 | 分析№104-02348 分析№104-02348 | 104-02348 | 分析の結果、軸受メタル摺動面で厳しい金属接触があったことが確認されました。現時点での摩耗状況は直ちに異常となる値ではありませんが、確認された摩耗粒子は起動・停止時の周速が比較的遅くなる状態で発生していると思われるため、この状態が現在も進行しているのか、過去に発生したのかを確認する必要があると思われます。出来る限り早い時期に再分析することを推奨します。トライボ診断で摩耗程度を評価するには、油量、軸受サイズ、回転数、濾過システムの有無などの諸元が必要ですので、これらの諸元のご提供をお願い致します。尚、主機停止中にドレンバルブから採油を実施しているため、油循環中の採油に比較して油中粒子が沈降して高濃度になっている部分を採油していると考えられます。したがって、油が循環している状態で採油を実施した場合に比較して、分析データが高くなり、異常な状態と判断してしまう可能性がありますので、今後の採油は、停止直後、或いは、油循環中に採油を実施されることを推奨します。は良好と判断します。粘度は良好と判断します。粘度はmm/sと新油値mm/sに比較して、粘度変化率は-.％で、当社推奨の管理限界値である±％以内にあり、良好と判断します。水分は良好と判断します。水分はppmと当社推奨の管理限界値の以下であり、良好と判断します。全酸価は良好と判断します。全酸価は.mgKOH/gと新油値に比較して変化はなく、良好と判断します。IRの結果、良好と判断します。IRの結果、油劣化の兆候を示すカルボン酸の吸収が確認されていないことから、良好と判断します。RBOTの結果、良好と判断します。RBOTはminと当社推奨の管理限界値のmin以上であり、良好と判断します。は良好と判断します。計数汚染度は良好と判断します。計数汚染度はNAS級と当社推奨の管理限界値のNAS級以内であり、良好と判断します。重量汚染度は良好と判断します。重量汚染度は.mg/mlと当社推奨の管理限界値のmg/ml以内であり、良好と判断します。機器の潤滑状態軸受メタル摺動面で厳しい金属接触があったことが確認されました。確認された金属接触が、現在も進行しているのか、過去に発生したのかを確認するため、なるべく早い時期に再分析することを推奨します。尚、摩耗程度を評価するため、油量、軸受サイズ、回転数、濾過システムの有無など諸元のご提供をお願い致します。SOAPの結果、油の添加剤成分であるリンが検出されました。SOAPの結果、油の添加剤成分であるリンが検出されました。D－SOAPの結果、軸受メタルの摩耗を示す錫が検出されました。銅、アンチモンが共に、軸受の摩耗を示す錫がppm、外部から混入したカルシウムが検出されました。フェログラフィーの結果、ホワイトメタルが多く観察されました。摩耗粒子の形態観察の結果、ホワイトメタルが多く観察されたことから、軸受メタルの摩耗が確認されました。摩耗程度を評価するため、油量、軸受サイズ、回転数、濾過システムの有無について諸元のご提供をお願い致します。
報告№104-4033 報告№104-4033 | 分析№104-02007 分析№104-02007 | 104-02007 | 送風機の軸受は、今後の運転時間や運転状況が、特に変化のない運転であれば、少なくとも年間は継続使用可能な状態にあると判断します。これらのことは、以下の結果から判断しました。計数汚染度がNAS級と当社推奨の管理限界値以内にあった。SOAP／D-SOAPの結果、軸受メタルの主成分である錫が検出されなかった。異常摩耗の早期発見パラメータであるフェログラフィーのIs値がのマイナス乗と良好の範囲にあった。本試料油は継続使用可能な状態にあると判断します。粘度は良好と判断します。粘度はmm/sでした。油名が不明であるため判定できないものの、仮にVGの粘度グレードの潤滑油を使用することになっていたとしますと、本データはVGの規格値内にありますので、良好と判断できます。尚、軸受に異常が確認されなかったことからも、VGを使用できることが確認できています。水分は良好と判断します。水分はppmと当社推奨の管理限界値の以下にあり、良好と判断します。全酸価は良好と判断します。全酸価はでした。全酸価は新油値との比較により判定しますが、油名が不明であるため、新油値との比較による判定はできませんでした。但し、今回データは全酸価の管理基準値が最も厳しい無添加タービン油の管理基準値.mgKOH/g以内にあることから、良好と判断できます。IRは良好と判断します。IRは、下チャートに示すように油劣化の兆候を示すカルボン酸の吸収が確認されていないため良好と判断します。尚、IR法は、新油スペクトルとの比較により劣化を判定するため、油名及び新油をご提供下さい。計数汚染度は良好と判断します。計数汚染度はNAS級と当社推奨の管理限界値のNAS級以内にあり、良好と判断します。重量汚染度は良好と判断します。重量汚染度は.mg/mlと当社推奨の管理限界値のmg/ml以内にあり、良好と判断します。機器の潤滑状態本機器の軸受は、今後の運転時間や運転状況が、特に変化のない運転であれば、少なくとも年間は継続使用可能な状態にあると判断します。SOAPは良好でした。SOAPの結果、軸受メタルの主成分である錫などの金属元素は検出されておらず良好と判断します。D－SOAPは良好でした。D－SOAPの結果、軸受メタルの主成分である錫などの金属元素は検出されておらず良好と判断します。フェログラフィーの結果、潤滑状態は良好と判断します。フェログラフィーの結果、異常摩耗の早期発見パラメータであるIs値がのマイナス乗と良好の範囲にあり、且つ、異常摩耗の兆候を示すシビア粒子等の摩耗粒子がほとんど観察されていないことから、今後の運転時間や運転状況が、特に変化のない運転であれば、軸受は少なくとも年間は継続使用可能な状態にあると判断します。
報告№108-5071 報告№111-00708 | 分析№108-02721 分析№111-003577 | 111-003577 | 粘度および消泡性能の低下が確認されました。今後は障害予防を目的に以下の対策を推奨します。更油、或いは、部分更油粘度が低下していたことから、今後適正な粘度範囲で使用していない場合、ギヤ歯面やベアリング軌道面で油膜切れが発生し、摩耗が進行することが懸念されるため、更油、或いは、部分更油を推奨します。追加分析消泡性能が低下した場合、ギヤ歯面での油膜形成に影響が出て摩耗が進展することがありますので、フェログラフィーおよびSOAP-Tを追加して摩耗により発生する油中金属濃度や潤滑状態を確認することを推奨します。粘度粘度はmm/sと新油値mm/sに比較して、粘度変化率は-％で、当社推奨の管理限界値である±％以内にあるものの、低下していました。今後、適正な粘度範囲で使用していない場合、ギヤ歯面やベアリング軌道面で油膜切れが発生し、摩耗が進行することが懸念されます。泡立ち試験泡立ち試験の結果は、-と新油値が-であるのに比較して高い値となっていたことから、消泡性能が低下していることが分かりました。今後の使用状況によっては油の酸化劣化が進行したり、ギヤ歯面およびベアリング軌道面で油膜切れが発生したりする場合があるため、消泡剤の添加による消泡性能の改善など何らかの対応が必要になると思われます。分析結果粘度および消泡性能が低下していることが確認されました。粘度粘度はmm/sと新油値mm/sに比較して、粘度変化率は-％で、当社推奨の管理限界値である±％以内にあるものの、低下していました。泡立ち試験泡立ち試験は-と新油に比較して高い値でした。水分は.ppmと当社推奨の管理限界値の以下であり、良好と判断します。全酸価全酸価はmgKOH/gと新油値mgKOH/g以下にあり、良好と判断します。
報告№102-6165 報告№102-6165 | 分析№102-03072 分析№102-03072 | 102-03072 | 精点Aを実施した結果、を示す粘度、水分、全酸価、IR、RBOTの各データは管理基準値内にあり、この油は継続使用可能と判断します。但し、本試料油は、油濾過機が設置されている油槽であるため、油中の粒子が除去されていますので、診断は油濾過機による減少率を考慮して潤滑状態を解析する必要があります。今回の解析は、十分に濾過時間が経過し、油中粒子が飽和状態になっていると仮定しています。油濾過機による油中の摩耗粒子の減少率は油濾過機の入口と出口の汚染度を評価し、その結果から求めますが、今回は油濾過機の出口から採取した試料がありませんので、減少率を濾過能力が良好とされる一般的な濾過率.として解析を行います。尚、濾過率を考慮した減少率は油濾過機の吐出量と総油量との比から換算します。本機の油濾過機の吐出量は毎時L、設備油量はLですので減少率はとなります。油濾過機により時間で％の粒子が減少するとした場合、油がパスして増加する粒子数は、今回計数汚染度の～μmレンジですと個/mlの％の個/mlとなります。更に、この発生粒子数から平衡濃度を計算します。平衡濃度は下式により求めます。平衡濃度＝発生粒子数／減少率・式油濾過機が設置されていない場合の減少率を.とすると平衡濃度は個/mlとなります。このことから分かるように、本試料油中の汚染度は、油濾過機が設置されていることでNAS級と清浄になっていますが、油濾過機がないと仮定した場合、計算により求めたように～μmレンジの汚染度はNAS級の汚染状態になる可能性を示唆するものととらえる事が出来ます。他のレンジを同様に計算すると以下のようになり、NAS級となります。～～～～以上等級級以上のことから、濾過機の影響で汚染状態は清浄になってはいるものの、摩耗が発生している状態であると思われます。今後さらに摩耗が進行する可能性がありますので、傾向を見るため、油槽から採油すると同時に油濾過機の濾過前と濾過後の位置から採油を実施し、分析結果から減少率を導き、その減少率を上記方法により油濾過機がない場合の粒子数を求め、その粒子数の変化により金属接触が進行しているか落ち着いてきているのかを確認されることを推奨します。
報告№109-09136 報告№111-00482 | 分析№109-001160 分析№111-002216 | 111-002216 | 濾過前の試料油を分析した結果、粘度がmm/sと新油値のmm/sに比較して、粘度変化率は+％で、やや不良領域にありました。粘度は、これまで使用していたISOVGにISOVGであるFBKタービンを補充して使用しているため新油データに比較して高い値を示していますが、前回に比較して変化がないことから、本試料油は継続使用可能と判断します。尚、RBOTが前回に比較し、min上昇しています。RBOTが上昇した理由は、更油、補給を実施した仮設タンクで他の軸受油と混合して濾過を実施した濾過機配管内や仮設タンクなどに油が残留していた以上のことが考えられます。お客様情報の～にはいずれにも該当せず、原因は分かりませんでした。但し、今回の分析結果で、酸価および粘度の各データに大きな変化はなく、異種油の混入などは確認されていないため、本試料油は継続使用可能な状態にあります。今後は、今回のRBOT値を基に潤滑油の寿命を評価します。
報告№109-09249 報告№111-00569 | 分析№109-001747 分析№111-002636 | 111-002636 | 潤滑油および軸受は継続使用可能な状態であると判断します。但し、油中の汚染度がやや高く、今後も摩耗の進行を傾向監視するため、以下の対策を推奨します。定期的な分析摩耗の進行を監視するため、定期的に分析を実施し、摩耗の進行状況を確認することを推奨します。フェログラフィー異常摩耗の早期発見パラメータとして摩耗粒子を定量化して評価するフェログラフィーのIs値は、潤滑状態がやや厳しいの乗でした。摩耗粒子の形態で比較的多く観察された粒子は、潤滑状態が正常な場合に発生する摩耗粒子外部から混入したと思われる鉄錆、砂、溶接スパッタ、樹脂等でした。摩耗粒子の観察結果から異常と判断する摩耗粒子等は観察されていないことから、Is値が高い要因は、外部混入異物の影響と思われます。Iカップリング発光分光分析供試の潤滑油を分析した結果、検出された金属元素は、油中金属元素の結果表に示すように、カルシウム、ナトリウムでした。検出されたこれらの金属元素から発生箇所を推定するとカルシウム、ナトリウム・外部混入異物であると思われます。汚染粒子数はやや高い値でした。フィルタ表面の異物観察で金属片、鉄錆、砂等が観察されたことから、汚染度が高い要因は、摩耗と外部混入異物の影響と思われます。粘度、全酸価、酸化安定度、有機物・有機化合物の各データは良好でした。分析結果特性低下特性低下に係るパラメータの分析結果は良好と判断します。粘度粘度はmm/sと新油値mm/sに対する粘度変化率は+％で、当社推奨の管理限界値である±％以内にあり、良好と判断します。全酸価添加油の全酸価は、油メーカによって初期値が違うため統一した管理基準を設定するのが困難であることから、当社では管理限界値を設定しておらず、新油分析値との比較及び他の分析項目の結果より全酸価の状態判断を行います。その結果、全酸価は.mgKOH/gと新油値.mgKOH/g以内にあり、良好と判断します。酸化安定度酸化安定度はminであり、当社推奨の管理限界値のmin以上であることから良好と判断します。有機物・有機化合物有機物・有機化合物は、IRチャートによる新油分析値との比較の結果、cm-付近に劣化の兆候を示すカルボン酸の吸収が確認されていないことから、良好と判断します。色相はL.であり、新油値のL.に比較して変化はないことから、良好と判断します。汚染に係るパラメータの分析結果は、汚染粒子数はやや高い値でした。水分はppmであり、当社推奨の管理限界値の以下であることから良好と判断します。汚染粒子数はNAS級であり、当社推奨の管理限界値のNAS級以内にあるものの、やや高い値でした。汚染度物重量は.mg/mlであり、当社推奨の管理限界値のmg/ml以内であることから良好と判断します。摩耗フェログラフィーによる摩耗粒子の観察の結果、潤滑状態が正常な場合に発生する摩耗粒子、外部から混入したと思われる鉄錆、砂、溶接スパッタ、樹脂等が比較的多く観察されました。異常摩耗の早期発見パラメータであるフェログラフィーのIs値がの乗とやや高く、摩耗粒子の形態観察の結果、潤滑状態が正常な場合に発生する摩耗粒子、外部から混入したと思われる鉄錆、砂、溶接スパッタ、樹脂等が比較的多く観察されました。金属濃度SOAP法により金属濃度を測定した結果、金属元素は検出されなかったことから、潤滑箇所で発生する金属接触による摩耗や、外部からの異物などの混入は見られず良好と判断します。金属濃度酸溶解法により金属濃度を測定した結果、外部から混入したと思われるカルシウム、ナトリウムが共にと僅かに検出されましたが良好と判断します。
報告№109-09136 報告№111-00382 | 分析№109-001160 分析№111-001827 | 111-001827 | グリースおよび軸受は継続使用可能な状態にあり、保守サイクルおよび手法は問題ないと判断します。但し、異種グリースの混入、或いは、グリース名が違う可能性があるため、以下の対策を推奨します。異種グリースの混入の有無、グリース名を再度確認することを推奨します。フェログラフィー摩耗粒子の形態で比較的多く観察された粒子は、潤滑状態が正常な場合に発生する摩耗粒子でした。これらの摩耗粒子が観察された場合、潤滑部で発生している摩耗形態は、正常なマイルド摩耗であることが分かります。電子顕微鏡・X線マイクロアナリシス観察された粒子をSEM・XMAで詳細に分析した結果、粒子には鉄、クロム、マンガンが比較的多く含まれており、成分割合から粒子は主にベアリングから発生していると推定できました。Iカップリング発光分光分析供試グリースを分析した結果、検出された金属元素は、SOAP-Tの結果表に示すように、鉄、鉛、銅、クロム、錫、リン、亜鉛、カルシウム、バリウム、アルミニウム、ナトリウムでした。これらの検出された金属元素から発生箇所を推定すると鉄、鉛、銅、クロム、錫・軸受等リン、亜鉛、バリウム・グリース添加剤カルシウム、アルミニウム、ナトリウム・増ちょう剤であると思われます。このうち、機械部品が摩耗したと思われる元素はのグループです。グリースの物理的性状IRの結果、新グリースのIRスペクトルと一致しない箇所が確認されました。異種グリースの混入またはグリース名の誤りなどが考えられます。
報告№103-8001 | 分析№103-00132 | 103-00132 | オーバーホール後に精点Aを実施した本軸受の潤滑状態は、油中摩耗粒子の観察結果から、初期のなじみ摩耗が発生していたことがわかりました。今回観察されている、摩耗粒子のようになじみ過程でシビア粒子が観察された場合は、なじみ過程が正常に終了していない場合があり異常摩耗に進展することも懸念する必要があります。なじみ過程が正常な状態で終了した場合、摩耗粒子の観察では、シビア粒子は観察される事が少ないのが一般的で、今回のように、異常な摩耗形態であるシビア粒子や切削粒子が観察されるような場合は、局部的な金属接触がごく一部で発生したと考えられます。この接触が、既に正常な状態に推移しているか、或いは、進行しているのかを確認するためには、ヶ月以内に精点Bを実施されることを推奨します。これらのことは、計数汚染度がNAS級とやや高く、異常摩耗の早期発見パラメータであるフェログラフィーのIs値が、.と良好の範囲にあるものの、摩耗粒子の形態観察の結果、金属接触が厳しい場合に発生するシビア粒子が観察され、光学顕微鏡写真に示すように、金属片が多く見られたことから判断しました。尚、を示す粘度、水分、全酸価、IR、RBOTの各データが良好であることから、この油は継続使用可能と判断します。又、RBOTが前回に比較し、min上昇したのは、新油の補充、又は、更油の影響によると思われます。今後は、今回のRBOT値によりデータ管理を行います。
報告№108-8018 報告№108-8018 | 分析№108-03218 分析№108-03218 | 108-03218 | 分析の結果、異常摩耗の早期発見パラメータであるフェログラフィーのIs値がの乗とやや高く、摩耗粒子の形態観察で外部から混入したと思われる樹脂が多く観察されています。また、フィルタ表面の異物観察で鉄錆、砂、樹脂等が観察されたことから、Is値が高い要因は、外部混入異物の影響と考えられます。外部混入異物は、今回の採油が対象設備の停止中にドレンプラグから採油を実施しているため、ドレン部に残留していた汚染物が検出された可能性が高いと思われます。外部混入異物が多く確認されていますが、同時に観察された摩耗粒子からは、転がり軸受の寿命の指標となるフレーキングの発生が確認されていないことから、潤滑状態は正常と判断します。一方、潤滑油の基本性状の粘度および、特性低下を知るパラメータである全酸価、有機物・有機化合物、酸化安定度は、各データとも良好な範囲内にあり、特性低下は認められなかったことからこの油は継続使用可能と判断します。特性低下全ての項目が良好な範囲にあったことから特性低下は認められず良好と判断します。粘度は良好と判断します。粘度はmm/sと新油値mm/sに比較して、粘度変化率は-％で、当社推奨の管理限界値である±％以内にあり、良好と判断します。全酸価は良好と判断します。全酸価は.mgKOH/gと新油値.mgKOH/gに比較して高い値であるものの、有機物・有機化合物の結果で油劣化の兆候を示すカルボン酸の吸収が確認されていないことから、良好と判断します。有機物・有機化合物の結果、良好と判断します。有機物・有機化合物の結果、油劣化の兆候を示すカルボン酸の吸収が確認されていないことから、良好と判断します。酸化安定度の結果、良好と判断します。酸化安定度はminと当社推奨の管理限界値のmin以上であり、良好と判断します。色相は良好と判断します。色相はL.と新油値のL.に変化はなく、良好と判断します。汚染は良好と判断します。水分は良好と判断します。水分はppmと当社推奨の管理限界値の以下であり、良好と判断します。汚染粒子数は良好と判断します。汚染粒子数はNAS級と当社推奨の管理限界値のNAS級以内にあり、良好と判断します。汚染物重量は良好と判断します。汚染物重量はmg/mlと当社推奨の管理限界値のmg/ml以内にあり、良好と判断します。摩耗摩耗粒子の結果、摩耗粒子の形態観察で外部から混入したと思われる樹脂が多く観察されています。摩耗粒子の結果、外部から混入したと思われる樹脂が多く観察されています。異常摩耗の早期発見パラメータであるフェログラフィーのIs値がの乗とやや高く、摩耗粒子の形態観察の結果、外部から混入したと思われる樹脂が多く観察されています。金属濃度SOAPの結果は良好です。金属濃度SOAPの結果、亜鉛、外部から混入したと思われるケイ素が検出されています。金属濃度酸溶解法の結果、鉄が検出されています。金属濃度酸溶解法の結果、鉄、亜鉛、外部から混入したと思われるカルシウム、ナトリウムが検出されています。
報告№109-09136 | 分析№109-001160 | 112-003123 | 潤滑油および軸受は継続使用可能な状態にあると判断します。前回に比較して、鉄および錫濃度に変化はありませんでした。Is値は異常摩耗の早期発見のパラメータのつで、摩耗粒子を定量化するために用います。前回に比較してIs値はのマイナス乗からマイナス乗に低下し、潤滑状態は正常と判断します。．前回に比較して、計数汚染度はNAS級からNAS級にランク低下し、当社推奨の管理限界値以下であり、良好でした。．前回同様に、粘度、水分、全酸価、IR、RBOTの各データは良好でした。
報告№106-0219 報告№106-0219 | 分析№106-01229 分析№106-01229 | 106-01229 | 分析の結果、全てのデータが良好であることから、本試料油は継続使用可能であり、軸受の潤滑状態も正常と判断します。この油は継続使用可能と判断します。粘度は良好と判断します。粘度はmm/sと管理限界値以内にあり、良好と判断します。水分は良好と判断します。水分はppmと管理限界値の以下にあり、良好と判断します。全酸価は良好と判断します。全酸価はと新油データの以内にあり、良好と判断します。IRは良好と判断します。IRの結果、油劣化の兆候を示すカルボン酸の吸収が確認されていないことから、継続使用可能な状態にあると考えられます。計数汚染度、重量汚染度、共に良好と判断します。計数汚染度は良好と判断します。計数汚染度はNAS級と当社推奨の管理限界値のNAS級以内にあり良好と判断します。重量汚染度は良好と判断します。重量汚染度は.mg/mlと当社推奨の管理限界値のmg/ml以内にあり良好と判断します。機器の潤滑状態フェログラフィーの結果、異常摩耗の早期発見パラメータであるIs値が.と良好の範囲にあり、潤滑状態は良好と判断します。SOAPは良好と判断します。SOAPの結果、摩耗により発生する鉄及び錫が検出されていないことから良好と判断します。尚、油の添加剤成分であるリンが検出されました。D－SOAPは良好と判断します。D－SOAPの結果、摩耗により発生する鉄及び錫が検出されていないことから良好と判断します。フェログラフィーの結果、継続使用可能な状態にあると判断します。フェログラフィーの結果、異常摩耗の早期発見パラメータであるIs値が.と良好の範囲にあることから、継続使用可能な状態にあると判断します。
報告№107-4545 報告№109-09147 | 分析№107-02185 分析№109-001240 | 109-001240 | トライボ診断の結果、全てのデータが良好であることから、この油は継続使用可能と判断します。は良好と判断します。粘度は良好。粘度は.mm/sと新油値mm/sに比較して、粘度変化率は-.％で、当社推奨の管理限界値である±％以内にあり、良好と判断します。粘度はmm/sとなっています。粘度はmm/sとなっています。粘度指数はとなっています。粘度指数はとなっています。水分は良好。水分はppmと当社推奨の管理限界値の以下であり、良好と判断します。全酸価は良好。全酸価は.mgKOH/gと新油値.mgKOH/gに比較して高いものの、IRの結果で油劣化の兆候を示すカルボン酸の吸収が確認されていないことから、良好と判断します。
報告№109-09136 報告№114-00190 | 分析№109-001160 分析№114-000591 | 114-000591 | 分析の結果、前回同様に、汚染状態は共に良好の範囲にあることから、潤滑油は継続使用可能な状態にあると判断します。尚、潤滑油の余寿命を求めた結果、年月まで使用可能と推定されます。前回の更油日が年月であることから、更油日から起算すると、潤滑油は約年ヶ月使用可能となります。対象設備分析の結果、前回に比較してSOAP-T、フェログラフィーの各データに大きな変化はないことから、摩耗は安定しており、対象設備は継続使用可能な状態にあると判断します。
報告№107-0522 報告№107-0522 | 分析№107-03033 分析№107-03033 | 107-03033 | トライボ診断を実施し、、汚染状態、潤滑状態を確認する。分析の結果、計数汚染度、重量汚染度共に当社推奨の管理限界値を超えていました。摩耗粒子の形態観察およびフィルタ写真で銅合金が多く観察され、SOAPによる油中金属濃度を測定した結果、銅が多く検出されたことから、汚染度が高い要因は、オイルリングの摩耗によるものと考えられました。現在、オイルリングの状況は、リングが回転しながらリング側面と軸受台金側面とが接触したり、回転がやや円滑に行われない場合がある程度と思われますが、この状態が続いた場合、オイルリングのバランスが崩れ潤滑油を適正にかきあげることが出来なくなり油膜切れを発生することもあるため、日常点検の際にオイルリングの回転状況を確認するとともに、更油または濾過を実施し汚染度を改善することを推奨します。また、汚染度を改善するだけでは摩耗の進行が停止するとは考えにくいため、ヶ月後に再度分析を実施し、摩耗の進行状況を確認されることを推奨します。は良好と判断します。粘度は良好と判断します。粘度はmm/sと新油値mm/sに比較して、粘度変化率は-.％で、当社推奨の管理限界値である±％以内にあり、良好と判断します。水分は良好と判断します。水分は.ppmと当社推奨の管理限界値の以下であり、良好と判断します。全酸価は良好と判断します。全酸価は.mgKOH/gと新油値に比較して高い値を示しているものの、IRの結果で油劣化の兆候を示すカルボン酸が確認されていないことから、良好の範囲にあると判断します。IRの結果、良好と判断します。IRの結果、油劣化の兆候を示すカルボン酸の吸収が確認されていないことから、良好と判断します。計数汚染度、重量汚染度共に当社推奨の管理限界値を超えていました。計数汚染度は当社推奨の管理限界値を超えていました。計数汚染度はNAS級以上と当社推奨の管理限界値のNAS級を超えていました。重量汚染度は当社推奨の管理限界値を超えていました。重量汚染度はmg/mlと当社推奨の管理限界値のmg/mlを超えていました。機器の潤滑状態SOAPによる油中金属濃度を測定した結果、軸受の摩耗を示す錫が微量検出され、摩耗粒子の形態観察の結果、銅合金がやや多く観察されました。SOAPによる油中金属濃度を測定した結果は良好です。SOAPによる油中金属濃度を測定した結果、鉛がppm、オイルリングの主成分である銅がppm、亜鉛がppm、外部から混入したと思われるケイ素がppm検出されました。SOAPによる油中金属濃度を測定した結果、軸受の摩耗を示す錫が微量検出されました。SOAPによる油中金属濃度を測定した結果、オイルリングの主成分である銅が.ppm、亜鉛が.ppm、軸受の摩耗を示す錫が、外部から混入したと思われるカルシウムが、ナトリウムが検出されました。フェログラフィーの結果、銅合金が多く観察されました。異常摩耗の早期発見パラメータであるフェログラフィーのIs値がの乗と良好の範囲にあるものの、摩耗粒子の形態観察の結果、銅合金がやや多く観察されました。
報告№109-09136 報告№113-00623 | 分析№109-001160 分析№113-002674 | 113-002674 | 潤滑、汚染状態は良好の範囲にあることから、現在のところ、潤滑油は継続使用可能な状態にあると考えられます。潤滑油の余寿命を求めた結果、年月まで使用可能と推定されました。前回の更油日が年月であることから、更油日から起算すると、潤滑油は約年ヶ月使用可能と推定されます。尚、対象設備は継続使用可能な状態にあると判断します。異常摩耗の早期発見のパラメータであるIs値は、前回の-レベルから変化はなく、正常です。また、異常摩耗の兆候を示す摩耗粒子が顕著に観察されなかったことから、は良好と判断します。計数汚染度は前回のNAS級からNAS級にランク低下し、当社推奨の管理限界値以下であり、良好です。重量汚染度は.mg/mlから変化はなく、当社推奨の管理限界値以下であり良好です。粘度、水分、酸価、IR、RBOTの各データは良好です。尚、別紙RBOTの減少傾向から油の余寿命を求めた結果、対象の潤滑油は年月まで使用可能であると推定されました。
報告№108-0411 報告№110-00212 | 分析№108-02744 分析№110-000816 | 110-000816_100713 | 、汚染度、潤滑状態は良好でした。潤滑油および軸受は継続使用可能な状態にあると判断します。は良好と判断します。粘度は良好と判断します。粘度はmm/sと新油値mm/sに比較して、粘度変化率は-％で、当社推奨の管理限界値である±％以内にあり、良好と判断します。水分は良好と判断します。水分はと当社推奨の管理限界値の以下であり、良好と判断します。全酸価は良好と判断します。全酸価は.mgKOH/gと新油値.mgKOH/gに比較して高い値を示しているものの、IRの結果で油劣化の兆候を示すカルボン酸が確認されていないことから良好と判断します。IRの結果、良好と判断します。IRの結果、油劣化の兆候を示すカルボン酸の吸収が確認されていないことから、良好と判断します。RBOTの結果、良好と判断します。RBOTはminと当社推奨の管理限界値のmin以上であり、良好と判断します。は良好と判断します。計数汚染度は良好と判断します。計数汚染度はNAS級と当社推奨の管理限界値のNAS級以内であり、良好と判断します。重量汚染度は良好と判断します。重量汚染度は.mg/mlと当社推奨の管理限界値のmg/ml以内であり、良好と判断します。機器の潤滑状態機器の潤滑状態は正常と判断します。SOAPの結果は良好です。SOAPの結果、油の添加剤成分であるバリウムがppm検出されました。軸受の摩耗を示す錫は検出されていないことから、良好と判断します。D－SOAPの結果、軸受の摩耗示す錫が検出されています。D－SOAPの結果、軸受の摩耗を示す錫が、油の添加剤成分であるバリウム、外部から混入したと思われるカルシウム、ナトリウムが各々検出されました。フェログラフィーの結果は良好です。異常摩耗の早期発見パラメータであるフェログラフィーのIs値が×のマイナス乗と良好の範囲にあり、潤滑状態は正常と判断します。
報告№107-0366 報告№109-09224 | 分析№107-01900 分析№109-001684 | 109-001684 | 濾過前の試料油を分析した結果、計数汚染度が前回NAS級から今回NAS級に約年でランク増加しました。メタルの主成分である錫がSOAPでppm、D－SOAPで検出されました。前回濾過後に比較して錫濃度がSOAPでppmからppm、D－SOAPで.からに増加していました。錫濃度が増加した原因は、前回から今回分析までの間にメタルの摩耗が進行していたと考えられます。年月日のオーバーホール後の分析でSOAPの錫濃度がppm検出されたことから、この値を初期値とします。トライボレポートの累積錫濃度に示すとおり、今回までの累積錫濃度がppmです。この累積錫濃度から初期値のppmを引いたppmが初期値からの増加量です。この増加量のppmと油量リットルから平均的な摩耗深さを計算した結果、摩耗深さはμmとなります。メタルの初期の表面粗さをRmaxμmと仮定した時、軸受表面は鏡面状態になっていると推定されます。軸受は、既に点検が必要な時期を過ぎており、軸受損傷が発生しやすい危険な状況になっていると考えられます。濾過後のSOAP／D－SOAPの錫濃度は減少しているものの、濾過だけでは摩耗の原因を取り除くことは出来ず、さらに摩耗が進行することが懸念されます。今後も錫濃度の増加に注意するとともに、できるだけ早い時期に軸受の点検を実施されることを推奨します。
報告№109-09136 報告№112-00731 | 分析№109-001160 分析№112-003331 | 112-003331_date130508 | 潤滑油の劣化はないことから、継続使用可能と判断します。但し、油中の水分および汚染度が高いことから、以下の対策を推奨します。軸受は継続使用可能な状態にあると判断します。但し、将来的な摩耗進行の有無を確認するためにも傾向監視を継続することが有効です。更油或いは部分更油による水分濃度の調整水分の影響により金属表面で腐食摩耗が発生し、発生した鉄錆等の粒子が潤滑部に噛み込み摩耗が進行することがありますので、更油或いは部分更油などにより相対的に水分濃度を低くするなどの方法を推奨します。定期的な分析切削摩耗、凝着摩耗の進行を監視するため、定期的に分析を実施し、分析データによる摩耗の進行状況を確認することを推奨します。次回点検でピストンリングの点検当該機の油中からカルシウム化合物が非常に高い濃度で検出されたため、この化合物がコンロッドメタルやクランクメタルの摩耗を促進させる懸念があります。化合物発生の原因は、ピストンリングの摩耗によって燃焼ガスのシール性が低下し、燃焼ガス中の硫黄分と油中のカルシウム添加剤が反応するためと考えられます。そのため、次回点検ではピストンリングの摩耗状態の点検を推奨します。はフェログラフィーおよびSOAP-Tの結果から総合的に判断した結果、継続使用は可能ですが、機器の機能を保持するためにも傾向管理が有用と考えます。フェログラフィー【定量分析：Is値】Is値は異常摩耗の早期発見パラメータのつで、摩耗粒子を定量化するために用います。今回のIs値はの乗とやや高い値でした。フェログラフィー【定性分析：摩耗粒子および摩耗形態観察】分析結果から比較的多く観察された粒子は、以下の通りでした。正常な摩耗粒子・潤滑状態が正常なマイルド摩耗により発生。切削粒子・異物や金属表面の微小突起による切削摩耗により発生。シビア粒子・潤滑状態がやや厳しい凝着摩耗により発生。金属潤滑部が局部的に油膜切れを起していると考えられます。黒錆・潤滑状態がやや厳しい凝着摩耗により発生。金属接触が厳しく、且つ、高い摩擦熱が発生していると考えられます。観察された摩耗粒子の中でも切削粒子、シビア粒子、黒錆は、将来的な摩耗の進行に繋がる可能性を示唆しているため、傾向監視が必要と思われます。切削摩耗は、他の摩耗形態に比較して摩耗進行速度が速く注意が必要で、定期的なトライボ診断による状態監視が必要と考えます。切削摩耗の原因となる混入異物が残留している場合、この異物により切削摩耗が継続して発生する可能性があります。シビア粒子、黒錆は、凝着摩耗に分類されます。これらの摩耗粒子は、摺動面で凝着、破断を繰り返し、この過程で生じる移着粒子が成長して摩耗粒子となります。そのため、摺動面では局部的に油膜切れが発生していることを示しています。この状態が継続した場合、摩耗粒子のサイズは徐々に大型化していき、設備の損傷に至る場合がありますので、傾向監視が必要です。Iカップリング発光分光分析【SOAP-T】検出された金属元素から発生箇所を推定すると、以下の通りでした。鉄、銅、ニッケル、錫・軸受等リン、亜鉛、カルシウム・添加剤バリウム、アルミニウム、ケイ素、ナトリウム・外部混入異物クランクメタルの摩耗SOAP-Tで銅がppm、ニッケルがppm、錫が.ppm検出されたことから、クランクメタル表面に摩耗が発生していると推定されました。ディーゼルエンジンのクランクメタルは積層構造になっており、クランクメタルの最表面はホワイトメタル層が存在し、その下にニッケル層、さらにその下には銅と鉛の合金であるケルメット層が存在します。ディーゼルエンジンのメタルは、設計上、油膜が正常に形成される流体潤滑が基本であることから、通常の使用においては摩耗しにくいと思われますが、メタルの潤滑部に流体潤滑になりにくい部分が発生するとメタル表面の軟質金属部が摩耗しメタル部のすぐ下のニッケル部まで摩耗し始め、ホワイトメタル層の主成分である錫や鉛、そしてメタルの第二層のニッケルやバックメタルの銅が検出されます。今後、摩耗が進行した場合、軸受が焼付を起こす可能性があるため、注意が必要です。その他の銅を使用した箇所の溶出・摩耗その他に潤滑油系統内で銅を使用している箇所は、潤滑油冷却器の配管などが考えられます。この箇所で溶出・摩耗が発生する場合は以下のことが考えられます。潤滑油冷却器の配管で摩耗していた場合、配管取付け部に緩みが生じて配管が振動し、継手部が外れたり、亀裂が生じて冷却水の混入にいたる場合があります。亜鉛系添加剤の影響により、潤滑油冷却器の配管で溶出していた場合、ピンホールが発生して冷却水の混入に至る場合があります。今後、油劣化の進行や水分濃度が上昇することに注意が必要です。ケイ素の検出SOAPでケイ素がppm検出され、高い値でした。一般に、潤滑油中からケイ素が検出された場合の原因として、シリコン油或いは、シリコン系の添加剤が検出されるフェログラフィーおよびフィルタ表面の異物観察で砂が多く観察されて検出されるシリコングリースをシール部に塗布している場合、このシリコングリースが潤滑油に混入して検出されるなどが挙げられます。ケイ素が多く検出された原因がであると軸受摺動面に噛み込み摩耗が進行したり、であると潤滑油とグリースが混ざって粘度が上昇し、粘性抵抗が増大することにより、油温が上昇する等の悪影響を及ぼすことがあります。カルシウムの析出SOAP-Tでカルシウムがppm検出されました。この影響については、別紙カルシウムの析出をご覧ください。計数汚染度計数汚染度はNAS級以上と汚染されていました。フィルタ表面の異物観察で鉄錆、砂等が観察されたことから、汚染度が高い要因は、摩耗と外部混入異物の影響と思われます。粘度、酸価、塩基価、IRの各データは良好でした。水分は、ppmと当社推奨の管理限界値を超えていました。今後、水分の影響でエンジン内部に錆が発生し、その影響で摩耗が発生する懸念があります。
報告№106-6023 報告№106-6029 | 分析№106-00388 分析№106-00710 | 106-00710 | 初期試験を実施した結果、摩耗粒子の形態観察で前回同様に外部から混入した鉄錆が観察されていますが、計数汚染度、フェログラフィーのIs値が減少傾向を示し、SOAP／D－SOAPの鉄および錫濃度が減少していたことから、潤滑状態は安定していることが確認できました。又、を示すIRおよび汚染度の各データが良好の範囲にあることから、潤滑油も継続使用可能と判断します。これらのことは、前回に比較して、計数汚染度はランク減少したことSOAP／D-SOAPの鉄及び錫濃度に変化がないこと異常摩耗の早期発見パラメータであるフェログラフィーのIs値がと良好の範囲にあること以上のことから判断しました。
報告№108-0411 報告№110-00413 | 分析№108-02744 分析№110-001888 | 110-001888 | 軸受は継続使用可能な状態にあると判断します。分析結果は良好と判断します。計数汚染度計数汚染度はNAS級と当社推奨の管理限界値のNAS級以内にあり、良好と判断します。重量汚染度は.mg/mlと当社推奨の管理限界値のmg/ml以内にあり、良好と判断します。機器の潤滑状態機器の潤滑状態は正常と判断します。SOAPSOAPの結果、摩耗により発生する鉄が検出されていないことから、良好と判断します。D－SOAPD－SOAPの結果、摩耗により発生する鉄が検出されていないことから、良好と判断します。フェログラフィー異常摩耗の早期発見パラメータであるフェログラフィーのIs値がのマイナス乗と良好の範囲にあることから、潤滑状態は正常と判断します。
報告№108-0411 報告№110-00508 | 分析№108-02744 分析№110-002306 | 110-002306 | Iカップリング発光分光分析供試グリースをSOAP／D－SOAPで分析した結果、検出された金属元素は、鉄、銅、ニッケル、錫、リン、亜鉛、カルシウム、アルミニウム、ナトリウム、マグネシウムでした。これらの検出された金属元素から発生箇所を推定すると鉄、銅、ニッケル、錫、亜鉛・軸受等リン・グリース添加剤カルシウム、ナトリウム、アルミニウム、マグネシウム・増ちょう剤であると思われます。このうち、機械部品が摩耗したと思われる元素はのグループです。フェログラフィー観察された粒子の多くは、潤滑状態が正常なマイルド摩耗で発生する摩耗粒子でした。軸受は継続使用可能な状態にあると判断します。
報告№109-09448 報告№110-00231 | 分析№109-002802 分析№110-000941 | 110-000941 | 摩耗状態摩耗状態は、潤滑油中に含まれる金属成分とその濃度を調査し、調査の結果から評価します。金属元素と濃度の分析は、試料油を以上の高温で発光させ、その光を分光器で分光し、分光によって得られた光の強度と金属固有の波長とから元素を特定するIカップリング発光分光分析法を用います。今回の試料はディーゼルエンジン油でしたが、検出された金属元素は、SOAPの結果表に示すように、鉄、鉛、銅、クロム、アンチモン、錫、リン、亜鉛、カルシウム、アルミニウム、ケイ素、ナトリウム、マグネシウムでした。これら検出された金属元素から発生箇所を推定すると、鉄、鉛、銅、クロム、アンチモン、錫・エンジン部品リン、亜鉛、カルシウム・オイル添加剤アルミニウム、ケイ素、ナトリウム、マグネシウム・外部混入異物であると思われます。このうち、機械部品が摩耗して検出される元素はのグループです。検出された金属粒子を観察した結果、観察されたのは正常な潤滑状態で発生する摩耗粒子、異物の噛み込みなどで発生する切削粒子、金属潤滑部が局部的に油膜切れを起して発生するシビア粒子であったことから、粒子は、正常な潤滑状態のマイルド摩耗、異物による切削摩耗、そしてやや厳しい摩耗形態の凝着摩耗で発生していることが分かりました。金属以外に観察されたのは、高温・高圧となった局部に入り込んだ潤滑油が高分子化したフリクションポリマでした。一方、異常摩耗の早期発見パラメータであるフェログラフィーのIs値は、潤滑状態が厳しいの乗となっており、金属元素から推定するとシリンダ、ピストンリング、カムロール、クランクメタル等の潤滑部が厳しい潤滑状態にあると考えられました。・フリクションポリマフリクションポリマは、潤滑油油が軸受軌道面で高圧下に押し込められ高圧状態になると同時に、圧縮熱も発生して高温状態になります。その結果、潤滑油が重合して発生することが知られています。そのため、高圧高温状態の解消がなされなければ、潤滑油は劣化する場合があります。・カルシウムなどの析出油中金属濃度を発光分光法による分析で固形分のカルシウムがppm検出され、また鉄もppm検出されました。エンジンオイル中に検出されるカルシウムは、燃焼ガス中に含まれている硫黄分と反応して微小サイズの硫酸カルシウム、いわゆる石膏が生成されます。この硫酸カルシウムは、モース硬度がとコンロッドやクランクメタルの主成分である錫や鉛の～と同等の硬さで、サイズは数μmから数十μmになることもあります。これらが軸受の油膜に混入した場合は、潤滑面では摩耗形態の中で摩耗速度が最も早い切削摩耗が発生し、メタルは短期間で摩耗することが判明しています。本試料の場合は、この硫酸カルシウム濃度が比較的低く、また鉄濃度も低いことから潤滑状態は正常な範囲にあると推定できます。潤滑油中の固形分としてのカルシウムは、オイルリングやトップリングが正常であれば検出されないものですが、オイルリングなどが摩耗していると、燃焼ガスや未燃焼ガスが燃焼室から潤滑油中に入り易くなると思われます。粘度が.mm/sと新油値のmm/sに比較して、粘度変化率は+.％で、当社推奨の管理限界値である+％を超えていました。内燃機関の潤滑油の粘度が上昇する要因は、一般に熱分解などによる油の劣化、スラッジの発生、燃料の燃焼残渣、および高粘度油の混入が考えられますが、今回は、～が複合的に発生した可能性があります。水分はppmと当社推奨の管理限界値を超えていました。今後、水分の影響でエンジン内部に錆が発生し、その影響で摩耗が発生する懸念があります。全酸価はmgKOH/gと新油値mgKOH/gに比較して高く、IRの結果でも油劣化の兆候を示すカルボン酸と思われる吸収がcm-近傍に確認されました。エンジンオイルを分析した結果、油劣化が進行しつつあると考えられますので、更油を計画することを推奨します。更油に際しては、単にエンジンオイルを更油するだけではなく、いわゆるフラッシングオイルでエンジン内部を十分清浄にし、その後更油をすることが必要です。オイルリングやトップリングの摩耗が進行していることが懸念されます。この影響により硫酸カルシウムが生成され、軸受メタルの摩耗に進展する場合がありますので、オイルリングとトップリングの点検を推奨します。粘度、水分は当社推奨の管理限界値を超えていました。粘度粘度は.mm/sと新油値mm/sに比較して、粘度変化率は+.％で、当社推奨の管理限界値である+％を超えていました。水分はppmと当社推奨の管理限界値のを超えていました。全酸価全酸価はmgKOH/gと新油値mgKOH/gに比較して高い値でした。全塩基価全塩基価はmgKOH/gと当社推奨の管理限界値mgKOH/g以上であることから、良好と判断します。IRIRの結果、油劣化の兆候を示すカルボン酸の吸収が確認されました。計数汚染度計数汚染度はNAS級と清浄でした。重量汚染度はmg/mlでした。粒度分布粒度分布は.～.μmの範囲にあり、.μmにピークが確認されました。機器の潤滑状態摩耗粒子診断の結果、潤滑状態が正常な場合に発生するマイルド摩耗粒子、異物の噛み込みなどで発生する切削粒子、金属潤滑部が局部的に油膜切れを起して発生するシビア粒子が比較的多く観察されました。SOAPによる油中金属濃度SOAPによる油中金属濃度の結果、鉄、鉛、銅、クロム、油の添加剤成分であるリン、亜鉛、カルシウム、外部から混入したと思われるアルミニウム、ケイ素、マグネシウムが検出されました。SOAPによる油中金属濃度SOAPによる油中金属濃度の結果、鉄、鉛、クロム、アンチモン、錫、油の添加剤成分であるリン、亜鉛、カルシウム、外部から混入したと思われるアルミニウム、ナトリウムが検出されました。摩耗粒子診断摩耗粒子診断の結果、異常摩耗の早期発見パラメータであるIs値がの乗と高く、潤滑状態が正常な場合に発生するマイルド摩耗粒子、異物の噛み込みなどで発生する切削粒子、金属潤滑部が局部的に油膜切れを起して発生するシビア粒子が比較的多く観察されました。
報告№108-0387 報告№108-0379 | 分析№108-02609 分析№108-02512 | 108-02512 | 、汚染度、軸受の潤滑状態を確認する。本試料油は、採油できた量が少なかったため、重量汚染度は参考値としてお考え下さい。軸受の潤滑状態分析の結果で観察された摩耗粒子の形態は、異物の噛み込みなどで発生する切削摩耗と、金属接触が厳しい場合に発生する凝着摩耗でした。転がり軸受の潤滑油でこれらの摩耗形態が確認された場合、μmに満たない油膜に外部から混入した異物が関与して摩耗が発生していると思われます。汚染度が級とやや高くなり、また、異常摩耗の早期発見パラメータであるフェログラフィーのIs値がやや高いの乗となっているのは、この異物の関与によるものと思われます。摩耗粒子から判断する摩耗形態は、切削摩耗と凝着摩耗の混在ですが、中でも切削摩耗が観察された場合は、異物が混入していない状態に比較して、寿命が分の程度に低下することが知られていますので、今後の継続使用に際しては摩耗の進行に注意が必要です。以上のことから、現時点で本軸受は継続使用可能と判断できますが、今後の摩耗状況によっては転がり軸受の寿命の指標となるフレーキングに進展することが懸念されます。対策として、油槽内を十分に清掃されると共に、運転再開後ヶ月以内に再分析を実施し、摩耗の進行状況を確認されることを推奨します。また、銅が検出されていることから銅を使用した箇所がないかを確認し、摩耗箇所を特定されることを併せて推奨します。を示す粘度、水分、全酸価、IR、RBOTの各データは良好の範囲にあることから、この油は継続使用可能と判断します。
報告№103-4027 | 分析№103-02668 | 103-02668 | 分析の結果、シリンダ内壁で摩耗が発生していることがわかりました。但し、摩耗粒子がマイルドな摩耗により発生する粒子であり、このことから潤滑摺動面は健全である事が分かり、継続使用は可能な状態にあると判断します。但し、汚染粒子濃度が非常に高く、これらの汚染粒子が軸受摺動面に噛み込み、摩耗に進行することが懸念されるため、油を清浄にすることを推奨します。これらのことは、計数汚染度、重量汚染度、共にやや高く、D-SOAPの結果、油の添加剤成分のリン、亜鉛、カルシウム、マグネシウムが多く検出されているものの、異常摩耗の早期発見パラメータであるIs値がの乗と良好の範囲にあり、発生している摩耗粒子はマイルド摩耗粒子であり、潤滑状態は良好と判断できること以上のことから判断しました。
報告№109-09136 報告№110-00319 | 分析№109-001160 分析№110-001318 | 110-001318 | は、油の粘度、油中のスラッジの発生量を判断パラメータに、粘度、全酸価、IR、RBOTで評価します。分析の結果、油の粘性を示す粘度は、新油値の.mm/sに比較して粘度変化率が+.％の.mm/sとほぼ変化はなく、また油中のスラッジの発生量を示す全酸価は、新油値の.mgKOH/gに比較して大きな変化のない.mgKOH/gと劣化は確認されなかった。さらにはIRの結果でも油が劣化した場合に発生するカルボン酸の発生も確認されず、酸化防止剤の残存量を示すRBOTは、限界値minに比較して、十分に残量があるminであった以上のことから、潤滑油の劣化は確認されませんでした。一方、油中の水分を計測した結果、水分はppmと新油と同等であり、継続使用可能な状態にあることが確認されました。潤滑油は継続使用可能な状態にあると判断します。なお、潤滑油の余寿命は、RBOTの使用時間当たりの減少量から推定しますが、推定には新油値と使用油のRBOT値に加えて、使用時間または直近の油入替日が必要となります。今後は、可能であればご提供下さい。
報告№109-09136 報告№111-00144 | 分析№109-001160 分析№111-000707 | 111-000707 | 潤滑油は継続使用可能な状態にあると判断します。粘度、全酸価、IR、RBOTの各データは良好でした。尚、別紙RBOTの減少傾向から油の余寿命を求めた結果、本試料は直近の更油から起算して稼働日数が年月まで使用可能であることが分かります。水分は良好でした。
報告№109-09136 報告№111-00790 | 分析№109-001160 分析№111-003919 | 111-003919 | 潤滑油および軸受は継続使用可能な状態にあると判断します。但し、今後も摩耗の進行を傾向監視するため、以下の対策を推奨します。定期的な分析切削摩耗と凝着摩耗の進行を監視するため、定期的に分析を実施し、分析データによる摩耗の進行状況を確認することを推奨します。異種油の混入および油名の確認異種油の混入の有無、油名を再確認することを推奨します。フェログラフィーIs値は異常摩耗の早期発見パラメータのつで、摩耗粒子を定量化するために用います。今回のIs値はの乗であり、潤滑状態はやや厳しいと判断できます。摩耗粒子の形態で比較的多く観察された粒子は、潤滑状態が正常な場合に発生する摩耗粒子異物の噛み込みにより発生する切削粒子金属潤滑部が局部的に油膜切れを起して発生するシビア粒子外部から混入したと思われる鉄錆、樹脂等でした。これらの摩耗粒子が観察された場合、潤滑部で発生している摩耗形態は、正常なマイルド摩耗異物による切削摩耗潤滑状態がやや厳しい凝着摩耗であることが分かります。切削摩耗は、他の摩耗形態に比較して摩耗進行速度が速く注意が必要で、定期的なトライボ診断による状態監視が必要と考えます。切削摩耗の原因となる混入異物が残留している場合、この異物により切削摩耗が継続して発生する可能性があります。Iカップリング発光分光分析供試の潤滑油を分析した結果、検出された金属元素は、SOAPの結果表に示すように、鉄、銅、ニッケル、錫、リン、カルシウム、ナトリウム、マグネシウムでした。検出されたこれらの金属元素から発生箇所を推定すると鉄、銅、ニッケル、錫・軸受等リン・オイル添加剤カルシウム、ナトリウム、マグネシウム・外部混入異物であると思われます。このうち、機械部品が摩耗したと思われる元素はのグループです。軸受の余寿命金属元素分析で軸受メタルの主成分である錫がppm検出されたため、前回と今回の分析結果を基にメタル摩耗の状態を検討しました。検討には、下式で摩耗速度を計算し、その結果から現時点における平均的な摩耗深さを求めました。その結果、摩耗の深さは軸受表面から.μmであると推定できました。y=×-x+.----ここでy:平均的な摩耗深さx:運転時間本軸受がこの摩耗速度で、摩耗の限界に到達する時間、いわゆる限界使用時間を試算すると、軸受の表面粗さをsとした場合の余寿命は約万時間になると推定され、摩耗速度が非常に小さく、良好な潤滑状態が継続しているものと判断できます。計数汚染度は当社推奨の管理限界値内にあるものの、やや高い値でした。フィルタ表面の異物観察で鉄錆、砂等が観察されたことから、汚染度が高い要因は、摩耗と外部混入異物の影響と思われます。IRIRの結果、新油のIRスペクトルと一致しない箇所が確認されました。異種油の混入または油名の誤りなどが考えられます。尚、別紙RBOTの減少傾向から油の余寿命を求めた結果、本試料は直近の更油から起算して稼働日数が年月まで使用可能であることが分かります。
報告№106-0025 報告№106-0130 | 分析№106-00118 分析№106-00871 | 106-00871 | 分析の結果、摩耗は安定していると判断します。これらのことは、前回に比較して計数汚染度がランク減少したこと異常摩耗の早期発見パラメータであるフェログラフィーのIs値が.と良好の範囲にあり、転がり軸受の寿命の指標となるフレーキングが観察されていないこと以上のことから判断しました。尚、採油時の機器の運転状態により、計数汚染度に差異が確認されている場合があります。今後の採油は、毎回機器運転中の採油に実施されることを推奨します。
報告№103-4525 | 分析№103-01149 | 103-01149 | 分析の結果、本軸受は継続使用可能な状態にあると判断します。尚、SOAPの鉄濃度がppmと高い値を示しています。油量リットルから摩耗体積を計算するとmmとなります。この体積からベアリング軌道面の摩耗面積を検討し、この情報を傾向管理する必要がありますので、ベアリング番号をお知らせ下さい。
報告№107-0366 報告№109-09373 | 分析№107-01900 分析№109-002504 | 109-002504 | 濾過前の試料油を分析した結果、前回に比較して計数汚染度はNAS級と等級に変化はなく、やや不良領域にありました。摩耗粒子形態観察で前回同様にμm以下の鉄系摩耗粒子が多く観察されました。SOAPで鉄がppm、D－SOAPで鉄がppm検出されました。主にサーボシリンダ内壁やポンプ内部で摩耗が進行している可能性が考えられます。このまま摩耗が進行し汚染度が増加した場合、バルブ類の動作障害やフィルタの目詰まり等が発生することが懸念されます。これらの障害発生に対する弊害を勘案の上、濾過を実施することを推奨します。μm程度の微小な摩耗粒子を濾過する場合、濾過圧力が高いと摩耗粒子がフィルタから押し出されてしまう可能性もありますので、濾過圧力をkgf/cm以下の低い状態で濾過することを併せて推奨します。
報告№109-09050 報告№109-09050 | 分析№109-000517 分析№109-000517 | 109-000517 | 今回の採油は、対象設備停止中にドレン弁から実施しているため、別紙油中粒子の沈降の影響に示すように、沈降の影響を受けて分析データが高濃度に出る可能性があります。今回の分析は、以上のことを踏まえて結果を検討します。分析の結果、高濃度になっていると思われる対象設備停止中のドレン弁から行われた採油にもかかわらず、全てのデータが良好の範囲にあることから、この油は継続使用可能であり、潤滑状態も正常と判断します。特性低下全ての項目が良好の範囲にあったことから、特性低下は認められず良好と判断します。粘度は良好と判断します。粘度はmm/sと新油値mm/sに比較して、粘度変化率は-％で、当社推奨の管理限界値である±％以内にあり、良好と判断します。全酸価は良好と判断します。全酸価は.mgKOH/gと新油値.mgKOH/g以下であることから、良好と判断します。酸化安定度の結果、良好と判断します。酸化安定度はminと当社推奨の管理限界値のmin以上であり、良好と判断します。汚染は良好と判断します。水分は良好と判断します。水分はppmと当社推奨の管理限界値の以下であり、良好と判断します。摩耗潤滑状態は正常と判断します。フェログラフィーの測定は良好と判断します。異常摩耗の早期発見パラメータであるIs値がのマイナス乗と良好の範囲あることから、潤滑状態は正常と判断します。
報告№109-09136 報告№111-00266 | 分析№109-001160 分析№111-001237 | 111-001237 | 潤滑油は継続使用可能な状態にあると判断します。IRの結果から異種油の混入または油名の誤りの可能性がありますので、使用油名を再度ご確認下さい。また、可能であれば、貴発電所で使用している新油をご提供下さい。分析を実施し、その結果との比較により再評価いたします。粘度、全酸価、IR、RBOTの各データは良好でした。但し、IRの結果、新油のIRスペクトルと一致しない箇所が確認されたことから、異種油の混入または油名の誤りなどが考えられます。油の余寿命は、使用油の使用期間または使用時間が不明であったため、ご依頼の油の余寿命に関する検討は行えませんでした。ただし、分析の結果で新油値がminであったことから、使用期間を仮にヶ月間と仮定すれば余寿命は十二分にあると言えます。可能であれば、使用期間、あるいは使用時間の情報をご提供下さい。水分は良好でした。
報告№109-09136 報告№113-00054 | 分析№109-001160 分析№113-000181 | 113-000181 | 潤滑油の劣化はなく、汚染度は良好な範囲にあることから、継続使用可能と判断します。軸受は継続使用可能な状態にあると判断します。但し、将来的な摩耗進行の有無を確認するためにも傾向監視を継続することが有効です。再分析摩耗の進行を監視するため、夏期ピーク前に再分析を実施し、分析データによる摩耗の進行状況を確認することを推奨します。はフェログラフィーおよびSOAP/D-SOAPの結果から総合的に判断した結果、継続使用は可能ですが、今後の機器の機能を確認するためにも傾向管理が有用と考えます。フェログラフィー【定量分析：Is値】Is値は異常摩耗の早期発見パラメータのつで、摩耗粒子を定量化するために用います。今回のIs値はの乗と低い値でした。フェログラフィー【定性分析：摩耗粒子および摩耗形態観察】分析結果から観察された代表的な粒子は、以下の通りでした。フリクションポリマ・局部的に高圧・高温となる場合に発生。鉄錆、砂等・外部から混入したと考えられます。Iカップリング発光分光分析【SOAP/D-SOAP】検出された金属元素から発生箇所を推定すると、以下の通りでした。鉄、錫・軸受等カルシウム、ケイ素、ナトリウム・外部混入異物D-SOAPで鉄が、錫が検出されており、摩耗が進行していると思われます。今後さらに摩耗が進行することが懸念されるため、注意が必要です。計数汚染度、重量汚染度は共に良好でした。IR、RBOTの各データは良好でした。
報告№107-4545 報告№108-5033 | 分析№107-02185 分析№108-01102 | 108-01102 | トライボ診断の結果、全てのデータが良好であることから、この油は継続使用可能と判断します。は良好と判断します。粘度は良好。粘度は.mm/sと新油値mm/sに比較して、粘度変化率は-.％で、当社推奨の管理限界値である±％以内にあり、良好と判断します。粘度はmm/sでした。粘度はmm/sでした。粘度指数はでした。粘度指数はでした。水分は良好。水分はppmと当社推奨の管理限界値の以下であり、良好と判断します。全酸価は良好。全酸価は.mgKOH/gと新油値.mgKOH/g以内であり、良好と判断します。
|  | 113-001608 | 対象設備は継続使用可能な状態にあると判断します。但し、前回に比較して水分はppmからppmに減少しているものの、依然として高い値を継続していることから、の対策を推奨します。更油水分濃度が高いことから、金属表面で腐食摩耗が発生し、発生した鉄錆等の粒子が潤滑部に噛み込み摩耗が進行することがあります。予防処置として更油を推奨するとともに、水分が増加傾向にあることから、水の混入経路を確認することを推奨します。定期的な分析今後懸念される凝着摩耗の進行を監視するため、定期的に分析を実施することを推奨します。はフェログラフィーおよびSOAPの結果から総合的に判断した結果、傾向管理が必要な状態にあると考えられます。フェログラフィー【定量分析：Is値】Is値は異常摩耗の早期発見パラメータのつで、摩耗程度を定量化するために用います。Is値は前回に比較しての乗から変化はないものの、やや高い値でした。フェログラフィー【定性分析：摩耗粒子および摩耗形態観察】分析結果から比較的多く観察された粒子は、以下の通りでした。正常な摩耗粒子・潤滑状態が正常なマイルド摩耗により発生。シビア粒子・潤滑状態がやや厳しい凝着摩耗により発生。金属潤滑部が局部的に油膜切れを起していると考えられます。Iカップリング発光分光分析【SOAP】検出された金属元素から発生箇所を推定すると、以下の通りでした。検出された金属元素 分類 鉄、銅、亜鉛 ギヤ、軸受等 リン 添加剤 カルシウム、ナトリウム、マグネシウム、ホウ素 外部混入異物 尚、新油に含まれていないカルシウムがppmと高い値で検出されました。使用油の添加剤が変更されたか、或いは、添加剤を投与した影響と考えられます。IR酸化度は良好でした。粘度粘度は、mm/sと新油値の.mm/sに比較して粘度変化率が-％となっており、当社推奨の管理限界値である±％以内にあるものの、粘度の低下が確認されました。今後、さらに粘度が低下し、適正な粘度範囲外で使用した場合、潤滑部で油膜切れが発生し、摩耗の進行に繋がることが懸念されます。水分はppmと当社推奨の管理限界値を超えていました。今後、水分の影響で油槽内部に錆が発生し、その影響で摩耗が発生する懸念があります。
報告№109-09136 報告№113-00211 | 分析№109-001160 分析№113-000808 | 113-000808 | 潤滑油の劣化はないものの、油中の汚染度が高い値でした。採油条件の影響で値が高くなっていると考えられますが、異物の影響で将来的に摩耗が進行する懸念がありますので、に示す対策を推奨します。軸受は継続使用可能な状態にあると判断します。但し、観察された摩耗粒子には局部的な油膜破断により発生する黒色スラッジが比較的多く認められていることから、更油しただけでは油膜破断の要因が残ります。そのため、定期的な分析により今後の摩耗進行の有無を確認することを推奨します。更油油中の汚染度が高いことから、摩耗粒子や異物等が軸受軌道面に噛み込むことによる摩耗の進行が懸念されるため、更油を推奨します。また、油槽内には汚染物が残留している可能性があるため、油槽内を清掃し、更油する新油もNAS級程度の清浄な潤滑油を更油することを推奨します。定期的な分析摩耗粒子の形態観察で、切削摩耗、疲労摩耗、凝着摩耗が観察されたことから、今後の摩耗進行を監視するため、定期的に分析を実施することを推奨します。シリコン系のグリースや添加剤の確認シリコン系の添加剤やグリースを使用している箇所があるかについてご確認下さい。最適な採油方法本試料油は、機器停止中に軸受箱排油口から採油されているため、分析データが高濃度に出ていると推定されます。正確なデータによる診断を行うためにも、今後の採油は、極力運転中もしくは停止直後の油槽中層部から実施されることを推奨します。はフェログラフィーおよびSOAP／D-SOAPの結果から総合的に判断した結果、継続使用は可能ですが、今後の機器の機能を確認するためにも傾向管理が有用と考えます。フェログラフィー【定量分析：Is値】Is値は異常摩耗の早期発見パラメータのつで、摩耗程度を定量化するために用います。今回のIs値はの乗と、やや高い値でした。フェログラフィー【定性分析：摩耗粒子および摩耗形態観察】分析結果から観察された代表的な粒子は、以下の通りでした。切削粒子・異物や金属表面の微小突起による切削摩耗により発生。疲労摩耗粒子・繰返し応力を受けて発生。黒錆・潤滑状態がやや厳しい凝着摩耗により発生。金属接触が厳しく、且つ、高い摩擦熱が発生していると考えられます。観察された摩耗粒子の中でも切削粒子、黒錆は、将来的な摩耗の進行に繋がる可能性を示唆しているため、傾向監視が必要と思われます。摩耗形態の中でも切削摩耗は摩耗進行速度が速く、転がり軸受でこの摩耗形態が発生した場合には寿命が分の程度に低下することも知られており、切削摩耗により生じた軌道面の損傷が起点となって転がり軸受の寿命となるフレーキングに進展することから傾向監視による経過監視が必要です。切削摩耗の発生原因となる混入異物が残留している場合、この異物により切削摩耗が継続して発生する可能性があります。黒錆は凝着摩耗に分類されます。この摩耗粒子は、軸受軌道面で凝着、破断を繰り返し、この過程で生じる移着粒子が成長して摩耗粒子となります。そのため、軸受軌道面では局部的に油膜切れが発生していることを示しています。この状態が継続した場合、摩耗粒子のサイズは徐々に大型化していき、設備の損傷に至る場合がありますので、傾向監視が必要です。Iカップリング発光分光分析【SOAP／D-SOAP】検出された金属元素から発生箇所を推定すると、以下の通りでした。鉄、鉛、銅、錫、亜鉛・軸受等カルシウム、バリウム、アルミニウム、ケイ素、ナトリウム・外部混入異物ケイ素の検出ケイ素がppm検出されました。一般に、潤滑油中からケイ素が検出された場合の原因として、油の消泡剤として使用されるシリコン系の添加剤が検出されるフェログラフィーおよびフィルタ表面の異物観察で砂が多く観察され、これが検出されるシリコングリースをシール部に塗布している場合、このシリコングリースが潤滑油に混入して検出されるなどが挙げられますが、今回検出が比較的高濃度であることからの可能性が考えられます。については、分析結果では確認することが出来ませんので、これに関する情報があれば提供をお願いします。銅の摩耗SOAP/D-SOAPで銅が比較的高い値でした。銅を使用した箇所は、転がり軸受では保持器が考えられますが、型番情報から保持器には銅合金が使用されていませんでした。銅を使用した箇所は不明ですが、仮にオイルリングを使用している場合、オイルリングの摩耗が考えられます。オイルリングが摩耗していた場合、潤滑油の適正なかきあげに影響が生じ、軸受軌道面の油膜切れ発生原因となることから注意が必要です。計数汚染度はNAS級以上と当社推奨の管理限界値を超えていました。フィルタ表面の異物観察で金属片、鉄錆、砂等が観察されたことから、汚染度が高い要因は、摩耗と外部混入異物の影響と思われます。粘度、水分、全酸価、IR、RBOTの各データは、良好でした。尚、別紙RBOTの減少傾向から油の余寿命を求めた結果、本試料油は直近の更油から起算して年月まで使用可能であることが分かります。
報告№109-09136 報告№111-00297 | 分析№109-001160 分析№111-001412 | 111-001412 | 減速機は継続使用可能な状態にあると判断します。但し、フレッティング摩耗の進行が懸念されるため、以下の対策を推奨します。定期的な分析フレッティング摩耗の進行を監視するため、定期的な分析を実施し、摩耗の進行状況を確認することを推奨します。バックラッシによる評価ギヤ歯面の的確な摩耗状態の判断を行うため、減速機内部の各歯車の構造が確認できる図面、各ギヤの形式、歯形、モジュール、歯数、歯幅等の情報をご提供下さい。フェログラフィー異常摩耗の早期発見パラメータとして摩耗粒子を定量化して評価するフェログラフィーのIs値は、前回のの乗から変化はなく、潤滑状態が安定していることを示していました。摩耗粒子の形態で比較的多く観察された粒子は、潤滑状態が正常な場合に発生する摩耗粒子、フレッティングにより発生する赤錆でした。これらの摩耗粒子が観察された場合、潤滑部で発生している摩耗形態は、正常なマイルド摩耗と微振動によるフレッティング摩耗であることが分かります。フレッティングは、軸と内輪内面軸受箱と外輪外面軌道輪と転動体ギヤ歯面の箇所で発生する可能性があります。フレッティング粒子は酸化して硬いため、軸受軌道面やギヤ歯面に噛み込んだ場合はその傷が疲労剥離の起点となり、疲労摩耗へと進展することが想定されます。Iカップリング発光分光分析供試のギヤ油を分析した結果、検出された金属元素は、SOAPの結果表に示すように、鉄、アンチモン、ニッケル、錫、リン、亜鉛、カルシウム、ケイ素、ナトリウムが検出されました。これらの検出された金属元素から発生箇所を推定すると鉄、アンチモン、ニッケル、錫・ギヤ・軸受等リン・オイル添加剤亜鉛、カルシウム、ケイ素、ナトリウム・外部混入異物であると思われます。このうち、機械部品が摩耗したと思われる元素はのグループです。前回に比較してSOAPの結果で油の添加剤成分であるリンがppmからppmに減少していました。リンは、極圧添加剤の成分であり、リン濃度の低下は極圧添加剤が消耗していることを示します。今後ギヤ歯面で金属同士が接触して発生する凝着摩耗が発生し、ギヤ歯面の摩耗速度が加速することが懸念されます。前回に比較して計数汚染度はNAS級からNAS級にランク減少し、良好でした。分析結果は良好と判断します。計数汚染度計数汚染度はNAS級と当社推奨の管理限界値のNAS級以内にあり、良好と判断します。重量汚染度は.mg/mlでした。機器の潤滑状態前回に比較してSOAPでリンが減少していました。フェログラフィーの結果、潤滑状態が正常な場合に発生する摩耗粒子、フレッティングにより発生する赤錆が比較的多く観察されました。SOAPSOAPの結果、摩耗により発生する鉄、油の添加剤成分であるリンが検出されました。D－SOAPD－SOAPの結果、摩耗により発生する鉄が検出されました。フェログラフィー異常摩耗の早期発見パラメータであるフェログラフィーのIs値がの乗と良好の範囲にあるものの、摩耗粒子の形態観察の結果、潤滑状態が正常な場合に発生する摩耗粒子、フレッティングにより発生する赤錆が比較的多く観察されました。
報告№109-09136 報告№112-00388 | 分析№109-001160 分析№112-001593 | 112-001593 | 変速機は継続使用可能な状態にあると判断します。但し、今後も摩耗の進行を傾向監視するため、以下の対策を推奨します。濾過および更油油中の汚染度が高いことから、観察された摩耗粒子や異物等が摺動面に噛み込み摩耗が進行することが懸念されるため、濾過および更油を推奨します。更油を実施する際には、油槽内を清掃することを併せて推奨します。定期的な分析凝着摩耗や疲労摩耗の進行を監視するため、定期的に分析を実施し、分析データによる摩耗の進行状況を確認することを推奨します。最適な採油方法本試料油は、機器停止中にドレンバルブから採油されているため、分析データが高濃度に出ていると推定されます。正確なデータによる診断を行うためにも、今後の採油は、極力運転中もしくは停止直後の油槽中層部から実施されることを推奨します。はフェログラフィーおよびSOAP／D-SOAPの結果から総合的に判断した結果、厳しい状態にあると考えられます。フェログラフィー【定量分析：Is値】Is値は異常摩耗の早期発見パラメータのつで、摩耗粒子を定量化するために用います。今回のIs値はの乗と高い値でした。フェログラフィー【定性分析：摩耗粒子および摩耗形態観察】分析結果から比較的多く観察された粒子は、以下の通りでした。正常な摩耗粒子・潤滑状態が正常なマイルド摩耗により発生。シビア粒子・潤滑状態がやや厳しい凝着摩耗により発生。金属潤滑部が局部的に油膜切れを起していると考えられます。疲労摩耗粒子・繰返し応力を受けて発生。Iカップリング発光分光分析【SOAP／D-SOAP】検出された金属元素から発生箇所を推定すると、以下の通りでした。鉄、銅・コーンディスク等リン、亜鉛、カルシウム・添加剤ナトリウム、ホウ素・外部混入異物コーンディスクの摩耗状態SOAP/D-SOAPの結果、摩耗により発生したと考えられる鉄がSOAPでppm、D-SOAPで検出されました。年から今回までの間に更油を実施していることから、前回のSOAPの鉄濃度ppmと今回の鉄濃度ppmを積算しました。この積算した鉄濃度ppmと油量リットルから摩耗量を計算した結果、.cmとなりました。変速機の変速段数は、低速、低速－中速、中速－高速の段であり、年度に調査したコーンディスク表面に確認されたリング状箇所の接触箇所の面積と鉄濃度から計算した摩耗量から本の摩耗痕の平均摩耗深さを求めます。その結果、表に示すとおり、本の摩耗痕の平均的な深さは、低速領域では.μm、低速－中速領域では.μm、中速－高速領域では.μmとなります。もっとも摩耗している低速領域の摩耗深さでも.μmであり、メーカ推奨の取替え基準μm以下であることから、継続使用可能な状態にあると思われます。表コーンディスク枚の平均的な摩耗深さ変速段数 メーカ推奨の取替え基準 平均的な摩耗深さ 低速 . 低速－中速 . 中速－高速 . 計数汚染度はNAS級以上と当社推奨の管理限界値を超えていました。フィルタ表面の異物観察で金属片、鉄錆、砂等が観察されたことから、汚染度が高い要因は、摩耗と外部混入異物の影響と思われます。
報告№109-09136 報告№110-00434 | 分析№109-001160 分析№110-001963 | 110-001963_date110118 | 診断目的、汚染度、潤滑状態を確認する。SOAP／D－SOAPの結果、検出された元素は鉄、銅、錫、リン、カルシウム、ナトリウム、ホウ素が検出されました。これら検出された金属元素から発生箇所を推定すると、鉄、銅、錫・軸受等リン・オイル添加剤カルシウム、ナトリウム、ホウ素・外部混入異物であると思われます。このうち、機械部品が摩耗したと思われる元素はのグループです。異常摩耗の早期発見パラメータであるフェログラフィーのIs値がの乗とやや高く、摩耗粒子の形態観察で繰返し応力を受けて発生する疲労摩耗粒子が比較的多く観察されました。潤滑部では、疲労による疲労摩耗が発生していることが分かりました。SOAP／D－SOAPでスラスト軸受の主成分である錫が検出されました。更油後の初期試験を実施していないため、仮に初期値をと仮定した場合、今回の錫濃度がppmであることから、初期値からppm増加したことになります。今回の増加量と更油前のppmを積算した値のppmから軸受表面の平均的な摩耗深さを計算した結果、摩耗深さは.μmとなりました。この摩耗深さは、一般的なメタルの表面粗さのsを上回るものであることから、メタル表面には鏡面状態になっている箇所があり、油膜が形成されにくい状態になっていることを示唆しています。汚染度計数汚染度は良好でした。粘度、水分、全酸価、IRの各データは良好でした。潤滑油および転がり軸受はフレーキングが確認されていないことから、継続使用可能な状態にあるものの、すべり軸受の摩耗が進行することが懸念されるため、以下の対策を推奨します。スラスト軸受は、摺動面が鏡面状態になっている箇所があり、安定した油膜が形成されにくい状態になっていると思われます。AHは、極めて低速で回転することから油膜が形成し難く、摩耗の進行を回避するのは困難と思われますので、定期的な分析により傾向監視することを推奨します。
報告№104-0378 報告№105-8017 | 分析№104-02669 分析№105-01133 | 105-01133 | 回目の初期試験を実施した結果、潤滑状態は安定し、潤滑油も継続使用が可能と判断します。これらのことは、前回に比較して、計数汚染度はNAS級からNAS級にランク減少したことSOAP／D-SOAPの鉄及び錫濃度に大きな変化がないこと異常摩耗の早期発見パラメータであるフェログラフィーのIs値が.と良好の範囲にあること以上のことから判断しました。
報告№108-0227 報告№110-00732 | 分析№108-01664 分析№110-003420 | 110-003420 | 【評価：B＋】Iカップリング発光分光分析供試のタービン油を分析した結果、検出された金属元素は、SOAPの結果表に示すように、鉄、ナトリウムが検出されました。これらの検出された金属元素から発生箇所を推定すると鉄・軸受等ナトリウム・外部混入異物であると思われます。このうち、機械部品が摩耗したと思われる元素はのグループです。フェログラフィー異常摩耗の早期発見パラメータとして摩耗粒子を定量化して評価するフェログラフィーのIs値は、潤滑状態が正常なの乗でした。摩耗粒子の形態で比較的多く観察された粒子は、潤滑状態が正常な場合に発生する摩耗粒子、金属潤滑部が局部的に油膜切れを起して発生するシビア粒子でした。このような摩耗粒子が観察された場合には、潤滑部では正常なマイルド摩耗とやや厳しい摩耗形態の凝着摩耗が発生していることも分かります。【評価：A】計数汚染度、重量汚染度は共に良好でした。【評価：A】粘度、水分、全酸価、IRの各データは良好でした。【評価：B＋】軸受および潤滑油は継続使用可能な状態にあるものの、やや厳しい摩耗形態の凝着摩耗が発生しており、摩耗の進行が懸念されるため、定期的に分析を実施し、摩耗の進行状況を確認することを推奨します。本試料油は、機器停止中にドレンバルブから採油されています。機器が停止している状態では、別紙油粒子の沈降の影響に示すように油槽内で撹拌がなくなり固形物が沈降するため、油中汚染度は高くなると推定されます。今後の採油は、極力運転中もしくは停止直後の油槽中層部から実施されることを推奨します。
|  | 112-001988 | 潤滑油および対象設備は継続使用可能な状態にあると判断します。はフェログラフィーおよびSOAPの結果から総合的に判断した結果、正常な状態にあると考えられます。フェログラフィー【定量分析：Is値】Is値は異常摩耗の早期発見パラメータのつで、摩耗粒子を定量化するために用います。今回のIs値はの乗と低い値でした。フェログラフィー【定性分析：摩耗粒子および摩耗形態観察】分析結果から比較的多く観察された粒子は、以下の通りでした。正常な摩耗粒子・潤滑状態が正常なマイルド摩耗により発生。Iカップリング発光分光分析【SOAP】検出された金属元素から発生箇所を推定すると、以下の通りでした。ニッケル・エンジン部品リン、亜鉛、カルシウム・添加剤ナトリウム、マグネシウム・外部混入異物．粘度、水分、塩基価、IR酸化度の各データは良好でした。
報告№105-6050 報告№105-6067 | 分析№105-01529 分析№105-02412 | 105-02412 | 分解点検後に初期試験を実施した結果、計数汚染度がNAS級と当社推奨の管理限界値に到達していました。摩耗粒子形態観察で金属接触が厳しい場合に発生するシビア粒子がやや多く観察されたことから、汚染度が高い原因は、サーボシリンダ内壁やポンプ内部で摩耗が発生していると考えられます。今後、更に摩耗が進行し、汚染度が上昇することで、バルブ類の動作障害やフィルタ、ストレーナ等の目詰まりの発生が懸念されるため、濾過を実施されることを推奨します。これらのことは、計数汚染度がNAS級と当社推奨の管理限界値に到達していたこと異常摩耗の早期発見パラメータであるフェログラフィーのIs値がと良好の範囲にあるものの、摩耗粒子形態観察の結果、金属接触が厳しい場合に発生するシビア粒子がやや多く観察されたこと以上のことから判断しました。
報告№108-5071 報告№110-00397 | 分析№108-02721 分析№110-001829 | 110-001829 | 潤滑油は継続続使用可能な状態にあるものの、今後は障害予防を目的に以下の対策を推奨します。追加分析消泡性能が低下した場合、ギヤ歯面での油膜形成に影響が出て摩耗の発生が進展することがあります。今後は消泡性能低下の影響により摩耗が進展する可能性がありますので、フェログラフィーおよびSOAPを追加することを推奨します。分析周期の短縮今後、全酸価の上昇が予測されますので、同様に分析周期を短縮して傾向監視を強化することを併せて推奨します。分析結果全酸価が上昇していました。泡立ち試験の結果、消泡性能が低下していることが確認されました。粘度粘度は.mm/sと新油値mm/sに比較して、粘度変化率は-％で、当社推奨の管理限界値である±％以内にあり、良好と判断します。泡立ち試験泡立ち試験は-と新油に比較して高い値でした。水分はppmと当社推奨の管理限界値の以下であり、良好と判断します。全酸価全酸価は.mgKOH/gと新油値.mgKOH/gに比較して高いものの、IRの結果で油劣化の兆候を示すカルボン酸の吸収が確認されていないことから、良好と判断します。
報告№107-6588 報告№107-0503 | 分析№107-02904 分析№107-02953 | 107-02953 | 軸受の潤滑状態を確認する。分析の結果、SOAP／D－SOAPで鉄が検出されたものの、摩耗粒子の形態観察で転がり軸受の寿命の指標となるフレーキングが観察されなかったことから、軸受は継続使用可能と判断します。尚、報告書の管理表中に示しているSOAP／D－SOAPは、グリース潤滑の場合、摩耗粒子が均一に分散していないため、測定値が大きく変動することがありますので参考値としてお考え下さい。
報告№109-09136 報告№111-00393 | 分析№109-001160 分析№111-001877 | 111-001877_date111122 | 潤滑油および軸受は継続使用可能な状態にあると判断します。但し、今後も摩耗の進行を傾向監視するため、以下の対策を推奨します。濾過油中の汚染度が高いことから、観察された摩耗粒子や異物等が軸受軌道面に噛み込み摩耗が進行することが懸念されるため、濾過を推奨します。定期的な分析摩耗の進行を監視するため、定期的に分析を実施し、摩耗の進行状況を確認することを推奨します。フェログラフィー異常摩耗の早期発見パラメータとして摩耗粒子を定量化して評価するフェログラフィーのIs値は、潤滑状態が厳しいの乗でした。摩耗粒子の形態で比較的多く観察された粒子は、潤滑状態が正常な場合に発生する摩耗粒子異物の噛み込みにより発生する切削粒子金属潤滑部が局部的に油膜切れを起して発生するシビア粒子局部的に高圧・高温となる場合に発生するフリクションポリマ外部から混入したと思われる鉄錆等でした。これらの摩耗粒子が観察された場合、潤滑部で発生している摩耗形態は、正常なマイルド摩耗異物による切削摩耗潤滑状態がやや厳しい凝着摩耗であり、そして局部的ではあるものの高圧・高温の箇所が発生していることも分かります。摩耗形態の中でも切削摩耗は摩耗進行速度が速く、転がり軸受でこの摩耗形態が発生した場合には寿命が分の程度に低下することも知られており、切削摩耗により生じた軌道面の損傷が起点となって転がり軸受の寿命となるフレーキングに進展することから傾向監視による経過監視が必要です。フリクションポリマは、潤滑油が軌道面に押し込められ高圧状態になると同時に、圧縮熱により高温状態になった結果、基油自身が重合反応を起こし生成することが知られています。そのため、高圧高温状態の解消がなされなければ、潤滑油の劣化が進行し、粘度上昇に因る潤滑異常に進展する場合があります。電子顕微鏡・X線マイクロアナリシス観察された粒子をSEM・XMAで詳細に分析した結果、粒子には鉄、クロム、マンガンが比較的多く含まれており、成分割合から粒子は主にベアリング軌道面から発生していると推定できました。Iカップリング発光分光分析供試の潤滑油を分析した結果、検出された金属元素は、SOAP-Tの結果表に示すように、鉄、鉛、銅、クロム、錫、リン、亜鉛、カルシウム、バリウム、アルミニウム、ナトリウムでした。検出されたこれらの金属元素から発生箇所を推定すると鉄、鉛、銅、クロム、錫、亜鉛・軸受等リン、カルシウム、バリウム、アルミニウム、ナトリウム・外部混入異物であると思われます。このうち、機械部品が摩耗したと思われる元素はのグループです。計数汚染度、重量汚染度は共に当社推奨の管理限界値を超えていました。フィルタ表面の異物観察で表面が茶褐色で鉄錆、砂等が観察されたことから、汚染度が高い要因は、摩耗とスラッジ、そして外部混入異物の影響と思われます。粘度、水分、酸価、IR、RBOTの各データは良好でした。尚、別紙RBOTの減少傾向から油の余寿命を求めた結果、本試料は直近の更油から起算して稼働日数が年月まで使用可能であることが分かります。
報告№109-09448 報告№109-09448 | 分析№109-002802 分析№109-002802 | 109-002802 | 摩耗状態異常摩耗の早期発見パラメータであるフェログラフィーのIs値は、潤滑状態がやや厳しい状態にあることを示すの乗ですが、点検を要する状態と判断するサイズの摩耗粒子が観察されておらず、現在のところ継続使用可能な状態にあると判断できます。この状態で検出された油中金属は、その多くが鉄であり、これらは摩耗粒子の観察結果から疲労摩耗であることが分かりました。疲労摩耗は、スパイラルベベルギヤの歯面で発生していると推定されますが、発生箇所が歯面の微小領域であることから現在のところ継続使用は可能と判断できます。バックラッシ減速機の構造から、最も負荷が大きく、摩耗が進行しやすい箇所をスパイラルベベルギヤとスパイラルベベルピニオンと推定し、この部分のバックラッシを求めました。提供していただいた図面には歯幅が記載されておらず、また、更油後の稼働時間も不明であったため、歯幅mmと、更油後の稼働時間を時間と仮定してバックラッシを計算しました。その結果、減速機のギヤ歯面に摩耗が集中していたと仮定した場合、バックラッシの増加は初期値からμm増加したと推定されました。バックラッシ増加分の上限値はメーカにより差異はあるものの、当社が推奨するバックラッシは一般に推奨されるμmを目安にしており、今回のデータはこの値に比較して十分に小さい値であることがわかります。汚染度計数汚染度がNAS級と汚染されていました。汚染度が高い要因は、摩耗によるものと思われます。を示す粘度、水分、全酸価、IRの各データは良好でした。結論ゲート機器の潤滑箇所の摩耗診断分析結果から摩耗が発生している箇所はギヤ歯面であり、摩耗形態は疲労摩耗であることが分かりました。この摩耗形態は、ギヤ歯面に荷重が繰り返しかかることにより、歯面の表面下で材料が疲労して剥離します。歯面に加わる荷重が過大である場合、観察される摩耗粒子は今回より大きな粒子が発生します。分析結果から推定されたバックラッシの増加分はμmでしたが、このバックラッシは、一対の歯車の噛み合いを円滑にするための、ピッチ円周上での歯面間の遊びです。この値が過大になると振動や騒音の原因となるため、ギヤの摩耗状態を判断するためには重要なパラメータです。今回観察された摩耗粒子は、やや大型の粒子が見られるものの観察された摩耗粒子がμmサイズの微小な粒子が支配的であることからバックラッシの値は小さいと判断できます。バックラッシの計算時に仮定した稼働時間や歯幅などの数値が正確であれば、本減速機は継続使用可能と判断できます。整備の必要な箇所の検討整備が必要な箇所は、本分析結果から確認されませんでした。しかし、分析結果から僅かではありますがギヤの摩耗が進行していることが確認されていますので、今後は定期的に潤滑油分析を実施し、その結果から摩耗の進行状況を確認することにより、整備の必要の有無を監視する方法が有用と思われます。潤滑油の劣化度診断一般的に潤滑油が劣化した場合、油の外観は黒褐色になり、粘度や全酸価が上昇しスラッジ等が発生します。また、その過程では劣化の兆候を示すカルボン酸の吸収がIRで確認できます。今回のは、全てのデータが良好の範囲にあり、潤滑油の劣化は確認されなかったことから、継続使用可能であり、交換の必要はないと判断します。潤滑管理の方法現在の潤滑油は年使用しています。年間使用して油の劣化が確認されていないことから、運転状況に大きな変化がなければ、本設備の場合少なくとも年間は使用することが可能であると考えられます。潤滑油の交換時期の判断は、今回の分析だけでは予測することは困難ですが、定期的に分析を実施し、その結果の傾向から劣化の進行状況を確認することで容易に可能になります。計数汚染度は当社推奨の管理限界値に到達していることから、濾過や更油により汚染度を改善されることを推奨します。現在のところ潤滑部は継続使用可能な状態にあると思われますが、今後は疲労摩耗が進行する場合がありますので、定期的に分析を実施し、摩耗の進行状況を確認されることを推奨します。次回分析の時期を理論的に求めたところ、最短で約時間となります。この時間は、油中汚染物が均一になるために必要とする時間であり、この時間を経過すれば、再分析の結果から状態の傾向を確認することが可能となりますので、これを参考に次回分析時期を検討されることを推奨します。尚、定期的な分析を実施する際には、に関する分析項目の実施を推奨します。今回の分析結果からは、油劣化の進行は確認されていませんが、定期的な分析により潤滑油の交換時期を管理することが可能となります。は良好と判断します。粘度粘度は.mm/sと新油値.mm/sに比較して、粘度変化率は+.％で、当社推奨の管理限界値である±％以内にあり、良好と判断します。水分はppmと当社推奨の管理限界値の以内にあり、良好と判断します。全酸価全酸価は.mgKOH/gと新油値.mgKOH/gに比較して高いものの、IRの結果、油劣化の兆候を示すカルボン酸の吸収が確認されていないことから、良好と判断します。IRIRの結果、油劣化の兆候を示すカルボン酸の吸収が確認されていないことから、良好と判断します。計数汚染度は当社推奨の管理限界値に到達していました。計数汚染度計数汚染度はNAS級と当社推奨の管理限界値のNAS級に到達していました。重量汚染度は.mg/mlでした。機器の潤滑状態摩耗粒子の形態観察の結果、疲労摩耗粒子が比較的多く観察されました。SOAPによる油中金属濃度SOAPによる油中金属濃度の結果、鉄、ニッケル、油の添加剤成分であるリン、外部から混入したと思われるアルミニウム、ケイ素が検出されました。SOAPによる油中金属濃度SOAPによる油中金属濃度の結果、鉄、銅、外部から混入したと思われるカルシウム、アルミニウムが検出されました。摩耗粒子診断異常摩耗の早期発見パラメータであるIs値がの乗とやや厳しい範囲にあり、摩耗粒子の形態観察の結果、疲労摩耗粒子が比較的多く観察されました。
報告№109-09167 報告№109-09167 | 分析№109-001370 分析№109-001370 | 109-001370 | 分析の結果、SOAPの銅濃度以外のデータは良好でした。SOAPの銅濃度が前回のppmから今回ppmに減少しているものの、高い値を示していました。銅の溶出箇所は、貴社ご提供の図面からデフレクターとバッフルという部品からと考えられます。これらの部品はオイルシールの役目を果たしていることから、溶出が継続した場合、シャフトとのギャップが増大し、油漏れの原因になることが懸念されます。巡視の際には油漏れと油面の低下に注意を払う必要があります。今後は、銅の溶出が継続した場合、ギャップが増大することにより油漏れが発生し、さらには油面低下により潤滑不良が発生し、摩耗が進行することが懸念されます。また、銅濃度の増加は、別紙鉱油の酸化に対する金属触媒の影響に示すように濃度の増加とともに酸化速度が加速することが分かっていますので、定期的に分析を実施し、摩耗進行の有無、酸化劣化の進行状況を監視されることを推奨します。は良好と判断します。計数汚染度は良好と判断します。計数汚染度はNAS級と当社推奨の管理限界値のNAS級以内にあり、良好と判断します。重量汚染度は良好と判断します。重量汚染度は.mg/mlと当社推奨の管理限界値のmg/ml以内にあり、良好と判断します。機器の潤滑状態SOAPの結果、銅が多く検出されています。SOAPの結果、銅が多く検出されています。SOAPの結果、油の添加剤成分であるリン、亜鉛が検出されています。一方、銅が検出されています。銅を使用した部分の溶出が進行していると考えられます。この溶出は検出された亜鉛系添加剤の成分と銅が反応し、溶出することが知られています。別紙鉱油の酸化に対する金属触媒の影響に示すように銅濃度が増加すると酸化速度が速まりますので、酸化劣化の進行状況を全酸価の変化で監視されることを推奨します。D－SOAPの結果は良好です。D－SOAPの結果、摩耗により発生する鉄および錫が検出されていないことから、良好と判断します。フェログラフィーの結果は良好です。異常摩耗の早期発見パラメータであるフェログラフィーのIs値がのマイナス乗と良好の範囲にあり、潤滑状態は正常と判断します。
報告№102-8104 | 分析№102-02275 | 102-02275 | 本試料油は、停止中に採油を実施しているため、停止後に粒子が沈降し採油箇所付近の粒子濃度が低くなっていると思われます。したがって、前回の主機停止直後に採油し分析したデータに比較して、得られるデータが低くなっていることが予想されますので、このことを前提に考察しました。回目の初期試験を実施した結果、前回に比較して、潤滑油中の汚染度を知る計数汚染度がランク減少し、また、油中金属濃度を知るSOAP／D-SOAPの鉄及び錫濃度、それに、摩耗状態の早期異常検出のパラメーターであるフェログラフィーのIs値に大きな変化が見られませんでした。今回の採油が、前回の採油条件と一致していれば摩耗は安定していると判断できますが、今回の採油が前回の採油条件と不一致であるため、汚染度が前回に比較し、NAS級に減少していても摩耗が安定しているとは判断できませんでした。可能であれば、主機運転中、又は、主機停止直後に再度採油を実施し、摩耗の進行状況を確認されることを推奨します。
報告№109-09136 報告№112-00388 | 分析№109-001160 分析№112-001590 | 112-001590 | 減速機は継続使用可能な状態にあると判断します。但し、今後も摩耗の進行を傾向監視するため、以下の対策を推奨します。定期的な分析疲労摩耗の進行を監視するため、定期的に分析を実施し、分析データによる摩耗の進行状況を確認することを推奨します。最適な採油方法本試料油は、機器停止中にドレンバルブから採油されているため、分析データが高濃度に出ていると推定されます。正確なデータによる診断を行うためにも、今後の採油は、極力運転中もしくは停止直後の油槽中層部から実施されることを推奨します。はフェログラフィーおよびSOAP／D-SOAPの結果から総合的に判断した結果、やや厳しい状態にあると考えられます。フェログラフィー【定量分析：Is値】Is値は異常摩耗の早期発見パラメータのつで、摩耗粒子を定量化するために用います。今回のIs値はの乗と低い値でした。フェログラフィー【定性分析：摩耗粒子および摩耗形態観察】分析結果から比較的多く観察された粒子は、以下の通りでした。正常な摩耗粒子・潤滑状態が正常なマイルド摩耗により発生。黒錆・潤滑状態がやや厳しい凝着摩耗により発生。金属接触が厳しく、且つ、高い摩擦熱が発生していると考えられます。疲労摩耗粒子・繰返し応力を受けて発生。Iカップリング発光分光分析【SOAP／D-SOAP】検出された金属元素から発生箇所を推定すると、以下の通りでした。鉄、亜鉛・ギヤ、軸受等リン・添加剤カルシウム、ナトリウム、ホウ素・外部混入異物計数汚染度はNAS級と当社推奨の管理限界値以下にあるものの、やや高い値でした。フィルタ表面の異物観察で金属片、鉄錆、砂等が観察されたことから、汚染度が高い要因は、摩耗と外部混入異物の影響と思われます。
報告№109-09094 報告№110-00627 | 分析№109-000879 分析№110-002744 | 110-002744 | は良好と判断します。尚、RBOTがminと新油値のminに比較してmin減少していました。このまま継続使用した場合、この減少傾向から限界値に到達するのは、別紙図RBOTの減少傾向に示すように時間と推定されました。潤滑油は継続使用可能な状態にあると判断します。≪状態監視とパラメータ≫分析の目的および各分析のパラメータは以下の通りです。特性低下目的：油の分析結果から、や劣化傾向ならびに添加剤の消耗程度、残存寿命などを確認する。粘度JISK全酸価JISK赤外線吸収スペクトルJISK酸化安定度試験JISK汚染目的：油の分析結果から、砂塵あるいは水・異種油などによるや、異物混入の有無を確認する。水分JISK計数汚染度JISB重量汚染度JISB光学顕微鏡観察摩耗目的：油中の摩耗粒子を分析する事により、回転・摺動部の潤滑状態、摩耗劣化の程度、余寿命などを解析する。摩耗診断電子顕微鏡観察JISKX線マイクロアナリシス油中金属濃度）JISK≪分析結果≫特性低下粘度：良好粘度値mm/sの新油値mm/sに対する変化率は-.％であり、当社推奨の管理限界値±％以内に留まっています。全酸価：良好全酸価.mgKOH/gは新油値の.mgKOH/gに比較し変化はないことから、問題は無いと判断します。赤外線吸収スペクトル：良好酸化安定度試験：良好酸化安定度試験の結果、数値minは当社推奨の管理限界値min以上に留まっており、現時点での使用は可能と判断します。汚染水分：良好水分値ppmは当社推奨の管理限界値以内に留まっています。計数汚染度：今回は実施していません。重量汚染度：今回は実施していません。光学顕微鏡観察：今回は実施していません。摩耗摩耗診断電子顕微鏡観察・X線マイクロアナリシス：今回は実施していません。油中金属濃度：今回は実施していません。
報告№109-09136 報告№112-00751 | 分析№109-001160 分析№112-003393 | 112-003393_date130410 | 油中の水分濃度が高いことから、以下の対策を推奨します。軸受は継続使用可能な状態にあると判断します。但し、将来的な摩耗進行の有無を確認するためにも傾向監視を継続することが有効です。更油或いは部分更油による水分濃度の調整水分の影響により金属表面で腐食摩耗が発生し、発生した鉄錆等の粒子が潤滑部に噛み込み摩耗が進行することがありますので、更油或いは部分更油などにより相対的に水分濃度を低くするなどの方法を推奨します。定期的な分析凝着摩耗の進行を監視するため、定期的に分析を実施し、分析データによる摩耗の進行状況を確認することを推奨します。はフェログラフィーおよびSOAP-Tの結果から総合的に判断した結果、継続使用は可能ですが、機器の機能を保持するためにも傾向管理が有用と考えます。フェログラフィー【定量分析：Is値】Is値は異常摩耗の早期発見パラメータのつで、摩耗粒子を定量化するために用います。前回同様に、Is値はの乗とやや高い値でした。フェログラフィー【定性分析：摩耗粒子および摩耗形態観察】分析結果から比較的多く観察された粒子は、以下の通りでした。黒錆・潤滑状態がやや厳しい凝着摩耗により発生。金属接触が厳しく、且つ、高い摩擦熱が発生していると考えられます。観察された摩耗粒子の中でも黒錆は、将来的な摩耗の進行に繋がる可能性を示唆しているため、傾向監視が必要と思われます。黒錆は、凝着摩耗に分類されます。この摩耗粒子は、摺動面で凝着、破断を繰り返し、この過程で生じる移着粒子が成長して摩耗粒子となります。そのため、摺動面では局部的に油膜切れが発生していることを示しています。この状態が継続した場合、摩耗粒子のサイズは徐々に大型化していき、設備の損傷に至る場合がありますので、傾向監視が必要です。Iカップリング発光分光分析【SOAP-T】検出された金属元素から発生箇所を推定すると、以下の通りでした。鉄、鉛、錫・エンジン部品リン、亜鉛、カルシウム、モリブデン・添加剤バリウム、アルミニウム、ケイ素、ナトリウム・外部混入異物クランクメタルの摩耗前回に比較して、SOAP-Tで錫がから.ppmに増加していることから、クランクメタル表面に摩耗が発生していると推定されました。ディーゼルエンジンのクランクメタルは積層構造になっており、クランクメタルの最表面はホワイトメタル層が存在し、その下にニッケル層、さらにその下には銅と鉛の合金であるケルメット層が存在します。ディーゼルエンジンのメタルは、設計上、油膜が正常に形成される流体潤滑が基本であることから、通常の使用においては摩耗しにくいと思われますが、メタルの潤滑部に流体潤滑になりにくい部分が発生するとメタル表面の軟質金属部が摩耗しメタル部のすぐ下のニッケル部まで摩耗し始め、ホワイトメタル層の主成分である錫や鉛、そしてメタルの第二層のニッケルやバックメタルの銅が検出されます。今後、摩耗が進行した場合、軸受が焼付を起こす可能性があるため、注意が必要です。鉛を使用した箇所の溶出・摩耗前回に比較して、SOAP-Tで鉛がppmからppmに増加していました。亜鉛系添加剤を使用している潤滑油で鉛が検出される場合、潤滑系統内で鉛を使用した箇所が亜鉛系添加剤の影響により溶出することが知られています。今後、濃度の増加とともに酸化速度が加速することから油劣化の進行に注意が必要です。カルシウムの析出SOAP-Tでカルシウムがとやや高い値で検出されました。エンジン油中にカルシウム化合物が高い濃度で検出された場合、この化合物がコンロッドメタルやクランクメタル摺動面に噛み込んで摩耗させたり、メタルに埋め込まれて摩耗を促進させたりする原因になるなどの悪影響を生じることが当社の研究結果から判明しています。この影響については、別紙カルシウムの析出をご覧ください。前回同様に計数汚染度はNAS級と等級に変化はなく、汚染されていました。フィルタ表面の異物観察で金属片、鉄錆、砂等が観察されたことから、汚染度が高い要因は、摩耗と外部混入異物の影響と思われます。前回同様に粘度、酸価、IR、塩基価の各データは良好でした。水分は前回に比較してppmからppmに減少しているものの、当社推奨の管理限界値のを超えていました。今後、水分の影響でエンジン内部に錆が発生し、その影響で摩耗が発生する懸念があります。
報告№109-09136 報告№112-00660 | 分析№109-001160 分析№112-003038 | 112-003038_date130313 | 潤滑油の劣化は確認されていないものの、汚染度が高い値であることがわかりました。当該機は分解後および油入替後から今回までの稼働時間が短く、また、提供して頂いた新油が比較的高い汚染状態であることから、実機の汚染度が高い要因は、汚染度がやや高い新油を使用したことに加え、極微小領域から摩耗粒子が発生したためと思われます。減速機異物の噛み込みや金属表面の微小突起により発生する切削摩耗や潤滑部の油膜が破断して発生する凝着摩耗が見られました。通常、継続運転している設備は、運転開始直後に金属同士がなじむ過程があり、その後正常な油膜が形成されて、問題がなければ安定期に入ります。設備の稼働率が低い場合など、停止期間が長いと潤滑油膜は殆どなくなり、再稼動する際に油膜切れを起こしやすい状態になります。今回観察された摩耗粒子は、このような状況で発生したと推定されます。しかし、これらは極微小領域に限られることから、摩耗は正常と判断できます。以上より、減速機は継続使用可能な状態にあると判断します。濾過油中の汚染度が高いことから、摩耗粒子や異物等がギヤ歯面や軌道面に噛み込むことによる摩耗の進行が懸念されるため、濾過を推奨します。定期的な分析および分析周期の検討定期的に分析を実施することにより、データの微小な変化から異常の兆候を早期に発見することが可能となります。今後、寿命予測を行うには、今回データを含め少なくとも回の分析データが必要となります。当該機は、年間稼働率が低いことから、採油の機会を検討するのは難しいところがありますが、あと最低でも回分析を実施し、寿命予測を行うと共に分析周期を検討することを推奨します。減速機の摩耗状態フェログラフィーおよびSOAP-Tのデータから総合的に解析した結果、減速機は健全であり、継続使用可能と評価できますが、引続き減速機の機能が保持されていることを確認するためにも、潤滑油診断による傾向管理が有用と考えます。フェログラフィー【定量分析：Is値】Is値は異常摩耗の早期発見パラメータのつで、摩耗程度を定量化するために用います。今回のIs値はの乗とやや高い値でした。フェログラフィー【定性分析：摩耗粒子および摩耗形態観察】分析結果から比較的多く観察された摩耗粒子は、以下の通りでした。正常な摩耗粒子・潤滑状態が正常なマイルド摩耗により発生。切削粒子・異物や金属表面の微小突起に起因する切削摩耗により発生。シビア粒子・潤滑状態がやや厳しい凝着摩耗により発生。金属潤滑部が局部的に油膜切れを起していると考えられます。疲労摩耗粒子・繰返し応力を受けて発生。観察された摩耗粒子の中でも切削粒子、シビア粒子は、将来的な摩耗の進行に繋がる可能性を示唆しているため、傾向監視が必要と思われます。減速機で切削摩耗が発生した場合、減速機内部で使用されている転がり軸受が切削摩耗により生じた軌道面の損傷が起点となって、寿命が分の程度に低下することがあることから、切削摩耗には十分注意する必要があります。切削摩耗の発生原因となる混入異物が残留している場合、この異物により切削摩耗が継続して発生する可能性があります。シビア粒子は、凝着摩耗に分類されます。この摩耗粒子は、ギヤ歯面や軌道面で凝着、破断を繰り返し、この過程で生じる移着粒子が成長して摩耗粒子となります。そのため、ギヤ歯面や軌道面では局部的に油膜切れが発生していることを示しています。この状態が継続した場合、摩耗粒子のサイズは徐々に大型化していき、最終的にはギヤおよび軸受の損傷に至る場合があります。Iカップリング発光分光分析【SOAP-T】検出された金属元素から発生箇所を推定すると、摩耗粒子の発生箇所は、以下のように推定できました。鉄、鉛、銅、ニッケル、錫、亜鉛・ギヤ、軸受等リン、モリブデン・添加剤カルシウム、バリウム、アルミニウム、ナトリウム・外部混入異物バックラッシご提供いただいた減速機に関する情報からハスバ歯車の組み合わせの段減速機構であり、この歯車の構成から接触点箇所のバックラッシを求めました。尚、不明な部分がありましたので、モジュールを、歯幅をmmと仮定しました。ギヤのバックラッシの増加量を求めた結果、接触点箇所でバックラッシの増加量は、最も大きい箇所で約μmと推定されます。バックラッシ増加分の上限値は、メーカにより差異はあるものの、当社の推奨するバックラッシは、一般に推奨されるμmを管理目安にしています。この値に比較して十分に小さい値です。計数汚染度は当社推奨の管理限界値を超えていました。計数汚染度計数汚染度は、NAS級以上と当社推奨の管理限界値NAS級を超えていました。重量汚染度は、mg/mlでした。光学顕微鏡写真供試油を濾過したフィルタ表面上の夾雑物を光学顕微鏡で観察した結果、茶褐色の粘ちょう物、金属片、鉄錆、砂等が観察されました。は良好と判断します。粘度新油に対する粘度変化率は+.％でした。これは、当社推奨の管理限界値である±％以内であり、良好と判断します。水分は、と当社推奨の管理限界値の以下であり、良好と判断します。酸価は、.mgKOH/gと新油値.mgKOH/g以下であり、良好と判断します。IRIRチャートの結果、新油と使用油のスペクトルパターンはほぼ一致し、また、油劣化の兆候を示すカルボン酸の吸収ピークが確認されていないことから、良好と判断します。
報告№107-0366 報告№113-00414 | 分析№107-01900 分析№113-001642 | 113-001642 | 濾過前の試料油を分析した結果、摩耗粒子の形態観察で、金属接触が厳しく、且つ、摩擦熱が高い場合に発生する黒錆が比較的多く観察されました。D-SOAPの結果、前回に比較して鉄がからに増加していました。黒錆摩耗粒子の観察結果から、発生している摩耗形態は凝着摩耗であることがわかりました。観察された摩耗粒子は鉄系材料であることから、軸受摺動部や鉄系材料同士が局部的に接触する箇所、例えば軸受支持部などで発生している可能性が考えられました。黒錆が観察されていることから、摺動面の温度が局部的に上昇していると考えられます。これらの障害発生に対する弊害を勘案の上、巡視による温度の確認およびヶ月後に再分析を実施し、汚染度および摩耗の進行状況を確認されることを推奨します。
報告№105-8011 報告№105-8011 | 分析№105-00501 分析№105-00501 | 105-00501 | 分析の結果、転がり軸受軌道面では微小領域における疲労摩耗と保持器の摩耗の発生が確認されました。マイクロフレーキングによる摩耗は、現在のところ正常な範囲にありますが、今後、転がり軸受の寿命の指標となるフレーキングに進展することが懸念されるため、今後、回の定期的な分析による傾向監視を実施し、データが安定するか、或いは、上昇傾向を示すかを確認することが必要です。理論的に計算した傾向監視のインターバルは、添付資料潤滑油中摩耗粒子の平衡濃度の計算に示すように、理論計算を実施した結果、今回採油から週間以上経過すれば再分析が可能であるため、これを参考に～ヶ月以内に再分析を計画し摩耗状況を確認されることを推奨します。RBOTは、新油との比較が必要ですので新油をご提供下さい。粘度は良好と判断します。粘度は.mm/sと新油値mm/sに比較して、粘度変化率は+%で、管理限界値%以内にあり、良好と判断します。水分は良好と判断します。水分は.ppmと管理限界値の以下にあり、良好と判断します。全酸価は良好と判断します。全酸価は.mgKOH/gと新油データの.mgKOH/g以内にあり、良好と判断します。IRは良好と判断します。IRの結果、新油に比較して変化はなく、良好と判断します。RBOTの結果、新油との比較が必要です。RBOTはminでした。新油との比較が必要ですので新油をご提供下さい。計数汚染度、重量汚染度、共に良好と判断します。計数汚染度は良好と判断します。計数汚染度はNAS級と当社推奨の管理限界値のNAS級以内にあり良好と判断します。重量汚染度は良好と判断します。重量汚染度は.mg/mlでした。機器の潤滑状態マイクロフレーキングによる摩耗は、現在のところ正常な範囲にありますが、今後、転がり軸受の寿命の指標となるフレーキングに進展することが懸念されるため、今後、回の定期的な分析による傾向監視を実施し、データが安定するか、或いは、上昇傾向を示すかを確認することが必要です。理論的に計算した傾向監視のインターバルは、添付資料潤滑油中摩耗粒子の平衡濃度の計算に示すように、理論計算を実施した結果、今回採油から週間以上経過すれば再分析が可能であるため、これを参考に～ヶ月以内に再分析を計画し摩耗状況を確認されることを推奨します。SOAPの結果、良好と判断します。SOAPの結果、摩耗により発生した銅、ニッケル、油の添加剤成分であるリン、外部から混入したと思われるケイ素、カルシウムが検出されました。D－SOAPの結果、摩耗により発生した鉄、銅が若干検出されました。D－SOAPの結果、摩耗により発生した鉄、銅、油の添加剤成分である亜鉛、外部から混入したと思われるカルシウムが検出されました。フェログラフィーの結果、転がり軸受軌道面では疲労剥離による摩耗粒子が多く観察されました。フェログラフィーの結果、異常摩耗の早期発見パラメータであるIs値がの乗とやや高く、摩耗粒子形態観察の結果、転がり軸受軌道面では微小領域における疲労摩耗と保持器の摩耗により発生した摩耗粒子が多く観察されました。
報告№108-0227 報告№110-00732 | 分析№108-01664 分析№110-003419 | 110-003419 | 【評価：A】D－SOAPの結果で、摩耗により発生した鉄がと僅かに検出されたものの、その他の元素は検出されず、かつ異常摩耗の早期発見パラメータであるフェログラフィーのIs値がの乗と良好でした。【評価：A】計数汚染度、重量汚染度、ともに当社推奨の管理限界値内にあり、良好と判断します。【評価：A】粘度、水分、全酸価、IRの各データは良好でした。【評価：A】データが高濃度になる採油条件にもかかわらず、各データが良好であったことから、軸受および潤滑油は継続使用可能な状態にあると判断します。本試料油は、機器停止中にドレンバルブから採油されています。機器が停止している状態では、別紙油粒子の沈降の影響に示すように油槽内で撹拌がなくなり固形物が沈降するため、油中汚染度は高くなると推定されます。今後の採油は、極力運転中もしくは停止直後の油槽中層部から実施されることを推奨します。
報告№111-00372 報告№111-00372 | 分析№111-001676 分析№111-001762 | 111-001762 | 有機物・有機化合物試験で検出されたピークには新グリースと異なるピークが検出されました。IRの結果で新グリースと異なるピークが検出されたことから、グリース名が違うか、或いは、異種グリースが混入した可能性が考えられますので、確認する必要があります。≪状態監視とパラメータ≫分析の目的および各分析のパラメータは以下の通りです。特性低下目的：グリースの分析結果から、グリースの物理的性状や劣化傾向などを確認する。全酸価JISK赤外線吸収スペクトルJISKちょう度JISK滴点JISK摩耗目的：グリース中の摩耗粒子を分析する事により、回転・摺動部の潤滑状態、摩耗劣化の程度、余寿命などを解析する。摩耗診断電子顕微鏡観察JISKX線マイクロアナリシス油中金属濃度JISK≪分析結果≫特性低下全酸価：良好全酸価.mgKOH/gは新油値の.mgKOH/gに比較し高くはあるものの、有機物・有機化合物試験の結果で油劣化の兆候を示すカルボン酸の吸収が見られないことから問題は無いと判断します。赤外線吸収スペクトル：良好ちょう度：良好ちょう度値はと当社推奨の管理限界値であるから以内に留まっています。滴点：良好滴点はと新油値のに比較し変化はないことから問題は無いと判断します。摩耗摩耗診断電子顕微鏡観察・X線マイクロアナリシス：今回は実施していません。油中金属濃度：今回は実施していません。
報告№106-0227 報告№106-0531 | 分析№106-01279 分析№106-03069 | 106-03069 | 濾過前の試料油を分析した結果、RBOTが前回から日でmin減少していました。このまま継続使用した場合、この減少傾向から限界値に到達するのは、別紙図RBOTの減少傾向に示すように年月と推定されました。今後、劣化速度が加速することも予想されます。これらの障害発生に対する弊害を勘案の上、予防処置としてヶ月以内に再度分析を実施し、油の劣化状況を確認されることを推奨します。
報告№109-09136 報告№112-00175 | 分析№109-001160 分析№112-000720 | 112-000720 | 対象設備は継続使用可能な状態にあると判断します。但し、今後も摩耗の進行を傾向監視するため、以下の対策を推奨します。定期的な分析凝着摩耗の進行を監視するため、定期的に分析を実施し、分析データによる摩耗の進行状況を確認することを推奨します。バックラッシによる評価トライボ診断では、バックラッシの増加量を分析結果から計算できますので、構造が確認できる図面、ギヤの形式、歯形、モジュール、歯数、歯幅、油入替後の稼働時間ならびに分解点検後の稼働時間をお知らせ下さい。計算結果をご報告いたします。シリコン系のグリースや添加剤の確認シリコン系の添加剤やグリースを使用している箇所があるかについてご確認下さい。最適な採油方法本試料油は、機器停止中にドレンバルブから採油されています。機器が停止している状態では、別紙油中粒子の沈降の影響に示すように油槽内で撹拌がなくなり固形物が沈降するため、油中汚染度は高くなると推定されます。今後の採油は、極力運転中もしくは停止直後の油槽中層部から実施されることを推奨します。フェログラフィーIs値は異常摩耗の早期発見パラメータのつで、摩耗粒子を定量化するために用います。前回に比較してIs値はの乗からマイナス乗に低下し、潤滑状態は正常と判断できます。摩耗粒子の形態で比較的多く観察された粒子は、潤滑状態が正常な場合に発生する摩耗粒子金属潤滑部が局部的に油膜切れを起して発生するシビア粒子でした。これらの摩耗粒子が観察された場合、潤滑部で発生している摩耗形態は、正常なマイルド摩耗潤滑状態がやや厳しい凝着摩耗であることが分かります。Iカップリング発光分光分析【SOAP／D－SOAP】検出された金属元素は、SOAP／D－SOAPの結果表に示すように、鉄、鉛、銅、リン、亜鉛、カルシウム、ケイ素、ナトリウムでした。これらの検出された金属元素から発生箇所を推定すると鉄、鉛、銅、亜鉛・ギヤ・軸受等リン、亜鉛・オイル添加剤カルシウム、ケイ素、ナトリウム・外部混入異物であると思われます。このうち、機械部品が摩耗したと思われる元素はのグループです。鉛および銅の溶出前回同様にSOAPで鉛がppm、銅がppmと比較的高いことから、鉛および銅を使用した箇所の溶出が発生しています。亜鉛系添加剤を使用している潤滑油で鉛および銅が検出される場合、潤滑系統内でこれらの金属が亜鉛系添加剤の影響により溶出することが知られています。今後、別紙鉱油の酸化に対する金属触媒の影響に示すように濃度の増加に伴い酸化速度が速まる可能性があります。ケイ素の検出前回に比較してSOAPでケイ素がppmからppmに増加していました。一般に、潤滑油中からケイ素が検出された場合の原因として、シリコン油或いは、シリコン系の添加剤が検出されるフェログラフィーおよびフィルタ表面の異物観察で砂が多く観察されて検出されるシリコングリースをシール部に塗布している場合、このシリコングリースが潤滑油に混入して検出されるなどが挙げられますが、今回検出が比較的高濃度であることからの可能性が考えられます。については、分析結果では確認することが出来ませんので、これに関する情報があれば提供をお願いします。前回に比較して計数汚染度はNAS級からNAS級にランク上昇し、当社推奨の管理限界値に到達していました。フィルタ表面の異物観察で表面が茶褐色で鉄錆、砂等が観察されたことから、汚染度が高い要因は、摩耗とスラッジ、そして外部混入異物の影響と思われます。分析結果計数汚染度は当社推奨の管理限界値に到達していました。計数汚染度計数汚染度はNAS級と当社推奨の管理限界値のNAS級に到達していました。重量汚染度はmg/mlでした。前回同様にSOAPで鉛および銅が比較的高い値でした。摩耗粒子の形態観察の結果、金属潤滑部が局部的に油膜切れを起して発生するシビア粒子が比較的多く観察されました。SOAPSOAPの結果、油の添加剤成分であるリン、亜鉛が検出されました。一方、鉛および銅が検出されました。鉛および銅を使用した部分の溶出が進行していると考えられます。この溶出は検出された亜鉛系添加剤の成分と鉛および銅が反応し、溶出することが知られています。別紙鉱油の酸化に対する金属触媒の影響に示すように鉛および銅濃度が増加すると酸化速度が速まります。D－SOAPD－SOAPの結果、摩耗により発生する鉄が検出されました。フェログラフィー異常摩耗の早期発見パラメータであるフェログラフィーのIs値がのマイナス乗と良好の範囲にあるものの、摩耗粒子の形態観察の結果、潤滑状態が正常な場合に発生する摩耗粒子、金属潤滑部が局部的に油膜切れを起して発生するシビア粒子が比較的多く観察されました。
報告№104-4032 報告№104-4032 | 分析№104-02002 分析№104-02002 | 104-02002 | 送風機の軸受は、今後の運転時間や運転状況が、特に変化のない運転であれば、少なくとも年間は継続使用可能な状態にあると判断します。これらのことは、以下の結果から判断しました。計数汚染度がNAS級と当社推奨の管理限界値以内にあった。SOAP／D-SOAPの結果、軸受メタルの主成分である錫が検出されなかった。異常摩耗の早期発見パラメータであるフェログラフィーのIs値がのマイナス乗と良好の範囲にあった。本試料油は継続使用可能な状態にあると判断します。粘度は良好と判断します。粘度はmm/sと新油値mm/sに比較して、変化がないことから良好と判断します。水分は良好と判断します。水分はppmと当社推奨の管理限界値の以下にあり、良好と判断します。全酸価は良好と判断します。全酸価は.mgKOH/gと新油値以内にあり、良好と判断します。IRは良好と判断します。IRは、IRチャートに示すように新油に比較して変化なく、良好と判断します。計数汚染度は良好と判断します。計数汚染度はNAS級と当社推奨の管理限界値のNAS級以内にあり、良好と判断します。重量汚染度は良好と判断します。重量汚染度は.mg/mlと当社推奨の管理限界値のmg/ml以内にあり、良好と判断します。機器の潤滑状態本機器の軸受は、今後の運転時間や運転状況が、特に変化のない運転であれば、少なくとも年間は継続使用可能な状態にあると判断します。SOAPは良好でした。SOAPの結果、軸受メタルの主成分である錫などの金属元素は検出されておらず良好と判断します。D－SOAPは良好でした。D－SOAPの結果、軸受メタルの主成分である錫などの金属元素は検出されておらず良好と判断します。フェログラフィーの結果、潤滑状態は良好と判断します。フェログラフィーの結果、異常摩耗の早期発見パラメータであるIs値がのマイナス乗と良好の範囲にあり、且つ、異常摩耗の兆候を示すシビア粒子等の摩耗粒子がほとんど観察されていないことから、今後の運転時間や運転状況が、特に変化のない運転であれば、軸受は少なくとも年間は継続使用可能な状態にあると判断します。
|  | 113-000942 | 油の劣化は確認されなかったことから、継続使用可能と判断します。対象設備は継続使用可能であるため、分解点検の必要はないと判断します。但し、将来的な摩耗進行の有無を確認するためにも傾向監視を継続することが有効です。新油との比較による評価を示す粘度、酸価、塩基価のデータは新油データを基準として評価しています。今後分析を実施する場合は、使用している新油を同時に分析することをご検討下さい。定期的なトライボ診断実施定期的な分析を実施することにより、データの変化から異常の兆候を早期に発見することが可能となります。今後懸念される切削摩耗、疲労摩耗の進行を監視するため、定期的なトライボ診断の実施を推奨します。を示す粘度、酸価、塩基価のデータは新油データを基準として評価しています。今後分析を実施する場合は、使用している新油を同時に分析することをご検討下さい。粘度粘度は、.mm/sでした。仮に本試料がVGの油であるとすると、粘度変化率は-.％であり、当社推奨の管理限界値である±％以内にあり、良好と判断できます。水分はと当社推奨の管理限界値以下にあり、良好と判断します。酸価・IR酸価劣化の進行度は、酸価およびIRの結果から総合的に判断します。酸価は、mgKOH/gでした。油名が不明であることから、酸価の新油値との比較ができませんでしたが、IRの結果で油劣化の兆候を示すカルボン酸の吸収が確認されていないことから、良好と判断します。塩基価はmgKOH/gでした。計数汚染度がやや高い値でしたが、～μmの粒子が大部分であり、良好と判断します。計数汚染度計数汚染度はNAS級と、やや高い値でした。重量汚染度はmg/mlでした。光学顕微鏡写真重量汚染度で濾過したフィルタ表面上の夾雑物を光学顕微鏡で観察した結果、金属片、鉄錆、砂等が観察されました。粒度分布粒度分布は.～.μmの範囲にあり、.μmにピークが確認されました。μm以下の粒子が多いことから、燃焼して発生したすす等が油中粒子の主成分であることが推測できます。はフェログラフィーおよびSOAP-Tの結果から総合的に判断した結果、継続使用は可能ですが、今後の機器の機能を確認するためにも傾向管理が有用と考えます。フェログラフィー【定量分析：Is値】Is値は異常摩耗の早期発見パラメータのつで、摩耗粒子を定量化するために用います。ディーゼルエンジンの場合、潤滑状態が良好であればIs値はの乗以下となり、潤滑状態が厳しくなるにつれてIs値は上昇していきます。今回のIs値は、の乗とやや高い値でした。フェログラフィー【定性分析：摩耗粒子および摩耗形態観察】分析結果から観察された代表的な粒子は、以下の通りでした。正常な摩耗粒子・潤滑状態が正常なマイルド摩耗により発生。切削粒子・異物や金属表面の微小突起による切削摩耗により発生。疲労摩耗粒子・繰返し応力を受けて発生。観察された摩耗粒子の中でも切削粒子は、将来的な摩耗の進行に繋がる可能性を示唆しているため、傾向監視が必要と思われます。切削摩耗は、他の摩耗形態に比較して摩耗進行速度が速く注意が必要で、定期的なトライボ診断による状態監視が必要と考えます。切削摩耗の原因となる混入異物が残留している場合、この異物により切削摩耗が継続して発生する可能性があります。Iカップリング発光分光分析【SOAP-T】検出された金属元素から発生箇所を推定すると、以下の通りでした。鉄、鉛、銅、錫・エンジン部品リン、亜鉛、カルシウム・添加剤アルミニウム、ケイ素、ナトリウム、マグネシウム、ホウ素・外部混入異物
報告№107-4545 報告№108-5033 | 分析№107-02185 分析№108-01094 | 108-01094 | トライボ診断の結果、全てのデータが良好であることから、この油は継続使用可能と判断します。は良好と判断します。粘度は良好。粘度は.mm/sと新油値mm/sに比較して、粘度変化率は-.％で、当社推奨の管理限界値である±％以内にあり、良好と判断します。粘度はmm/sでした。粘度はmm/sでした。粘度指数はでした。粘度指数はでした。水分は良好。水分はppmと当社推奨の管理限界値の以下であり、良好と判断します。全酸価は良好。全酸価は.mgKOH/gと新油値.mgKOH/gと比較して高いものの、IRの結果で、劣化の兆候が確認されなかったことから、良好と判断します。
報告№109-09094 報告№109-09094 | 分析№109-000944 分析№109-000944 | 109-000944 | 分析の結果、全てのデータが良好であることから、このグリースは継続使用可能と判断します。尚、有機物・有機化合物の結果、新グリースと異なるピークが確認されたことから、グリース名が違うか、或いは、異種グリースが混入した可能性が考えられますので、グリースを再確認するとともに、異種グリースの混入の可能性についてご確認下さい。特性低下有機物・有機化合物の結果、新グリースと異なるピークが確認されたことから、グリース名が違うか、或いは、異種グリースが混入した可能性が考えられますので、グリースを再確認するとともに、異種グリースの混入の可能性についてご確認下さい。ちょう度は良好と判断します。ちょう度はと当社推奨の管理限界値であるから以内にあり、良好と判断します。滴点は良好と判断します。滴点はと新グリース値に比較して高いものの、良好と判断します。全酸価は良好と判断します。全酸価は.mgKOH/gと新グリース値.mgKOH/g以内にあり、良好と判断します。有機物・有機化合物の結果、良好と判断します。有機物・有機化合物の結果、油劣化の兆候を示すカルボン酸の吸収が確認されていないことから、良好と判断します。但し、新グリースと異なるピークが確認されたことから、グリース名が違うか、或いは、異種グリースが混入した可能性が考えられますので、グリースを再確認するとともに、異種グリースの混入の可能性についてご確認下さい。
報告№108-0183 報告№108-0183 | 分析№108-01270 分析№108-01270 | 108-01270 | 分析の結果、転がり軸受の寿命の指標となるフレーキングの発生が確認されていないことから、軸受は継続使用可能と判断します。但し、摩耗粒子の形態観察で異物の噛み込みにより発生する切削粒子、保持器の摩耗により発生したと思われる銅合金が多く観察されました。観察された摩耗形態が切削摩耗であることから、異物が混入していない状態に比較して摩耗の進行速度が速く注意が必要です。また、保持器の摩耗が進行した場合、転動体とのギャップが増大することにより振動が増大し、フレーキングに進展することが懸念されますので、定期的に分析を実施し、摩耗の進行状況を確認されることを推奨します。これらのことは、異常摩耗の早期発見パラメータであるフェログラフィーのIs値がの乗と高く、摩耗粒子の形態観察の結果、異物の噛み込みにより発生する切削粒子、銅合金が多く観察されたことSOAP／D－SOAPの結果、銅が比較的多く検出されたこと以上のことから判断しました。計数汚染度は当社推奨の管理限界値を超えていました。計数汚染度は当社推奨の管理限界値を超えていました計数汚染度はNAS級以上と当社推奨の管理限界値のNAS級を超えていました。重量汚染度は.mg/mlでした。重量汚染度は.mg/mlでした。機器の潤滑状態フェログラフィーの結果、異物の噛み込みにより発生する切削粒子、銅合金が多く観察されました。SOAPの結果、鉄および銅が検出されました。SOAPの結果、摩耗により発生する鉄および銅、油の添加剤成分であるリン、亜鉛が検出されました。D－SOAPの結果、鉄および銅が検出されました。D－SOAPの結果、摩耗により発生する鉄および銅、油の添加剤成分であるリン、亜鉛が検出されました。フェログラフィーの結果、異物の噛み込みにより発生する切削粒子、銅合金の摩耗粒子が多く観察されました。異常摩耗の早期発見パラメータであるフェログラフィーのIs値がの乗と高く、摩耗粒子の形態観察の結果、異物の噛み込みにより発生する切削粒子、銅合金が多く観察されました。