報告№109-09136 報告№112-00589 | 分析№109-001160 分析№112-002475 | 112-002475_date130409 | 分析の結果、潤滑油の劣化は確認されていないことから、継続使用可能な状態にあると判断します。但し、油中の汚染度が高く、汚染物がギヤ歯面や軌道面に噛み込み摩耗が進行することが懸念されるため、以下の対策を推奨します。減速機分析の結果、減速機は継続使用可能な状態にあると判断します。但し、切削摩耗や疲労摩耗が発生しており、今後も摩耗の進行を傾向監視するため、以下の対策を推奨します。濾過または更油油中の汚染度が高いことから、摩耗粒子や異物等がギヤ歯面や軸受軌道面に噛み込むことによる摩耗の進行が懸念されるため、濾過または更油を推奨します。定期的な分析定期的に分析を実施することにより、データの変化から異常の兆候を早期に発見することが可能となります。また、今回は対象設備の初回分析であるため、あと最低でも回分析を実施し、分析データの変化から今後の分析周期を検討することを推奨します。今後、切削摩耗や疲労摩耗の進行が懸念されるため、出来るだけ早めに回目の分析を実施することを推奨します。は、劣化はなく良好と判断します。粘度粘度は、mm/sと新油値mm/sに比較して、粘度変化率は+％で、当社推奨の管理限界値である±％以内であり、良好と判断します。水分は、と当社推奨の管理限界値の以下であり、良好と判断します。酸価は、.mgKOH/gと新油値以下であり、良好と判断します。IRIRチャートの結果、油劣化の兆候を示すカルボン酸の吸収が確認されていないことから、良好と判断します。計数汚染度は、当社推奨の管理限界値を超えており、油中の汚染度は高い値でした。計数汚染度計数汚染度は、NAS級以上と当社推奨の管理限界値NAS級を超えていました。重量汚染度は、.mg/mlと当社推奨の管理限界値mg/ml以下であり、良好と判断します。光学顕微鏡写真重量汚染度で濾過したフィルタ表面上の夾雑物を光学顕微鏡で観察した結果、金属片、鉄錆、砂等が観察されました。はフェログラフィーおよびSOAP-Tの結果から総合的に判断した結果、継続使用は可能ですが、機器の機能を保持するためにも傾向管理が有用と考えます。フェログラフィー【異常摩耗指数：Is値】Is値は異常摩耗の早期発見パラメータのつで、摩耗粒子を定量化するために用います。今回のIs値はの乗とやや高い値でした。フェログラフィー【定性分析：摩耗粒子および摩耗形態観察】観察された摩耗粒子は、以下の通りでした。切削粒子・異物や金属表面の微小突起による切削摩耗により発生。疲労摩耗粒子・繰返し応力を受けて発生。観察された摩耗粒子の中でも切削粒子は、注意が必要です。減速機で切削摩耗が発生した場合、減速機内部で使用されている転がり軸受が切削摩耗により生じた軌道面の損傷が起点となって、寿命が分の程度に低下することがあることから、切削摩耗には十分注意する必要があります。切削摩耗の発生原因となる混入異物が残留している場合、この異物により切削摩耗が継続して発生する可能性があります。Iカップリング発光分光分析【SOAP-T】検出された金属元素から発生箇所を推定すると、以下の通りでした。鉄、ニッケル・ギヤ、軸受等リン・添加剤カルシウム、ナトリウム、モリブデン・外部混入異物バックラッシご提供いただいた減速機に関する情報からハスバ歯車の組み合わせの段減速機構であり、この歯車の構成から接触点箇所のバックラッシを求めました。尚、油量が不明でしたのでLと仮定しました。ギヤのバックラッシの増加量を求めた結果、接触点箇所でバックラッシの増加量は、約.μmと推定されます。バックラッシ増加分の上限値は、メーカにより差異はあるものの、当社の推奨するバックラッシは、一般に推奨されるμmを管理目安にしています。この値に比較して十分に小さい値です。
報告№109-09136 報告№111-00295 | 分析№109-001160 分析№111-001398 | 111-001398 | 潤滑油は継続使用可能な状態にあると判断します。IRの結果から異種油の混入または油名の誤りの可能性がありますので、使用油名を再度ご確認下さい。また、可能であれば、貴発電所で使用している新油をご提供下さい。分析を実施し、その結果との比較により再評価いたします。粘度、全酸価、IR、RBOTの各データは良好でした。但し、IRの結果、新油のIRスペクトルと一致しない箇所が確認されたことから、異種油の混入または油名の誤りなどが考えられます。油の余寿命は、使用油の使用期間または使用時間が不明であったため、ご依頼の油の余寿命に関する検討は行えませんでした。ただし、分析の結果で新油値がminであったことから、使用期間を仮にヶ月間と仮定すれば余寿命は十二分にあると言えます。可能であれば、使用期間、あるいは使用時間の情報をご提供下さい。水分は良好でした。
報告№109-09136 報告№111-00435 | 分析№109-001160 分析№111-002027 | 111-002027 | 本試料油は、減速機に使用されている潤滑油ですが、分析の結果、異常な潤滑状態を示すデータは認められませんでした。本機は、使用開始から約年が経過しているものの、年間稼働時間が非常に少なく、加えて前回と今回の分析の結果から減速機内部の潤滑状態は正常であることが確認されたことから、今後の継続使用はまったく問題ないと判断します。減速機の余寿命前回に比較して油中の計数濃度とSOAP－Tによる鉄濃度は減少傾向にあり、さらにフェログラフィーのIs値も低下し、摩耗粒子の形態にも大きな変化はありませんでした。潤滑状態は全て良好な状態を示す値となっており、前回から摩耗の進行も確認されなかったことから、これまでと同じような状態で運転が行われるようであれば、今後年程度の継続使用は問題ないと判断します。潤滑油の余寿命前回に比較してに変化はありませんでした。使用開始から年経過しても劣化が確認されていないことから、今後の運転がこれまでと同様であれば、今後年程度は継続使用可能な状態にあると判断します。但し、本機は停止時間が比較的長いため、気相部の水分が結露し潤滑油中に入ることもあるため、潤滑油分析は定期的に実施する必要があります。フェログラフィー異常摩耗の早期発見パラメータとして摩耗粒子を定量化して評価するフェログラフィーのIs値は、前回のの乗からマイナス乗に低下しており、潤滑状態が安定していることを示していました。摩耗粒子の形態で比較的多く観察された粒子は、潤滑状態が正常な場合に発生する摩耗粒子でした。これらの摩耗粒子が観察された場合、潤滑部で発生している摩耗形態は、正常なマイルド摩耗であることが分かります。Iカップリング発光分光分析供試の潤滑油を分析した結果、検出された金属元素は、SOAP－Tの結果表に示すように、鉄、ニッケル、錫、リン、カルシウム、アルミニウム、ナトリウムでした。検出されたこれらの金属元素から発生箇所を推定すると鉄、ニッケル、錫・ギヤ・軸受等リン・オイル添加剤カルシウム、アルミニウム、ナトリウム・外部混入異物であると思われます。このうち、機械部品が摩耗したと思われる元素はのグループです。前回に比較して計数汚染度はNAS級からNAS級にランク減少し、良好でした。前回同様に粘度、水分、酸価、IRの各データは良好でした。
報告№104-4518 | 分析№104-00756 | 104-00756 | 分析の結果、摩耗は安定していると判断します。これらのことは、前回に比較して、計数汚染度はランク上昇しているものの良好の範囲にあり、SOAP／D-SOAPの鉄濃度に大きな変化がなく、異常摩耗の早期発見パラメータであるフェログラフィーのIs値が、.と良好の範囲にあること以上のことから判断しました。
報告№109-09136 報告№113-00148 | 分析№109-001160 分析№113-000544 | 113-00544 | の黒化原因分析の結果から潤滑油が黒化した原因は、主に軸受メタルおよびスラストカラーの摩耗と外部混入異物の影響によるものと推定されました。SOAP-Tの結果、軸受メタルの主成分である錫が最も高い値であり、摩耗粒子の形態観察で、ホワイトメタルが比較的多く観察された。また、微小なすべりにより局部的に高温になり発生した黒錆が比較的多く観察された。さらに外部混入異物である鉄錆、砂等が比較的多く観察された。を示す粘度、酸価、IRの各データは良好であり、油の劣化は確認されなかった。摩耗粒子の材質を確認し、軸受メタル、スラストカラー、回転板のどの部位から発生している摩耗粒子が支配的であり、黒化に繋がったかを調査する。別紙電子顕微鏡写真およびXMAによる摩耗粒子の組成割合に示すように摩耗粒子の組成を確認しました。その結果、観察された粒子は、ホワイトメタル鉄系粒子鉄、クロム、マンガンを含む粒子が観察されました。粒子の組成と材質を確認した結果、鉄系粒子は、鉄が比較的多く含まれており、マンガンが含まれていませんでした。スラストカラーの材質であるSCには、マンガンが含まれておらず、回転板の材質であるSCには、マンガンが.～.％程度含まれていることから、鉄系粒子は、スラストカラーから発生したものと思われます。以上のことから、最も支配的である摩耗粒子は、上記ホワイトメタルとスラストカラーから発生した鉄系粒子であると推定されます。一方、上記の摩耗粒子は、クロム鋼でありスラストカラーおよび回転板とも材質が一致しないことから、これらの部位以外で発生した摩耗粒子であり、図面からも確認することが出来ませんでした。分析結果はフェログラフィーおよびSOAP-Tの結果から総合的に判断した結果、厳しい状態にあると考えられます。フェログラフィー【定量分析：Is値】Is値は異常摩耗の早期発見パラメータのつで、摩耗程度を定量化するために用います。今回のIs値はの乗と注意の領域にありました。フェログラフィー【定性分析：摩耗粒子および摩耗形態観察】分析結果から観察された代表的な粒子は、以下の通りでした。正常な摩耗粒子・潤滑状態が正常なマイルド摩耗により発生。黒錆・潤滑状態がやや厳しい凝着摩耗により発生。金属接触が厳しく、且つ、高い摩擦熱が発生していると考えられます。ホワイトメタル・軸受メタルの摩耗赤錆、砂等・外部から混入したと考えられます。フリクションポリマ・局部的に高圧・高温となる場合に発生。Iカップリング発光分光分析【SOAP-T】検出された金属元素から発生箇所を推定すると、以下の通りでした。鉄、銅、錫、アンチモン・軸受等リン・添加剤カルシウム、バリウム、アルミニウム、ナトリウム・外部混入異物電子顕微鏡・X線マイクロアナリシス観察された粒子を電子顕微鏡・X線マイクロアナリシスで詳細に分析しました。別紙電子顕微鏡写真およびXMAによる摩耗粒子の組成割合に示すように、成分割合から粒子が発生したと推定される箇所は、錫を含む粒子・軸受メタル鉄を含む粒子・スラストカラー等鉄、クロム、マンガン・不明計数汚染度はNAS級以上、重量汚染度はmg/mlと共に要処置の領域にありました。フィルタ表面の異物観察で金属片、樹脂等が観察されたことから、汚染度が高い要因は、摩耗と外部混入異物の影響と思われます。粘度、酸価、IRの各データは良好でした。水分は、と注意領域にありました。今回の採油箇所がドレンであったことから、ドレンバルブまたは油槽底部に滞留していたものを採油した可能性が考えられます。
報告№109-09249 報告№111-00550 | 分析№109-001747 分析№111-002506 | 111-002506 | 潤滑油および軸受は継続使用可能な状態であると判断します。但し、今後も摩耗の進行を傾向監視するため、以下の対策を推奨します。定期的な分析切削摩耗の進行を監視するため、定期的に分析を実施し、摩耗の進行状況を確認することを推奨します。フェログラフィー異常摩耗の早期発見パラメータとして摩耗粒子を定量化して評価するフェログラフィーのIs値は、潤滑状態がやや厳しいの乗でした。摩耗粒子の形態で比較的多く観察された粒子は、潤滑状態が正常な場合に発生する摩耗粒子異物の噛み込みにより発生する切削粒子局部的に高圧・高温となる場合に発生するフリクションポリマでした。これらの摩耗粒子が観察された場合、潤滑部で発生している摩耗形態は、正常なマイルド摩耗異物による切削摩耗であり、そして局部的ではあるものの高圧・高温の箇所が発生していることも分かります。摩耗形態の中でも切削摩耗は摩耗進行速度が速く、転がり軸受でこの摩耗形態が発生した場合には寿命が分の程度に低下することも知られており、切削摩耗により生じた軌道面の損傷が起点となって転がり軸受の寿命となるフレーキングに進展することから傾向監視による経過監視が必要です。フリクションポリマは、潤滑油が軌道面に押し込められ高圧状態になると同時に、圧縮熱により高温状態になった結果、基油自身が重合反応を起こし生成することが知られています。そのため、高圧高温状態の解消がなされなければ、潤滑油の劣化が進行し、粘度上昇に因る潤滑異常に進展する場合があります。Iカップリング発光分光分析供試の潤滑油を分析した結果、検出された金属は、油中金属元素の結果表に示すように、鉄、鉛、錫、カルシウム、ケイ素、ナトリウムでした。これら検出された金属元素から発生箇所を推定すると、鉄、鉛、錫・軸受等カルシウム、ケイ素、ナトリウム・外部混入異物であると思われます。ケイ素の検出金属濃度でケイ素がppm検出されました。一般に、潤滑油中からケイ素が検出された場合の原因として、シリコン油或いは、シリコン系の添加剤が検出されるフェログラフィーおよびフィルタ表面の異物観察で砂が多く観察されて検出されるシリコングリースをシール部に塗布している場合、このシリコングリースが潤滑油に混入して検出されるなどが挙げられますが、今回検出が比較的高濃度であることからの可能性が考えられます。については、分析結果では確認することが出来ませんので、これに関する情報があれば提供をお願いします。汚染粒子数はやや高い値でした。フィルタ表面の異物観察で鉄錆、砂等が観察されたことから、汚染度が高い要因は、摩耗と外部混入異物の影響と思われます。粘度、全酸価、酸化安定度、有機物・有機化合物の各データは良好でした。分析結果特性低下特性低下に係るパラメータの分析結果は良好と判断します。粘度粘度はmm/sと新油値mm/sに対する粘度変化率は-％で、当社推奨の管理限界値である±％以内にあり、良好と判断します。全酸価添加油の全酸価は、油メーカによって初期値が違うため統一した管理基準を設定するのが困難であることから、当社では管理限界値を設定しておらず、新油分析値との比較及び他の分析項目の結果より全酸価の状態判断を行います。その結果、全酸価は.mgKOH/gと新油値.mgKOH/gに比較して若干高くなっていますが、IRチャートに示すように劣化の兆候として現れるカルボン酸などの有機物・有機化合物の発生が確認されていないことから、良好と判断します。酸化安定度酸化安定度はminであり、当社推奨の管理限界値のmin以上であることから良好と判断します。有機物・有機化合物有機物・有機化合物は、IRチャートによる新油分析値との比較の結果、cm-付近に劣化の兆候を示すカルボン酸の吸収が確認されていないことから、良好と判断します。色相はL.であり、新油値のL.に比較して変化はないことから、良好と判断します。汚染に係るパラメータの分析結果は、汚染粒子数はやや高い値でした。水分はppmであり、当社推奨の管理限界値の以下であることから良好と判断します。汚染粒子数はNAS級であり、当社推奨の管理限界値のNAS級以内にあるものの、やや高い値でした。汚染度物重量は.mg/mlであり、当社推奨の管理限界値のmg/m以内であることから良好と判断します。摩耗フェログラフィーによる摩耗粒子の観察の結果、潤滑状態が正常な場合に発生する摩耗粒子、異物の噛み込みにより発生する切削粒子、局部的に高圧・高温となる場合に発生するフリクションポリマが比較的多く観察されました。異常摩耗の早期発見パラメータであるフェログラフィーのIs値がの乗とやや高く、摩耗粒子の形態観察の結果、潤滑状態が正常な場合に発生する摩耗粒子、異物の噛み込みにより発生する切削粒子、局部的に高圧・高温となる場合に発生するフリクションポリマが比較的多く観察されました。金属濃度SOAP法により金属濃度を測定した結果、外部から混入したと思われるケイ素がppm検出されました。金属濃度酸溶解法により金属濃度を測定した結果、潤滑箇所で発生する金属接触によって検出される鉄が.pm、鉛が、錫が、外部から混入したと思われるカルシウムが、ナトリウムが検出されました。
報告№107-0366 報告№109-09436 | 分析№107-01900 分析№109-002741 | 109-002741 | 濾過後の試料油を分析した結果、計数汚染度がNAS級と、濾過前のNAS級に対してランク増加していました。計数汚染度が前回に比較してランク増加していますが、濾過前がNAS級、濾過後がNAS級と、いずれも清浄なレベルにあり、継続使用可能な状態にあると判断します。
報告№102-4040 | 分析№102-01884 | 102-01884 | 分析の結果、ボールネジに疲労摩耗が発生していることが確認されたため、今後、この損傷が起点となって疲労摩耗がさらに進行することが懸念されるため、ヶ月以内に再度分析を実施し、摩耗の進行状況を確認されることを推奨します。それはSOAP／D－SOAPでボールネジの主成分の鉄は、SOAPで、D－SOAPで.ppmと非常に多く検出され、フェログラフィーの結果、異常摩耗の早期発見パラメータである、Is値がの乗と高く、摩耗粒子形態観察の結果、金属接触が厳しい場合に発生するシビア粒子、ボールネジの疲労により発生するチャンク、摩擦熱が高い場合に発生する黒錆が多く見られたこれらのことから判断できました。尚、水分がppmとやや多く検出されており、発錆予防のため、早めに更油が必要です。
報告№109-09136 報告№111-00619 | 分析№109-001160 分析№111-002922 | 111-002922 | 潤滑油は継続使用可能な状態にあると判断します。但し、別紙酸化安定度の減少傾向から油の余寿命を求めた結果、本試料は直近の更油から起算して限界値到達予測日が年月であると推定されました。酸化防止剤は減少し、基油の劣化が進行している可能性がありますので、以下の対策を推奨します。更油酸化防止剤は減少し、基油の劣化が進行している可能性があることから、更油を推奨します。粘度、酸価、有機物・有機化合物、酸化安定度の各データは良好でした。尚、別紙酸化安定度の減少傾向から油の余寿命を求めた結果、本試料は直近の更油から起算して限界値到達予測日が年月であると推定されました。酸化防止剤は減少し、基油の劣化が進行している可能性があります。水分は良好でした。
報告№107-0364 報告№107-0364 | 分析№107-01896・1897 分析№107-01896・1897 | 107-01896_1897 | 目的トライボ診断を実施し、、汚染度、軸受の潤滑状態を確認する。油清浄器入口・出口の汚染度から濾過効率を確認する。を示す粘度、水分、全酸価、IRの各データは試料共に当社推奨の管理限界値内にあることから、継続使用可能と判断します。油清浄器の濾過効率による摩耗評価に関する考察油清浄器の濾過効率を確認するため、油清浄器の入口側と出口側の配管より採油を実施し、計数汚染度を実施しました。その結果を下表に示します。EMBEDExcel.Sheet.表に示す通り、油清浄器入口に比較して出口の粒子数が大きな値を示しており、濾過効率を求めることができませんでした。油清浄器の入口と出口の粒子数を比較し、濾過後の出口側の粒子数が多くなる現象が見られた場合、その原因として、油清浄器の濾過材の交換時期を迎えた採油配管の排油が十分ではなく、配管内に滞留していた錆などの汚染粒子が混入した状態で採油した採油試料が入れ替わった事などが考えられます。軸受の潤滑状態本機器は、油清浄器が設置されており、油中粒子数は常に除去されています。今回の分析では上述したとおり、入口側と出口側の汚染度データが逆転していたため油清浄器の濾過効率を求められず、定量的な評価はできませんでした。そこで、今回は油中の摩耗粒子の形態から摩耗状況を確認しました。油清浄器入口の油中の摩耗粒子を詳細に観察した結果、局部的な油膜切れにより発生するシビア粒子が観察されたことから、今後さらに摩耗が進行する場合があるため、定期的に分析を実施し、摩耗の進行状況を確認することを推奨します。写真油清浄器入口一方、油清浄器出口の油中の摩耗粒子を詳細に観察した結果、局部的な油膜切れにより発生するシビア粒子が観察されたことから、今後さらに摩耗が進行する場合があるため、定期的に分析を実施し、摩耗の進行状況を確認することを推奨します。
報告№102-0279 | 分析№102-03051 | 102-03051 | 分析の結果、軸受は継続使用可能な状態にあると判断します。これらのことは、異常摩耗の早期発見パラメータであるフェログラフィーのIs値がと良好の範囲にあり、摩耗粒子の形態観察の結果、軸受の疲労摩耗により発生した摩耗粒子が確認されなかったことから判断しました。尚、を示す粘度、水分、全酸価、IRの各データが良好であることから、本試料油は継続使用可能と判断します。
報告№109-09553 報告№109-09553 | 分析№109-003429 分析№109-003429 | 109-003429 | ・摩耗状態油中金属分析の結果、前回同様にSOAPで鉄、鉛、銅、D－SOAPで鉄、カルシウムが比較的多く検出されました。これらの金属成分は、粒子観察の結果から摩耗がマイルドな状態で発生する微細な鉄系摩耗粒子、異物の噛み込みなどで発生する切削粒子、金属接触が厳しい場合に発生するシビア粒子が観察されていることから、潤滑部で発生している摩耗形態はマイルド摩耗切削摩耗凝着摩耗であることが分かりました。マイルド摩耗は、機械が正常な摩耗をしている場合に発生するもので、金属がマイルドに擦られることにより金属表面に摩耗が極めて少ない特殊な表面層が形成され、摩擦表面は平滑な状態となります。この状態が安定である限り摩耗状態は正常であり発生する摩耗粒子は少ないことが分かっています。異常摩耗の早期発見パラメータであるフェログラフィーのIs値が前回のの乗から乗に桁低下し、且つ、観察された摩耗粒子は、μm以下の微小な鉄系摩耗粒子が比較的多く観察されたことから、シリンダ及びピストンリング、クランクメタル、カムロール等における潤滑部の摩耗は安定していると思われます。・カルシウムの析出D－SOAPで前回同様にカルシウムが.ppm検出されました。カルシウムが検出された要因は、油の添加剤成分が析出したためと思われます。このカルシウムは、軸受メタルなどの摺動面の油膜に噛み込むサイズであることが多く、その影響でメタルなどの金属表面で切削摩耗が発生し、軸受寿命が短命化することがあります。カルシウムがこのように高濃度になるのは、一般にディーゼルエンジンの燃焼ガスや未燃焼ガスが、燃焼室から潤滑部に入り込んでいるために起きていると推定されます。この現象は、オイルリングやトップリングが正常であれば、発生しにくいものですが、オイルリングなどが摩耗していると、燃焼ガスや未燃焼ガスが燃焼室から潤滑油中に入り易くなると思われます。カルシウム濃度がこのように高い場合、軸受メタルは比較的短時間で摩耗する事を当社の研究で判明しています。・軸受の摩耗前回に比較して軸受メタルの主成分である錫が検出されていないことから、現在のところ、クランクメタル等の軸受メタルの潤滑状態は正常であると思われます。・鉛および銅を使用した箇所の溶出・摩耗鉛および銅を使用した部分の溶出・摩耗が発生しています。亜鉛系添加剤を使用している潤滑油で銅が検出される場合、潤滑系統内の銅が亜鉛系添加剤の影響により溶出することが知られています。今回の検出は、この溶出と、摺動面の摩耗との双方によるものと考えられます。今後、別紙鉱油の酸化に対する金属触媒の影響に示すように濃度の増加に伴い酸化速度が速まる可能性があります。・水分がと当社推奨の管理限界値を超えていました。今後、水分の影響で発錆し、その影響で摩耗が発生する懸念があります。結論対象設備の潤滑状態は良好な状態であるものの、潤滑油は以下の対策が必要です。潤滑油はメタル摩耗の進展予防策として、μm以下のカルシウムを濾過できる精密な濾過機で潤滑油の濾過を推奨します。部分更油による水分の低濃度化など計画的に水分管理をされることを推奨します。
報告№107-0522 報告№107-0522 | 分析№107-03032 分析№107-03032 | 107-03032 | トライボ診断を実施し、、汚染状態、潤滑状態を確認する。分析の結果、計数汚染度が当社推奨の管理限界値を超えていました。摩耗粒子の形態観察およびフィルタ写真で鉄錆、銅合金が多く観察され、SOAPによる油中金属濃度を測定した結果、銅が多く検出されたことから、汚染度が高い要因は、オイルリングの摩耗によるものと考えられました。現在、オイルリングの状況は、リングが回転しながらリング側面と軸受台金側面とが接触したり、回転がやや円滑に行われない場合がある程度と思われますが、この状態が続いた場合、オイルリングのバランスが崩れ潤滑油を適正にかきあげることが出来なくなり油膜切れを発生することもあるため、日常点検の際にオイルリングの回転状況を確認するとともに、更油または濾過を実施し汚染度を改善することを推奨します。また、汚染度を改善するだけでは摩耗の進行が停止するとは考えにくいため、ヶ月後に再度分析を実施し、摩耗の進行状況を確認されることを推奨します。は良好と判断します。粘度は良好と判断します。粘度はmm/sと新油値mm/sに比較して、粘度変化率は-.％で、当社推奨の管理限界値である±％以内にあり、良好と判断します。水分は良好と判断します。水分は.ppmと当社推奨の管理限界値の以下であり、良好と判断します。全酸価は良好と判断します。全酸価は.mgKOH/gと新油値に比較して高い値を示しているものの、IRの結果で油劣化の兆候を示すカルボン酸が確認されていないことから、良好の範囲にあると判断します。IRの結果、良好と判断します。IRの結果、油劣化の兆候を示すカルボン酸の吸収が確認されていないことから、良好と判断します。計数汚染度は当社推奨の管理限界値を超えていました。計数汚染度は当社推奨の管理限界値を超えていました。計数汚染度はNAS級以上と当社推奨の管理限界値のNAS級を超えていました。重量汚染度は良好と判断します。重量汚染度は.mg/mlと当社推奨の管理限界値のmg/ml以内であり、良好と判断します。機器の潤滑状態SOAPによる油中金属濃度を測定した結果、軸受の摩耗を示す錫が微量検出され、摩耗粒子の形態観察の結果、銅合金がやや多く観察されました。SOAPによる油中金属濃度を測定した結果は良好です。SOAPによる油中金属濃度を測定した結果、鉛がppm、オイルリングの主成分である銅、亜鉛がppm検出されました。SOAPによる油中金属濃度を測定した結果、軸受の摩耗を示す錫が微量検出されました。SOAPによる油中金属濃度を測定した結果、オイルリングの主成分である銅がppm、亜鉛がppm、軸受の摩耗を示す錫が、外部から混入したと思われるカルシウム、ナトリウムが検出されました。フェログラフィーの結果、銅合金が多く観察されました。異常摩耗の早期発見パラメータであるフェログラフィーのIs値がの乗と良好の範囲にあるものの、摩耗粒子の形態観察の結果、銅合金がやや多く観察されました。
報告№108-8019 報告№108-8019 | 分析№108-03237 分析№108-03237 | 108-03237 | 分析の結果、観察された摩耗粒子は、異物の噛み込みなどで発生する切削粒子と局部的な油膜切れにより発生したシビア粒子でしたが、異常摩耗の早期発見パラメータであるIs値が混合潤滑の初期段階を示すの乗であったことから潤滑状態は健全であることが判り、継続使用は可能と判断できました。但し、観察された摩耗形態が切削摩耗と凝着摩耗であり、今後の摩耗進行には注意が必要であり、可能であれば、運転再開後に再度分析を実施し、摩耗の進行状況を確認されることを推奨します。一方、潤滑油の基本性状の粘度および、特性低下を知るパラメータである全酸価、有機物・有機化合物、酸化安定度は、各データとも良好な範囲内にあり、特性低下は認められなかったことからこの油は継続使用可能と判断します。特性低下全ての項目が良好な範囲にあったことから特性低下は認められず良好と判断します。粘度は良好と判断します。粘度はmm/sと新油値.mm/sに比較して、粘度変化率は-％で、当社推奨の管理限界値である±％以内にあり、良好と判断します。全酸価は良好と判断します。全酸価はmgKOH/gと新油値.mgKOH/gに比較して高い値であるものの、有機物・有機化合物で油劣化の兆候を示すカルボン酸の吸収が確認されていないことから、良好と判断します。有機物・有機化合物の結果、良好と判断します。有機物・有機化合物の結果、油劣化の兆候を示すカルボン酸の吸収が確認されていないことから、良好と判断します。酸化安定度の結果、良好と判断します。酸化安定度はminと当社推奨の管理限界値のmin以上であり、良好と判断します。色相は良好と判断します。色相はLと新油値のLに変化はなく、良好と判断します。汚染粒子数は当社推奨の管理限界値を超えています。水分は良好と判断します。水分はppmと当社推奨の管理限界値の以下であり、良好と判断します。汚染粒子数は当社推奨の管理限界値に到達しています。汚染粒子数はNAS級と当社推奨の管理限界値のNAS級に到達しています。汚染物重量はmg/mlとなっています。汚染物重量はmg/mlとなっています。摩耗摩耗粒子の結果、異物の噛み込みなどで発生する切削粒子がやや多く観察されています。摩耗粒子の結果、異物の噛み込みなどで発生する切削粒子がやや多く観察されています。異常摩耗の早期発見パラメータであるフェログラフィーのIs値がの乗とやや高く、摩耗粒子の形態観察の結果、異物の噛み込みなどで発生する切削粒子がやや多く観察されています。金属濃度SOAPの結果は良好です。金属濃度SOAPの結果、油の添加剤成分であるリン、外部から混入したと思われる亜鉛、アルミニウム、ケイ素が検出されています。金属濃度酸溶解法の結果、鉄および銅が検出されています。金属濃度酸溶解法の結果、鉄、銅、油の添加剤成分であるリン、外部から混入したと思われる亜鉛、カルシウム、ナトリウムが検出されています。
報告№109-09094 報告№109-09094 | 分析№109-000919 分析№109-000919 | 109-000919_100127 | 分析の結果、全てのデータが良好である事から、このグリースは継続使用可能と判断します。≪状態監視とパラメータ≫分析の目的および各分析のパラメータは以下の通りです。特性低下目的：グリースの分析結果から、グリースの物理的性状や劣化傾向などを確認する。全酸価JISK赤外線吸収スペクトルJISKちょう度JISK滴点JISK摩耗目的：グリース中の摩耗粒子を分析する事により、回転・摺動部の潤滑状態、摩耗劣化の程度、余寿命などを解析する。摩耗診断電子顕微鏡観察JISKX線マイクロアナリシス油中金属濃度）JISK≪分析結果≫特性低下全酸価：良好全酸価mgKOH/gは新油値の.mgKOH/gに比較し高くはあるものの、有機物・有機化合物試験の結果で油劣化の兆候を示すカルボン酸の吸収が見られないことから問題は無いと判断します。赤外線吸収スペクトル：良好ちょう度：良好ちょう度値と当社推奨の管理限界値であるから以内に留まっています。滴点：良好滴点はと新油値のに比較し大きな変化はないことから問題は無いと判断します。摩耗摩耗診断電子顕微鏡観察・X線マイクロアナリシス：今回は実施していません。油中金属濃度：今回は実施していません。
報告№102-0245 報告№102-0245 | 分析№102-02430 分析№102-02430 | 102-02430 | 結論メタルの摩耗が確認されました。年月以降、メタルの更新や手入れがなく、且つ、更油や新油の補充が無かったとすると、メタルの表面は摩耗が進行し、表面粗さをRmaxμmとすると、そのうちのμmが摩耗しており、残りの表面粗さはμmであることから、メタルが鏡面状態になる前に、早めに点検が必要と判断します。粘度は良好と判断します。粘度はmm/sと非常に良好の範囲にありました。水分は良好と判断します。水分はppmと非常に良好の範囲にありました。全酸価は良好と判断します。全酸価は.mgKOH/gと非常に良好の範囲にありました。RBOTは良好と判断します。RBOTはminと非常に良好の範囲にありました。計数汚染度は、良好の範囲にあるものの、前年度に比較して変化はありませんでした。計数汚染度は、NAS級と、前年度濾過後のNAS級に比較し、変化はありませんでした。重量汚染度は.mg/mlと非常に良好の範囲にありました。重量汚染度は.mg/mlと非常に良好の範囲にありました。機器の潤滑状態メタルの摩耗が確認されました。年月以降、メタルの更新や手入れがなく、且つ、更油や新油の補充が無かったとすると、メタルの表面は摩耗が進行し、表面粗さをRmaxμmとすると、そのうちのμmが摩耗しており、残りの表面粗さはμmであることから、メタルが鏡面状態になる前に、早めに点検が必要と判断します。油中の金属粒子濃度を分析するSOAP及びD-SOAPの結果、軸受メタルの摩耗により発生したと考えられる錫がSOAPでppm、D－SOAPが検出されていました。このSOAPの錫濃度と油量リットルから摩耗量を下式により計算しました。 ・式 cmとなります。従いまして、下図のような体積をもつ金属片が摩耗した計算となります。この体積cmを軸受メタルの摩耗面積で割りますと平均的な摩耗深さとなります。この摩耗面積は当社の経験によれば、スラストメタル面積の約分の程度となることが確認されており、軸受の支持面積cmからスラストメタル面積とパッド枚数枚から計算するとcmとなります。摩耗体積cmとcmから平均的な摩耗深さを求めるとμmとなります。スラストメタルの表面粗さをRmaxμmとしますとそのうちのμmは摩耗しており、残りの表面粗さはμmであることから、メタルが鏡面状態になる前に、早めにメタルの点検が必要と判断します。但し、今回の分析結果は、年月以降、メタルの更新や手入れがなく、且つ、更油や新油の補充がなかったことを前提にしております。
報告№109-09501 報告№109-09501 | 分析№109-003070 分析№109-003070 | 109-003070 | 、汚染、潤滑状態は良好と判断します。潤滑油および軸受は継続使用可能な状態にあると判断します。≪状態監視とパラメータ≫分析の目的および各分析のパラメータは以下の通りです。特性低下目的：油の分析結果から、や劣化傾向ならびに添加剤の消耗程度、残存寿命などを確認する。粘度JISK全酸価JISK赤外線吸収スペクトルJISK酸化安定度試験JISK汚染目的：油の分析結果から、砂塵あるいは水・異種油などによるや、異物混入の有無を確認する。水分JISK計数汚染度JISB重量汚染度JISB光学顕微鏡観察摩耗目的：油中の摩耗粒子を分析する事により、回転・摺動部の潤滑状態、摩耗劣化の程度、余寿命などを解析する。摩耗診断電子顕微鏡観察JISKX線マイクロアナリシス油中金属濃度）JISK≪分析結果≫特性低下粘度：良好粘度値mm/sの新油値mm/sに対する変化率は+.％であり、当社推奨の管理限界値±％以内に留まっています。全酸価：良好全酸価.mgKOH/gは新油値の.mgKOH/gに比較し高くはあるものの、有機物・有機化合物試験の結果で油劣化の兆候を示すカルボン酸の吸収が見られないことから問題は無いと判断します。赤外線吸収スペクトル：良好酸化安定度試験：良好酸化安定度試験の結果、数値minは当社推奨の管理限界値min以上に留まっており、現時点での使用は可能と判断します。汚染水分：良好水分値は当社推奨の管理限界値以内に留まっています。計数汚染度：良好計数汚染度はNAS級と当社推奨の管理限界値NAS級以内にあります。重量汚染度：良好重量汚染度は.mg/mlと当社推奨の管理限界値mg/ml以内にあります。光学顕微鏡観察：良好光学顕微鏡写真は捕捉された汚染物の量は少なく、スラッジは確認されませんでした。摩耗摩耗診断：良好摩耗診断の結果、異常摩耗の早期発見パラメータであるIs値がのマイナス乗と良好の範囲にあることから、潤滑状態は正常と判断します。電子顕微鏡観察・X線マイクロアナリシス：今回は実施していません。油中金属濃度：良好油中金属濃度の結果、外部から混入したと思われるナトリウムが検出されたものの微量であることから、良好と判断します。
報告№109-09136 報告№111-00114 | 分析№109-001160 分析№111-000593 | 111-000593 | 現在のところ、潤滑油および軸受は継続使用可能な状態ありますが、今後さらに摩耗が進行した場合、軸受の異常な摩耗へ進展することが懸念されるため、運転再開後直ちに分析を実施し、軸受メタルの摩耗の進行状況を確認することを推奨します。Iカップリング発光分光分析供試のタービン油を分析した結果、SOAP／D－SOAPで錫、リン、ナトリウム、ホウ素が検出されました。これらの検出された金属元素から発生箇所を推定すると錫・軸受等リン・オイル添加剤ナトリウム、ホウ素・外部混入異物であると思われます。このうち、機械部品が摩耗したと思われる元素はのグループです。スラスト軸受の摩耗機器の点検後約.時間稼動後に採油した本試料には、軸受メタルの主成分である錫がppm含まれていました。このことから、局部的にメタルの接触があったものと思われます。この錫濃度と油量リットル、スラスト軸受のメタルサイズ外径mm、内径mm、開き角度、そして軸受枚数枚から平均的な摩耗深さを計算しました。その結果、累積稼働時間.時間で摩耗した摩耗深さはμmとなりました。初期表面粗さを一般的に使用されているμmと仮定すると、今回摩耗が確認された摩耗深さは初期表面あらさの％が摩耗したことになります。この摩耗速度が継続した場合、軸受表面の平均的な摩耗深さは、今後時間程度で表面あらさが消失し軸受摺動面は鏡面となる箇所が発生し、起動や停止時に油膜が切れやすい状態になると予想されます。水分、計数汚染度は共に良好でした。粘度、全酸価、IR、RBOTの各データは良好でした。
報告№109-09136 報告№110-00363 | 分析№109-001160 分析№110-001649 | 110-001649 | 金属元素と濃度の分析は、試料油を以上の高温で発光させ、その光を分光器で分光し、分光によって得られた光の強度と金属固有の波長とから元素を特定するIカップリング発光分光分析法を用います。また摩耗状態は、SOAP-T法により求めた金属成分と濃度にフェログラフィー法による摩耗粒子分析とを加味して総合的に評価しますが、摩擦面の摩耗機構と摩耗状態の判断は摩耗粒子の形態と、異常摩耗の早期発見パラメータであるIs値により判断します。Iカップリング発光分光分析供試のギヤ油を分析した結果、検出された金属はSOAPの結果表に示すように、鉄、銅、リン、亜鉛、カルシウム、ナトリウム、ホウ素でした。これら検出された金属元素から発生箇所を推定すると、鉄、銅・ギヤ歯面、軸受等リン・オイル添加剤亜鉛、カルシウム、ナトリウム、ホウ素・外部混入異物であると思われます。このうち、機械部品が摩耗したと思われる元素はのグループです。フェログラフィー摩耗粒子と摩耗の形態分析結果から観察された粒子は、潤滑状態が正常な場合に発生する摩耗粒子異物の切削作用で発生する切削粒子でした。潤滑部では、正常なマイルド摩耗が支配的で、異物による切削摩耗も発生していることが分かりました。潤滑状態異常摩耗の早期発見パラメータとして摩耗粒子を定量化して評価するフェログラフィーのIs値は、の乗となっており、本減速機の潤滑部では摩耗は発生しているものの、継続使用可能な状態あると推定されます。バックラッシご提供いただいた減速機に関する情報から、スパイラルベベルギヤであり、この部分のバックラッシを求めました。その結果、減速機のギヤ歯面に摩耗が集中していたと仮定した場合、バックラッシの増加量は分解点検から時間で.μmと推定されました。バックラッシ増加分の上限値は、メーカにより差異はあるものの、当社の推奨するバックラッシは、一般に推奨されるμmを管理目安にしています。この値に比較して十分に小さい値です。水分、計数汚染度、重量汚染度は、いずれも良好でした。粘度、全酸価、IRの各データは良好の範囲にあり、この油は継続使用可能な状態にあると判断します。潤滑油および本減速機は継続使用可能な状態にあると判断します。定期的な分析減速機内部の摩耗の進行を監視するため、定期的に分析を実施し、摩耗の進行状況を確認することを推奨します。今後の分析も、今回同様に停止直後に採油することが望ましいと思われますが、理論的には運転時間が分以上経過している必要がありますので、この時間を参考に次回採油時期をご検討下さい。
報告№107-0158 報告№107-0158 | 分析№107-00880 分析№107-00880 | 107-00880 | 分析の結果、全てのデータが良好であることから、本試料油は継続使用可能であり、軸受の潤滑状態も正常と判断します。この油は継続使用可能と判断します。粘度は良好と判断します。粘度はmm/sと管理限界値以内にあり、良好と判断します。水分は良好と判断します。水分はppmと管理限界値の以下にあり、良好と判断します。全酸価は良好と判断します。全酸価は.mgKOH/gと新油データの.mgKOH/gに比較して高い値であるものの、IRの結果で油劣化の兆候を示すカルボン酸が確認されていないことから、良好と判断します。IRは良好と判断します。IRの結果、油劣化の兆候を示すカルボン酸の吸収が確認されていないことから、継続使用可能な状態にあると考えられます。計数汚染度、重量汚染度、共に良好と判断します。計数汚染度は良好と判断します。計数汚染度はNAS級と当社推奨の管理限界値のNAS級以内にあり、良好と判断します。重量汚染度は良好と判断します。重量汚染度は.mg/mlと当社推奨の管理限界値のmg/ml以内にあり、良好と判断します。機器の潤滑状態フェログラフィーの結果、金属接触が厳しい場合に発生するμmサイズの大型のシビア粒子が観察されました。SOAPは良好と判断します。SOAPの結果、摩耗により発生する鉄及び錫が検出されていないことから良好と判断します。尚、油の添加剤成分であるリンが検出されました。D－SOAPの結果、鉄および錫が検出されました。D－SOAPの結果、摩耗により発生する鉄及び錫が検出されました。フェログラフィーの結果、金属接触が厳しい場合に発生するμmサイズの大型のシビア粒子が観察されたものの、Is値は良好の範囲にありました。摩耗粒子形態観察の結果、金属接触が厳しい場合に発生するμmサイズの大型のシビア粒子が観察されたものの、異常摩耗の早期発見パラメータであるフェログラフィーのIs値がと良好の範囲にありました。
報告№109-09377 報告№109-09377 | 分析№109-002536 分析№109-002536 | 109-002536 | 結論現在のところ、シリンダおよびピストンリング、クランクメタル等は継続使用は可能な状態にあると判断できますが、今後は油の分析により酸化劣化の進行状況を監視する事とともに、部分更油による水分の低濃度化など計画的に水分管理をされることを推奨します。を示す全酸価、全塩基価、IRの各データは新油データを基準として評価しています。今回は、新油データがなく評価できなかったため、現在充填用に使用している新油を分析し、そのデータを基準に管理されることを併せて推奨します。油の劣化状況をより精密に判定するには新油との比較が必要です。今後、油劣化の予測を行う場合、新油データが必要ですので、現在使用している貴社保有の新油をご提供下さい。また、油名を再度ご確認ください。粘度粘度は.mm/sでした。尚、粘度は、現在使用している貴社保有の新油分析結果を基準に管理する方法が望ましく、新油をご提供下さい。水分はppmと当社推奨の管理限界値のを超えていました。全酸価全酸価はmgKOH/gでした。尚、全酸価は、現在使用している貴社保有の新油分析結果を基準に管理する方法が望ましく、新油をご提供下さい。全塩基価全塩基価はmgKOH/gでした。尚、全塩基価は、現在使用している貴社保有の新油分析結果を基準に管理する方法が望ましく、新油をご提供下さい。IRIRの結果、油劣化の兆候を示すカルボン酸の吸収が確認されていないことから、良好と判断します。但し、このIRも全酸価と同様に新油データとの比較による判断が必要ですので、現在使用している新油を分析することを推奨します。計数汚染度がNAS級以上と汚染されていました。計数汚染度計数汚染度はNAS級以上と汚染されていました。重量汚染度はmg/mlでした。粒度分布は以下の通りです。粒度分布は、分布範囲は.～μmにあり、.μmにピークが確認されました。機器の潤滑状態摩耗粒子診断の結果、μm以下の微小な鉄系摩耗粒子、異物の噛み込みなどで発生する切削粒子が比較的多く観察されました。SOAPによる油中金属濃度SOAPによる油中金属濃度の結果、鉄、鉛、銅、油の添加剤成分と思われるリン、亜鉛、カルシウム、ケイ素、ホウ素、マグネシウム、外部から混入したと思われるアルミニウムが検出されました。SOAPによる油中金属濃度SOAPによる油中金属濃度の結果、鉄、油の添加剤成分と思われるリン、亜鉛、カルシウム、外部から混入したと思われるナトリウムが検出されました。摩耗粒子診断異常摩耗の早期発見パラメータであるIs値がの乗とやや高く、摩耗粒子の形態観察の結果、μm以下の微小な鉄系摩耗粒子、異物の噛み込みなどで発生する切削粒子が比較的多く観察されました。
報告№108-6013 報告№108-5020 | 分析№108-00576 分析№108-00698 | 108-00698 | 初期試験を実施した結果、摩耗の安定が確認され、潤滑油も継続使用可能と判断します。これらのことは、前回に比較して、計数汚染度はランク減少し、SOAP／D-SOAPの鉄および錫濃度に変化がないこと異常摩耗の早期発見パラメータであるフェログラフィーのIs値がのマイナス乗と良好の範囲にあること以上のことから判断しました。
報告№109-09136 報告№111-00149 | 分析№109-001160 分析№111-000732 | 111-000732_date111125 | 酸化安定度は、新油値に比較して大きな値であり減少傾向は確認されませんでした。更油から今回採油までのヶ月間で酸化防止剤の消耗は確認されていないことから、継続して使用した場合でも使用条件が同様であれば、次回定検まで使用できる可能性が高いと判断します。次回定検時に更油を実施しない場合は、酸化安定度を知るための分析を実施し、余寿命を確認することを推奨します。酸化安定度はminであり、当社推奨の管理限界値のmin以上であることから、良好と判断します。
報告№109-09136 報告№110-00326 | 分析№109-001160 分析№110-001400 | 110-001400 | 摩擦面で発生している摩耗の形態や潤滑状態は、フェログラフィーで得られた摩耗粒子の観察結果から評価します。同法は、摩耗粒子を含んだ試料油を磁力で油と粒子とに分離する技術で、分離された摩耗粒子を解析することによって潤滑状態の健全性や摩耗粒子の発生原因を診断するものです。摩耗粒子と摩耗形態観察された粒子は、潤滑状態が正常な場合に発生する摩耗粒子外部から混入したと思われる鉄錆、砂等でした。以上から、潤滑部で発生している摩耗は正常なマイルド摩耗であることが分かりました。潤滑状態異常摩耗の早期発見パラメータであるIs値は、の乗であり、潤滑状態は正常であることが分かりました。汚染度水分濃度は、前回同様に管理基準以内にあり良好でした。粘度、全酸価、RBOTの各データは前回同様に管理基準以内にあり良好でした。本試料油は、機器停止中に油槽排油口から採油されています。排油口の汚染度は、一般的に高く、尚且つ、機器が停止している状態では、油槽内で撹拌がなくなり固形物が沈降するため、油中汚染度は更に高くなると推定されます。このような悪条件にもかかわらず、今回の分析結果は全て良好であり、異常なデータは見られませんでした。したがって、潤滑油および軸受は継続使用可能な状態にあると判断します。なお、今後の採油は、極力停止直後の油槽中層部から実施されることを推奨します。
報告№108-6013 報告№108-7503 | 分析№108-00576 分析№108-00622 | 108-00622 | 初期試験を実施した結果、摩耗の安定が確認され、潤滑油も継続使用可能と判断します。尚、RBOTが前回に比較してmin上昇したのは、前回から今回までの間に補給を実施したためです。今後は、今回のRBOT値によりデータ管理を行います。これらのことは、前回に比較して、計数汚染度は等級に変化はなく、SOAP／D-SOAPの鉄および錫濃度に変化がないこと異常摩耗の早期発見パラメータであるフェログラフィーのIs値がのマイナス乗と良好の範囲にあること以上のことから判断しました。
報告№108-8019 報告№108-8019 | 分析№108-03238 分析№108-03238 | 108-03238 | 分析の結果、観察された摩耗粒子は、異物の噛み込みなどで発生する切削粒子と局部的な油膜切れにより発生したシビア粒子でしたが、異常摩耗の早期発見パラメータであるIs値が混合潤滑の初期段階を示すの乗であったことから潤滑状態は健全であることが判り、継続使用は可能と判断できました。但し、観察された摩耗形態が切削摩耗と凝着摩耗であり、今後の摩耗進行には注意が必要であり、可能であれば、運転再開後に再度分析を実施し、摩耗の進行状況を確認されることを推奨します。一方、潤滑油の基本性状の粘度および、特性低下を知るパラメータである全酸価、有機物・有機化合物、酸化安定度は、各データとも良好な範囲内にあり、特性低下は認められなかったことからこの油は継続使用可能と判断します。特性低下全ての項目が良好な範囲にあったことから特性低下は認められず良好と判断します。粘度は良好と判断します。粘度は.mm/sと新油値.mm/sに比較して、粘度変化率は-.％で、当社推奨の管理限界値である±％以内にあり、良好と判断します。全酸価は良好と判断します。全酸価はmgKOH/gと新油値.mgKOH/gに比較して高い値であるものの、有機物・有機化合物で油劣化の兆候を示すカルボン酸の吸収が確認されていないことから、良好と判断します。有機物・有機化合物の結果、良好と判断します。有機物・有機化合物の結果、油劣化の兆候を示すカルボン酸の吸収が確認されていないことから、良好と判断します。酸化安定度の結果、良好と判断します。酸化安定度はminと当社推奨の管理限界値のmin以上であり、良好と判断します。色相は良好と判断します。色相はLと新油値のLに変化はなく、良好と判断します。汚染粒子数は当社推奨の管理限界値に到達しています。水分は良好と判断します。水分はと当社推奨の管理限界値の以下であり、良好と判断します。汚染粒子数は当社推奨の管理限界値に到達しています。汚染粒子数はNAS級と当社推奨の管理限界値のNAS級に到達しています。汚染物重量はmg/mlとなっています。汚染物重量はmg/mlとなっています。摩耗摩耗粒子の結果、異物の噛み込みなどで発生する切削粒子と局部的な油膜切れにより発生したシビア粒子が観察されています。摩耗粒子の結果、切削粒子とシビア粒子が観察されています。異常摩耗の早期発見パラメータであるフェログラフィーのIs値がの乗で、摩耗粒子の形態観察の結果、異物の噛み込みなどで発生する切削粒子と局部的な油膜切れにより発生したシビア粒子が確認されています。金属濃度SOAPの結果は良好です。金属濃度SOAPの結果、油の添加剤成分であるリン、外部から混入したと思われる亜鉛、アルミニウム、ケイ素、ナトリウムが検出されています。金属濃度酸溶解法の結果、鉄および銅が検出されています。金属濃度酸溶解法の結果、鉄、銅、油の添加剤成分であるリン、外部から混入したと思われる亜鉛、バリウム、カルシウム、ナトリウムが検出されています。
報告№108-0411 報告№110-00045 | 分析№108-02745 分析№110-000132 | 110-000132_修正 | ・摩耗状態前回に比較してSOAP／D－SOAPの鉄濃度に変化はなく、異常摩耗の早期発見パラメータであるフェログラフィーのIs値が.と良好でした。・汚染度前回に比較して計数汚染度はNAS級からNAS級にランク増加し、当社推奨の管理限界値に到達していました。フィルタ表面の異物観察で鉄錆、砂等が観察されたことから、汚染度が高い要因は、外部混入異物の影響と思われます。・前回同様に粘度、水分、全酸価、IR、RBOTの各データは良好でした。潤滑油および対象設備は継続使用可能な状態にあるものの、以下の対策が必要です。今後、異物の噛み込みによる摩耗の進行が懸念されるため、定期的に分析を実施し、摩耗の進行と汚染度の増加の有無を確認されることを推奨します。は良好と判断します。粘度は良好と判断します。粘度はmm/sと新油値mm/sに比較して、粘度変化率は+％で、当社推奨の管理限界値である±％以内にあり、良好と判断します。水分は良好と判断します。水分はppmと当社推奨の管理限界値の以下であり、良好と判断します。全酸価は良好と判断します。全酸価は.mgKOH/gと新油値.mgKOH/gに比較して高い値であるものの、IRの結果で油劣化の兆候を示すカルボン酸の吸収が確認されていないことから、良好と判断します。IRの結果、良好と判断します。IRの結果、油劣化の兆候を示すカルボン酸の吸収が確認されていないことから、良好と判断します。RBOTの結果、良好と判断します。RBOTはminと当社推奨の管理限界値のmin以上であり、良好と判断します。計数汚染度は当社推奨の管理限界値に到達していました。計数汚染度は当社推奨の管理限界値に到達していました。計数汚染度はNAS級と当社推奨の管理限界値のNAS級に到達していました。重量汚染度は良好と判断します。重量汚染度は.mg/mlと当社推奨の管理限界値のmg/ml以内であり、良好と判断します。機器の潤滑状態機器の潤滑状態は正常と判断します。SOAPの結果は良好です。SOAPの結果、油の添加剤成分であるバリウムがppm、外部から混入したと思われるケイ素がppm検出されました。D－SOAPの結果は良好です。D－SOAPの結果、鉄が、油の添加剤成分であるバリウムが、外部から混入したと思われるカルシウムが、ナトリウムが検出されました。フェログラフィーの結果は良好です。異常摩耗の早期発見パラメータであるフェログラフィーのIs値が.と良好の範囲にあり、潤滑状態は正常と判断します。
報告№109-09050 報告№109-09050 | 分析№109-000513 分析№109-000513 | 109-000513 | 摩耗粒子診断で異常摩耗の早期発見パラメータであるIs値がのマイナス乗と濾過設備のない機器であれば正常な潤滑状態にあると判断できます。しかし、当該機の潤滑系には油清浄機が設置されているため、数μm以上の粒子の大部分は捕捉されていると思われます。そのため異常な摩耗状態が発生し、大型の摩耗粒子が発生したとしても油清浄機に捕捉され、見かけ上の汚染度は清浄となってしまうことから、診断結果を正常な潤滑状態にあると誤認してしまう可能性があります。本試料のように油清浄機が設置されている場合、油清浄機の影響による誤認を避けるため、全体油量と潤滑油ポンプ吐出量、そして油清浄機の濾過効率などをパラメータとして潤滑状態をより的確に評価する必要があると思われます。そのため、油清浄機入口側からの採油に加えて、出口側からの採油を実施するとともに、油清浄機の構造、フィルタ精度、油清浄機の吐出量等の仕様が必要となりますので、これらの諸元をご提供下さい。尚、今回の採油は、対象設備停止中にサンプリング弁から実施しているため、別紙油中粒子の沈降の影響に示すように、沈降の影響を受ける可能性があります。可能であれば、主機運転中または停止直後における採油を推奨します。特性低下全ての項目が良好の範囲にあったことから、特性低下は認められず良好と判断します。粘度は良好と判断します。粘度はmm/sと新油値mm/sに比較して、粘度変化率は+％で、当社推奨の管理限界値である±％以内にあり、良好と判断します。全酸価は良好と判断します。全酸価は.mgKOH/gと新油値.mgKOH/gに比較して若干高いものの、有機物・有機化合物の結果、油劣化の兆候を示すカルボン酸の吸収が確認されていないことから、良好と判断します。酸化安定度の結果、良好と判断します。酸化安定度はminと当社推奨の管理限界値のmin以上であり、良好と判断します。汚染は良好と判断します。水分は良好と判断します。水分はと当社推奨の管理限界値の以下であり、良好と判断します。摩耗濾過設備のない機器であれば正常な潤滑状態にあると判断します。濾過設備のない機器であれば正常な潤滑状態にあると判断します。摩耗粒子診断で異常摩耗の早期発見パラメータであるIs値がのマイナス乗と濾過設備のない機器であれば正常な潤滑状態にあると判断します。
報告№109-09637 報告№109-09637 | 分析№109-003843 分析№109-003843 | 109-003843 | ・摩耗状態SOAP／D－SOAPの結果、前回同様に潤滑油中からは摩耗により発生した鉄および銅が検出されました。検出された金属は、粒子観察の結果から疲労摩耗粒子でした。これらのことから、潤滑部で発生している摩耗形態が疲労摩耗であることが分かりました。転がり軸受寿命の指標としている摩耗粒子も観察されなかったことから、フレーキングは発生しておらず、本軸受は継続使用可能な状態あると判断できるものの、異常摩耗の早期発見パラメータであるフェログラフィーのIs値が前回のの乗から乗に桁上昇しており、摩耗は進行しつつあるものと思われます。・汚染度計数汚染度は前回のNAS級以上からNAS級にランク減少しているものの、高い値でした。フィルタ表面の異物観察で鉄錆等が観察されたことから、汚染度が高い要因は、摩耗と外部混入異物の影響と思われます。・前回同様に粘度、水分、全酸価、IRの各データは良好でした。潤滑油および軸受は継続使用可能な状態にあると判断できますが、以下の対策が必要です。今後、疲労摩耗の進行を監視するため、定期的に分析を実施し、摩耗の進行状況を確認することを推奨します。
報告№109-09438 報告№109-09438 | 分析№109-02751 分析№109-002751 | 109-002751 | 結論本スラスト軸受およびラジアル軸受は、継続使用可能な状態にありますが、外部混入異物がやや多く確認されていることから、これらの異物が軸受摺動面に噛み込むことにより摩耗が発生することが懸念されるため、今後は定期的に分析を実施し、摩耗の進行状況を確認することを推奨します。次回分析の時期を理論的に求めたところ、最短で約時間となります。この時間は、油中汚染物が均一になるために必要とする時間であり、この時間を経過すれば、再分析の結果から状態の傾向を確認することが可能となりますので、これを参考に次回分析時期を検討されることを推奨します。は良好と判断します。粘度粘度はmm/sと新油値mm/sに比較して、粘度変化率は+％で、当社推奨の管理限界値である±％以内にあり、良好と判断します。水分は.ppmと当社推奨の管理限界値の以下であり、良好と判断します。全酸価全酸価はと新油値.mgKOH/g以下にあり、良好と判断します。IRIRの結果、油劣化の兆候を示すカルボン酸の吸収が確認されていないことから、良好と判断します。は良好と判断します。計数汚染度計数汚染度はNAS級と当社推奨の管理限界値のNAS級以内にあり、良好と判断します。重量汚染度は.mg/mlと当社推奨の管理限界値のmg/ml以内にあり、良好と判断します。機器の潤滑状態摩耗粒子の形態観察の結果、外部から混入したと思われる鉄錆、砂等が観察されました。SOAPによる油中金属濃度SOAPによる油中金属濃度の結果、外部から混入したと思われる亜鉛が検出されました。SOAPによる油中金属濃度SOAPによる油中金属濃度の結果、鉄、外部から混入したと思われる亜鉛、カルシウム、ナトリウムが検出されました。摩耗粒子診断異常摩耗の早期発見パラメータであるIs値がの乗とやや高く、摩耗粒子の形態観察の結果、外部から混入したと思われる鉄錆、砂等が観察されました。
報告№109-09501 報告№109-09501 | 分析№109-003120 分析№109-003120 | 109-003120 | ・グリースの物理的性状有機物・有機化合物を分析する赤外線吸収スペクトル分析の結果、検出されたピークには新グリースと異なるピークが検出されました。グリースは以下の対策が必要です。グリース名が違うか、或いは、異種グリースが混入した可能性が考えられますので、グリース名、異種グリース混入の可能性を確認する必要があります。≪状態監視とパラメータ≫分析の目的および各分析のパラメータは以下の通りです。特性低下目的：グリースの分析結果から、グリースの物理的性状や劣化傾向などを確認する。全酸価JISK赤外線吸収スペクトルJISKちょう度JISK滴点JISK摩耗目的：グリース中の摩耗粒子を分析する事により、回転・摺動部の潤滑状態、摩耗劣化の程度、余寿命などを解析する。摩耗診断電子顕微鏡観察JISKX線マイクロアナリシス油中金属濃度）JISK≪分析結果≫特性低下全酸価：良好全酸価.mgKOH/gは新油値の.mgKOH/g以内にあることから問題は無いと判断します。赤外線吸収スペクトル：良好ちょう度：良好ちょう度値と当社推奨の管理限界値であるから以内に留まっています。滴点：良好滴点はと新油値のに比較し高いものの問題は無いと判断します。摩耗摩耗診断電子顕微鏡観察・X線マイクロアナリシス：今回は実施していません。油中金属濃度：今回は実施していません。
報告№109-09136 報告№111-00313 | 分析№109-001160 分析№111-001467 | 111-001467 | 分析データが高濃度となる採油条件にも関わらず、分析データは全て良好の範囲にあることから、潤滑油および軸受は継続使用可能な状態にあると判断します。本試料油は、機器停止中に下部ドレンから採油されています。機器が停止している状態では、別紙油粒子の沈降の影響に示すように油槽内で撹拌がなくなり固形物が沈降するため、油中汚染度は高くなると推定されます。今後の採油は、極力運転中もしくは停止直後の油槽中層部から実施されることを推奨します。、は良好でした。
報告№111-00372 報告№111-00372 | 分析№111-001676 分析№111-001740 | 111-001740 | ちょう度値と新グリース値に比較して上昇し、当社推奨の管理上限値であるを超えていることから、軟化していることが分かりました。軟化したグリースを使用した場合、グリースの漏洩や軸受等で油膜切れが発生することが懸念されます。グリースが軟化していたため、以下の対策が必要です。グリースを交換されることを推奨します。≪状態監視とパラメータ≫分析の目的および各分析のパラメータは以下の通りです。特性低下目的：グリースの分析結果から、グリースの物理的性状や劣化傾向などを確認する。全酸価JISK赤外線吸収スペクトルJISKちょう度JISK滴点JISK摩耗目的：グリース中の摩耗粒子を分析する事により、回転・摺動部の潤滑状態、摩耗劣化の程度、余寿命などを解析する。摩耗診断電子顕微鏡観察JISKX線マイクロアナリシス油中金属濃度JISK≪分析結果≫特性低下全酸価：良好全酸価.mgKOH/gは新油値の.mgKOH/gに比較し高くはあるものの、有機物・有機化合物試験の結果で油劣化の兆候を示すカルボン酸の吸収が見られないことから問題は無いと判断します。赤外線吸収スペクトル：良好ちょう度：要処置ちょう度値はと当社推奨の管理下限値であるを超えていました。滴点：良好滴点はと新油値のに比較し変化はないことから問題は無いと判断します。摩耗摩耗診断電子顕微鏡観察・X線マイクロアナリシス：今回は実施していません。油中金属濃度：今回は実施していません。
報告№109-09136 | 分析№109-001160 | 114-001098 | 減速機は継続使用可能な状態にあると判断します。但し、SOAP-Tの結果、銅がpmと高い値で検出されました。更油の実施によって前回の.ppmからは減少していますが、更油後時間の稼動で銅が高い値で検出されており、ウォームギヤの摩耗が進行していると考えられます。検出された銅濃度と稼働時間の関係から、銅濃度増加速度を求めると以下のようになります。表銅濃度増加速度設備 №汚泥乾燥機減速機A側 採油日 前回 今回 稼働時間 h 銅濃度 ppm . 銅濃度増加速度 ppm/h . . 銅濃度増加速度は前回に比較して大きな変化はなく、ウォームギヤの摩耗速度は前回と同様と考えられますが、念のため開口部などからウォームギヤの目視点検を行うことを推奨します。そして、今後も摩耗推移を確認するため、傾向監視を継続することが有効です。定期的な分析ウォームギヤの今後の摩耗の推移を監視するため、定期的な分析実施を推奨します。SOAP-Tの結果、銅がppmと比較的高い値で検出されました。ウォームギヤの摩耗が発生していると考えられます。平歯車のバックラッシご提供いただいた減速機に関する情報から、平歯車の組み合わせの段変速機構であることが分かりました。この歯車の構成から接触点は合計で箇所となります。検出された鉄濃度を基にギヤのバックラッシの増加量を求めました。その結果、接触点で平均的に摩耗が発生していたと仮定した場合、バックラッシの増加量は更油後から時間で.μmと推定されました。更油前の摩耗深さと積算すると、.μmとなります。バックラッシ増加量の上限値は、歯車の情報から約.μmと推定され、この値に比較して十分に小さい値でした。ウォームギヤの摩耗量ご提供いただいた油量とウォームホイールの仕様から、ウォームホイール歯面の平均的な摩耗深さを銅濃度から計算した結果、更油後から時間でμmと推定されました。更油前の摩耗深さと積算すると、μmとなります。摩耗深さは、すなわちギヤのバックラッシの増量を示すこととなり、メーカが規定するバックラッシ許容値と照合することでウォーム減速機のメンテナンス時期を検討する材料にもできます。
報告№109-09136 報告№113-00112 | 分析№109-001160 分析№113-000433 | 113-000433_1 | トライボ診断を実施した結果、現時点の当該機は、継続使用可能な状態にあると判断します。但し、将来的な摩耗進行の有無を確認するため、以下の推奨内容を参考にされて今後のメンテナンスにお役立て下さい。新油との比較による評価を示す粘度、酸価、IR、塩基価のデータは新油データを基準として評価しています。今回は新油データが不明であったため良否の評価ができませんでしたが、今後分析を実施する場合は、使用している新油を同時に分析することをご検討下さい。定期的な分析定期的な潤滑油分析によるトライボ診断を実施することにより、分析データの変化から異常の兆候を早期に発見することが可能となります。また、今回は対象設備の初回分析であるため、最低でもあと回分析を実施し、分析データの変化から今後の対応を検討することを推奨します。はフェログラフィーおよびSOAP-Tの結果から総合的に判断した結果、継続使用は可能ですが、今後の機器の機能を確認するためにも傾向管理が有用と考えます。フェログラフィー【定量分析：Is値】Is値は異常摩耗の早期発見パラメータのつで、摩耗粒子を定量化するために用います。今回のIs値はの乗とやや高い値でした。フェログラフィー【定性分析：摩耗粒子および摩耗形態観察】分析結果から観察された代表的な粒子は、以下の通りでした。正常な摩耗粒子・潤滑状態が正常なマイルド摩耗により発生。切削粒子・異物や金属表面の微小突起による切削摩耗により発生。シビア粒子・潤滑状態がやや厳しい凝着摩耗により発生。金属潤滑部が局部的に油膜切れを起していると考えられます。観察された摩耗粒子の中でも切削粒子、シビア粒子は、将来的な摩耗の進行に繋がる可能性を示唆しているため、傾向監視が必要と思われます。切削摩耗は、他の摩耗形態に比較して摩耗進行速度が速く注意が必要で、定期的なトライボ診断による状態監視が必要と考えます。切削摩耗の原因となる混入異物が残留している場合、この異物により切削摩耗が継続して発生する可能性があります。シビア粒子は凝着摩耗に分類されます。この摩耗粒子は、摺動面で凝着、破断を繰り返し、この過程で生じる移着粒子が成長して摩耗粒子となります。そのため、摺動面では局部的に油膜切れが発生していることを示しています。この状態が継続した場合、摩耗粒子のサイズは徐々に大型化していき、設備の損傷に至る場合がありますので、傾向監視が必要です。Iカップリング発光分光分析【SOAP-T】検出された金属元素から発生箇所を推定すると、以下の通りでした。鉄、鉛・エンジン部品リン、亜鉛、カルシウム・添加剤アルミニウム、ナトリウム・外部混入異物計数汚染度計数汚染度はNAS級以上と汚染されていました。重量汚染度はmg/mlと汚染されていました。光学顕微鏡写真重量汚染度で濾過したフィルタ表面上の夾雑物を光学顕微鏡で観察した結果、金属片、鉄錆、砂等が観察されました。粒度分布粒度分布は.～μmの範囲にあり、.μmにピークが確認されました。μm以下の粒子が多いことから、これらのほとんどは、燃焼して発生した煤であると推定されます。燃焼して発生したすす等が油中粒子の主成分であることが推測できます。粘度、酸価、塩基価については新油値が不明であり、良否の評価ができませんでした。粘度粘度はmm/sでした。水分はppmと当社推奨の管理限界値以下にあり、良好と判断します。酸価・IR酸価劣化の進行度は、酸価およびIRの結果から総合的に判断します。酸価は、gKOH/gと測定されたものの、良否の評価ができませんでした。また、IRチャートの結果、cm-付近にピークが確認されましたが、新油チャートとの比較ができていないことから、油劣化によるものか、添加剤によるものか判断できませんでした。塩基価は.mgKOH/gでした。
報告№107-0366 報告№109-09070 | 分析№107-01900 分析№109-000679 | 109-000679 | 濾過前の試料油を分析した結果、前回同様に摩耗粒子の形態観察でフレッティングにより発生したμm未満の赤錆が多く観察されました。SOAP／D－SOAPの結果、前回に比較して鉄が増加していました。フレッティングの発生要因は、スラストランナー固定部やスラストメタル台金部の鉄系材料が接合されたり、勘合されたりする部分から発生します。フレッティングによる赤錆が少量発生しても直ちに異常ではりませんが、場合によっては、発生した赤錆が軸受摺動面に噛み込み、摩耗を進行させる場合があります。これらの障害発生に対する弊害を勘案の上、赤錆が軸受摺動面に噛み込み発生する軸受の摩耗進行に対して監視する必要がありますので、次年度も必ずトライボ診断を実施することを推奨します。
報告№109-09136 報告№113-00606 | 分析№109-001160 分析№113-002561 | 113-002561 | 潤滑油および対象設備は継続使用可能と判断します。異常摩耗の早期発見のパラメータであるIs値は、前回の-レベルからレベルに上昇しているものの、Is値は正常です。また、異常摩耗の兆候を示す摩耗粒子が顕著に観察されなかったことから、は良好と判断します。前回に比較して、計数汚染度はNAS級からNAS級にランク上昇しているものの、当社推奨の管理限界値以下であり、良好です。重量汚染度は.mg/mlから.mg/mlに増加しているものの、当社推奨の管理限界値以下であり、良好です。．前回同様にIRは良好でした。尚、IRの結果でcm-付近に吸収ピークが確認されましたが、以前に投与されたTS-の影響であり、異常ではありません。
報告№109-09249 報告№111-00550 | 分析№109-001747 分析№111-002515 | 111-002515 | 潤滑油は継続使用可能な状態であり、また運転中における潤滑状態も正常であったものと判断します。本試料油は、分析の結果は全ての分析項目の値が当社推奨の管理基準値を満たしており、新油分析値との比較結果も問題となる値はありませんでした。分析結果特性低下特性低下に係るパラメータの分析結果は良好と判断します。粘度粘度はmm/sと新油値mm/sに対する粘度変化率は-％で、当社推奨の管理限界値である±％以内にあり、良好と判断します。全酸価添加油の全酸価は、油メーカによって初期値が違うため統一した管理基準を設定するのが困難であることから、当社では管理限界値を設定しておらず、新油分析値との比較及び他の分析項目の結果より全酸価の状態判断を行います。その結果、全酸価は.mgKOH/gと新油値.mgKOH/gに比較して若干高くなっていますが、IRチャートに示すように劣化の兆候として現れるカルボン酸などの有機物・有機化合物の発生が確認されていないことから、良好と判断します。酸化安定度酸化安定度はminであり、当社推奨の管理限界値のmin以上であることから良好と判断します。有機物・有機化合物有機物・有機化合物は、IRチャートによる新油分析値との比較の結果、cm-付近に劣化の兆候を示すカルボン酸の吸収が確認されていないことから、良好と判断します。色相はL.であり、新油値のL.に比較して変化はないことから、良好と判断します。汚染に係るパラメータの分析結果は良好と判断します。水分は.ppmであり、当社推奨の管理限界値の以下であることから良好と判断します。汚染粒子数はNAS級であり、当社推奨の管理限界値のNAS級以内であることから良好と判断します。汚染度物重量は.mg/mlであり、当社推奨の管理限界値のmg/ml以内であることから良好と判断します。摩耗運転中における潤滑状態は正常であったものと判断します。異常摩耗の早期発見パラメータであるフェログラフィーのIs値がのマイナス乗と良好の範囲にあったことから、潤滑箇所の潤滑状態は正常と判断します。金属濃度SOAP法により金属濃度を測定した結果、潤滑箇所で発生する金属接触によって検出される亜鉛がppmと僅かに検出されましたが良好と判断します。金属濃度酸溶解法により金属濃度を測定した結果、外部から混入したと思われるカルシウム、ナトリウムが共にと僅かに検出されましたが良好と判断します。
報告№108-5071 報告№110-00233 | 分析№108-02721 分析№110-000892 | 110-000892 | 前回同様にを示す粘度、水分、全酸価、IRの各データは良好でした。泡立ち試験の結果は、-と新油値が-であるのに比較して高い値となっていたことから、消泡性能が低下していることが分かりました。今後の使用状況によっては油の酸化劣化が進行したり、ギヤ歯面およびベアリング軌道面で油膜切れが発生したりする場合があるため、消泡剤の添加による消泡性能の改善など何らかの対応が必要になると思われます。潤滑油は継続使用可能な状態にあるものの、今後は障害予防を目的に以下の対策を推奨します。消泡性能が低下した場合、ギヤ歯面での油膜形成に影響が出て摩耗の発生が進展することがあります。今後は消泡性能低下の影響により摩耗が進展する可能性がありますので、フェログラフィーおよびSOAPを追加するとともに、分析周期を短縮して傾向監視を強化することを推奨します。泡立ち試験の結果、消泡性能が低下していることが確認されました。粘度粘度はmm/sと新油値mm/sに比較して、粘度変化率は+.％で、当社推奨の管理限界値である±％以内にあり、良好と判断します。泡立ち試験泡立ち試験は-と新油に比較して高い値でした。水分はと当社推奨の管理限界値の以下であり、良好と判断します。全酸価全酸価は.mgKOH/gと新油値.mgKOH/g以内にあり、良好と判断します。IRIRの結果、新油スペクトルに比較して変化はなく、且つ、油劣化の兆候を示すカルボン酸の吸収が確認されていないことから、良好と判断します。
報告№109-09447 報告№110-00768 | 分析№109-002782 分析№110-003670 | 110-003670 | 軸受および潤滑油は継続使用可能な状態にあると判断します。但し、切削摩耗の発生が確認されたため、定期的に分析を実施し、摩耗の進行状況を確認することを推奨します。本試料油は、機器停止中にドレンプラグから採油されているにもかかわらず汚染度を示すデータは良好でしたが、今後の採油は、極力運転中もしくは停止直後の油槽中層部から実施されることを推奨します。
報告№109-09033 報告№109-09033 | 分析№109-000430 分析№109-000430 | 109-000430 | 年月に潤滑油を全量交換した。使用しているうちに潤滑油が黒くなってきた。黒化原因を確認する。、汚染度、潤滑状態を確認する。潤滑油の黒化原因一般に、潤滑油が黒化する原因は以下のつが考えられます。摩耗粒子の増加油の劣化汚染粒子の混入これらの推定される原因を以下の分析結果から確認しました。異常摩耗の早期発見パラメータであるフェログラフィーのIs値がの乗とやや高く、摩耗粒子の形態観察で疲労摩耗粒子、外部から混入したと思われる鉄錆、砂等が観察されたSOAP／D－SOAPで鉄が検出された以上のことから、潤滑油が黒化した原因は、摩耗粒子の増加、汚染粒子の混入によるものと考えられます。、汚染度、潤滑状態粘度、水分、全酸価、IR、RBOTの各データは良好であることから、この油は継続使用可能と判断します。汚染度計数汚染度はNAS級以上、重量汚染度はmg/mlと汚染されています。潤滑状態異常摩耗の早期発見パラメータであるフェログラフィーのIs値がの乗とやや高く、摩耗粒子の形態観察で疲労摩耗粒子、外部から混入したと思われる鉄錆、砂等がやや多く観察されたものの、転がり軸受の寿命の指標となるフレーキングの発生が確認されていないことから、現在のところ、軸受は継続使用可能と判断します。今後は、摩耗の進行期の開始時期を把握するため、定期的に分析を実施することを推奨します。次回分析の時期を理論的に求めたところ、最短で約時間となりました。この時間は、油中汚染物が均一になるために必要とする時間であり、この時間を経過すれば、分析の結果から状態の傾向を確認することが可能となります。
報告№106-0227 報告№106-0377 | 分析№106-01279 分析№106-02053 | 106-02053 | 濾過前の試料油を分析した結果、粘度がmm/sと新油のmm/sに比較して、粘度変化率は+％で、処置領域にありました。現在、ISOVGからISOVGに移行しているため異常ではなく、本試料油は継続使用可能と判断します。
報告№106-0025 報告№106-0040 | 分析№106-00118 分析№106-00213 | 106-00213 | 分析の結果、ベアリング軌道面でフレッティングによる摩耗が確認されているものの、転がり軸受寿命の指標となるフレーキングの発生が確認されていないことと、汚染度の状態が正常な汚染範囲にあることから、現在のところ、ベアリングは継続使用可能な状態にあると判断します。これらのことは、異常摩耗の早期発見パラメータであるフェログラフィーのIs値が-と良好の範囲にあるものの、摩耗粒子形態観察の結果、フレッティングにより発生した赤錆が観察されたことSOAP／D－SOAPの結果、鉄が検出されたこと以上のことから判断しました。
報告№109-09249 報告№111-00550 | 分析№109-001747 分析№111-002540 | 111-002540 | 潤滑油および対象設備は継続使用可能な状態あると判断します。但し、異種油の混入および油名が違う可能性があり、油中の汚染度が高く、今後も摩耗の進行を傾向監視するため、以下の対策を推奨します。濾過油中の汚染度が高く、観察された異物が軸受摺動面やギヤ歯面に噛み込み摩耗が進行することが懸念されるため、濾過を推奨します。異種油の混入および油名の再確認有機物・有機化合物の結果、新油と異なるピークが確認されたことから、異種油の混入の有無および油名の再確認を推奨します。シリコン系のグリースや添加剤の確認シリコン系の添加剤やグリースを使用している箇所があるかについてご確認下さい。フェログラフィー異常摩耗の早期発見パラメータとして摩耗粒子を定量化して評価するフェログラフィーのIs値は、潤滑状態が正常なの乗でした。摩耗粒子の形態で比較的多く観察された粒子は、外部から混入したと思われる鉄錆等でした。Iカップリング発光分光分析供試の潤滑油を分析した結果、検出された金属元素は、油中金属元素の結果表に示すように、鉄、鉛、銅、錫、亜鉛、カルシウム、ケイ素、ナトリウムでした。検出されたこれらの金属元素から発生箇所を推定すると鉄、鉛、銅、錫、亜鉛・ギヤ・軸受等カルシウム、ケイ素、ナトリウム・外部混入異物であると思われます。ケイ素の検出金属濃度でケイ素がppm検出されました。一般に、潤滑油中からケイ素が検出された場合の原因として、シリコン油或いは、シリコン系の添加剤が検出されるフェログラフィーおよびフィルタ表面の異物観察で砂が多く観察されて検出されるシリコングリースをシール部に塗布している場合、このシリコングリースが潤滑油に混入して検出されるなどが挙げられますが、今回検出が比較的高濃度であることからの可能性が考えられます。については、分析結果では確認することが出来ませんので、これに関する情報があれば提供をお願いします。汚染粒子数は当社推奨の管理限界値を超えていました。フィルタ表面の異物観察で鉄錆、砂等が観察されたことから、汚染度が高い要因は、外部混入異物の影響と思われます。有機物・有機化合物有機物・有機化合物の結果、新油と異なるピークが確認されたことから、異種油が混入したか、或いは、油名が違う可能性が考えられます。今回の分析結果だけでは異種油の特定は出来ませんが、現状では異種油等の混入が原因となる油の劣化は確認されていませんので、早急な対策を行う必要はないと思われます。分析結果特性低下特性低下に係るパラメータの分析結果は、IRチャートの結果から新油との相違点が確認されたことから異種油の混入、或いは、油名が違う可能性が考えられました。粘度粘度はmm/sと新油値.mm/sに対する粘度変化率は-.％で、当社推奨の管理限界値である±％以内にあり、良好と判断します。全酸価添加油の全酸価は、油メーカによって初期値が違うため統一した管理基準を設定するのが困難であることから、当社では管理限界値を設定しておらず、新油分析値との比較及び他の分析項目の結果より全酸価の状態判断を行います。その結果、全酸価は.mgKOH/gと新油値.mgKOH/gに比較して若干高くなっていますが、IRチャートに示すように劣化の兆候として現れるカルボン酸などの有機物・有機化合物の発生が確認されていないことから、良好と判断します。有機物・有機化合物有機物・有機化合物は、IRチャートによる新油分析値との比較の結果、cm-付近に劣化の兆候を示すカルボン酸の吸収が確認されていないことから、良好と判断します。但し、別紙IR吸収パターンの相違から分かるように、新油と異なる有機物・有機化合物の存在が確認されました。色相はLであり、新油値のLに比較して高い値でした。汚染に係るパラメータの分析結果は、汚染粒子数は当社推奨の管理限界値を超えていました。水分はppmであり、当社推奨の管理限界値の以下であることから良好と判断します。汚染粒子数はNAS級以上であり、当社推奨の管理限界値のNAS級を超えていました。汚染度物重量はmg/mlであり、当社推奨の管理限界値のmg/ml以内であることから良好と判断します。摩耗フェログラフィーによる摩耗粒子の観察の結果、外部から混入したと思われる鉄錆等が比較的多く観察されました。異常摩耗の早期発見パラメータであるフェログラフィーのIs値がの乗とやや高く、摩耗粒子の形態観察の結果、外部から混入したと思われる鉄錆等が比較的多く観察されました。金属濃度SOAP法により金属濃度を測定した結果、潤滑箇所で発生する金属接触によって検出される鉄がppm、鉛がppm、銅がppm、外部から混入したと思われるケイ素がppm、ナトリウムがppm検出されました。金属濃度酸溶解法により金属濃度を測定した結果、潤滑箇所で発生する金属接触によって検出される鉄がppm、銅がppm、錫が、亜鉛が、外部から混入したと思われるカルシウム、ナトリウムが共に検出されました。
報告№109-09136 報告№110-00430 | 分析№109-001160 分析№110-001951 | 110-001951 | 摩耗状態前回に比較してSOAP／D－SOAPの結果で、鉄濃度に大きな変化はなく、異常摩耗の早期発見パラメータであるフェログラフィーのIs値がのマイナス乗と良好でした。汚染度前回に比較して計数汚染度はNAS級からNAS級にランク減少し、良好でした。粘度、水分、全酸価、IR、RBOTの各データは良好でした。潤滑油は継続使用可能な状態にあると判断します。但し、本試料油は、機器停止中にマンホールから採油されています。機器が停止している状態では、油槽内で撹拌がなくなり固形物が沈降するため、油中汚染度は低くなると推定されます。今回の分析結果は全て良好で異常なデータは見られませんでしたが、採油条件が影響した可能性も考えられます。今後の採油は、極力運転中もしくは停止直後の油槽中層部から実施されることを推奨します。
報告№107-4530 報告№107-6021 | 分析№107-01164 分析№107-01320 | 107-01320 | 精点Aを実施した結果、摩耗の安定が確認され、潤滑油も継続使用可能と判断します。これらのことは、前回に比較して、計数汚染度はランク減少したことSOAP／D-SOAPの鉄および錫濃度に変化がないこと異常摩耗の早期発見パラメータであるフェログラフィーのIs値がのマイナス乗と良好の範囲にあることを示す粘度、水分、全酸価、IR、RBOTの各データが良好の範囲にあること以上のことから判断しました。
報告№109-09249 報告№113-00273 | 分析№109-001747 分析№113-000581 | 113-000581 | 潤滑油の劣化はなく、汚染度は良好な範囲にあることから、継続使用可能と判断します。但し、全酸価およびIRチャートの結果から、油名が異なっている可能性が高いと判断します。軸受は継続使用可能な状態にあると判断します。油名の確認分析データから新油と一致しないデータが確認されたことから、油名が違っている可能性があります。油は設備の条件にあった適正な性能のものを使用することが重要であるため、油名を再確認することを推奨します。本試料油は、汚染や摩耗に関するデータが異常として出やすいドレンプラグから採油されたにもかかわらず、分析の結果は全ての分析項目の値が当社推奨の管理基準値を満たしていました。但し、全酸価およびIRチャートの結果から、油名の誤りが考えられます。分析結果特性低下特性低下に係るパラメータの分析結果で、全酸価が注意領域にあり、IRチャートでカルボン酸の吸収が確認されましたが、RBOTの値がminと高い値であることから、油劣化ではなく添加剤の影響と推定され、油名が異なっている可能性が高いと考えられます。粘度粘度はmm/sと良好領域にありました。全酸価全酸価は.mgKOH/gと注意領域にありました。酸化安定度酸化安定度はminと良好領域にありました。有機物・有機化合物有機物・有機化合物は、IRチャートによる新油分析値との比較の結果、cm-付近に劣化の兆候を示すカルボン酸の吸収が確認されました。色相はL.と良好領域にありました。汚染に係るパラメータの分析結果は良好と判断します。水分はppmと良好領域にありました。汚染粒子数はNAS級と良好領域にありました。汚染度物重量は.mg/mlと良好領域にありました。．摩耗運転中における潤滑状態は正常であったものと判断します。異常摩耗の早期発見パラメータであるフェログラフィーのIs値がのマイナス乗と良好領域にあり、外部から混入したと考えられる樹脂、鉄錆等が観察されました。金属濃度SOAP法により金属濃度を測定した結果、潤滑箇所で発生する金属接触によって検出される鉛がppm、銅がppm検出されました。金属濃度D-SOAP法により金属濃度を測定した結果、潤滑箇所で発生する金属接触よって検出される鉄が、鉛が、銅が、錫が、外部から混入したと思われるカルシウムが、アルミニウムが、ナトリウムが検出されました。また、累積金属濃度がと良好領域にありました。
報告№105-0428 | 分析№105-02841 | 105-02841 | 濾過前の試料油を分析した結果、粘度がmm/sと新油のmm/sに比較して、粘度変化率は+％で、やや不良領域にありました。現在、ISOVGからISOVGに移行しているため異常ではなく、本試料油は継続使用可能と判断します。
報告№111-00272 報告№111-00272 |  | 111-001284_1285 | 結論の評価前回同様にを示す粘度、水分、酸価、IRの各データは当社推奨の管理限界値内にあることから、継続使用可能と判断します。濾過効率の確認表に示す通り、油清浄機入口に比較して出口の粒子数が大きな値を示しており、濾過効率を求めることができませんでした。機器の潤滑状態今回の分析では上述したとおり、入口側と出口側の汚染度データが逆転していたため油清浄機の濾過効率を求められず、定量的な評価はできませんでした。そのため、今回は油中の摩耗粒子の形態から摩耗状況を確認しました。その結果、金属潤滑部が局部的に油膜切れを起して発生するシビア粒子が観察されました。これらの摩耗粒子が観察された場合、潤滑部で発生している摩耗形態は、正常なマイルド摩耗、潤滑状態がやや厳しい凝着摩耗であることが分かります。今後、さらに摩耗が進行することが懸念されるため、定期的に分析を実施し、摩耗の進行状況を確認することを推奨します。前回同様にを示す粘度、水分、酸価、IRの各データは良好です。油清浄機の濾過効率による油汚染度管理に関する考察油清浄機の濾過効率の指標であるβ値を確認するため、油清浄機の入口側と出口側の配管より採油を実施し、計数汚染度を実施しました。その結果を下表に示します。 ・ここで、 EMBEDExcel.Sheet.表に示す通り、粒子数が油清浄装置入口に比較して出口の粒子数が若干大きな値を示しており、解析で使用可能な濾過効率を求めることができません。油清浄装置の入口と出口の粒子数を比較し、濾過後の出口側の粒子数が多くなる現象が見られた場合、その原因として、油清浄装置の濾過材が交換時期を迎えた採油配管の排油が十分ではなく、配管内に滞留していた錆などの汚染粒子が混入した状態で採油した採油試料が入れ替わった事などが考えられます。今回の分析では、前回同様に入口側と出口側の汚染度データが逆転していたため油清浄機の濾過効率を求められず、定量的な評価はできませんでした。EMBEDExcel.Sheet.そこで、今回は油中の摩耗粒子の形態から摩耗状況を確認しました。油清浄機入口の油中の摩耗粒子を詳細に観察した結果、金属潤滑部が局部的に油膜切れを起して発生するシビア粒子が観察されました。これらの摩耗粒子が観察された場合、潤滑部で発生している摩耗形態は、正常なマイルド摩耗、潤滑状態がやや厳しい凝着摩耗であることが分かります。
報告№103-0046 報告№103-0046 | 分析№103-00571 分析№103-00571 | 103-00571 | は良好と判断します。粘度は良好と判断します。粘度はmm/sと新油値mm/sに比較して、粘度変化率は-％で、当社推奨の管理目安である±％以内にあり、良好と判断します。水分は良好と判断します。水分は.ppmと当社推奨の管理目安の以下であり、良好と判断します。全酸価は良好と判断します。全酸価は.mgKOH/gと新油値.mgKOH/gに比較して、変化はなく、良好と判断します。IRの結果、良好と判断します。IRの結果、良好と判断します。は良好と判断します。計数汚染度は良好と判断します。計数汚染度はNAS級と当社推奨の限界値のNAS級に比較して清浄でした。重量汚染度は良好と判断します。重量汚染度は.mg/mlと当社推奨の管理目安のmg/ml以下であり、良好と判断します。機器の潤滑状態サーボシリンダ内壁の摩耗が確認されました。今後、更に摩耗が進行する場合があるため、ヶ月後に再度分析を実施されることを推奨します。また、本設備には精密な濾過システムが常設されているため、濾過システムの出口側からも採油を実施し、濾過システムの濾過効率を考慮して評価する必要があります。SOAPの結果は良好です。SOAPの結果、金属元素は検出されませんでした。D－SOAPの結果は良好です。サーボシリンダブッシュの摩耗と思われる銅が僅かに検出されましたが、良好と判断します。フェログラフィーの結果、摩耗粒子形態観察で金属接触が厳しい場合に発生するシビア粒子が多く見られました。摩耗の過酷度を示すフェログラフィーのIs値がと低いものの、金属接触が厳しい場合に発生するシビア粒子、サーボシリンダブッシュの摩耗により発生した銅合金が見られました。
報告№108-0227 報告№110-00649 | 分析№108-01664 分析№110-002987 | 110-002987 | Iカップリング発光分光分析供試のタービン油をSOAP／D－SOAPで分析した結果、鉄、鉛、銅、アンチモン、錫、亜鉛、カルシウム、ケイ素、ナトリウムが検出されました。これらの検出された金属元素から発生箇所を推定すると鉄、鉛、銅、アンチモン、錫、亜鉛・軸受等カルシウム、ケイ素、ナトリウム・外部混入異物であると思われます。メタルの摩耗深さ分析結果から軸受メタルの摩耗体積および摩耗深さを求めました。計算はSOAPの結果で得られている錫濃度ppmと油量Lから計算しました。その結果、メタル表面の平均的な摩耗深さはμmとなり、メタルの表面粗さを軸受表面の一般的な粗さであるsと仮定すると、その割の部分が摩耗しており、更油から今回の採油までの期間に摩耗したことになります。前回の更油時期およびメタル交換時期、更油から稼働時間およびメタル交換からの稼働時間などの情報がないため、現在の摩耗状況がわかりませんが、少なくとも摩耗が進行する潤滑状態になっていると判断できます。フェログラフィー異常摩耗の早期発見パラメータとして摩耗粒子を定量化して評価するフェログラフィーのIs値は、潤滑状態がやや厳しいの乗でした。摩耗粒子の形態で比較的多く観察された粒子は、金属潤滑部が油膜切れを起して発生する鉄系シビア粒子および銅系シビア粒子、摩擦熱が高い場合に発生する球状粒子でした。このような摩耗粒子が観察された場合には、潤滑部で発生している摩耗は、厳しい摩耗形態の凝着摩耗であることが分かります。計数汚染度はNAS級以上と管理限界値を超えていました。全酸価の結果、.mgKOH/gと管理限界値を超えていました。IRで油劣化の兆候を示すカルボン酸の吸収が確認されたことから、油劣化が進行していることが確認されました。今後、油中の酸成分により金属表面が腐食する腐食摩耗に進展することが懸念されます。潤滑油は、劣化が進行しており、大至急更油が必要です。一方、本軸受は摩耗が進行する混合潤滑状態にあると考えられます。今後急激に摩耗が進行する場合がありますので、ヶ月以内に再度分析を実施し、摩耗の進行状況を確認することを推奨します。なお、本分析結果の解析をさらに進めて、現在の摩耗状況を推定しますので、前回の更油日時およびメタル交換日時、更油から稼働時間およびメタル交換からの稼働時間の情報をご提供下さい。
報告№107-0366 報告№110-00153 | 分析№107-01900 分析№110-000629 | 110-000629 | 濾過前の試料油を分析した結果、計数汚染度が前回のNAS級から、今回NAS級に約ヶ月でランク増加していました。前回に比較してRBOTがminからminにmin減少していました。・汚染度の増加フィルタ表面の異物観察で鉄錆等が観察されたため、汚染度が増加した要因は、摩耗による粒子の増加ではなく、外部から混入したと思われる異物によるものと考えられます。但し、異物の混入はありましたが、潤滑異常の早期発見パラメータである摩耗過酷度を示すIs値がのマイナス乗と非常に良好の範囲にあることから、潤滑状態は正常な状態にあると判断します。・RBOTの減少本試料油をこのまま継続使用した場合、この減少傾向から限界値に到達するのは、別紙図RBOTの減少傾向に示すように年月と推定されました。今後酸化防止剤が減少することで基油の劣化が進行することが予想されます。これらの障害発生に対する弊害を勘案の上、ヶ月後に再度分析を実施し、油の劣化状況を確認することを推奨します。また、その結果でRBOT値がminを下回った場合は更油を計画されることを推奨します。
報告№109-09136 | 分析№109-001160 | 113-002579 | 対象設備は継続使用可能な状態にあると判断します。但し、潤滑油は水分が高く、SOAP-Tでカルシウム固形分が高い値で検出されたことから以下の対策を推奨します。更油と次回点検でピストンリング、シリンダライナの点検潤滑油の水分が高いことから、金属表面で腐食摩耗が発生し、発生した鉄錆等の粒子が潤滑部に噛み込み摩耗が進行することが懸念されます。また、油中からカルシウム化合物が非常に高い濃度で検出されたため、この化合物がコンロッドメタルやクランクメタルの摩耗を促進させる懸念があることから、更油を推奨します。化合物発生の原因は、ピストンリング、シリンダライナの摩耗によって燃焼ガスのシール性が低下し、燃焼ガス中の硫黄分と油中のカルシウム添加剤が反応するためと考えられます。そのため、次回点検ではピストンリング、シリンダライナの摩耗状態の点検を推奨します。定期的な分析今後の凝着摩耗の推移を監視するため、定期的な分析実施を推奨します。新油の分析塩基価は、油の性能を評価するパラメータの一種です。油の性能低下は、新油との比較が必要なことから、未使用油の提供および分析による比較評価を推奨します。異常摩耗の早期発見のパラメータであるIs値は、レベルとやや高い値でした。また、潤滑部の摩耗が認められたため、定期的に潤滑油分析を実施し、摩耗推移を監視することが有用と考えます。フェログラフィーで比較的多く観察された粒子は、以下の通りです。正常な摩耗粒子・潤滑状態が正常なマイルド摩耗により発生。黒錆・潤滑状態がやや厳しい凝着摩耗により発生。局部的な厳しい金属接触と高い摩擦熱が発生していたことを示します。黒錆は、摩擦面が将来的に異常摩耗へ進展する可能性を示唆しているため、傾向監視が有用と思われます。詳細は、別紙傾向監視が必要な摩耗粒子をご覧ください。固形カルシウム化合物の生成SOAP-Tでカルシウムが.ppm検出されました。この固形カルシウムは、潤滑油に混入した燃焼ガス中の酸成分がカルシウム添加剤と中和反応して生成される比較的硬い化合物のため、摺動面に噛み込み、切削摩耗が進行することが懸念されます。詳細は、別紙固形カルシウム化合物の生成をご覧ください。粘度、酸価の各データは良好です。水分はppmと当社推奨の管理限界値を超えていました。今後、水分の影響で油槽内に錆が発生し、その影響で摩耗が発生する懸念があります。塩基価は.mgKOH/gでした。当社に塩基価の新油値がなく、新油値との比較による評価はできないことから、新油カタログ値mgKOH/gと比較すると、潤滑油の塩基価は大きな変化がないことから良好と判断します。ただし、今後は新油値との比較評価を推奨します。
報告№109-09136 報告№110-00369 | 分析№109-001160 分析№110-001684 | 110-001684 | 金属元素と濃度の分析は、試料油を以上の高温で発光させ、その光を分光器で分光し、分光によって得られた光の強度と金属固有の波長とから元素を特定するIカップリング発光分光分析法を用います。また摩耗状態は、SOAP-T法により求めた金属成分と濃度にフェログラフィー法による摩耗粒子分析とを加味して総合的に評価しますが、摩擦面の摩耗機構と摩耗状態の判断は摩耗粒子の形態と、異常摩耗の早期発見パラメータであるIs値により判断します。Iカップリング発光分光分析供試のギヤ油を分析した結果、検出された金属はSOAPの結果表に示すように、鉄、リン、亜鉛、カルシウム、ナトリウム、ホウ素でした。これら検出された金属元素から発生箇所を推定すると、鉄・ギヤ歯面、軸受等リン・オイル添加剤亜鉛、カルシウム、ナトリウム、ホウ素・外部混入異物であると思われます。このうち、機械部品が摩耗したと思われる元素はのグループです。フェログラフィー摩耗粒子と摩耗形態分析結果から観察された粒子は、潤滑状態が正常な場合に発生する摩耗粒子でした。潤滑部では正常なマイルド摩耗が発生していることが分かりました。潤滑状態異常摩耗の早期発見パラメータとして摩耗粒子を定量化して評価するフェログラフィーのIs値は、の乗となっており、本減速機の潤滑部では摩耗は発生しているものの、継続使用可能な状態にあると推定されます。バックラッシご提供いただいた減速機に関する情報から遊星歯車機構であることが分かりました。遊星歯車は、別紙遊星歯車機構の構造例に示す通り、太陽歯車個、内歯車個、そして遊星歯車個から構成されています。遊星歯車と内歯車、遊星歯車と太陽歯車の接触点は合計で箇所となります。その結果、接触点箇所で平均的に摩耗が発生していたと仮定した場合、バックラッシの増加量は時間で.μmと推定されました。また、最も厳しい状態である摩耗が接触点点に集中していたと仮定した場合は、.μmと推定されました。バックラッシ増加量の上限値は、メーカにより差異はあるものの、当社の推奨するバックラッシは、一般に推奨されるμmを管理目安にしています。この値に比較して十分に小さい値です。計数汚染度および水分は良好でした。粘度粘度が.mm/sと新油値の.mm/sに比較して、粘度変化率は+％で、当社推奨の管理限界値である±％を超えていました。しかし、使用油はコスモギヤSEでVGのグレードであるため、新油は、mm/s～mm/sの範囲にありますが、新油が.mm/sと、この規格範囲を超えています。これは、新油の油名が間違っている可能性がありますので、ご提供いただいた新油に間違いないか再確認をお願いいたします。全酸価が若干高いものの、IRの結果で油劣化の兆候を示すカルボン酸の吸収が確認されていないことから、継続使用可能と判断します。但し、新油の粘度が.mm/sとVGの規格範囲から超えており、提供された新油が低粘度の異種油であると思われますので、使用油の寿命評価に進むことはできませんでした。減速機の寿命減速機の寿命は、バックラッシの増加量から判定しますが、減速機が全く使用できない状態ではなく、バックラッシの調整が必要なレベルに到達する時期を推定します。今回は、摩耗の発生箇所が箇所に集中した厳しい場合でも使用開始から時間でバックラッシの増加量は.μmでした。今後もこれまでと同じ速度で摩耗が進行したと仮定するとバックラッシが当社推奨の管理目安であるμmに到達するのは年後となり、減速機の潤滑状態は非常に良好な状態にあることが分かりました。定期的な分析潤滑油および減速機は継続使用可能と判断できます。今後も油の劣化状況および摩耗の進行を監視するため、定期的に分析を実施することを推奨します。摩耗の進行状況を監視するためには、今回同様に停止直後に採油することが望ましいと思われますが、理論的には運転時間が時間以上経過している必要がありますので、この時間を参考に次回採油時期をご検討下さい。油名の確認ご提供いただいた新油と使用油の粘度グレードが一致していないことから、新油は、低粘度の異種油と考えられますので、油名の再確認をお願いいたします。
報告№108-5071 報告№110-00635 | 分析№108-02721 分析№110-002870 | 110-002870_date110209 | 潤滑油は継続続使用可能な状態にあると判断します。
報告№105-0410 報告№105-0410 | 分析№105-02699 分析№105-02699 | 105-02699 | 分析の結果、転がり軸受の寿命の指標となるフレーキングが発生していないことから、継続使用可能な状態にあると判断します。但し、摩耗粒子形態観察で赤錆、局部的に高圧・高温となる場合に発生するフリクションポリマが多く観察されました。観察された赤錆は、水分濃度がやや高いことから軸受内部で発錆している可能性が考えられます。今後、この赤錆が軸受軌道面に噛み込み摩耗が進行することと、油劣化の進行が懸念されるため、ヶ月以内に再度分析を実施し、摩耗の進行状況及び油の劣化状況を確認されることを推奨します。これらのことは、異常摩耗の早期発見パラメータであるフェログラフィーのIs値がの乗と良好の範囲にあるものの、摩耗粒子形態観察の結果、赤錆、局部的に高圧・高温となる場合に発生するフリクションポリマが多く観察されたこと以上のことから判断しました。この油は継続使用可能と判断します。粘度は良好と判断します。粘度はmm/sと管理限界値以内にあり、良好と判断します。水分は良好と判断します。水分は.ppmと管理限界値の以下にあり、良好と判断します。全酸価は良好と判断します。全酸価は.mgKOH/gと新油データの.mgKOH/g以内にあり、良好と判断します。IRは良好と判断します。IRの結果、油劣化の兆候を示すカルボン酸の吸収が確認されていないことから、継続使用可能な状態にあると考えられます。計数汚染度当社推奨の管理限界値を超えていました。計数汚染度は当社推奨の管理限界値を超えていました。計数汚染度はNAS級以上と当社推奨の管理限界値のNAS級を超えていました。重量汚染度はmg/mlでした。重量汚染度はmg/mlでした。機器の潤滑状態フェログラフィーの結果、局部的に高圧・高温となる場合に発生するフリクションポリマが多く観察されました。SOAPは良好と判断します。SOAPの結果、油の添加剤成分であるリンが検出されました。D－SOAPの結果、鉄が検出されました。D－SOAPの結果、摩耗により発生する鉄が検出されました。フェログラフィーの結果、局部的に高圧・高温となる場合に発生するフリクションポリマが多く観察されました。フェログラフィーの結果、異常摩耗の早期発見パラメータであるIs値がの乗と良好の範囲にあるものの、摩耗粒子形態観察で局部的に高圧・高温となる場合に発生するフリクションポリマが多く観察されました。
報告№109-09136 報告№111-00149 | 分析№109-001160 分析№111-000736 | 111-000736 | 更油からの使用時間をもとに潤滑油の余寿命を評価したところ、潤滑油は次回定検まで使用可能と判断できました。次回定検時に更油を実施しない場合は、酸化安定度を知るための分析を実施し、余寿命を確認することを推奨します。酸化安定度はminであり、当社推奨の管理限界値のmin以上であることから、良好と判断します。
報告№110-00261 報告№111-00112 |  | 111-000583_584 | の評価前回同様にを示す粘度、水分、全酸価、IRの各データは当社推奨の管理限界値内にあることから、継続使用可能と判断します。濾過効率の確認表に示す通り、油清浄機入口に比較して出口の粒子数が大きな値を示しており、濾過効率を求めることができませんでした。機器の潤滑状態今回の分析では上述したとおり、入口側と出口側の汚染度データが逆転していたため油清浄機の濾過効率を求められず、定量的な評価はできませんでした。そのため、今回は油中の摩耗粒子の形態から摩耗状況を確認しました。その結果、外部から混入したと思われる異物が比較的多く観察されたことから、潤滑状態は正常な状態にあると判断します。前回同様にを示す粘度、水分、全酸価、IRの各データは良好です。油清浄機の濾過効率による油汚染度管理に関する考察油清浄機の濾過効率の指標であるβ値を確認するため、油清浄機の入口側と出口側の配管より採油を実施し、計数汚染度を実施しました。その結果を下表に示します。 ・ここで、 EMBEDExcel.Sheet.表に示す通り、油清浄機入口に比較して出口の粒子数が大きな値を示しており、濾過効率を求めることができませんでした。油清浄機の入口と出口の粒子数を比較し、濾過後の出口側の粒子数が多くなる現象が見られた場合、その原因として、油清浄機の性能が発揮され、油中粒子数が平衡状態になり、入口と出口の粒子数の差が非常に小さくなったため、それが影響した油清浄機の濾過材の交換時期を迎えた採油配管の排油が十分ではなく、配管内に滞留していた錆などの汚染粒子が混入した状態で採油した事などが考えられます。機器の摩耗今回の分析では、入口側と出口側の汚染度データが逆転していたため油清浄機の濾過効率を求められず、定量的な評価はできませんでした。EMBEDExcel.Sheet.そこで、今回は油中の摩耗粒子の形態から摩耗状況を確認しました。油清浄機入口の油中の摩耗粒子を詳細に観察した結果、外部から混入したと思われる異物が比較的多く観察されたことから、潤滑状態は正常な状態にあると判断します。
報告№107-0158 報告№107-0158 | 分析№107-00892 分析№107-00892 | 107-00892 | 分析の結果、摩耗粒子形態観察でμmサイズの疲労摩耗粒子が観察されました。今後、転がり軸受の寿命の指標となるフレーキングに進展することが懸念されるため、ヶ月以内に再度分析を実施し、摩耗の進行状況を確認されることを推奨します。これらのことは、異常摩耗の早期発見パラメータであるフェログラフィーのIs値がの乗と高く、摩耗粒子形態観察の結果、μmサイズの疲労摩耗粒子が観察されたこと以上のことから判断しました。この油は継続使用可能と判断します。粘度は良好と判断します。粘度は.mm/sと管理限界値以内にあり、良好と判断します。水分は良好と判断します。水分はppmと管理限界値の以下にあり、良好と判断します。全酸価は良好と判断します。全酸価は.mgKOH/gと新油データの.mgKOH/gに比較して高い値を示しているものの、IRの結果で油劣化の兆候を示すカルボン酸が確認されていないことから、良好と判断します。IRは良好と判断します。IRの結果、油劣化の兆候を示すカルボン酸の吸収が確認されていないことから、継続使用可能な状態にあると考えられます。計数汚染度は当社推奨の管理限界値を超えていました。計数汚染度は当社推奨の管理限界値を超えていました。計数汚染度はNAS級以上と当社推奨の管理限界値のNAS級を超えていました。重量汚染度はmg/mlでした。重量汚染度はmg/mlでした。機器の潤滑状態フェログラフィーの結果、μmサイズの疲労摩耗粒子が観察されました。SOAPの結果、鉄および銅が検出されました。SOAPの結果、摩耗により発生した鉄および銅が検出されました。尚、油の添加剤成分であるリン、亜鉛が検出されました。D－SOAPの結果、鉄および銅が検出されました。D－SOAPの結果、摩耗により発生する鉄および銅が検出されました。フェログラフィーの結果、μmサイズの疲労摩耗粒子が観察されました。異常摩耗の早期発見パラメータであるフェログラフィーのIs値がの乗と高く、摩耗粒子形態観察の結果、μmサイズの疲労摩耗粒子が観察されました。
報告№109-09136 報告№112-00438 | 分析№109-001160 分析№112-001874 | 112-001874_date121126 | 対象設備は継続使用可能な状態にあると判断します。但し、今後も摩耗の進行を傾向監視するため、以下の対策を推奨します。次回点検でピストンリングの点検と更油当該機の油中からカルシウム化合物がやや高い濃度で検出されたため、この化合物がコンロッドメタルやクランクメタルの摩耗を促進させる懸念があります。化合物発生の原因は、ピストンリングの摩耗によって燃焼ガスのシール性が低下し、燃焼ガス中の硫黄分と油中のカルシウム添加剤が反応するためと考えられます。そのため、次回点検では第一にピストンリングの摩耗状態の点検を推奨すると共に、第二に、更油を推奨します。定期的な分析定期的に分析を実施することにより、データの変化から異常の兆候を早期に発見することが可能となります。今回初回分析であるため、あと最低でも回分析を実施することにより、分析データの変化を確認し、分析周期を検討することを推奨します。今後懸念される切削摩耗や凝着摩耗の進行を確認するため、出来るだけ早めに回目の分析を実施することを推奨します。新油との比較による評価を示す粘度、酸価、塩基価のデータは新油データを基準として評価しています。今回は油名が不明であったため判断できませんでしたが、今後評価する場合は、使用している新油を同時に分析することをご検討下さい。はフェログラフィーおよびSOAP-Tの結果から総合的に判断した結果、やや厳しい状態にあると考えられます。フェログラフィー【定量分析：Is値】Is値は異常摩耗の早期発見パラメータのつで、摩耗粒子を定量化するために用います。今回のIs値はの乗とやや高い値でした。フェログラフィー【定性分析：摩耗粒子および摩耗形態観察】分析結果から比較的多く観察された粒子は、以下の通りでした。正常な摩耗粒子・潤滑状態が正常なマイルド摩耗により発生。切削粒子・異物や金属表面の微小突起による切削摩耗により発生。シビア粒子・潤滑状態がやや厳しい凝着摩耗により発生。金属潤滑部が局部的に油膜切れを起していると考えられます。黒錆・潤滑状態がやや厳しい凝着摩耗により発生。金属接触が厳しく、且つ、高い摩擦熱が発生していると考えられます。フリクションポリマ・局部的に高圧・高温となる場合に発生。観察された摩耗粒子の中でも切削粒子、フリクションポリマは、注意が必要です。切削摩耗は、他の摩耗形態に比較して摩耗進行速度が速く注意が必要で、定期的なトライボ診断による状態監視が必要と考えます。切削摩耗の原因となる混入異物が残留している場合、この異物により切削摩耗が継続して発生する可能性があります。フリクションポリマは、潤滑油が摺動面に押し込められ高圧状態になると同時に、圧縮熱により高温状態になった結果、基油自身が重合反応を起こし生成することが知られています。そのため、高圧高温状態の解消がなされなければ、潤滑油の劣化が進行し、粘度上昇に因る潤滑異常に進展する場合があります。Iカップリング発光分光分析【SOAP-T】検出された金属元素から発生箇所を推定すると、以下の通りでした。鉄、銅、ニッケル、錫・エンジン部品リン、亜鉛、カルシウム・添加剤バリウム、アルミニウム、ナトリウム・外部混入異物メタルの摩耗SOAP-Tで軸受メタルの主成分である錫が検出されました。潤滑状態が直ちに異常にならないと思われますが、メタル成分が検出されていることからメタルの一部に油膜切れが発生していることの証です。一般に排水機場の稼働率は低稼働率であり、起動停止回数が多い傾向にあるため、本機のメタル成分の増加要因は起動停止時に油膜切れが生じて発生していると推定されます。一定期間経過後に再分析し、傾向監視によるメタルの摩耗状態を確認する必要があると思われます。カルシウムの析出SOAP-Tでカルシウムが検出されました。エンジン油中にカルシウム化合物が高い濃度で検出された場合、この化合物がコンロッドメタルやクランクメタル摺動面に噛み込んで摩耗させたり、メタルに埋め込まれて摩耗を促進させたりする原因になるなどの悪影響を生じることが当社の研究結果から判明しています。この影響については、別紙カルシウムの析出をご覧ください。計数汚染度計数汚染度はNAS級以上と汚染されていました。粒度分布粒度分布は.～μmの範囲にあり、.μmにピークが確認されました。μm以下の粒子が多いことから、燃焼して発生したすす等であることが分かります。酸価、IRは良好でした。尚、粘度、塩基価は、油名が不明であったため、新油データと比較が出来ず評価できませんでした。水分はppmと当社推奨の管理限界値のを超えていました。今後、水分の影響でエンジン内部に錆が発生し、その影響で摩耗が発生する懸念があります。酸価はmgKOH/gでした。IRの結果で油劣化の兆候を示すカルボン酸の吸収が確認されていないことから、良好と判断します。
報告№109-09136 報告№112-00347 | 分析№109-001160 分析№112-001359 | 112-001359 | 濾過前の試料油を分析した結果、摩耗粒子の形態観察で前回同様に金属接触が厳しい場合に発生するシビア粒子が比較的多く観察されました。D-SOAPの結果、前回に比較して鉄がからに増加していました。摩耗粒子の観察結果から、発生している摩耗形態は凝着摩耗であることがわかりました。観察された摩耗粒子は鉄系材料であることから、軸受摺動部や鉄系材料同士が局部的に接触する箇所、例えばラビリンス、軸受支持部などで発生している可能性が考えられます。これらの障害発生に対する弊害を勘案の上、ヶ月以内に再分析を実施し、汚染度および摩耗の進行状況を確認されることを推奨します。
報告№109-09136 報告№112-00541 | 分析№109-001160 分析№112-002253 | 112-002253 | グリースグリースはちょう度の上昇が確認されていることから、以下の対策を推奨します。軸受は継続使用可能な状態にあると判断します。但し、将来的な摩耗進行の有無を確認するためにも傾向監視を継続することが有効です。グリースの交換ちょう度の上昇がみられ、グリースが軟化していることが確認されました。今後、グリースの漏洩や油膜切れの発生が懸念されるため、グリースの交換を推奨します。定期的な分析定期的に分析を実施することにより、データの変化から異常の兆候を早期に発見することが可能となります。また、今回は対象設備の初回分析であるため、あと最低でも回分析を実施し、分析データの変化を確認することを推奨します。尚、分析結果からSOAP-Tの鉄濃度が比較的高く、摩耗の進行が懸念されるため、出来るだけ早めに回目の分析を実施することを推奨します。はフェログラフィーおよびSOAP-Tの結果から総合的に判断した結果、継続使用は可能ですが、機器の機能を保持するためにも傾向管理が有用と考えます。フェログラフィー【定性分析：摩耗粒子および摩耗形態観察】分析結果から観察された粒子は、以下の通りでした。正常な摩耗粒子・潤滑状態が正常なマイルド摩耗により発生。Iカップリング発光分光分析【SOAP-T】検出された金属元素から発生箇所を推定すると、以下の通りでした。鉄、鉛、アンチモン、錫、アルミニウム・軸受等アンチモン、リン、亜鉛、カルシウム、アルミニウムバリウム・添加剤、増ちょう剤鉄以外に、アンチモン、錫が比較的高い値でした。これらの元素が含まれている材質には、一般にすべり軸受に使用されるホワイトメタルがありますが、本軸受は転がり軸受であり、図面で確認したところホワイトメタルを使用している箇所は確認されませんでした。その他に錫を使用している箇所として考えられるのは、転がり軸受の保持器が考えられます。保持器には、鋼板SリンCC、銅合金、アルミ合金、樹脂などを使用することがあります。この中で、錫が含まれているのはアルミ合金が該当しますが、グリース分析の結果から検出されたアルミニウムは比較的高いことから、保持器の摩耗が考えられました。尚、アンチモンは、未使用グリースから高濃度で検出されていることから、グリースの添加剤として最初から入っているものと思われます。グリースは流動性が低く、新グリースを補給しても油槽内にある全てのグリースが入れ替わることは困難であることから、今回使用されているグリースに入っていない成分が検出された要因は、以前使用していたグリースに含まれていた金属成分が、今回の使用グリースと混合して検出されたと推定されます。グリースのちょう度は当社推奨の管理限界値を超えていました。ちょう度ちょう度は、と当社推奨の管理上限値のより高くなっており、グリースが軟化していることが分かりました。軟化したグリースを使用した場合、グリースの漏洩や軸受等で油膜切れが発生することが懸念されます。滴点滴点は、と新グリース値以下であり、良好と判断します。酸価は、mgKOH/gと新グリース値mgKOH/g以下であり、良好と判断します。水分は、ppmと新グリース値以下であり、良好と判断します。IRIRチャートの結果、新油と使用油のスペクトルパターンはほぼ一致し、また、油劣化の兆候を示すカルボン酸の吸収が確認されていないことから、良好と判断します。
報告№109-09136 報告№112-00253 | 分析№109-001160 分析№112-000994 | 112-000994 | 潤滑油は継続使用可能な状態にあると判断します。粘度、全酸価、IR、RBOTの各データは良好でした。油の余寿命は、使用油の使用期間または使用時間が不明であったため、ご依頼の油の余寿命に関する検討は行えませんでした。ただし、今回の結果がmin、新油値がminであることから、使用期間を仮にヶ月間と仮定すれば余寿命は十二分にあると言えます。可能であれば、使用期間、あるいは使用時間の情報をご提供下さい。水分は良好でした。
報告№108-0387 報告№109-09039 | 分析№108-02609 分析№109-000454 | 109-000454 | 機器の潤滑状態および初期試験を実施し、前回データと照合した結果、油中粒子の減少が確認されています。油中の粒子濃度は、油膜破断による発生や、油槽内などでの沈降が均衡したところで一定、いわゆる平衡状態になりますが、このバランスが崩れると増加する場合と減少する場合とに分かれます。増加した場合は、発生と減少の均衡が崩れ、摩耗の発生や外部混入が始まったことを示し、またこれとは反対に、減少した場合は発生量が減少しているか、或いは、減少量が大きくなっていることを示し、特に減少は、汚染状態や潤滑状態が良好であることを示唆しています。本軸受では、油中の粒子が減少する要因となるフィルタ類は設置されておらず、濾過による減少は考えられませんので、油中の摩耗粒子が減少したのは、摩耗粒子がほとんど発生せず、油槽内部での沈降があったためと考えられます。以上のことから、本軸受は摩耗の進行がなく、潤滑状態は安定した状態にあったものと判断します。これらのことは、前回に比較して、計数汚染度はランク減少し、SOAP／D-SOAPの鉄および錫濃度に変化がないこと異常摩耗の早期発見パラメータであるフェログラフィーのIs値がのマイナス乗と良好の範囲にあること以上のことから判断しています。潤滑油の基本特性潤滑油の基本特性は、良好の範囲にあることから、本試料油は継続使用可能と判断します。
報告№108-0411 報告№114-00099 | 分析№108-02744 分析№114-000301 | 114-000301 | 潤滑油は継続使用可能な状態にあると判断します。粘度、全酸価、IR、RBOTの各データは良好です。尚、RBOTは、新油値に比較して大きな値であり減少傾向は確認されていないことから、酸化防止剤の消耗は確認されず、この油は継続使用可能な状態にあると判断します。水分は良好です。
報告№109-09249 報告№111-00162 | 分析№109-001747 分析№111-000858 | 111-000858 | 潤滑油は継続使用可能な状態であり、また運転中における潤滑状態も正常であったものと判断します。本試料油は、分析結果の全ての分析項目の値が当社推奨の管理基準値を満たしており、新油分析値との比較結果も問題となる値はありませんでした。分析結果特性低下特性低下に係るパラメータの分析結果は良好と判断します。粘度粘度は.mm/sと新油値.mm/sに対する粘度変化率は-.％で、当社推奨の管理限界値である±％以内にあり、良好と判断します。全酸価添加タービン油の全酸価は、油メーカによって初期値が違うため統一した管理基準を設定するのが困難であることから、当社では管理限界値を設定しておらず、新油分析値との比較及び他の分析項目の結果より全酸価の状態判断を行います。その結果、全酸価は.mgKOH/gと新油値.mgKOH/gに比較して変化はないことから、良好と判断します。有機物・有機化合物有機物・有機化合物は、IRチャートによる新油分析値との比較の結果、cm-付近に劣化の兆候を示すカルボン酸の吸収が確認されていないことから、良好と判断します。色相はL.であり、新油値のL.に比較して変化はないことから、良好と判断します。汚染に係るパラメータの分析結果は良好と判断します。水分はppmであり、当社推奨の管理限界値の以下であることから良好と判断します。汚染粒子数はNAS級であり、当社推奨の管理限界値のNAS級以内であることから良好と判断します。汚染度物重量は.mg/mlであり、当社推奨の管理限界値のmg/ml以内であることから良好と判断します。摩耗運転中における潤滑状態は正常であったものと判断します。異常摩耗の早期発見パラメータであるフェログラフィーのIs値がのマイナス乗と当社基準値と比較して良好の範囲にあったことから、潤滑箇所の潤滑状態は正常と判断します。金属濃度SOAP法により金属濃度を測定した結果、外部から混入したと思われるリンがppm検出されましたが僅かであり良好と判断します。金属濃度酸溶解法により金属濃度を測定した結果、外部から混入したと思われるナトリウムが検出されましたが僅かであり良好と判断します。
報告№108-0411 報告№110-00533 | 分析№108-02744 分析№110-002426 | 110-002426 | は、油の粘度、油中のスラッジの発生量を判断パラメータに、粘度、全酸価、IR、RBOTで評価します。分析の結果、油の粘性を示す粘度は、新油値の.mm/sに比較して粘度変化率が+％の.mm/sと変化はなく、また油中のスラッジの発生量を示す全酸価は、新油値の.mgKOH/gに対して.mgKOH/gでほぼ変化が見られず劣化は確認されなかった。さらにはIRの結果でも油が劣化した場合に発生するカルボン酸の発生も確認されていないものの、酸化防止剤の残存量を示すRBOTは、限界値minに比較してminと当社推奨の管理限界値以上であるものの、低下していました。尚、IRの結果、新油のIRスペクトルと一致しない箇所が確認されたことから、異種油の混入または油名の誤りなどが考えられます。余寿命に関する検討は、使用油の使用期間または使用時間が不明であったため行うことはできませんでした。可能であれば、これらの情報をご提供下さい。汚染度油中の水分を計測した結果、水分はppmと新油と同等であり、継続使用可能な状態にあることが確認されました。IRの結果から異種油の混入または油名の誤りの可能性がありますので、使用油名を再度ご確認下さい。これらのことが確認されなかった場合は、潤滑油は酸化防止剤の減少と判断されますので、以下の対策が必要となります。RBOT値がminを切っており、酸化防止剤が減少しています。今回の採油後に更油を実施していなければ更油を推奨します。
報告№109-09136 報告№110-00436 | 分析№109-001160 分析№110-001969 | 110-001969_date110118 | 潤滑油および転がり軸受はフレーキングが確認されていないことから、継続使用可能な状態にあるものの、すべり軸受の摩耗が進行することが懸念されるため、以下の対策を推奨します。スラスト軸受は、摺動面が鏡面状態になっている箇所があり、安定した油膜が形成されにくい状態になっていると思われます。AHは、極めて低速で回転することから油膜が形成し難く、摩耗の進行を回避するのは困難と思われますので、定期的な分析により傾向監視することを推奨します。
報告№109-09136 報告№112-00616 | 分析№109-001160 分析№112-002663 | 112-002663 | 軸受は継続使用可能な状態にあると判断します。但し、今後も摩耗の進行を傾向監視するため、以下の対策を推奨します。定期的な分析疲労摩耗の進行を監視するため、定期的に分析を実施し、分析データによる摩耗の進行状況を確認することを推奨します。はフェログラフィーおよびSOAP／D-SOAPの結果から総合的に判断した結果、傾向管理が必要な状態にあると考えられます。フェログラフィー【定量分析：Is値】Is値は異常摩耗の早期発見パラメータのつで、摩耗粒子を定量化するために用います。Is値は前回に比較しての乗から変化はないものの、やや高い値でした。フェログラフィー【定性分析：摩耗粒子および摩耗形態観察】分析結果から比較的多く観察された粒子は、以下の通りでした。正常な摩耗粒子・潤滑状態が正常なマイルド摩耗により発生。疲労摩耗粒子・繰返し応力を受けて発生。Iカップリング発光分光分析【SOAP／D-SOAP】検出された金属元素から発生箇所を推定すると、以下の通りでした。鉄、ニッケル・軸受等リン・添加剤カルシウム、アルミニウム、ナトリウム・外部混入異物計数汚染度は、前回に比較してNAS級からNAS級にランク低下し、良好でした。分析結果計数汚染度は良好と判断します。計数汚染度計数汚染度はNAS級と当社推奨の管理限界値のNAS級以下にあり、良好と判断します。重量汚染度は.mg/mlでした。摩耗粒子の形態観察の結果、潤滑状態が正常な場合に発生する摩耗粒子、繰返し応力を受けて発生する疲労摩耗粒子が比較的多く観察されました。SOAPSOAPの結果、摩耗により発生する鉄が検出されました。D-SOAPD-SOAPの結果、摩耗により発生する鉄が検出されました。フェログラフィー異常摩耗の早期発見パラメータであるフェログラフィーのIs値がの乗とやや高く、摩耗粒子の形態観察の結果、潤滑状態が正常な場合に発生する摩耗粒子、繰返し応力を受けて発生する疲労摩耗粒子が比較的多く観察されました。
報告№109-09084 報告№109-09084 | 分析№109-000734 分析№109-000734 | 109-000734 | トライボ診断の結果、泡立ち試験を除く項目は良好です。泡立ち試験の結果は、一般的には消泡性能が低くいと判断できる値の-ですが、新油値の-と同レベルにあったため、良好と判断します。機器の潤滑状態潤滑状態指数はのマイナス乗と濾過設備のない機器であれば正常な潤滑状態にあると判断できます。しかし、フィルタが設置されているため、別紙インライン・オフラインフィルタの影響に示すとおり、粒子の大部分は捕捉され、異常な摩耗状態が発生したとしても正常な潤滑状態にあると誤認してしまう可能性があります。これらのフィルタの影響を検討した結果、ギヤは継続使用可能な状態にあると思われますが、潤滑状態指数は摩耗がやや厳しい状態であるの乗領域にあると推定できます。推定結果は、フィルタの濾過効率を仮定して求めたものですが、フィルタがない状態では油中の粒子濃度は現在より高いことは明らかです。そのためヶ月後に再度分析を実施し、摩耗進行の有無を確認することを推奨します。泡立ち試験の結果、消泡性能が低いと判断できる値であるものの、新油と同レベルにあると判断します。粘度は良好。粘度はmm/sと新油値.mm/sに比較して、粘度変化率は-.％で、当社推奨の管理限界値である±％以内にあり、良好と判断します。粘度はmm/sとなっています。粘度はmm/sとなっています。粘度指数はとなっています。粘度指数はとなっています。泡立ち試験は-となっています。泡立ち試験は-と新油と同レベルにあり、消泡性能が新油と同レベルにあると判断します。水分は良好。水分は.ppmと当社推奨の管理限界値の以下であり、良好と判断します。全酸価は良好。全酸価は.mgKOH/gと新油値.mgKOH/gに比較して高いものの、IRの結果で油劣化の兆候を示すカルボン酸の吸収が確認されていないことから、良好と判断します。機器の潤滑状態精密な濾過設備がない機器であれば、潤滑状態指数は正常の範囲にあると判断します。潤滑状態指数は正常の範囲にあると判断します。異常摩耗の早期発見パラメータである潤滑状態指数がのマイナス乗と精密な濾過設備がない機器であれば、潤滑状態指数は正常の範囲にあると判断します。
報告№106-0025 報告№106-6038 | 分析№106-00118 分析№106-00805 | 106-00805 | オーバーホール後に初期試験を実施した結果、計数汚染度がNAS級と初期値としてはやや高い値でした。摩耗粒子形態観察及びフィルタ写真で銅合金が観察されたことから、汚染度が高い原因は、オイルリングの摩耗によるものと考えられました。オイルリングの摩耗はオイルリングの振れ回りが原因と思われます。今後、潤滑油を適正にかきあげることができなくなるなどの原因で油膜切れを発生させることが懸念されるため、巡視の際にオイルリングの回転状況を確認すると共にヶ月以内に精点Bを実施されることを推奨します。これらのことは、異常摩耗の早期発見パラメータであるフェログラフィーのIs値が.と良好の範囲にあるものの、摩耗粒子形態観察の結果、銅合金が観察されたことフィルタ写真で銅合金が見られたことD－SOAPの結果、オイルリングの主成分である銅が検出されたこと以上のことから判断しました。
報告№109-09136 | 分析№109-001160 | 113-000684 | 潤滑油および軸受は継続使用可能な状態にあると判断します。Is値は異常摩耗の早期発見のパラメータのつで、摩耗粒子を定量化するために用います。今回のIs値はのマイナス乗と低く、潤滑状態は正常と判断します。．計数汚染度はNAS級と、当社推奨の管理限界値以下であり、良好でした。．粘度、水分、全酸価、IR、RBOTの各データは良好でした。
報告№109-09136 報告№111-00462 | 分析№109-001160 分析№111-002130 | 111-002130 | 軸受は継続使用可能な状態にあると判断します。但し、SOAPの銅濃度が高いことから、以下の対策が必要です。定期的な分析今後、油劣化の進行が懸念されるため、定期的に分析を実施し、摩耗および酸化劣化の進行状況を確認することを推奨します。傾向監視のための次回採油時期は、最短で約時間となります。この時間は、油中汚染物が均一になるために必要とする時間であり、この時間を経過すれば、再分析の結果から状態の傾向を確認することが可能となりますので、これを参考に次回分析時期を検討されることを提案します。フェログラフィー異常摩耗の早期発見パラメータとして摩耗粒子を定量化して評価するフェログラフィーのIs値は、前回ののマイナス乗からマイナス乗と良好の範囲にあり、潤滑状態が安定していることを示していました。Iカップリング発光分光分析供試のタービン油を分析した結果、検出された金属元素は、鉄、銅、ニッケル、錫、リン、亜鉛、カルシウム、バリウム、ナトリウムが検出されました。これらの検出された金属元素から発生箇所を推定すると鉄、銅、ニッケル、錫・軸受等リン、亜鉛・オイル添加剤カルシウム、バリウム、ナトリウム・外部混入異物であると思われます。このうち、機械部品が摩耗したと思われる元素はのグループです。銅の溶出前回に比較してSOAPの銅がppmからppmに増加していました。提供して頂いた情報によれば、ボイラ給水ポンプのラビリンスリングに銅が使用されていると思われますので、この部位の銅が検出されているか、或いは、潤滑油中の亜鉛系添加剤が銅と反応して溶出させていると推定されました。銅濃度は、別紙鉱油の酸化に対する金属触媒の影響に示すように濃度の増加とともに酸化速度が加速しますので、注意が必要です。前回に比較して計数汚染度はNAS級からNAS級にランク増加したものの、当社推奨の管理限界値内にあり、良好でした。前回に比較して酸価は、mgKOH/gからmgKOH/gに上昇したものの、良好でした。分析結果酸価は良好と判断します。酸価はmgKOH/gと新油値mgKOH/g以下にあり、良好と判断します。は良好と判断します。計数汚染度計数汚染度はNAS級と当社推奨の管理限界値のNAS級以内にあり、良好と判断します。重量汚染度は.mg/mlと当社推奨の管理限界値のmg/ml以内にあり、良好と判断します。機器の潤滑状態前回同様にSOAPの銅が高い値でした。SOAPSOAPの結果、油の添加剤成分であるリン、亜鉛が検出されました。一方、銅が検出されました。銅を使用した部分の溶出が進行していると考えられます。この溶出は検出された亜鉛系添加剤の成分と銅が反応し、溶出することが知られています。別紙鉱油の酸化に対する金属触媒の影響に示すように銅濃度が増加すると酸化速度が速まりますので、酸化劣化の進行状況を酸価の変化で監視されることを推奨します。D－SOAPD－SOAPの結果、摩耗により発生する鉄が検出されました。フェログラフィー異常摩耗の早期発見パラメータであるフェログラフィーのIs値がのマイナス乗と良好の範囲にあり、潤滑状態は正常と判断します。
報告№109-09560 報告№109-09560 | 分析№109-003472 分析№109-003472 | 109-003472 | ・摩耗状態ギヤ油をSOAP／D－SOAPで分析した結果、検出されたのは鉄でした。粒子観察の結果から、検出された鉄は、その多くがμm以下の疲労摩耗粒子で、中には切削粒子も観察されました。摩耗粒子の観察結果から、潤滑部で発生している摩耗形態は疲労摩耗と切削摩耗であることが分かりました。このことから、ギヤ歯面ではギヤの噛み合わせの繰り返しよる疲労摩耗が発生しているものと考えられます。観察された摩耗粒子の中にはμmサイズの大型のものも確認されていますが、主な粒子サイズがμm以下と正常な摩耗状態の範囲にあり摩耗の進行は比較的緩やかに進行していることが確認されました。結論本試料油は、油槽内で循環使用するギヤオイルの場合と違い、給油直後にオイルパン内に落下すると考えられることから、落下したオイル中の摩耗粒子は均一な状態になりにくいと考えらます。そのため、潤滑油中の摩耗粒子の偏在が大きく、その影響で分析データにばらつきが発生することが想定されますが、当面は今回のような採取方法によるデータによる傾向監視を推奨します。今回の分析結果から、ギヤは継続使用可能な状態にあると判断しますが、継続して使用される場合は、以下の対策が必要です。今後、切削摩耗や疲労摩耗の進行を監視するため、定期的に分析を実施し、摩耗粒子のサイズに着目して、摩耗の進行状況を確認することを推奨します。尚、本試料油は常温では流動性がほとんどないため、油中の摩耗粒子は偏在しており、採油箇所や採油方法により分析データにばらつきが生じやすく注意が必要です。今後の傾向監視は、極力ギヤの潤滑が終わりオイルパンに排出された直後の油を採取することを併せて推奨します。
報告№101-0048 | 分析№101-00447 | 101-00447 | 分析の結果、全てのデータが良好であることから、この油は継続使用可能であり、潤滑状態も正常と判断する。尚、全酸価が.mgKOH/gと前回の.mgKOH/gに比較して、このヶ月間で.mgKOH/g上昇しましたが、IRの結果、油劣化の兆候を示すカルボン酸が確認されていないことから、この油は、継続使用可能と判断します。全酸価の上昇原因は、新油の補充の可能性がありますので、一度、補充している新油を分析されることを推奨します。
報告№109-09094 報告№109-09094 | 分析№109-000951 分析№109-000951 | 109-000951_100127 | 分析の結果、有機物・有機化合物で検出されたピークには新グリースと異なるピークが検出されました。グリース名が違うか、或いは、異種グリースが混入した可能性が考えられますので、グリース名、異種グリース混入の可能性を確認する必要があります。≪状態監視とパラメータ≫分析の目的および各分析のパラメータは以下の通りです。特性低下目的：グリースの分析結果から、グリースの物理的性状や劣化傾向などを確認する。全酸価JISK赤外線吸収スペクトルJISKちょう度JISK滴点JISK摩耗目的：グリース中の摩耗粒子を分析する事により、回転・摺動部の潤滑状態、摩耗劣化の程度、余寿命などを解析する。摩耗診断電子顕微鏡観察JISKX線マイクロアナリシス油中金属濃度）JISK≪分析結果≫特性低下全酸価：良好全酸価.mgKOH/gは新油値の.mgKOH/g以内にあることから問題は無いと判断します。赤外線吸収スペクトル：良好ちょう度：良好ちょう度値と当社推奨の管理限界値であるから以内に留まっています。滴点：良好滴点はと新油値のに比較し高いものの問題は無いと判断します。摩耗摩耗診断電子顕微鏡観察・X線マイクロアナリシス：今回は実施していません。油中金属濃度：今回は実施していません。
報告№109-09156 報告№109-09156 | 分析№109-001287 分析№109-001287 | 109-001287 | 泡立ち試験の結果は、-と新油値が-であるのに比較して高い値となっていたことから、消泡性能が低下していることが分かりました。消泡性の性能が低下していることが確認されたことから、今後の使用状況によっては油の酸化劣化が進行したり、ギヤ歯面およびベアリング軌道面で油膜切れが発生したりする場合があるため、消泡剤の添加による消泡性能の改善など何らかの対応が必要になると思われます。尚、を示す粘度、水分、全酸価の各データは、全てが良好の範囲あることから消泡性能の改善により継続使用が可能と判断します。消泡性能の改善は、添加する消泡剤の効果をテストにより確認する必要がありますので、必要な場合は当社営業担当者までお知らせ下さい。機器の潤滑状態潤滑状態の異常の早期発見パラメータである潤滑状態指数は、の乗と濾過設備のない機器であれば正常な潤滑状態にあると判断できます。当該機の潤滑系は、油中汚染粒子を濾過するフィルタが設置されているため、別紙インライン・オフラインフィルタの影響に示すとおり、潤滑状態が異常となり大型の摩耗粒子が発生したとしても発生した粒子の大部分が捕捉されてしまい、結果として正常な潤滑状態にあると誤認してしまう可能性があります。そのため、フィルタの影響を考慮に入れLCインデックスを求めたところ、その結果は摩耗がやや厳しい状態に分類されるの乗領域となりました。計算により求めたLCインデックスがこの値であれば、ギヤおよび転がり軸受の継続使用は可能と思われます。但し、摩耗粒子には疲労摩耗の開始時期に発生するμm前後の摩耗粒子が観察され、また、LCインデックスが前回のから今回の乗へと潤滑状態の厳しさが桁上昇したことから、摩耗の進行が懸念されました。今後の状態変化を把握するためヶ月後に再度分析を実施し、疲労摩耗の進行状況を確認することを推奨します。泡立ち試験の結果、消泡性能が低下していることが確認されています。粘度は良好。粘度はmm/sと新油値mm/sに比較して、粘度変化率は-.％で、当社推奨の管理限界値である±％以内にあり、良好と判断します。粘度はmm/sとなっています。粘度はmm/sとなっています。粘度指数はとなっています。粘度指数はとなっています。泡立ち試験は-となっています。泡立ち試験は-と新油に比較して高い値となっています。消泡性能が低下していることが確認されています。水分は良好。水分は.ppmと当社推奨の管理限界値の以下であり、良好と判断します。全酸価は良好。全酸価は.mgKOH/gと新油値.mgKOH/g以内にあり、良好と判断します。機器の潤滑状態摩耗粒子の形態観察の結果、疲労摩耗の開始時期に発生する粒子が観察されています。μm前後の疲労摩耗粒子が観察されています。異常摩耗の早期発見パラメータである潤滑状態指数がの乗と精密な濾過設備がない機器であれば、潤滑状態指数は正常の範囲にあると判断できますが、摩耗粒子の形態観察でμm前後の疲労摩耗粒子が観察されています。
報告№108-0411 報告№110-00638 | 分析№108-02744 分析№110-002904 | 110-002904 | は、油の粘度変化率、油中のスラッジの発生量などを判断パラメータに、粘度、全酸価、IR、RBOTで評価します。分析の結果、油の粘性を示す粘度は、新油値の.mm/sに比較して粘度変化率が-％のmm/sとほぼ変化はなく、また油中のスラッジの発生量を示す全酸価は、新油値の.mgKOH/gに対して.mgKOH/gでほぼ変化が見られず劣化は確認されていない。さらにはIRの結果でも油が劣化した場合に発生するカルボン酸の発生も確認されず、酸化防止剤の残存量を示すRBOTは、限界値minに比較して、minと当社推奨の管理限界値を下回っていました。また、IRの結果、新油のIRスペクトルと一致しない箇所が確認されたことから、異種油の混入または油名の誤りなどが考えられます。汚染度油中の水分を計測した結果、水分はppmと新油と同等であり、継続使用可能な状態にあることが確認されました。IRの結果から異種油の混入または油名の誤りの可能性がありますので、使用油名を再度ご確認下さい。これらのことが確認されなかった場合は、潤滑油は酸化防止剤の減少と判断されますので、以下の対策が必要となります。RBOTが当社推奨の管理限界値を下回り、酸化防止剤が減少しています。今回の採油後に更油を実施していなければ更油を推奨します。
報告№109-09136 報告№113-00681 | 分析№109-001160 分析№113-002936 | 113-002936 | 粘度、水分、酸価、IRの各データは良好です。
報告№109-09136 報告№114-00022 | 分析№109-001160 分析№114-000926 | 114-000926 | グリース分析の結果、グリースの物理的性状は良好の範囲にあることから、グリースは継続使用可能な状態にあると判断します。軸受は継続使用可能な状態にあると判断します。但し、疲労摩耗粒子が観察され、さらにSOAP-Tの鉄および銅濃度が比較的高い値で検出されたことから、軸受軌道面では摩耗状態が厳しいと推定されます。今後、さらに摩耗が進行することが懸念されるため、以下の対策を推奨します。定期的な分析今後の進行が懸念される疲労摩耗の推移を監視するため、定期的な分析実施を推奨します。分析結果フェログラフィーで観察された代表的な粒子は、以下の通りです。正常な摩耗粒子・潤滑状態が正常なマイルド摩耗により発生。疲労摩耗粒子・繰返し応力による金属疲労で発生。大型化するとフレーキングの発生が懸念されます。SOAP-Tの結果、鉄がppm、銅が.と比較的高い値で検出されました。軸受軌道面および保持器で摩耗が発生していると推定されます。グリースのちょう度、滴点、酸価、IRの各データは良好です。
報告№107-0366 報告№109-09381 | 分析№107-01900 分析№109-002548 | 109-002548 | 濾過後の試料油を分析した結果、計数汚染度がNAS級と、濾過前のNAS級に対してランク増加していました。計数汚染度がランク増加していますが、濾過前がNAS級、濾過後がNAS級と、いずれも清浄なレベルにあり、継続使用可能な状態にあると判断します。
報告№108-0227 報告№110-00579 | 分析№108-01664 分析№110-002568 | 110-002568 | Iカップリング発光分光分析供試のタービン油を油中金属濃度で分析した結果、鉄、鉛、銅、ニッケル、錫、リン、亜鉛、カルシウム、アルミニウム、ケイ素、ナトリウム、ホウ素が検出されました。これらの検出された金属元素から発生箇所を推定すると鉄、鉛、銅、ニッケル、錫・軸受等リン・オイル添加剤亜鉛、カルシウム、アルミニウム、ケイ素、ナトリウム、ホウ素・外部混入異物であると思われます。このうち、機械部品が摩耗したと思われる元素はのグループです。ケイ素の検出油中金属濃度でケイ素がppm検出されました。一般に、潤滑油中からケイ素が検出された場合の原因として、シリコン油或いは、シリコン系の添加剤が検出されるフェログラフィーおよびフィルタ表面の異物観察で砂が多く観察されて検出されるシリコングリースをシール部に塗布している場合、このシリコングリースが潤滑油に混入して検出されるなどが挙げられますが、今回検出が比較的高濃度であることからの可能性が考えられます。については、分析結果では確認することが出来ませんので、これに関する情報があれば提供をお願いします。フェログラフィー異常摩耗の早期発見パラメータとして摩耗粒子を定量化して評価するフェログラフィーのIs値は、潤滑状態がやや厳しいの乗でした。摩耗粒子の形態で比較的多く観察された粒子は、潤滑状態が正常な場合に発生する摩耗粒子、異物の噛み込みなどで発生する切削粒子、金属潤滑部が局部的に油膜切れを起して発生するシビア粒子でした。このような摩耗粒子が観察された場合には、潤滑部では正常なマイルド摩耗、異物による切削摩耗とやや厳しい摩耗形態の凝着摩耗が発生していることが分かります。特に、切削摩耗は摩耗形態の中でも摩耗進行速度が速く、転がり軸受でこの摩耗形態が発生した場合には寿命が分の程度に低下することも知られています。切削摩耗により生じた軌道面の損傷が起点となって転がり軸受の寿命となるフレーキングに進展することが懸念されます。計数汚染度、重量汚染度は共に当社推奨の管理限界値を超えていました。フィルタ表面の異物観察で表面が茶褐色で金属片、鉄錆等が観察されたことから、汚染度が高い要因は、摩耗とスラッジ、外部混入異物の影響と思われます。粘度、水分、全酸価、IRの各データは良好でした。軸受および潤滑油は継続使用可能な状態にあるものの、摩耗の進行が懸念されるため、以下の対策が必要です。濾過油中の汚染度が高く、観察された摩耗粒子や異物が軸受摺動面や軌道面に噛み込み摩耗が進行することが懸念されるため、濾過を推奨します。定期的な分析摩耗の進行を監視するため、定期的に分析を実施し、摩耗の進行状況を確認することを推奨します。次回分析の時期を理論的に求めたところ、最短で約時間となります。この時間は、油中汚染物が均一になるために必要とする時間であり、この時間を経過すれば、再分析の結果から状態の傾向を確認することが可能となりますので、これを参考に次回分析時期を検討されることを提案します。シリコン系のグリースや添加剤の確認シリコン系の添加剤やグリースを使用している箇所があるかについてご確認下さい。
報告№109-09136 報告№112-00052 | 分析№109-001160 分析№112-000131 | 112-000131 | 、汚染状態、潤滑油および対象設備は継続使用可能な状態にあると判断します。但し、今後も摩耗の進行を傾向監視するため、以下の対策を推奨します。号および号のどちらを先に開放点検する必要があるか号と号の分析データを比較した結果、号よりも号の潤滑油が汚染されており、摩耗が進行する可能性があることから、号から開放点検されることが望ましいと思われます。定期的な分析凝着摩耗の進行が懸念されるため、今後は定期的に分析を実施し、摩耗の進行状況を確認することを推奨します。フェログラフィーIs値は異常摩耗の早期発見パラメータのつで、摩耗粒子を定量化するために用います。前回に比較してIs値はの乗から乗に上昇し、潤滑状態は厳しいと判断できます。摩耗粒子の形態で比較的多く観察された粒子は、潤滑状態が正常な場合に発生する摩耗粒子金属潤滑部が局部的に油膜切れを起して発生するシビア粒子でした。これらの摩耗粒子が観察された場合、潤滑部で発生している摩耗形態は、正常なマイルド摩耗潤滑状態がやや厳しい凝着摩耗であることが分かります。Iカップリング発光分光分析供試の潤滑油を分析した結果、検出された金属元素は、SOAP-Tの結果表に示すように、鉄、鉛、ニッケル、錫、リン、亜鉛、カルシウム、バリウム、ナトリウム、マグネシウム、ホウ素でした。検出されたこれらの金属元素から発生箇所を推定すると鉄、鉛、錫・エンジン部品ニッケル、リン、亜鉛、カルシウム、ナトリウム、マグネシウム・オイル添加剤バリウム、ホウ素・外部混入異物であると思われます。このうち、機械部品が摩耗したと思われる元素はのグループです。計数汚染度計数汚染度はNAS級と当社推奨の管理限界値のNAS級以下にあり、良好でした。重量汚染度はmg/mlと当社推奨の管理限界値のmg/mlを超えていました。フィルタ表面の異物観察で金属片、鉄錆、砂等が観察されたことから、汚染度が高い要因は、摩耗と外部混入異物の影響と思われます。粒度分布粒度分布は.～μmの範囲にあり、.μmにピークが確認されました。μm以下の粒子が多いことから、燃焼して発生したすす等が油中粒子の主成分であることが推測できます。粘度粘度はmm/sと新油値のmm/sに比較して、粘度変化率は-.％で、当社推奨の管理限界値である±％以内にあり、良好と判断します。水分はppmと当社推奨の管理限界値の以下であり、良好と判断します。酸価はmgKOH/gと新油値のmgKOH/gに比較して高いものの、IRの結果で油劣化の兆候を示すカルボン酸の吸収は確認されていないことから、良好と判断します。塩基価はmgKOH/gと当社推奨の管理限界値のmgKOH/g以上にあり、良好と判断します。IRIRの結果、新油のスペクトルに比較して大きな変化はなく、さらに油劣化の兆候を示すカルボン酸の吸収が確認されていないことから、良好と判断します。
報告№109-09050 報告№109-09050 | 分析№109-000514 分析№109-000514 | 109-000514 | 今回の採油は、対象設備停止中にドレン弁から実施しているため、別紙油中粒子の沈降の影響に示すように、沈降の影響を受けて分析データが高濃度に出る可能性があります。今回の分析は、以上のことを踏まえて結果を検討します。分析の結果、高濃度になっていると思われる対象設備停止中のドレン弁から行われた採油にもかかわらず、全てのデータが良好の範囲にあることから、この油は継続使用可能であり、潤滑状態も正常と判断します。特性低下全ての項目が良好の範囲にあったことから、特性低下は認められず良好と判断します。粘度は良好と判断します。粘度はmm/sと新油値mm/sに比較して、粘度変化率は-％で、当社推奨の管理限界値である±％以内にあり、良好と判断します。全酸価は良好と判断します。全酸価は.mgKOH/gと新油値.mgKOH/g以下であることから、良好と判断します。酸化安定度の結果、良好と判断します。酸化安定度はminと当社推奨の管理限界値のmin以上であり、良好と判断します。汚染は良好と判断します。水分は良好と判断します。水分はと当社推奨の管理限界値の以下であり、良好と判断します。摩耗潤滑状態は正常と判断します。フェログラフィーの測定は良好と判断します。異常摩耗の早期発見パラメータであるIs値がのマイナス乗と良好の範囲あることから、潤滑状態は正常と判断します。
報告№109-09608 報告№109-09608 | 分析№109-003749 分析№109-003751 | 109-003751 | 、汚染度、潤滑状態は良好でした。潤滑油および対象設備は継続使用可能な状態にあると判断します。延伸についてRBOTの減少傾向から限界値到達時期を推定した結果、別紙図に示すようにその時期は年月と推定されました。運転状況に変化がなければ、約年は延伸可能であると思われます。但し、今後、酸化防止剤の減少により基油の劣化に進展することが懸念されるため、RBOT値が現在値の半値になると推定される年月頃に再分析を実施し、RBOTの減少傾向を確認することを推奨します。
報告№104-0069 報告№104-0069 | 分析№104-00615 分析№104-00615 | 104-00615 | 主機停止中にドレンバルブから採油を実施しているため、油循環中の採油に比較して油中粒子が沈降して高濃度になっている部分を採油していると考えられます。したがって、油が循環している状態で採油を実施した場合に比較して、分析データが高くなり、異常な状態と判断してしまう可能性がありますので、今後の採油は、停止直後、或いは、油循環中に採油を実施されることを推奨します。全酸価が.mgKOH/gと当社推奨の管理限界値を超えていました。又、IRの結果、油劣化の兆候を示すカルボン酸の吸収が確認されたことから、大至急更油が必要です。他社の例では、上昇し続けた全酸価のタービン油を使用していて、軸受メタルが腐食摩耗により全損した例もあります。全量更油できない場合は、分の程度を入れ替えるなど、全酸価を下げる対策が必要です。粘度は良好と判断します。粘度は.mm/sと新油値mm/sに比較して、粘度変化率は％で、当社推奨の管理限界値である±％以内にあり、良好と判断します。水分は良好と判断します。水分はppmと当社推奨の管理限界値の以下であり、良好と判断します。全酸価は当社推奨の管理限界値を超えていました。全酸価は.mgKOH/gと当社推奨の管理限界値の.mgKOH/gを大きく超えていました。IRの結果、油劣化の兆候を示すカルボン酸の吸収が確認されました。IRの結果、油劣化の兆候を示すカルボン酸の吸収が確認されました。は良好と判断します。計数汚染度は良好と判断します。計数汚染度はNAS級と当社推奨の管理限界値のNAS級に比較して清浄でした。重量汚染度は良好と判断します。重量汚染度は.mg/mlと当社推奨の管理限界値のmg/ml以下であり、良好と判断します。機器の潤滑状態機器の潤滑状態は正常と判断します。SOAPの結果は良好です。SOAPの結果、金属元素は検出されませんでした。D－SOAPの結果、オイルリングの主成分である銅、軸受の摩耗を示す錫が検出されました。鉄、鉛、オイルリングの主成分である銅、軸受の摩耗を示す錫、外部から混入したカルシウムが検出されました。フェログラフィーの結果は良好です。摩耗粒子形態観察で、外部から混入した砂が多く観察されました。これらの異物は、通常運転中に外部から混入する可能性がなく、今回の採油箇所がドレンバルブであることから、ドレンバルブに残留していたものを採油した可能性が高いと考えられます。今後、採油を実施される場合は、外部からの影響を避けるために、運転中及び停止直後に油層中層部から直接採油を実施されることを推奨します。又、潤滑異常の早期発見パラメータである、摩耗過酷度を示すIs値が.と良好の範囲にあることから、潤滑状態は良好な状態にあると判断します。
報告№101-0203 | 分析№101-01812 | 101-01812 | 本試験は、油の変色や異音の発生原因を油の分析結果から検討することを目的としました。分析の結果、フレッティングの発生、メタルの摩耗が確認されました。以上のことから、油の変色の原因はフレッティングにより発生した赤錆とメタルの摩耗によるものと考えられ、異音の発生原因は、回転に伴う振動により発生している微振動が原因になっていると考えられました。同じ構造をもつ他機においては、この油の変色や異音が発生していないということですので、本機におけるフレッティングの原因は、アンバランスによる軸振れが発生している。ミスアライメントが発生している。軸が変形している。軸受箱と軸受台金の接触がフレッティングにより摩耗しギャップが大きくなった。が考えられますので、振動計測データを注意深く検討する必要があります。本試料油は、採油時に誤って雨水が混入してしまったため、以下に示す分析データは参考値とお考えください。粘度は良好と判断します。粘度はmm/sと新油値のmm/sに比較して、粘度変化率は-％の変化率と当社推奨の管理目安内にあり、良好と判断します。水分は雨水混入のため評価できません。水分はと当社推奨の管理目安を超えていますが、これは採油時に誤って雨水が混入してしまったためです。全酸価は良好と判断します。全酸価は.mgKOH/gと新油値の.mgKOH/g以下にあり、良好と判断します。IRは新油と変化はなく良好と判断します。IRはチャートに示すように新油に比較して変化はなく、良好と判断します。汚染度が非常に悪い値でした。これは、採油時に誤って雨水が混入してしまった影響による場合が考えられますので、以下に示す分析データは参考値とお考えください。計数汚染度は雨水混入の影響で測定出来ませんでした。計数汚染度は、雨水混入のため、測定出来ませんでした。重量汚染度は当社推奨の管理目安を超えており、汚染されておりました。重量汚染度はmg/mlと当社推奨の管理目安を超えており、汚染されておりました。機器の潤滑状態軸受メタルの摩耗が僅かに確認されますが、メタルは継続使用可能な状況にあると判断します。D－SOAPで検出された錫濃度ppmから、軸受メタルの摩耗量を求めると以下のとおりとなる。 ・式 .cmとなる。したがって、下図のような体積をもつ金属片が摩耗したと考えることができる。この体積.cmを軸受メタルの摩耗面積で割ると平均的な摩耗深さとなる。この摩耗面積は当社の経験によれば、下メタル面積の約分の程度となることが確認されており、ご提供いただいた軸受の情報から下メタル面積を計算すると大よそcmとなり、この面積の分のはcmとなる。摩耗体積.cmとcmから平均的な摩耗深さを求めると.μmとなり、油の使用時間がヶ月間ですので、ヶ月で.μm摩耗したことになります。本メタルは使用期間がヶ月ですので、摩耗の進行速度に変化がないと仮定するとメタルは.μm摩耗したことになります。下メタルの表面粗さをRmaxμmとすると左図bの部分の表面粗さ部分の分の程度が摩耗により減ったものと考えられました。したがって、軸受メタルは問題なく使用できる状況にあると判断できます。摩耗の過酷度を示すフェログラフィーのIs値が－×と実数部がマイナス表示になっていました。摩耗粒子の形態観察の結果、フレッティングにより発生した赤錆が観察されていることから、Is値がマイナス表示なっていた原因は、フレッティングにより発生したμm未満の非常に小さな赤錆が支配的であったためと考えられました。メタルの摩耗がD－SOAPの結果から確認されていますが、これはこのフレッティングにより局部的に油膜が切断されて、軽いメタルコンタクトが発生していたためと考えられました。
報告№102-6132 | 分析№102-02364 | 102-02364 | オーバーホール後に初期試験を実施した結果、初期のなじみ摩耗が発生していたと考えられます。今回のようになじみ過程で大型のシビア粒子が観察された場合は、なじみ過程が正常に終了していない場合があり、異常摩耗に進展することも懸念しなければなりません。なじみ過程が正常な状態で終了した場合、大型のシビア粒子は観察される事が少なく、従って、今回のなじみ過程では、局部的な金属接触がごく一部で発生したと考えられます。この接触が、既に正常な状態に推移しているか、或いは、進行しているのかを確認するためには、ヶ月毎に回目の初期試験を実施されることを推奨します。これらのことは、異常摩耗の早期発見パラメータであるフェログラフィーのIs値が、と良好の範囲にあるものの、摩耗粒子の形態観察の結果、金属表面の微小突起、異物の噛み込みにより発生する切削粒子、金属接触が厳しい場合に発生するシビア粒子が多く見られたことから判断しました。
報告№108-5064 報告№108-5064 | 分析№108-02430 分析№108-02430 | 108-02430 | トライボ診断の結果、粘度、泡立ち試験を除く項目は良好です。粘度はmm/sと新油値mm/sに比較して、粘度変化率は-.％で、当社推奨の管理限界値である±％を超えています。今後、粘度の低下により油膜切れが発生し、金属接触が発生することが懸念されるため、更油を実施することを推奨します。泡立ち試験の結果は、一般的には消泡性能が低くいと判断できる値の-ですが、新油値の-と同レベルにあったため、良好と判断します。機器の潤滑状態潤滑状態指数はのマイナス乗と濾過設備のない機器であれば正常な潤滑状態にあると判断できますが、ギヤボックスの油系統にはインラインフィルタとオフラインフィルタがあり、μmサイズ以上の粒子の大部分は捕捉され、異常な摩耗状態が発生したとしても正常な潤滑状態にあると誤認してしまう可能性があります。そこで、フィルタが設置されていない場合の潤滑状態を、一般的なフィルタの効率である.と仮定し、粒子の発生状況から潤滑状態を推定しました。その結果、ギヤは継続使用可能な状態にあると思われますが、潤滑状態指数は摩耗がやや厳しい状態であるの乗領域にあると推定できました。推定結果は、フィルタの濾過効率を仮定して求めたものですが、フィルタがない状態では油中の粒子濃度は現在より高いことは明らかです。そのためヶ月後に再度分析を実施し、摩耗進行の有無をチェックすることを推奨します。尚、フィルタの捕捉の影響による誤認を避けるため、これまでの採油箇所に加え、インラインフィルタやオフラインフィルタの捕捉物も分析し、その結果から潤滑状態を評価することを提案します。フィルタ捕捉物の分析を実施する際には、フィルタ使用時間の情報をご提供いただけますようお願い致します。粘度は当社推奨の管理限界値に超えています。泡立ち試験の結果、消泡性能が低いと判断できる値であるものの、新油と同レベルにあると判断します。粘度は当社推奨の管理限界値を超えています。粘度はmm/sと新油値mm/sに比較して、粘度変化率は-.％で、当社推奨の管理限界値である±％を超えています。粘度は.mm/sです。粘度は.mm/sです。粘度指数はです。粘度指数はです。泡立ち試験は-です。泡立ち試験は-と新油と同レベルにあり、消泡性能が新油と同レベルにあると判断します。水分は良好。水分は.ppmと当社推奨の管理限界値の以下であり、良好と判断します。全酸価は良好。全酸価はmgKOH/gと新油値mgKOH/g以内にあり、良好と判断します。機器の潤滑状態摩耗粒子の形態観察の結果、ギヤ歯面の疲労摩耗で発生したと推定されるμmサイズの摩耗粒子が観察されています。μmサイズの摩耗粒子が観察されています。異常摩耗の早期発見パラメータである潤滑状態指数がのマイナス乗と良好な範囲にあるものの、摩耗粒子の形態観察の結果、ギヤ歯面の摩耗で発生したμmサイズの摩耗粒子が観察されています。
|  | 98-01093 | 尚、汚染粒子濃度が高く、これらの汚染粒子により摩耗が促進されることも懸念されるため、軸受メタルの延命措置として、濾過を実施されることを推奨する。
報告№109-09136 報告№111-00094 | 分析№109-001160 分析№111-000487 | 111-000487 | 本試料油の添加剤は、一般に、タービン油に比較して極圧添加剤や摩耗防止剤などの濃度が高く、この影響でRBOT試験の結果が変動する傾向があります。そのため、ギヤ油の余寿命の評価をタービン油と同等の精度で得るには、RBOTの結果に加え、粘度、水分、全酸価、IRなどのデータを総合的に判断することが必要です。分析の結果、油の粘性を示す粘度は、新油値の.mm/sに比較して粘度変化率が-％のmm/sとほぼ変化はなく、また油中のスラッジの発生量を示す全酸価は、新油値の.mgKOH/gに対して.mgKOH/gで変化が見られず劣化は確認されなかった。さらにはIRの結果でも油が劣化した場合に発生するカルボン酸の発生も確認されず、酸化防止剤の残存量を示すRBOTは、限界値minに比較して、十分に残量があるminであった以上のように、の健全性を示す各パラメータは全て良好であり、潤滑油の劣化は確認されませんでした。油中の水分を計測した結果、水分はppmと新油と同等であり、継続使用可能な状態にあることが確認されました。潤滑油は継続使用可能な状態にあると判断します。
報告№109-09447 報告№110-00768 | 分析№109-002782 分析№110-003690 | 110-003690 | 軸受および潤滑油は継続使用可能な状態にあると判断します。本試料油は、機器停止中に油面計から採油されているにもかかわらず汚染度を示すデータは良好でしたが、今後の採油は、極力運転中もしくは停止直後の油槽中層部から実施されることを推奨します。
報告№109-09136 報告№112-00388 | 分析№109-001160 分析№112-001593 | 112-001593_date121030 | 変速機は継続使用可能な状態にあると判断します。但し、今後も摩耗の進行を傾向監視するため、以下の対策を推奨します。濾過および更油油中の汚染度が高いことから、観察された摩耗粒子や異物等が摺動面に噛み込み摩耗が進行することが懸念されるため、濾過および更油を推奨します。更油を実施する際には、油槽内を清掃することを併せて推奨します。定期的な分析凝着摩耗や疲労摩耗の進行を監視するため、定期的に分析を実施し、分析データによる摩耗の進行状況を確認することを推奨します。最適な採油方法本試料油は、機器停止中にドレンバルブから採油されているため、分析データが高濃度に出ていると推定されます。正確なデータによる診断を行うためにも、今後の採油は、極力運転中もしくは停止直後の油槽中層部から実施されることを推奨します。はフェログラフィーおよびSOAP／D-SOAPの結果から総合的に判断した結果、厳しい状態にあると考えられます。フェログラフィー【定量分析：Is値】Is値は異常摩耗の早期発見パラメータのつで、摩耗粒子を定量化するために用います。今回のIs値はの乗と高い値でした。フェログラフィー【定性分析：摩耗粒子および摩耗形態観察】分析結果から比較的多く観察された粒子は、以下の通りでした。正常な摩耗粒子・潤滑状態が正常なマイルド摩耗により発生。シビア粒子・潤滑状態がやや厳しい凝着摩耗により発生。金属潤滑部が局部的に油膜切れを起していると考えられます。疲労摩耗粒子・繰返し応力を受けて発生。Iカップリング発光分光分析【SOAP／D-SOAP】検出された金属元素から発生箇所を推定すると、以下の通りでした。鉄、銅・コーンディスク等リン、亜鉛、カルシウム・添加剤ナトリウム、ホウ素・外部混入異物コーンディスクの摩耗状態SOAP/D-SOAPの結果、摩耗により発生したと考えられる鉄がSOAPでppm、D-SOAPで検出されました。年から今回までの間に更油を実施していることから、前回のSOAPの鉄濃度ppmと今回の鉄濃度ppmを積算しました。この積算した鉄濃度ppmと油量リットルから摩耗量を計算した結果、.cmとなりました。変速機の変速段数は、低速、低速－中速、中速－高速の段であり、年度に調査したコーンディスク表面に確認されたリング状箇所の接触箇所の面積と鉄濃度から計算した摩耗量から本の摩耗痕の平均摩耗深さを求めます。その結果、表に示すとおり、本の摩耗痕の平均的な深さは、低速領域では.μm、低速－中速領域では.μm、中速－高速領域では.μmとなります。もっとも摩耗している低速領域の摩耗深さでも.μmであり、メーカ推奨の取替え基準μm以下であることから、継続使用可能な状態にあると思われます。表コーンディスク枚の平均的な摩耗深さ変速段数 メーカ推奨の取替え基準 平均的な摩耗深さ 低速 . 低速－中速 . 中速－高速 . 計数汚染度はNAS級以上と当社推奨の管理限界値を超えていました。フィルタ表面の異物観察で金属片、鉄錆、砂等が観察されたことから、汚染度が高い要因は、摩耗と外部混入異物の影響と思われます。
報告№107-0366 報告№107-0511 | 分析№107-01900 分析№107-02989 | 107-02989 | 粘度が.mm/sと新油のmm/sに比較して、粘度変化率は+％で、やや不良領域にありました。現在、ISOVGからISOVGに移行しているため異常ではなく、本試料油は継続使用可能と判断します。
報告№108-5033 報告№108-5033 | 分析№108-01103 分析№108-01103 | 108-01103 | トライボ診断の結果、泡立ち試験を除く項目は良好でした。泡立ち試験の結果は、-と新油値の-に比較して高い値でした。消泡性能が低下していることが確認されたことから、今後の使用時間によっては、油の酸化劣化が進行したり、ギヤ歯面およびベアリング軌道面で油膜切れが発生したりする場合があるため、消泡剤の添加による消泡性能の改善が必要になると思われます。一方、摩耗粒子の形態観察でμm以下の小さな摩耗粒子が観察され、潤滑状態指数はの乗と濾過設備のない機器であれば、正常な潤滑状態にあると判断できる状況でした。但し、ギヤボックスの油系統にはインラインフィルタとオフラインフィルタがあり、μmサイズ以上の粒子の大部分は捕捉され、異常な摩耗状態が発生したとしても正常な潤滑状態にあると誤認してしまう可能性があります。フィルタの捕捉の影響による誤認を避けるため、今後の診断に当たっては、これまでの採油箇所に加え、インラインフィルタやオフラインフィルタの捕捉物も分析し、その結果から潤滑状態を評価することを推奨します。尚、フィルタ捕捉物の分析を実施する際には、フィルタ流量、フィルタ使用時間などの追加情報が必要です。是非ご提供下さい。泡立ち試験の結果、消泡性能が低下していることが確認されました。粘度は良好。粘度はmm/sと新油値mm/sに比較して、粘度変化率は-％で、当社推奨の管理限界値である±％以内にあり、良好と判断する。粘度はmm/sでした。粘度はmm/sでした。粘度指数はでした。粘度指数はでした。泡立ち試験は-でした。泡立ち試験は-と新油に比較して高い値でした。消泡性能が低下していることが確認されました。水分は良好。水分はppmと当社推奨の管理限界値の以下であり、良好と判断します。全酸価は良好。全酸価は.mgKOH/gと新油値.mgKOH/g以内であり、良好と判断します。機器の潤滑状態精密な濾過設備がない機器であれば、潤滑状態指数は正常の範囲にあると判断します。潤滑状態指数は正常の範囲にあると判断します。異常摩耗の早期発見パラメータである潤滑状態指数がの乗と、精密な濾過設備がない機器であれば、潤滑状態指数は正常の範囲にあると判断します。
報告№109-09249 報告№112-00272 | 分析№109-001747 分析№112-001093 | 112-001093_date121024 | 潤滑油および軸受は継続使用可能な状態にあると判断します。但し、今後も摩耗の進行を傾向監視するため、以下の対策を推奨します。定期的な分析凝着摩耗の進行を監視するため、定期的に分析を実施し、分析データによる摩耗の進行状況を確認することを推奨します。はフェログラフィーおよびSOAP／D-SOAPの結果から総合的に判断した結果、やや厳しい状態にあると考えられます。フェログラフィー【定量分析：Is値】Is値は異常摩耗の早期発見パラメータのつで、摩耗粒子を定量化するために用います。今回のIs値はの乗と低い値でした。フェログラフィー【定性分析：摩耗粒子および摩耗形態観察】分析結果から比較的多く観察された粒子は、以下の通りでした。正常な摩耗粒子・潤滑状態が正常なマイルド摩耗により発生。シビア粒子・潤滑状態がやや厳しい凝着摩耗により発生。金属潤滑部が局部的に油膜切れを起していると考えられます。Iカップリング発光分光分析【SOAP／D-SOAP】検出された金属元素から発生箇所を推定すると、以下の通りでした。鉄・軸受等カルシウム、ナトリウム・外部混入異物水分、汚染粒子数、汚染度物重量は共に良好でした。．粘度、全酸価、酸化安定度、有機物・有機化合物の各データは良好でした。分析結果特性低下特性低下に係るパラメータの分析結果は良好と判断します。粘度粘度はmm/sと新油値mm/sに対する粘度変化率は+.％で、当社推奨の管理限界値である±％以内にあり、良好と判断します。全酸価添加油の全酸価は、油メーカによって初期値が違うため統一した管理基準を設定するのが困難であることから、当社では管理限界値を設定しておらず、新油分析値との比較及び他の分析項目の結果より全酸価の状態判断を行います。その結果、全酸価は.mgKOH/gと新油値.mgKOH/g以下にあることから、良好と判断します。酸化安定度酸化安定度はminであり、当社推奨の管理限界値のmin以上であることから良好と判断します。有機物・有機化合物有機物・有機化合物は、IRチャートによる新油分析値との比較の結果、cm-付近に劣化の兆候を示すカルボン酸の吸収が確認されていないことから、良好と判断します。色相はL.であり、新油値のL.に比較して変化はないことから、良好と判断します。汚染に係るパラメータの分析結果は良好と判断します。水分は.ppmであり、当社推奨の管理限界値の以下であることから良好と判断します。汚染粒子数はNAS級であり、当社推奨の管理限界値のNAS級以下であることから良好と判断します。汚染度物重量は.mg/mlであり、当社推奨の管理限界値のmg/ml以下であることから良好と判断します。摩耗フェログラフィーによる摩耗粒子の観察の結果、潤滑状態が正常な場合に発生する摩耗粒子、金属潤滑部が局部的に油膜切れを起して発生するシビア粒子が比較的多く観察されました。異常摩耗の早期発見パラメータであるフェログラフィーのIs値がの乗と良好の範囲にあるものの、摩耗粒子の形態観察の結果、潤滑状態が正常な場合に発生する摩耗粒子、金属潤滑部が局部的に油膜切れを起して発生するシビア粒子が比較的多く観察されました。金属濃度SOAP法により金属濃度を測定した結果、金属元素は検出されなかった。金属濃度D-SOAP法により金属濃度を測定した結果、潤滑箇所で発生する金属接触によって検出される鉄が、外部から混入したと思われるカルシウムが、ナトリウムが検出されました。
報告№109-09136 | 分析№109-001160 | 113-002325 | 潤滑油および減速機は継続使用可能な状態にあると判断します。但し、今後の摩耗推移を確認するためにも傾向監視を継続することが有効です。定期的な分析今後の摩耗推移を監視するため、定期的な分析実施を推奨します。異常摩耗の早期発見のパラメータであるIs値は、レベルと正常でした。但し、潤滑部の摩耗が認められたため、定期的に潤滑油分析を実施し、摩耗推移を監視することが有用と考えます。フェログラフィーで比較的多く観察された粒子は、以下の通りです。正常な摩耗粒子・潤滑状態が正常なマイルド摩耗により発生。切削粒子・異物や金属表面の微小突起による切削摩耗により発生。シビア粒子・潤滑状態がやや厳しい凝着摩耗により発生。極微小領域で油膜切れが発生したことを示します。疲労摩耗粒子・繰返し応力による金属疲労で発生。大型化するとフレーキングの発生が懸念されます。切削粒子、シビア粒子は、摩擦面が将来的に異常摩耗へ進展する可能性を示唆しているため、傾向監視が有用と思われます。詳細は、別紙傾向監視が必要な摩耗粒子をご覧ください。粘度、水分、酸価の各データは良好です。
報告№109-09136 報告№112-00561 | 分析№109-001160 分析№112-002323 | 112-002323 | 分析の結果、潤滑油の劣化はないことから、継続使用可能な状態にあると判断します。但し、油中の汚染度がやや高いことから、以下の対策を推奨します。軸受分析の結果、軸受は継続使用可能な状態にあると判断します。但し、将来的な摩耗進行の有無を確認するためにも傾向監視を継続することが有効です。定期的な分析今後懸念される切削摩耗や凝着摩耗の進行を監視するため、定期的に分析を実施することを推奨します。は良好と判断します。粘度粘度は、mm/sと新油値mm/sに比較して、粘度変化率は+.％で、当社推奨の管理限界値である±％以内であり、良好と判断します。水分は、.ppmと当社推奨の管理限界値の以下であり、良好と判断します。酸価は、.mgKOH/gと新油値.mgKOH/g以下であり、良好と判断します。IRIRチャートの結果、新油と使用油のスペクトルパターンはほぼ一致し、また、油劣化の兆候を示すカルボン酸の吸収が確認されていないことから、良好と判断します。計数汚染度は当社推奨の管理限界値以下であるものの、やや高い値でした。計数汚染度計数汚染度は、NAS級と当社推奨の管理限界値NAS級以下であるものの、やや高い値でした。重量汚染度は、.mg/mlと当社推奨の管理限界値mg/ml以下であり、良好と判断します。光学顕微鏡写真重量汚染度で濾過したフィルタ表面上の夾雑物を光学顕微鏡で観察した結果、金属片、鉄錆、砂等が観察されました。はフェログラフィーおよびSOAP-Tの結果から総合的に判断した結果、継続使用は可能ですが、機器の機能を保持するためにも傾向管理が有用と考えます。フェログラフィー【異常摩耗指数：Is値】Is値は異常摩耗の早期発見パラメータのつで、摩耗粒子を定量化するために用います。今回のIs値はの乗とやや高い値でした。フェログラフィー【定性分析：摩耗粒子および摩耗形態観察】分析結果から比較的多く観察された粒子は、以下の通りでした。切削粒子・異物や金属表面の微小突起による切削摩耗により発生。シビア粒子・潤滑状態がやや厳しい凝着摩耗により発生。金属潤滑部が局部的に油膜切れを起していると考えられます。観察された摩耗粒子の中でも切削粒子、シビア粒子は、注意が必要です。摩耗形態の中でも切削摩耗は摩耗進行速度が速く、転がり軸受でこの摩耗形態が発生した場合には寿命が分の程度に低下することも知られており、切削摩耗により生じた軌道面の損傷が起点となって、転がり軸受の寿命となるフレーキングに進展することから、傾向監視が必要です。シビア粒子は、凝着摩耗に分類されます。これらの摩耗粒子は、軌道面で凝着、破断を繰り返し、この過程で生じる移着粒子が成長して摩耗粒子となります。そのため、軌道面では局部的に油膜切れが発生していることを示しています。この状態が継続した場合、摩耗粒子のサイズは徐々に大型化していき、軸受の損傷に至る場合がありますので、傾向監視が必要です。Iカップリング発光分光分析【SOAP-T】検出された金属元素から発生箇所を推定すると、以下の通りでした。鉄、銅・軸受等リン、亜鉛・添加剤カルシウム、ナトリウム・外部混入異物
報告№109-09136 報告№112-00646 | 分析№109-001160 分析№112-002896 | 112-002896 | 潤滑油は継続使用可能であるものの、RBOT値がminを切っており、酸化防止剤が減少していることが確認されたことから、以下の対策を推奨します。軸受は継続使用可能な状態にあると判断します。但し、～μのサイズの粒子が年間で約倍に増加していることから、摩耗が進行していると考えられます。将来的な摩耗進行の有無を確認するためにも傾向監視を継続することが有効です。更油RBOT値がminを切っており、酸化防止剤が減少していることから、継続使用した場合、酸化防止剤が減少することで基油の劣化に進展することが予想されるため、今回の採油後に更油を実施していなければ更油を推奨します。定期的な分析摩耗粒子の形態観察で、切削摩耗や凝着摩耗、そして疲労摩耗が観察されたことから、今後の摩耗進行を監視するため、定期的に分析を実施することを推奨します。最適な採油方法本試料油は、機器停止中に軸受箱排油口から採油されているため、分析データが高濃度に出ていると推定されます。正確なデータによる診断を行うためにも、今後の採油は、極力運転中もしくは停止直後の油槽中層部から実施されることを推奨します。軸受の摩耗状態フェログラフィーおよびSOAP／D-SOAPの結果から総合的に判断した結果、軸受は健全であり、継続使用可能と評価できますが、引続き軸受の機能が保持されていることを確認するためにも、潤滑油診断による傾向管理が有用と考えます。フェログラフィー【定量分析：Is値】Is値は異常摩耗の早期発見パラメータのつで、摩耗粒子を定量化するために用います。Is値はの乗と、高い値でした。また、Is値の上昇傾向は機器の将来予測をするための指標の一つと考えることができます。今回のIs値は前回に比較しての乗から乗と上昇傾向がみられました。但し、採油条件の影響でIs値が高く出ている可能性があるので、採油条件を改善した上で上昇傾向による将来予測を行うことを推奨します。フェログラフィー【定性分析：摩耗粒子および摩耗形態観察】分析結果から比較的多く観察された粒子は、以下の通りでした。切削粒子・異物や金属表面の微小突起による切削摩耗により発生。シビア粒子・潤滑状態がやや厳しい凝着摩耗により発生。金属潤滑部が局部的に油膜切れを起していると考えられます。疲労摩耗粒子・繰返し応力を受けて発生。フリクションポリマ・局部的に高圧・高温となる場合に発生。観察された摩耗粒子の中でも切削粒子、シビア粒子は、将来的な摩耗の進行に繋がる可能性を示唆しているため、傾向監視が必要と思われます。摩耗形態の中でも切削摩耗は摩耗進行速度が速く、転がり軸受でこの摩耗形態が発生した場合には寿命が分の程度に低下することも知られており、切削摩耗により生じた軌道面の損傷が起点となって転がり軸受の寿命となるフレーキングに進展することから傾向監視による経過監視が必要です。切削摩耗の発生原因となる混入異物が残留している場合、この異物により切削摩耗が継続して発生する可能性があります。シビア粒子は、凝着摩耗に分類されます。この摩耗粒子は、軌道面で凝着、破断を繰り返し、この過程で生じる移着粒子が成長して摩耗粒子となります。そのため、軌道面では局部的に油膜切れが発生していることを示しています。この状態が継続した場合、摩耗粒子のサイズは徐々に大型化していき、最終的には軸受の損傷に至る場合があります。Iカップリング発光分光分析【SOAP／D-SOAP】検出された金属元素から発生箇所を推定すると、以下の通りでした。鉄、銅、亜鉛・軸受等リン、カルシウム、アルミニウム、ケイ素、ナトリウム・外部混入異物ケイ素の検出ケイ素が検出されました。一般に、潤滑油中からケイ素が検出された場合の原因として、油の消泡剤として使用されるシリコン系の添加剤が検出されるフェログラフィーおよびフィルタ表面の異物観察で砂が多く観察され、これが検出されるシリコングリースをシール部に塗布している場合、このシリコングリースが潤滑油に混入して検出されるなどが挙げられますが、今回の原因は、フィルタで砂が観察されたことから、の可能性が考えられます。およびについては、分析結果では確認することが出来ませんので、これに関する情報をご提供下さい。計数汚染度は、NAS級と当社推奨の管理限界値に到達していました。フィルタ表面の異物観察で金属片、鉄錆、砂等が観察されたことから、汚染度が高い要因は、摩耗と外部混入異物、そして採油条件の影響と思われます。粘度、全酸価の各データは、良好でした。水分はppmと当社推奨の管理限界値以下であるものの、やや高い値でした。今後、水分濃度が上昇した場合、油槽内に錆が発生し、その影響で摩耗が発生する懸念があります。IRIRの結果、水分の混入の影響が確認されました。RBOTRBOTの結果、minと当社推奨の管理限界値以上にあるものの、酸化防止剤の残存量は%と低下していました。尚、別紙RBOTの減少傾向から油の余寿命を求めた結果、本試料油は直近の更油から起算して年月まで使用可能であることが分かります。
報告№109-09136 報告№111-00727 | 分析№109-001160 分析№111-003699 | 111-003699 | 対象設備は継続使用可能な状態にあると判断します。但し、SOAP-Tによる分析の結果で、軸受の摩耗を促進するカルシウム濃度が比較的高く検出され、更に潤滑油は水分濃度が高い値となっていました。弊社の研究結果によれば、SOAP-Tで高濃度に検出された場合、メタル材質より若干硬いカルシウムの影響により軸受メタルの摩耗は加速的に進行するため、更油、或いは潤滑油の濾過が必要となります。そのため以下の対策を推奨します。更油ディーゼルエンジン中にSOAP-Tでカルシウムが検出された場合、そのカルシウムは硫酸カルシウムになっていることが知られています。このカルシウムは、いわゆる石膏であり、軸受の軟質金属に食い込んだり、埋め込まれたりして潤滑中に相手材を切削し、結果として軸受寿命が短くなることが弊社の研究結果から判明しています。本試料油は、このカルシウム濃度が比較的高いため軸受メタルの摩耗が促進する可能性が極めて高いことから、可能であれば更油を推奨します。さらに水分の影響により金属表面で腐食摩耗が発生し、発生した鉄錆等の粒子が潤滑部に噛み込み摩耗が進行することがありますので、更油を推奨します。次回点検でオイルリングの点検燃焼ガス中の硫黄分と添加剤が反応して生成したカルシウム化合物が若干高い濃度を示していました。これは、オイルリングの摩耗により燃焼ガスのシール性が低下したためと推定されることから、次回点検ではオイルリングの摩耗状態の点検を推奨します。定期的な分析摩耗の進行が懸念されるため、今後は定期的に分析を実施し、摩耗の進行状況を確認することを推奨します。新油との比較による評価を示す粘度、塩基価のデータは新油データを基準として評価しています。今回は当社に新油データがなかったためカタログ値で判断しましたが、今後評価する場合は、充填用に新油を同時に分析することをご検討下さい。フェログラフィーIs値は異常摩耗の早期発見パラメータのつで、摩耗粒子を定量化するために用います。今回のIs値はの乗であり、潤滑状態は厳しいと判断できます。摩耗粒子の形態で比較的多く観察された粒子は、潤滑状態が正常な場合に発生する摩耗粒子でした。これらの摩耗粒子が観察された場合、潤滑部で発生している摩耗形態は、正常なマイルド摩耗であることが分かります。Iカップリング発光分光分析供試の潤滑油を分析した結果、検出された金属元素は、SOAP-Tの結果表に示すように、鉄、銅、ニッケル、錫、リン、亜鉛、カルシウム、バリウム、ナトリウム、マグネシウムでした。検出されたこれらの金属元素から発生箇所を推定すると鉄、銅、ニッケル、錫・エンジン部品ニッケル、リン、亜鉛、カルシウム・オイル添加剤バリウム、ナトリウム、マグネシウム・外部混入異物であると思われます。このうち、機械部品が摩耗したと思われる元素はのグループです。カルシウムなどの析出SOAP-Tでカルシウムが.ppm検出されました。この影響については、別紙カルシウムなどの析出をご覧ください。計数汚染度計数汚染度はNAS級と汚染されていました。フィルタ表面の異物観察で金属片、鉄錆等が観察されたことから、汚染度が高い要因は、摩耗と外部混入異物の影響と思われます。粒度分布粒度分布は.～μmの範囲にあり、.μmにピークが確認されました。μm以下の粒子が多いことから、燃焼して発生したすす等が油中粒子の主成分であることが推測できます。水分はppmと当社推奨の管理限界値を超えていました。今後、水分の影響でエンジン内部に錆が発生し、その影響で摩耗が発生する懸念があります。
報告№107-6000 報告№107-6005 | 分析№107-00010 分析№107-00133 | 107-00133 | 今回の採油は、機器停止中にドレンプラグから実施しているため停止時間が長い場合、油中粒子の多くは沈降し、採油位置によっては高濃度になっている箇所から採油していると考えられます。分析データからの考察は、稼動中の採油に比較して分析データが高くなる可能性を考慮して検討しました。分析の結果、計数汚染度、フェログラフィーのIs値の各データがやや高く、摩耗粒子の形態観察では厳しい金属接触により発生するシビア粒子が比較的多く観察され、また、異物の噛み込みにより発生する切削粒子も観察されていることから、潤滑状態は良好な潤滑状態である流体潤滑と、局部的に油膜切れが発生する混合潤滑とが混在している状態にあると思われます。今後さらに摩耗が進行する場合があるため、定期的に分析を実施し、摩耗の進行状況を確認することを推奨します。尚、を示す粘度、水分、全酸価、IR、RBOTの各データが良好の範囲にあり、潤滑油は継続使用可能と判断します。
報告№105-0075 報告№105-0075 | 分析№105-00534 分析№105-00534 | 105-00534 | 分析の結果、SOAPの銅濃度を除くデータが良好であることから、本試料油は継続使用可能であり、軸受の潤滑状態も正常と判断します。但し、SOAPの銅濃度が前回のppmから今回ppmに日間でppm増加しており、この点に注意が必要です。SOAPの結果から、潤滑油の添加剤成分である亜鉛がppmからppmにppm低下していることが確認されており、このことから前報でも述べた通り亜鉛系添加剤成分と銅が反応し溶出していることが、今回の結果から確認出来ました。今回の銅濃度ppmと油量Lから銅の体積に換算するとcmとなり、cm×cm×cmの角棒程度の体積分が溶出したと考えられます。本軸受油槽内で銅合金を使用した箇所は、貴社ご提供の図面からデフレクターとバッフルという部品が考えられます。寸法が確認できる図面がないため、摩耗の影響を検討することはできませんが、これらの部品はオイルシールの役目を果たしており、溶出によりシャフトとのギャップが増大し油漏れの原因になる場合も懸念されるため、巡視の際には、油漏れと油面の低下に注意を払い監視する必要があります。また、油劣化の進行にも監視が必要であり、当面はヶ月に度のトライボ診断実施も併せて推奨します。この油は継続使用可能と判断します。粘度は良好と判断します。粘度はmm/sと管理限界値以内にあり、良好と判断します。水分は良好と判断します。水分はと管理限界値の以下にあり、良好と判断します。全酸価は良好と判断します。全酸価は.mgKOH/gと新油データのmgKOH/g以内にあり、良好と判断します。IRは良好と判断します。IRの結果、油劣化の兆候を示すカルボン酸の吸収が確認されていないことから、継続使用可能な状態にあると考えられます。計数汚染度、重量汚染度、共に良好と判断します。計数汚染度は良好と判断します。計数汚染度はNAS級と当社推奨の管理限界値のNAS級以内にあり良好と判断します。重量汚染度は良好と判断します。重量汚染度は.mg/mlと当社推奨の管理限界値のmg/ml以内にあり良好と判断します。機器の潤滑状態フェログラフィーの結果、異常摩耗の早期発見パラメータであるIs値がと良好の範囲にあり、潤滑状態は良好と判断します。SOAPの結果、前回同様に銅が多く検出されました。SOAPの結果、油の添加剤成分であるリン、亜鉛が検出されました。一方、銅が検出されました。銅を使用した部分の溶出が発生していると考えられます。この溶出は検出された亜鉛系添加剤の成分と銅が反応し、溶出することが知られています。銅濃度は別紙鉱油の酸化に対する金属触媒の影響に示すように銅濃度が増加すると酸化速度が速まりますので、酸化劣化の進行状況を油分析により監視されることを推奨します。D－SOAPの結果、良好と判断します。D－SOAPの結果、金属元素は検出されませんでした。フェログラフィーの結果、継続使用可能な状態にあると判断します。フェログラフィーの結果、異常摩耗の早期発見パラメータであるIs値がと良好の範囲にあることから、継続使用可能な状態にあると判断します。
報告№108-0387 報告№109-0010 | 分析№108-02609 分析№109-00035 | 109-00035 | 機器の潤滑状態分析の結果、前回に比較して異常摩耗の早期発見パラメータがの乗と変化はなく、SOAP／D－SOAPの鉄濃度が減少していることが確認されました。観察された摩耗粒子は、良好な潤滑状態で発生するμm以下の微小な鉄系摩耗粒子が支配的であることから、エンジン内で発生している摩耗形態は潤滑状態が正常なマイルド摩耗が支配的であることが分かりました。マイルド摩耗は、機械が正常な摩耗をしている場合に発生する、いわゆる正常摩耗です。この状態は、金属がマイルドに擦られることにより金属表面に摩耗が極めて少ない特殊な表面層が形成され、摩擦表面が平滑な状態となります。この状態が安定である限り、摩耗状態は正常であり発生する摩耗粒子は少ないことが分かっています。今回観察された摩耗形態がマイルド摩耗が支配的であることから、現在のところ、シリンダおよびピストンリング、クランクメタル等は、継続使用は可能な状態にあると判断します。水分の増加水分がppmと当社推奨の管理限界値を僅かに超えていました。発錆予防のため、水分除去を推奨します。新油との比較を示す粘度、全酸価、全塩基価の各データは新油データを基準として評価しています。今回は、新油データがなく評価できなかったため、現在充填用に使用している新油を分析し、そのデータを基準に管理されることを併せて推奨します。
報告№109-09136 報告№110-00137 | 分析№109-001160 分析№110-000495 | 110-000495 | 本試料油の添加剤は、一般に、タービン油に比較して極圧添加剤や摩耗防止剤などの濃度が高く、この影響でRBOT試験の結果が変動する傾向があります。そのため、ギヤ油の余寿命の評価をタービン油と同等の精度で得るには、RBOTの結果に加え、粘度、水分、全酸価、IRなどのデータを総合的に判断することが必要です。分析の結果、前回に比較してRBOTが低下しているものの、粘度、水分、全酸価は全て良好の範囲にあり、また、IRのチャートからは劣化物は検出されませんでした。潤滑油は継続使用可能な状態にあると判断します。
報告№109-09132 報告№109-09132 | 分析№109-001135 分析№109-001135 | 109-001135 | 泡立ち試験の結果は、-と新油値の-に比較して高い値でした。消泡性の性能が低下していることが確認されたことから、今後の使用状況によっては油の酸化劣化が進行したり、ギヤ歯面およびベアリング軌道面で油膜切れが発生したりする場合があるため、消泡剤の添加による消泡性能の改善など何らかの対応が必要になると思われます。また、を示す粘度、水分、全酸価の各データが良好の範囲にあることから、本試料油は継続使用可能と判断します。機器の潤滑状態潤滑状態の異常の早期発見パラメータである潤滑状態指数は、の乗と濾過設備のない機器であれば正常な潤滑状態にあると判断できます。当該機の潤滑系は、油中汚染粒子を濾過するフィルタが設置されているため、別紙インライン・オフラインフィルタの影響に示すとおり、潤滑状態が異常となり大型の摩耗粒子が発生したとしても発生した粒子の大部分が捕捉されてしまい、結果として正常な潤滑状態にあると誤認してしまう可能性があります。そのため、フィルタの影響を考慮に入れLCインデックスを求めたところ、その結果は摩耗がやや厳しい状態に分類されるの乗領域となりました。計算により求めたLCインデックスがこの値であれば、ギヤの継続続使用は可能と思われますが、このLCインデックスは、前回の-×-から今回と桁上昇しており、摩耗の進行が懸念されました。ヶ月後に再度分析を実施し、摩耗の進行状況を確認することを推奨します。泡立ち試験の結果、消泡性能が低下していることが確認されています。粘度は良好。粘度はmm/sと新油値mm/sに比較して、粘度変化率は+.％で、当社推奨の管理限界値である±％以内にあり、良好と判断します。粘度はmm/sとなっています。粘度はmm/sとなっています。粘度指数はとなっています。粘度指数はとなっています。泡立ち試験は-となっています。泡立ち試験は-と新油に比較して高い値となっています。消泡性能が低下していることが確認されています。水分は良好。水分は.ppmと当社推奨の管理限界値の以下であり、良好と判断します。全酸価は良好。全酸価は.mgKOH/gと新油値.mgKOH/g以内にあり、良好と判断します。機器の潤滑状態精密な濾過設備がない機器であれば、潤滑状態指数は正常の範囲にあると判断します。潤滑状態指数は正常の範囲にあると判断します。異常摩耗の早期発見パラメータである潤滑状態指数がの乗と精密な濾過設備がない機器であれば、潤滑状態指数は正常の範囲にあると判断します。
報告№109-09136 報告№111-00756 | 分析№109-001160 分析№111-003815 | 111-003815 | 潤滑油および軸受は継続使用可能な状態にあると判断します。但し、今後も摩耗の進行を傾向監視するため、以下の対策を推奨します。定期的な分析切削摩耗や凝着摩耗の進行を監視するため、定期的に分析を実施し、分析データによる摩耗の進行状況を確認することを推奨します。フェログラフィー異常摩耗の早期発見パラメータとして摩耗粒子を定量化して評価するフェログラフィーのIs値は、潤滑状態が正常なの乗でした。摩耗粒子の形態で比較的多く観察された粒子は、潤滑状態が正常な場合に発生する摩耗粒子異物の噛み込みなどで発生する切削粒子金属潤滑部が局部的に油膜切れを起して発生するシビア粒子ホワイトメタルでした。このような摩耗粒子が観察された場合には、潤滑部では正常なマイルド摩耗異物による切削摩耗潤滑状態がやや厳しい凝着摩耗が発生していることが分かります。切削摩耗は、他の摩耗形態に比較して摩耗進行速度が速く注意が必要で、定期的なトライボ診断による状態監視が必要と考えます。切削摩耗の原因となる混入異物が残留している場合、この異物により切削摩耗が継続して発生する可能性があります。Iカップリング発光分光分析供試の潤滑油を分析した結果、検出された金属元素は、SOAPの結果表に示すように、鉄、錫、カルシウム、ナトリウムが検出されました。これらの検出された金属元素から発生箇所を推定すると鉄、錫・軸受等カルシウム、ナトリウム・外部混入異物であると思われます。このうち、機械部品が摩耗したと思われる元素はのグループです。軸受の余寿命金属元素分析で軸受メタルの主成分である錫が検出されたため、前回と今回の分析結果を基にメタル摩耗の状態を検討しました。検討には、下式で摩耗速度を計算し、その結果から現時点における平均的な摩耗深さを求めました。その結果、摩耗の深さは軸受表面から.μmであると推定できました。y=×-x+.----ここでy:平均的な摩耗深さx:運転時間本軸受がこの摩耗速度で、摩耗の限界に到達する時間、いわゆる限界使用時間を試算すると、軸受の表面粗さをsとした場合の余寿命は約万時間になると推定され、摩耗速度が非常に小さく、良好な潤滑状態が継続しているものと判断できます。計数汚染度は当社推奨の管理限界値内にあるものの、やや高い値でした。フィルタ表面の異物観察で鉄錆、砂等が観察されたことから、汚染度が高い要因は、摩耗と外部混入異物の影響と思われます。粘度、水分、酸価、IR、RBOTの各データは良好でした。尚、別紙RBOTの減少傾向から油の余寿命を求めた結果、本試料は直近の更油から起算して稼働日数が年月まで使用可能であることが分かります。
報告№102-0045 | 分析№102-00345 | 102-00345 | 目的メタル馴し直後に採油を実施し、軸受メタルの状態を確認することを目的としました。考察分析の結果、フェログラフィーを除く項目は良好でした。フェログラフィーの摩耗粒子形態観察の結果、金属接触が厳しく、且つ、摩擦熱が高い場合に発生する球状粒子がやや多く見られており、なじみ過程で発生したものと考えられます。現在のところ、摩耗の過酷度を示すIs値がのマイナス乗と良好の範囲にあるため、直ちに異常摩耗に進展することはないと思われますが、計画通りヶ月後に精点Aを実施し、摩耗の進行状況を確認されることを推奨します。
報告№103-0153 | 分析№103-01342 | 103-01342 | 濾過前の試料油を分析した結果、厳しい金属接触により発生した摩耗粒子が多く確認されました。これらの粒子は、冷却装置の配管内部に堆積していたものを採取した可能性があります。したがって、軸受の摩耗ではないと判断します。但し、今回観察された摩耗粒子が軸受摺動面に噛み込み、摩耗を進行させる場合がありますので、ヶ月後に再度分析を実施し、摩耗の進行状況を確認されることを推奨します。これらのことは、異常摩耗の早期発見パラメータであるフェログラフィーのIs値が、と非常に良好の範囲にあるものの、摩耗粒子の形態観察の結果、金属接触が厳しい場合に発生するシビア粒子、外部から混入した異物が見られたことから判断しました。
報告№107-4543 報告№107-4543 | 分析№107-02126 分析№107-02126 | 107-02126 | トライボ診断の結果、粘度、泡立ち試験、フェログラフィーを除く項目は良好でした。粘度はmm/sと新油値mm/sに比較して、粘度変化率は-％で、当社推奨の管理限界値である±％を超えていました。今後、粘度の低下により油膜切れが発生し、金属接触が発生することが懸念されるため、更油を実施することを推奨します。泡立ち試験の結果は、一般的には消泡性能が低くいと判断できる値の-ですが、新油値の-と同レベルにあったため、良好と判断します。一方、摩耗粒子の形態観察の結果、ギヤ歯面の疲労摩耗で発生したと推定される～μmサイズの摩耗粒子が観察されました。ギヤボックスの油系統にはフィルタがあり、μmサイズ以上の粒子の大部分は捕捉されていると考えられます。それにもかかわらず、～μmの摩耗粒子が確認されており、粘度が低下したことにより、ギヤ歯面では油膜切れが発生し、厳しい潤滑状態が発生している可能性があると思われました。今後さらに摩耗が進行することが懸念されるため、ヶ月以内に再度分析を実施し、摩耗の進行状況を確認することを併せて推奨します。尚、潤滑油の摩耗粒子はフィルタに捕捉され、異常な摩耗状態が発生したとしても正常な潤滑状態にあると誤認してしまう可能性があります。フィルタの捕捉の影響による誤認を避けるため、今後の診断に当たっては、これまでの採油箇所に加え、フィルタの捕捉物も分析し、その結果から潤滑状態を評価することを推奨します。尚、フィルタ捕捉物の分析を実施する際には、フィルタ流量、フィルタ使用時間、主機稼働時間などの追加情報が必要です。粘度が当社推奨の管理限界値を超えていました。泡立ち試験の結果、消泡性能が低いと判断できる値であるものの、新油と同レベルにありました。粘度は当社推奨の管理限界値を超えていました。粘度はmm/sと新油値mm/sに比較して、粘度変化率は-％で、当社推奨の管理限界値である±％を超えていました。粘度は.mm/sでした。粘度は.mm/sでした。粘度指数はでした。粘度指数はでした。泡立ち試験は-でした。泡立ち試験は-と新油と同レベルにあり、消泡性能が新油と同レベルにあることが確認されました。水分は良好。水分はと当社推奨の管理限界値の以下であり、良好と判断します。全酸価は良好。全酸価はmgKOH/gと新油値mgKOH/g以内であり、良好と判断します。機器の潤滑状態摩耗粒子の形態観察の結果、ギヤ歯面の疲労摩耗で発生したと推定される～μmサイズの摩耗粒子が観察されました。～μmサイズの摩耗粒子が観察されました。異常摩耗の早期発見パラメータである潤滑状態指数がの乗と良好な範囲にあるものの、摩耗粒子形態観察の結果、ギヤ歯面の摩耗で発生した～μmサイズの摩耗粒子が観察されました。
報告№103-6107 | 分析№103-01982 | 103-01982 | オーバーホール後に初期試験を実施した結果、摩耗粒子形態観察で、外部から混入した異物が多く見られました。直ちに異常ではないものの、今後、これらの異物が軸受摺動面に噛み込み摩耗が進行する場合があるため、ヶ月後に精点Bを実施し、汚染状況及び摩耗の進行状況を確認されることを推奨します。これらのことは、異常摩耗の早期発見パラメータであるフェログラフィーのIs値が、.と良好の範囲にあるものの、摩耗粒子の形態観察の結果、外部から混入した異物が観察され、光学顕微鏡写真に示すように、外部から混入した砂、鉄錆が多く見られたことから判断しました。尚、RBOTが前回に比較し、min上昇したのは、油を全量交換したためです。今後は、今回のRBOT値によりデータ管理を行います。
報告№108-0387 報告№108-0471 | 分析№108-02609 分析№108-03382 | 108-03382 | 、汚染度、軸受の潤滑状態を確認する。今回の採油は、対象設備の停止中にドレンラインから実施しているため、油循環中に採油した場合に比較し、油中粒子の沈降の影響を受け、分析データが高濃度に出る可能性があります。今回の分析は以上のことを踏まえて結果を検討します。分析の結果、今回の採油が高濃度になっていると思われる対象設備停止中のドレンラインから行われた採油にもかかわらず、全てのデータが良好の範囲にあります。このことから、機器の潤滑状態は正常であり、この油は継続使用可能と判断します。尚、上述しましたように今回の採油は対象設備の停止中の採油であるため、対象設備の運転中の採油に比較して汚染度は高目に出ている可能性があります。採油は、粒子の沈降の影響を少なくすることが重要であり、そのため油中粒子が均一な分散状態で実施されることを推奨します。
報告№100-0044 | 分析№100-00412 | 101-00412 | は良好と判断します。粘度は良好と判断します。粘度は.mm/sと新油値mm/sに比較して、粘度変化率は+％で、当社推奨の管理目安である±％以内にあり、良好と判断します。水分は良好と判断します。水分はppmと当社推奨の管理目安の以下であり、良好と判断します。全酸価は良好と判断します。全酸価は.mgKOH/gと当社推奨の管理目安の.mgKOH/gに比較して、変化はなく、良好と判断します。IRの結果、良好と判断します。IRの結果、IRチャートに示すように新油に比較して変化はなく、良好と判断します。は良好と判断します。計数汚染度は良好と判断します。計数汚染度はNAS級と当社推奨の限界値のNAS級に比較して清浄でした。重量汚染度は良好と判断します。重量汚染度は.mg/mlと当社推奨の管理目安のmg/ml以下であり、良好と判断します。機器の潤滑状態軸受の潤滑状態は正常と判断します。SOAPの結果は良好です。SOAPの結果、金属元素は検出されず、良好と判断します。D－SOAPの結果は良好です。外部から混入したと思われるナトリウムが僅かに検出されましたが、軸受の摩耗を示す錫は検出されず、良好と判断します。フェログラフィーの結果は良好です。摩耗の過酷度を示すフェログラフィーのIs値がのマイナス乗と低く、且つ、正常な潤滑状態で発生するμm未満のラビング粒子が支配的であることから、軸受の潤滑状態は良好と判断します。
報告№107-4530 報告№107-0227 | 分析№107-01164 分析№107-01226 | 107-01226 | を確認する。分析の結果、を示す粘度、水分、全酸価、IR、RBOTの各データは良好でした。尚、RBOTがminと新油値に比較して％となっていました。今後、劣化速度が加速し、基油の劣化が進行することが懸念されるためヶ月以内に再度分析を実施し、油の劣化状況を確認することを推奨します。但し、無添加タービン油が混入した場合も、このようなRBOTの変化が確認されますので、現在発電所で補充用として使用している新油があれば、その新油のIR分析を実施し、油種に間違えがないかを確認することを推奨します。
報告№109-09136 報告№113-00211 | 分析№109-001160 分析№113-000795 | 113-000795 | 潤滑油の劣化はないものの、油中の汚染度が高い値でした。採油条件の影響で値が高くなっていると考えられますが、異物の影響で将来的に摩耗が進行する懸念がありますので、欄に示す対策を推奨します。軸受は継続使用可能な状態にあると判断します。但し、観察された摩耗粒子には局部的な油膜破断により発生する黒色スラッジが比較的多く認められていることから、更油しただけでは油膜破断の要因が残ります。そのため、定期的な分析により今後の摩耗進行の有無を確認することを推奨します。更油油中の汚染度が高いことから、摩耗粒子や異物等が軸受軌道面に噛み込むことによる摩耗の進行が懸念されるため、更油を推奨します。また、油槽内には汚染物が残留している可能性があるため、油槽内を清掃し、更油する新油もNAS級程度の清浄な潤滑油を更油することを推奨します。定期的な分析摩耗粒子の形態観察で、凝着摩耗、切削摩耗、疲労摩耗が観察されたことから、今後の摩耗進行を監視するため、定期的に分析を実施することを推奨します。シリコン系のグリースや添加剤の確認シリコン系の添加剤やグリースを使用している箇所があるかについてご確認下さい。最適な採油方法本試料油は、機器停止中に軸受箱排油口から採油されているため、分析データが高濃度に出ていると推定されます。正確なデータによる診断を行うためにも、今後の採油は、極力運転中もしくは停止直後の油槽中層部から実施されることを推奨します。はフェログラフィーおよびSOAP／D-SOAPの結果から総合的に判断した結果、継続使用は可能ですが、今後の機器の機能を確認するためにも傾向管理が有用と考えます。フェログラフィー【定量分析：Is値】Is値は異常摩耗の早期発見パラメータのつで、摩耗程度を定量化するために用います。今回のIs値はの乗と、高い値でした。フェログラフィー【定性分析：摩耗粒子および摩耗形態観察】分析結果から観察された代表的な粒子は、以下の通りでした。切削粒子・異物や金属表面の微小突起による切削摩耗により発生。疲労摩耗粒子・繰返し応力を受けて発生。黒錆・潤滑状態がやや厳しい凝着摩耗により発生。金属接触が厳しく、且つ、高い摩擦熱が発生していると考えられます。フリクションポリマ・局部的に高圧・高温となる場合に発生。観察された摩耗粒子の中でも切削粒子、黒錆は、将来的な摩耗の進行に繋がる可能性を示唆しているため、傾向監視が必要と思われます。摩耗形態の中でも切削摩耗は摩耗進行速度が速く、転がり軸受でこの摩耗形態が発生した場合には寿命が分の程度に低下することも知られており、切削摩耗により生じた軌道面の損傷が起点となって転がり軸受の寿命となるフレーキングに進展することから傾向監視による経過監視が必要です。切削摩耗の発生原因となる混入異物が残留している場合、この異物により切削摩耗が継続して発生する可能性があります。黒錆は凝着摩耗に分類されます。この摩耗粒子は、軸受軌道面で凝着、破断を繰り返し、この過程で生じる移着粒子が成長して摩耗粒子となります。そのため、軸受軌道面では局部的に油膜切れが発生していることを示しています。この状態が継続した場合、摩耗粒子のサイズは徐々に大型化していき、設備の損傷に至る場合がありますので、傾向監視が必要です。Iカップリング発光分光分析【SOAP／D-SOAP】検出された金属元素から発生箇所を推定すると、以下の通りでした。鉄、鉛、銅、錫、亜鉛・軸受等カルシウム、アルミニウム、ケイ素、ナトリウム・外部混入異物ケイ素の検出ケイ素がppm検出されました。一般に、潤滑油中からケイ素が検出された場合の原因として、油の消泡剤として使用されるシリコン系の添加剤が検出されるフェログラフィーおよびフィルタ表面の異物観察で砂が多く観察され、これが検出されるシリコングリースをシール部に塗布している場合、このシリコングリースが潤滑油に混入して検出されるなどが挙げられますが、今回検出が比較的高濃度であることからの可能性が考えられます。については、分析結果では確認することが出来ませんので、これに関する情報があれば提供をお願いします。銅の摩耗SOAP/D-SOAPで銅が比較的高い値でした。銅を使用した箇所は、転がり軸受では保持器が考えられますが、型番情報から保持器には銅合金が使用されていませんでした。銅を使用した箇所は不明ですが、仮にオイルリングを使用している場合、オイルリングの摩耗が考えられます。オイルリングが摩耗していた場合、潤滑油の適正なかきあげに影響が生じ、軸受軌道面の油膜切れ発生原因となることから注意が必要です。計数汚染度はNAS級と当社推奨の管理限界値に到達していました。フィルタ表面の異物観察で金属片、鉄錆、砂等が観察されたことから、汚染度が高い要因は、摩耗と外部混入異物の影響と思われます。粘度、水分、全酸価、IR、RBOTの各データは、良好でした。尚、別紙RBOTの減少傾向から油の余寿命を求めた結果、本試料油は直近の更油から起算して年月まで使用可能であることが分かります。
報告№109-09136 報告№112-00597 | 分析№109-001160 分析№112-002516 | 112-002516 | 分析の結果、本試料および汚染状態は全て良好な範囲にあり、継続使用可能な状態にあると判断します。粘度、酸価、有機物・有機化合物、酸化安定度の各データは良好でした。尚、別紙酸化安定度の減少傾向から油の余寿命を求めた結果、今回の採油日からの使用可能期間は約年間であることが分かります。水分濃度は、継続使用可能な範囲にありました。
報告№108-5101 報告№108-5101 | 分析№108-03156 分析№108-03156 | 108-03156 | 泡立ち試験の結果は、一般的には消泡性能が低くいと判断できる値の-でしたが、新油値の-と同レベルにあったため、良好と判断しますまた、を示す粘度、水分、全酸価の各データが良好の範囲にあることから本試料油は継続使用可能です。尚、水分が新油に比較して高い値です。使用油であるAlphasynPGは、ポリグリコールベースの合成ギヤオイルであるため、水分を吸収しやすい特性があります。今後は、水分濃度の増加に注意されることを推奨します。機器の潤滑状態潤滑状態指数はのマイナス乗と濾過設備のない機器であれば正常な潤滑状態にあると判断できますが、ギヤボックスの油系統にはインラインフィルタとオフラインフィルタがあり、粒子の大部分は捕捉され、異常な摩耗状態が発生したとしても正常な潤滑状態にあると誤認してしまう可能性があります。ポンプの吐出量が不明であるため、フィルタが設置されていない場合の潤滑状態を推定することが出来ませんので、発生した摩耗粒子の形態から判断します。その結果、μm以下の摩耗粒子が観察されたことから、ギヤ歯面ではマイルドな摩耗状態が発生している可能性があります。また、摩耗粒子の形態観察の結果、μm以下の摩耗粒子が支配的で確認された量は少なく、フィルタの濾過性能が持続していると考えられます。以上のことから、フィルタの捕捉の影響による誤認を避けるため、これまでの採油箇所に加え、インラインフィルタとオフラインフィルタの捕捉物も分析し、その結果から潤滑状態を評価することを提案します。フィルタ捕捉物の分析を実施する際には、フィルタ使用時間の情報をご提供いただけますようお願い致します。泡立ち試験の結果、消泡性能が低いと判断できる値であるものの、新油と同レベルにあると判断します。水分が新油に比較して高い値です。使用油であるAlphasynPGは、ポリグリコールベースの合成ギヤオイルであるため、水分を吸収しやすい特性があります。今後は、水分濃度の増加に注意されることを推奨します。粘度は良好。粘度はmm/sと新油値.mm/sに比較して、粘度変化率は-％で、当社推奨の管理限界値である±％以内にあり、良好と判断します。粘度はmm/sとなっています。粘度はmm/sとなっています。粘度指数はとなっています。粘度指数はとなっています。泡立ち試験は-となっています。泡立ち試験は-と新油と同レベルにあり、消泡性能が新油と同レベルにあると判断します。水分は新油値より高い値となっています。水分はppmと新油値より高い値となっています。全酸価は良好。全酸価は.mgKOH/gと新油値.mgKOH/gに比較して高いものの、IRの結果で油劣化の兆候を示すカルボン酸の吸収が確認されていないことから、良好と判断します。機器の潤滑状態摩耗粒子の形態観察の結果、ギヤ歯面の摩耗で発生したと推定されるμm以下の摩耗粒子が観察されています。μm以下の摩耗粒子が観察されています。異常摩耗の早期発見パラメータである潤滑状態指数がのマイナス乗と正常の範囲にあるものの、摩耗粒子の形態観察の結果、ギヤ歯面の摩耗で発生したと推定されるμm以下の摩耗粒子が観察されています。
報告№103-0006 報告№103-0006 | 分析№103-00111 分析№103-00111 | 103-00111 | 分析の結果、ギヤ歯面では、疲労摩耗と異物混入による切削摩耗が進行しつつあることが確認されました。今後、歯面での摩耗が進行し、バックラッシの増大と、それによる振動発生が懸念されます。また、その振動が原因で、ギヤの異常摩耗の進行につながることも考えられますので、再分析による傾向管理を推奨します。このことは、計数汚染度がNAS級とやや高くSOAP／D-SOAPでギヤ歯面の摩耗により発生した鉄が検出され、異常摩耗の早期発見パラメータであるフェログラフィーのIs値がの乗と高いことから判断しました。尚、バックラッシの増加量を分析結果から計算できますので、構造が確認できる図面、ギヤの形式、歯形、モジュール、歯数、回転数、増速比、歯幅をお知らせ下さい。計算結果をご報告いたします。この油は継続使用可能と判断します。粘度は良好と判断します。粘度はmm/sと新油値.mm/sに比較して、粘度変化率は+％で、管理限界値である％以内にあり、良好と判断します。水分は良好と判断します。水分はpmと管理限界値の以下にあり、良好と判断します。全酸価は良好と判断します。全酸価は.mgKOH/gと新油値.mgKOH/gに比較して、やや高い値を示していますが良好の範囲にあると判断します。IRは良好と判断します。IRはチャートに示すように、新油に比較して変化はなく、良好と判断します。重量汚染度は良好の範囲にあるものの、計数汚染度が当社推奨の管理限界値に到達していました。計数汚染度は当社推奨の管理限界値に到達していました。計数汚染度はNAS級と当社推奨の管理限界値のNAS級に到達していました。重量汚染度は良好と判断します。重量汚染度は.mg/mlと良好の範囲にあると判断します。機器の潤滑状態フェログラフィーの結果、ギヤ歯面で疲労摩耗が進行しつつあることが確認されました。今後急激に摩耗が進行し、バックラッシが増大し、振動が発生することが懸念され、更にその振動が原因でギヤの異常摩耗が進行することが懸念されるため、再分析を実施されることを推奨します。SOAP結果、鉄が検出されました。SOAPの結果、摩耗により発生した鉄がppm検出されました。尚、油の添加剤成分であるリン、亜鉛が検出されました。D－SOAPの結果、鉄が検出されました。D－SOAPの結果、摩耗により発生する鉄が検出されました。フェログラフィーの結果、バックラッシの増大が懸念されました。フェログラフィーの結果、ギヤ歯面に疲労摩耗により発生した傷が発生していると思われます。今後急激に摩耗が進行し、バックラッシが増大することに振動が発生することが懸念され、更にその振動が原因でギヤの異常摩耗が進行することが懸念されるため、再分析を実施されることを推奨します。
報告№109-09136 報告№111-00389 | 分析№109-001160 分析№111-001859 | 111-001859 | 潤滑油および軸受は継続使用可能な状態にあると判断します。但し、摩耗の進行が懸念されるため、以下の対策が必要です。定期的な分析フレッティング摩耗の進行を監視するため、定期的に分析を実施し、摩耗の進行状況を確認することを推奨します。最適な採油方法本試料油は、機器停止中に給油プラグから採油されています。機器が停止している状態では、別紙油粒子の沈降の影響に示すように油槽内で撹拌がなくなり油中粒子などの固形物は時間経過と共に沈降するため、油中汚染度は低くなると推定されます。そのため今後の採油は、極力停止直後の油槽中層部、もしくは停止中であれば油槽の底部付近から実施されることを推奨します。フェログラフィー異常摩耗の早期発見パラメータとして摩耗粒子を定量化して評価するフェログラフィーのIs値は、潤滑状態が正常なの乗でした。摩耗粒子の形態で比較的多く観察された粒子は、フレッティングにより発生する赤錆局部的に高圧・高温となる場合に発生するフリクションポリマでした。これらの摩耗粒子が観察された場合、潤滑部で発生している摩耗形態は、微振動によるフレッティング摩耗であり、そして局部的ではあるものの高圧・高温の箇所が発生していることも分かります。フレッティングは、軸と内輪内面軸受箱と外輪外面軌道輪と転動体の箇所で発生する可能性があります。フレッティング粒子は酸化して硬いため、軸受軌道面に噛み込んだ場合はその傷が疲労剥離の起点となり、疲労摩耗へと進展することが想定されます。フリクションポリマは、潤滑油が軌道面に押し込められ高圧状態になると同時に、圧縮熱により高温状態になった結果、基油自身が重合反応を起こし生成することが知られています。そのため、高圧高温状態の解消がなされなければ、潤滑油の劣化が進行し、粘度上昇に因る潤滑異常に進展する場合があります。Iカップリング発光分光分析供試の潤滑油を分析した結果、検出された金属元素は、SOAP-Tの結果表に示すように、鉄、銅、アンチモン、錫、リン、亜鉛、カルシウム、バリウム、アルミニウム、ナトリウム、ホウ素でした。検出されたこれらの金属元素から発生箇所を推定すると鉄、銅、アンチモン、錫、亜鉛・軸受等リン、カルシウム、バリウム、アルミニウム、ナトリウム、ホウ素・外部混入異物であると思われます。このうち、機械部品が摩耗したと思われる元素はのグループです。計数汚染度はやや高い値でした。フィルタ表面の異物観察で表面が茶褐色で鉄錆等が観察されたことから、汚染度が高い要因は、摩耗とスラッジ、そして外部混入異物の影響と思われます。粘度、水分、酸価、IRの各データは良好でした。
報告№109-09136 | 分析№109-001160 | 113-002553 | 対象設備は継続使用可能な状態にあると判断します。但し、今後の摩耗推移を確認するためにも傾向監視を継続することが有効です。定期的な分析今後の凝着摩耗、疲労摩耗の推移を監視するため、定期的な分析実施を推奨します。新油の分析粘度、酸価は、油の性能を評価するパラメータの一種です。油の性能低下は、新油との比較が必要なことから、未使用油の提供および分析による比較評価を推奨します。異常摩耗の早期発見のパラメータであるIs値は、レベルと正常です。但し、潤滑部の摩耗が認められたため、定期的に潤滑油分析を実施し、摩耗推移を監視することが有用と考えます。フェログラフィーで比較的多く観察された粒子は、以下の通りです。正常な摩耗粒子・潤滑状態が正常なマイルド摩耗により発生。シビア粒子・潤滑状態がやや厳しい凝着摩耗により発生。極微小領域で油膜切れが発生したことを示します。疲労摩耗粒子・繰返し応力による金属疲労で発生。大型化するとフレーキングの発生が懸念されます。シビア粒子は、摩擦面が将来的に異常摩耗へ進展する可能性を示唆しているため、傾向監視が有用と思われます。詳細は、別紙傾向監視が必要な摩耗粒子をご覧ください。水分は良好です。粘度粘度は.mm/sでした。粘度グレードがISOVGであるという情報を基に評価すると、本潤滑油は粘度グレードの規格内にあると判断できますが、新油との比較による評価を推奨します。酸価は.mgKOH/gでした。新油との比較による評価が必要です。
報告№108-0199 報告№108-0199 | 分析№108-01431 分析№108-01431 | 108-01431 | 、軸受の潤滑状態を確認する。今回の採油は、対象設備の停止中にドレンプラグから実施しているため、油循環中に採油した場合に比較し、油中粒子の沈降の影響を受け、分析データが高濃度に出る可能性があります。今回の分析は以上のことを踏まえて結果を検討しました。を示す粘度、水分、全酸価、RBOTの各データは良好の範囲にあることから、この油は継続使用可能と判断します。軸受の潤滑状態異常摩耗の早期発見パラメータであるフェログラフィーのIs値が高いの乗となっていました。摩耗粒子の形態観察で異物の噛み込みにより発生する切削粒子、金属接触が厳しい場合に発生するシビア粒子、局部的に高圧・高温となる場合に発生するフリクションポリマが多く観察されました。フリクションポリマは、タービン油が軸受摺動面で高圧下に押し込められ高圧状態になると同時に、圧縮熱も発生して高温状態にもなり、その結果、潤滑油が重合して発生することが知られています。そのため、高温高圧状態の解消がなされなければ、潤滑油は劣化する場合がありますので、定期的に分析を実施する必要があります。観察された摩耗粒子の形態は切削摩耗と凝着摩耗が混在しており、特に切削摩耗は、異物が混入していない状態に比較して、摩耗進行速度が速く注意が必要で、転がり軸受にこの摩耗形態が観察された場合、軸受寿命が分の程度に低下することが知られています。切削摩耗が進行した場合、転がり軸受の寿命の指標となるフレーキングに進展することが懸念されるため、運転を再開しているようであれば今回の分析項目に計数汚染度、SOAP／D－SOAPの分析項目を追加して、再分析を実施し、汚染度および摩耗の進行状況を確認されることを推奨します。採油について上述しましたように今回の採油は対象設備の停止中の採油であるため、油中の摩耗粒子などが平均的に分散した状態とはいえない状態で採油されている可能性があります。採油は、粒子の沈降の影響を少なくすることが重要であり、そのため油中粒子が均一な分散状態で実施されることを併せて推奨します。
報告№109-09136 報告№112-00075 | 分析№109-001160 分析№112-000197 | 112-000197 | 潤滑油および対象設備は継続使用可能な状態にあると判断します。前回に比較してSOAP／D－SOAPの結果で、鉄濃度に大きな変化はありませんでした。Is値は異常摩耗の早期発見パラメータのつで、摩耗粒子を定量化するために用います。前回に比較してIs値は×のマイナス乗から×のマイナス乗に低下し、潤滑状態は正常と判断できます。前回に比較して計数汚染度はNAS級からNAS級にランク低下し、良好でした。前回同様に粘度、水分、全酸価、IR、RBOTの各データは良好でした。分析結果は良好と判断します。粘度粘度はmm/sと新油値mm/sに比較して、粘度変化率は+.％で、当社推奨の管理限界値である±％以内にあり、良好と判断します。水分はppmと当社推奨の管理限界値の以下であり、良好と判断します。酸価は.mgKOH/gと新油値.mgKOH/gに比較して大きな変化はなく、良好と判断します。IRIRの結果、油劣化の兆候を示すカルボン酸の吸収が確認されていないことから、良好と判断します。RBOTRBOTはminと当社推奨の管理限界値のmin以上であり、良好と判断します。は良好と判断します。計数汚染度計数汚染度はNAS級と当社推奨の管理限界値のNAS級以内であり、良好と判断します。重量汚染度は.mg/mlと当社推奨の管理限界値のmg/ml以内であり、良好と判断します。は正常と判断します。SOAPSOAPの結果、鉄がppm、ニッケルがppm、油の添加剤成分であるリンがppm、バリウムがppm検出されました。D－SOAPD－SOAPの結果、外部から混入したと思われるカルシウム、ナトリウムが共に検出されました。フェログラフィー異常摩耗の早期発見パラメータであるフェログラフィーのIs値が×のマイナス乗と良好の範囲にあり、潤滑状態は正常と判断します。
報告№107-0445 報告№107-0445 | 分析№107-02569 分析№107-02569 | 107-02569 | 分析の結果、計数汚染度が当社推奨の管理限界値に到達していました。異常摩耗の早期発見パラメータであるフェログラフィーのIs値がの乗と高く、摩耗粒子の形態観察で異物の噛み込みにより発生する切削粒子、金属接触が厳しい場合に発生するシビア粒子、外部から混入したと思われる砂が多く観察されたことから、摩耗形態は切削摩耗と凝着摩耗が混在しており、汚染度が高い要因は、摩耗と外部混入異物の影響と考えられました。今後、異物の噛み込みによる傷が起点となって、転がり軸受の寿命の指標となるフレーキングに進展することが懸念されました。一方、SOAPの結果でケイ素がppm検出されました。一般に、ケイ素は添加剤、或いは、外部混入の異物の可能性があると考えられますが、今回検出された原因は以下のつの可能性があると考えられました。油の添加剤の消泡剤の主成分ですが、通常、消泡剤のケイ素は～程度ですので、今回検出されたケイ素は消泡剤である。シリコングリースをシール部に塗布している場合、このシリコングリースが潤滑油に混入している。けい砂などのケイ素を含む砂が混入した。ケイ素が検出された原因の調査のため、シリコングリースを使用している箇所があるかについてご確認ください。また、検出されたケイ素がけい砂であれば、けい砂の影響で切削摩耗が発生する可能性がありますので、更油などにより油槽内を清掃すると共にヶ月以内に再度分析を実施し、摩耗の進行状況およびケイ素濃度の状態を確認することを推奨します。これらのことは、計数汚染度がNAS級と当社推奨の管理限界値に到達していたこと異常摩耗の早期発見パラメータであるフェログラフィーのIs値がの乗と高く、摩耗粒子形態観察の結果、異物の噛み込みにより発生する切削粒子、金属接触が厳しい場合に発生するシビア粒子、外部から混入したと思われる砂が多く観察されたことSOAPでケイ素が多く検出され、SOAP／D－SOAPで鉄が検出されたこと以上のことから判断しました。
報告№109-09136 報告№111-0266 | 分析№109-001160 分析№111-001239 | 111-001239 | 潤滑油は継続使用可能な状態にあると判断します。粘度、全酸価、IR、RBOTの各データは良好でした。油の余寿命は、使用油の使用期間または使用時間が不明であったため、ご依頼の油の余寿命に関する検討は行えませんでした。ただし、分析の結果で新油値がminであったことから、使用期間を仮にヶ月間と仮定すれば余寿命は十二分にあると言えます。可能であれば、使用期間、あるいは使用時間の情報をご提供下さい。水分は良好でした。
報告№109-09136 報告№111-00354 | 分析№109-001160 分析№111-001614 | 111-001614 | 対象設備は継続使用可能な状態にあると判断します。但し、計数汚染度がやや不良領域にあることから、潤滑油を継続使用する場合は、以下の対策を推奨します。今後、汚染度が高いことから、バルブ類の動作障害やフィルタおよびストレーナの目詰まりが発生することが懸念されるため、濾過を推奨します。フェログラフィー異常摩耗の早期発見パラメータとして摩耗粒子を定量化して評価するフェログラフィーのIs値は、の乗と非常に良好の領域にありました。摩耗粒子の形態で比較的多く観察された粒子は、潤滑状態が正常な場合に発生する摩耗粒子、局部的に高圧・高温となる場合に発生するフリクションポリマ、外部から混入したと思われる鉄錆、砂等でした。これらの摩耗粒子が観察された場合、潤滑部で発生している摩耗形態は、正常なマイルド摩耗であり、そして局部的ではあるものの高圧・高温の箇所が発生していることも分かります。フリクションポリマは、潤滑油が摺動面に押し込められ高圧状態になると同時に、圧縮熱により高温状態になった結果、基油自身が重合反応を起こし生成することが知られています。そのため、高圧高温状態の解消がなされなければ、潤滑油の劣化が進行し、粘度上昇に因る潤滑異常に進展する場合があります。Iカップリング発光分光分析供試のタービン油を分析した結果、検出された金属元素は、SOAPの結果表に示すように、鉄、鉛、錫、リン、カルシウム、ナトリウムが検出されました。これらの検出された金属元素から発生箇所を推定すると鉄、鉛、錫・シリンダ内壁等リン、カルシウム、ナトリウム・外部混入異物であると思われます。このうち、機械部品が摩耗したと思われる元素はのグループです。前回に比較して計数汚染度はNAS級からNAS級にランク減少したものの、やや不良領域にありました。フィルタ表面の異物観察で金属片、鉄錆、砂等が観察されたことから、汚染度が高い要因は、摩耗と外部混入異物の影響と思われます。粘度、水分、酸価の各データは良好でした。
報告№105-0066 | 分析№105-00479 | 105-00479 | 濾過前の試料油を分析した結果、計数汚染度が前回NAS級から、今回NAS級に約年でランク上昇しました。摩耗粒子形態観察及びフィルタ写真の結果、鉄錆・砂等が観察されているため、汚染度が上昇した要因は、外部から混入したと思われる異物によるものと考えられます。鉄錆等の異物は、通常運転中、過去作業中、今回採油時などに混入したと考えられます。又、潤滑異常の早期発見パラメータである摩耗過酷度を示すIs値がと非常に良好の範囲にあることから、潤滑状態は良好な状態にあると判断します。
報告№109-09136 報告№114-00287 | 分析№109-001160 分析№114-001054 | 114-001054 | 潤滑油および対象設備は継続使用可能と判断します。但し、潤滑状態の健全性を確認するためにも、継続して傾向監視することを推奨します。尚、オイルゲージとドレンから採油した試料を比較したところ、表に示すようにμm以上のサイズの粒子数および重量汚染度はドレンから採取した試料のほうがやや高い値でした。その他サイズの粒子数および金属濃度に大きな差はありませんでした。表採油箇所違いの分析結果比較定期的な分析定期的な分析を実施することにより、データの変化から異常の兆候を早期に発見することが可能となります。今後懸念される切削摩耗、凝着摩耗の進行を監視するため、定期的に分析を実施することを推奨します。分析結果異常摩耗の早期発見のパラメータであるIs値は、レベルとやや高い値でした。また、潤滑部の摩耗が認められたため、定期的に潤滑油分析を実施し、摩耗推移を監視することが有用と考えます。フェログラフィーで観察された代表的な粒子は、以下の通りです。正常な摩耗粒子・潤滑状態が正常なマイルド摩耗により発生。切削粒子・異物や金属表面の微小突起による切削摩耗により発生。シビア粒子・潤滑状態がやや厳しい凝着摩耗により発生。極微小領域で油膜切れが発生したことを示します。黒錆・潤滑状態がやや厳しい凝着摩耗により発生。局部的な厳しい金属接触と高い摩擦熱が発生していたことを示します。切削粒子、シビア粒子、黒錆は、摩擦面が将来的に異常摩耗へ進展する可能性を示唆しているため、傾向監視が有用と思われます。詳細は、別紙傾向監視が必要な摩耗粒子をご覧ください。メタルの摩耗SOAP-Tでメタルの主成分である錫がppm、ニッケルが検出されたことから、コンロッドメタル、クランクメタルが局所的に摩耗していると推定されました。ディーゼルエンジンのメタルは、別紙コンロッドメタル・クランクメタルの摩耗に示すように、一般的にホワイトメタル層、ニッケル層、銅と鉛の合金であるケルメット層の順に積層構造になっています。現在のところ低濃度であることから継続使用に支障がない範囲での摩耗であると判断しますが、潤滑状態の健全性を確認するためにも、継続して傾向監視することを推奨します。固形カルシウム化合物の生成SOAP-Tでカルシウムがppm検出されました。この固形カルシウムは、潤滑油に混入した燃焼ガス中の酸成分がカルシウム添加剤と中和反応して生成される比較的硬い化合物のため、摺動面に噛み込み、切削摩耗が進行することが懸念されます。詳細は、別紙固形カルシウム化合物の生成をご覧ください。計数汚染度はNAS級以上と汚染されています。粒度分布は.～μmの範囲にあり、中心粒径は.mでした。一方、粒度分布では、μm以下の範囲で分布が多くみられました。汚染物はμm以下の粒子が多いことから、燃焼時に発生したすすが主体であり、第二にμm以下の摩耗粒子の割合が高いと推定されます。粘度、水分、酸価、IR、塩基価の各データは良好です。
報告№109-09136 報告№113-00075 | 分析№109-001160 分析№113-000308 | 113-000308 | 潤滑油の劣化は確認されなかったものの、油中の汚染度が高い値でした。軸受分析の結果、D-SOAPで軸受メタルの主成分である錫が多く検出され、また、フェログラフィーおよびフィルタ表面の異物観察でホワイトメタルの球状粒子が多く観察されました。観察された材質がホワイトメタルの球状粒子は、金属接触が厳しく、且つ、摩擦熱が高い場合と、稀に軸電流が流れた場合に発生することがわかっています。摩擦熱で発生している場合は、軸受摺動面では軸受メタルが溶融するほどの高い温度であることを示しており、また、軸電流が流れている場合、当社のこれまでの研究と実機軸受の試験結果から軸受は分未満で焼損に至ることがわかっています。本試料の原因を詳細に知るには、SEMとXMAによる成分分析が必要となります。尚、本試料の分析結果は、推定の範囲を超えませんが摩耗粒子の表面観察の結果から軸電流発生による溶融摩耗の可能性が否定出来ないため、運転の再開は出来ないと思われます。このまま継続使用した場合、軸受メタルの摩耗はさらに進行し、軸受メタルが焼損することが懸念されるため、以下の対策を推奨します。分解点検軸受摺動面では、油膜が形成しにくい状態となっており、特に軸電流発生の可能性も否定出来ないことから、摩耗が連続的に発生する状況になっていると考えられます。念のため、安全をみて分解点検を実施し、軸受摺動面の状況を確認されることを推奨します。はフェログラフィーおよびSOAP／D-SOAPの結果から総合的に判断した結果、厳しい状態にあると考えられます。フェログラフィー【定量分析：Is値】Is値は異常摩耗の早期発見パラメータのつで、摩耗粒子を定量化するために用います。前回同様にIs値はのマイナス乗と、低い値でした。フェログラフィー【定性分析：摩耗粒子および摩耗形態観察】分析結果から比較的多く観察された粒子は、以下の通りでした。ホワイトメタル球状粒子・軸受メタルとスラストランナーの接触が厳しく、且つ、金属が溶融するほどの高い摩擦熱が発生していると考えられます。或いは、軸電流が発生している可能性があります。球状粒子は、異常摩耗の兆候を示す形態のパラメータで、この摩耗粒子が発生する場合、潤滑状態に注意が必要です。Iカップリング発光分光分析【SOAP／D-SOAP】検出された金属元素から発生箇所を推定すると、以下の通りでした。鉄、銅、アンチモン、錫・軸受等カルシウム、ナトリウム・外部混入異物D-SOAPの結果、前回に比較して軸受メタルの主成分である錫がppmからppmに増加していました。計数汚染度は、前回に比較してNAS級からNAS級にランク増加し、当社推奨の管理限界値に到達していました。フィルタ表面の異物観察でホワイトメタルの球状粒子が観察されたことから、汚染度が高い要因は、軸受メタルの摩耗の影響と思われます。粘度、水分、酸価、IRの各データは、前回同様に良好でした。
報告№109-09136 報告№112-00541 | 分析№109-001160 分析№112-002250 | 112-002250 | グリースグリースはちょう度の上昇が確認されていることから、以下の対策を推奨します。軸受は継続使用可能な状態にあると判断します。但し、将来的な摩耗進行の有無を確認するためにも傾向監視を継続することが有効です。グリースの交換ちょう度の上昇がみられ、グリースが軟化していることが確認されました。今後、グリースの漏洩や油膜切れの発生が懸念されるため、グリースの交換を推奨します。定期的な分析定期的に分析を実施することにより、データの変化から異常の兆候を早期に発見することが可能となります。また、今回は対象設備の初回分析であるため、あと最低でも回分析を実施し、分析データの変化を確認することを推奨します。尚、分析結果からSOAP-Tの鉄濃度が比較的高く、摩耗の進行が懸念されるため、出来るだけ早めに回目の分析を実施することを推奨します。はフェログラフィーおよびSOAP-Tの結果から総合的に判断した結果、継続使用は可能ですが、機器の機能を保持するためにも傾向管理が有用と考えます。フェログラフィー【定性分析：摩耗粒子および摩耗形態観察】分析結果から観察された粒子は、以下の通りでした。正常な摩耗粒子・潤滑状態が正常なマイルド摩耗により発生。フリクションポリマ・局部的に高圧・高温となる場合に発生。Iカップリング発光分光分析【SOAP-T】検出された金属元素から発生箇所を推定すると、以下の通りでした。鉄、ニッケル、錫・軸受等ニッケル、アンチモン、リン、亜鉛、カルシウム、バリウム、アルミニウム、ナトリウム・添加剤、増ちょう剤鉄以外に、アンチモン、ニッケル、錫が比較的高い値でした。まず、ニッケルが含まれている材質は銅合金と推定され、転がり軸受の保持器が考えられます。しかし、銅が検出されておらず、使用している軸受の保持器には、銅を使用した材料ではないことが図面から判明したため、保持器の摩耗ではないと思われます。次に、錫が含まれている材質は、すべり軸受に使用されるホワイトメタルがありますが、本軸受は転がり軸受であり、図面から材質でホワイトメタルを使用している箇所は確認されませんでした。その他に使用している箇所として考えられるのは、転がり軸受の保持器が考えられます。保持器の材質は、鋼板SリンCC、銅合金、アルミ合金、樹脂などを使用することがあります。この中で、ニッケル、錫が含まれている材質はアルミ合金が該当しますが、グリース分析の結果から検出されたアルミニウム濃度は、保持器の主成分にしては濃度が低すぎることから、保持器が摩耗したものである可能性は低いと考えられました。尚、アンチモンは、未使用グリースから高濃度で検出されていることから、グリースの添加剤として最初から入っているものと判断します。グリースは流動性が低く、新グリースを補給しても油槽内にある全てのグリースが入れ替わることは困難であることから、今回使用されているグリースに入っていない成分が検出された要因は、以前使用していたグリースに含まれていた金属成分が、今回の使用グリースと混合して検出されたと推定されます。グリースのちょう度は当社推奨の管理限界値を超えていました。ちょう度ちょう度は、と当社推奨の管理上限値のより高くなっており、グリースが軟化していることが分かりました。軟化したグリースを使用した場合、グリースの漏洩や軸受等で油膜切れが発生することが懸念されます。滴点滴点は、と新グリース値に比較して低いものの、良好と判断します。酸価は、mgKOH/gと新グリース値mgKOH/g以下であり、良好と判断します。水分は、と新グリース値ppm以下であり、良好と判断します。IRIRチャートの結果、新油と使用油のスペクトルパターンはほぼ一致し、また、油劣化の兆候を示すカルボン酸の吸収が確認されていないことから、良好と判断します。
報告№107-4543 報告№107-4544 | 分析№107-02132 分析№107-02177 | 107-02177 | トライボ診断の結果、粘度を除く項目は良好でした。粘度は、新油値のmm/sに比較し変化率が-.％のmm/sとなっており、当社推奨の管理限界値である±％を超えていました。IRの結果、異種油の混入や劣化の進行が確認されなかったことから、粘度の低下は、潤滑油の製造ロットによる差異、または、潤滑油の分子がせん断作用を受け粘度が低下したことなどが考えられます。現在のところ、本試料油は継続使用可能な状態にありますが、定期的に分析を実施し、粘度の低下および油の劣化の進行状況を確認することを推奨します。尚、補充用として尻労WFに保管している新油がありましたら、ml程度ご提供下さい。新油の粘度をチェックいたします。粘度が当社推奨の管理限界値を超えていました。粘度は当社推奨の管理限界値を超えていました。粘度はmm/sと新油値mm/sに比較して、粘度変化率は-.％で、当社推奨の管理限界値である±％を超えていました。粘度はmm/sでした。粘度はmm/sでした。粘度指数はでした。粘度指数はでした。水分は良好。水分は.ppmと当社推奨の管理限界値の以下であり、良好と判断します。全酸価は良好。全酸価は.mgKOH/gと新油値.mgKOH/g以内であり、良好と判断します。
報告№108-0457 報告№108-0457 | 分析№108-03129 分析№108-03138 | 108-03138 | 、軸受の潤滑状態を確認する。今回の採油は、対象設備の停止中に補給弁から実施しているため、油循環中に採油した場合に比較し、油中粒子の沈降の影響を受け、分析データが高濃度に出る可能性があります。今回の分析は以上のことを踏まえて結果を検討します。分析の結果、今回の採油が高濃度になっていると思われる対象設備停止中の補給弁から行われた採油にもかかわらず、全てのデータが良好の範囲にあります。このことから、機器の潤滑状態は正常であり、この油は継続使用可能と判断します。尚、次回の採油は、粒子の沈降の影響を少なくすることが重要であり、そのため油中粒子が均一な分散状態で実施されることを推奨します。
報告№109-09136 報告№111-00549 | 分析№109-001160 分析№111-002496 | 111-002496 | 潤滑油および軸受は継続使用可能な状態にあると判断します。但し、今後も摩耗の進行を傾向監視するため、以下の対策を推奨します。定期的な分析分析の結果、微量ですが油中金属元素にメタル成分である錫が検出されました。検出されたこの錫がメタル交換前に発生していたものか、或いは、メタル交換後に発生していたものかを判断するため、ヶ月毎にあと回分析を実施し、摩耗の進行状況を確認することを推奨します。フェログラフィー異常摩耗の早期発見パラメータとして摩耗粒子を定量化して評価するフェログラフィーのIs値は、潤滑状態が正常なの乗でした。摩耗粒子の形態で比較的多く観察された粒子は、潤滑状態が正常な場合に発生する摩耗粒子金属潤滑部が局部的に油膜切れを起して発生するシビア粒子でした。これらの摩耗粒子が観察された場合、潤滑部で発生している摩耗形態は、正常なマイルド摩耗潤滑状態がやや厳しい凝着摩耗であることが分かります。Iカップリング発光分光分析供試の潤滑油を分析した結果、検出された金属元素は、SOAPの結果表に示すように、錫、カルシウムでした。検出されたこれらの金属元素から発生箇所を推定すると錫・軸受等カルシウム・外部混入異物であると思われます。このうち、機械部品が摩耗したと思われる元素はのグループです。計数汚染度、重量汚染度は共に良好でした。粘度、水分、酸価、IRの各データは良好でした。
報告№108-0387 報告№108-0536 | 分析№108-02609 分析№108-03815 | 108-03815 | 分析の結果、摩耗の安定が確認され、潤滑油も継続使用可能な状態あると判断します。これらのことは、前回に比較して、計数汚染度はランク減少し、SOAPの鉄濃度が減少していたいこと異常摩耗の早期発見パラメータであるフェログラフィーのIs値がのマイナス乗と良好の範囲にあることを示す粘度、水分、全酸価、IRの各データが良好の範囲にあること以上のことから判断しています。
報告№109-09501 報告№109-09501 | 分析№109-003069 分析№109-003069 | 109-003069 | 、汚染は良好と判断します。潤滑油は継続使用可能な状態にあると判断します。≪状態監視とパラメータ≫分析の目的および各分析のパラメータは以下の通りです。特性低下目的：油の分析結果から、や劣化傾向ならびに添加剤の消耗程度、残存寿命などを確認する。粘度JISK全酸価JISK赤外線吸収スペクトルJISK酸化安定度試験JISK汚染目的：油の分析結果から、砂塵あるいは水・異種油などによるや、異物混入の有無を確認する。水分JISK計数汚染度JISB重量汚染度JISB光学顕微鏡観察摩耗目的：油中の摩耗粒子を分析する事により、回転・摺動部の潤滑状態、摩耗劣化の程度、余寿命などを解析する。摩耗診断電子顕微鏡観察JISKX線マイクロアナリシス油中金属濃度）JISK≪分析結果≫特性低下粘度：良好粘度値mm/sの新油値mm/sに対する変化率は+.％であり、当社推奨の管理限界値±％以内に留まっています。全酸価：良好全酸価.mgKOH/gは新油値の.mgKOH/gに比較し高くはあるものの、有機物・有機化合物試験の結果で油劣化の兆候を示すカルボン酸の吸収が見られないことから問題は無いと判断します。赤外線吸収スペクトル：良好酸化安定度試験：要処置酸化安定度試験の結果、数値minは当社推奨の管理限界値min以上に留まっており、現時点での使用は可能と判断します。汚染水分：良好水分値は当社推奨の管理限界値以内に留まっています。計数汚染度：今回は実施していません。重量汚染度：今回は実施していません。光学顕微鏡観察：今回は実施していません。摩耗摩耗診断電子顕微鏡観察・X線マイクロアナリシス：今回は実施していません。油中金属濃度：今回は実施していません。
報告№107-6000 報告№107-6507 | 分析№107-00010 分析№107-00114 | 107-00114 | 初期試験を実施した結果、潤滑を示す項目は全て良好でしたが、観察された摩耗粒子には、油膜が局部的に破断して発生するμm前後の摩耗粒子が散見され、軸受摺動面では局部的な摩耗が発生していたと推定されました。本試料油は、主機が停止して時間分後の上部軸受油槽のオイルゲージから採油しているため、油中の粒子は時間経過と共に沈降し、粒子濃度が低濃度になっていると思われます。潤滑状態を判断する重要なパラメータとしてのIs値は、油中粒子のμm以上のサイズを数値化しており、本試料油の採油条件では適切に数値化するのが困難で、より正確な潤滑状態の確認を行うには、停止直後に採油するなど、採油条件を再考した上で初期状態を再確認されることを推奨します。
報告№107-4545 報告№108-0460 | 分析№107-02185 分析№108-03181 | 108-03181 | トライボ診断を実施し、潤滑油の変色原因を検討する。一般に、潤滑油が変色する原因は以下のつが考えられます。摩耗粒子の増加油の劣化汚染粒子の混入異種油の混入水分の混入これらの推定される原因を以下の分析結果から確認しています。の中でも基本性状である粘度は、新油データとの比較が必要ですが、測定の結果では粘度がVGの規格値内になっていた摩耗により発生したと思われる鉄、外部から混入したと思われるケイ素が検出された以上のことから、潤滑油の変色は、・ギヤ歯面や転がり軸受の軌道面で発生した摩耗粒子の増加・外部から混入したと思われる砂等の異物の混入が複合して発生していると考えられます。但し、の油の劣化、およびの異種油の混入を確認する項目の全酸価、IRが依頼項目には入っていなかったため確認できませんでした。
報告№109-09136 | 分析№109-001160 | 114-000756 | 潤滑油は物理的性状、汚染状態が良好の範囲にあることから、継続使用可能な状態にあると判断します。分析結果計数汚染度はNAS級と当社推奨の管理限界値以下であり、良好です。粒度分布比粒度分布比は、摩耗が安定した潤滑状態での粒子数データを分母とし、その後の機器稼動させた際の粒子数データを分子として、摩耗状態の推移を無次元化した粒子数の比であり、潤滑状態を評価するパラメータのつです。今回の分析は、本設備において、初回の分析であるため、定常摩耗状態の粒子数データがないことから、更油後から平衡濃度に到達するまでの時間および、新油からの粒子増加量を基に計算される粒子数増加傾向に基づき算出した平衡濃度を分母に粒度分布比を求めました。その結果は、以下のようになりました。～μmサイズで、～μmサイズで摩耗状態が良好である場合、サイズの小さい摩耗粒子から粒子数が増加し、潤滑状態が厳しくなるにつれ、大型の摩耗粒子が発生しやすくなります。今回は～μmサイズの粒度分布比が、～μmサイズの粒度分布比がと差は無く、各粒子濃度は正常な範囲にあることから、本設備は継続使用が可能な状態にあると判断します。粘度、水分、酸価、IRの各データは良好と判断します。
報告№104-0250 報告№104-0250 | 分析№104-01928 分析№104-01928 | 104-01928 | 結論メタルの摩耗が確認されました。メタルの表面は、摩耗が進行し、鏡面状態になっていると考えられるため、点検が必要と判断します。計数汚染度が、NAS級と前年度のNAS級から約年でランク上昇していました。粘度は良好と判断します。粘度はmm/sと非常に良好の範囲にありました。水分は良好と判断します。水分はppmと非常に良好の範囲にありました。全酸価は良好と判断します。全酸価は.mgKOH/gと非常に良好の範囲にありました。RBOTは良好と判断します。RBOTはminと非常に良好の範囲にありました。計数汚染度は、良好の範囲にあるものの、前年度に比較してランク上昇していました。計数汚染度は、NAS級と前年度のNAS級に比較して、約年でランク上昇しました。重量汚染度は.mg/mlと非常に良好の範囲にありました。重量汚染度は.mg/mlと非常に良好の範囲にありました。機器の潤滑状態メタルの摩耗が確認されました。メタルの表面は、摩耗が進行し、鏡面状態になっていると考えられるため、点検が必要と判断します。油中の金属粒子濃度を分析するSOAP及びD-SOAPの結果、軸受メタルの摩耗により発生したと考えられる錫がSOAPでppm、D－SOAPが検出されていました。但し、本軸受油は、年に度濾過を実施しており、メタルの摩耗量を検討する場合は濃度補正を行う必要があります。本試料は濾過後に分析を実施しておらず、濾過の効果を確認することが出来ませんでした。そこで、濾過後の錫濃度が濾過により濾過前の錫濃度の％が除去されると仮定し、錫濃度を補正しました。その結果を別表に示す通り累積錫濃度はppmとなりました。この結果から、錫の累計濃度はppmになっていたと考えられることが出来ます。この補正後の錫濃度と油量リットルから摩耗量を下式により計算しました。 ・式 .cmとなります。従いまして、下図のような体積をもつ金属片が摩耗した計算となります。この体積.cmを軸受メタルの摩耗面積で割りますと平均的な摩耗深さとなります。この摩耗面積は当社の経験によれば、スラストメタル面積の約分の程度となることが確認されており、軸受の支持面積cmからスラストメタル面積とパッド枚数枚から計算するとcmとなります。摩耗体積.cmとcmから平均的な摩耗深さを求めるとμmとなります。スラストメタルの表面粗さをRmaxμmとしますと既にスラストメタル表面は摩耗が進行し鏡面状態になっている箇所があると考えられますので、メタルの点検が必要と判断します。
報告№108-5071 報告№110-00635 | 分析№108-02721 分析№110-002866 | 110-002866 | 潤滑油は継続続使用可能な状態にあるものの、今後は障害予防を目的に以下の対策を推奨します。分析周期の短縮今後、全酸価の上昇が予測されますので、分析周期を短縮して傾向監視を強化することを併せて推奨します。定期的な分析水分が前回同様に新油に比較して高い値を示しています。使用油であるAlphasynPGは、ポリグリコールベースの合成ギヤオイルであるため、水分を吸収しやすい特性があります。今後は定期的な分析により、水分濃度の増加とともに水分の影響による腐食摩耗の発生に注意し管理されることを推奨します。分析結果泡立ち試験の結果、消泡性能が低いと判断できる値であるものの、新油と同レベルにあり、水分が新油に比較して高い値でした。粘度粘度はmm/sと新油値.mm/sに比較して、粘度変化率は-％で、当社推奨の管理限界値である±％以内にあり、良好と判断します。泡立ち試験泡立ち試験は-と新油と同レベルにありました。水分はppmと新油値より高い値でした。全酸価全酸価はmgKOH/gと新油値.mgKOH/gに比較して高いものの、IRの結果で油劣化の兆候を示すカルボン酸の吸収が確認されていないことから、良好と判断します。
報告№109-09136 報告№113-00662 | 分析№109-001160 分析№113-002847 | 113-002847 | 潤滑は良好の範囲にあることから、継続使用可能と判断します。但し、汚染度が高いことから、油中の夾雑物が潤滑部に噛み込むことによる摩耗の進行が懸念されます。軸受は継続使用可能な状態にあると判断します。但し、今後の摩耗推移を確認するためにも傾向監視を継続することが有効です。定期的な分析今後の摩耗推移を監視するため、定期的に分析を実施することを推奨します。軸受メタルの情報提供今回メタルの摩耗深さの計算は、軸受メタルのサイズを仮定して計算していますので、次回分析時には、メタルサイズをお知らせください。最適な採油方法本試料油は、機器停止中にドレンプラグから採油されているため、別紙油中粒子の沈降の影響に示すように、油中粒子が油槽底部に沈降し、分析データが高濃度に出ている可能性があります。正確なデータによる診断を行うためにも、今後の採油は、極力運転中もしくは停止直後の油槽中層部から実施されることを推奨します。異常摩耗の早期発見のパラメータであるIs値は前回に比較して-レベルからレベルに桁上昇していました。Is値は、摩擦摺動面の摩耗が進展すると、上昇速度が増加します。今回、Is値の上昇速度が大きいことから、潤滑状態が厳しくなっていると推定されます。今回は直ちに軸受異常となることを示す摩耗粒子が確認されていないことから継続使用可能と考えられますが、今後の摩耗推移を監視することが重要と思われます。メタルの摩耗分析結果から軸受メタルの摩耗深さを、以下の条件を仮定して求めました。・分解点検から今回までに更油を実施していないと仮定した場合の錫濃度ppm・当社の経験からメタル面積の約分の程度が摩耗した・更油後の錫濃度を・摺動面の面積をcmその結果、メタル表面の平均的な摩耗深さはμmとなり、メタルの表面粗さを軸受表面の一般的な粗さであるsと仮定すると、軸受表面粗さの約分の程度が摩耗していると推定されます。余寿命分解後.時間で摺動面の表面粗さがμm摩耗したとすると、余寿命は約時間と推定されます。この余寿命は、軸受摺動面の表面粗さがμmとなる鏡面状態になり、起動・停止時に油膜が形成されにくい状態を示します。仮定している部分がありますので、参考値としてお考え下さい。計数汚染度はNAS級と当社推奨の管理限界値に到達していました。フィルタ残渣に金属片、粘ちょう物、鉄錆、砂等が観察されたとから、汚染度が高い要因は、摩耗粒子、スラッジ、外部混入異物の影響と思われます。粘度、水分、酸価、IRの各データは良好です。
報告№109-09094 報告№112-00124 | 分析№109-000872 分析№112-000419 | 112-000419_旧 | 潤滑油は継続使用可能な状態にあると判断します。は良好でした。≪状態監視とパラメータ≫分析の目的および各分析のパラメータは以下の通りです。特性低下目的：油の分析結果から、や劣化傾向ならびに添加剤の消耗程度、残存寿命などを確認する。粘度JISK酸価JISK赤外線吸収スペクトルJISK酸化安定度試験JISK汚染目的：油の分析結果から、砂塵あるいは水・異種油などによるや、異物混入の有無を確認する。水分JISK計数汚染度JISB重量汚染度JISB光学顕微鏡観察摩耗目的：油中の摩耗粒子を分析する事により、回転・摺動部の潤滑状態、摩耗劣化の程度、余寿命などを解析する。摩耗診断電子顕微鏡観察JISKX線マイクロアナリシス油中金属濃度JISK≪分析結果≫特性低下粘度：良好粘度値mm/sの新油値mm/sに対する変化率は+.％であり、当社推奨の管理限界値±％以内に留まっています。酸価：良好酸価.mgKOH/gは新油値の.mgKOH/g以内にあることから、問題は無いと判断します。赤外線吸収スペクトル：良好酸化安定度試験：良好酸化安定度試験の結果、数値minは当社推奨の管理限界値min以上に留まっており、現時点での使用は可能と判断します。汚染水分：良好水分値ppmは当社推奨の管理限界値以内に留まっています。計数汚染度：今回は実施していません。重量汚染度：今回は実施していません。光学顕微鏡観察：今回は実施していません。摩耗摩耗診断電子顕微鏡観察・X線マイクロアナリシス：今回は実施していません。油中金属濃度：今回は実施していません。
報告№109-09136 報告№112-00510 | 分析№109-001160 分析№112-002109 | 112-002109 | 潤滑油および対象設備は継続使用可能な状態にあると判断します。但し、今後も摩耗の進行を傾向監視するため、以下の対策を推奨します。油槽内の清掃潤滑油が汚染されていることから、油槽内は汚染されていると思われます。清浄な潤滑油を更油しても、油槽内が汚染されていれば、潤滑油は汚染されてしまいます。汚染された潤滑油を使用すると、ボール溝やボールの摩耗、ギヤの摩耗により、作動不良の原因となります。可能であれば、油槽内を低粘度油などで一旦清掃し、その後新油を充填することを推奨します。定期的な分析および分析周期の検討定期的に分析を実施することにより、データの変化から異常の兆候を早期に発見することが可能となります。また、今回は対象設備の初回分析であるため、あと最低でも回分析を実施し、分析データの変化から今後の分析周期を検討することを推奨します。今後、切削摩耗やフレッティング摩耗の進行が懸念されるため、出来るだけ早めに回目の分析を実施することを推奨します。シリコン系添加剤の投与量を確認SOAPの結果、ケイ素がと高い濃度で検出されたことから、シリコン系添加剤を投与している可能性があります。シリコン系の添加剤は混ざりにくい性質であり、過度の投与は使用油を分離して油膜の形成に悪影響を及ぼすと考えられることから、添加剤の投与量は最小限にすることを推奨します。新油との比較による評価を示す粘度、酸価のデータは新油データを基準として評価しています。今回は当社に新油データがなかったため正確な判断はできませんでしたが、今後評価する場合は、使用している新油を同時に分析することをご検討下さい。はフェログラフィーおよびSOAP／D-SOAPの結果から総合的に判断した結果、非常に厳しい状態にあると考えられます。フェログラフィー【定量分析：Is値】Is値は異常摩耗の早期発見パラメータのつで、摩耗粒子を定量化するために用います。今回のIs値はの乗と非常に高い値でした。フェログラフィー【定性分析：摩耗粒子および摩耗形態観察】分析結果から比較的多く観察された粒子は、以下の通りでした。正常な摩耗粒子・潤滑状態が正常なマイルド摩耗により発生。切削粒子・異物や金属表面の微小突起による切削摩耗により発生。赤錆・フレッティングにより発生。フリクションポリマ・局部的に高圧・高温となる場合に発生。観察された摩耗粒子の中でも赤錆、フリクションポリマは、注意が必要です。フレッティングは、・ネジ軸とボールの軌道面・ナットとボールの軌道面・ギヤ歯面の箇所で発生する可能性があります。フレッティング粒子は酸化して硬いため、ボールネジ軌道面やギヤ歯面に噛み込んだ場合はその傷が疲労剥離の起点となり、疲労摩耗へと進展することが想定されます。フリクションポリマは、潤滑油がギヤ歯面や軌道面に押し込められ高圧状態になると同時に、圧縮熱により高温状態になった結果、基油自身が重合反応を起こし生成することが知られています。そのため、高圧高温状態の解消がなされなければ、潤滑油の劣化が進行し、粘度上昇に因る潤滑異常に進展する場合があります。Iカップリング発光分光分析【SOAP／D-SOAP】検出された金属元素から発生箇所を推定すると、以下の通りでした。鉄、鉛、銅、錫・ギヤ、ボールネジ等リン、亜鉛、カルシウム、ケイ素・添加剤アルミニウム、ナトリウム、マグネシウム、ホウ素・外部混入異物SOAPの結果、亜鉛およびカルシウムが比較的高い値でした。亜鉛およびカルシウムは、添加剤として含まれていることがありますが、当社にある粘度グレードが異なるボンノックSリンの新油データを見ると、亜鉛とカルシウムは検出されていないことから、油名が違うか、或いは、異種油の混入が考えられます。ケイ素の検出SOAPの結果、ケイ素がと高い値でした。一般に、潤滑油中からケイ素が検出された場合の原因として、以下の点が挙げあられます。シリコン油或いは、シリコン系の添加剤が検出されるフェログラフィーおよびフィルタ表面の異物観察で砂が多く観察されて検出されるシリコングリースをシール部に塗布している場合、このシリコングリースが潤滑油に混入して検出されるケイ素が多く検出された原因がであると軸受摺動面に噛み込み摩耗が進行したり、であると潤滑油とグリースが混ざって粘度が上昇し、粘性抵抗が増大することにより、油温が上昇する等の悪影響を及ぼすことがあります。分析の結果から、今回検出された原因は、比較的高濃度であることからの可能性が考えられます。については、分析結果では確認することが出来ませんので、これに関する情報があれば提供をお願いします。計数汚染度はNAS級以上と当社推奨の管理限界値を超えていました。D-SOAPで油の添加剤成分であるリン、亜鉛、カルシウムが検出され、フィルタ表面の異物観察で表面が茶褐色で金属片、鉄錆、砂等が観察されたことから、汚染度が高い要因は、摩耗とスラッジ、そして外部混入異物の影響と思われます。水分、IRの各データは良好でした。尚、粘度、酸価は、当社に新油データがありませんでしたので、ボンノックSリンの相当品であるボンノックMと比較しました。粘度粘度は、.mm/sと新油値の.mm/sに比較して粘度変化率が-％となっており、当社推奨の管理限界値である±％以内にあり、良好と判断します。酸価は、.mgKOH/gと新油値の.mgKOH/g以下にあることから、良好と判断します。
報告№108-5071 報告№111-00642 | 分析№108-02721 分析№111-003218 | 111-003218 | 潤滑油は継続続使用可能な状態にあると判断します。但し、粘度が低下していることから、以下の対策が必要です。定期的な分析粘度低下は、シール部からの漏れ量の増加や、油膜形成に影響し摩耗の促進につながりやすくなることから、定期的な分析により粘度の低下および油の劣化の進行状況を確認することを推奨します。粘度粘度は、新油値のmm/sに比較し変化率が-.％のmm/sとなっており、当社推奨の管理限界値である±％を超えていました。粘度低下の要因のひとつとなる異種油の混入や劣化がIRで確認できなかったことから、今回の粘度低下は、潤滑油の製造ロットによる差異、または、潤滑油の分子がせん断作用を受けて低下したことなどが考えられます。分析結果粘度が当社推奨の管理限界値を超えていました。粘度粘度はmm/sと新油値mm/sに比較して、粘度変化率は-.％で、当社推奨の管理限界値である±％を超えていました。水分はと当社推奨の管理限界値の以下にあり、良好と判断します。全酸価全酸価は.mgKOH/gと新油値.mgKOH/g以下であり、良好と判断します。
報告№109-09448 報告№109-09448 | 分析№109-002875 分析№109-002875 | 109-002875 | 摩耗状態異常摩耗の早期発見パラメータであるフェログラフィーのIs値は、潤滑状態が良好な状態にあることを示すの乗であり、点検を要する摩耗粒子が観察されておらず、現在のところ継続使用は可能な状態にあると判断できます。この状態で検出された油中金属は、その多くが鉄であり、これらは摩耗粒子の観察結果から疲労摩耗であることが分かりました。疲労摩耗は、スパイラルベベルギヤの歯面で発生していると推定されますが、発生箇所が歯面の微小領域であることから現在のところ継続使用は可能と判断できます。バックラッシ減速機の構造から、最も負荷が大きく、摩耗が進行しやすい箇所をスパイラルベベルギヤとスパイラルベベルピニオンと推定し、この部分のバックラッシを求めました。提供していただいた図面には歯幅が記載されておらず、また、更油後の稼働時間も不明であったため、歯幅mmと、更油後の稼働時間を時間と仮定してバックラッシを計算しました。その結果、減速機のギヤ歯面に摩耗が集中していたと仮定した場合、バックラッシの増加は初期値から.μm増加したと推定されました。バックラッシ増加分の上限値はメーカにより差異はあるものの、当社が推奨するバックラッシは一般に推奨されるμmを目安にしており、今回のデータはこの値に比較して十分に小さい値であることがわかります。汚染度計数汚染度がNAS級とやや汚染されていました。汚染度が高い要因は、摩耗によるものと思われます。を示す粘度、水分、全酸価、IRの各データは良好でした。結論ゲート機器の潤滑箇所の摩耗診断分析結果から摩耗が発生している箇所はギヤ歯面であり、摩耗形態は疲労摩耗であることが分かりました。この摩耗形態は、ギヤ歯面に荷重が繰り返しかかることにより、歯面の表面下で材料が疲労して剥離します。歯面に加わる荷重が過大である場合、観察される摩耗粒子は今回より大きな粒子が発生します。分析結果から推定されたバックラッシの増加分は.μmでしたが、このバックラッシは、一対の歯車の噛み合いを円滑にするための、ピッチ円周上での歯面間の遊びです。この値が過大になると振動や騒音の原因となるため、ギヤの摩耗状態を判断するためには重要なパラメータです。今回観察された摩耗粒子は、μmサイズの微小な粒子が支配的であることから、バックラッシの値は小さいと判断できます。バックラッシの計算時に仮定した稼働時間や歯幅などの数値が正確であれば、本減速機は継続使用可能と判断できます。整備の必要な箇所の検討整備が必要な箇所は、本分析結果から確認されませんでした。しかし、分析結果から僅かではありますがギヤの摩耗が進行していることが確認されていますので、今後は定期的に潤滑油分析を実施し、その結果から摩耗の進行状況を確認することにより、整備の必要の有無を監視する方法が有用と思われます。潤滑油の劣化度診断一般的に潤滑油が劣化した場合、油の外観は黒褐色になり、粘度や全酸価が上昇しスラッジ等が発生します。また、その過程では劣化の兆候を示すカルボン酸の吸収がIRで確認できます。今回のは、全てのデータが良好の範囲にあり、潤滑油の劣化は確認されなかったことから、継続使用可能であり、交換の必要はないと判断します。潤滑管理の方法現在の潤滑油は年使用していますが、年間使用したにもかかわらず劣化が確認されなかったことから、本設備の潤滑油は少なくても更油後年間は使用できることが分かりました。潤滑油の交換時期の判断は、今回の分析だけでは予測することは困難ですが、定期的に分析を実施し、その結果の傾向から劣化の進行状況を確認することで容易に可能になります。現在のところ潤滑部は継続使用可能な状態にあると思われますが、今後は疲労摩耗が進行する場合がありますので、定期的に分析を実施し、摩耗の進行状況を確認されることを推奨します。次回分析の時期を理論的に求めたところ、最短で約時間となります。この時間は、油中汚染物が均一になるために必要とする時間であり、この時間を経過すれば、再分析の結果から状態の傾向を確認することが可能となりますので、これを参考に次回分析時期を検討されることを推奨します。尚、定期的な分析を実施する際には、に関する分析項目の実施を推奨します。今回の分析結果からは、油劣化の進行は確認されていませんが、定期的な分析により潤滑油の交換時期を管理することが可能となります。は良好と判断します。粘度粘度は.mm/sと新油値.mm/sに比較して、粘度変化率は+％で、当社推奨の管理限界値である±％以内にあり、良好と判断します。水分はppmと当社推奨の管理限界値の以下にあり、良好と判断します。全酸価全酸価は.mgKOH/gと新油値.mgKOH/gに比較して変化はなく、良好と判断します。IRIRの結果、油劣化の兆候を示すカルボン酸の吸収が確認されていないことから、良好と判断します。計数汚染度はやや高い値でした。計数汚染度計数汚染度はNAS級と当社推奨の管理限界値のNAS級以内にあるものの、やや高い値でした。重量汚染度は.mg/mlでした。機器の潤滑状態摩耗粒子の形態観察の結果、疲労摩耗粒子、局部的に高圧・高温となる場合に発生するフリクションポリマが比較的多く観察されました。SOAPによる油中金属濃度SOAPによる油中金属濃度の結果、ニッケル、油の添加剤成分であるリン、外部から混入したと思われるアルミニウム、ケイ素が検出されました。SOAPによる油中金属濃度SOAPによる油中金属濃度の結果、鉄、外部から混入したと思われるカルシウム、ナトリウムが検出されました。摩耗粒子診断異常摩耗の早期発見パラメータであるIs値がの乗と良好の範囲にあるものの、摩耗粒子の形態観察の結果、疲労摩耗粒子、局部的に高圧・高温となる場合に発生するフリクションポリマが比較的多く観察されました。
報告№108-0411 報告№110-00179 | 分析№108-02745 分析№110-000703 | 110-000703_100709 | ・摩耗状態前回に比較してD－SOAPの錫が検出されたもののと微量であり、異常摩耗の早期発見パラメータであるフェログラフィーのIs値が.と良好でした。・汚染度前回に比較して計数汚染度はNAS級から変化はなく、良好でした。・粘度は.mm/sと新油値mm/sに比較して、粘度変化率は-％で、当社推奨の管理限界値である±％以内にあるものの、低下していました。結論軸受は継続使用可能な状態にあることが確認されました。粘度は年月日採油のデータに比較して％程度しか低下しておらず、年月日の粘度を新油データとすると全く問題はなく、良好と判断できます。粘度は当社推奨の管理限界値にあるものの、低下していました。粘度は当社推奨の管理限界値内にあるものの、低下していました。粘度は.mm/sと新油値mm/sに比較して、粘度変化率は-％で、当社推奨の管理限界値である±％以内にあるものの、低下していました。水分は良好と判断します。水分は.ppmと当社推奨の管理限界値の以下であり、良好と判断します。全酸価は良好と判断します。全酸価は.mgKOH/gと新油値に比較して高いものの、IRの結果で油劣化の兆候を示すカルボン酸の吸収が確認されていないことから、良好と判断します。IRの結果、良好と判断します。IRの結果、油劣化の兆候を示すカルボン酸の吸収が確認されていないことから、良好と判断します。RBOTの結果、良好と判断します。RBOTはminと当社推奨の管理限界値のmin以上であり、良好と判断します。は良好と判断します。計数汚染度は良好と判断します。計数汚染度はNAS級と当社推奨の管理限界値のNAS級以内であり、良好と判断します。重量汚染度は良好と判断します。重量汚染度は.mg/mlと当社推奨の管理限界値のmg/ml以内であり、良好と判断します。機器の潤滑状態機器の潤滑状態は正常と判断します。SOAPの結果は良好です。SOAPの結果、油の添加剤成分であるリンがppm検出されました。軸受の摩耗を示す錫は検出されていないことから、良好と判断します。D－SOAPの結果、軸受の摩耗を示す錫が検出されました。D－SOAPの結果、軸受の摩耗を示す錫が、外部から混入したカルシウム、ナトリウムが共に検出されました。フェログラフィーの結果は良好です。異常摩耗の早期発見パラメータであるフェログラフィーのIs値が.と良好の範囲にあります。
報告№109-09136 報告№110-00432 | 分析№109-001160 分析№110-001956 | 110-001956 | 、汚染度、潤滑状態は良好でした。潤滑油および軸受は継続使用可能な状態にあると判断します。今後は、本データを初期値として管理されることを推奨します。
報告№109-09136 報告№112-00613 | 分析№109-001160 分析№112-002594 | 112-002594 | 、汚染状態は共に良好でした。粘度、水分は良好でした。計数汚染度は良好でした。
報告№109-09136 報告№111-00649 | 分析№109-001160 分析№111-003274 | 111-003274 | 潤滑油は継続使用可能な状態にあると判断します。粘度、全酸価、IR、RBOTの各データは良好でした。尚、別紙RBOTの減少傾向から油の余寿命を求めた結果、本試料は直近の更油から起算して稼働日数が年月まで使用可能であることが分かります。水分は良好でした。
報告№108-0387 報告№109-09022 | 分析№108-02609 分析№109-000399 | 109-000399 | 機器の潤滑状態および初期試験を実施し、前回データと照合した結果、油中粒子の減少が確認されています。油中の粒子濃度は、油膜破断による発生や、油槽内などでの沈降が均衡したところで一定、いわゆる平衡状態になりますが、このバランスが崩れると増加する場合と減少する場合とに分かれます。増加した場合は、発生と減少の均衡が崩れ、摩耗の発生や外部混入が始まったことを示し、またこれとは反対に、減少した場合は発生量が減少しているか、或いは、減少量が大きくなっていることを示し、特に減少は、汚染状態や潤滑状態が良好であることを示唆しています。本設備では、油中の粒子が減少する要因となるフィルタ類は設置されておらず、濾過による減少は考えられませんので、油中の摩耗粒子が減少したのは、摩耗粒子がほとんど発生せず、油槽内部での沈降があったためと考えられます。以上のことから、本設備は摩耗の進行がなく、潤滑状態は安定した状態にあったものと判断します。これらのことは、前回に比較して、計数汚染度はランク減少し、SOAP／D-SOAPの鉄濃度に変化がないこと異常摩耗の早期発見パラメータであるフェログラフィーのIs値がのマイナス乗と良好の範囲にあること以上のことから判断しています。潤滑油の基本特性潤滑油の基本特性は、良好の範囲にあることから、本試料油は継続使用可能と判断します。
報告№109-09438 報告№109-09438 | 分析№109-02747 分析№109-002747 | 109-002747 | 結論トライボ診断の結果から、減速機内部の摺動部で油膜切れによる厳しい金属接触が発生していたことが確認されたことから、電流値上昇による異常停止の原因のひとつとして、摩擦係数の増加が考えられました。油膜切れの発生原因は、油面の低下潤滑油の供給不足減速機の組付け不良による片当たりなどが考えられます。は良好と判断します。粘度粘度は.mm/sと新油値.mm/sに比較して、粘度変化率は-％で、当社推奨の管理限界値である±％以内にあり、良好と判断します。水分は.ppmと当社推奨の管理限界値の以下であり、良好と判断します。全酸価全酸価は.mgKOH/gと新油値.mgKOH/g以内にあり、良好と判断します。IRIRの結果、油劣化の兆候を示すカルボン酸の吸収が確認されていないことから、良好と判断します。計数汚染度は当社推奨の管理限界値を超え、～μmサイズの凝着摩耗粒子が観察されました。計数汚染度計数汚染度はNAS級以上と当社推奨の管理限界値のNAS級を超えていました。重量汚染度はmg/mlでした。機器の潤滑状態摩耗粒子の形態観察の結果、微小な鉄系摩耗粒子が比較的多く観察されました。SOAPによる油中金属濃度SOAPによる油中金属濃度の結果、鉄、銅、油の添加剤成分であるリン、外部から混入したと思われる亜鉛、アルミニウム、ケイ素が検出されました。SOAPによる油中金属濃度SOAPによる油中金属濃度の結果、鉄、銅、油の添加剤成分であるリン、外部から混入したと思われるカルシウム、ナトリウムが検出されました。摩耗粒子診断異常摩耗の早期発見パラメータであるIs値がの乗と高く、摩耗粒子の形態観察の結果、微小な鉄系摩耗粒子が比較的多く観察されました。
報告№106-0227 報告№106-0300 | 分析№106-01279 分析№106-01634 | 106-01634 | 濾過前の試料油を分析した結果、D－SOAPの鉄が前回からに上昇しました。摩耗粒子形態観察及びフィルタ写真の結果、鉄錆、砂が多く観察されているため、鉄が上昇した要因は、外部から混入したと思われる異物によるものと考えられます。但し、潤滑異常の早期発見パラメータである摩耗過酷度を示すIs値がと非常に良好の範囲にあることから、潤滑状態は良好な状態にあると判断します。
報告№109-09094 報告№112-00124 | 分析№109-000872 分析№112-000469 | 112-000469 | 潤滑油は継続使用可能な状態にあると判断します。は良好でした。尚、RBOTは新油に比較して大きな値であり減少傾向は確認されませんでした。このことから、更油から今回採油までのヶ月間で酸化防止剤の消耗は確認されていないことから、使用条件が同様であれば定検周期のヶ月は使用できる可能性が高いと判断します。≪状態監視とパラメータ≫分析の目的および各分析のパラメータは以下の通りです。特性低下目的：油の分析結果から、や劣化傾向ならびに添加剤の消耗程度、残存寿命などを確認する。粘度JISK酸価JISK赤外線吸収スペクトルJISK酸化安定度試験JISK汚染目的：油の分析結果から、砂塵あるいは水・異種油などによるや、異物混入の有無を確認する。水分JISK計数汚染度JISB重量汚染度JISB光学顕微鏡観察摩耗目的：油中の摩耗粒子を分析する事により、回転・摺動部の潤滑状態、摩耗劣化の程度、余寿命などを解析する。摩耗診断電子顕微鏡観察JISKX線マイクロアナリシス油中金属濃度JISK≪分析結果≫特性低下粘度：良好粘度値mm/sの新油値mm/sに対する変化率は+.％であり、当社推奨の管理限界値±％以内に留まっています。酸価：良好酸価.mgKOH/gは新油値の.mgKOH/g以内にあることから、問題は無いと判断します。赤外線吸収スペクトル：良好酸化安定度試験：良好酸化安定度試験の結果、数値minは当社推奨の管理限界値min以上に留まっており、現時点での使用は可能と判断します。汚染水分：良好水分値ppmは当社推奨の管理限界値以内に留まっています。計数汚染度：今回は実施していません。重量汚染度：今回は実施していません。光学顕微鏡観察：今回は実施していません。摩耗摩耗診断電子顕微鏡観察・X線マイクロアナリシス：今回は実施していません。油中金属濃度：今回は実施していません。
報告№104-0378 報告№104-6085 | 分析№104-02669 分析№104-02704 | 104-02704 | オーバーホールヶ月後に初期試験を実施した結果、摩耗が安定している状況が確認できました。但し、軸受摺動面で発生した摩耗粒子が若干みられますので、念のため、ヶ月後に精点Bを実施し、摩耗の進行状況を確認されることを推奨します。これらのことは、前回に比較して、計数汚染度は等級に変化がないことSOAP／D-SOAPの鉄及び錫濃度が減少傾向にあること異常摩耗の早期発見パラメータであるフェログラフィーのIs値が、の乗とやや高く、摩耗粒子形態観察の結果、金属接触が厳しい場合に発生するシビア粒子が観察されたこと以上のことから判断しました。
報告№109-09136 報告№112-00091 | 分析№109-001160 分析№112-000304 | 112-000304 | 潤滑油は継続使用可能な状態にあると判断します。但し、水分が高いことから、以下の対策を推奨します。水分の影響で油槽内に錆が発生し、その影響で摩耗が発生することが懸念されるため、更油を推奨します。さらに、水分の混入経路を特定しなければ、再び水分の混入が継続する可能性がありますので、水分の混入経路を特定することを推奨します。粘度、全酸価、RBOTの各データは良好でした。IRIRの結果、新油のIRスペクトルと一致しない箇所が確認されたことから、水分の影響が考えられます。油の余寿命は、使用油の使用期間または使用時間が不明であったため、ご依頼の油の余寿命に関する検討は行えませんでした。ただし、分析の結果で新油値がminであったことから、使用期間を仮にヶ月間と仮定すれば余寿命は十二分にあると言えます。可能であれば、使用期間、あるいは使用時間の情報をご提供下さい。本試料油の添加剤は、一般に、タービン油に比較して極圧添加剤や摩耗防止剤などの濃度が高く、この影響でRBOT試験の結果が変動する傾向があります。そのため、ギヤ油の余寿命の評価をタービン油と同等の精度で得るには、RBOTの結果に加え、粘度、全酸価、IRなどのデータを総合的に判断することが必要です。水分はppmと当社推奨の管理限界値を超えていました。水分の影響で油槽内に錆が発生し、その影響で摩耗が発生する懸念があります。
報告№109-09136 報告№113-00112 | 分析№109-001160 分析№113-000430 | 113-000430 | トライボ診断を実施した結果、当該機の油中金属濃度のうち、鉄とカルシウムの固形分濃度が前回に比較して増加していることが分かりました。これらのうち、鉄の濃度上昇は、オイルリングとシリンダライナの摺動面で油膜が形成し難くなって発生し、固形分のカルシウムは、エンジンオイル中に多量に添加されているカルシウム系の添加剤が、燃焼ガスや未燃焼ガス中の硫黄分と化学反応して生成するものですが、いずれもピストンリングのシール性の低下が関与していると推定されます。当社の研究によれば、固形分として生成し析出したカルシウム濃度がを超えた場合、主軸メタルやクランクピンメタルの摩耗速度が著しく早まることを経験しています。当該機は稼働率が低いことから、常用機のように早い速度で摩耗が進展することはないと思われますが、分析の結果ではメタルの主成分である錫が若干検出され、更には、錫の下層の成分である銅も同時に検出されていることから、一部のメタルでは狭い範囲ではあるものの、摩耗により擦られた部分があると推定されます。この摩耗は、燃焼ガスとオイルの添加剤との反応で生成したカルシウム化合物により生じるものですが、これは燃焼ガスがピストンリングを通過してオイル側に混入することが要因となっている可能性が高いことから、次回の点検では、ピストンリングの交換を前提とした整備が必要と思われます。尚、現時点では継続使用は可能と判断できるものの、次回点検まで異常を起こさず状態をより長く維持するためにも、基準濃度を超えている潤滑油の水分濃度を更油、或いは、部分更油により相対的に低下させることを推奨します。トライボ診断を実施した結果、現時点の当該機は、継続使用可能な状態にあると判断します。但し、当該機はピストンリングやオイルリングが摩耗して燃焼ガスのシール性が低下し始めていると推定されます。また、軸受メタルのピストンピンメタル又は、クランクピンメタルの一部に摩耗している箇所があると推測されます。潤滑油は、油中水分濃度が基準値を超えていましたので、潤滑箇所と同様以下の推奨内容を参考にされて今後のメンテナンスにお役立て下さい。潤滑油の劣化はないものの、水分濃度が推奨する基準を上回っていました。対象設備は継続使用可能な状態にあると判断します。但し、カルシウムが高い濃度で検出されたことから、ピストンリングが摩耗していると推測されます。次回の点検でピストンリングの次回の点検で当該機潤滑箇所の点検とエンジンオイルの更油当該機の潤滑箇所であるピストンのピストンリングやオイルリング、メタル軸受のピストンピン主軸メタルやクランクピンメタル等の潤滑箇所の状態を、次回の開放点検時に確認を推奨すると共に、エンジンオイルの更油を推奨します。これは、当該機の油中からカルシウム化合物が非常に高い濃度で検出されたため、この化合物が更に潤滑箇所のコンロッドメタルやクランクメタルの摩耗を促進させる懸念があります。カルシウム化合物発生の原因は、ピストンリングやオイルリングの摩耗によって燃焼ガスのシール性が低下し、燃焼ガス中の硫黄分と油中のカルシウム添加剤が反応するためと考えられます。そのため、ピストンリングの摩耗状態の点検を推奨すると共に、更油を推奨します。エンジンオイルの更油或いは部分更油又は、油濾過濾過による水分濃度の調整油中水分の影響により金属表面で腐食摩耗が発生し、発生した鉄錆等の粒子が潤滑部に噛み込み摩耗が進行することがありますので、更油或いは部分更油、エンジンオイルの濾過濾過等などにより相対総体相対的に汚染度や水分濃度を低くするなどの方法を推奨します。実施後は、再度トライボ診断を実施することにより、処理後のデータとして継続的な傾向監視を実施して下さい。油濾過濾過は、当社製油濾過濾過装置によって運転中にエンジンオイルの濾過濾過を実施することで、油中の汚染物や水分なども油濾過濾過装置のエレメントに吸着して処理できますので、高性能油濾過濾過装置の活用を推奨します。新油との比較による評価を示す粘度、酸価、IR、塩基価のデータは新油データを基準として評価しています。今回は新油データが不明であったため良否の評価ができませんでしたが、今後分析を実施する場合は、使用している新油を同時に分析することをご検討下さい。定期的な分析定期的な潤滑油分析によるトライボ診断を実施することにより、分析データの変化から異常の兆候を早期に発見することが可能となります。また、今回は対象設備の回目の分析であるため、最低でもあと回分析を実施し、今後懸念されるカルシウム濃度の増加、切削摩耗、凝着摩耗の進行を監視することを推奨します。はフェログラフィーおよびSOAP-Tの結果から総合的に判断した結果、継続使用は可能ですが、今後の機器の機能を確認するためにも傾向管理が有用と考えます。フェログラフィー【定量分析：Is値】Is値は異常摩耗の早期発見パラメータのつで、摩耗粒子を定量化するために用います。今回のIs値はの乗と高い値でした。フェログラフィー【定性分析：摩耗粒子および摩耗形態観察】分析結果から観察された代表的な粒子は、以下の通りでした。正常な摩耗粒子・潤滑状態が正常なマイルド摩耗により発生。切削粒子・異物や金属表面の微小突起による切削摩耗により発生。シビア粒子・潤滑状態がやや厳しい凝着摩耗により発生。金属潤滑部が局部的に油膜切れを起していると考えられます。黒錆・潤滑状態がやや厳しい凝着摩耗により発生。金属接触が厳しく、且つ、高い摩擦熱が発生していると考えられます。フリクションポリマ・局部的に高圧・高温となる場合に発生。鉄錆・外部から混入したと考えられます。観察された摩耗粒子の中でも切削粒子、シビア粒子、黒錆は、将来的な摩耗の進行に繋がる可能性を示唆しているため、傾向監視が必要と思われます。切削摩耗は、他の摩耗形態に比較して摩耗進行速度が速く注意が必要で、定期的なトライボ診断による状態監視が必要と考えます。切削摩耗の原因となる混入異物が残留している場合、この異物により切削摩耗が継続して発生する可能性があります。シビア粒子、黒錆は凝着摩耗に分類されます。これらの摩耗粒子は、摺動面で凝着、破断を繰り返し、この過程で生じる移着粒子が成長して摩耗粒子となります。そのため、摺動面では局部的に油膜切れが発生していることを示しています。この状態が継続した場合、摩耗粒子のサイズは徐々に大型化していき、設備の損傷に至る場合がありますので、傾向監視が必要です。Iカップリング発光分光分析【SOAP-T】検出された金属元素から発生箇所を推定すると、以下の通りでした。鉄、銅、ニッケル、錫・エンジン部品リン、亜鉛、カルシウム・添加剤アルミニウム、ナトリウム・外部混入異物カルシウムの析出SOAP-Tでカルシウムが.ppmと高い値で検出されました。エンジン油中にカルシウム化合物が高い濃度で検出された場合、この化合物がピストンピンメタルや、クランクピンメタル摺動面に噛み込んで摩耗させたり、メタルに埋め込まれて摩耗を促進させたりする原因になるなどの悪影響を生じることが、当社の研究結果から判明しています。この影響については、別紙カルシウムの析出をご覧ください。軸受の摩耗SOAP-Tでメタル軸受の成分である錫、銅.ppm、ニッケルppmが検出されたことから、メタル軸受のピストンピンメタル又は、クランクピンメタルからの一部に油膜切れが発生していると推測されます。一般的にディーゼルエンジンのメタル軸受は積層構造になっており、軸受メタルの最表面は錫と鉛のホワイトメタル層が存在し、その下にニッケル層、更にその下には銅と鉛の合金であるケルメット層が存在します。以上のことから今回検出された金属成分の錫、銅、ニッケルは、メタル軸受から析出されたと考えられます。積層構造クランクメタルの断面写真の通りです。積層構造クランクメタルの断面写真 その他銅を使用した箇所の溶出・摩耗SOAP-Tで、銅が.ppm検出されました。潤滑油系統内で銅を使用している箇所は、潤滑油冷却器の配管などが考えられます。この箇所で溶出・摩耗が発生する場合は以下のことが考えられます。・潤滑油冷却器の配管で摩耗していた場合、配管取付け部に緩みが生じて配管が振動し、継手部が外れたり、亀裂が生じたりしてて冷却水の混入にいたる場合があります。・亜鉛系添加剤の影響により、潤滑油冷却器の配管で溶出していた場合、ピンホールが発生して冷却水の混入に至る場合があります。今後、油劣化の進行や水分濃度が上昇することに注意が必要です。計数汚染度計数汚染度はNAS級以上と汚染されていました。重量汚染度は.mg/mlと汚染されていました。光学顕微鏡写真重量汚染度で濾過したフィルタ表面上の夾雑物を光学顕微鏡で観察した結果、金属片、カルシウム化合物、鉄錆、砂等が観察されました。粒度分布粒度分布は.～μmの範囲にあり、.μmにピークが確認されました。μm以下の粒子が多いことから、これらのほとんどは、燃焼して発生した煤であると推定されます。燃焼して発生したすす等が油中粒子の主成分であることが推測できます。粘度、酸価、塩基価については新油値が不明であったため、粘度、塩基価はジェネシスクリーンディーゼルW-の新油カタログ値と比較をし、酸価は良否の評価ができませんでした。粘度粘度は、.mm/sと新油カタログ値のmm/sに比較して粘度変化率が+.％となっており、当社推奨の管理限界値である±％以内にあり、良好と判断します。水分はppmと当社推奨の管理限界値を超えていました。今後、水分の影響でエンジン内部に錆が発生し、その影響で摩耗が発生する懸念があります。酸価・IR酸価劣化の進行度は、酸価およびIRの結果から総合的に判断します。酸価は、gKOH/gと測定されたものの、良否の評価ができませんでした。但し、IRチャートの結果、油劣化の兆候を示すカルボン酸の吸収が確認されていないことから、潤滑油は酸化劣化していないと判断します。塩基価はmgKOH/gと新油カタログ値を元にした限界値mgKOH/g以上にあり、良好と判断します。
報告№109-09136 | 分析№109-001160 | 112-002833 | 粘度がISOVG規格外にありました。また、油中の汚染度が高いことから、以下の対策を推奨します。対象設備は継続使用可能な状態にあると判断します。但し、将来的な摩耗進行の有無を確認するためにも傾向監視を継続することが有効です。濾過摩耗粒子や異物等がギヤ歯面や軸受軌道面に噛み込むことによる摩耗の進行が懸念されるため、可能であれば濾過を推奨します。定期的な分析今後懸念される切削摩耗、凝着摩耗、そして疲労摩耗の進行を監視するため、定期的に分析を実施することを推奨します。新油との比較による評価を示す粘度、酸価のデータは新油データを基準として評価しています。今回は油名が不明であったため評価できませんでしたが、今後評価する場合は、使用している新油を同時に分析することをご検討下さい。使用油名の再確認粘度が規格外にあるため、使用油名の再確認を推奨します。はフェログラフィーおよびSOAP-Tの結果から総合的に判断した結果、継続使用は可能ですが、機器の機能を保持するためにも傾向管理が有用と考えます。フェログラフィー【定量分析：Is値】Is値は異常摩耗の早期発見パラメータのつで、摩耗粒子を定量化するために用います。Is値はの乗とやや高い値でした。フェログラフィー【定性分析：摩耗粒子および摩耗形態観察】分析結果から比較的多く観察された粒子は、以下の通りでした。切削粒子・異物や金属表面の微小突起による切削摩耗により発生。シビア粒子・潤滑状態がやや厳しい凝着摩耗により発生。金属潤滑部が局部的に油膜切れを起していると考えられます。疲労摩耗粒子・繰返し応力を受けて発生。フリクションポリマ・局部的に高圧・高温となる場合に発生。観察された摩耗粒子の中でも切削粒子、シビア粒子は、将来的な摩耗の進行に繋がる可能性を示唆しているため、傾向監視が必要と思われます。減速機で切削摩耗が発生した場合、減速機内部で使用されている転がり軸受が切削摩耗により生じた軌道面の損傷が起点となって寿命が分の程度に低下することがあることから、切削摩耗には十分注意する必要があります。切削摩耗の発生原因となる混入異物が残留している場合、この異物により切削摩耗が継続して発生する可能性があります。シビア粒子は、凝着摩耗に分類されます。この摩耗粒子は、ギヤ歯面や軸受軌道面で凝着、破断を繰り返し、この過程で生じる移着粒子が成長して摩耗粒子となります。そのため、ギヤ歯面や軸受軌道面では局部的に油膜切れが発生していることを示しています。この状態が継続した場合、摩耗粒子のサイズは徐々に大型化していき、設備の損傷に至る場合がありますので、傾向監視が必要です。Iカップリング発光分光分析【SOAP-T】検出された金属元素から発生箇所を推定すると、以下の通りでした。鉄、銅、錫、亜鉛・ギヤ、軸受等リン・添加剤カルシウム、バリウム、アルミニウム、ナトリウム・外部混入異物計数汚染度は、NAS級以上と当社推奨の管理限界値を超えていました。摩耗粒子の形態観察およびSOAP-Tの結果から、汚染度が高い要因は摩耗と外部混入異物の影響と思われます。粘度粘度は.mm/sとISOVG規格外にありました。適正な粘度範囲で使用していない場合、粘性抵抗が増大することにより、油温が上昇して、油劣化の進行に繋がることが懸念されます。水分は.ppmと当社推奨の管理限界値以下であり、良好でした。酸価は油名が不明であったため、新油データとの比較ができず評価できませんでした。潤滑油および設備の劣化比較と傾向はフェログラフィーおよびSOAP-Tの結果から総合的に判断した結果、前回同様に傾向管理が必要な状態にあると考えられます。フェログラフィー【定量分析：Is値】Is値は前回同様にの乗と、やや高い値でした。フェログラフィー【定性分析：摩耗粒子および摩耗形態観察】前回同様にシビア粒子、フリクションポリマが比較的多く観察されました。また、今回は切削粒子、疲労摩耗粒子が比較的多く観察されました。Iカップリング発光分光分析【SOAP-T】前回と比較して鉄が.ppmから.ppmに増加していました。計数汚染度は、前回同様にNAS級以上と当社推奨の管理限界値NAS級を超えていました。粘度粘度は前回に比較してmm/sから.mm/sに低下しているものの、前回同様にISOVG規格外にありました。水分は前回に比較してppmから.ppmに減少しているものの、前回同様に当社推奨の管理限界値以下であり、良好でした。酸価は前回に比較して.mgKOH/gから.mgKOH/gに低下していることから、油劣化は進行していないと考えられます。
|  | 113-001966 | 対象設備は継続使用可能な状態にあると判断します。但し、今後の摩耗進行の有無を確認するためにも傾向監視を継続することが有効です。に示す内容をご確認ください。潤滑油潤滑油は水分が当社推奨の管理限界値を超えていました。また、油名が不明であることから、性能評価をすることが出来ませんでしたので、に示す内容をご確認ください。更油或いは部分更油による水分濃度の調整水分の影響により金属表面で腐食摩耗が発生し、発生した鉄錆等の粒子が潤滑部に噛み込み摩耗が進行することがありますので、更油或いは部分更油などにより相対的に水分濃度を低くするなどの方法を推奨します。定期的な分析摩耗推移の傾向を把握し、摩耗進行の将来予測を行うために、定期的に分析を実施することを推奨します。新油の分析粘度、塩基価は、油の性能を評価するパラメータの一種です。油の性能低下は、新油との比較が必要なことから、未使用油の提供および分析による比較評価を推奨します。はフェログラフィーおよびSOAP-Tの結果から総合的に判断した結果、継続使用は可能ですが、機器の機能を保持するためにも傾向管理が有用と考えます。フェログラフィー【定量分析：Is値】Is値は異常摩耗の早期発見パラメータのつで、摩耗を定量化するために用います。Is値はの乗とやや高い値でした。フェログラフィー【定性分析：摩耗粒子の形態観察】比較的多く観察された粒子は、以下の通りです。正常な摩耗粒子・潤滑状態が正常なマイルド摩耗により発生。切削粒子・異物や金属表面の微小突起による切削摩耗により発生。シビア粒子・潤滑状態がやや厳しい凝着摩耗により発生。金属潤滑部が局部的に油膜切れを起していると考えられます。黒錆・潤滑状態がやや厳しい凝着摩耗により発生。金属接触が厳しく、且つ、高い摩擦熱が発生していると考えられます。観察された摩耗粒子の中でも切削粒子、シビア粒子、黒錆は、将来的な異常摩耗の進行に繋がる可能性を示唆しているため、傾向監視が必要と思われます。詳細は、別紙傾向監視が必要な摩耗粒子をご覧ください。Iカップリング発光分光分析【SOAP-T】摩耗発生箇所を推定すると、以下のように推定します。鉄、鉛、銅、ニッケル、錫・エンジン部品等リン、亜鉛、カルシウム・添加剤アルミニウム、ケイ素、ナトリウム、マグネシウムホウ素・外部混入異物コンロッドメタル或いはクランクメタル等の摩耗SOAP-Tで錫が、鉛が、ニッケルがppm、銅がppm検出されたことから、コンロッドメタル或いはクランクメタル等が摩耗していると推定します。詳細は、別紙コンロッドメタル・クランクメタルの摩耗をご覧ください。固形カルシウム化合物の生成SOAP-Tでカルシウムがppm検出されました。ディーゼルエンジンオイル中に検出されるカルシウムは、燃焼ガス中に含まれている硫黄分と反応して微小サイズの硫酸カルシウム、いわゆる石膏が生成されます。この影響については、別紙固形カルシウム化合物の生成をご覧ください。粘度粘度はmm/sでした。新油との比較による評価が必要です。水分はと当社推奨の管理限界値を超えていました。今後、水分の影響でエンジン内部に錆が発生し、その影響で摩耗が発生する懸念があります。塩基価は.mgKOH/gでした。新油との比較による評価が必要です。
報告№109-09136 報告№110-00326 | 分析№109-001160 分析№110-001448 | 110-001448 | 摩擦面で発生している摩耗の形態や潤滑状態は、フェログラフィーで得られた摩耗粒子の観察結果から評価します。同法は、摩耗粒子を含んだ試料油を磁力で油と粒子とに分離する技術で、分離された摩耗粒子を解析することによって潤滑状態の健全性や摩耗粒子の発生原因を診断するものです。摩耗粒子と摩耗形態観察された粒子は、潤滑状態が正常な場合に発生する摩耗粒子異物の切削作用で発生する切削粒子でした。以上からシリンダ、ピストンリング、クランクメタル、カムロールなどの摺動部は、正常な潤滑状態であるマイルド摩耗が支配的で、異物による切削摩耗が若干発生していることが分かりました。摩耗形態の中でも切削摩耗は、異物が混入していない状態に比較して摩耗進行速度が速く注意が必要で、定期的なトライボ診断による状態監視が必要と考えます。また、切削摩耗発生の原因となる混入異物が残留している場合、この異物により切削摩耗が継続して発生する可能性があります。潤滑状態異常摩耗の早期発見パラメータであるIs値は、潤滑状態がやや厳しいの乗となっていました。汚染度前回に比較して水分はppmからppmに増加し、当社推奨の管理限界値を超えていました。今後、水分の影響でエンジン内部に錆が発生し、その影響で摩耗が発生する懸念があります。粘度、全酸価、RBOTの各データは、前回同様に管理基準以内にあり良好でした。本試料油の添加剤は、一般に、タービン油に比較して極圧添加剤や摩耗防止剤などの濃度が高く、この影響でRBOT試験の結果が変動する傾向があります。そのため、エンジンオイルの余寿命の評価をタービン油と同等の精度で得るには、RBOTの結果に加え、粘度、全酸価、IR、全塩基価などのデータを総合的に判断することが必要です。本試料油は、機器停止中にタンク底部から採油されています。タンク底部の汚染度は、一般的に汚染度が高濃度であり、尚且つ、機器が停止している状態では油槽内で撹拌がなくなり固形物が沈降するため、油中汚染度が更に高くなると推定されます。このような悪条件にもかかわらず、分析の結果から異常な摩耗状態を示す摩耗粒子は確認されなかったことからエンジン内の各摺動部は継続使用可能な状態にあると判断します。但し、摺動面で異物の噛み込みによる摩耗が僅かに発生しています。今後さらに摩耗が進行する場合があるため以下の対策を推奨します。更油或いは部分更油による水分濃度の調整水分の影響により金属表面で腐食摩耗が発生し、発生した鉄錆等の粒子が潤滑部に噛み込み摩耗が進行することがありますので、更油或いは部分更油などの方法により相対的に水分濃度を低くすることを推奨します。定期的な分析今後、摩耗の進行状況を監視するため、定期的に分析を実施し、摩耗の進行状況を確認することを推奨します。
報告№109-09136 報告№112-00605 | 分析№109-001160 分析№112-002572 | 112-002572 | ポンプディーゼルエンジンと潤滑油は、継続使用可能な状態であるため、分解点検の必要はないと判断します。但し、SOAP-Tのカルシウム濃度が非常に高いことから、今後の摩耗進行を傾向監視するため、＜以下のに示す＞対策を推奨します。次回点検でピストンリングとメタル摩耗の点検と更油当該機の油中からカルシウム化合物がやや高い濃度で検出されたため、この化合物がコンロッドメタルやクランクメタルの摩耗を促進させる懸念があります。化合物発生の原因は、ピストンリングの摩耗によって燃焼ガスのシール性が低下し、燃焼ガス中の硫黄分と油中のカルシウム添加剤が反応するためと考えられます。そのため、次回点検では第一にピストンリングの摩耗状態の点検を推奨すると共に、第二に、更油を推奨します。また、積層構造になっているクランクメタルの一部では再上部層のホワイトメタルが摩耗し、第二層のニッケル層が軽度に摩耗している箇所があると推定されます。摩耗範囲は限定的だと思われますので、直ちに異常ではないものの、次回点検ではピストンリングと共にメタル摩耗も点検を推奨します。定期的な分析定期的に分析を実施することにより、データの変化から異常の兆候を早期に発見することが可能となります。今回初回分析であるため、あと最低でも回分析を実施することにより、分析データの変化を確認し、分析周期を検討することを推奨します。はフェログラフィーおよびSOAP-Tの結果から総合的に判断した結果、傾向管理が必要な状態にあると考えられます。フェログラフィー【定量分析：Is値】Is値は異常摩耗の早期発見パラメータのつで、摩耗粒子を定量化するために用います。今回のIs値はの乗とやや高い値でした。フェログラフィー【定性分析：摩耗粒子および摩耗形態観察】分析結果から比較的多く観察された粒子は、以下の通りでした。正常な摩耗粒子・潤滑状態が正常なマイルド摩耗により発生。黒錆・潤滑状態がやや厳しい凝着摩耗により発生。金属接触が厳しく、且つ、高い摩擦熱が発生していると考えられます。フリクションポリマ・局部的に高圧・高温となる場合に発生。観察された摩耗粒子の中でもフリクションポリマは、注意が必要です。フリクションポリマは、潤滑油が摺動面に押し込められ高圧状態になると同時に、圧縮熱により高温状態になった結果、基油自身が重合反応を起こし生成することが知られています。そのため、高圧高温状態の解消がなされなければ、潤滑油の劣化が進行し、粘度上昇に因る潤滑異常に進展する場合があります。Iカップリング発光分光分析【SOAP-T】検出された金属元素から発生箇所を推定すると、以下の通りでした。鉄、錫・エンジン部品ニッケル、リン、亜鉛、カルシウム、ナトリウム・添加剤マグネシウム・外部混入異物カルシウムの析出SOAP-Tでカルシウムが検出されました。エンジン油中にカルシウム化合物が高い濃度で検出された場合、この化合物がコンロッドメタルやクランクメタル摺動面に噛み込んで摩耗させたり、メタルに埋め込まれて摩耗を促進させたりする原因になるなどの悪影響を生じることが当社の研究結果から判明しています。この影響については、別紙カルシウムの析出をご覧ください。メタルの摩耗SOAP-Tで軸受メタルの主成分である錫がppm検出されました。潤滑状態が直ちに異常にならないと思われますが、メタル成分が検出されていることからメタルの一部に油膜切れが発生していることの証です。一般にポンプ場の稼働率は低稼働率であり、起動停止回数が多い傾向にあるため、本機のメタル成分の増加要因は起動停止時に油膜切れが生じて発生していると推定されます。一定期間経過後に再分析し、傾向監視によるメタルの摩耗状態を確認する必要があると思われます。計数汚染度計数汚染度は、NAS級以上と汚染されていました。重量汚染度は、.mg/mlでした。光学顕微鏡写真重量汚染度で濾過したフィルタ表面上の夾雑物を光学顕微鏡で観察した結果、金属片、鉄錆、砂等が観察されました。粒度分布粒度分布は.～.μmの範囲にあり、.μmにピークが確認されました。μm以下の粒子が多いことから、燃焼して発生したすす等であることが分かります。粘度は当社推奨の管理限界値を超えていました。粘度粘度は、mm/sと新油値mm/sに比較して、粘度変化率は+.％で、当社推奨の管理限界値である±％を超えていました。粘度は、一端上昇し始めると劇的に上昇することもあるため、今後は比較的短い周期で傾向監視を実施することが大切です。粘度の上昇要因は、別紙エンジンオイルの粘度上昇メカニズムをご覧ください。水分は、.ppmと当社推奨の管理限界値の以下にあり、良好と判断します。酸価は、mgKOH/gと新油値mgKOH/gと高いものの、IRの結果、油劣化の兆候を示すカルボン酸の吸収が確認されていないことから、良好と判断します。塩基価は、.mgKOH/gと当社推奨の管理限界値であるmgKOH/g以上あり、良好と判断します。IRIRチャートの結果、新油と使用油のスペクトルパターンはほぼ一致し、また、油劣化の兆候を示すカルボン酸の吸収が確認されていないことから、良好と判断します。
報告№108-5071 報告№111-00151 | 分析№108-02721 分析№111-000769 | 111-000769 | 潤滑油は継続続使用可能な状態にあるものの、今後は障害予防を目的に以下の対策を推奨します。追加分析消泡性能が低下した場合、ギヤ歯面での油膜形成に影響が出て摩耗の発生が進展することがあります。今後は消泡性能低下の影響により摩耗が進展する可能性がありますので、フェログラフィーおよびSOAP-Tを追加して摩耗状況を確認することを推奨します。分析結果泡立ち試験の結果、消泡性能が低下していることが確認されました。粘度粘度はmm/sと新油値mm/sに比較して、粘度変化率は+％で、当社推奨の管理限界値である±％以内にあり、良好と判断します。泡立ち試験泡立ち試験は-と新油に比較して高い値でした。水分はppmと当社推奨の管理限界値の以下であり、良好と判断します。全酸価全酸価は.mgKOH/gと新油値.mgKOH/gに比較して高いものの、IRの結果で油劣化の兆候を示すカルボン酸の吸収が確認されていないことから、良好と判断します。
報告№108-0411 報告№110-00413 | 分析№108-02744 分析№110-001892 | 110-001892 | ギヤおよび軸受は継続使用可能な状態にあるものの、以下の対策を推奨します。定期的な分析今後、摩耗の進行を監視するため、定期的に分析を実施し、摩耗の進行状況を確認されることを推奨します。次回分析の時期を理論的に求めたところ、最短で約時間となります。この時間は、油中汚染物が均一になるために必要とする時間であり、この時間を経過すれば、再分析の結果から状態の傾向を確認することが可能となりますので、これを参考に次回分析時期を検討されることを提案します。バックラッシによる評価トライボ診断では、バックラッシの増加量を分析結果から計算できますので、構造が確認できる図面、ギヤの形式、歯形、モジュール、歯数、歯幅をお知らせ下さい。計算結果をご報告いたします。分析結果計数汚染度は良好と判断します。計数汚染度計数汚染度はNAS級と当社推奨の管理限界値のNAS級以内にあり、良好と判断します。重量汚染度は.mg/mlでした。機器の潤滑状態摩耗粒子の形態観察の結果、潤滑状態が正常な場合に発生する摩耗粒子、フレッティングにより発生する赤錆が比較的多く観察されました。SOAPSOAPの結果、摩耗により発生する鉄、油の添加剤成分であるリンが検出されました。D－SOAPD－SOAPの結果、摩耗により発生する鉄が検出されました。フェログラフィー異常摩耗の早期発見パラメータであるフェログラフィーのIs値がの乗とやや高く、摩耗粒子の形態観察の結果、潤滑状態が正常な場合に発生する摩耗粒子、フレッティングにより発生する赤錆が比較的多く観察されました。
報告№109-09382 報告№110-00260 | 分析№109-002556 分析№110-001010 | 110-001010 | ・摩耗状態観察された摩耗粒子は、μmサイズの銅系のシビア粒子であったことから、潤滑部では、油膜破断による凝着摩耗が発生していることが分かりました。前回に比較して異常摩耗の早期発見パラメータであるフェログラフィーのIs値がのマイナス乗から変化はないものの、銅系のシビア粒子が観察されたことから、スラスト軸受で局部的な接触が発生していたものと考えられました。・汚染度前回に比較して計数汚染度はNAS級からNAS級にランク減少し、良好でした。結論軸受は継続使用可能な状態にあるものの、スラスト軸受の摩耗進行を監視する必要がありますので、以下の対策を推奨します。今後、摩耗の進行を監視するため、定期的に分析を実施し、摩耗の進行状況を確認することを推奨します。は良好と判断します。計数汚染度計数汚染度はNAS級と当社推奨の管理限界値のNAS級以内にあり、良好と判断します。重量汚染度は.mg/mlと当社推奨の管理限界値のmg/ml以内にあり、良好と判断します。機器の潤滑状態フェログラフィーの結果、μmサイズの銅系のシビア粒子が観察されました。SOAPSOAPの結果、油の添加剤成分であるリンが検出されました。摩耗により発生する鉄、錫、銅が検出されていないことから、良好と判断します。D－SOAPD－SOAPの結果、摩耗により発生する錫が微量検出されました。フェログラフィー異常摩耗の早期発見パラメータであるフェログラフィーのIs値がのマイナス乗と良好の範囲にあるものの、摩耗粒子の形態観察の結果、μmサイズの銅系のシビア粒子が観察されました。
報告№104-0124 報告№105-4535 | 分析№104-00956 分析№105-01122 | 105-01122 | 分析の結果、本軸受は継続使用可能な状態にあると判断します。このことは、異常摩耗の早期発見パラメータであるIs値がの乗と良好の範囲にあることベアリング軌道面から発生した摩耗粒子はマイルドな潤滑状態で発生した摩耗粒子であり潤滑状態は良好な状態で進行していると考えられること鉄濃度から計算したフレーキングの発生面積が内輪軌道面の面積の凡そ.％であること以上のことから判断しました。
報告№106-0025 報告№106-5020 | 分析№106-00118 分析№106-00984 | 106-00984_修正060911 | 月に完了したオーバーホールからヶ月後の初期試験を実施しました。その結果、潤滑状態が良好な状態であることが確認されたことから、本軸受は継続使用可能と判断します。これらのことは、前回確認されたスラッジ状異物は確認されず、かつ、計数汚染度、D-SOAPの各データが減少傾向を示し、また、フェログラフィーのIs値が前回同様にのマイナス乗の良好な領域にあること以上のことから判断しました。又、を示すIR、RBOTの各データが良好の範囲にあり、継続使用可能と判断します。尚、油中粒子が減少した原因は、フェログラフィーの結果で前回観察されていたスラッジ状異物が減少していたことから、もともと配管内部に沈降堆積していたスラッジ状異物が前回の採油時に排出され、今回の採油により影響が小さくなったと考えられました。また、軸受メタルの摩耗を示すD-SOAPの錫濃度が減少傾向を示していることから、前回から今回までの間に摩耗粒子の発生は非常に少なく、更に以前発生した粒子が油槽底部に沈降するなどして、今回は油中粒子が減少していたものと考えられました。
報告№109-09094 報告№112-00124 | 分析№109-000872 分析№112-000451 | 112-000451 | 潤滑油は継続使用可能な状態にあると判断します。は良好でした。尚、RBOTがminと新油値のminに比較してmin減少していました。このまま継続使用した場合、この減少傾向から限界値に到達するのは、別紙図RBOTの減少傾向に示すように年月と推定されました。残りの継続使用期間は、約年ヶ月であると予測されます。≪状態監視とパラメータ≫分析の目的および各分析のパラメータは以下の通りです。特性低下目的：油の分析結果から、や劣化傾向ならびに添加剤の消耗程度、残存寿命などを確認する。粘度JISK酸価JISK赤外線吸収スペクトルJISK酸化安定度試験JISK汚染目的：油の分析結果から、砂塵あるいは水・異種油などによるや、異物混入の有無を確認する。水分JISK計数汚染度JISB重量汚染度JISB光学顕微鏡観察摩耗目的：油中の摩耗粒子を分析する事により、回転・摺動部の潤滑状態、摩耗劣化の程度、余寿命などを解析する。摩耗診断電子顕微鏡観察JISKX線マイクロアナリシス油中金属濃度JISK≪分析結果≫特性低下粘度：良好粘度値mm/sの新油値mm/sに対する変化率は+.％であり、当社推奨の管理限界値±％以内に留まっています。酸価：良好酸価.mgKOH/gは新油値の.mgKOH/g以内にあることから、問題は無いと判断します。赤外線吸収スペクトル：良好酸化安定度試験：良好酸化安定度試験の結果、数値minは当社推奨の管理限界値min以上に留まっており、現時点での使用は可能と判断します。汚染水分：良好水分値は当社推奨の管理限界値以内に留まっています。計数汚染度：今回は実施していません。重量汚染度：今回は実施していません。光学顕微鏡観察：今回は実施していません。摩耗摩耗診断電子顕微鏡観察・X線マイクロアナリシス：今回は実施していません。油中金属濃度：今回は実施していません。
報告№109-09136 報告№112-00208 | 分析№109-001160 分析№112-000847 | 112-000847 | 潤滑油および対象設備は継続使用可能な状態にあると判断します。箇所から採油を実施本設備には、濾過機が設置されており、常時運転しているため、常に正常な状態に保持され摩耗の変化が生じても検出されない可能性があります。潤滑状態をより正確に把握するには、濾過機の入口と出口から採油を実施し、その差異から濾過効率を求め、それを根拠に摩耗の進行状況を確認することを推奨します。前回に比較してSOAP／D－SOAPの結果で、鉄濃度に変化はありませんでした。Is値は異常摩耗の早期発見パラメータのつで、摩耗粒子を定量化するために用います。前回に比較してIs値は×のマイナス乗から．×のマイナス乗に低下し、潤滑状態は正常と判断できます。前回に比較して計数汚染度はNAS級から等級に変化はなく、良好でした。前回同様に粘度、水分、酸価、IR、RBOTの各データは良好でした。尚、RBOTが前回に比較してmin増加していました。RBOTが増加した理由は、更油や補給などが考えられますが、これらのことを実施していないことから、原因を特定するのは困難でした。但し、今回の分析結果で、酸価および粘度の各データに大きな変化はなく、異種油の混入などは確認されていないため、本試料油は継続使用可能な状態にあります。今後は今回のRBOT値によりデータ管理を行います。分析結果は良好と判断します。粘度粘度はmm/sと新油値mm/sに比較して、粘度変化率は-.％で、当社推奨の管理限界値である±％以内にあり、良好と判断します。水分はppmと当社推奨の管理限界値の以下であり、良好と判断します。酸価は.mgKOH/gと新油値.mgKOH/gに比較して高いものの、IRの結果で油劣化の兆候を示すカルボン酸の吸収が確認されていないことから、良好と判断します。IRIRの結果、油劣化の兆候を示すカルボン酸の吸収が確認されていないことから、良好と判断します。RBOTRBOTはminと当社推奨の管理限界値のmin以上であり、良好と判断します。は良好と判断します。計数汚染度計数汚染度はNAS級と当社推奨の管理限界値のNAS級以下であり、良好と判断します。重量汚染度は.mg/mlと当社推奨の管理限界値のmg/ml以下であり、良好と判断します。は正常と判断します。SOAPSOAPの結果、油の添加剤成分であるリンが、バリウムがppm検出されました。D－SOAPD－SOAPの結果、油の添加剤成分であるバリウムが、外部から混入したと思われるカルシウム、ナトリウムが共に検出されました。フェログラフィー異常摩耗の早期発見パラメータであるフェログラフィーのIs値が．×のマイナス乗と良好の範囲にあり、潤滑状態は正常と判断します。
報告№101-0201 | 分析№101-01802 | 101-01802 | は良好であり、継続使用可能と判断します。粘度は良好と判断します。粘度はmm/sと新油値mm/sに比較して、粘度変化率は-％で、当社推奨の管理限界値である±％以内にあり、良好と判断します。水分は良好と判断します。水分は.と当社推奨の管理限界値の以下であり、良好と判断します。全酸価は良好と判断します。全酸価は.mgKOH/gと当社推奨の管理限界値の.mgKOH/g以下であり、良好と判断します。IRは良好と判断します。IRの結果、IRチャートに示すように新油に比較して変化はなく、良好と判断します。油の汚染度は管理限界値に到達していました。計数汚染度は当社推奨の管理限界値に到達していました。計数汚染度はNAS級と当社推奨の限界値に到達していました。粒子数を詳細に見ると、～μmレンジが級、～μm、μm以上のレンジが級と高くなっており、大型の粒子が多いことが確認されました。重量汚染度は当社推奨の管理限界値を超えていました。重量汚染度はmg/mlと当社推奨の管理目安のmg/mlを超えていました。光学顕微鏡写真の結果、外部から混入した砂、繊維等の異物が多く見られており、汚染要因は、これらの異物によるものと考えられました。但し、今回採油が油槽のドレン配管から実施されておりますので、今回観察された砂等の異物はドレン配管内に残留していたものを採取した可能性があります。機器の潤滑状態スラストメタル表面の鏡面になっている部分が発生していることが推定されますので、メタルの表面の状態を確認することを推奨します。又、砂等の異物の混入が確認されており、この異物が軸受摺動面に噛み込み、摩耗が進行する場合がありますので、定期的に分析されることを推奨します。D－SOAPで検出された錫濃度ppmから、軸受メタルの摩耗量を求めると以下のとおりとなる。 ・式 .cmとなる。したがって、下図のような体積をもつ金属片が摩耗したと考えることができる。この体積.cmを軸受メタルの摩耗面積で割ると平均的な摩耗深さとなる。この摩耗面積は当社の経験によれば、スラストメタル面積の約分の程度となることが確認されており、ご提供いただいた軸受の情報からスラストメタル面積を計算すると大よそcmとなり、この面積の分のは.cmとなる。摩耗体積.cmと.cmから平均的な摩耗深さを求めるとμmとなり、スラストメタルの表面粗さをRmaxμmとすると左図bの部分に鏡面になっている部分が発生していると推定されます。摩耗の過酷度を示すフェログラフィーのIs値はと良好の範囲にあるものの、摩耗粒子の形態観察の結果、砂等の硬い異物の噛み込みにより発生した切削粒子、軸受メタルの摩耗により発生したホワイトメタル、外部から混入した砂が見られることから、砂等の異物の噛み込みにより軸受メタル表面に摩耗が発生していると推定されました。今後、異物が軸受摺動面に異物が噛み込み、更に摩耗が進行する場合がありますので、再度分析を実施されることを推奨します。次回分析時期は、別添資料金属摩耗粉の平衡濃度から計算する採油周期に示す通り運転時間が時間を経過すると採油可能な状況になりますので、運転時間時間以降に再度採油を実施することを推奨します。
報告№109-09136 報告№111-00689 | 分析№109-001160 分析№111-003518 | 111-003518 | 粘度および消泡性能の低下が確認されました。今後は障害予防を目的に以下の対策を推奨します。更油、或いは、部分更油粘度が低下していたことから、今後適正な粘度範囲で使用していない場合、ギヤ歯面やベアリング軌道面で油膜切れが発生し、摩耗が進行することが懸念されるため、更油、或いは、部分更油を推奨します。追加分析消泡性能が低下した場合、ギヤ歯面での油膜形成に影響が出て摩耗が進展することがありますので、フェログラフィーおよびSOAP-Tを追加して摩耗により発生する油中金属濃度や潤滑状態を確認することを推奨します。粘度粘度はmm/sと新油値mm/sに比較して、粘度変化率は-％で、前回同様に当社推奨の管理限界値である±％を超えていました。今後、適正な粘度範囲で使用していない場合、ギヤ歯面やベアリング軌道面で油膜切れが発生し、摩耗が進行することが懸念されます。泡立ち試験泡立ち試験の結果は、-と新油値が-であるのに比較して高い値となっていたことから、消泡性能が低下していることが分かりました。今後の使用状況によっては油の酸化劣化が進行したり、ギヤ歯面およびベアリング軌道面で油膜切れが発生したりする場合があるため、消泡剤の添加による消泡性能の改善など何らかの対応が必要になると思われます。分析結果粘度および消泡性能が低下していることが確認されました。粘度粘度はmm/sと新油値mm/sに比較して、粘度変化率は-％で、当社推奨の管理限界値である±％を超えていました。泡立ち試験泡立ち試験は-と新油に比較して高い値でした。水分は.ppmと当社推奨の管理限界値の以下であり、良好と判断します。全酸価全酸価はmgKOH/gと新油値mgKOH/g以下にあり、良好と判断します。
報告№104-0378 報告№105-4005 | 分析№104-02669 分析№105-00533 | 105-00533 | 分析の結果、計数汚染度がNAS級以上と当社推奨の管理限界値を超えていました。摩耗粒子形態観察で、異物の噛み込みにより発生する切削粒子、金属接触が厳しい場合に発生するシビア粒子が多く観察されたことから、転がり軸受の軌道面では、油膜切れによる厳しい金属接触が発生しています。今後、更に摩耗が進行することが懸念されるため、可能であれば更油、又は油槽内を清掃されることを推奨します。これらのことは、計数汚染度がNAS級以上と当社推奨の管理限界値を超えていたこと異常摩耗の早期発見パラメータであるフェログラフィーのIs値がの乗と高く、摩耗粒子形態観察の結果、異物の噛み込みにより発生する切削粒子、金属接触が厳しい場合に発生するシビア粒子が多く観察されたことSOAPの結果、鉄、鉛、銅、外部から混入したと思われるケイ素が検出されたことD－SOAPの結果、鉄が検出されたこと以上のことから判断しました。尚、を示す粘度、全酸価は、新油値との比較が必要ですので新油をご提供下さい。
報告№101-6083 | 分析№101-00820 | 101-00820 | 精点Aを実施した結果、計数汚染度及び重量汚染度を除く項目は良好であった。計数汚染度がNAS級と管理限界値内にあるものの、粒子数を詳細に見ると～μmレンジが級となっており、大型の汚染粒子が多いことが判った。光学顕微鏡写真の結果、外部から混入した砂、鉄錆、繊維等が多く見られることから、汚染要因は外部から混入した異物によるものと考えられた。これまでの採油は、停止直後にマンホールから油槽中層部を採油していたが、今回は、運転中にドレン配管から実施した。採油の前にドレンは配管内に堆積している汚染物を除去するため、油面の低下等に注意を払い抜き油を実施したが、配管中の汚染物を除去しきれず、計数汚染度を悪くしたものと考えられた。採油は、前回と同じように主機停止直後に油槽中層部から採油を実施することが望ましいが、停止できない場合は、抜き油量を今回より多くドレンしてから採油する必要があると思われる。抜き油量については、当社社員が現地調査に伺います。尚、SOAP／D－SOAPの結果、メタルの主成分である錫が検出されず、軸受メタルの摩耗は確認されなかった。
報告№109-09136 報告№113-00641 | 分析№109-001160 分析№113-002748 | 113-002748 | 粘度および消泡性能の低下が確認されました。今後は障害予防を目的に以下の対策を推奨します。更油、或いは、部分更油粘度が新油に比較して.％低下し、推奨する管理基準を下回っていることが分かりました。適正な範囲を超えた粘度で使用を継続した場合、ギヤ歯面やベアリング軌道面で油膜切れが発生し、摩耗が進行することが懸念されるため、更油、或いは、部分更油を推奨します。追加分析消泡性能が低下した場合、ギヤ歯面での油膜形成に影響が出て摩耗が進展することがありますので、フェログラフィーおよびSOAP-Tを追加して摩耗により発生する油中金属濃度や潤滑状態を確認することを推奨します。粘度粘度はmm/sと新油値mm/sに比較して、粘度変化率は-.％で、前回同様に当社推奨の管理限界値である±％を超えていました。今後、適正な粘度範囲で使用していない場合、ギヤ歯面やベアリング軌道面で油膜切れが発生し、摩耗が進行することが懸念されます。泡立ち試験泡立ち試験の結果は、-と新油値が-であるのに比較して高い値となっていたことから、消泡性能が低下していることが分かりました。今後の使用状況によっては油の酸化劣化が進行したり、ギヤ歯面およびベアリング軌道面で油膜切れが発生したりする場合があるため、消泡剤の添加による消泡性能の改善など何らかの対応が必要になると思われます。分析結果粘度および消泡性能が低下していることが確認されました。粘度粘度はmm/sと新油値mm/sに比較して、粘度変化率は-.％で、当社推奨の管理限界値である±％を超えていました。泡立ち試験泡立ち試験は-と新油に比較して高い値でした。水分は.ppmと当社推奨の管理限界値の以下であり、良好と判断します。酸価は.mgKOH/gと新油値.mgKOH/g以下にあり、良好と判断します。
報告№107-4530 報告№107-0377 | 分析№107-01164 分析№107-01963 | 107-01963 | オイルステーションの新油を分析した結果、計数汚染度がNAS級とやや高い値でした。摩耗粒子形態観察で鉄錆、砂が多く観察されたことから、汚染度が高い要因は、外部から混入したと思われる異物の影響と考えられました。今回観察された異物は、採油時に混入したか、或いは、新油缶の内部が汚染している可能性が考えられます。異物が多く混入した潤滑油を補給や更油で使用した場合、油中の異物が軸受摺動面に噛み込み摩耗が進行することが懸念されます。本試料油は、補給用としては不適当であり、汚染度以外の分析データに異常はないことから濾過を実施することで継続使用可能な状態になると判断します。
報告№109-09136 報告№114-00102 | 分析№109-001160 分析№114-000316 | 114-000316 | 全てのデータは正常な範囲にあることから潤滑油は継続使用可能な状態にあると判断します。但し、前回に比較して、RBOT値および酸価は大きな変化はないものの、年月の更油後からRBOTは減少傾向を示していることから、今後も定期的な分析による傾向監視を推奨します。また、今後継続使用したとすれば、年月くらいには交換を必要とする限界値に近づくと推定されますので、更油の計画を検討するよう推奨します。分析結果粘度、水分、酸価、IR、RBOTの各データは良好でした。尚、別紙RBOTの減少傾向から油の余寿命を求めた結果、本試料は直近の更油から起算して年月まで使用可能であることが分かりました。
報告№108-5028 報告№108-5028 | 分析№108-00945 分析№108-00945 | 108-00945 | トライボ診断の結果、泡立ち試験を除く項目は良好でした。泡立ち試験の結果は、一般的には消泡性能が低くいと判断できる値の-ですが、新油値の-と同レベルにあったため、良好と判断します。一方、摩耗粒子の形態観察でμm以下の小さな摩耗粒子が観察され、潤滑状態指数はの乗と濾過設備のない機器であれば、正常な潤滑状態にあると判断できる状況でした。但し、ギヤボックスの油系統にはインラインフィルタとオフラインフィルタがあり、μmサイズ以上の粒子の大部分は捕捉され、異常な摩耗状態が発生したとしても正常な潤滑状態にあると誤認してしまう可能性があります。フィルタの捕捉の影響による誤認を避けるため、今後の診断に当たっては、これまでの採油箇所に加え、インラインフィルタやオフラインフィルタの捕捉物も分析し、その結果から潤滑状態を評価することを推奨します。尚、フィルタ捕捉物の分析を実施する際には、フィルタ流量、フィルタ使用時間などの追加情報が必要です。是非ご提供下さい。泡立ち試験の結果、消泡性能が低いと判断できる値であるものの、新油と同レベルにありました。粘度は良好。粘度はmm/sと新油値.mm/sに比較して、粘度変化率は-％で、当社推奨の管理限界値である±％以内にあり、良好と判断する。粘度はmm/sでした。粘度はmm/sでした。粘度指数はでした。粘度指数はでした。泡立ち試験は-でした。泡立ち試験は-と新油と同レベルにあり、消泡性能が新油と同レベルにあることが確認されました。水分は良好。水分は.ppmと当社推奨の管理限界値の以下であり、良好と判断します。全酸価は良好。全酸価は.mgKOH/gと新油値.mgKOH/gに比較して高いものの、IRの結果で、劣化の兆候が確認されなかったことから、良好と判断します。機器の潤滑状態精密な濾過設備がない機器であれば、潤滑状態指数は正常の範囲にあると判断します。潤滑状態指数は正常の範囲にあると判断します。異常摩耗の早期発見パラメータである潤滑状態指数がの乗と、精密な濾過設備がない機器であれば、潤滑状態指数は正常の範囲にあると判断します。
報告№109-09213 報告№109-09213 | 分析№109-001650 分析№109-001650 | 109-001650 | 結論酸化劣化の進行状況を油分析により監視されることを推奨します。は良好と判断します。計数汚染度は良好と判断します。計数汚染度はNAS級と当社推奨の管理限界値のNAS級以内にあり、良好と判断します。重量汚染度は良好と判断します。重量汚染度は.mg/mlと当社推奨の管理限界値のmg/ml以内にあり、良好と判断します。機器の潤滑状態SOAPの結果、銅が検出されています。SOAPの結果、銅が検出されています。SOAPの結果、油の添加剤成分であるリン、亜鉛が検出されています。一方、銅が検出されています。銅を使用した部分の溶出が発生していると考えられます。この溶出は亜鉛系添加剤成分の亜鉛と銅が反応し、溶出することが知られています。銅濃度は別紙鉱油の酸化に対する金属触媒の影響に示すように銅濃度が増加すると酸化速度が速まります。酸化劣化の進行状況を全酸価の変化で監視されることを推奨します。D－SOAPは良好です。D－SOAPの結果、摩耗により発生する鉄が検出されていないことから、良好と判断します。フェログラフィーの結果は良好です。フェログラフィーの結果、異常摩耗の早期発見パラメータであるIs値がのマイナス乗と良好の範囲にあり、潤滑状態は正常と判断します。
報告№109-09136 | 分析№109-001160 | 113-002838 | 潤滑油は汚染度が高く、この油中の汚染物が潤滑部に噛み込むことによる摩耗の進行が懸念されます。現時点では、汚染物による影響は少なく、対象設備は継続使用可能な状態にあると判断しますが、今後の摩耗推移を確認するためにも傾向監視を継続することが有効です。更油油中の汚染度が高いことから、摩耗粒子や異物等の夾雑物が潤滑面に噛み込むことによる摩耗の進行が懸念されるため、可能であれば更油を推奨します。定期的な分析今後の切削摩耗、凝着摩耗、疲労摩耗の推移を監視するため、定期的な分析実施を推奨します。新油の分析粘度、酸価は、油の性能を評価するパラメータの一種です。油の性能低下は、新油との比較が必要なことから、使用油の油名確認および未使用油の分析による比較評価を推奨します。異常摩耗の早期発見のパラメータであるIs値は、前回のレベルから変化はなく、高い値でした。また、潤滑部の摩耗が認められたため、定期的に潤滑油分析を実施し、摩耗推移を監視することが有用と考えます。フェログラフィーで比較的多く観察された粒子は、以下の通りです。正常な摩耗粒子・潤滑状態が正常なマイルド摩耗により発生。切削粒子・異物や金属表面の微小突起による切削摩耗により発生。シビア粒子・潤滑状態がやや厳しい凝着摩耗により発生。極微小領域で油膜切れが発生したことを示します。疲労摩耗粒子・繰返し応力による金属疲労で発生。大型化するとフレーキングやスポーリングの発生が懸念されます。切削粒子、シビア粒子は、摩擦面が将来的に異常摩耗へ進展する可能性を示唆しているため、傾向監視が有用と思われます。詳細は、別紙傾向監視が必要な摩耗粒子をご覧ください。SOAP-Tで銅が.ppmと比較的高い値で検出されたことから、銅を使用した箇所の摩耗が懸念されます。計数汚染度は前回同様、NAS級を上回っており、当社推奨の管理限界値を超えていました。今後、油中の汚染物が潤滑部に噛み込むことによる摩耗の進行が懸念されます。前回同様、水分は良好です。粘度粘度はmm/sでした。前回同様にISOVG規格内にありますが、新油との比較による評価を推奨します。酸価は.mgKOH/gでした。前回の.mgKOH/gに比較して大きな変化はなく正常と思われますが、より正確に判断するには新油との比較による評価が必要です。
報告№104-6057 | 分析№104-01346 | 104-01346 | オーバーホール前に分析を実施した結果、計数汚染度がNAS級と当社推奨の管理限界値に到達していました。粒子分布を詳細に見ると、μm以上の大型の粒子が多いことが判りました。今回の採油方法は、サンプル瓶を油槽内に落とす方法をとっているため、採油用ポンプを使用して採油する方法に比べ、砂等の異物が混入する可能性が高いと考えられます。正確な汚染状態と摩耗状態を知るためには、再度採油・分析を実施されることを推奨します。これらのことは、計数汚染度が、NAS級と当社推奨の管理限界値に到達しており、粒子分布を詳細に見るとμm以上の大型の粒子がやや多いこと異常摩耗の早期発見パラメータであるフェログラフィーのIs値が、.と良好の範囲にあるものの、摩耗粒子形態観察で、外部から混入した鉄錆・砂が観察されたこと以上のことから判断しました。尚、採油を主機停止～日後に実施しているため、油循環中の採油に比較して油中粒子が沈降して低濃度になっている部分を採油していると考えられます。したがって、油が循環している状態で採油を実施した場合に比較して、分析データが低くなり、異常な状態を見落としてしまう可能性がありますので、今後の採油は、停止直後、或いは、油循環中に油槽中層部から採油を実施されることを推奨します。
報告№109-09136 報告№112-00368 | 分析№109-001160 分析№112-001536 | 112-001536_date130125 | ポンプ軸受とグリースは、継続使用可能な状態であるため、分解点検の必要はないと判断します。但し、今後も摩耗の進行を傾向監視するため、以下の対策を推奨します。新グリースとの比較による評価グリースの物理的性状を示すちょう度、滴点、酸価のデータは新グリースデータを基準として評価しています。今回はグリース名が不明であったため判断できませんでしたが、今後評価する場合は、使用している新グリースを同時に分析することをご検討下さい。余寿命評価余寿命は、転がり軸受の場合、当社の経験からIs値が指数関数的に上昇していくことが確認されています。しかし、グリースは、潤滑油に比較して流動性が低いことから潤滑部で発生したすべての摩耗粒子が試料中に入っていないことがあり定量評価は困難であるため、Is値からは余寿命を予測することは出来ませんでした。はフェログラフィーおよびSOAP-Tの結果から総合的に判断した結果、正常な状態にあると考えられます。フェログラフィー【定性分析：摩耗粒子および摩耗形態観察】分析結果から比較的多く観察された粒子は、以下の通りでした。正常な摩耗粒子・潤滑状態が正常なマイルド摩耗により発生。Iカップリング発光分光分析【SOAP-T】検出された金属元素から発生箇所を推定すると、以下の通りでした。鉄、鉛、銅、アンチモン、ニッケル、錫・軸受等リン、亜鉛、カルシウム、バリウム、ナトリウム、アンチモン・添加剤、増ちょう剤、外部混入異物グリースの物理的性状新グリースとの比較による評価が必要です。ちょう度ちょう度はでした。グリース名が不明なため判定することが出来ませんでした。滴点滴点はでした。グリース名が不明なため判定することが出来ませんでした。酸価はmgKOH/gでした。IRで油劣化の兆候を示すカルボン酸の吸収が確認されていないことから、良好と判断します。水分グリースの水分濃度は一般的に.～％が適正であり、本試料の水分はppmであることから、良好の範囲にあると判断します。IRIRチャートの結果、油劣化の兆候を示すカルボン酸の吸収が確認されていないことから、良好と判断します。
報告№109-09136 報告№113-00025 | 分析№109-001160 分析№113-000068 | 113-000068 | 計数汚染度および重量汚染度は当社推奨の管理限界値を超えていました。D-SOAPで油の添加剤成分であるリン、亜鉛が検出され、フィルタ表面の異物観察で表面が黒色で粘ちょう物が見られたことから、汚染度が高い要因は、スラッジの影響と思われますので、以下の対策を推奨します。更油今後、バルブ類の動作障害やフィルタおよびストレーナの目詰まりが発生することが懸念されるため、更油を推奨します。定期的な分析今後懸念される切削摩耗の進行を監視するため、定期的に分析を実施することを推奨します。異種油の混入および油名の確認SOAPの結果から新油と一致しないデータが確認されたことから、異種油の混入または油名が違っている可能性があります。油は設備の条件にあった適正な性能のものを使用することが重要であるため、異種油の混入の有無、油名を再確認することを推奨します。はフェログラフィーおよびSOAP/D-SOAPの結果から総合的に判断した結果、継続使用は可能ですが、機器の機能を確認するためにも傾向管理が有用と考えます。フェログラフィー【定量分析：Is値】Is値は異常摩耗の早期発見パラメータのつで、摩耗粒子を定量化するために用います。今回のIs値はのマイナス乗と低い値でした。フェログラフィー【定性分析：摩耗粒子および摩耗形態観察】分析結果から比較的多く観察された粒子は、以下の通りでした。切削粒子・異物や金属表面の微小突起による切削摩耗により発生。切削摩耗は、他の摩耗形態に比較して摩耗進行速度が速く注意が必要で、定期的なトライボ診断による状態監視が必要と考えます。切削摩耗の原因となる混入異物が残留している場合、この異物により切削摩耗が継続して発生する可能性があります。Iカップリング発光分光分析【SOAP/D-SOAP】検出された金属元素から発生箇所を推定すると、以下の通りでした。鉄・シリンダ、ポンプ内部等リン、亜鉛・添加剤カルシウム、ナトリウム、マグネシウム・外部混入異物尚、テラスオイルに添加剤として含まれていないカルシウムが、SOAPでppmと比較的高い値で検出されました。検出された要因は、添加剤の投与、異種油の混入、油名の誤りが考えられます。計数汚染度はNAS級、重量汚染度はmg/mlと、当社推奨の管理限界値を超えていました。D-SOAPで油の添加剤成分であるリン、亜鉛が検出され、フィルタ表面の異物観察で表面が黒色で粘ちょう物が見られたことから、汚染度が高い要因は、スラッジの影響と思われます。IRの結果は良好でした。
報告№102-6143 | 分析№102-02650 | 102-02650 | 初期試験を実施した結果、初期のなじみ摩耗が発生していたと考えられます。今回のようになじみ過程で切削粒子、シビア粒子が観察された場合は、なじみ過程が正常に終了していない場合があり、異常摩耗に進展することも懸念しなければなりません。なじみ過程が正常な状態で終了した場合、切削粒子、シビア粒子は観察される事が少なく、従って、今回のなじみ過程では、局部的な金属接触がごく一部で発生したと考えられます。この接触が、既に正常な状態に推移しているか、或いは、進行しているのかを確認するためには、ヶ月毎に回初期試験を実施されることを推奨します。これらのことは、異常摩耗の早期発見パラメータであるフェログラフィーのIs値が、の乗と高く、摩耗粒子の形態観察の結果、異物の噛み込み、金属表面の微小突起で発生する切削粒子、金属接触が厳しい場合に発生するシビア粒子、外部から混入した鉄錆がやや多く観察されていることから判断しました。
報告№108-6005 報告№108-0054 | 分析№108-00106 分析№108-00291 | 108-00291 | 更油後に対象設備の近くでコンクリートのハツリ作業を行っていた。その時に、エアーブリーザーのキャップが開いていたため、ハツリ作業で発生したダストがエアーブリーザーから混入した可能性が考えられた。汚染度を確認し、運転の可否を判断する。分析の結果、計数汚染度はNAS級と当社推奨の管理限界値に到達し、重量汚染度がmg/mlと当社推奨の管理限界値を超えていました。フィルタ写真で鉄錆、砂等の外部混入異物が多く観察されました。今回の採油は対象設備の停止中に排油口から採油を実施しているため、これらの異物は、排油口配管内部に残留していた汚染物、或いは、コンクリートのハツリ作業で混入した異物の可能性が考えられました。汚染状態が基準を超えた状態で運転した場合、潤滑部の摩耗速度は、清浄な潤滑状態より桁程度大きな切削摩耗に進展する事が容易に想定されます。したがって、この汚染度での運転は避けるべきと判断します。運転を行うには、油槽内を清浄な潤滑油等で清掃し、清浄な状態であることを確認することが大切です。
報告№109-09136 報告№111-00301 | 分析№109-001160 分析№111-001423 | 111-001423_date110916 | 本試料油は、汚染や摩耗に関するデータが異常として出やすい廃油口から採油されたにもかかわらず、潤滑油および軸受は継続使用可能な状態にあると判断します。なお、IRの結果から酸化防止剤の吸収が確認されたため、無添加タービン油ではなく、添加タービン油の可能性があります。油種の再確認IRの結果でcm-付近に酸化防止剤の吸収が確認されました。本試料油は添加タービン油であると思われますので、油種をご確認ください。最適な採油方法本試料油は、機器停止中に廃油口から採油されているにもかかわらず汚染度を示すデータは良好でしたが、今後の採油は、極力運転中もしくは停止直後の油槽中層部から実施されることを推奨します。フェログラフィー異常摩耗の早期発見パラメータとして摩耗粒子を定量化して評価するフェログラフィーのIs値は、潤滑状態が正常なのマイナス乗でした。電子顕微鏡・X線マイクロアナリシス観察された粒子をSEM・XMAで詳細に分析した結果、粒子には鉄、クロム、マンガンが比較的多く含まれており、成分割合から粒子は主に主軸などから発生していると推定できます。Iカップリング発光分光分析供試のタービン油を分析した結果、検出された金属元素は、SOAPの結果表に示すように、リン、亜鉛、カルシウム、ナトリウムが検出されました。これらの検出された金属元素から発生箇所を推定するとリン、亜鉛、カルシウム、ナトリウム・外部混入異物であると思われます。計数汚染度、重量汚染度は共に良好でした。IRの結果でcm-付近に酸化防止剤のピークが確認されました。本試料油は、添加タービン油であると思われます。
報告№109-09136 報告№112-00101 | 分析№109-001160 分析№112-000349 | 112-000349 | SOAP／D－SOAPの追加分析を実施しました。D－SOAPの結果、前回同様に鉄が検出されました。主軸や軸受の支持部、そして軸受表面で摩耗が発生していると思われます。前回に比較して鉄および錫濃度が減少していましたが、これは当該油が濾過により清浄になったためであり、注視すべき点として、濾過により汚染度が改善されていますが、濾過前にはメタル成分の錫が検出された事です。一般に、潤滑状態が良好であれば、軸受メタルの摩耗は発生しにくく、今回のように微量でも検出されたということは、何らかの要因でメタルとランナーの間で油膜切れが発生していることを示しています。水車メタルは、ガイドメタルの役割であり、主軸とメタルのギャップが比較的大きいにも関わらず、軸受成分の錫が検出されたことから、再分析により摩耗の進行状況を確認する必要があると判断します。
報告№109-09136 報告№111-00411 | 分析№109-001160 分析№111-001943 | 111-001943_date111220 | 酸化安定度は、新油値に比較して大きな値であり減少傾向は確認されませんでした。更油から今回採油までのヶ月間で酸化防止剤の消耗は確認されていないことから、継続して使用した場合でも使用条件が同様であれば、次回定検は使用できる可能性が高いと判断します。次回定検時に更油を実施しない場合は、酸化安定度を知るための分析を実施し、余寿命を確認することを推奨します。酸化安定度はminであり、当社推奨の管理限界値のmin以上であることから、良好と判断します。
報告№105-6050 報告№105-5036 | 分析№105-01529 分析№105-01968 | 105-01968 | 分析の結果、ギヤ歯面ではマイルドな状態で摩耗が進行しており、現在のところ、継続使用可能と判断します。これらのことは、異常摩耗の早期発見パラメータであるフェログラフィーのIs値がの乗と良好の範囲にあること摩耗粒子形態観察の結果、マイルドな摩耗状態で発生する微小な摩耗粒子が支配的であること以上のことから判断しました。尚、を示す粘度、水分、全酸価、IR、RBOTの各データは良好であり、この油は継続使用可能と判断します。
報告№109-09136 報告№112-00573 | 分析№109-001160 分析№112-002363 | 112-002363 | 潤滑油および減速機は継続使用可能な状態にあると判断します。但し、今後も摩耗の進行を傾向監視するため、以下の対策を推奨します。定期的な分析今後懸念される凝着摩耗の進行を監視するため、定期的に分析を実施することを推奨します。はフェログラフィーおよびSOAP／D-SOAPの結果から総合的に判断した結果、傾向管理が必要な状態にあると判断します。フェログラフィー【定量分析：Is値】Is値は異常摩耗の早期発見パラメータのつで、摩耗粒子を定量化するために用います。前回に比較してIs値はの乗から変化はなく、低い値でした。フェログラフィー【定性分析：摩耗粒子および摩耗形態観察】分析結果から比較的多く観察された粒子は、以下の通りでした。正常な摩耗粒子・潤滑状態が正常なマイルド摩耗により発生。鉄系および銅系シビア粒子・潤滑状態がやや厳しい凝着摩耗により発生。金属潤滑部が局部的に油膜切れを起していると考えられます。観察された摩耗粒子の中でも銅系シビア粒子は、注意が必要です。銅を使用した箇所は、転がり軸受の保持器と推定されます。保持器であった場合、さらに摩耗が進行することで転動体とのギャップが大きくなると共に振動が増大し、摩耗の進行につながることが懸念されます。Iカップリング発光分光分析【SOAP／D-SOAP】検出された金属元素から発生箇所を推定すると、以下の通りでした。鉄、亜鉛・ギヤ、軸受等リン・添加剤ナトリウム・外部混入異物バックラッシご提供いただいた減速機に関する情報からハスバ歯車の組み合わせの段減速機構であり、この歯車の構成から接触点箇所のバックラッシを求めました。ギヤのバックラッシの増加量を求めた結果、接触点箇所でバックラッシの増加量は、最も大きい箇所で約.μmと推定されます。バックラッシ増加分の上限値は、メーカにより差異はあるものの、当社の推奨するバックラッシは、一般に推奨されるμmを管理目安にしています。この値に比較して十分に小さい値です。計数汚染度は、前回に比較してNAS級以上からNAS級にランク低下し、良好でした。粘度、水分、全酸価、IR、RBOTの各データは、前回同様に良好でした。尚、別紙RBOTの減少傾向から油の余寿命を求めた結果、本試料は前回から起算して稼働日数が年月まで使用可能であることが分かりました。本試料油の添加剤は、一般に、タービン油に比較して極圧添加剤や摩耗防止剤などの濃度が高く、この影響でRBOT試験の結果が変動する傾向があります。そのため、ギヤ油の余寿命の評価をタービン油と同等の精度で得るには、RBOTの結果に加え、粘度、全酸価、IRなどのデータを総合的に判断することが必要です。
|  | 99-02481 | 停止し、油劣化の進行状況、摩耗の進行状況への影響を分析により確認することを目的としました。分析の結果、全酸価が.mgKOH/gから.mgKOH/gに減少し、SOAP／D-SOAPの鉄、錫、銅濃度に大きな変化はなかった。従って、外部オイルクーラーを停止していたヶ月間の摩耗や油劣化に与える影響は少なくかったものと判断できた。但し、これまでのヶ月間は比較的外気温が低い季節であると思われるため、直ちにヶ月間くらいは大丈夫であるとの結論にはならないものと思われる。いま少しの状況変化を見ることが必要と判断する。
報告№107-4530 報告№107-0347 | 分析№107-01164 分析№107-01826 | 107-01826 | 濾過前の試料油を分析した結果、全てのデータが良好でした。尚、RBOTが前回に比較し、min上昇していました。RBOTが上昇した要因は、更油、補給を実施した仮設タンクで他の軸受油および圧油と混合して濾過を実施した濾過機配管内や仮設タンクなどに油が残留していた以上のことが考えられました。お客様からの情報および採油状況によると、およびではないことから、の可能性が考えられました。今後は、今回のRBOT値によりデータ管理を行います。
報告№102-0328 報告№102-0328 | 分析№102-03215 分析№102-03215 | 102-03215 | 分析の結果、ギヤ歯面では、摩耗速度が比較的大きなすべり摩耗が発生していることが分かりました。ギヤ歯面の理論上の接触は、転がり接触です、実際は、点接触と線接触が混在し、流体潤滑状態よりやや厳しい混合潤滑状態になることが多く、そのためギヤ歯面ではマイルドな凝着摩耗になることが知られています。このような状態になると、ギヤの歯面では油膜が切れた状態と油膜が存在する状態とが混在し、歯面の摩耗速度もやや速い状態となります。今回、試料油から得られた摩耗粒子を詳細に観察した結果、ギヤ歯面では、油膜が切れ、局部的に金属接触が発生した場合に発生するシビア摩耗粒子と呼ぶ、μmを超す摩耗粒子や、切削摩耗により発生するカッティング粒子と呼ぶ摩耗粒子が観察されました。このことから、ギヤ歯面ではマイルドな凝着摩耗が発生していることがわかりました。前回分析から今回分析までの間の分解点検で、交換されたのはべアリングのみでギヤは交換されておらず、観察されたシビア摩耗粒子などは、点検後の再組み付けの影響でギヤ歯面の歯当りが変化した可能性が考えられます。観察された摩耗粒子は、鉄系の摩耗粒子でありるためSOAPで鉄の濃度を測定し、この濃度が高ければ摩耗は異常な状態にあると判断できますが、現在の鉄濃度は～ppm程度と比較的低い濃度であり、直ちに異常とは言えず、異常摩耗の初期段階にあると思われました。シビア粒子やカッティング粒子は、なじみ過程や過酷な潤滑状態で発生しますが、観察されたシビア粒子やカッティング粒子が分解点検後のなじみ過程で発生したのか、過酷な潤滑状態により発生したのかを特定するには、今回の一度だけの分析では困難で、再分析による判断が必要です。したがって、運転時間時間後に再度分析を実施し、なじみ過程が完了したのか、更に進行しているのかを確認することを推奨します。尚、フラッシングを実施した場合は、あと回分析を実施し、回の分析データから摩耗の進行の有無を確認されることを推奨します。これらのことは、計数汚染度が前回から約ヶ月間でNAS級からNAS級に上昇し、D-SOAPの鉄濃度がからppmに上昇し、又、異常摩耗の早期発見パラメータであるフェログラフィーのIs値が前回ののマイナス乗から今回の乗に桁上昇し、摩耗粒子の形態観察の結果、すべり摩耗により発生したシビア粒子が多くみられたことから判断しました。今後、摩耗の進行によりバックラッシが増加しますので、次回分析時には、バックラッシの増加を予測するため、減速機の構造、減速機の歯車のモジュール、歯幅、歯数等の減速機の情報をご提供下さい。
報告№108-8020 報告№108-8020 | 分析№108-03252 分析№108-03252 | 108-03252 | 本試料油は、採油量がmlと少なく、汚染粒子数、汚染物重量は規定量確保できなかったため、参考値としてお考えください。分析の結果、汚染粒子数、汚染物重量共に当社推奨の管理限界値を超えていることがわかりました。摩耗粒子の形態観察およびフィルタ表面の異物観察で外部から混入したと思われる鉄錆、砂等が多く観察され、金属濃度酸溶解法で油の添加剤成分であるカルシウムが多く検出されたことから、汚染度が高い要因は、油の添加剤成分の析出と外部混入異物の影響と考えられます。異常摩耗の早期発見パラメータであるフェログラフィーのIs値が、混合潤滑の中期的段階であるの乗ですが、摩耗粒子がほとんど観察されず、外部混入物が支配的であることから、Is値が高い要因は、外部混入物の影響と考えられますので、継続可能な状態にあると判断します。今回の採油で全量抜き取っており、採油後には新油が充填されていると思われますが、今後新油を充填する場合は、機器内部の洗浄とともに、補充油を濾過機などを使用して清浄な潤滑油を充填することを推奨します。一方、特性低下を知るパラメータである全酸価、有機物・有機化合物、酸化安定度の各データが良好の範囲にあることから、この油は継続使用可能と判断します。特性低下全ての項目が良好な範囲にあったことから特性低下は認められず良好と判断します。全酸価は良好と判断します。全酸価はmgKOH/gと新油値mgKOH/gに比較して高い値であるものの、有機物・有機化合物で油劣化の兆候を示すカルボン酸の吸収が確認されていないことから、良好と判断します。有機物・有機化合物の結果、良好と判断します。有機物・有機化合物の結果、油劣化の兆候を示すカルボン酸の吸収が確認されていないことから、良好と判断します。酸化安定度の結果、良好と判断します。酸化安定度はminと当社推奨の管理限界値のmin以上であり、良好と判断します。色相は良好と判断します。色相はLと新油値のLに変化はなく、良好と判断します。汚染粒子数、汚染度物重量共に当社推奨の管理限界値に超えています。汚染粒子数は当社推奨の管理限界値を超えています。汚染粒子数はNAS級以上と当社推奨の管理限界値のNAS級を超えています。汚染物重量は当社推奨の管理限界値を超えています。汚染物重量はmg/mlと当社推奨の管理限界値のmg/mlを超えています。摩耗摩耗粒子の結果、外部から混入したと思われる鉄錆、砂、樹脂等が多く観察されています。摩耗粒子の結果、外部から混入したと思われる鉄錆、砂、樹脂等が多く観察されています。異常摩耗の早期発見パラメータであるフェログラフィーのIs値がの乗と高く、摩耗粒子の形態観察の結果、外部から混入したと思われる鉄錆、砂等が多く観察されています。金属濃度SOAPの結果は良好です。金属濃度SOAPの結果、油の添加剤成分であるリン、亜鉛、カルシウム、外部から混入したと思われるバリウム、ナトリウムが検出されています。金属濃度酸溶解法の結果、鉄、油の添加剤成分であるカルシウムが検出されています。金属濃度酸溶解法の結果、鉄、油の添加剤成分である亜鉛、カルシウム、外部から混入したと思われるバリウム、アルミニウム、ナトリウムが検出されています。
報告№109-09136 報告№112-00421 | 分析№109-001160 分析№112-001787 | 112-001787 | 軸受は継続使用可能な状態にあると判断します。はフェログラフィーおよびSOAP／D-SOAPの結果から総合的に判断した結果、正常な状態にあると考えられます。フェログラフィー【定量分析：Is値】Is値は異常摩耗の早期発見パラメータのつで、摩耗粒子を定量化するために用います。前回に比較してIs値はのマイナス乗からマイナス乗と良好の範囲にあり、低い値でした。フェログラフィー【定性分析：摩耗粒子および摩耗形態観察】分析結果から比較的多く観察された粒子は、以下の通りでした。正常な摩耗粒子・潤滑状態が正常なマイルド摩耗により発生。Iカップリング発光分光分析【SOAP／D-SOAP】検出された金属元素から発生箇所を推定すると、以下の通りでした。リン・添加剤カルシウム、ナトリウム・外部混入異物前回に比較して計数汚染度はNAS級からNAS級にランク上昇しているものの、当社推奨の管理限界値以下にあり、重量汚染度は.mg/mlから.mg/mlに減少し、共に良好でした。分析結果は良好と判断します。計数汚染度計数汚染度はNAS級と当社推奨の管理限界値のNAS級以下にあり、良好と判断します。重量汚染度は.mg/mlと当社推奨の管理限界値のmg/ml以下にあり、良好と判断します。は正常と判断します。SOAPSOAPの結果、油の添加剤成分であるリンが検出されました。摩耗により発生する鉄および錫は検出されていないことから、良好と判断します。D-SOAPD-SOAPの結果、摩耗により発生する鉄および錫は検出されていないことから、良好と判断します。フェログラフィー異常摩耗の早期発見パラメータであるフェログラフィーのIs値がのマイナス乗と良好の範囲にあり、摩耗状態は正常と判断します。
報告№107-6555 報告№107-6555 | 分析№107-01867 分析№107-01867 | 107-01867 | トライボ診断の結果、泡立ち試験を除く項目は良好でした。泡立ち試験の結果は、-でした。新油値-に比較して上昇しており、消泡性能が低下していることが確認されました。潤滑状態指数は、のマイナス乗と濾過設備のない機器であれば良好な潤滑状態にあり、摩耗粒子はほとんど観察されませんでした。但し、潤滑油の摩耗粒子はフィルタに捕捉され、異常な摩耗状態が発生したとしても正常な潤滑状態にあると誤認してしまう可能性があります。フィルタの捕捉の影響による誤認を避けるため、今後の診断に当たっては、これまでの採油箇所に加え、フィルタの捕捉物も分析し、その結果から潤滑状態を評価することを推奨します。尚、フィルタ捕捉物の分析を実施する際には、フィルタ流量、フィルタ使用時間、主機稼働時間などの追加情報が必要です。泡立ち試験の結果、新油値に比較して上昇していたことから、消泡性能が低下していることが確認されました。粘度は良好。粘度は.mm/sと新油値mm/sに比較して、粘度変化率は+.％で、当社推奨の管理限界値である±％以内にあり、良好と判断します。粘度はmm/sでした。粘度はmm/sでした。粘度指数はでした。粘度指数はでした。泡立ち試験は-でした。泡立ち試験は-と新油値に比較して上昇しており、消泡性能が低下していることが確認されました。水分は良好。水分は.ppmと当社推奨の管理限界値の以下であり、良好と判断します。全酸価は良好。全酸価は.mgKOH/gと新油値.mgKOH/gに比較して高いものの、IRの結果、油劣化の兆候が確認されなかったことから良好と判断します。機器の潤滑状態精密な濾過設備がない機器であれば、潤滑状態指数は正常の範囲にあると判断します。潤滑状態指数は正常の範囲にあると判断します。異常摩耗の早期発見パラメータである潤滑状態指数がのマイナス乗と、精密な濾過設備がない機器であれば、潤滑状態指数は正常の範囲にあると判断します。
報告№109-09136 報告№114-00050 | 分析№109-001160 分析№114-000144 | 114-000144 | 分析の結果、油の劣化は確認されていないものの、計数汚染度がNAS級とやや汚染されていることから、汚染度の改善が必要と思われます。減速機分析の結果、減速機は継続使用可能な状態にあると判断します。但し、将来的な摩耗進行の有無を確認するためにも傾向監視を継続することが有効です。更油油中の汚染物がギヤ歯面や軌道面に噛み込み摩耗が進行することが懸念されるため、更油を推奨します。定期的な分析今後の進行が懸念される疲労摩耗の推移を監視するため、定期的な分析実施を推奨します。分析結果減速機の摩耗状態異常摩耗の早期発見のパラメータであるIs値は、レベルと低い値です。フェログラフィーで観察された代表的な粒子は、以下の通りです。正常な摩耗粒子・潤滑状態が正常なマイルド摩耗により発生。疲労摩耗粒子・繰返し応力による金属疲労で発生。大型化するとフレーキングおよびスポーリングの発生が懸念されます。観察された粒子を電子顕微鏡・X線マイクロアナリシスで詳細に分析した結果、粒子には鉄、クロム、マンガン、モリブデンが比較的多く含まれており、成分割合から粒子はギヤ歯面から発生していると推定されます。計数汚染度はNAS級とやや高い値です。フィルタグラムで金属片、鉄錆、砂等が観察されたことから、汚染度が高い要因は、摩耗と外部混入異物の影響と思われます。粘度、水分、酸価、IRの各データは良好です。
報告№109-09136 報告№113-00150 | 分析№109-001160 分析№113-000551 | 113-000551 | 潤滑油の劣化はないものの、油中の汚染度が高い値でした。今回採油箇所がドレンであり、鉄錆、砂、樹脂等が観察されていることから、摩耗以外の外部混入異物により、汚染度が高くなっている可能性があります。軸受は継続使用可能な状態にあると判断します。但し、初期なじみにより発生したと推定される軸受メタル主成分の錫が検出されたことから、今後の軸受メタル摩耗進行の有無を確認するためにも傾向監視を継続することが有効です。再分析今回汚染度が高い値でしたが、採油箇所の影響で値が高くなっている可能性があり、再分析による汚染度の確認を推奨します。また、錫が検出されたことから軸受メタルの摩耗進行を同時に確認することを推奨します。軸受メタルの情報提供今後軸受メタルの摩耗が進行した場合、摩耗程度を評価する必要がありますので、次回分析時には、メタルサイズ、油量をお知らせください。はフェログラフィーおよびSOAP／D-SOAPの結果から総合的に判断した結果、継続使用は可能ですが、今後の機器の機能を確認するためにも傾向管理が有用と考えます。フェログラフィー【定量分析：Is値】Is値は異常摩耗の早期発見パラメータのつで、摩耗程度を定量化するために用います。今回のIs値は×とやや高い値でした。フェログラフィー【定性分析：摩耗粒子および摩耗形態観察】分析結果から観察された代表的な粒子は、以下の通りでした。正常な摩耗粒子・潤滑状態が正常なマイルド摩耗により発生。鉄錆、砂、樹脂等・外部から混入したと考えられます。Iカップリング発光分光分析【SOAP／D-SOAP】検出された金属元素から発生箇所を推定すると、以下の通りでした。鉄、鉛、銅、錫、亜鉛・軸受等バリウム・添加剤カルシウム、アルミニウム、ナトリウム・外部混入異物メタルの摩耗D-SOAPで錫が検出されたことから、軸受の摩耗が発生していると推定されます。今後、さらに摩耗が進行することが懸念されます。銅を使用した箇所の摩耗D-SOAPで銅が検出されました。この原因は以下の点が考えられます。油の添加剤成分である亜鉛系添加剤と銅が反応して溶出する。冷却用蛇管にフィンがついていた場合、振動により摩耗する。及びの現象が同時に起こる。今回の原因は、分析の結果からの可能性が高いと推定されます。銅の溶出および摩耗が発生している場合、冷却蛇管が溶解、又は、摩耗している場合、蛇管にピンホールが発生することへの注意が必要です。この場合、潤滑油に水分が混入しますので、水分濃度を監視する必要があります。さらに油中の銅濃度が以上になった場合、別添資料鉱油の酸化に対する金属触媒の影響に示すとおり油の劣化速度が加速しますので、銅濃度は以下で管理されることを推奨します。計数汚染度はNAS級と当社推奨の管理限界値に到達していました。フィルタ表面の異物観察で金属片、鉄錆、砂、樹脂等が観察されたことから、汚染度が高い要因は、摩耗と外部混入異物の影響と思われます。粘度、水分、酸価、IR、RBOTの各データは良好でした。分析結果は良好と判断します。粘度粘度はmm/sと新油値mm/sに比較して粘度変化率は-.％と、当社推奨の管理限界値である±％以内であり、良好と判断します。水分は.ppmと当社推奨の管理限界値の以下であり、良好と判断します。酸価は.mgKOH/gと新油値.mgKOH/g以上にあるものの、IRの結果で油劣化の兆候を示すカルボン酸の吸収が確認されていないことから、良好と判断します。IRIRの結果、油劣化の兆候を示すカルボン酸の吸収が確認されていないことから、良好と判断します。RBOTRBOTはminと当社推奨の管理限界値のmin以上であり、良好と判断します。計数汚染度は管理限界値に到達していました。計数汚染度計数汚染度はNAS級と当社推奨の管理限界値のNAS級に到達していました。重量汚染度はmg/mlと当社推奨の管理限界値のmg/ml以下であり、良好と判断します。D-SOAPの結果、軸受の摩耗を示す錫が検出されました。SOAPSOAPの結果、油の添加剤成分であるバリウムがppm検出されました。D-SOAPD-SOAPの結果、鉄が.ppm、鉛が、銅が、亜鉛が、軸受の摩耗を示す錫が、油の添加剤成分であるバリウムが、外部から混入したと思われるカルシウムが、アルミニウムが、ナトリウムが検出されました。フェログラフィー異常摩耗の早期発見パラメータであるフェログラフィーのIs値が×とやや高く、摩耗粒子の形態観察の結果、潤滑状態が正常な場合に発生する摩耗粒子、外部から混入したと考えられる鉄錆、砂、樹脂等が観察されました。
報告№106-0066 | 分析№106-00392 | 106-00392 | 濾過前の試料油を分析した結果、摩耗粒子形態観察で金属接触が厳しい場合に発生するシビア粒子がやや多く観察されました。D－SOAPの結果、前回に比較して軸受メタルの主成分である錫が.からに上昇していました。粘度がmm/sと新油のmm/sに比較して、粘度変化率は+％で、やや不良領域にありました。）軸受の摩耗軸受摺動面では、厳しい金属接触が発生しており、軸受メタルの摩耗が発生しています。今後、更に摩耗が進行することが懸念されます。）粘度現在、ISOVGからISOVGに移行しているため異常ではなく、本試料油は継続使用可能と判断します。これらの障害発生に対する弊害を勘案の上、ヶ月以内に再度分析を実施し、汚染状況及び摩耗の進行状況を確認されることを推奨します。
報告№109-09249 報告№112-00274 | 分析№109-001747 分析№112-001110 | 112-001110_date120927 | 潤滑油および軸受は継続使用可能な状態にあると判断します。但し、今後も摩耗の進行を傾向監視するため、以下の対策を推奨します。油槽内の清掃および更油潤滑油が汚染されていることから、油槽内は汚染されていると思われます。更油をする際には、油槽内を清掃し、更油する新油もNAS級程度の清浄な潤滑油を更油することを推奨します。定期的な分析凝着摩耗の進行を監視するため、定期的に分析を実施し、分析データによる摩耗の進行状況を確認することを推奨します。軸受メタルの情報提供本設備がすべり軸受である場合、今後軸受メタルの摩耗が進行すると、摩耗程度を評価する必要がありますので、次回分析時には、メタルサイズ、回転数、直近のメタル交換からの運転時間をお知らせください。はフェログラフィーおよびSOAP／D-SOAPの結果から総合的に判断した結果、やや厳しい状態にあると考えられます。フェログラフィー【定量分析：Is値】Is値は異常摩耗の早期発見パラメータのつで、摩耗粒子を定量化するために用います。今回のIs値はの乗とやや高い値でした。フェログラフィー【定性分析：摩耗粒子および摩耗形態観察】分析結果から比較的多く観察された粒子は、以下の通りでした。正常な摩耗粒子・潤滑状態が正常なマイルド摩耗により発生。黒錆・潤滑状態がやや厳しい凝着摩耗により発生。金属接触が厳しく、且つ、高い摩擦熱が発生していると考えられます。Iカップリング発光分光分析【SOAP／D-SOAP】検出された金属元素から発生箇所を推定すると、以下の通りでした。鉄、鉛、銅、アンチモン、錫、亜鉛・軸受等カルシウム、バリウム、ケイ素、ナトリウム・外部混入異物亜鉛を使用した箇所の溶出・摩耗亜鉛が金属濃度でppm、金属濃度でppm検出されました。亜鉛を使用した箇所の溶出・摩耗が発生していると思われます。亜鉛メッキ等であった場合、耐食性が低下して腐食に進展することが懸念されます。水分は良好でした。汚染粒子数・汚染度物重量汚染粒子数はNAS級と当社推奨の管理限界値に到達し、汚染度物重量はmg/mlと当社推奨の管理限界値を超えていました。金属濃度で軸受メタルの主成分である錫、鉄、銅、亜鉛が比較的高い値であり、フィルタ表面の異物観察で粘ちょう物、金属片、鉄錆、砂等が観察されたことから、汚染度が高い要因は、摩耗とスラッジ、そして外部混入異物の影響と思われます。．粘度、全酸価、酸化安定度、有機物・有機化合物の各データは良好でした。分析結果特性低下特性低下に係るパラメータの分析結果は良好と判断します。粘度粘度はmm/sと新油値mm/sに対する粘度変化率は-％で、当社推奨の管理限界値である±％以内にあり、良好と判断します。全酸価添加油の全酸価は、油メーカによって初期値が違うため統一した管理基準を設定するのが困難であることから、当社では管理限界値を設定しておらず、新油分析値との比較及び他の分析項目の結果より全酸価の状態判断を行います。その結果、全酸価は.mgKOH/gと新油値.mgKOH/g以下にあることから、良好と判断します。酸化安定度酸化安定度はminであり、当社推奨の管理限界値のmin以上であることから良好と判断します。有機物・有機化合物有機物・有機化合物は、IRチャートによる新油分析値との比較の結果、cm-付近に劣化の兆候を示すカルボン酸の吸収が確認されていないことから、良好と判断します。色相はLでした。汚染に係るパラメータの分析結果は、汚染粒子数は当社推奨の管理限界値に到達し、汚染度物重量は当社推奨の管理限界値を超えていました。水分はppmであり、当社推奨の管理限界値の以下であることから良好と判断します。汚染粒子数はNAS級であり、当社推奨の管理限界値のNAS級に到達していました。汚染度物重量はmg/mlであり、当社推奨の管理限界値のmg/mlを超えていました。摩耗フェログラフィーによる摩耗粒子の観察の結果、潤滑状態が正常な場合に発生する摩耗粒子、金属接触が厳しく、且つ、摩擦熱が高い場合に発生する黒錆が比較的多く観察されました。異常摩耗の早期発見パラメータであるフェログラフィーのIs値がの乗とやや高く、摩耗粒子の形態観察の結果、潤滑状態が正常な場合に発生する摩耗粒子、金属接触が厳しく、且つ、摩擦熱が高い場合に発生する黒錆が比較的多く観察されました。金属濃度SOAP法により金属濃度を測定した結果、潤滑箇所で発生する金属接触によって検出される銅がppm、錫がppm、亜鉛がppm、外部から混入したと思われるケイ素がppm検出されました。金属濃度酸溶解法により金属濃度を測定した結果、潤滑箇所で発生する金属接触によって検出される鉄が、鉛が、銅が.ppm、アンチモンが、錫がppm、亜鉛がppm、外部から混入したと思われるカルシウムが、バリウムが、ナトリウムが検出されました。
|  | 112-002261 | 潤滑油および対象設備は継続使用可能な状態にあると判断します。但し、今後も摩耗の進行を傾向監視するため、以下の対策を推奨します。摩耗進行の監視クランクメタル、ピストンリングなどの摩耗の進行を監視するために、定期的に分析を実施し、進行状況を確認されることを推奨します。はフェログラフィーおよびSOAPの結果から総合的に判断した結果、やや厳しい状態にあると考えられます。フェログラフィー【定量分析：Is値】Is値は異常摩耗の早期発見パラメータのつで、摩耗粒子を定量化するために用います。前回に比較してIs値はの乗からマイナス乗に低下し、低い値でした。フェログラフィー【定性分析：摩耗粒子および摩耗形態観察】分析結果から比較的多く観察された粒子は、以下の通りでした。正常な摩耗粒子・潤滑状態が正常なマイルド摩耗により発生。赤錆・フレッティングにより発生。フリクションポリマ・局部的に高圧・高温となる場合に発生。観察された摩耗粒子の中でも赤錆、フリクションポリマは、注意が必要です。フレッティングの発生要因は、鉄系材料が接合および勘合されたりする部分から発生します。フレッティングによる赤錆が少量発生しても直ちに異常ではありませんが、場合によっては、発生した赤錆が軸受摺動面に噛み込み、摩耗を進行させる場合があります。フリクションポリマは、潤滑油が摺動面に押し込められ高圧状態になると同時に、圧縮熱により高温状態になった結果、基油自身が重合反応を起こし生成することが知られています。そのため、高圧高温状態の解消がなされなければ、潤滑油の劣化が進行し、粘度上昇に因る潤滑異常に進展する場合があります。Iカップリング発光分光分析【SOAP】検出された金属元素から発生箇所を推定すると、以下の通りでした。鉄・エンジン部品リン、亜鉛、カルシウム、マグネシウム・添加剤アルミニウム・外部混入異物粘度、水分、塩基価、IR酸化度の各データは良好でした。
報告№108-0199 報告№108-0199 | 分析№108-01429 分析№108-01429 | 108-01429 | 、軸受の潤滑状態を確認する。今回の採油は、対象設備の停止中にドレンプラグから実施しているため、油循環中に採油した場合に比較し、油中粒子の沈降の影響を受け、分析データが高濃度に出る可能性があります。今回の分析は以上のことを踏まえて結果を検討しました。を示す粘度、水分、全酸価、RBOTの各データは良好の範囲にあることから、この油は継続使用可能と判断します。軸受の潤滑状態異常摩耗の早期発見パラメータであるフェログラフィーのIs値が高いの乗となっていました。摩耗粒子の形態観察で異物の噛み込みにより発生する切削粒子、局部的に高圧・高温となる場合に発生するフリクションポリマが多く観察されました。フリクションポリマは、タービン油が軸受摺動面で高圧下に押し込められ高圧状態になると同時に、圧縮熱も発生して高温状態にもなり、その結果、潤滑油が重合して発生することが知られています。そのため、高温高圧状態の解消がなされなければ、潤滑油は劣化する場合がありますので、定期的に分析を実施する必要があります。切削粒子は、摩耗の形態が切削摩耗であり、異物が混入していない状態に比較して、摩耗進行速度が速く注意が必要で、転がり軸受にこの摩耗形態が観察された場合、軸受寿命が分の程度に低下することが知られています。切削摩耗が進行した場合、転がり軸受の寿命の指標となるフレーキングに進展することが懸念されるため、運転を再開しているようであれば今回の分析項目に計数汚染度、SOAP／D－SOAPの分析項目を追加して、再分析を実施し、汚染度および摩耗の進行状況を確認されることを推奨します。採油について尚、上述しましたように今回の採油は対象設備の停止中の採油であるため、油中の摩耗粒子などが平均的に分散した状態とはいえない状態で採油されている可能性があります。採油は、粒子の沈降の影響を少なくすることが重要であり、そのため油中粒子が均一な分散状態で実施されることを併せて推奨します。
報告№109-09136 報告№112-00204 | 分析№109-001160 分析№112-000829 | 112-000829 | 軸受は継続使用可能な状態にあると判断します。但し、今後も摩耗の進行を傾向監視するため、以下の対策を推奨します。定期的な分析疲労摩耗の進行を監視するため、定期的に分析を実施し、分析データによる摩耗の進行状況を確認することを推奨します。はフェログラフィーおよびSOAP／D－SOAPの結果から総合的に判断した結果、やや厳しい状態にあると考えられます。フェログラフィー【定量分析：Is値】Is値は異常摩耗の早期発見パラメータのつで、摩耗粒子を定量化するために用います。今回のIs値はの乗とやや高い値でした。フェログラフィー【定性分析：摩耗粒子および摩耗形態観察】分析結果から比較的多く観察された粒子は、以下の通りでした。正常な摩耗粒子・潤滑状態が正常なマイルド摩耗により発生。疲労摩耗粒子・繰返し応力を受けて発生。Iカップリング発光分光分析【SOAP／D－SOAP】検出された金属元素から発生箇所を推定すると、以下の通りでした。鉄、銅、ニッケル、亜鉛・軸受等リン・添加剤カルシウム、アルミニウム、ナトリウム・外部混入異物計数汚染度はNAS級と当社推奨の管理限界値に到達していました。フィルタ表面の異物観察で金属片、鉄錆、砂等が観察されたことから、汚染度が高い要因は、摩耗と外部混入異物の影響と思われます。分析結果計数汚染度は当社推奨の管理限界値に到達していました。計数汚染度計数汚染度はNAS級と当社推奨の管理限界値のNAS級に到達していました。重量汚染度はmg/mlでした。摩耗粒子の形態観察の結果、潤滑状態が正常な場合に発生する摩耗粒子、繰返し応力を受けて発生する疲労摩耗粒子が比較的多く観察されました。SOAPSOAPの結果、摩耗により発生する銅およびニッケル、油の添加剤成分であるリンが検出されました。D－SOAPD－SOAPの結果、摩耗により発生する鉄、銅、錫、亜鉛が検出されました。フェログラフィー異常摩耗の早期発見パラメータであるフェログラフィーのIs値がの乗とやや高く、摩耗粒子の形態観察の結果、潤滑状態が正常な場合に発生する摩耗粒子、繰返し応力を受けて発生する疲労摩耗粒子が比較的多く観察されました。
報告№105-0410 報告№105-0410 | 分析№105-02683 分析№105-02683 | 105-02683 | 分析の結果、異常摩耗の早期発見パラメータであるフェログラフィーのIs値がの乗とやや高く、摩耗粒子形態観察で異物の噛み込みにより発生する切削粒子、金属接触が厳しい場合に発生するシビア粒子、外部から混入した鉄錆・砂が観察されたことから、摩耗形態は切削摩耗と凝着摩耗が混在していることが分かりました。観察された中でも切削摩耗は、異物が混入していない状態に比較して摩耗進行速度が速く、注意が必要です。今後、更に摩耗が進行することが懸念されるため、ヶ月以内に再度分析を実施し、汚染状況及び摩耗の進行状況を確認されることを推奨します。一方、SOAPの結果で、銅濃度がppmと高い値を示しており、銅を使用した部分の溶出が発生していると考えられます。銅は軸受の主成分ではないため、銅濃度の検出は軸受の摩耗を示すものではありませんが、本軸受油槽内で銅合金を使用した箇所は、貴社ご提供の図面からデフレクターとバッフルという部品が考えられます。寸法が確認できる図面がないため、摩耗の影響を検討することはできませんが、これらの部品はオイルシールの役目を果たしており、仮にこの部分からの溶出であるとすれば、シャフトとのギャップが増大し油漏れの原因になる場合も懸念されるため、巡視の際には、油漏れと油面の低下に注意を払い監視する必要があります。又、油中の銅濃度が以上になった場合、別添資料鉱油の酸化に対する金属触媒の影響に示すとおり油の劣化速度が加速しますので、銅濃度は以下で管理されることを推奨します。この油は継続使用可能と判断します。粘度は良好と判断します。粘度はmm/sと管理限界値以内にあり、良好と判断します。水分は良好と判断します。水分は.ppmと管理限界値の以下にあり、良好と判断します。全酸価は良好と判断します。全酸価はmgKOH/gと新油データのmgKOH/gに比較して高い値を示しているものの、IRの結果で油劣化の兆候を示すカルボン酸が確認されていないことから、良好と判断します。IRは良好と判断します。IRの結果、油劣化の兆候を示すカルボン酸の吸収が確認されていないことから、継続使用可能な状態にあると考えられます。計数汚染度、重量汚染度、共に良好と判断します。計数汚染度は良好と判断します。計数汚染度はNAS級と当社推奨の管理限界値のNAS級以内にあり良好と判断します。重量汚染度は良好と判断します。重量汚染度は.mg/mlと当社推奨の管理限界値のmg/ml以内にあり良好と判断します。機器の潤滑状態フェログラフィーの結果、異常摩耗の早期発見パラメータであるIs値がの乗とやや高く、摩耗粒子形態観察で異物の噛み込みにより発生する切削粒子、金属接触が厳しい場合に発生するシビア粒子、外部から混入した鉄錆・砂が観察されたことから、摩耗形態は切削摩耗と凝着摩耗が混在していることが分かりました。観察された中でも切削摩耗は、異物が混入していない状態に比較して摩耗進行速度が速く、注意が必要です。SOAPの結果、銅が多く検出されました。SOAPの結果、油の添加剤成分であるリン、亜鉛が検出されました。一方、銅が検出されました。銅を使用した部分の溶出が発生していると考えられます。この溶出は検出された亜鉛系添加剤の成分と銅が反応し、溶出することが知られています。銅濃度は別紙鉱油の酸化に対する金属触媒の影響に示すように銅濃度が増加すると酸化速度が速まりますので、酸化劣化の進行状況を油分析により監視されることを推奨します。D－SOAPの結果、鉄が検出されました。D－SOAPの結果、摩耗により発生した鉄が検出されました。フェログラフィーの結果、異物の噛み込みにより発生する切削粒子、金属接触が厳しい場合に発生するシビア粒子、外部から混入した鉄錆・砂がやや多く観察されました。フェログラフィーの結果、異常摩耗の早期発見パラメータであるIs値がの乗とやや高く、摩耗粒子形態観察で異物の噛み込みにより発生する切削粒子、金属接触が厳しい場合に発生するシビア粒子、外部から混入した鉄錆・砂がやや多く観察されました。
報告№109-09094 報告№110-00147 | 分析№109-000921 分析№110-000577 | 110-000577 | ちょう度値と新グリース値に比較して低下し、当社推奨の管理下限値であるを超えていることから、硬化していることが分かりました。硬化したグリースを使用した場合、油分の流動性がなくなり、軸受等で良好な油膜が保持されにくくなる可能性があります。グリースが硬化していたため、以下の対策が必要です。グリースを交換されることを推奨します。≪状態監視とパラメータ≫分析の目的および各分析のパラメータは以下の通りです。特性低下目的：グリースの分析結果から、グリースの物理的性状や劣化傾向などを確認する。全酸価JISK赤外線吸収スペクトルJISKちょう度JISK滴点JISK摩耗目的：グリース中の摩耗粒子を分析する事により、回転・摺動部の潤滑状態、摩耗劣化の程度、余寿命などを解析する。摩耗診断電子顕微鏡観察JISKX線マイクロアナリシス油中金属濃度）JISK≪分析結果≫特性低下全酸価：良好全酸価.mgKOH/gは新油値の.mgKOH/g以内にあることから問題は無いと判断します。赤外線吸収スペクトル：良好ちょう度：要処置ちょう度値はと当社推奨の管理下限値であるを超えていました。滴点：良好滴点はと新油値のに比較し変化はないことから問題は無いと判断します。摩耗摩耗診断電子顕微鏡観察・X線マイクロアナリシス：今回は実施していません。油中金属濃度：今回は実施していません。
報告№107-0366 報告№113-00088 | 分析№107-01900 分析№113-000360 | 113-000360 | 濾過前の試料油を分析した結果、摩耗粒子の形態観察で金属接触が厳しい場合に発生するシビア粒子、異物や金属表面の微小突起により発生する切削粒子が比較的多く観察されました。D-SOAPの結果、前回に比較して鉄がからに増加していました。摩耗粒子の観察結果から、発生している摩耗形態は凝着摩耗であることがわかりました。観察された摩耗粒子は鉄系材料であることから、軸受摺動部や鉄系材料同士が局部的に接触する箇所、例えばラビリンス、軸受支持部などで発生している可能性が考えられました。これらの障害発生に対する弊害を勘案の上、ヶ月後に再度分析を実施し、汚染度および摩耗の進行状況を確認されることを推奨します。
報告№103-4020 | 分析№103-01840 | 103-01840 | 分解点検後に分析を実施した結果、摩耗粒子形態観察で、初期のなじみ摩耗が発生していたことがわかりました。今回観察されている、摩耗粒子のようになじみ過程で切削粒子や、大型のシビア粒子が観察された場合は、なじみ過程が正常に終了していない場合があり異常摩耗に進展することも懸念しなければなりません。なじみ過程が正常な状態で終了した場合、摩耗粒子の観察では、切削粒子シビア粒子は観察される事が少ないのが一般的で、今回のように、異常な摩耗形態であるシビア粒子や切削粒子が観察されるような場合は、局部的な金属接触がごく一部で発生したと考えられます。この接触が、既に正常な状態に推移しているか、或いは、進行しているのかを確認するためには、ヶ月後に再度分析を実施されることを推奨します。又、光学顕微鏡写真に示すように、鉄錆、砂が多く見られていることから、今後、これらの異物が軸受摺動面に噛み込み摩耗が進行する場合があるため、可能であれば濾過を実施されることを併せて推奨します。これらのことは、異常摩耗の早期発見パラメータであるフェログラフィーのIs値が、の乗とやや高く、摩耗粒子の形態観察の結果、金属表面の微小突起、異物の噛み込みにより発生する切削粒子、金属接触が厳しい場合に発生するシビア粒子、外部から混入した砂がやや多く観察され、光学顕微鏡写真に示すように、鉄錆、金属片が多く見られたことから判断しました。
報告№103-0032 | 分析№103-00388 | 103-00388 | 分析の結果、摩耗粒子形態観察で転がり疲労による摩耗粒子が多く見られました。今後、更に摩耗が進行する場合があるため、ヶ月後に再度分析を実施し、摩耗の進行状況を確認されることを推奨します。これらのことは、異常摩耗の早期発見パラメータであるフェログラフィーのIs値が、前回に比較して桁上昇しており、摩耗粒子形態観察の結果、金属接触が厳しい場合に発生するシビア粒子、疲労摩耗粒子であるラミナー・チャンクが多く見られたことから判断しました。
報告№109-09136 報告№111-00053 | 分析№109-001160 分析№111-000171 | 111-000171 | 更油からの使用時間をもとに潤滑油の余寿命を評価したところ、潤滑油は次回定検まで使用可能と判断できました。次回定検時に更油を実施しない場合は、酸化安定度を知るための分析を実施し、余寿命を確認することを推奨します。酸化安定度はminであり、当社推奨の管理限界値のmin以上であることから、良好と判断します。
報告№109-09136 報告№112-00409 | 分析№109-001160 分析№112-001682 | 112-001682 | 潤滑油は継続使用可能な状態にあると判断します。但し、今後は障害予防を目的に以下の対策を推奨します。追加分析消泡性能が低下した場合、ギヤ歯面での油膜形成に影響が出て摩耗が進展することがありますので、フェログラフィーおよびSOAP-Tを追加して摩耗により発生する油中金属濃度や潤滑状態を確認することを推奨します。泡立ち試験泡立ち試験の結果は、-と新油値が-であるのに比較して高い値となっていたことから、消泡性能が低下していることが分かりました。今後の使用状況によっては油の酸化劣化が進行したり、ギヤ歯面およびベアリング軌道面で油膜切れが発生したりする場合があるため、消泡剤の添加による消泡性能の改善など何らかの対応が必要になると思われます。分析結果は良好と判断します。粘度粘度は.mm/sと新油値mm/sに比較して、粘度変化率は-％で、当社推奨の管理限界値である±％以内にあり、良好と判断します。泡立ち試験泡立ち試験は-と新油値に比較して高い値でした。水分は.ppmと当社推奨の管理限界値の以下にあり、良好と判断します。酸価は.mgKOH/gと新油値.mgKOH/gに比較して高いものの、IRの結果で油劣化の兆候を示すカルボン酸の吸収が確認されていないことから、良好と判断します。
報告№109-09136 報告№111-00124 | 分析№109-001160 分析№111-000659 | 111-000659 | 潤滑油および軸受は継続使用可能な状態にあると判断します。前回に比較してSOAP／D－SOAPの結果で、鉄および錫濃度に変化はなく、異常摩耗の早期発見パラメータであるフェログラフィーのIs値が良好なのマイナス乗でした。前回に比較して計数汚染度はNAS級から等級に変化はなく、良好でした。前回同様に粘度、水分、全酸価、IRの各データは良好でした。
報告№107-0487 報告№107-0487 | 分析№107-02895 分析№107-02895 | 107-02895 | 分析の結果、計数汚染度が当社推奨の管理限界値に到達していました。フィルタ写真で外部から混入したと思われる鉄錆、砂が比較的多く見られたことから、汚染度が高い要因は、外部混入異物の影響と考えられました。今後、これらの異物がバルブのスプール等に噛み込み動作障害等が発生することが懸念されました。但し、今回の採油方法が、サンプル瓶を直接油槽に沈めて採油を実施しており、採油機などを使用した採油方法に比較して、外部からの異物が混入しやすい状況にあると考えられます。再度採油・分析を実施し、正確な汚染度を確認することを推奨します。一方、SOAPの結果でケイ素がppm検出されました。一般に、ケイ素は添加剤、或いは、外部混入異物の可能性があると考えられますが、今回検出された原因は以下のつの可能性があると考えられました。ケイ素は、油の添加剤の消泡剤に含まれており、通常、潤滑油中のケイ素濃度は～程度である。シリコングリースをシール部に塗布している場合、このシリコングリースが潤滑油に混入している。けい砂などのケイ素を含む砂が混入した。これらケースともに可能性が考えられるため、以下の対応を推奨します。シリコングリースを使用している箇所があるか確認する。ケイ素が、けい砂の影響であるとすれば切削摩耗が進行する可能性がありますので、濾過が必要である。は良好と判断します。粘度は良好と判断します。粘度はmm/sと新油値mm/sに比較して、粘度変化率は+％で、当社推奨の管理限界値である±％以内にあり、良好と判断します。水分は良好と判断します。水分はと当社推奨の管理限界値の以下であり、良好と判断します。全酸価は良好と判断します。全酸価は.mgKOH/gと新油値.mgKOH/gに変化はなく、良好と判断します。IRの結果、良好と判断します。IRの結果、油劣化の兆候を示すカルボン酸の吸収が確認されていないことから、良好と判断します。RBOTの結果、良好と判断します。RBOTはminと当社推奨の管理限界値のmin以上であり、良好と判断します。計数汚染度は当社推奨の管理限界値に到達していました。計数汚染度は当社推奨の管理限界値に到達していました。計数汚染度はNAS級と当社推奨の管理限界値のNAS級到達していました。重量汚染度は良好と判断します。重量汚染度は.mg/mlと当社推奨の管理限界値のmg/ml以内であり、良好と判断します。機器の潤滑状態機器の潤滑状態は正常と判断します。SOAPの結果は良好です。SOAPの結果、亜鉛がppm、油の添加剤成分であるバリウムがppm、外部から混入したと思われるケイ素がppm検出されました。D－SOAPの結果は良好です。D－SOAPの結果、鉄が、油の添加剤成分であるバリウムが、外部から混入したと思われるカルシウムが、ナトリウムが検出されました。フェログラフィーの結果は良好です。異常摩耗の早期発見パラメータであるフェログラフィーのIs値がと良好の範囲にあり、潤滑状態は正常と判断します。
報告№108-0227 報告№110-00453 | 分析№108-01664 分析№110-002048 | 110-002048 | 前回に比較してSOAP／D－SOAPの鉄および錫濃度に大きな変化はなく、異常摩耗の早期発見パラメータであるフェログラフィーのIs値がのマイナス乗と良好でした。汚染度前回に比較して計数汚染度はNAS級から等級に変化はなく、良好でした。軸受は継続使用可能な状態にあると判断します。は良好と判断します。計数汚染度計数汚染度はNAS級と当社推奨の管理限界値のNAS級以内にあり、良好と判断します。重量汚染度は.mg/mlと当社推奨の管理限界値のmg/ml以内にあり、良好と判断します。機器の潤滑状態機器の潤滑状態は正常と判断します。SOAPSOAPの結果、摩耗により発生する錫、油の添加剤成分であるリンが検出されました。D－SOAPD－SOAPの結果、摩耗により発生する鉄および錫が検出されていないことから、良好と判断します。フェログラフィーフェログラフィーの結果、異常摩耗の早期発見パラメータであるIs値がのマイナス乗と良好の範囲にあり、潤滑状態は正常と判断します。
報告№108-5071 報告№110-00287 | 分析№108-02721 分析№110-001110 | 110-001110 | 潤滑油は継続続使用可能な状態にあるものの、今後は障害予防を目的に以下の対策を推奨します。追加分析消泡性能が低下した場合、ギヤ歯面での油膜形成に影響が出て摩耗の発生が進展することがあります。今後は消泡性能低下の影響により摩耗が進展する可能性がありますので、フェログラフィーおよびSOAPを追加することを推奨します。分析周期の短縮今後、全酸価の上昇が予測されますので、同様に分析周期を短縮して傾向監視を強化することを併せて推奨します。分析結果全酸価が上昇していました。泡立ち試験の結果、消泡性能が低下していることが確認されました。粘度粘度はmm/sと新油値mm/sに比較して、粘度変化率は-％で、当社推奨の管理限界値である±％以内にあり、良好と判断します。泡立ち試験泡立ち試験は-と新油に比較して高い値でした。水分はppmと当社推奨の管理限界値の以下であり、良好と判断します。全酸価全酸価は.mgKOH/gと新油値.mgKOH/gに比較して高いものの、IRの結果で油劣化の兆候を示すカルボン酸の吸収が確認されていないことから、良好と判断します。
報告№103-0012 | 分析№103-00194 | 103-00194 | 分析の結果、外部から混入した鉄錆、砂が確認されました。今後、ギヤ歯面に鉄錆、砂が噛み込み、更に摩耗が進行する場合があるため、ヶ月後に再度分析を実施し、摩耗の進行状況を確認されることを推奨します。これらのことは、異常摩耗の早期発見パラメータであるIs値が、の乗と高く、摩耗粒子形態観察で、外部から混入した鉄錆、砂が見られたことから判断しました。尚、を示す粘度、水分、全酸価の各データが良好であることから、この油は継続使用可能と判断します。
報告№105-0125 | 分析№105-00817 | 106-00817 | 濾過前の試料油を分析した結果、前回と同じく摩耗粒子形態観察で摩擦熱が高い場合に発生する球状粒子が多く観察されました。球状粒子は、異常の兆候を示す形態のパラメータで、この摩耗粒子が発生する場合、潤滑状態に注意が必要です。球状粒子の発生原因は、一般に、溶接工事、溶接作業などによる溶接スパッタの混入、電食による発生、厳しい金属接触による摩耗、が考えられます。球状粒子の発生原因が、の溶接スパッタの混入であれば、今後増加しないと思われますが、が考えられる場合は、原因を取り除かなければ球状粒子は増加すると考えられます。尚、今回の分析結果で球状粒子増加は確認されておらず、継続使用可能な状態あると判断します。
報告№109-09136 報告№113-00528 | 分析№109-001160 分析№113-002257 | 113-002257 | 計数汚染度は交換前の油に比較してNAS級から等級に変化はなく管理限界値内であり、良好です。
報告№107-0366 報告№111-00203 | 分析№107-01900 分析№111-001060 | 111-001060 | 濾過前の試料油を分析した結果、摩耗粒子の形態観察で潤滑状態が正常な場合に発生する摩耗粒子が観察されました。フィルタ表面の異物観察で金属片が観察されました。主にサーボシリンダ内壁やポンプ内部で摩耗が発生している可能性が考えられます。現在のところ、NAS級と良好の範囲にあり、D－SOAPで鉄は検出されていないものの、フィルタ表面の異物観察で金属片が観察されたことから、このまま摩耗が進行し、汚染度がNAS級のやや不良領域に増加した場合、バルブ類の動作障害やフィルタの目詰まり等が発生することが懸念されます。これらの障害発生に対する弊害を勘案の上、念のため、ヶ月後に再度分析を実施し、摩耗の進行状況および汚染の状態を確認することを推奨します。尚、RBOTが前回に比較し、min上昇しています。RBOTが上昇した理由は、更油、補給を実施した仮設タンクで他の軸受油と混合して濾過を実施した濾過機配管内や仮設タンクなどに油が残留していた以上のことが考えられます。お客様情報の～にはいずれにも該当せず、原因は分かりませんでした。但し、今回の分析結果で、全酸価および粘度の各データに大きな変化はなく、異種油の混入などは確認されていないため、本試料油は継続使用可能な状態にあります。今後は、今回のRBOT値を基に潤滑油の寿命を評価します。
報告№105-0410 報告№105-0410 | 分析№105-02703 分析№105-02703 | 105-02703 | 分析の結果、高温側軸受に比較し、汚染状態やIs値が小さく、また、転がり軸受の寿命の指標となるフレーキングが発生していないものの、摩耗粒子の形態観察の結果から、転動体と保持器の間で油膜切れによる摩耗が発生していると思われ、摩耗の進行が懸念されるため、ヶ月以内に再度分析を実施し、摩耗の進行状況を確認されることを推奨します。尚、粘度がmm/sと新油のmm/sに比較して、粘度変化率は-％で管理限界値を超えて低下していたことから、異種油の混入、或いは、油名が間違っている可能性があります。この粘度の低下が油膜切れにつながっている可能性がありますので、早急にご確認ください。粘度がmm/sと管理限界値を超えていました。異種油の混入、或いは、油名が間違っている可能性が考えられますので、ご確認下さい。粘度は当社推奨の管理限界値を超えていました。粘度はmm/sと管理限界値を超えていました。異種油の混入、或いは、油名が間違っている可能性が考えられますので、ご確認下さい。水分は良好と判断します。水分は.ppmと管理限界値の以下にあり、良好と判断します。全酸価は良好と判断します。全酸価は.mgKOH/gと新油データの.mgKOH/gに比較して高い値を示しているものの、IRの結果で油劣化の兆候を示すカルボン酸が確認されていないことから、良好と判断します。IRは良好と判断します。IRの結果、油劣化の兆候を示すカルボン酸の吸収が確認されていないことから、継続使用可能な状態にあると考えられます。計数汚染度当社推奨の管理限界値に到達していました。計数汚染度は当社推奨の管理限界値に到達していました。計数汚染度はNAS級と当社推奨の管理限界値のNAS級に到達していました。重量汚染度は.mg/mlでした。重量汚染度は.mg/mlでした。機器の潤滑状態フェログラフィーの結果、高温側軸受に比較し、汚染状態やIs値が小さく、また、転がり軸受の寿命の指標となるフレーキングが発生していないものの、摩耗粒子の形態観察の結果から、転動体と保持器の間で油膜切れによる摩耗が発生していると思われ、摩耗の進行が懸念されるため、ヶ月以内に再度分析を実施し、摩耗の進行状況を確認されることを推奨します。SOAPの結果、鉄が検出されました。SOAPの結果、SOAPの結果、摩耗により発生した鉄、油の添加剤成分であるリン、亜鉛、カルシウムが検出されました。D－SOAPの結果、鉄および銅が検出されました。D－SOAPの結果、摩耗により発生する鉄および銅が検出されました。フェログラフィーの結果、転動体と保持器の間で油膜切れによる摩耗粒子多く観察されました。フェログラフィーの結果、異常摩耗の早期発見パラメータであるIs値がの乗とやや高く、摩耗粒子形態観察で軸受の寿命の指標となるフレーキングが発生していないものの、転動体と保持器の間で油膜切れによる摩耗粒子が多く観察されました。
報告№109-09448 報告№110-00231 | 分析№109-002802 分析№110-000871 | 110-000871 | 摩耗状態摩耗状態は、潤滑油中に含まれる金属成分と濃度を調査し、その結果で評価します。金属元素と濃度の分析は、試料油を以上の高温で発光させ、その光を分光器で分光し、分光によって得られた光の強度と金属固有の波長とから元素を特定するIカップリング発光分光分析法を用います。今回の試料はディーゼルエンジン油でしたが、検出された金属元素は、SOAPの結果表に示すように、鉄、鉛、銅、クロム、アンチモン、ニッケル、錫、リン、亜鉛、カルシウム、アルミニウム、ケイ素、ナトリウムでした。これら検出された金属元素から発生箇所を推定すると、鉄、鉛、銅、クロム、アンチモン、ニッケル、錫・エンジン部品リン、亜鉛、カルシウム・オイル添加剤アルミニウム、ケイ素、ナトリウム・外部混入異物であると思われます。このうち、機械部品が摩耗して検出される元素はのグループです。検出された金属粒子を観察した結果、観察されたのは正常な潤滑状態で発生する摩耗粒子と、異物の噛み込みなどで発生する切削粒子であったことから、粒子は、正常な潤滑状態のマイルド摩耗と、異物による切削摩耗で発生していることが分かりました。一方、異常摩耗の早期発見パラメータであるフェログラフィーのIs値は、潤滑状態が厳しいの乗となっており、クロムも検出されていることからクロムが使用されていいる箇所、例えばピストンリング、カムロールなど摩耗が考えられました。これらの箇所は、潤滑状態が厳しい状態にあると考えられました。・カルシウムなどの析出油中金属濃度を発光分光法による分析で固形分のカルシウムがppmと非常に多く検出され、また鉄もppm、そして僅かですが銅も検出されました。エンジンオイル中に検出されるカルシウムは、燃焼ガス中に含まれている硫黄分と反応して微小サイズの硫酸カルシウム、いわゆる石膏が生成されます。この硫酸カルシウムは、モース硬度がとコンロッドやクランクメタルの主成分である錫や鉛の～と同等の硬さで、サイズは数μmから数十μmになることもあります。これらが軸受の油膜に混入した場合は、潤滑面では摩耗形態の中で摩耗速度が最も早い切削摩耗が発生し、メタルは短期間で摩耗することが判明しています。本試料の場合は、この硫酸カルシウム濃度が非常に高く、また鉄も比較的多く検出されています。さらにメタル主成分の錫も検出されたことから、硫酸カルシウム等が軸受摺動面に噛み込み、ミクロの切削バイト効果によりメタルの切削摩耗が発生していると推定できます。潤滑油中の固形分としてのカルシウムは、オイルリングやトップリングが正常であれば検出されないものですが、オイルリングなどが摩耗していると、燃焼ガスや未燃焼ガスが燃焼室から潤滑油中に入り易くなると思われます。粘度はmm/sと新油値mm/sに比較して、粘度変化率は+％で、当社推奨の管理限界値である+％を超えていました。内燃機関の潤滑油の粘度が上昇する要因は、一般に熱分解などによる油の劣化、スラッジの発生、燃料の燃焼残渣、および高粘度油の混入が考えられますが、今回は、～が複合的に発生していた可能性があります。水分はppmと当社推奨の管理限界値を超えていました。今後、水分の影響でエンジン内部に錆が発生し、その影響で摩耗が発生する懸念があります。全酸価はmgKOH/gと新油値mgKOH/gに比較して高く、IRの結果でも油劣化の兆候を示すカルボン酸と思われる吸収がcm-近傍に確認されました。エンジンオイルを分析した結果、粘度の低下が確認されたことから、更油を推奨します。更油に際しては、硫酸カルシウムの粒子を出来る限り除去するため単にエンジンオイルを更油するだけではなく、いわゆるフラッシングオイルでエンジン内部を十分清浄にし、その後更油をすることが必要です。オイルリングやトップリングの摩耗が進行していることが懸念されます。オイルリングやトップリングの点検と共に、クロムも検出されていることからクロムが使用されている箇所、例えばピストンリング、カムロールなどの点検を推奨します。軸受メタルは継続使用可能な状態にあると思われますが、点検の際には軸受メタル摺動面の点検も実施することを併せて推奨します。粘度、水分は当社推奨の管理限界値を超えていました。粘度粘度はmm/sと新油値mm/sに比較して、粘度変化率は+％で、当社推奨の管理限界値である+％を超えていました。水分はppmと当社推奨の管理限界値のを超えていました。全酸価全酸価はmgKOH/gと新油値mgKOH/gに比較して高い値でした。全塩基価全塩基価はmgKOH/gと当社推奨の管理限界値mgKOH/g以上であることから、良好と判断します。IRIRの結果、油劣化の兆候を示すカルボン酸の吸収が確認されました。計数汚染度計数汚染度はNAS級以上と汚染されていました。重量汚染度は.mg/mlでした。粒度分布粒度分布は.～.μmの範囲にあり、.μmにピークが確認されました。機器の潤滑状態SOAPによる油中金属濃度の結果、油の添加剤成分であるカルシウムが比較的多く観察されました。SOAPによる油中金属濃度SOAPによる油中金属濃度の結果、鉄、鉛、クロム、ニッケル、錫、油の添加剤成分であるリン、亜鉛、カルシウム、外部から混入したと思われるアルミニウム、ケイ素、ナトリウムが検出されました。SOAPによる油中金属濃度SOAPによる油中金属濃度の結果、鉄、鉛、銅、クロム、アンチモン、錫、油の添加剤成分であるリン、亜鉛、カルシウム、外部から混入したと思われるアルミニウム、ナトリウムが検出されました。摩耗粒子診断摩耗粒子診断の結果、異常摩耗の早期発見パラメータであるIs値がの乗と高く、潤滑状態が正常な場合に発生するマイルド摩耗粒子、異物の噛み込みなどで発生する切削粒子が比較的多く観察されました。
報告№106-6023 報告№106-4556 | 分析№106-00388 分析№106-01578 | 106-01578 | トライボ診断の結果、増速機は継続使用可能な状態にあると判断できるものの、スラッジや摩耗粒子の増加が確認されており、ストレーナの目詰まり発生に注意が必要である。分析の結果、前回に比較して重量汚染度がmg/mlからmg/mlに上昇して高い値を示していた。重量汚染度の上昇原因となっている汚染物は、添加剤成分のモリブデン、マグネシウム、亜鉛、リンがスラッジとして析出し、これに摩耗で発生した鉄、銅などが混合して粘性のあるスラッジになっていると推定された。これらのことは、異常摩耗の早期発見パラメータである潤滑状態指数はの乗とやや高いものの、摩耗の形態はマイルド摩耗と呼ぶ比較的小さな粒子が大勢を占めること計数汚染度は良好の範囲にあるものの、重量汚染度がmg/mlと高い値を示し、フィルタ表面が茶褐色になっていること油中金属濃度の結果、ギヤやベアリングなどの鉄系材料の摩耗、モリブデン、マグネシウム、亜鉛、リンなどの添加剤の析出が検出されたこと以上のことから判断した。
報告№107-0256 報告№107-0256 | 分析№107-01387 分析№107-01387 | 107-01387 | 分析の結果、ギヤ歯面の摩耗により増加したバックラッシの増加量は、十分に小さく継続使用可能な状態あると判断します。それは、D－SOAPの鉄濃度から、ギヤ歯面の摩耗量を推定し、さらにはバックラッシの増加分を求め、減速機の摩耗状態を確認することで判断しました。減速機の構造から、最も負荷が大きく、摩耗が進行しやすい箇所をスパイラルベベルギヤとスパイラルベベルピニオンと推定し、この部分のバックラッシを求めました。分析結果から得られた鉄濃度を使用して求めたバックラッシは、減速機に摩耗が集中していたと仮定した場合、初期値からμm増加したものと推定されました。バックラッシ増加分の上限値は、メーカにより差異はあるものの、当社の推奨するバックラッシは一般に推奨されるμmを管理目安としており、今回のデータはこの値に比較して十分に小さいことから、本歯車は継続使用可能な状態にあると判断します。計数汚染度はやや高い値でした。計数汚染度はやや高い値でした。計数汚染度はNAS級と当社推奨の管理限界値のNAS級以内にあるものの、やや高い値でした。重量汚染度は.mg/mlでした。重量汚染度は.mg/mlでした。機器の潤滑状態フェログラフィーの結果、異常摩耗の早期発見パラメータであるIs値がと良好の範囲にあるものの、摩耗粒子形態観察の結果、外部から混入したと思われる鉄錆がやや多く観察されました。SOAPの結果は良好です。SOAPの結果、摩耗により発生する鉄が検出されていないことから、良好と判断します。又、油の添加剤成分であるリンが検出されました。D－SOAPの結果、鉄が検出されました。D－SOAPの結果、摩耗により発生した鉄が検出されました。フェログラフィーの結果、外部から混入したと思われる鉄錆がやや多く観察されました。異常摩耗の早期発見パラメータであるフェログラフィーのIs値がと良好の範囲にあるものの、摩耗粒子形態観察の結果、外部から混入したと思われる鉄錆がやや多く観察されました。
報告№109-09136 報告№114-00250 | 分析№109-001160 分析№114-000841 | 114-000841 | 軸受は継続使用可能な状態にあると判断します。但し、将来的な摩耗進行の有無を確認するためにも傾向監視を継続することが有効です。定期的な分析今後も摩耗の進行を監視するため、定期的に分析を実施することを推奨します。異常摩耗の早期発見のパラメータであるIs値は、前回のレベルからレベルに低下し、正常です。また、異常摩耗の兆候を示す摩耗粒子が顕著に観察されませんでした。但し、SOAPの結果、亜鉛がppm検出されました。亜鉛を使用した箇所の溶出・摩耗が発生していると思われます。発生箇所が亜鉛メッキされた部品であった場合、耐食性が低下して腐食に進展することが懸念されます。前回に比較して濃度に大きな変化が無いことから、溶出・摩耗は安定していると思われますが、引き続き傾向監視を継続することが有用です。計数汚染度はNAS級を上回っていた前回からNAS級にランク低下し、重量汚染度はmg/mlから.mg/mlに低下し、共に良好です。
報告№109-09136 報告№112-00597 | 分析№109-001160 分析№112-002507 | 112-002507 | 分析の結果、本試料および汚染状態は全て良好な範囲にあり、継続使用可能な状態にあると判断します。粘度、酸価、有機物・有機化合物、酸化安定度の各データは良好でした。尚、別紙酸化安定度の減少傾向から油の余寿命を求めた結果、今回の採油日からの使用可能期間は約年ヶ月であることが分かります。水分濃度は、継続使用可能な範囲にありました。
報告№107-4530 報告№107-6021 | 分析№107-01164 分析№107-01321 | 107-01321 | 精点Aを実施した結果、摩耗の安定が確認され、潤滑油も継続使用可能と判断します。これらのことは、前回に比較して、計数汚染度はランク減少したことSOAP／D-SOAPの鉄および錫濃度に変化がないこと異常摩耗の早期発見パラメータであるフェログラフィーのIs値がのマイナス乗と良好の範囲にあることを示す粘度、水分、全酸価、IR、RBOTの各データが良好の範囲にあること以上のことから判断しました。
報告№108-5064 報告№108-5064 | 分析№108-02434 分析№108-02434 | 108-02434 | トライボ診断の結果、泡立ち試験を除く項目は良好です。泡立ち試験の結果は、一般的には消泡性能が低くいと判断できる値の-ですが、新油値の-と同レベルにあったため、良好と判断します。機器の潤滑状態潤滑状態指数はの乗と濾過設備のない機器であれば正常な潤滑状態にあると判断できますが、ギヤボックスの油系統にはインラインフィルタとオフラインフィルタがあり、μmサイズ以上の粒子の大部分は捕捉され、異常な摩耗状態が発生したとしても正常な潤滑状態にあると誤認してしまう可能性があります。そこで、フィルタが設置されていない場合の潤滑状態を、一般的なフィルタの効率である.と仮定し、粒子の発生状況から潤滑状態を推定しました。その結果、ギヤは継続使用可能な状態にあると思われますが、潤滑状態指数は摩耗がやや厳しい状態であるの乗領域にあると推定できました。推定結果は、フィルタの濾過効率を仮定して求めたものですが、フィルタがない状態では油中の粒子濃度は現在より高いことは明らかです。そのためヶ月後に再度分析を実施し、摩耗進行の有無をチェックすることを推奨します。尚、フィルタの捕捉の影響による誤認を避けるため、これまでの採油箇所に加え、インラインフィルタやオフラインフィルタの捕捉物も分析し、その結果から潤滑状態を評価することを提案します。フィルタ捕捉物の分析を実施する際には、フィルタ使用時間の情報をご提供いただけますようお願い致します。泡立ち試験の結果、消泡性能が低いと判断できる値であるものの、新油と同レベルにあると判断します。粘度は良好。粘度は.mm/sと新油値mm/sに比較して、粘度変化率は-％で、当社推奨の管理限界値である±％以内にあり、良好と判断します。粘度は.mm/sです。粘度は.mm/sです。粘度指数はです。粘度指数はです。泡立ち試験は-です。泡立ち試験は-と新油と同レベルにあり、消泡性能が新油と同レベルにあると判断します。水分は良好。水分はppmと当社推奨の管理限界値の以下であり、良好と判断します。全酸価は良好。全酸価は.mgKOH/gと新油値mgKOH/gと比較して高いものの、IRの結果で、劣化の兆候が確認されなかったことから、良好と判断します。機器の潤滑状態摩耗粒子の形態観察の結果、ギヤ歯面の疲労摩耗で発生したと推定されるμmサイズの摩耗粒子、μmサイズの銅合金が観察されています。μmサイズの摩耗粒子、μmサイズの銅合金が観察されています。異常摩耗の早期発見パラメータである潤滑状態指数がの乗と良好な範囲にあるものの、摩耗粒子の形態観察の結果、ギヤ歯面の摩耗で発生したμmサイズの摩耗粒子、μmサイズの銅合金が観察されています。
報告№109-09136 報告№111-00728 | 分析№109-001160 分析№111-003703 | 111-003703 | 対象設備は継続使用可能な状態にあると判断します。但し、SOAP-Tによる分析の結果で、軸受の摩耗を促進するカルシウム濃度が比較的高く検出され、更に潤滑油は水分濃度が高い値となっていました。弊社の研究結果によれば、SOAP-Tで高濃度に検出された場合、メタル材質より若干硬いカルシウムの影響により軸受メタルの摩耗は加速的に進行するため、更油、或いは潤滑油の濾過が必要となります。そのため以下の対策を推奨します。更油ディーゼルエンジン中にSOAP-Tでカルシウムが検出された場合、そのカルシウムは硫酸カルシウムになっていることが知られています。このカルシウムは、いわゆる石膏であり、軸受の軟質金属に食い込んだり、埋め込まれたりして潤滑中に相手材を切削し、結果として軸受寿命が短くなることが弊社の研究結果から判明しています。本試料油は、このカルシウム濃度が比較的高いため軸受メタルの摩耗が促進する可能性が極めて高く、また水分濃度が高い影響により金属表面で腐食摩耗が発生し、発生した鉄錆等の粒子が潤滑部に噛み込み摩耗が進行することがありますので、更油を推奨します。定期的な分析摩耗の進行が懸念されるため、今後は定期的に分析を実施し、摩耗の進行状況を確認することを推奨します。フェログラフィーIs値は異常摩耗の早期発見パラメータのつで、摩耗粒子を定量化するために用います。今回のIs値はの乗であり、潤滑状態は厳しいと判断できます。摩耗粒子の形態で比較的多く観察された粒子は、潤滑状態が正常な場合に発生する摩耗粒子でした。これらの摩耗粒子が観察された場合、潤滑部で発生している摩耗形態は、正常なマイルド摩耗であることが分かります。Iカップリング発光分光分析供試の潤滑油を分析した結果、検出された金属元素は、SOAP-Tの結果表に示すように、鉄、鉛、銅、ニッケル、錫、リン、亜鉛、カルシウム、アルミニウム、ナトリウム、ホウ素でした。検出されたこれらの金属元素から発生箇所を推定すると鉄、鉛、銅、錫・エンジン部品ニッケル、リン、亜鉛、カルシウム、ナトリウム、ホウ素・オイル添加剤アルミニウム・外部混入異物であると思われます。このうち、機械部品が摩耗したと思われる元素はのグループです。カルシウムなどの析出SOAP-Tでカルシウムがppm検出されました。この影響については、別紙カルシウムなどの析出をご覧ください。鉛および銅を使用した箇所の摩耗・溶出SOAP-Tで鉛が、銅が検出されました。鉛および銅の影響については、別紙鉛および銅を使用した箇所の摩耗・溶出を御覧ください。計数汚染度計数汚染度はNAS級以上と汚染されていました。フィルタ表面の異物観察で鉄錆、砂等が観察されたことから、汚染度が高い要因は、摩耗と外部混入異物の影響と思われます。粒度分布粒度分布は.～μmの範囲にあり、.μmにピークが確認されました。μm以下の粒子が多いことから、燃焼して発生したすす等が油中粒子の主成分であることが推測できます。水分はppmと当社推奨の管理限界値を超えていました。今後、水分の影響でエンジン内部に錆が発生し、その影響で摩耗が発生する懸念があります。
報告№109-09552 報告№109-09552 | 分析№109-003427 分析№109-003427 | 109-003427 | ・摩耗状態油中金属分析の結果、前回同様にSOAPで鉄、鉛、銅、D－SOAPで鉄、カルシウムが比較的多く検出されました。これらの金属成分は、粒子観察の結果から摩耗がマイルドな状態で発生する微細な鉄系摩耗粒子が観察されていることから、潤滑部ではマイルド摩耗が発生していることが分かりました。マイルド摩耗は、機械が正常な摩耗をしている場合に発生するもので、金属がマイルドに擦られることにより金属表面に摩耗が極めて少ない特殊な表面層が形成され、摩擦表面は平滑な状態となります。この状態が安定である限り摩耗状態は正常であり発生する摩耗粒子は少ないことが分かっています。異常摩耗の早期発見パラメータであるフェログラフィーのIs値が前回のの乗から乗に桁上昇したものの、観察された摩耗粒子は、μm以下の微小な鉄系摩耗粒子が比較的多く観察されたことから、シリンダ及びピストンリング、クランクメタル、カムロール等における潤滑部の摩耗は安定していると思われます。・カルシウムの析出D－SOAPで前回同様にカルシウムが検出されました。カルシウムが検出された要因は、油の添加剤成分が析出したためと思われます。このカルシウムは、軸受メタルなどの摺動面の油膜に噛み込むサイズであることが多く、その影響でメタルなどの金属表面で切削摩耗が発生し、軸受寿命が短命化することがあります。カルシウムがこのように高濃度になるのは、一般にディーゼルエンジンの燃焼ガスや未燃焼ガスが、燃焼室から潤滑部に入り込んでいるために起きていると推定されます。この現象は、オイルリングやトップリングが正常であれば、発生しにくいものですが、オイルリングなどが摩耗していると、燃焼ガスや未燃焼ガスが燃焼室から潤滑油中に入り易くなると思われます。カルシウム濃度がこのように高い場合、軸受メタルは比較的短時間で摩耗する事を当社の研究で判明しています。・軸受の摩耗前回同様に軸受メタルの主成分である錫が検出されていないことから、現在のところ、クランクメタル等の軸受メタルの潤滑状態は正常であると思われます。・鉛および銅を使用した箇所の溶出・摩耗鉛および銅を使用した部分の溶出・摩耗が発生しています。亜鉛系添加剤を使用している潤滑油で銅が検出される場合、潤滑系統内の銅が亜鉛系添加剤の影響により溶出することが知られています。今回の検出は、この溶出と、摺動面の摩耗との双方によるものと考えられます。今後、別紙鉱油の酸化に対する金属触媒の影響に示すように濃度の増加に伴い酸化速度が速まる可能性があります。・粘度がmm/sと新油値のmm/sに比較して、粘度変化率は-.％で、前回同様に当社推奨の管理限界値である±％を超えていました。一般に、内燃機関における粘度低下は、熱分解と低粘度油の混入などが考えられます。適正な粘度範囲で使用していないと油膜切れなどによる金属接触が発生する場合がありますので、粘度低下には注意が必要です。結論対象設備の潤滑状態は良好な状態であるものの、潤滑油は以下の対策が必要です。潤滑油はメタル摩耗の進展予防策として、μm以下のカルシウムを濾過できる精密な濾過機で潤滑油の濾過を推奨します。粘度が低下していることから、油膜切れなどによる摩耗の発生を予防するため、更油を計画されることを併せて推奨します。
報告№109-09136 報告№111-00054 | 分析№109-001160 分析№111-000278 | 111-000278 | は、油の粘度変化率、油中のスラッジの発生量などを判断パラメータに、粘度、全酸価、IR、RBOTで評価します。分析の結果、油の粘性を示す粘度は、新油値のmm/sに比較して粘度変化率が+％のmm/sとほぼ変化していないことが分かり、また油中のスラッジの発生量を示す全酸価は、新油値の.mgKOH/gに対して.mgKOH/gでほぼ変化がなく、さらにはIRの結果でも油が劣化した場合に発生するカルボン酸の発生も確認されず、加えて酸化防止剤の残存量を示すRBOTは、限界値minに比較して、十分に残量があるminであった。以上のように、の健全性を示す各パラメータは全て良好であり、潤滑油の劣化は確認されませんでした。油中の水分を計測した結果、水分はppmと新油と同等であり、継続使用可能な状態にあることが確認されました。潤滑油は継続使用可能な状態にあると判断します。
報告№109-09136 報告№113-00091 | 分析№109-001160 分析№113-000366 | 113-000366 | 分析の結果、全ての分析データは継続使用可能な範囲にあったことから、潤滑油は継続使用可能な状態にあると判断します。粘度、全酸価、IR、RBOTの各データは良好でした。尚、RBOTは、新油値に比較して大きな値であり減少傾向は確認されませんでした。このことから、酸化防止剤の消耗は確認されず、この油は継続使用可能な状態にあると判断できました。水分は良好でした。
報告№107-4545 報告№109-09156 | 分析№107-02185 分析№109-001314 | 109-001314 | トライボ診断の結果、全てのデータが良好であることから、この油は継続使用可能と判断します。は良好と判断します。粘度は良好。粘度は.mm/sと新油値mm/sに比較して、粘度変化率は-.％で、当社推奨の管理限界値である±％以内にあり、良好と判断します。粘度はmm/sとなっています。粘度はmm/sとなっています。粘度指数はとなっています。粘度指数はとなっています。水分は良好。水分はと当社推奨の管理限界値の以下であり、良好と判断します。全酸価は良好。全酸価は.mgKOH/gと新油値.mgKOH/gに比較して高いものの、IRの結果で油劣化の兆候を示すカルボン酸の吸収が確認されていないことから、良好と判断します。
報告№108-0204 報告№108-0199 | 分析№108-01503 分析№108-01461 | 108-01461 | 、潤滑状態を確認する。今回の採油は、対象設備の停止中にドレン弁から実施しているため、油循環中に採油した場合に比較し、油中粒子の沈降の影響を受け、分析データが高濃度に出る可能性があります。今回の分析は以上のことを踏まえて結果を検討しました。分析の結果、摩耗粒子の形態観察で金属接触が厳しい場合に発生するシビア粒子、金属接触が厳しく、且つ、摩擦熱が高い場合に発生する黒錆がやや多く観察されました。観察された摩耗粒子は、潤滑状態が厳しい場合に発生する摩耗粒子が観察されたことから、今後更に摩耗が進行することが懸念されるため、運転を再開している場合、今回の分析項目に計数汚染度、SOAP／D－SOAPの分析項目を追加して、再度分析を実施し、汚染度および摩耗の進行状況を確認されることを推奨します。一方、を示す粘度、水分、全酸価、RBOTの各データは良好の範囲にあることから、この油は継続使用可能と判断します。尚、上述しましたように今回の採油は対象設備の停止中の採油であるため、油中の摩耗粒子などが平均的に分散した状態とはいえない状態で採油されている可能性があります。採油は、粒子の沈降の影響を少なくすることが重要であり、そのため油中粒子が均一な分散状態で実施されることを併せて推奨します。
報告№109-09136 報告№113-00025 | 分析№109-001160 分析№113-000069 | 113-000069 | 計数汚染度および重量汚染度は当社推奨の管理限界値を超えていました。D-SOAPで油の添加剤成分であるリン、亜鉛が検出され、フィルタ表面の異物観察で表面が黒色で粘ちょう物が見られたことから、汚染度が高い要因は、スラッジの影響と思われます。また、摩耗粒子の形態観察で、切削粒子、シビア粒子が観察されたことから、以下の対策を推奨します。更油今後、バルブ類の動作障害やフィルタおよびストレーナの目詰まりが発生することが懸念されるため、更油を推奨します。定期的な分析今後懸念される切削摩耗、凝着摩耗の進行を監視するため、定期的に分析を実施することを推奨します。異種油の混入および油名の確認SOAPの結果から新油と一致しないデータが確認されたことから、異種油の混入または油名が違っている可能性があります。油は設備の条件にあった適正な性能のものを使用することが重要であるため、異種油の混入の有無、油名を再確認することを推奨します。はフェログラフィーおよびSOAP/D-SOAPの結果から総合的に判断した結果、継続使用は可能ですが、機器の機能を確認するためにも傾向管理が有用と考えます。フェログラフィー【定量分析：Is値】Is値は異常摩耗の早期発見パラメータのつで、摩耗粒子を定量化するために用います。今回のIs値はの乗と低い値でした。フェログラフィー【定性分析：摩耗粒子および摩耗形態観察】分析結果から比較的多く観察された粒子は、以下の通りでした。切削粒子・異物や金属表面の微小突起による切削摩耗により発生。シビア粒子・潤滑状態がやや厳しい凝着摩耗により発生。金属潤滑部が局部的に油膜切れを起していると考えられます。フリクションポリマ・局部的に高圧・高温となる場合に発生。観察された摩耗粒子の中でも切削粒子、シビア粒子は、将来的な摩耗の進行に繋がる可能性を示唆しているため、傾向監視が必要と思われます。切削摩耗は、他の摩耗形態に比較して摩耗進行速度が速く注意が必要で、定期的なトライボ診断による状態監視が必要と考えます。切削摩耗の原因となる混入異物が残留している場合、この異物により切削摩耗が継続して発生する可能性があります。シビア粒子は、凝着摩耗に分類されます。この摩耗粒子は、摺動面で凝着、破断を繰り返し、この過程で生じる移着粒子が成長して摩耗粒子となります。そのため、摺動面では局部的に油膜切れが発生していることを示しています。この状態が継続した場合、摩耗粒子のサイズは徐々に大型化していき、設備の損傷に至る場合がありますので、傾向監視が必要です。Iカップリング発光分光分析【SOAP/D-SOAP】検出された金属元素から発生箇所を推定すると、以下の通りでした。鉄・シリンダ、ポンプ内部等リン、亜鉛・添加剤カルシウム、ナトリウム、マグネシウム・外部混入異物尚、テラスオイルに添加剤として含まれていないカルシウムが、SOAPでppmと比較的高い値で検出されました。検出された要因は、添加剤の投与、異種油の混入、油名の誤りが考えられます。計数汚染度はNAS級、重量汚染度はmg/mlと、当社推奨の管理限界値を超えていました。D-SOAPで油の添加剤成分であるリン、亜鉛が検出され、フィルタ表面の異物観察で表面が黒色で粘ちょう物、汚染度が高い要因は、スラッジの影響と思われます。IRの結果は良好でした。
|  | 114-000368 | 対象設備は摩耗状態が良好の範囲にあることから、継続使用可能な状態にあると判断します。但し、潤滑油は水分濃度が高いことから、以下の対策を推奨します。更油或いは部分更油による水分濃度の調整水分の影響によって、油膜の形成不良による摩耗の進行や、金属表面で腐食摩耗が発生し、発生した鉄錆等の粒子が潤滑部に噛み込み摩耗が進行することがありますので、更油或いは部分更油などにより相対的に水分濃度を低くする方法を推奨します。
報告№109-09287 報告№109-09287 | 分析№109-002062 分析№109-002062 | 109-002062 | 結論粘度の上昇およびスラッジの発生が確認されています。今後、これらの影響により摩耗が発生する可能性がありますので、予防処置として更油を推奨します。
報告№109-09136 報告№113-00240 | 分析№109-001160 分析№113-000912 | 113-000912 | 分析の結果、水分は当社推奨の管理限界値以下であり、酸価、IRのデータは新油データに比較して大きな変化はないことから、油は劣化しておらず、継続使用可能な状態にあると判断します。分析結果水分、IR、酸価の各データは良好でした。
報告№108-0075 報告№108-0075 | 分析№108-00428 分析№108-00428 | 108-00428 | 前回の分析結果でベアリングの交換を推奨した。しかし、月の定期点検までベアリングの交換をすることが出来ないため、更油および濾過を行い、潤滑状態を確認して、運用して行くことになった。更油および濾過後の試料油を分析し、汚染度、潤滑状態を確認する。分析の結果、更油および濾過を実施したにもかかわらず、計数汚染度、重量汚染度共に当社推奨の管理限界値を超えていました。SOAP／D－SOAPで鉄が検出され、異常摩耗の早期発見パラメータであるフェログラフィーのIs値がの乗と高く、摩耗粒子の形態観察の結果で異物の噛み込みにより発生する切削粒子、金属接触が厳しい場合に発生するシビア粒子、疲労摩耗粒子が多く観察されました。摩耗形態は切削摩耗、凝着摩耗、疲労摩耗が混在していることが分かりました。中でも切削摩耗は異物が混入していない状態に比較して、摩耗進行速度が速く注意が必要です。今後更に摩耗が進行し、転がり軸受の寿命の指標となるフレーキングが進展することが懸念されるため、前報でも述べたとおり、月の定期点検までの間、ヶ月に回分析を実施し、潤滑状態の傾向の変化を注意深く監視することを推奨します。また、更油および濾過を実施したにもかかわらず、汚染度が高いことからドレンバルブ配管内に摩耗粒子および外部混入異物が残留している可能性が考えられます。今後の採油は、今回の廃油量の～倍に増量して採油を実施することを併せて推奨します。これらのことは、計数汚染度がNAS級以上、重量汚染度がmg/mlと共に当社推奨の管理限界値を超えていたこと異常摩耗の早期発見パラメータであるフェログラフィーのIs値がの乗と高く、摩耗粒子の形態観察の結果、異物の噛み込みにより発生する切削粒子、金属接触が厳しい場合に発生するシビア粒子、疲労摩耗粒子多く観察されたことSOAP／D－SOAPの結果、鉄が検出されたことフィルタ表面の異物を観察した結果、μmサイズの金属片が多く観察されたこと以上のことから判断しました。
報告№109-09136 報告№112-00589 | 分析№109-001160 分析№112-002438 | 112-002438_date130403 | 分析の結果、潤滑油の劣化はなく、汚染度は良好な範囲にあることから、継続使用可能な状態にあると判断します。但し、異種油の混入、または油名が違う可能性がありますので、以下の対策を推奨します。軸受分析の結果、軸受は継続使用可能な状態にあると判断します。異種油の混入および油名の確認分析データから新油と一致しないデータが確認されたことから、異種油の混入または油名が違っている可能性があります。油は設備の条件にあった適正な性能のものを使用することが重要であるため、異種油の混入の有無、油名を再確認することを推奨します。定期的な分析定期的に分析を実施することにより、データの変化から異常の兆候を早期に発見することが可能となります。また、今回は対象設備の初回分析であるため、あと最低でも回分析を実施し、分析データの変化から今後の分析周期を検討することを推奨します。IRチャートの結果、新油と使用油のスペクトルパターンが一致してない箇所が確認されました。粘度粘度は、.mm/sと新油値mm/sに比較して、粘度変化率は-％と当社推奨の管理限界値である±％以内であり、良好と判断します。水分は、と当社推奨の管理限界値の以下であり、良好と判断します。酸価は、.mgKOH/gと新油値.mgKOH/gに比較して変化はないことから、良好と判断します。IRIRチャートの結果、新油と使用油のスペクトルパターンが一致してない箇所が確認されました。異種油の混入、または油名の誤りなどが考えられます。は良好と判断します。計数汚染度計数汚染度は、NAS級と当社推奨の管理限界値NAS級以下であり、良好と判断します。重量汚染度は、.mg/mlと当社推奨の管理限界値mg/ml以下であり、良好と判断します。光学顕微鏡写真重量汚染度で濾過したフィルタ表面上の夾雑物を光学顕微鏡で観察した結果、鉄錆、砂等が観察されました。はフェログラフィーおよびSOAP-Tの結果から総合的に判断した結果、Is値はやや高いものの、観察された摩耗粒子のサイズはμm以下が支配的であることから、正常な状態にあると考えられます。フェログラフィー【定量分析：Is値】Is値は異常摩耗の早期発見パラメータのつで、摩耗粒子を定量化するために用います。今回のIs値はの乗とやや高い値でした。フェログラフィー【定性分析：摩耗粒子および摩耗形態観察】観察された代表的な摩耗粒子は、以下の通りでした。正常な摩耗粒子・潤滑状態が正常なマイルド摩耗により発生。Iカップリング発光分光分析【SOAP-T】検出された金属元素から発生箇所を推定すると、以下の通りでした。鉄、銅、ニッケル・軸受等リン、亜鉛、カルシウム、ナトリウム・外部混入異物SOAP-Tの結果、リン、亜鉛が比較的高い値でした。ご提供頂いた新油ダフニータービンには、添加剤は含まれていないことから、異種油の混入、または油名の誤りなどが考えられます。
報告№105-0199 報告№105-0199 | 分析№105-01351 分析№105-01351 | 105-01351 | 本試験は、－アンモニア希釈ファンの反C側軸受の潤滑油が黒化したためその原因調査と、月日まで軸受が継続使用可能かを判断するために分析を実施しました。潤滑油の黒化原因分析の結果、潤滑油の黒化原因は、下図に示すすべり軸受台金と軸受箱の軸受支持部の微小なすべり摩擦により発生した鉄系摩耗粒子によるものと考えられた。発生した摩耗が、主に負荷を受け持つ軸受支持部の下側のみが摩耗していたと仮定して摩耗深さの計算を試みた。この摺動面の正確な面積が確認できないため、提供された図面から概略寸法を求め計算に使用した。計算の結果、仮定した箇所の摩耗深さは、μm程度であると想定され、この程度であれば使用可能な範囲にあると考えられた。尚、これらの摩耗は微小な振動により発生しており、摩耗粒子の観察結果からは、軸受の組付調整や、当たり面の加工が不調であった可能性が考えられた。軸受の潤滑状態反C側軸受の軸受箱内にある転がり軸受及びすべり軸受の摩耗状態を確認した。その結果、すべり軸受は深さ方向で.μm程度の極僅かな摩耗は確認されているものの、使用可能な状態にあると考えられた。また、転がり軸受の摩耗は確認されておらず、継続使用可能な状態あると考えられた。今後の対策月日まで継続使用する場合、以下の点を必ず行うことを推奨する。分析の結果からは、転がり軸受とすべり軸受は健全であることがわかったので、この軸受は継続使用が可能と判断するが、軸受支持部の下側の摩耗は依然として進行していると思われる。しかし、発生する摩耗粒子が、μm以下の油膜で回転している転がり軸受の転送面、軌道面に入り込んで転がり軸受を損傷させたり、或いは、～μm程度と推定されるすべり軸受の油膜に摩耗粒子が入り込み、すべり軸受を損傷させたりすることも懸念される。そのため、潤滑油は、～日程度で必ず更油し、発生した摩耗粒子が軸受摺動面に極力入り込まないよう次的な摩耗を予防すること。更油した潤滑油は、摩耗粒子の発生状況を調べるため再度分析を行うこと。充填油は濾過を実施するなどして、清浄な潤滑油を使用すること。振動加速度の測定および周波数解析を実施し、以下の周波数にピークが確認されていないかを毎日監視すること。表軸受各部の傷発生による振動周波数損傷発生箇所 確認すべき周波数帯 内輪 ～ 外輪 ～. 転動体 .～ 以上の点を実施することで少なくとも月日までは使用は継続できると考える。尚、今後分解点検を実施する際には、各軸受の摩耗状況を確認するとともに、軸受台金の背面と軸受箱の軸受支持部の摩耗状況を確認し、状況によっては取替、或いは調整が必要になると思われる。これらのことは、計数汚染度がNAS級以上、重量汚染度が.mg/mlと汚染が異常であること異常摩耗の早期発見パラメータであるフェログラフィーのIs値がの乗と高く、摩耗粒子形態観察の結果、金属接触が厳しく、且つ、摩擦熱が高い場合に発生する黒錆が多く観察されたことSOAP／D－SOAPの結果、鉄が多く検出されたこと以上のことから判断した。
報告№103-0151 | 分析№103-01333 | 103-01333 | 濾過前の試料油を分析した結果、フェログラフィーを除く項目は良好でした。フェログラフィーの結果、摩耗過酷度を示すIs値は.と非常に良好の範囲にあるものの、摩耗粒子形態観察の結果、摩擦熱が高い場合に発生する球状粒子、外部から混入した砂が見られました。球状粒子は、異常の兆候を示す形態のパラメータで、この摩耗粒子が発生する場合、潤滑状態に注意が必要です。球状粒子の発生原因は、一般に、溶接工事、溶接作業などによる溶接スパッタの混入、電食による発生、厳しい金属接触による摩耗、が考えられます。発生原因が、の溶接スパッタの混入であれば、今後増加しないと思われますが、が考えられる場合は、原因を取り除かなければ球状粒子は増加すると考えられますので、ヶ月以内に再度分析を実施し、この球状粒子が増加の有無を確認されることを推奨します。尚、貴社において、過去に同様な事例が軸受損傷に繋がった例があるので、念のため、主機の起動時、停止時の温度チャートから軸受温度が微妙に変化しているか、いないかの確認をされるよう推奨します。尚、RBOTが前回に比較し、min上昇したのは、新油の補充等の影響による場合が考えられます。今後は、今回のRBOT値によりデータ管理を行います。
報告№108-0387 報告№109-09096 | 分析№108-02609 分析№109-000961 | 109-000961 | 機器の潤滑状態および定期試験を実施し、前回データと照合した結果、油中摩耗粒子の減少が確認されています。油中の粒子濃度は、油膜破断による発生や、油槽内などでの沈降が均衡したところで一定、いわゆる平衡状態になりますが、このバランスが崩れると増加する場合と減少する場合とに分かれます。本設備では、油中の粒子が減少する要因となるフィルタ類は設置されておらず、濾過による減少は考えられませんので、油中の摩耗粒子が減少したのは、摩耗粒子がほとんど発生せず、油槽内部での沈降があったためと考えられます。以上のことから、本設備は摩耗の進行がなく、潤滑状態は安定した状態にあったものと判断します。これらのことは、前回に比較して、計数汚染度はランク減少し、SOAP／D-SOAPの鉄濃度に変化がないこと異常摩耗の早期発見パラメータであるフェログラフィーのIs値がのマイナス乗と良好の範囲にあること以上のことから判断しています。潤滑油の基本特性潤滑油の基本特性は、良好の範囲にあることから、本試料油は継続使用可能と判断します。
報告№106-0334 報告№106-0334 | 分析№106-01759 分析№106-01759 | 106-01759 | 分析の結果、摩耗粒子形態観察で異物の噛み込みにより発生する切削粒子、金属接触が厳しい場合に発生するシビア粒子、外部から混入した砂がやや多く観察されたことから、摩耗形態は、切削摩耗と凝着摩耗混在していたと考えられました。観察された摩耗形態の中でも切削摩耗は、異物が混入していない状態に比較して摩耗進行速度が速く注意が必要です。今後、更に摩耗が進行することが懸念されるため、ヶ月以内に再度分析を実施し、汚染度及び摩耗の進行状況を確認されることを推奨します。これらのことは、異常摩耗の早期発見パラメータであるフェログラフィーのIs値がと良好の範囲にあるものの、摩耗粒子形態観察の結果、異物の噛み込みにより発生する切削粒子、金属接触が厳しい場合に発生するシビア粒子、外部から混入した砂がやや多く観察されたこと以上のことから判断しました。この油は継続使用可能と判断します。粘度は良好と判断します。粘度はmm/sと管理限界値以内にあり、良好と判断します。水分は良好と判断します。水分はppmと管理限界値の以下にあり、良好と判断します。全酸価は良好と判断します。全酸価は.mgKOH/gと新油データの.mgKOH/gに比較して高い値であるものの、IRの結果で油劣化の兆候を示すカルボン酸が確認されていないことから、良好と判断します。IRは良好と判断します。IRの結果、油劣化の兆候を示すカルボン酸の吸収が確認されていないことから、継続使用可能な状態にあると考えられます。計数汚染度、重量汚染度、共に良好と判断します。計数汚染度は良好と判断します。計数汚染度はNAS級と当社推奨の管理限界値のNAS級以内にあり良好と判断します。重量汚染度は良好と判断します。重量汚染度は.mg/mlと当社推奨の管理限界値のmg/ml以内にあり良好と判断します。機器の潤滑状態フェログラフィーの結果、異物の噛み込みにより発生する切削粒子、金属接触が厳しい場合に発生するシビア粒子、外部から混入した砂がやや多く観察されました。SOAPの結果、錫が検出されました。SOAPの結果、摩耗により発生する錫が検出されました。又、油の添加剤成分であるリンが検出されました。D－SOAPの結果、錫が検出されました。D－SOAPの結果、摩耗により発生する錫が検出されました。フェログラフィーの結果、異物の噛み込みにより発生する切削粒子、金属接触が厳しい場合に発生するシビア粒子、外部から混入した砂がやや多く観察されました。フェログラフィーの結果、異常摩耗の早期発見パラメータであるIs値がと良好の範囲にあるものの、摩耗粒子形態観察の結果、異物の噛み込みにより発生する切削粒子、金属接触が厳しい場合に発生するシビア粒子、外部から混入した砂がやや多く観察されました。
報告№101-6248 | 分析№101-03069 | 101-03069 | 営業運転開始から日経過した時点で採油し、分析を実施した。その結果、フェログラフィーを除く項目は良好でした。フェログラフィーの結果、摩耗の過酷度を示すIs値がと良好の範囲にあるものの、摩耗粒子の形態観察結果から、摺動面の微小突起や異物の噛み込みの影響で発生した切削粒子や、厳しい金属接触が起きている場合に発生するシビア粒子が観察されました。これは初期のなじみ摩耗が発生していたと考えられます。一般に、軸受の初期のなじみは数時間程度で終了しますが、今回のようになじみ過程で大型のシビア粒子が観察された場合は、なじみ過程が正常に終了していない場合があり、軸受の異常摩耗に進展することも懸念しなければなりません。なじみ過程が正常な状態で終了した場合、大型のシビア粒子は観察される事が少なく、従って、今回のなじみ過程では、局部的な金属接触がごく一部で発生したと考えられます。この接触が、既に正常な状態に推移しているか、或いは、進行しているのかを確認するためには、週間以上の運転時間を経過した時点で再度採油し、分析することで判断できますのでヶ月以内に再分析を実施されることを推奨します。尚、可能であれば、主機運転中に濾過を実施されることを併せて推奨します。
報告№106-6008 報告№106-6008 | 分析№106-00119 分析№106-00119 | 106-00119 | お客様よりご提供いただいた経緯に関する情報は以下の通りです。前回実施した水分分析の結果、ppmと当社推奨の管理限界値を超えていたため、新油に交換して濾過を実施した。その後、再度新油に交換した。但し、油槽や配管の清掃は行っていない。精点Aを実施すると共に、前回に比較して水分濃度がどの程度減少したかを確認することを目的としました。精点Aを実施した結果、前回に比較して水分がppmからppmに減少し、当社推奨の管理限界値内にあり、良好と判断します。但し、今回は油の交換のみで、油槽や配管内部の清掃をしていないため、油槽底部に分離して水分が残留している可能性が考えられますので、運転再開からヶ月が経過した時点で再度分析を実施し、水分濃度の変化の有無を確認されることを推奨します。一方、計数汚染度が当社推奨の管理限界値に到達していました。摩耗粒子形態観察及びフィルタ写真で外部から混入した鉄錆、砂が観察されたことから、汚染度が高い原因は、外部から混入した異物の影響と考えられました。これらの異物は、油を交換した際に混入した可能性が考えられます。このまま継続使用する場合は、濾過を実施されることを推奨します。又、濾過後に再度精点Bを実施し、汚染状態を確認されることを併せて推奨します。これらのことは、計数汚染度がNAS級と当社推奨の管理限界値に到達していたこと異常摩耗の早期発見パラメータであるフェログラフィーのIs値がと良好の範囲にあるものの、摩耗粒子形態観察の結果、外部から混入した鉄錆、砂が観察されたことフィルタ写真に見られるように、外部から混入した鉄錆、砂が観察されたこと以上のことから判断しました。
報告№101-4013 | 分析№101-00671 | 101-00671 | 分析の結果、全てのデータが良好であることから、この油は継続使用可能であり、潤滑状態も正常と判断する。粘度は良好と判断します。粘度はmm/sと新油値mm/sに比較して、粘度変化率は-％と当社推奨の管理目安内にあり、良好と判断します。水分は良好と判断します。水分は.ppmと当社推奨の管理目安内にあり、良好と判断します。全酸価は良好と判断します。全酸価は.mgKOH/gと新油値.mgKOH/gに比較して、.mgKOH/gと僅かに上昇していました。IRは新油に比較して変化はなく、良好と判断します。IRはチャートに示すように新油に比較して変化はなく、良好と判断します。計数汚染度はNAS級と良好でした。計数汚染度はNAS級と当社推奨の管理目安以内にあり、良好と判断します。重量汚染度は.mg/mlと良好でした。重量汚染度は.mg/mlと当社推奨の管理目安以内にあり、良好と判断します。機器の潤滑状態SOAPは良好でした。SOAPの結果、軸受の摩耗を示す錫は検出されず、良好と判断します。銅がppm検出されていますが、これは冷却管等の銅合金を使用した部分の溶出によることが考えられます。仮に、冷却管表面から発生している場合、冷却管にピンホールが開いて、冷却水が混入することがありますので、この銅濃度の監視とともに水分値にも注意されることを推奨します。尚、油の添加剤成分であるバリウムがppm検出されました。D－SOAPは良好でした。D－SOAPの結果、軸受の摩耗を示す錫は検出されず、良好と判断します。フェログラフィーは良好でした。摩耗の過酷度を示すIs値、摩耗粒子の形態観察、共に良好であり、潤滑状態は正常と判断します。
報告№109-09094 報告№109-09094 | 分析№109-000931 分析№109-000931 | 109-000931 | ちょう度の結果、と新グリース値に比較して低下し、当社推奨の管理下限値であるを超えていることから、硬化していることが分かりました。硬化したグリースは油分の流動性が低くなり、軸受等で良好な油膜が保持されにくくなる可能性が高いため、グリースを交換されることを推奨します。特性低下ちょう度は当社推奨の管理上限値を超えています。ちょう度は当社推奨の管理下限値を超えています。ちょう度はと新グリース値に比較して低下し、当社推奨の管理下限値であるを超えています。滴点は良好と判断します。滴点はと新グリース値に比較して変化はなく、良好と判断します。全酸価は良好と判断します。全酸価はmgKOH/gと新グリース値.mgKOH/gに比較して高い値であるものの、有機物・有機化合物の結果、油劣化の兆候を示すカルボン酸の吸収が確認されていないことから、良好と判断します。有機物・有機化合物の結果、良好と判断します。有機物・有機化合物の結果、油劣化の兆候を示すカルボン酸の吸収が確認されていないことから、良好と判断します。
報告№103-0030 | 分析№103-00318 | 103-00318 | 分析の結果、本軸受は継続使用可能な状態にあると判断します。このことは、計数汚染度が測定不能、重量汚染度がmg/mlと高いものの、SOAP／D-SOAPの鉄濃度がと比較的低く、フェログラフィーの摩耗粒子の形態観察の結果、外部から混入した砂、鉄錆が多く見られ、異常摩耗により発生したと思われる粒子が観察されなかったことから判断しました。
報告№108-0227 報告№110-00766 | 分析№108-01664 分析№110-003641 | 110-003641 | Iカップリング発光分光分析供試のタービン油を分析した結果、検出された金属元素は、SOAP／D－SOAPの結果表に示すように、鉄、鉛、銅、アンチモン、ニッケル、錫、リン、亜鉛、カルシウム、ケイ素、ナトリウム、マグネシウムが検出されました。これらの検出された金属元素から発生箇所を推定すると鉄、鉛、銅、アンチモン、ニッケル、錫・軸受等リン・オイル添加剤亜鉛、カルシウム、ケイ素、ナトリウムマグネシウム・外部混入異物であると思われます。このうち、機械部品が摩耗したと思われる元素はのグループです。カルシウムの検出カルシウムは、エンジンオイルの添加剤として使用されていることが一般的です。本試料油はタービン油であり、カルシウムは含まれていないことから、検出された要因は、カルシウム添加剤を含む異種油が混入したカルシウム石けんなどを微量含むグリースが混入したコンクリートの粉末などのカルシウムを含む異物が混入したこの点が考えられます。軸受の余寿命金属元素分析で軸受メタルの主成分である錫がppm検出されたため、前回と今回の分析結果を基にメタル摩耗の状態を検討しました。検討には、下式で摩耗速度を計算し、その結果から現時点における平均的な摩耗深さを求めました。y=×-x+.----ここでy:平均的な摩耗深さx:運転時間その結果、摩耗の深さは軸受表面から.μmであると推定でき、本軸受がこの摩耗速度で使用継続された場合の摩耗の限界に到達する時間、いわゆる限界使用時間は、軸受の表面粗さをsとした場合の余寿命は約万時間になると推定されました。このことか分かるように、本軸受の摩耗速度は非常に小さく、潤滑状態は良好な状態で推移しているものと判断できます。フェログラフィー異常摩耗の早期発見パラメータとして摩耗粒子を定量化して評価するフェログラフィーのIs値は、潤滑状態が正常なの乗でした。摩耗粒子の形態で比較的多く観察された粒子は、潤滑状態が正常な場合に発生する摩耗粒子、外部から混入したと思われる鉄錆、砂等でした。このような摩耗粒子が観察された場合には、潤滑部では正常なマイルド摩耗が発生していることが分かります重量汚染度は当社推奨の管理限界値を超えていました。D－SOAPでカルシウムが比較的多く検出され、フィルタ表面の異物観察で粘ちょう物が観察されたことから、汚染度が高い要因は、摩耗とカルシウムなどの固形物と混合した粘ちょう物によるものと思われます。IRの結果、新油のIRスペクトルと一致しない箇所が確認されました。異種油の混入または油名の誤りなどが考えられます。軸受および潤滑油は継続使用可能な状態にあると判断します。但し、油中の汚染度が高いことから、更油をする際には油槽内を清掃することと、異種油の混入の有無と油名の再確認をお願いいたします。
報告№107-4517 報告№107-0186 | 分析№107-00829 分析№107-01022 | 107-01022 | 分析の結果、計数汚染度がNAS級とやや高い値でした。異常摩耗の早期発見パラメータであるフェログラフィーのIs値がの乗と高く、また、摩耗粒子には局部的に高圧・高温となる場合に発生するフリクションポリマや、外部混入の砂がやや多く観察されました。また、SOAP／D－SOAPの分析で、鉄、銅、D－SOAPでは錫が検出されたことから、汚染度が高い原因は、鉄を使用した箇所、オイルリング、軸受メタルの摩耗、油のスラッジおよび外部から混入したと思われる異物が原因と考えられました。オイルリングの摩耗は、オイルリングの振れ回りが原因と思われます。今後、潤滑油を適正にかきあげることができなくなるなどの原因で油膜切れを発生させ、軸受メタルの摩耗が更に進行することが懸念されるため、巡視の際にオイルリングの回転状況を確認することを推奨します。また、今後更に摩耗が進行することが懸念されるため、軸受潤滑油を清浄にする必要があると思われます。軸受潤滑油を清浄にする方法は、まず軸受油槽内部を洗浄し、その後、濾過済み新油を充填する方法を提案します。濾過済み新油とは、濾過によりNAS級以上の清浄度にしたものが望ましいと考えます。これらのことは、計数汚染度がNAS級と当社推奨の管理限界値内にあるものの、やや高いこと異常摩耗の早期発見パラメータであるフェログラフィーのIs値がの乗と高く、摩耗粒子形態観察の結果、局部的に高圧・高温となる場合に発生するフリクションポリマ、外部から混入したと思われる砂がやや多く観察されたことSOAP／D－SOAPの結果、鉄、銅、D－SOAPの結果、メタルの主成分である錫が検出されたこと以上のことから判断しました。
報告№109-09136 報告№112-00588 | 分析№109-001160 分析№112-002430 | 112-002430 | 、汚染状態、摩耗状態ポンプ減速機と潤滑油は、継続使用可能な状態であるため、分解点検の必要はないと判断します。但し、観察された油中粒子には、異物の切削作用の影響で発生する切削摩耗や、油膜が局部的に破断する凝着摩耗で発生した摩耗粒子が観られたことから、今後の摩耗進行を傾向監視するため、＜以下のに示す＞対策を推奨します。余寿命予測フェログラフィーのIs値は、前回に比較しての乗から変化はなく、平衡状態で安定した潤滑状態になっていることがわかります。このような安定した潤滑状態では、異常な方向に向かう上昇角を示さないことからIs値による余寿命予測はできませんが、前回と今回のデータを比較した結果から判断すると、少なくとも年程度の間は継続して使用が可能な状態にあると判断します。定期的なトライボ診断トライボ診断は、潤滑油を分析し、潤滑油の性状を調査して継続使用が可能か、更油すべきかの評価を行うことはもとより、ギヤや転がり軸受、すべり軸受などの潤滑状態も評価する設備診断技術ですが、農業用の設備では稼働率にもよるものの年に回程度の診断により、そのデータの変化から異常の兆候を早期に発見することや、分解点検の必要性を判断することが可能となります。今回の分析データでは、潤滑油中に摩耗速度の早い摩耗形態の切削摩耗および凝着摩耗が確認されたことから、今後も定期的な分析診断により設備状態を把握することを推奨します。バックラッシによる評価トライボ診断では、バックラッシの増加量を分析結果から計算できますので、構造が確認できる図面、ギヤの形式、歯形、モジュール、歯数、歯幅、油入替後の稼働時間ならびに分解点検後の稼働時間をお知らせ下さい。計算結果をご報告いたします。はフェログラフィーおよびSOAP-Tの結果から総合的に判断した結果、傾向管理が必要な状態にあると考えられます。フェログラフィー【定量分析：Is値】Is値は異常摩耗の早期発見パラメータのつで、摩耗粒子を定量化するために用います。Is値は前回に比較しての乗から変化はなく、低い値でした。フェログラフィー【定性分析：摩耗粒子および摩耗形態観察】分析結果から比較的多く観察された粒子は、以下の通りでした。正常な摩耗粒子・潤滑状態が正常なマイルド摩耗により発生。切削粒子・異物や金属表面の微小突起による切削摩耗により発生。黒錆・潤滑状態がやや厳しい凝着摩耗により発生。金属接触が厳しく、且つ、高い摩擦熱が発生していると考えられます。フリクションポリマ・局部的に高圧・高温となる場合に発生。観察された摩耗粒子の中でも切削粒子、フリクションポリマは、注意が必要です。減速機で切削摩耗が発生した場合、減速機内部で使用されている転がり軸受が切削摩耗により生じた軌道面の損傷が起点となって、寿命が分の程度に低下することがあることから、切削摩耗には十分注意する必要があります。切削摩耗の発生原因となる混入異物が残留している場合、この異物により切削摩耗が継続して発生する可能性があります。フリクションポリマは、潤滑油が摺動面に押し込められ高圧状態になると同時に、圧縮熱により高温状態になった結果、基油自身が重合反応を起こし生成することが知られています。そのため、高圧高温状態の解消がなされなければ、潤滑油の劣化が進行し、粘度上昇に因る潤滑異常に進展する場合があります。Iカップリング発光分光分析【SOAP-T】検出された金属元素から発生箇所を推定すると、以下の通りでした。鉄、銅・ギヤ、軸受等亜鉛、カルシウム、ナトリウム・外部混入異物は良好と判断します。計数汚染度計数汚染度は、NAS級と当社推奨の管理限界値NAS級以下にあり、良好と判断します。重量汚染度は、.mg/mlと当社推奨の管理限界値mg/ml以下にあり、良好と判断します。光学顕微鏡写真重量汚染度で濾過したフィルタ表面上の夾雑物を光学顕微鏡で観察した結果、茶褐色のスラッジ、金属片、鉄錆、砂等が観察されました。は良好と判断します。粘度粘度は、mm/sと新油値.mm/sに比較して、粘度変化率は-％で、当社推奨の管理限界値である±％以内にあり、良好と判断します。水分は、ppmと当社推奨の管理限界値の以下にあり、良好と判断します。酸価は、.mgKOH/gと新油値に比較して高いものの、IRの結果で油劣化の兆候を示すカルボン酸の吸収が確認されていないことから、良好と判断します。IRIRチャートの結果、新油と使用油のスペクトルパターンはほぼ一致し、また、油劣化の兆候を示すカルボン酸の吸収が確認されていないことから、良好と判断します。
報告№109-09136 報告№112-00363 | 分析№109-001160 分析№112-001478 | 112-001478 | 更油からの経過日数をもとに潤滑油の余寿命を評価したところ、潤滑油は定検までのヶ月間は使用可能と判断できました。次回定検時に更油を実施しない場合は、酸化安定度を知るための分析を実施し、余寿命を確認することを推奨します。酸化安定度はminであり、当社推奨の管理限界値のmin以上であることから、良好と判断します。
報告№109-09249 報告№111-00170 | 分析№109-001747 分析№111-000915 | 111-000915 | 潤滑油は継続使用可能な状態であり、また運転中における潤滑状態も正常であったものと判断します。本試料油は、汚染や摩耗に関するデータが異常として出やすいドレンバルブから採油されたにもかかわらず、分析の結果は全ての分析項目の値が当社推奨の管理基準値を満たしており、新油分析値との比較結果も問題となる値はありませんでした。分析結果特性低下特性低下に係るパラメータの分析結果は良好と判断します。粘度粘度はmm/sと新油値mm/sに対する粘度変化率は-％で、当社推奨の管理限界値である±％以内にあり、良好と判断します。全酸価添加タービン油の全酸価は、油メーカによって初期値が違うため統一した管理基準を設定するのが困難であることから、当社では管理限界値を設定しておらず、新油分析値との比較及び他の分析項目の結果より全酸価の状態判断を行います。その結果、全酸価は.mgKOH/gと新油値.mgKOH/gに比較して若干高くなっていますが、IRチャートに示すように劣化の兆候として現れるカルボン酸などの有機物・有機化合物の発生が確認されていないことから、良好と判断します。酸化安定度酸化安定度はminであり、当社推奨の管理限界値のmin以上であることから良好と判断します。有機物・有機化合物有機物・有機化合物は、IRチャートによる新油分析値との比較の結果、cm-付近に劣化の兆候を示すカルボン酸の吸収が確認されていないことから、良好と判断します。色相はL.であり、新油値のL.に比較して変化はないことから、良好と判断します。汚染に係るパラメータの分析結果は良好と判断します。水分はppmであり、当社推奨の管理限界値の以下であることから良好と判断します。汚染粒子数はNAS級であり、当社推奨の管理限界値のNAS級以内であることから良好と判断します。汚染度物重量は.mg/mlであり、当社推奨の管理限界値のmg/ml以内であることから良好と判断します。摩耗運転中における潤滑状態は正常であったものと判断します。異常摩耗の早期発見パラメータであるフェログラフィーのIs値がのマイナス乗と当社基準値と比較して良好の範囲にあったことから、潤滑箇所の潤滑状態は正常と判断します。金属濃度SOAP法により金属濃度を測定した結果、外部から混入したと思われる亜鉛、カルシウムが共にppm検出されましたが僅かであり良好と判断します。金属濃度酸溶解法により金属濃度を測定した結果、潤滑箇所で発生する金属接触によって検出される銅、錫が共に、外部から混入したと思われる亜鉛が、カルシウムが、ナトリウムが検出されましたが僅かであり良好と判断します。
|  | 113-000103 | 潤滑は良好な範囲にあることから、継続使用可能と判断します。対象設備は継続使用可能な状態にあると判断します。但し、将来的な摩耗進行の有無を確認するためにも傾向監視を継続することが有効です。摩耗進行の監視および次回点検時にシリンダ内壁の点検シリンダ内壁、クランクメタル、ピストンリングなどの摩耗の進行を監視するために、定期的に分析を実施し、進行状況を確認されることを推奨します。また、μ～μの鉄系シビア粒子が比較的多く観察されたことから、次回点検時にシリンダ内壁を点検することを推奨します。はフェログラフィーおよびSOAPの結果から総合的に判断した結果、継続使用は可能ですが、今後の機器の機能を確認するためにも傾向管理が有用と考えます。フェログラフィー【定量分析：Is値】Is値は異常摩耗の早期発見パラメータのつで、摩耗粒子を定量化するために用います。今回のIs値はの乗と、やや高い値でした。フェログラフィー【定性分析：摩耗粒子および摩耗形態観察】分析結果から観察された代表的な粒子は、以下の通りでした。正常な摩耗粒子・潤滑状態が正常なマイルド摩耗により発生。シビア粒子・潤滑状態がやや厳しい凝着摩耗により発生。金属潤滑部が局部的に油膜切れを起していると考えられます。フリクションポリマ・局部的に高圧・高温となる場合に発生。シビア粒子は、凝着摩耗に分類されます。この摩耗粒子は、摺動面で凝着、破断を繰り返し、この過程で生じる移着粒子が成長して摩耗粒子となります。そのため、摺動面では局部的に油膜切れが発生していることを示しています。この状態が継続した場合、摩耗粒子のサイズは徐々に大型化していき、設備の損傷に至る場合がありますので、傾向監視が必要です。今回、μ～μmサイズの大型の鉄系シビア粒子が比較的多く観察されており、シリンダ内壁が摩耗していると推定されます。今後さらに摩耗が進行することが懸念されます。Iカップリング発光分光分析【SOAP】検出された金属元素から発生箇所を推定すると、以下の通りでした。鉄、鉛、ニッケル、錫・エンジン部品リン、亜鉛、カルシウム、マグネシウム、ホウ素・添加剤ナトリウム・外部混入異物粘度、水分、塩基価は良好でした。
報告№106-0227 報告№106-6073 | 分析№106-01279 分析№106-01642 | 106-01642 | オーバーホール後回目の初期試験を実施した結果、潤滑状態は安定していることが確認され、潤滑油も継続使用可能な状態にあると判断します。これらのことは、前回に比較して、計数汚染度は等級に変化がないことSOAP／D-SOAPの鉄及び錫濃度に変化がないこと異常摩耗の早期発見パラメータであるフェログラフィーのIs値が.と良好の範囲にあること以上のことから判断しました。
報告№105-6050 報告№105-6056 | 分析№105-01529 分析№105-01804 | 105-01804 | 分析の結果、サーボシリンダ内壁やポンプ内部で摩耗が発生していると考えられます。現在のところ継続使用可能な状態あると判断できますが、今後、更に摩耗が進行し、汚染度が上昇することで、バルブ類の動作障害やフィルタ、ストレーナ等の目詰まりの発生が懸念されるため、ヶ月以内に再度分析を実施し、汚染状況及び摩耗の進行状況を確認されることを推奨します。これらのことは、異常摩耗の早期発見パラメータであるフェログラフィーのIs値がと良好の範囲にあるものの、摩耗粒子形態観察の結果、金属接触が厳しい場合に発生するシビア粒子が多く観察されたこと以上のことから判断しました。
報告№109-09136 報告№112-00162 | 分析№109-001160 分析№112-000662 | 112-000662 | 減速機は継続使用可能な状態にあると判断します。但し、今後も摩耗の進行を傾向監視するため、以下の対策を推奨します。定期的な分析摩耗の進行を監視するため、定期的に分析を実施し、分析データによる摩耗の進行状況を確認することを推奨します。バックラッシによる評価トライボ診断では、バックラッシの増加量を分析結果から計算できますので、構造が確認できる図面、ギヤの形式、歯形、モジュール、歯数、歯幅をお知らせ下さい。計算結果をご報告いたします。前回に比較してSOAP／D－SOAPの結果で、鉄が減少していました。Is値は異常摩耗の早期発見パラメータのつで、摩耗粒子を定量化するために用います。前回に比較してIs値はの乗から乗に低下し、潤滑状態は正常と判断できます。前回に比較して計数汚染度はNAS級からNAS級にランク上昇し、やや高い値でした。フィルタ表面の異物観察で鉄錆、砂等が観察されたことから、汚染度が高い要因は、摩耗と外部混入異物の影響と思われます。分析結果計数汚染度はやや高い値でした。計数汚染度計数汚染度はNAS級と当社推奨の管理限界値のNAS級以内にあるものの、やや高い値でした。重量汚染度は.mg/mlでした。機器の潤滑状態機器の潤滑状態は正常と判断します。SOAPSOAPの結果、摩耗により発生する鉄が検出されていないことから、良好と判断します。D－SOAPD－SOAPの結果、摩耗により発生する鉄が検出されました。フェログラフィー異常摩耗の早期発見パラメータであるフェログラフィーのIs値がの乗と良好の範囲にあることから、潤滑状態は正常と判断します。
報告№108-0411 報告№110-00638 | 分析№108-02744 分析№110-002901 | 110-002901 | は、油の粘度変化率、油中のスラッジの発生量などを判断パラメータに、粘度、全酸価、IR、RBOTで評価します。分析の結果、油の粘性を示す粘度は、新油値の.mm/sに比較して粘度変化率が-％のmm/sとほぼ変化はなく、また油中のスラッジの発生量を示す全酸価は、新油値の.mgKOH/gに対して.mgKOH/gでほぼ変化が見られず劣化は確認されていない。さらにはIRの結果でも油が劣化した場合に発生するカルボン酸の発生も確認されず、酸化防止剤の残存量を示すRBOTは、限界値minに比較して、十分に残量があるminであった以上のように、の健全性を示す各パラメータは全て良好であり、潤滑油の劣化は確認されませんでした。なお、使用油の使用期間または使用時間が不明であったため、ご要求の油の余寿命に関する検討は行えませんでした。可能であれば、これらの情報をご提供下さい。汚染度油中の水分を計測した結果、水分はppmと新油と同等であり、継続使用可能な状態にあることが確認されました。潤滑油は継続使用可能な状態にあると判断します。
報告№106-0178 報告№106-0507 | 分析№106-01050 分析№106-02900 | 106-02900 | 分析の結果、水分が石油メーカの推奨目安を満たしていないため、水分濃度の調整を実施することを推奨します。粘度の上昇が確認できました。粘度はmm/sと新油値mm/sに比較して、変化率が+％となっており、石油メーカの推奨目安である±％を超えていました。水分の低下が確認できました。水分は％と石油メーカの推奨目安である～％に比較して、低下していました。予備アルカリ度の結果、良好と判断します。予備アルカリ度は.と石油メーカの推奨目安である以上であることから、良好と判断します。pHの結果、良好と判断します。pHは.と石油メーカの推奨目安である以上であることから、良好と判断します。重量汚染度はmg/mlでした。重量汚染度はmg/mlでした。機器の潤滑状態異常摩耗の早期発見パラメータであるフェログラフィーのIs値が.と良好であることから、潤滑状態は正常と判断します。
報告№108-0387 報告№109-09093 | 分析№108-02609 分析№109-000865 | 109-000865 | 軸受の潤滑状態および初期試験を実施し、前回データと照合した結果、油中摩耗粒子の減少が確認されています。油中の粒子濃度は、油膜破断による発生や、油槽内などでの沈降が均衡したところで一定、いわゆる平衡状態になりますが、このバランスが崩れると増加する場合と減少する場合とに分かれます。本軸受では、油中の粒子が減少する要因となるフィルタ類は設置されておらず、濾過による減少は考えられませんので、油中の摩耗粒子が減少したのは、摩耗粒子がほとんど発生せず、油槽内部での沈降があったためと考えられます。以上のことから、本軸受は摩耗の進行がなく、潤滑状態は安定した状態にあったものと判断します。これらのことは、前回に比較して、計数汚染度はランク減少し、SOAP／D-SOAPの鉄および錫濃度に変化がないこと異常摩耗の早期発見パラメータであるフェログラフィーのIs値がのマイナス乗と良好の範囲にあること以上のことから判断しています。潤滑油の基本特性潤滑油の基本特性は、良好の範囲にあることから、本試料油は継続使用可能と判断します。
報告№109-09085 報告№109-09085 | 分析№109-000743 分析№109-000743 | 109-000743 | ○○号機空気予熱器軸受潤滑油分析を行うことによって、今後の保守業務に資することを目的とする。今回の採油は、対象設備の停止中にドレン口から実施しているため、別紙油中粒子の沈降の影響に示すように、沈降の影響を受けて分析データが高濃度に出る可能性があります。今回の分析は、以上のことを踏まえて結果を検討します。分析の結果、摩耗粒子診断で異常摩耗の早期発見パラメータであるIs値がの乗とやや高く、潤滑状態はやや厳しい状態にあることが分かりました。摩耗粒子の形態観察で観察された粒子は、フレッティングにより発生した赤錆、金属接触が厳しい場合に発生するシビア粒子、局部的に高温・高圧になった場合に発生するフリクションポリマが観察されました。観察された粒子の中でも、シビア粒子の発生は、今後疲労摩耗に進展する場合があることに注意を払う必要があります。シビア粒子が発生した場合、それにより生じた摩耗痕に応力が集中し摩耗進展の起点となりやすいことから今後摩耗範囲が広がり、目視で認識できるようなフレーキングへと進展することが想定されます。AHの軸受の場合、回転数がrpmと極めて低速であることから、摩耗の進展速度も早くなく、現時点で継続使用は可能であると判断します。一方、フレッティングは、軸と内輪内面軸受箱と外輪外面軌道輪と転動体の箇所で発生する可能性があります。フレッティングにより発生した赤錆は酸化して硬いため、軸受軌道面に噛み込んだ場合はその傷が疲労剥離の起点となり、フレーキングへと進展することが想定されます。そのため、定期的に分析を実施し、摩耗の進行状況を確認することを推奨します。傾向監視を行うための採油周期を理論的に求めたところ、最短で約時間となりました。この時間は、油中汚染物が均一になるために必要とする時間であり、この時間を経過すれば再分析の結果から状態の傾向を確認することが可能となりますので、このことを参考に次回分析時期を決定することを推奨します。は良好と判断します。粘度は良好と判断します。粘度は.mm/sと新油値.mm/sに比較して、粘度変化率は+％で、当社推奨の管理限界値である±％以内にあり、良好と判断します。水分は良好と判断します。水分はppmと当社推奨の管理限界値の以下であり、良好と判断します。全酸価は良好と判断します。全酸価は.mgKOH/gと新油値.mgKOH/gに比較して高い値でしたが、IRの結果で油劣化の兆候を示すカルボン酸の吸収が確認されておらず、良好と判断します。IRの結果、良好と判断します。IRの結果、油劣化の兆候を示すカルボン酸の吸収が確認されていないことから、良好と判断します。計数汚染度は当社推奨の管理限界値を超えています。計数汚染度は当社推奨の管理限界値を超えています。計数汚染度はNAS級以上と当社推奨の管理限界値のNAS級を超えています。重量汚染度は.mg/mlとなっています。重量汚染度は.mg/mlとなっています。機器の潤滑状態摩耗粒子診断で異常摩耗の早期発見パラメータであるIs値がの乗とやや高く、潤滑状態がやや厳しい状態にあることが分かりました。SOAPによる油中金属濃度の結果、鉄が検出されました。SOAPによる油中金属濃度の結果、鉄、銅、油の添加剤成分であるリン、亜鉛が検出されました。SOAPによる油中金属濃度の結果、鉄、鉛、銅が検出されました。SOAPによる油中金属濃度の結果、鉄、鉛、銅、油の添加剤成分であるリン、亜鉛、外部から混入したと思われるアルミニウム、カルシウム、ナトリウムが検出されました。摩耗粒子診断の結果、フレッティングにより発生した赤錆が多く観察されました。摩耗粒子診断の結果、異常摩耗の早期発見パラメータであるIs値がの乗とやや高く、フレッティングにより発生した赤錆、金属接触が厳しい場合に発生するシビア粒子、局部的に高温・高圧になった場合に発生するフリクションポリマが観察されました。
報告№109-09136 報告№111-00126 | 分析№109-001160 分析№111-000661 | 111-000661 | 黒化原因分析の結果、本試料油の黒化原因は、潤滑摺動部位が摩耗して発生した摩耗粒子によるものと思われました。摩耗している箇所は、SEM・XMAで粒子の組成割合から、主にシリンダ内壁、ピストンリング等であると推定されます。、計数汚染度、重量汚染度が共に当社推奨の管理限界値を超えており、摩耗粒子による汚染が高い状態になっていました。また、異常摩耗の早期発見パラメータとして摩耗粒子を定量化して評価するフェログラフィーのIs値は、潤滑状態が厳しいの乗でした。分析によって検出された摩耗粒子のうち、～μのサイズの摩耗粒子が非常に多いことから、直ちに焼損には至らないと思われますが、このままの状態で継続使用した場合発生している摩耗粒子の影響で摩耗が摩耗を呼ぶといった現象となり、焼き付く可能性が考えられるため、機器を停止させて点検することを推奨します。カーボン発生の有無油中汚染物中に含まれるカーボンを分析するため、XMAの面分析を実施しました。分析結果を別紙写真～写真に示します。まず、写真に示すように粒子を抽出するために使用したメンブランフィルタには、ほぼ全面に汚染物が捕捉されていることが分かります。これと同視野について含有金属をXMAにより分析しました。その結果、外部混入物と思われる元素も確認されていますが、写真に示す通り今回多く観察された鉄系摩耗粒子が視野全体に広がっていることが確認されました。一方、カーボンも写真に示す通り視野全体に広がっており、カーボンが単体で存在する箇所が少なく、鉄と同様の分布状態であることがわかりました。以上のことから、観察された本試料油中のカーボンは、鉄系材料と摩擦する摩擦面から発生しているか、あるいは、炭素鋼に含有しているかのいずれかであると推定出来ました。最適な採油方法本試料油は、機器停止中にドレンバルブから採油されています。機器が停止している状態では、別紙油粒子の沈降の影響に示すように油槽内で撹拌がなくなり固形物が沈降するため、油中汚染度は高くなると推定されます。今後の採油は、極力運転中もしくは停止直後の油槽中層部から実施されることを推奨します。フェログラフィー異常摩耗の早期発見パラメータとして摩耗粒子を定量化して評価するフェログラフィーのIs値は、潤滑状態が厳しいの乗でした。摩耗粒子の形態で比較的多く観察された粒子は、潤滑状態が正常な場合に発生する摩耗粒子、金属接触が厳しく、且つ、摩擦熱が高い場合に発生する黒錆でした。このような摩耗粒子が観察された場合には、潤滑部では正常なマイルド摩耗とやや厳しいによる凝着摩耗が発生していることが分かります。SEM・XMA観察された粒子をSEM・XMAで詳細に分析した結果、粒子には鉄、クロム、マンガンが比較的多く含まれており、成分割合から粒子は主にピストンリング等から発生していると推定できました。Iカップリング発光分光分析供試の圧縮機油を分析した結果、検出された金属元素は、SOAP-Tの結果表に示すように、鉄、鉛、銅、クロム、錫、リン、亜鉛、カルシウム、バリウム、アルミニウム、ケイ素、ナトリウム、マグネシウム、ホウ素が検出されました。これらの検出された金属元素から発生箇所を推定すると鉄、鉛、銅、クロム、錫・軸受等リン、亜鉛、カルシウム・オイル添加剤バリウム、アルミニウム、ケイ素、ナトリウム、マグネシウム、ホウ素・外部混入異物であると思われます。このうち、機械部品が摩耗したと思われる元素はのグループです。計数汚染度、重量汚染度は共に当社推奨の管理限界値を超えていました。SOAP-Tで油の添加剤成分であるリン、亜鉛、カルシウムが検出され、フィルタ表面の異物観察で表面が茶褐色で金属片、鉄錆、砂等が観察されたことから、汚染度が高い要因は、摩耗とスラッジ、そして外部混入異物の影響と思われます。
報告№102-6185 | 分析№102-03354 | 102-03354 | 分析の結果、ギヤ歯面で疲労摩耗が進行しつつあることが確認されました。今後急激に摩耗が進行し、バックラッシが増大することにより振動が発生することが懸念され、更にその振動が原因でギヤの異常摩耗が進行することが懸念されるため、運転時間が時間に到達した時点で再度分析を実施されることを推奨します。尚、バックラッシの増加量を分析結果から計算できますので、構造が確認できる図面、ギヤの形式、歯形、モジュール、歯数、回転数、増速比、歯幅をお知らせ下さい。計算結果をご報告いたします。このことは、異常摩耗の早期発見パラメータであるIs値が、月日採油分と同じくの乗と高く、摩耗粒子形態観察で、異物の噛み込み、金属表面の微小突起により発生する切削粒子、ギヤ歯面の疲労により発生したラミナー・チャンクが多く見られ、又、SOAP／D－SOAPで、鉄濃度が増加傾向が見られたことから判断しました。
|  | 113-002853 | 対象設備は継続使用可能な状態にあると判断します。但し、今後の摩耗推移を確認するためにも傾向監視を継続することが有効です。また、潤滑油は粘度が低下し、水分が前回に比較して増加し依然として高い値を継続していることから、以下の対策を推奨します。更油粘度低下が確認されており、潤滑部で油膜切れなどによる摩耗の発生が懸念されます。また、水分の影響により金属表面で腐食摩耗が発生し、発生した鉄錆等の粒子が潤滑部に噛み込み、摩耗が進行することが懸念されます。また、転がり軸受の潤滑油に水分が以上混入した場合、軸受寿命は低下することが弊社の研究で分かっています。また、一般的にも、水分がを超えると軸受定格寿命が極端に低下するとされており、今回水分がppmと非常に高いことから、更油を実施することを推奨します。また、水分が増加していることから、水分の混入経路の確認を併せて推奨します。定期的な分析今後懸念される疲労摩耗の進行を監視するため、定期的に分析を実施することを推奨します。異常摩耗の早期発見のパラメータであるIs値は、前回のレベルから変化はなく、やや高い値でした。また、潤滑部の摩耗が認められたため、定期的に潤滑油分析を実施し、摩耗推移を監視することが有用と考えます。フェログラフィーで観察された代表的な粒子は以下の通りです。正常な摩耗粒子・潤滑状態が正常なマイルド摩耗により発生。疲労摩耗粒子・繰返し応力による金属疲労で発生。観察された摩耗粒子の中には、μmサイズの大型の疲労摩耗粒子が観察されました。視野に個と少ないことから、直ちに異常ではないものの、今後の摩耗進行が懸念されます。尚、新油に含まれていないカルシウムがppmと高い値で検出されました。使用油の添加剤が変更されたか、或いは、添加剤を投与した影響と考えられます。IR酸化度は良好です。粘度粘度は、mm/sと新油値の.mm/sに比較して粘度変化率が-％となっており、当社推奨の管理限界値である±％を超えていました。適正な粘度範囲で使用していない場合、潤滑部で油膜切れが発生し、摩耗の進行に繋がることが懸念されます。水分は前回のppmからppmに増加しており、当社推奨の管理限界値を超えていました。今後、水分の影響で油槽内部に錆が発生し、その影響で摩耗が進行することが懸念されます。また、水分が混入した場合、転がり軸受の寿命は低下することが分かっているため、注意が必要です。
報告№108-5071 報告№110-00397 | 分析№108-02721 分析№110-001797 | 110-001797 | 潤滑油は継続続使用可能な状態にあるものの、今後は障害予防を目的に以下の対策を推奨します。追加分析消泡性能が低下した場合、ギヤ歯面での油膜形成に影響が出て摩耗の発生が進展することがあります。今後は消泡性能低下の影響により摩耗が進展する可能性がありますので、フェログラフィーおよびSOAPを追加することを推奨します。分析周期の短縮今後、全酸価の上昇が予測されますので、同様に分析周期を短縮して傾向監視を強化することを併せて推奨します。分析結果全酸価が上昇していました。泡立ち試験の結果、消泡性能が低下していることが確認されました。粘度粘度はmm/sと新油値mm/sに比較して、粘度変化率は-％で、当社推奨の管理限界値である±％以内にあり、良好と判断します。泡立ち試験泡立ち試験は-と新油に比較して高い値でした。水分はppmと当社推奨の管理限界値の以下であり、良好と判断します。全酸価全酸価は.mgKOH/gと新油値.mgKOH/gに比較して高いものの、IRの結果で油劣化の兆候を示すカルボン酸の吸収が確認されていないことから、良好と判断します。
報告№109-09136 報告№110-00685 | 分析№109-001160 分析№110-003191 | 110-003191 | 金属元素と濃度の分析は、試料油を以上の高温で発光させ、その光を分光器で分光し、分光によって得られた光の強度と金属固有の波長とから元素を特定するIカップリング発光分光分析法）を用います。また摩耗状態は、SOAPにより求めた金属成分と濃度にフェログラフィー法による摩耗粒子分析とを加味して総合的に評価しますが、摩擦面の摩耗機構と摩耗状態の判断は摩耗粒子の形態と、異常摩耗の早期発見パラメータであるIs値により判断します。Iカップリング発光分光分析供試のタービン油を分析した結果、検出された金属元素は、油中金属濃度の結果表に示すように、銅、リン、亜鉛、カルシウム、ケイ素、ナトリウムが検出されました。これらの検出された金属元素から発生箇所を推定すると銅・軸受等リン・オイル添加剤亜鉛、カルシウム、ケイ素、ナトリウム・外部混入異物であると思われます。フェログラフィー異常摩耗の早期発見パラメータとして摩耗粒子を定量化して評価するフェログラフィーのIs値は、潤滑状態が正常なの乗でした。摩耗粒子の形態で比較的多く観察された粒子は、潤滑状態が正常な場合に発生する摩耗粒子、外部から混入したと思われる鉄錆、樹脂等でした。このような摩耗粒子が観察された場合には、潤滑部では正常なマイルド摩耗が発生していることが分かります。計数汚染度は当社推奨の管理限界値に到達していました。フィルタ表面の異物観察で金属片、鉄錆、砂等が観察されたことから、汚染度が高い要因は、摩耗と外部混入異物の影響と思われます。粘度、水分、全酸価、IRの各データは良好でした。軸受および潤滑油は継続使用可能な状態にあると判断します。ただし、確認された潤滑油中の汚染度が高いことから以下の対策が必要です。更油油中の汚染度が高く、今後の継続使用により観察された摩耗粒子や異物が軸受軌道面に噛み込み摩耗が進行することが懸念されるため更油を推奨します。定期的な分析摩耗の進行を監視するため、定期的に分析を実施し、摩耗の進行状況を確認することを推奨します。
報告№109-09136 報告№109-09632 | 分析№109-001160 分析№109-003829 | 109-003829 | ・摩耗状態SOAP／D－SOAPの結果、潤滑油中からは摩耗により発生した鉄および銅が検出されました。検出された金属は、粒子観察の結果から疲労摩耗粒子、油膜切れにより発生した銅合金で、これ以外に局部的に高圧・高温となる場合に発生するフリクションポリマも検出されました。これらのことから、潤滑部で発生している摩耗形態は、軸受軌道面では疲労摩耗が、転動体と保持器では凝着摩耗であることが分かりました。転がり軸受寿命の指標としている摩耗粒子も観察されなかったことから、フレーキングは発生しておらず、本軸受は継続使用可能な状態あると判断できるものの、異常摩耗の早期発見パラメータであるフェログラフィーのIs値がの乗とやや高い範囲にあることから、潤滑状態は厳しい状態にあると思われます。今後、保持器の材質が銅であるため、さらに摩耗が進行した場合、転動体と保持器とのギャップが増大すること予測され、その結果、振動が大きくなり、フレーキングに進展することが懸念されます。フリクションポリマは、潤滑油が軌道面で高圧下に押し込められ高圧状態になると同時に、圧縮熱も発生して高温状態になります。その結果、潤滑油が重合して発生することが知られています。そのため、高圧高温状態の解消がなされなければ、潤滑油は劣化する場合があります。・汚染度計数汚染度はNAS級以上と汚染されていました。汚染度が高い要因は、摩耗によるものと思われます。・粘度、水分、全酸価、IRの各データは良好でした。潤滑油および軸受は継続使用可能な状態にあると判断できますが、以下の対策が必要です。今後、疲労摩耗の進行と油劣化の進行を監視するため、定期的に分析を実施し、摩耗の進行状況および油の劣化状況を確認することを推奨します。次回分析の時期を理論的に求めたところ、最短で約時間となります。この時間は、油中汚染物が均一になるために必要とする時間であり、この時間を経過すれば、再分析の結果から状態の傾向を確認することが可能となりますので、これを参考に次回分析時期を検討されることを提案します。
報告№109-09136 報告№112-00361 | 分析№109-001160 分析№112-001441 | 112-001441 | 減速機は継続使用可能な状態にあると判断します。但し、今後も摩耗の進行を傾向監視するため、以下の対策を推奨します。定期的な分析疲労摩耗の進行を監視するため、定期的に分析を実施し、分析データによる摩耗の進行状況を確認することを推奨します。はフェログラフィーおよびSOAP／D-SOAPの結果から総合的に判断した結果、やや厳しい状態にあると考えられます。フェログラフィー【定量分析：Is値】Is値は異常摩耗の早期発見パラメータのつで、摩耗粒子を定量化するために用います。前回に比較してのIs値はの乗から変化はなく、低い値でした。フェログラフィー【定性分析：摩耗粒子および摩耗形態観察】分析結果から比較的多く観察された粒子は、以下の通りでした。正常な摩耗粒子・潤滑状態が正常なマイルド摩耗により発生。疲労摩耗粒子・繰返し応力を受けて発生。Iカップリング発光分光分析【SOAP／D-SOAP】検出された金属元素から発生箇所を推定すると、以下の通りでした。鉄、錫・ギヤ、軸受等リン・添加剤カルシウム、アルミニウム、ナトリウム・外部混入異物前回に比較して計数汚染度はNAS級からNAS級にランク上昇し、当社推奨の管理限界値以下にあるものの、やや高い値でした。フィルタ表面の異物観察で金属片、鉄錆、砂等が観察されたことから、汚染度が高い要因は、摩耗と外部混入異物の影響と思われます。分析結果計数汚染度は当社推奨の管理限界値以下にあるものの、やや高い値でした。計数汚染度計数汚染度はNAS級と当社推奨の管理限界値のNAS級以下にあるものの、やや高い値でした。重量汚染度は.mg/mlでした。摩耗粒子の形態観察の結果、潤滑状態が正常な場合に発生する摩耗粒子、繰返し応力を受けて発生する疲労摩耗粒子が比較的多く観察されました。SOAPSOAPの結果、摩耗により発生する鉄が検出されていないことから、良好と判断します。D-SOAPD-SOAPの結果、摩耗により発生する鉄が検出されました。フェログラフィー異常摩耗の早期発見パラメータであるフェログラフィーのIs値がの乗と良好の範囲にあるものの、摩耗粒子の形態観察の結果、潤滑状態が正常な場合に発生する摩耗粒子、繰返し応力を受けて発生する疲労摩耗粒子が比較的多く観察されました。
報告№107-4545 報告№108-0460 | 分析№107-02185 分析№108-03178 | 108-03178 | トライボ診断を実施し、潤滑油の変色原因を検討する。一般に、潤滑油が変色する原因は以下のつが考えられます。摩耗粒子の増加油の劣化汚染粒子の混入異種油の混入水分の混入これらの推定される原因を以下の分析結果から確認しています。の中でも基本性状である粘度は、新油データとの比較が必要ですが、測定の結果では粘度がVGの規格値内になっていた水分がと当社推奨の管理限界値を大きく超えていた摩耗により発生したと思われる鉄、鉛、銅、外部から混入したと思われるケイ素が検出された以上のことから、潤滑油の変色は、・ギヤ歯面や転がり軸受の軌道面で発生した摩耗粒子の増加・銅、鉛を使用した箇所の摩耗・外部から混入したと思われる砂等の異物の混入・水分の混入が複合して発生していると考えられます。但し、の油の劣化を確認する項目の全酸価、IRが依頼項目には入っていなかったため確認できませんでした。
報告№109-09136 報告№111-00230 | 分析№109-001160 分析№111-001149 | 111-001149 | 異常摩耗の早期発見パラメータが非常に厳しい摩耗状態を示すの乗領域にあり、観察された摩耗粒子には転がり軸受軌道面から発生した大型の摩耗粒子が多く観察されたことから、本軸受は健全な状態で継続使用するのは困難であり、比較的短時間で損傷に至る可能性があることから、至急点検補修が必要と思われます。フェログラフィー異常摩耗の早期発見パラメータとして摩耗粒子を定量化して評価するフェログラフィーのIs値は、前回のの乗から乗に上昇しており、摩耗が進行していることを示していました。摩耗粒子の形態で比較的多く観察された粒子は、潤滑状態が正常な場合に発生する摩耗粒子、異物の噛み込みなどで発生する切削粒子、金属潤滑部が局部的に油膜切れを起して発生するシビア粒子、繰返し応力を受けて発生する疲労摩耗粒子でした。これらの摩耗粒子が観察された場合、潤滑部で発生している摩耗形態は、正常なマイルド摩耗、異物による切削摩耗と潤滑状態がやや厳しい凝着摩耗と疲労による疲労摩耗であることが分かります。今回観察された摩耗粒子は、切削摩耗凝着摩耗疲労摩耗いずれも形態でもサイズが大きく、軸受は劣化進行期にあることが分かりました。電子顕微鏡・X線マイクロアナリシス観察された粒子をSEM・XMAで詳細に分析した結果、粒子には鉄、クロム、マンガンが比較的多く含まれており、～μmサイズの比較的大きな粒子が観察されました。成分割合から粒子は主に転がり軸受から発生していると推定できました。Iカップリング発光分光分析供試のタービン油を分析した結果、検出された金属元素は、SOAPの結果表に示すように、鉄、カルシウム、ケイ素、ナトリウムが検出されました。これらの検出された金属元素から発生箇所を推定すると鉄・軸受等カルシウム、ケイ素、ナトリウム・外部混入異物であると思われます。このうち、機械部品が摩耗したと思われる元素はのグループです。計数汚染度は当社推奨の管理限界値に到達していました。フィルタ表面の異物観察で～μmサイズの金属片、鉄錆、砂等が観察されたことから、汚染度が高い要因は、摩耗と外部混入異物の影響と思われます。粘度、全酸価、IR、RBOTの各データは良好でした。尚、別紙RBOTの減少傾向から油の余寿命を求めた結果、本試料は直近の更油から起算して稼働日数が年月まで使用可能であることが分かります。
報告№104-0294 報告№104-8053 | 分析№104-02199 分析№104-02535 | 104-02535 | 分析の結果、本軸受は継続使用可能な状態にあると判断します。このことは、異常摩耗の早期発見パラメータであるIs値がの乗とやや高いものの、ベアリング軌道面から発生した摩耗粒子はマイルドな潤滑状態で発生した摩耗粒子であり潤滑状態は良好な状態で進行していると考えられる。以上のことから判断しました。尚、SOAPの鉄濃度がppm、油量リットルから摩耗体積を計算すると.mmとなります。この体積からベアリング軌道面の摩耗面積を検討し、この情報を傾向管理する必要がありますので、ベアリング番号をお知らせ下さい。
報告№109-09501 報告№109-09501 | 分析№109-003054 分析№109-003054 | 109-003054 | 、汚染は良好と判断します。潤滑油は継続使用可能な状態にあると判断します。≪状態監視とパラメータ≫分析の目的および各分析のパラメータは以下の通りです。特性低下目的：油の分析結果から、や劣化傾向ならびに添加剤の消耗程度、残存寿命などを確認する。粘度JISK全酸価JISK赤外線吸収スペクトルJISK酸化安定度試験JISK汚染目的：油の分析結果から、砂塵あるいは水・異種油などによるや、異物混入の有無を確認する。水分JISK計数汚染度JISB重量汚染度JISB光学顕微鏡観察摩耗目的：油中の摩耗粒子を分析する事により、回転・摺動部の潤滑状態、摩耗劣化の程度、余寿命などを解析する。摩耗診断電子顕微鏡観察JISKX線マイクロアナリシス油中金属濃度）JISK≪分析結果≫特性低下粘度：良好粘度値mm/sの新油値mm/sに対する変化率は+.％であり、当社推奨の管理限界値±％以内に留まっています。全酸価：良好全酸価.mgKOH/gは新油値の.mgKOH/gに比較し高くはあるものの、有機物・有機化合物試験の結果で油劣化の兆候を示すカルボン酸の吸収が見られないことから問題は無いと判断します。赤外線吸収スペクトル：良好酸化安定度試験：良好酸化安定度試験の結果、数値minは当社推奨の管理限界値min以上に留まっており、現時点での使用は可能と判断します。汚染水分：良好水分値ppmは当社推奨の管理限界値以内に留まっています。計数汚染度：今回は実施していません。重量汚染度：今回は実施していません。光学顕微鏡観察：今回は実施していません。摩耗摩耗診断電子顕微鏡観察・X線マイクロアナリシス：今回は実施していません。油中金属濃度：今回は実施していません。
報告№109-09136 報告№111-00366 | 分析№109-001160 分析№111-001651 | 111-001651 | オイルの分析結果から、ブレーキ油が黒化した原因は、シリンダ内壁の摩耗と油の添加剤の反応成分が析出し、さらに水分の混入、あるいは異種油が混入しこれらの要因が複合したことによるものと思われます。なお、使用油がモービルDTEオイルメディアムに間違いがないか新油との比較調査ができますので、貴社で使用しているモービルDTEオイルメディアムの新油をご提供下さい。フェログラフィー異常摩耗の早期発見パラメータとして摩耗粒子を定量化して評価するフェログラフィーのIs値は、潤滑状態がやや厳しいの乗でした。摩耗粒子の形態で比較的多く観察された粒子は、潤滑状態が正常な場合に発生する摩耗粒子、金属潤滑部が局部的に油膜切れを起して発生するシビア粒子でした。これらの摩耗粒子が観察された場合、潤滑部で発生している摩耗形態は、正常なマイルド摩耗、潤滑状態がやや厳しい凝着摩耗であることが分かります。Iカップリング発光分光分析供試の多目的油を分析した結果、検出された金属元素は、SOAPの結果表に示すように、鉄、鉛、銅、クロム、アンチモン、錫、リン、亜鉛、カルシウム、バリウム、アルミニウム、ケイ素、ナトリウム、マグネシウム、ホウ素が検出されました。これらの検出された金属元素から発生箇所を推定すると鉄、鉛、銅、クロム、アンチモン、錫・シリンダ等リン、亜鉛・オイル添加剤カルシウム、バリウム、アルミニウム、ケイ素、ナトリウム、マグネシウム、ホウ素・外部混入異物であると思われます。このうち、機械部品が摩耗したと思われる元素はのグループです。IRの結果、以下の点が確認されました。cm-前後に水分のピークが確認された。cm-、cm-前後、cm-前後に新油と一致しないピークが確認された。以上のことから、水分の混入が確認され、さらに異種油の混入或いは油名が違う可能性があることが確認されました。
報告№109-09213 報告№109-09213 | 分析№109-001648 分析№109-001648 | 109-001648 | 結論酸化劣化の進行状況を油分析により監視されることを推奨します。は良好と判断します。計数汚染度は良好と判断します。計数汚染度はNAS級と当社推奨の管理限界値のNAS級以内にあり、良好と判断します。重量汚染度は良好と判断します。重量汚染度は.mg/mlと当社推奨の管理限界値のmg/ml以内にあり、良好と判断します。機器の潤滑状態SOAPの結果、銅が検出されています。SOAPの結果、銅が検出されています。SOAPの結果、油の添加剤成分であるリン、亜鉛が検出されています。一方、銅が検出されています。銅を使用した部分の溶出が発生していると考えられます。この溶出は亜鉛系添加剤成分の亜鉛と銅が反応し、溶出することが知られています。銅濃度は別紙鉱油の酸化に対する金属触媒の影響に示すように銅濃度が増加すると酸化速度が速まります。酸化劣化の進行状況を全酸価の変化で監視されることを推奨します。D－SOAPは良好です。D－SOAPの結果、摩耗により発生する鉄が検出されていないことから、良好と判断します。フェログラフィーの結果は良好です。フェログラフィーの結果、異常摩耗の早期発見パラメータであるIs値がのマイナス乗と良好の範囲にあり、潤滑状態も正常と判断します。
|  | 113-002710 | フェログラフィーで観察された代表的な摩耗粒子は以下の通りです。疲労摩耗粒子・繰返し応力による金属疲労で発生。大型化するとフレーキングの発生が懸念されます。SOAP-Tで銅および鉛が比較的高い値で検出されたことから、銅および鉛を使用した箇所が摩耗している可能性があります。特に銅は、転がり軸受の保持器で使用されている場合があり、検出された銅の発生箇所が保持器であった場合、今後摩耗が進行することで転動体とのギャップが大きくなると共に振動が増大し、さらなる摩耗の進行につながることが懸念されます。
報告№104-0069 報告№104-0069 | 分析№104-00618 分析№104-00618 | 104-00618 | は良好と判断します。粘度は良好と判断します。粘度はmm/sと新油値mm/sに比較して、粘度変化率は.％で、当社推奨の管理限界値である±％以内にあり、良好と判断します。水分は良好と判断します。水分はppmと当社推奨の管理限界値の以下であり、良好と判断します。全酸価は良好と判断します。全酸価は.mgKOH/gと新油値.mgKOH/gに比較して、変化はなく、良好と判断します。IRの結果、良好と判断します。IRの結果、油劣化の兆候を示すカルボン酸の吸収が確認されていないことから、良好と判断します。RBOTの結果、良好と判断します。RBOTはminと当社推奨の管理限界値のmin以上であり、良好と判断します。は良好と判断します。計数汚染度は良好と判断します。計数汚染度はNAS級と当社推奨の管理限界値のNAS級に比較して清浄でした。しかし、粒子分布を詳細に見ると、μm以上の大型の粒子が多いことが確認されました。重量汚染度は良好と判断します。重量汚染度は.mg/mlと当社推奨の管理限界値のmg/ml以下であり、良好と判断します。機器の潤滑状態機器の潤滑状態は正常と判断します。SOAPの結果は良好です。SOAPの結果、油の添加剤成分であるバリウムがppm検出されました。D－SOAPの結果、軸受の摩耗を示す錫が検出されました。鉄、軸受の摩耗を示す錫、外部から混入したカルシウムが検出されました。フェログラフィーの結果は良好です。摩耗粒子形態観察で、外部から混入した鉄錆が多く観察されました。これらの鉄錆は、通常運転中に外部から混入する可能性がなく、今回の採油箇所がドレンバルブであることから、ドレンバルブに残留していたものを採油した可能性が高いと考えられます。今後、採油を実施される場合は、外部からの影響を避けるために、運転中及び停止直後に油層中層部から直接採油を実施されることを推奨します。又、潤滑異常の早期発見パラメータである、摩耗過酷度を示すIs値がと良好の範囲にあることから、潤滑状態は良好な状態にあると判断します。
報告№109-09094 報告№112-00124 | 分析№109-000872 分析№112-000447 | 112-000447_date121122 | 潤滑油は継続使用可能な状態にあると判断します。は良好でした。尚、RBOTは管理基本値に比較して大きな値であり減少傾向は確認されませんでした。このことから、更油から今回採油までのヶ月間で酸化防止剤の消耗は確認されていないことから、使用条件が同様であれば定検周期のヶ月は使用できる可能性が高いと判断します。≪状態監視とパラメータ≫分析の目的および各分析のパラメータは以下の通りです。特性低下目的：油の分析結果から、や劣化傾向ならびに添加剤の消耗程度、残存寿命などを確認する。粘度JISK酸価JISK赤外線吸収スペクトルJISK酸化安定度試験JISK汚染目的：油の分析結果から、砂塵あるいは水・異種油などによるや、異物混入の有無を確認する。水分JISK計数汚染度JISB重量汚染度JISB光学顕微鏡観察摩耗目的：油中の摩耗粒子を分析する事により、回転・摺動部の潤滑状態、摩耗劣化の程度、余寿命などを解析する。摩耗診断電子顕微鏡観察JISKX線マイクロアナリシス油中金属濃度JISK≪分析結果≫特性低下粘度：良好粘度値mm/sの管理基本値mm/sに対する変化率は-.％であり、○○管理限界値±％以内に留まっています。酸価：良好酸価.mgKOH/gは管理基本値の.mgKOH/g以内にあることから、問題は無いと判断します。赤外線吸収スペクトル：良好酸化安定度試験：良好酸化安定度試験の結果、数値minは○○管理限界値min以上に留まっており、現時点での使用は可能と判断します。汚染水分：良好水分値.ppmは○○管理限界値以内に留まっています。計数汚染度：今回は実施していません。重量汚染度：今回は実施していません。光学顕微鏡観察：今回は実施していません。摩耗摩耗診断電子顕微鏡観察・X線マイクロアナリシス：今回は実施していません。油中金属濃度：今回は実施していません。
報告№109-09542 報告№109-09542 | 分析№109-003351 分析№109-003351 | 109-003351 | ・摩耗状態油中金属分析の結果、潤滑油中からは鉄が検出されました。粒子の観察結果から局部的に高圧・高温となる場合に発生するフリクションポリマ、外部から混入したと思われる砂が比較的多いことが分かりました。観察された摩耗粒子の材質と形態を、SEM・XMAで詳細に観察した結果、鉄を含む粒子が多いことから、摩耗粒子の発生箇所は転がり軸受軌道面であると推定されます。異常摩耗の早期発見パラメータであるフェログラフィーのIs値がの乗とやや高い範囲にあるものの、転がり軸受寿命の指標としている摩耗粒子が観察されなかったことから、フレーキングは発生していないと判断できます。フリクションポリマは、潤滑油が軸受軌道面で高圧下に押し込められ高圧状態になると同時に、圧縮熱も発生して高温状態になります。その結果、潤滑油が重合して発生することが知られています。そのため、高圧高温状態の解消がなされなければ、潤滑油は劣化する場合があります。・汚染度計数汚染度、重量汚染度は共に当社推奨の管理限界値内にあり、良好でした。・粘度、水分、全酸価、IRの各データは良好でした。潤滑油および軸受は継続使用可能な状態にあると判断します。今後、油劣化の進行が懸念されるため、定期的に分析を実施し、油の劣化状況を確認されることを推奨します。次回分析の時期を理論的に求めたところ、最短で約時間となります。この時間は、油中汚染物が均一になるために必要とする時間であり、この時間を経過すれば、再分析の結果から状態の傾向を確認することが可能となりますので、これを参考に次回分析時期を検討されることを提案します。
報告№107-4545 報告№108-5026 | 分析№107-02185 分析№108-00881 | 108-00881 | トライボ診断の結果、全てのデータが良好であることから、この油は継続使用可能と判断します。は良好と判断します。粘度は良好。粘度は.mm/sと新油値mm/sに比較して、粘度変化率は-.％で、当社推奨の管理限界値である±％以内にあり、良好と判断します。粘度はmm/sでした。粘度はmm/sでした。粘度指数はでした。粘度指数はでした。水分は良好。水分は.ppmと当社推奨の管理限界値の以下であり、良好と判断します。全酸価は良好。全酸価は.mgKOH/gと新油値.mgKOH/gと比較して高いものの、IRの結果で、劣化の兆候が確認されなかったことから、良好と判断します。
報告№108-0202 報告№108-0202 | 分析№108-01478 分析№108-01478 | 108-01478 | 分析の結果、転がり軸受の寿命の指標となるフレーキングで発生する摩耗粒子が観察されていないことから、軸受は継続使用可能と判断します。但し、前回と同じく異常摩耗の早期発見パラメータであるフェログラフィーのIs値がの乗と高く、摩耗粒子の形態観察で疲労摩耗粒子がやや多く観察されたことから、局部的な疲労摩耗が発生していることが確認されました。今後更に摩耗が進行し、転がり軸受の寿命の指標となるフレーキングへ進展することが懸念されるため、定期的に分析を実施し、摩耗の進行状況を確認されることを推奨します。計数汚染度が当社推奨の管理限界値に到達していました。計数汚染度は当社推奨の管理限界値に到達していました。計数汚染度はNAS級と当社推奨の管理限界値のNAS級に到達していました。重量汚染度は.mg/mlでした。重量汚染度は.mg/mlでした。機器の潤滑状態フェログラフィーの結果、異常摩耗の早期発見パラメータであるIs値がの乗と高く、摩耗粒子の形態観察で疲労摩耗粒子がやや多く観察されました。SOAPの結果、鉄が検出されました。SOAPの結果、摩耗により発生する鉄、油の添加剤成分であるリンが検出されました。D－SOAPの結果、鉄が検出されました。D－SOAPの結果、摩耗により発生する鉄が検出されました。フェログラフィーの結果、疲労摩耗粒子がやや多く観察されました。フェログラフィーの結果、異常摩耗の早期発見パラメータであるIs値がの乗と高く、摩耗粒子の形態観察の結果、疲労摩耗粒子がやや多く観察されました。
報告№109-09409 報告№109-09409 | 分析№109-002651 分析№109-002651 | 109-002651 | ・摩耗状態油中金属分析の結果、潤滑油中からは鉄および銅が検出されました。これらの金属は、粒子の観察結果から異物の噛み込みにより発生する切削粒子と油膜切れにより発生するシビア粒子で、潤滑部分では前回報告と同様に切削摩耗と凝着摩耗が発生していることが分かりました。観察された摩耗粒子の材質と形態を、SEM・XMAで詳細に観察し結果、鉄、クロム、マンガンを含む粒子が多いことが確認されたことから、摩耗粒子の発生箇所は転がり軸受軌道面であると推定されます。・銅を使用した箇所の溶出・摩耗分析の結果で検出された銅は、データを検討した結果から本軸受に使用されているオイルリングの銅合金が摩耗潤滑油の亜鉛系添加剤と反応して溶出したものが支配的であると推定されました。結論転動体に傷が発生していた原因は、予圧の過大などによりスラスト方向の負荷が大きくなり、その影響で転動体が転動面の側面へ片当たりして転がりにくくなり、凝着摩耗が発生したものと思われます。また、発生した摩耗粒子や外部混入異物などが軸受軌道面に噛み込み切削摩耗が発生したものと考えられます。
報告№104-4548 報告№104-0236 | 分析№104-01752 分析№104-01805 | 104-01805 | GGH駆動用減速機の潤滑油を分析し、トライボ診断を実施しました。その結果、以下の通りでした。減速機の潤滑状態減速機の潤滑状態を知るためフェログラフィー及びSOAP／D-SOAPを実施しました。その結果、ギヤ歯面及び銅を使用した箇所で、若干摩耗が発生していることが確認されました。D-SOAPの鉄濃度と油量リットルから計算によって求めた摩耗体積はmmとなります。ご提供いただきましたギヤのモジュール、歯数、歯幅の情報からバックラッシの増加量を計算した結果、最も摩耗が発生しやすいと思われるまがりはかさ歯車に摩耗が集中したと仮定しても.μmとほとんど増加していないことが分かりました。以上のことから、本減速機は継続使用可能な状態にあると判断します。尚、計算により求めたバックラッシ増加量は、今後、設計許容値に照合することで減速機の点検要否を検討することが可能となります。非分解による設備診断を推進するために、バックラッシ初期値および設計許容値の情報をご提供下さい。潤滑油の劣化潤滑油の劣化状況を確認するため、全酸価及びIRを実施しました。その結果、全酸価が.mgKOH/gと新油値の.mgKOH/g以内にあり、且つ、IRの結果、新油のスペクトルに比較して変化がないことから、この油は継続使用可能と判断します。
報告№109-09136 報告№111-00053 | 分析№109-001160 分析№111-000188 | 111-000188 | 更油からの使用時間をもとに潤滑油の余寿命を評価したところ、潤滑油は次回定検まで使用可能と判断できました。次回定検時に更油を実施しない場合は、酸化安定度を知るための分析を実施し、余寿命を確認することを推奨します。酸化安定度はminであり、当社推奨の管理限界値のmin以上であることから、良好と判断します。
報告№103-4517 | 分析№103-00919 | 103-00919 | 精点Aを実施した結果、軸受メタルは継続使用可能な状態にあると判断します。但し、局部的に摩擦熱が高い場合に発生するフリクションポリマ、外部から混入した異物が多く観察されているため、次の点に注意が必要です。それは、高い摩擦熱により油が劣化すること異物が軸受摺動面に噛み込み摩耗を進行させることです。一般に、フリクションポリマが見られたときは、主軸が軸受に押し付けられてメタルギャップの狭いところで高圧を受け発生していることがあります。原因はメタルギャップの調整不足等が考えられます。その狭いギャップに潤滑油が押込まれてフリクションポリマが発生している場合には、軸受温度が若干上昇気味になることがあります。パトロール時に温度の変化を注意深く監視すると共に、油劣化の進行に繋がる場合があるため、ヶ月後に再度精点Aを実施されることを推奨します。
報告№109-09136 報告№111-00196 | 分析№109-001160 分析№111-001026 | 111-001026 | 潤滑油および軸受は継続使用可能な状態にあり、保守サイクルおよび方法は適性であると判断します。なお、現在のところ軽度ですが、油中汚染粒子の噛み込みなどにより摩耗の発生が確認されていますので、今後は、定期的に分析を実施し、摩耗の進行状況を確認することを推奨します。次回採油時期は、本試料が油交換からヶ月後の採油であるため、ヶ月後を目安に実施されることを推奨します。フェログラフィー異常摩耗の早期発見パラメータとして摩耗粒子を定量化して評価するフェログラフィーのIs値は、潤滑状態がやや厳しいの乗でした。摩耗粒子の形態で比較的多く観察された粒子は、潤滑状態が正常な場合に発生する摩耗粒子、異物などの噛み込みにより発生する切削粒子、金属潤滑部が局部的に油膜切れを起して発生する銅系シビア粒子、金属接触が厳しく、且つ、摩擦熱が高い場合に発生する黒錆でした。これらの摩耗粒子が観察された場合、潤滑部で発生している摩耗形態は、正常なマイルド摩耗、異物による切削摩耗と潤滑状態がやや厳しい凝着摩耗であることが分かります。特に、切削摩耗は摩耗形態の中でも摩耗進行速度が速く、転がり軸受でこの摩耗形態が発生した場合には寿命が分の程度に低下することも知られています。切削摩耗により生じた軌道面の損傷が起点となって転がり軸受の寿命となるフレーキングに進展することが懸念されます。尚、銅を使用した箇所は保持器などが考えられます。仮に保持器であった場合、今後摩耗が進行することで転動体とのギャップが大きくなると共に振動が増大し、摩耗の進行につながることが懸念されます。電子顕微鏡・X線マイクロアナリシス観察された粒子をSEM・XMAで詳細に分析した結果、粒子には鉄、クロム、マンガンが比較的多く含まれており、成分割合から粒子は主に転がり軸受から発生していると推定できました。Iカップリング発光分光分析供試のタービン油を分析した結果、検出された金属元素は、SOAP-Tの結果表に示すように、鉄、銅、錫、リン、亜鉛、カルシウム、ケイ素、ナトリウムが検出されました。これらの検出された金属元素から発生箇所を推定すると鉄、銅、錫、亜鉛・軸受等リン、カルシウム、ケイ素、ナトリウム・外部混入異物であると思われます。このうち、機械部品が摩耗したと思われる元素はのグループです。計数汚染度、重量汚染度は良好でした。粒度分布は.～μmの範囲にあり、μmにピークが確認されました。粘度、水分、酸価、IR、RBOTの各データは良好でした。
報告№109-09136 報告№113-00624 | 分析№109-001160 分析№113-002679 | 113-002679 | 異常摩耗の早期発見のパラメータであるIs値は、レベルと高い値でした。また、潤滑部の摩耗が認められたため、定期的に潤滑油分析を実施し、摩耗推移を監視することが有用と考えます。フェログラフィーで観察された代表的な粒子は以下の通りです。正常な摩耗粒子・潤滑状態が正常なマイルド摩耗により発生。切削粒子・異物や金属表面の微小突起による切削摩耗により発生。シビア粒子・潤滑状態がやや厳しい凝着摩耗により発生。極微小領域で油膜切れが発生したことを示します。切削粒子、シビア粒子は、摩擦面が将来的に異常摩耗へ進展する可能性を示唆しているため、傾向監視が有用と思われます。詳細は、別紙傾向監視が必要な摩耗粒子をご覧ください。SOAP-Tで検出された銅は.ppmと比較的低濃度であり、銅系部品の溶出・摩耗は軽微であると考えられます。計数汚染度はNAS級と当社推奨の管理限界値に到達していました。フィルタ残渣に金属片、鉄錆、砂等が観察されたことから、汚染度が高い要因は、摩耗粒子、外部混入異物と思われます。IRは良好です。
報告№109-09136 報告№111-00171 | 分析№109-001160 分析№111-000934 | 111-000934 | 軸受の摩耗粒子の発生を示す錫は、SOAPでppm、D-SOAPで検出されました。検出された錫とLリットルと仮定した油量をもとに軸受の摩耗体積を計算したところ、.cmとなりました。この摩耗体積は、cm四方のサイコロ.個分に相当するものですが、軸受のサイズや分解点検から今回までの運転時間、そして更油から今回までの運転時間が不明であるため、正確な摩耗深さは分からないものの摩耗がやや多く発生していると推定されます。異常摩耗の早期発見パラメータとして摩耗粒子を定量化して評価するフェログラフィーのIs値は、潤滑状態が正常なのマイナス乗領域にあることから、スラスト軸受は直ちに焼損に至る状況にはないと考えますが、今回ご提供いただいた軸受温度が定格運転中における測定値であった場合、一定周速において一時的ではあっても油膜切れが発生する状況にあると考えられます。以上のことから、軸受温度が高い傾向を示している原因のひとつとして、軸受摺動面における摩耗が上げられます。しかし、冷却効率の低下による場合も想像されますので、冷却効率についてもご確認下さい。現状では、今後さらに摩耗が進行すると共に、起動や停止時などの周速が下がる時に油膜切れが発生し、軸受の損傷が発生する場合も考えられます。軸受温度の監視を強化するとともに、～週間間隔で、あと回分析を実施し、摩耗の進行状況を確認することを推奨します。摩耗程度を評価する必要があると思われますので、メタルサイズ、回転数、直近のメタル交換から今回採油時までの運転時間、更油から今回採油時までの運転時間をお知らせください。なお、を示す各データが全て良好の範囲にあることから、粘度などの物理的性状が軸受温度の上昇の原因ではないことが確認されました。フェログラフィー異常摩耗の早期発見パラメータとして摩耗粒子を定量化して評価するフェログラフィーのIs値は、潤滑状態が正常なのマイナス乗領域でした。摩耗粒子の形態で比較的多く観察された粒子は、潤滑状態が正常な場合に発生する摩耗粒子、金属潤滑部が局部的に油膜切れを起して発生するシビア粒子、異物の噛み込みにより発生する切削粒子でした。このような摩耗粒子が観察された場合には、潤滑部では正常なマイルド摩耗、潤滑状態がやや厳しい凝着摩耗、異物による切削摩耗が発生していることが分かります。Iカップリング発光分光分析供試のタービン油を分析した結果、検出された金属元素は、SOAPの結果表に示すように、鉄、アンチモン、錫、リン、カルシウム、バリウム、ケイ素、ナトリウムが検出されました。これらの検出された金属元素から発生箇所を推定すると鉄、アンチモン、錫・軸受等リン、カルシウム、バリウム、ケイ素、ナトリウム・外部混入異物であると思われます。このうち、機械部品が摩耗したと思われる元素はのグループです。計数汚染度、重量汚染度ともに当社推奨の管理限界値内にあり、良好と判断します。粘度、水分、全酸価、IRの各データは良好でした。分析結果は良好と判断します。粘度粘度はmm/sと新油値mm/sに比較して、粘度変化率は-.％で、当社推奨の管理限界値である±％以内にあり、良好と判断します。水分はppmと当社推奨の管理限界値の以下であり、良好と判断します。全酸価全酸価は.mgKOH/gと当社推奨の管理限界値の.mgKOH/g以下であり、良好と判断します。IRIRの結果、油劣化の兆候を示すカルボン酸の吸収が確認されていないことから、良好と判断します。計数汚染度、重量汚染度ともに良好でした。計数汚染度計数汚染度はNAS級と当社推奨の管理限界値のNAS級以内にあり、良好と判断します。重量汚染度は.mg/mlと当社推奨の管理限界値のmg/ml以内であり、良好と判断します。機器の潤滑状態機器の潤滑状態は正常と判断します。SOAPSOAPの結果、軸受の摩耗を示す錫がppm、外部から混入したと思われるケイ素がppm検出されました。D－SOAPD－SOAPの結果、主軸の摩耗を示す鉄が、軸受の摩耗を示すアンチモンが、錫が、外部から混入したと思われるカルシウムとバリウムが、ナトリウムが検出されました。フェログラフィー異常摩耗の早期発見パラメータであるフェログラフィーのIs値がのマイナス乗と良好の範囲にあるものの、摩耗粒子の形態観察で金属潤滑部が局部的に油膜切れを起して発生するシビア粒子、異物の噛み込みにより発生する切削粒子が観察されました。
報告№109-09136 報告№112-00207 | 分析№109-001160 分析№112-000839 | 112-000839 | 潤滑油および減速機は継続使用可能な状態にあると判断します。但し、今後も摩耗の進行を傾向監視するため、以下の対策を推奨します。定期的な分析摩耗の進行を監視するため、定期的に分析を実施し、分析データによる摩耗の進行状況を確認することを推奨します。濾過油中の汚染度が高いことから、観察された摩耗粒子や異物等がギヤ歯面および軌道面に噛み込み摩耗が進行することが懸念されるため、可能であれば濾過を推奨します。フェログラフィーIs値Is値は異常摩耗の早期発見パラメータのつで、摩耗粒子を定量化するために用います。前回に比較してIs値はの乗から変化はなく、低い値でした。摩耗粒子および摩耗形態摩耗粒子の形態で比較的多く観察された粒子は、潤滑状態が正常な場合に発生する摩耗粒子でした。これらの摩耗粒子が観察された場合、潤滑部で発生している摩耗形態は、正常なマイルド摩耗であることが分かります。潤滑状態Is値および摩耗粒子の観察結果から総合的に判断した結果、潤滑状態は正常な状態にあると判断します。Iカップリング発光分光分析【SOAP-T】潤滑油中から以下の元素が検出されました。検出された金属元素から発生箇所を推定すると鉄、亜鉛・ギヤ・軸受等リン、モリブデン・オイル添加剤カルシウム、アルミニウム、ナトリウム・外部混入異物であると思われます。このうち、機械部品が摩耗したと思われる元素はのグループです。バックラッシご提供いただいた減速機に関する情報から、スパイラルベベルギヤであり、この部分のバックラッシを求めました。その結果、減速機のギヤ歯面に摩耗が集中していたと仮定した場合、バックラッシの増加量は前回のμmからμmに増加したと推定されます。バックラッシ増加分の上限値は、メーカにより差異はあるものの、当社の推奨するバックラッシは、一般に推奨されるμmを管理目安にしています。この値に比較して十分に小さい値で、前回に比較して鉄濃度が増加していますが、増加量は極僅かであり摩耗も許容範囲にあることから継続使用には全く問題ないと判断します。前回に比較して計数汚染度はNAS級以上から変化はないものの、当社推奨の管理限界値を超えていました。フィルタ表面の異物観察で表面が茶褐色で金属片、鉄錆、砂等が観察されたことから、汚染度が高い要因は、摩耗とスラッジ、そして外部混入異物の影響と思われます。前回に比較して粘度、水分、酸価、IRの各データは良好でした。
報告№109-09136 報告№112-00363 | 分析№109-001160 分析№112-001462 | 112-001462 | 更油からの経過日数をもとに潤滑油の余寿命を評価したところ、潤滑油は定検までのヶ月間は使用可能と判断できました。次回定検時に更油を実施しない場合は、酸化安定度を知るための分析を実施し、余寿命を確認することを推奨します。酸化安定度はminであり、当社推奨の管理限界値のmin以上であることから、良好と判断します。
報告№107-4517 報告№107-4522 | 分析№107-00829 分析№107-00978 | 107-00978 | 分析の結果、本軸受は継続使用可能な状態にあると判断します。これらのことは、異常摩耗の早期発見パラメータであるIs値がの乗とやや高いものの、ベアリング軌道面から発生した摩耗粒子はマイルドな潤滑状態で発生した摩耗粒子であり、潤滑状態は良好な状態で進行していると考えられること鉄濃度から計算したフレーキングの発生面積が内輪軌道面の面積の凡そ.％であること以上のことから判断しました。
報告№109-09136 報告№114-00132 | 分析№109-001160 分析№114-000404 | 114-000404_date140625 | 、汚染状態は共に良好の範囲にあることから、継続使用可能な状態にあると判断します。軸受は継続使用可能な状態にあると判断します。但し、今後の摩耗推移を確認するためにも傾向監視を継続することが有効です。あと回分析を実施今後、あと回分析を実施し、摩耗が安定するか、或いは、異常摩耗に進展するかを確認することを推奨します。Is値は異常摩耗の早期発見パラメータのつで、摩耗程度を定量化するために用います。Is値は×とやや高い値です。フェログラフィーで観察された代表的な粒子は、以下の通りです。正常な摩耗粒子・潤滑状態が正常なマイルド摩耗により発生。シビア粒子・潤滑状態がやや厳しい凝着摩耗により発生。極微小領域で油膜切れが発生したことを示します。シビア粒子は、摩擦面が将来的に異常摩耗へ進展する可能性を示唆しているため、傾向監視が有用と思われます。詳細は、別紙傾向監視が必要な摩耗粒子をご覧ください。計数汚染度、重量汚染度は共に良好です。粘度、水分、酸価、IR、RBOTの各データは良好です。
報告№107-4545 報告№108-5112 | 分析№107-02185 分析№108-03633 | 108-03633 | トライボ診断の結果、全てのデータが良好であることから、この油は継続使用可能と判断します。は良好と判断します。粘度は良好。粘度は.mm/sと新油値.mm/sに比較して、粘度変化率は+.％で、当社推奨の管理限界値である±％以内にあり、良好と判断します。粘度はmm/sとなっています。粘度はmm/sとなっています。粘度指数はとなっています。粘度指数はとなっています。水分は良好。水分はppmと当社推奨の管理限界値の以下にあり、良好と判断します。全酸価は良好。全酸価はmgKOH/gと新油値mgKOH/g以内にあり、良好と判断します。
報告№106-0025 報告№106-6006 | 分析№106-00118 分析№106-00105 | 106-00105 | 初期試験を実施した結果、初期のなじみ摩耗が確認されました。今回のようになじみ過程で切削粒子、シビア粒子が観察された場合は、なじみ過程が正常に終了していない場合があり、異常摩耗に進展することも懸念する必要があります。なじみ過程が正常な状態で終了した場合、切削粒子、シビア粒子が観察される事は少ないため、今回のなじみ過程では、局部的な金属接触が発生したものと考えられます。この接触が、既に正常な状態に推移しているか、或いは、進行しているのかを確認するためには、ヶ月後に回目の初期試験を実施されることを推奨します。これらのことは、計数汚染度がNAS級と初期値としてはやや高いこと異常摩耗の早期発見パラメータであるフェログラフィーのIs値がと良好の範囲にあるものの、摩耗粒子形態観察の結果、異物の噛み込みにより発生する切削粒子、金属接触が厳しい場合に発生するシビア粒子が観察されたことD－SOAPの結果、鉄が、メタルの主成分である錫が検出されたこと以上のことから判断しました。
報告№109-09136 報告№112-00133 | 分析№109-001160 分析№112-000550 | 112-000550 | 潤滑油および軸受は継続使用可能な状態にあると判断します。但し、以下の対策を推奨します。最適な採油方法本試料油は、機器停止中にドレン口から採油されています。機器が停止している状態では、別紙油中粒子の沈降の影響に示すように油槽内で撹拌がなくなり固形物が沈降するため、油中汚染度は高くなると推定されます。今後の採油は、極力運転中もしくは停止直後の油槽中層部から実施されることを推奨します。フェログラフィーIs値は異常摩耗の早期発見パラメータのつで、摩耗粒子を定量化するために用います。今回のIs値はの乗であり、潤滑状態はやや厳しいと判断できます。摩耗粒子の形態で比較的多く観察された粒子は、潤滑状態が正常な場合に発生する摩耗粒子外部から混入したと思われる鉄錆、砂等でした。これらの摩耗粒子が観察された場合、潤滑部で発生している摩耗形態は、正常なマイルド摩耗であることが分かります。観察された外部混入異物は、分析データに影響を及ぼす可能性があり、Is値が高い要因は、摩耗ではなく、外部混入異物の影響と思われます。Iカップリング発光分光分析【SOAP-T】検出された金属元素は、SOAP-Tの結果表に示すように、鉄、リン、亜鉛、カルシウム、アルミニウム、ナトリウム、モリブデンでした。検出された金属元素から発生箇所を推定すると鉄、亜鉛・軸受等リン、モリブデン・オイル添加剤カルシウム、アルミニウム、ナトリウム・外部混入異物であると思われます。このうち、機械部品が摩耗したと思われる元素はのグループです。計数汚染度はNAS級と当社推奨の管理限界値に到達していました。フィルタ表面の異物観察で表面が茶褐色で鉄錆、砂等が観察されたことから、汚染度が高い要因は、摩耗とスラッジ、そして外部混入異物の影響と思われます。粘度、水分、酸価、IRの各データは良好でした。
報告№108-5071 報告№111-00598 | 分析№108-02721 分析№111-002813 | 111-002813 | 潤滑油は継続使用可能な状態にあると判断します。但し、消泡性能が低下していることから、以下の対策を推奨します。追加分析消泡性能が低下した場合、ギヤ歯面での油膜形成に影響が出て摩耗が進展することがありますので、フェログラフィーおよびSOAP-Tを追加して摩耗により発生する油中金属濃度や潤滑状態を確認することを推奨します。泡立ち試験泡立ち試験の結果は、一般的には消泡性能が低下していると判断できる値の-でしたが、前回同様に新油値の-であるのに比較して高い値であったことから、消泡性能が低下していることが分かりました。今後の使用状況によっては油の酸化劣化が進行したり、ギヤ歯面およびベアリング軌道面で油膜切れが発生したりする場合があるため、消泡剤の添加による消泡性能の改善など何らかの対応が必要になると思われます。分析結果泡立ち試験の結果、消泡性能が低下していました。粘度粘度はmm/sと新油値mm/sに比較して、粘度変化率は-.％で、当社推奨の管理限界値である±％以内にあり、良好と判断します。泡立ち試験泡立ち試験は-と新油値に比較して高い値でした。水分は.ppmと当社推奨の管理限界値の以下であり、良好と判断します。全酸価全酸価は.mgKOH/gと新油値.mgKOH/gに比較して高いものの、IRの結果で油劣化の兆候を示すカルボン酸の吸収が確認されていないことから、良好と判断します。
報告№109-09136 報告№114-00253 | 分析№109-001160 分析№114-000860 | 114-000860 | 軸受は継続使用可能な状態にあると判断します。但し、疲労摩耗が発生していることから、以下の対策を推奨します。定期的な分析疲労摩耗の進行を監視するため、定期的に分析を実施し、分析データによる摩耗の進行状況を確認することを推奨します。異常摩耗の早期発見のパラメータであるフェログラフィーのIs値は、レベルと正常です。但し、潤滑部の摩耗が認められたため、定期的に潤滑油分析を実施し、摩耗推移を監視することが有用と考えます。フェログラフィーで観察された代表的な粒子は、以下の通りです。疲労摩耗粒子・繰返し応力を受けて発生。観察された疲労摩耗粒子は、～μmサイズの比較的大きい粒子が観察されていることから、軌道面では比較的大きい剥離痕が発生していると推定されます。今後、摩耗の進行速度が速まる可能性がありますので、比較的短周期で分析を実施することが望ましいと思われます。D-SOAPの結果、鉄が検出されていることから、軸受軌道面の摩耗によるものと推定されます。計数汚染度、重量汚染度は共に良好です。
報告№109-09136 報告№111-00568 | 分析№109-001160 分析№111-002632 | 111-002632 | 潤滑油および軸受は継続使用可能な状態にあると判断します。但し、今後も摩耗の進行を傾向監視するため、以下の対策を推奨します。定期的な分析凝着摩耗およびフレッティング摩耗の進行を監視するため、定期的に分析を実施し、摩耗の進行状況を確認することを推奨します。フェログラフィー異常摩耗の早期発見パラメータとして摩耗粒子を定量化して評価するフェログラフィーのIs値は、前回のの乗から乗に上昇しており、潤滑状態が厳しくなっていることを示していました。摩耗粒子の形態で比較的多く観察された粒子は、潤滑状態が正常な場合に発生する摩耗粒子金属潤滑部が局部的に油膜切れを起して発生するシビア粒子フレッティングにより発生する赤錆局部的に高圧・高温となる場合に発生するフリクションポリマでした。これらの摩耗粒子が観察された場合、潤滑部で発生している摩耗形態は、正常なマイルド摩耗潤滑状態がやや厳しい凝着摩耗微振動によるフレッティング摩耗であり、そして局部的ではあるものの高圧・高温の箇所が発生していることも分かります。フレッティングは、・軸と内輪内面・軸受箱と外輪外面・軌道輪と転動体の箇所で発生する可能性があります。フレッティング粒子は酸化して硬いため、軸受軌道面に噛み込んだ場合はその傷が疲労剥離の起点となり、疲労摩耗へと進展することが想定されます。フリクションポリマは、潤滑油が軌道面に押し込められ高圧状態になると同時に、圧縮熱により高温状態になった結果、基油自身が重合反応を起こし生成することが知られています。そのため、高圧高温状態の解消がなされなければ、潤滑油の劣化が進行し、粘度上昇に因る潤滑異常に進展する場合があります。Iカップリング発光分光分析供試の潤滑油を分析した結果、検出された金属元素は、SOAPの結果表に示すように、鉄、銅、リン、亜鉛、カルシウム、アルミニウム、ケイ素、ナトリウムでした。検出されたこれらの金属元素から発生箇所を推定すると鉄、銅、亜鉛・軸受等リン・オイル添加剤カルシウム、アルミニウム、ケイ素、ナトリウム・外部混入異物であると思われます。このうち、機械部品が摩耗したと思われる元素はのグループです。前回に比較して計数汚染度はNAS級からNAS級以上にランク増加し、当社推奨の管理限界値を超えていました。D－SOAPで油の添加剤成分であるリンが検出され、フィルタ表面の異物観察で表面が茶褐色で金属片、鉄錆、砂等が観察されたことから、汚染度が高い要因は、摩耗とスラッジ、そして外部混入異物の影響と思われます。前回同様に粘度、水分、全酸価、IRの各データは良好でした。
報告№109-09136 報告№112-00350 | 分析№109-001160 分析№112-001378 | 112-001378 | 軸受は継続使用可能な状態にあると判断します。但し、SOAPの銅濃度が高いことから、以下の対策を推奨します。油劣化の確認今後、別紙鉱油の酸化に対する金属触媒の影響に示すように銅濃度の増加に伴い酸化速度が速まる可能性があるため、今回の分析から短期間のうちに再分析を実施し、油劣化の進行状況を確認することを推奨します。はフェログラフィーおよびSOAP／D-SOAPの結果から総合的に判断した結果、やや厳しい状態にあると考えられます。フェログラフィー【定量分析：Is値】Is値は異常摩耗の早期発見パラメータのつで、摩耗粒子を定量化するために用います。前回に比較してIs値はのマイナス乗から変化はなく、低い値でした。フェログラフィー【定性分析：摩耗粒子および摩耗形態観察】分析結果から比較的多く観察された粒子は、以下の通りでした。正常な摩耗粒子・潤滑状態が正常なマイルド摩耗により発生。Iカップリング発光分光分析【SOAP／D-SOAP】検出された金属元素から発生箇所を推定すると、以下の通りでした。銅、ニッケル・軸受等リン、亜鉛・添加剤カルシウム、ナトリウム・外部混入異物銅を使用した箇所の溶出・摩耗SOAPの結果、前回に比較して銅がppmからppmに増加したことから、銅を使用した箇所の溶出・摩耗が進行していました。亜鉛系添加剤を使用している潤滑油で銅が検出される場合、潤滑系統内でこれらの金属が亜鉛系添加剤の影響により溶出することが知られています。今回の検出は、この溶出と摩耗との双方によるものと考えられます。今後、別紙鉱油の酸化に対する金属触媒の影響に示すように濃度の増加に伴い酸化速度が速まる可能性があります。前回に比較して計数汚染度はNAS級からNAS級にランク低下し、重量汚染度は.mg/mlから変化はなく、共に良好でした。分析結果は良好と判断します。計数汚染度計数汚染度はNAS級と当社推奨の管理限界値のNAS級以下にあり、良好と判断します。重量汚染度は.mg/mlと当社推奨の管理限界値のmg/ml以下にあり、良好と判断します。SOAPの銅が高い値でした。SOAPSOAPの結果、油の添加剤成分であるリン、亜鉛が検出されました。一方、銅が検出されました。銅を使用した箇所の溶出が発生していると考えられます。この溶出は亜鉛系添加剤成分の亜鉛と銅が反応し、溶出することが知られています。銅濃度は、別紙鉱油の酸化に対する金属触媒の影響に示すように銅濃度が増加すると酸化速度が速まります。D-SOAPD-SOAPの結果、摩耗により発生する鉄は検出されていないことから、良好と判断します。フェログラフィー異常摩耗の早期発見パラメータであるフェログラフィーのIs値がのマイナス乗と良好の範囲にあり、摩耗状態は正常と判断します。
報告№109-09136 報告№109-09588 | 分析№109-001160 分析№109-003636 | 109-003636 | RBOTの結果、minと新油のminに比較して大きな変化はありませんでした。本試料油は、添加剤の影響で新油でもRBOT値がminと低く、RBOTによる管理には適していない油種です。そのため、本試料油の余寿命の評価をタービン油と同等の精度で得るには、粘度、水分、全酸価、IRなどのデータを総合的に判断することが必要です。結論RBOTの結果から油の劣化は確認されていませんが、今後は粘度、水分、全酸価、IRなどの分析を実施し、データを総合的に判断することを推奨します。
報告№109-09136 報告№112-00451 | 分析№109-001160 分析№112-001899 | 112-001899 | 本試料油は、粒子濃度が比較的高く、外部の影響を受けやすいと思われるドレンプラグから停止時間後に採油を実施したにもかかわらず、大型の粒子は非常に少なく、潤滑油および減速機は継続使用可能な状態にあると判断します。但し、計数汚染度の粒子分布を見ると～μmサイズの粒子が多く、当社推奨の管理限界値を超えており、今後も摩耗の進行を傾向監視するため、以下の対策を推奨します。濾過油中の汚染度が高いことから、摩耗粒子や異物等がギヤ歯面および軸受軌道面に噛み込むことによる摩耗の進行が懸念されるため、濾過を推奨します。尚、濾過方法や工法など、具体的な他社での実績例などは弊社営業にご相談下さい。定期的な分析および分析周期の検討定期的に分析を実施することにより、データの変化から異常の兆候を早期に発見することが可能となります。また、今回は対象設備の初回分析であるため、あと最低でも回分析を実施し、分析データの変化から今後の分析周期を検討することを推奨します。今後、切削摩耗や凝着摩耗の進行が懸念されるため、出来るだけ早めに回目の分析を実施することを推奨します。最適な採油方法本試料油は、機器停止中にドレンプラグから採油されているため、分析データが高濃度に出ていると推定されます。正確なデータによる診断を行うためにも、今後の採油は、極力運転中もしくは停止直後の油槽中層部から実施されることを推奨します。はフェログラフィーおよびSOAP／D-SOAPの結果から総合的に判断した結果、やや厳しい状態にあると考えられます。フェログラフィー【定量分析：Is値】Is値は異常摩耗の早期発見パラメータのつで、摩耗粒子を定量化するために用います。今回のIs値はの乗と低い値でした。フェログラフィー【定性分析：摩耗粒子および摩耗形態観察】分析結果から比較的多く観察された粒子は、以下の通りでした。正常な摩耗粒子・潤滑状態が正常なマイルド摩耗により発生。切削粒子・異物や金属表面の微小突起による切削摩耗により発生。シビア粒子・潤滑状態がやや厳しい凝着摩耗により発生。金属潤滑部が局部的に油膜切れを起していると考えられます。フリクションポリマ・局部的に高圧・高温となる場合に発生。観察された摩耗粒子の中でも切削粒子、フリクションポリマは、注意が必要です。減速機で切削摩耗が発生した場合、減速機内部で使用されている転がり軸受が切削摩耗により生じた軌道面の損傷が起点となって、寿命が分の程度に低下することがあることから、切削摩耗には十分注意する必要があります。切削摩耗の発生原因となる混入異物が残留している場合、この異物により切削摩耗が継続して発生する可能性があります。フリクションポリマは、潤滑油がギヤ歯面や軌道面に押し込められ高圧状態になると同時に、圧縮熱により高温状態になった結果、基油自身が重合反応を起こし生成することが知られています。そのため、高圧高温状態の解消がなされなければ、潤滑油の劣化が進行し、粘度上昇に因る潤滑異常に進展する場合があります。Iカップリング発光分光分析【SOAP／D-SOAP】検出された金属元素から発生箇所を推定すると、以下の通りでした。鉄、銅、錫・ギヤ、軸受等リン・添加剤カルシウム、バリウム、アルミニウム、ケイ素、ナトリウム・外部混入異物計数汚染度はNAS級以上と当社推奨の管理限界値を超えていました。フィルタ表面の異物観察で鉄錆、砂等が観察されたことから、汚染度が高い要因は、摩耗と外部混入異物の影響と思われます。粘度、水分、酸価、IRの各データは良好でした。
報告№103-6124 | 分析№103-02222 | 103-02222 | 精点Aを実施した結果、メタルの摩耗と鉄を使用した箇所、例えば、主軸や軸受の支持部等の鉄系材料を使用した箇所の摩耗が発生していると考えられました。今後、更に摩耗が進行する場合があるため、ヶ月以内に精点Bを実施し、汚染状況及び摩耗の進行状況を確認されることを推奨します。これらのことは、計数汚染度がNAS級とやや高いこと異常摩耗の早期発見パラメータであるフェログラフィーのIs値が、と良好の範囲にあるものの、摩耗粒子形態観察で、ホワイトメタル、外部から混入した鉄錆が観察されたことD－SOAPで、鉄が、メタルの主成分である錫がppm検出されたこと又、光学顕微鏡写真で鉄錆が多く見られたこと以上のことから判断しました。尚、RBOTが前回に比較し、min上昇したのは、新油の補充等の影響が考えられます。今後は、今回のRBOT値によりデータ管理を行います。
報告№109-09136 報告№112-00589 | 分析№109-001160 分析№112-002449 | 112-002449 | 分析の結果、潤滑油の劣化はなく、汚染度は良好な範囲にあることから、継続使用可能な状態にあると判断します。軸受分析の結果、軸受は継続使用可能な状態にあると判断します。但し、切削摩耗や疲労摩耗が発生しており、今後も摩耗の進行を傾向監視するため、以下の対策を推奨します。定期的な分析定期的に分析を実施することにより、データの変化から異常の兆候を早期に発見することが可能となります。また、今回は対象設備の初回分析であるため、あと最低でも回分析を実施し、分析データの変化から今後の分析周期を検討することを推奨します。はフェログラフィーおよびSOAP-Tの結果から総合的に判断した結果、継続使用は可能ですが、機器の機能を保持するためにも傾向管理が有用と考えます。フェログラフィー【定量分析：Is値】Is値は異常摩耗の早期発見パラメータのつで、摩耗粒子を定量化するために用います。今回のIs値はの乗と高い値でした。フェログラフィー【定性分析：摩耗粒子および摩耗形態観察】分析結果から比較的多く観察された摩耗粒子は、以下の通りでした。切削粒子・異物や金属表面の微小突起による切削摩耗により発生。疲労摩耗粒子・繰返し応力を受けて発生。フリクションポリマ・局部的に高圧・高温となる場合に発生。観察された摩耗粒子の中には、μmサイズの大型の疲労摩耗粒子が観察されました。疲労摩耗粒子は、視野に個と少ないことから、直ちに異常ではないものの、今後さらに摩耗が進行することが懸念されます。また、観察された摩耗粒子の中でも切削粒子は、注意が必要です。摩耗形態の中でも切削摩耗は摩耗進行速度が速く、転がり軸受でこの摩耗形態が発生した場合には寿命が分の程度に低下することも知られており、切削摩耗により生じた軌道面の損傷が起点となって、転がり軸受の寿命となるフレーキングに進展することから、傾向監視が必要です。Iカップリング発光分光分析【SOAP-T】検出された金属元素から発生箇所を推定すると、以下の通りでした。鉄、ニッケル、亜鉛・軸受等カルシウム、バリウム、ナトリウム・外部混入異物は良好と判断します。計数汚染度計数汚染度は、NAS級と当社推奨の管理限界値NAS級以下であり、良好と判断します。重量汚染度は、.mg/mlと当社推奨の管理限界値mg/ml以下であり、良好と判断します。光学顕微鏡写真重量汚染度で濾過したフィルタ表面上の夾雑物を光学顕微鏡で観察した結果、金属片、鉄錆、砂等が観察されました。は良好と判断します。粘度粘度は、mm/sと新油値mm/sに比較して、粘度変化率は-.％で、当社推奨の管理限界値である±％以内であり、良好と判断します。水分は、.ppmと当社推奨の管理限界値の以下であり、良好と判断します。酸価は、.mgKOH/gと新油値.mgKOH/g以下であり、良好と判断します。IRIRチャートの結果、新油と使用油のスペクトルパターンはほぼ一致し、また、油劣化の兆候を示すカルボン酸の吸収が確認されていないことから、良好と判断します。
報告№106-0239 報告№106-0240 | 分析№106-01328 分析№106-01331 | 106-01331 | 本試験は、トライボ診断を実施し、軸受の潤滑状態、汚染状況、油の劣化状態を確認することを目的としました。軸受の潤滑状態ベアリング軌道面の微小領域に疲労摩耗が発生しているものの、転がり軸受の寿命の指標となるフレーキングの発生が確認されていないことから、現在のところ、ベアリングは継続使用可能な状態にあると判断します。尚、摩耗粒子形態観察の結果、白い樹脂が観察されました。ドレンバルブから採油を実施していることから、白い樹脂はドレンに巻いてあったシールテープが混入したか、或いは、ドレン配管部内に残留していたものを採取した可能性が考えられます。油の汚染状況計数汚染度がNAS級と当社推奨の管理限界値内にあり、重量汚染度はmg/mlと比較的清浄な状態でした。油の劣化状態油の劣化状況を確認するために実施した粘度、水分、全酸価、IRの各データが良好であることから、この油は継続使用可能と判断します。
報告№109-09136 報告№110-00141 | 分析№109-001160 分析№110-000511 | 110-000511 | ・摩耗状態SOAP／D－SOAPの結果、潤滑油中からは鉄が検出されました。検出された金属は、粒子の観察結果から潤滑状態が正常な場合に発生するマイルド摩耗粒子でした。その他に、局部的に高温高圧となった場合に発生するフリクションポリマも観察されました。これらのことから、潤滑部ではマイルド摩耗の発生と同時に、潤滑油がギヤ歯面で高圧下に押し込められ圧縮熱が発生して高温状態になり、フリクションポリマが発生する状況にあると考えられます。そのため、高圧高温状態の解消がなされなければ、潤滑油は劣化する場合があります。・ケイ素の検出ケイ素がppm検出されました。一般に、潤滑油中からケイ素が検出された場合の原因として、油の消泡剤として使用されるシリコン系の添加剤が検出されるフェログラフィーおよびフィルタ表面の異物観察で砂が多く観察され、これが検出されるシリコングリースをシール部に塗布している場合、このシリコングリースが潤滑油に混入して検出されるなどが挙げられますが、今回の原因は、フィルタ観察の結果で砂が観察されたことから、の原因の可能性が考えられます。およびについては、分析結果では確認することが出来ませんので、これに関する情報をご提供下さい。・汚染度計数汚染度はNAS級と当社推奨の管理限界値に到達していました。フィルタ表面の異物観察で金属片、粘ちょう物等が観察されたことから、汚染度が高い要因は、摩耗とスラッジの影響と思われます。・粘度、水分、全酸価、IRの各データは良好でした。ギヤおよび潤滑油は継続使用可能な状態にあるものの、以下の対策が必要です。今後、油の劣化および摩耗の進行を監視するため、定期的に分析を実施することを推奨します。尚、トライボ診断では、バックラッシの増加量を分析結果から計算できますので、構造が確認できる図面、ギヤの形式、歯形、モジュール、歯数、増速比、歯幅、回転数をお知らせ下さい。計算結果をご報告いたします。
報告№109-09136 報告№113-00237 | 分析№109-001160 分析№113-000902 | 113-000902 | 更油の延長化を検討する場合のパラメータは、油の基本性状である粘度の変化と、残存余寿命を定量的に知るRBOT値、そして、酸化の程度を酸価の変化で評価し、継続使用が可能であるかを総合的に判断します。今回、これらのパラメータで継続使用の可能性について評価した結果、粘度変化率は-%で、良好と判断できる±％以内にあり、また、残存寿命を示すRBOT値はminも残存しており、尚且つ、酸価が.㎎KOH/gと新油と同等の値となっていたことから、現時点での更油の必要性はないと判断出来ました。尚、RBOT値が前回に比較してminからminに増加していましたが、貴社からの情報によれば前回分析から今回分析の間に補給や更油を実施していないとのことであったため、RBOTが増加した要因は、酸化防止剤を投与したか、或いは、図に示すIR分析の結果でわかるように低段側の潤滑油が混合した可能性が考えられました。残存寿命の変化が何処にあるのかを知るためにも、酸化防止剤の投与の有無を確認して頂くなどの対応をお願いします。分析結果粘度、水分、酸価、RBOTの各データは、前回同様に良好でした。IRIRの結果、新油のIRスペクトルと一致しない箇所が確認されました。不一致のピークは、図に示すように、低段側の潤滑油のピークと一致することから、低段側の潤滑油が混入した可能性があります。図IRチャート比較計数汚染度は、前回に比較してNAS級からNAS級にランク上昇しているものの、当社推奨の管理限界値以下であり、良好でした。
報告№106-0227 報告№106-6072 | 分析№106-01279 分析№106-01629 | 106-01629 | 平成年月下旬、運転中に油面計上端の穴から泡があふれ出てきた。濾過をすると分くらいで泡が消えた。翌朝、発電所へ行くと再度泡があふれていたので、再度濾過を実施して、泡が消えたら濾過機を取り外しての繰り返しで、現在は状況に変化はなく運転中である。泡が発生する原因を確認する。分析の結果、泡立ち試験を除く項目は良好でした。泡立ち試験の結果、シーケンスⅠが-、シーケンスⅡが-、シーケンスⅢが-と新油値-に比較して高い値であることから、消泡性能が低下していました。以上のことから、泡が発生する原因は、油の消泡性能の低下であることが確認出来ました。一方、SOAPの結果でケイ素が検出されました。ケイ素はシリコングリースなどが混入した可能性がなければ、通常は消泡剤に含まれる成分が検出されたものと考えられます。しかし、今回ご提供いただいた新油に含まれるケイ素の量はppmで検出量が多いことが確認されました。今回消泡性能が低下している理由として、消泡剤添加量が過剰であることが想像されます。消泡剤は添加量が過剰である場合、泡を発生させてしまうことがあります。今回の原因は、消泡剤添加量が過剰であったためと推定されました。原因を確定するため以下のことを確認してください。消泡剤の追加投与の有無を確認する。あった場合は添加量を確認する。本使用油のロット№から、新油時の消泡剤添加量を確認する。消泡剤の過剰投与が確認できた場合、更油が必要になると思われます。
報告№109-09136 報告№111-00687 | 分析№109-001160 分析№111-003499 | 111-003499 | 潤滑油および軸受は継続使用可能な状態にあると判断します。但し、今後も摩耗の進行を傾向監視するため、以下の対策を推奨します。濾過油中の汚染度が高いことから、今後観察された摩耗粒子や異物等が軸受軌道面に噛み込み摩耗が進行することが懸念されるため、濾過を推奨します。定期的な分析切削摩耗や凝着摩耗の進行を監視するため、定期的に分析を実施し、摩耗の進行状況を確認することを推奨します。シリコン系のグリースや添加剤の確認シリコン系の添加剤やグリースを使用している箇所があるかについてご確認下さい。最適な採油方法本試料油は、機器停止中にオイラー取出管から採油されています。機器が停止している状態では、別紙油中粒子の沈降の影響に示すように油槽内で撹拌がなくなり固形物が沈降するため、油中汚染度は高くなると推定されます。今後の採油は、極力運転中もしくは停止直後の油槽中層部から実施されることを推奨します。フェログラフィー異常摩耗の早期発見パラメータとして摩耗粒子を定量化して評価するフェログラフィーのIs値は、潤滑状態がやや厳しいの乗でした。摩耗粒子の形態で比較的多く観察された粒子は、潤滑状態が正常な場合に発生する摩耗粒子異物の噛み込みにより発生する切削粒子金属潤滑部が局部的に油膜切れを起して発生するシビア粒子局部的に高圧・高温となる場合に発生するフリクションポリマ外部から混入したと思われる鉄錆、砂等でした。これらの摩耗粒子が観察された場合、潤滑部で発生している摩耗形態は、正常なマイルド摩耗異物による切削摩耗潤滑状態がやや厳しい凝着摩耗であり、そして局部的ではあるものの高圧・高温の箇所が発生していることも分かります。摩耗形態の中でも切削摩耗は摩耗進行速度が速く、転がり軸受でこの摩耗形態が発生した場合には寿命が分の程度に低下することも知られており、切削摩耗により生じた軌道面の損傷が起点となって転がり軸受の寿命となるフレーキングに進展することから傾向監視による経過監視が必要です。フリクションポリマは、潤滑油が軌道面に押し込められ高圧状態になると同時に、圧縮熱により高温状態になった結果、基油自身が重合反応を起こし生成することが知られています。そのため、高圧高温状態の解消がなされなければ、潤滑油の劣化が進行し、粘度上昇に因る潤滑異常に進展する場合があります。Iカップリング発光分光分析供試の潤滑油を分析した結果、検出された金属元素は、SOAPの結果表に示すように、鉄、銅、リン、亜鉛、カルシウム、ケイ素、ナトリウムが検出されました。これらの検出された金属元素から発生箇所を推定すると鉄、銅、亜鉛・軸受等リン・オイル添加剤カルシウム、ケイ素、ナトリウム・外部混入異物であると思われます。このうち、機械部品が摩耗したと思われる元素はのグループです。ケイ素の検出SOAPでケイ素がppm検出されました。一般に、潤滑油中からケイ素が検出された場合、シリコン油或いは、シリコン系の添加剤が検出されるフェログラフィーおよびフィルタ表面の異物観察で砂が多く観察されて検出されるシリコングリースをシール部に塗布している場合、このシリコングリースが潤滑油に混入して検出されるなどが挙げられますが、今回の検出が比較的高濃度であることからの可能性が考えられます。については、分析結果では確認することが出来ませんので、これに関する情報があれば提供をお願いします。計数汚染度は当社推奨の管理限界値に到達していました。フィルタ表面の異物観察で金属片、鉄錆、砂等が観察されたことから、汚染度が高い要因は、摩耗と外部混入異物の影響と思われます。粘度、水分、全酸価、IR、RBOTの各データは良好でした。油の余寿命は、使用油の使用期間または使用時間が不明であったため、ご依頼の油の余寿命に関する検討は行えませんでした。ただし、分析の結果で新油値がminであったことから、使用期間を仮にヶ月間と仮定すれば余寿命は十二分にあると言えます。可能であれば、使用期間、あるいは使用時間の情報をご提供下さい。
報告№109-09249 報告№111-00162 | 分析№109-001747 分析№111-000804 | 111-000804_date110920 | 潤滑油および軸受は継続使用可能な状態であると判断します。異物の噛み込みによる切削摩耗や油膜切れによる凝着摩耗の発生が確認されているため、今後は定期的に分析を実施し、摩耗の進行状況を確認することを推奨します。次回分析時期は、回転数をrpmと仮定すると、稼動時間が.時間以上経過すると摩耗の進行の有無を評価することが可能ですので、これを目安にご検討下さい。フェログラフィー異常摩耗の早期発見パラメータとして摩耗粒子を定量化して評価するフェログラフィーのIs値は、潤滑状態が厳しいの乗でした。摩耗粒子の形態で比較的多く観察された粒子は、潤滑状態が正常な場合に発生する摩耗粒子、異物の噛み込みにより発生する切削粒子、金属潤滑部が局部的に油膜切れを起して発生するシビア粒子でした。これらの摩耗粒子が観察された場合、潤滑部で発生している摩耗形態は、正常なマイルド摩耗、異物による切削摩耗と潤滑状態がやや厳しい凝着摩耗が発生していることが分かります。特に、切削摩耗は摩耗形態の中でも摩耗進行速度が速く、転がり軸受でこの摩耗形態が発生した場合には寿命が分の程度に低下することも知られています。切削摩耗により生じた軌道面の損傷が起点となって転がり軸受の寿命となるフレーキングに進展することが懸念されます。Iカップリング発光分光分析供試のタービン油を分析した結果、検出された金属は油中金属元素の結果表に示すように、鉄、鉛、亜鉛、カルシウム、バリウム、ケイ素、ナトリウムでした。これら検出された金属元素から発生箇所を推定すると、鉄、鉛・軸受等亜鉛、カルシウム、バリウム、ケイ素、ナトリウム・外部混入異物であると思われます。このうち、機械部品が摩耗したと思われる元素はのグループです。汚染粒子数はやや高い値でした。フィルタ表面の異物観察で金属片、鉄錆、砂等が観察されたことから、汚染度が高い要因は、摩耗と外部混入異物の影響と思われます。粘度、全酸価、酸化安定度、有機物・有機化合物の各データは良好でした。分析結果特性低下特性低下に係るパラメータの分析結果は良好と判断します。粘度粘度はmm/sと新油値mm/sに対する粘度変化率は+％で、当社推奨の管理限界値である±％以内にあり、良好と判断します。全酸価添加タービン油の全酸価は、油メーカによって初期値が違うため統一した管理基準を設定するのが困難であることから、当社では管理限界値を設定しておらず、新油分析値との比較及び他の分析項目の結果より全酸価の状態判断を行います。その結果、全酸価は.mgKOH/gと新油値.mgKOH/gに比較して変化はないことから、良好と判断します。酸化安定度酸化安定度はminであり、当社推奨の管理限界値のmin以上であることから良好と判断します。有機物・有機化合物有機物・有機化合物は、IRチャートによる新油分析値との比較の結果、cm-付近に劣化の兆候を示すカルボン酸の吸収が確認されていないことから、良好と判断します。色相はL.であり、新油値のL.に比較して大きな変化はないことから、良好と判断します。汚染に係るパラメータの分析結果は、汚染粒子数はやや高い値でした。水分は.であり、当社推奨の管理限界値の以下であることから良好と判断します。汚染粒子数はNAS級であり、当社推奨の管理限界値のNAS級以内であるものの、やや高い値でした。汚染度物重量はmg/mlであり、当社推奨の管理限界値のmg/ml以内であることから良好と判断します。摩耗フェログラフィーによる摩耗粒子の観察の結果、潤滑状態が正常な場合に発生する摩耗粒子、異物の噛み込みにより発生する切削粒子、金属潤滑部が局部的に油膜切れを起して発生するシビア粒子が比較的多く観察されました。異常摩耗の早期発見パラメータであるフェログラフィーのIs値がの乗と高く、摩耗粒子の形態観察の結果、潤滑状態が正常な場合に発生する摩耗粒子、異物の噛み込みにより発生する切削粒子、金属潤滑部が局部的に油膜切れを起して発生するシビア粒子が比較的多く観察されました。金属濃度SOAP法により金属濃度を測定した結果、外部から混入したと思われる亜鉛がppm、ケイ素がppm検出されました。金属濃度酸溶解法により金属濃度を測定した結果、潤滑箇所で発生する金属接触によって検出される鉄、鉛が共に、外部から混入したと思われる亜鉛が、カルシウムが、バリウム、ナトリウムが共に検出されました。
報告№109-09136 報告№114-00022 | 分析№109-001160 分析№114-000928 | 114-000928 | グリース分析の結果、グリースの物理的性状は良好の範囲にあることから、グリースは継続使用可能な状態にあると判断します。軸受は継続使用可能な状態にあると判断します。但し、疲労摩耗粒子が観察され、さらにSOAP-Tの鉄および銅濃度が比較的高い値で検出されたことから、軸受軌道面では摩耗状態が厳しいことが推定されます。今後、さらに摩耗が進行することが懸念されるため、以下の対策を推奨します。定期的な分析今後の進行が懸念される疲労摩耗の推移を監視するため、定期的な分析実施を推奨します。分析結果フェログラフィーで観察された代表的な粒子は、以下の通りです。正常な摩耗粒子・潤滑状態が正常なマイルド摩耗により発生。疲労摩耗粒子・繰返し応力による金属疲労で発生。大型化するとフレーキングの発生が懸念されます。SOAP-Tの結果、鉄がppm、銅がppmと比較的高い値で検出されました。軸受軌道面および保持器で摩耗が発生していると推定されます。グリースのちょう度、滴点、酸価、IRの各データは良好です。
報告№109-09136 報告№112-00588 | 分析№109-001160 分析№112-002428 | 112-002428_date130311 | 、汚染状態、摩耗状態ポンプ減速機と潤滑油は、継続使用可能な状態であるため、分解点検の必要はないと判断します。余寿命予測フェログラフィーのIs値は、前回に比較しての乗から乗に桁低下し、安定した潤滑状態になっていることがわかります。このような安定した潤滑状態では、異常な方向に向かう上昇角を示さないことからIs値による余寿命予測はできませんが、前回と今回の各データを比較した結果から総合的に判断すると、少なくとも年程度の間は継続して使用が可能な状態にあると判断します。バックラッシによる評価トライボ診断では、バックラッシの増加量を分析結果から計算できますが、今回は情報が不足していたため、仮定して計算しております。不足している情報をお知らせ頂ければ、より正確な診断を行うことが出来ますので、可能であれば情報をお知らせ下さい。はフェログラフィーおよびSOAP-Tの結果から総合的に判断した結果、正常な状態にあると考えられます。フェログラフィー【定量分析：Is値】Is値は異常摩耗の早期発見パラメータのつで、摩耗粒子を定量化するために用います。Is値は前回に比較しての乗から乗に低下し、低い値でした。これは、潤滑状態が異常に向かう上昇角を示さないことから、安定した潤滑状態になっていると判断します。また、乗から乗に低下した理由については、採油時の試料収集による影響によるものであることが、計数汚染度の粒子サイズのレンジデータからも確認することができました。フェログラフィー【定性分析：摩耗粒子および摩耗形態観察】分析結果から比較的多く観察された粒子は、以下の通りでした。正常な摩耗粒子・潤滑状態が正常なマイルド摩耗により発生。Iカップリング発光分光分析【SOAP-T】検出された金属元素から発生箇所を推定すると、以下の通りでした。鉄・ギヤ、軸受等カルシウム、ナトリウム・外部混入異物は良好と判断します。計数汚染度計数汚染度は、NAS級と当社推奨の管理限界値NAS級以下にあり、良好と判断します。重量汚染度は、.mg/mlと当社推奨の管理限界値mg/ml以下にあり、良好と判断します。光学顕微鏡写真重量汚染度で濾過したフィルタ表面上の夾雑物を光学顕微鏡で観察した結果、金属片、鉄錆、砂等が観察されました。は良好と判断します。粘度粘度は、mm/sと新油値.mm/sに比較して、粘度変化率は-.％で、当社推奨の管理限界値である±％以内にあり、良好と判断します。水分は、と当社推奨の管理限界値の以下にあり、良好と判断します。酸価は、.mgKOH/gと新油値に比較して高いものの、IRの結果で油劣化の兆候を示すカルボン酸の吸収が確認されていないことから、良好と判断します。IRIRチャートの結果、新油と使用油のスペクトルパターンはほぼ一致し、また、油劣化の兆候を示すカルボン酸の吸収が確認されていないことから、良好と判断します。
報告№109-09136 報告№111-00328 | 分析№109-001160 分析№111-001533 | 111-001533 | 水分は新油に比較して大きな変化はなく、非常に良好の範囲あることから、水分は混入していないと思われます。しかし、計数汚染度がやや不良、重量汚染度が処置領域にあることから、継続使用する場合は、以下の対策を推奨します。今後、バルブ類の動作障害やフィルタおよびストレーナの目詰まりが発生することが懸念されるため、濾過を推奨します。計数汚染度はNAS級とやや不良、重量汚染度がmg/mlと処置領域にありました。フィルタ表面の異物観察で金属片、鉄錆、砂等が観察されたことから、汚染度が高い要因は、摩耗と外部混入異物の影響と思われます。粘度、水分、酸価の各データは良好でした。
報告№109-09249 報告№110-00306 | 分析№109-001747 分析№110-001353 | 110-001353 | 油中金属の分析は、試料油を以上の高温で発光させた光を分光器で分光し、金属固有の波長から元素を特定するとともに、光の強度から濃度を求めるIカップリング発光分光分析法を用います。また摩耗状態は、SOAP法により求めた金属成分と濃度に、フェログラフィー法による早期発見パラメータであるIs値と摩耗粒子分析とを加味し、さらに摩耗粒子の形態により摩擦面で発生している摩耗機構を推定して総合的に判断します。Iカップリング発光分光分析供試のディーゼルエンジン油を分析した結果、検出された金属は油中金属元素の結果表に示すように、鉄、リン、亜鉛、カルシウム、アルミニウム、ナトリウム、マグネシウムでした。これら検出された金属元素から発生箇所を推定すると、鉄・軸受等リン、亜鉛、カルシウム・オイル添加剤アルミニウム、ナトリウム、マグネシウム・外部混入異物であると思われます。このうち、機械部品が摩耗したと思われる元素はのグループです。フェログラフィー摩耗粒子分析結果から観察された粒子は、潤滑状態が正常な場合に発生する摩耗粒子異物の切削作用で発生する切削粒子でした。潤滑状態と摩耗形態異常摩耗の早期発見パラメータとして摩耗粒子を定量化して評価するフェログラフィーのIs値は、潤滑状態が厳しいの乗となっていました。摩耗粒子の観察結果から潤滑部では正常な潤滑状態であるマイルド摩耗と異物による切削摩耗が発生していることが分かりました。・切削摩耗転がり軸受に切削摩耗が発生している場合、軸受の寿命が分の程度に低下することが知られており、定期的なトライボ診断による状態監視が必要と考えます。また、切削摩耗発生の原因となる混入異物が残留している場合、この異物により切削摩耗が継続して発生する可能性があります。水分は良好でした。粘度、全塩基価、酸化安定度、有機物・有機化合物の各データは良好でした。潤滑油および軸受は継続使用可能な状態にあるものの、以下の対策が必要です。定期的な分析今後、摩耗の進行を監視するため、定期的に分析を実施することを推奨します。分析結果特性低下特性低下に係るパラメータの分析結果は良好と判断します。粘度粘度はmm/sと新油値.mm/sに対する粘度変化率は+％で、当社推奨の管理限界値である±％以内にあり、良好と判断します。全塩基価全塩基価はmgKOH/gであり、当社推奨の管理限界値のmgKOH/g以上にあることから良好と判断します。酸化安定度酸化安定度はminであり、当社推奨の管理限界値のmin以上であることから良好と判断します。有機物・有機化合物有機物・有機化合物は、IRチャートによる新油分析値との比較の結果、cm-付近に劣化の兆候を示すカルボン酸の吸収が確認されていないことから、良好と判断します。色相はLであり、新油値のLに比較して大きな変化はないことから、良好と判断します。汚染に係るパラメータの分析結果は、水分は良好でした。水分はppmであり、当社推奨の管理限界値の以内にあり、良好と判断します。汚染粒子数はNAS級でした。汚染度物重量はmg/mlでした。摩耗フェログラフィーによる摩耗粒子の観察の結果、潤滑状態が正常な場合に発生する摩耗粒子、異物の切削作用で発生する切削粒子が比較的多く観察されました。異常摩耗の早期発見パラメータであるフェログラフィーのIs値がの乗とやや高く、摩耗粒子の形態観察の結果、潤滑状態が正常な場合に発生する摩耗粒子、異物の切削作用で発生する切削粒子が比較的多く観察されました。金属濃度SOAP法により金属濃度を測定した結果、油の添加剤成分であるリンがppm、亜鉛がppm、カルシウムが、外部から混入したと思われるナトリウムがppm検出されました。金属濃度酸溶解法により金属濃度を測定した結果、潤滑箇所で発生する金属接触によって検出される鉄が、油の添加剤成分であるリン、亜鉛が、カルシウムが、外部から混入したと思われるアルミニウムが、マグネシウムが検出されました。
報告№108-0204 報告№108-0199 | 分析№108-01503 分析№108-01415 | 108-01415 | 、軸受の潤滑状態を確認する。今回の採油は、対象設備の停止中にドレン弁から実施しているため、油循環中に採油した場合に比較し、油中粒子の沈降の影響を受け、分析データが高濃度に出る可能性があります。今回の分析は以上のことを踏まえて結果を検討しました。分析の結果、今回の採油が高濃度になっていると思われる対象設備停止中のドレン弁から行われた採油にもかかわらず、全てのデータが良好の範囲にありました。このことから、機器の潤滑状態は正常であり、この油は継続使用可能と判断します。尚、上述しましたように今回の採油は対象設備の停止中の採油であるため、油中の摩耗粒子などが平均的に分散した状態とはいえない状態で採油されている可能性があります。採油は、粒子の沈降の影響を少なくすることが重要であり、そのため油中粒子が均一な分散状態で実施されることを併せて推奨します。
報告№109-09094 報告№110-00717 | 分析№109-000891 分析№110-002757 | 110-002757 | は良好と判断します。尚、RBOTがminと新油値のminに比較してmin減少していました。このまま継続使用した場合、この減少傾向から限界値に到達するのは、別紙図RBOTの減少傾向に示すように年月と推定されました。残りの継続使用期間は、約年ヶ月であると予測されます。潤滑油は継続使用可能な状態にあると判断します。≪状態監視とパラメータ≫分析の目的および各分析のパラメータは以下の通りです。特性低下目的：油の分析結果から、や劣化傾向ならびに添加剤の消耗程度、残存寿命などを確認する。粘度JISK全酸価JISK赤外線吸収スペクトルJISK酸化安定度試験JISK汚染目的：油の分析結果から、砂塵あるいは水・異種油などによるや、異物混入の有無を確認する。水分JISK計数汚染度JISB重量汚染度JISB光学顕微鏡観察摩耗目的：油中の摩耗粒子を分析する事により、回転・摺動部の潤滑状態、摩耗劣化の程度、余寿命などを解析する。摩耗診断電子顕微鏡観察JISKX線マイクロアナリシス油中金属濃度）JISK≪分析結果≫特性低下粘度：良好粘度値mm/sの新油値mm/sに対する変化率は+.％であり、当社推奨の管理限界値±％以内に留まっています。全酸価：良好全酸価.mgKOH/gは新油値の.mgKOH/gに比較し変化はないことから、問題は無いと判断します。赤外線吸収スペクトル：良好酸化安定度試験：良好酸化安定度試験の結果、数値minは当社推奨の管理限界値min以上に留まっており、現時点での使用は可能と判断します。汚染水分：良好水分値ppmは当社推奨の管理限界値以内に留まっています。計数汚染度：今回は実施していません。重量汚染度：今回は実施していません。光学顕微鏡観察：今回は実施していません。摩耗摩耗診断電子顕微鏡観察・X線マイクロアナリシス：今回は実施していません。油中金属濃度：今回は実施していません。
報告№109-09136 報告№112-00436 | 分析№109-001160 分析№112-001869 | 112-001869 | 潤滑油および軸受は継続使用可能な状態にあると判断します。はフェログラフィーおよびSOAP／D-SOAPの結果から総合的に判断した結果、正常な状態にあると考えられます。フェログラフィー【定量分析：Is値】Is値は異常摩耗の早期発見パラメータのつで、摩耗粒子を定量化するために用います。前回に比較してIs値はのマイナス乗からマイナス乗に低下し、低い値でした。フェログラフィー【定性分析：摩耗粒子および摩耗形態観察】分析結果から比較的多く観察された粒子は、以下の通りでした。正常な摩耗粒子・潤滑状態が正常なマイルド摩耗により発生。Iカップリング発光分光分析【SOAP／D-SOAP】検出された金属元素から発生箇所を推定すると、以下の通りでした。銅、錫・軸受等ナトリウム・外部混入異物前回に比較して計数汚染度はNAS級からNAS級にランク上昇し、重量汚染度は.mg/mlから.mg/mlに増加しているものの、共に当社推奨の管理限界値以下であり、良好でした。．前回同様にIRは良好でした。
報告№109-09136 報告№110-00329 | 分析№109-001160 分析№110-001477 | 110-001477 | 本試料油の添加剤は、一般に、タービン油に比較して極圧添加剤や摩耗防止剤などの濃度が高く、この影響でRBOT試験の結果が変動する傾向があります。そのため、コンプレッサー油の余寿命の評価をタービン油と同等の精度で得るには、RBOTの結果に加え、粘度、水分、全酸価、IRなどのデータを総合的に判断することが必要です。分析の結果、油の粘性を示す粘度は、mm/sと新油値mm/sに比較した粘度変化率は+％とほぼ変化はありませんでした油中のスラッジの発生量を示す全酸価は、新油値の.mgKOH/gに比較して.mgKOH/gとやや高いものの、IRの結果で油が劣化した場合に発生するカルボン酸の発生は確認されませんでした酸化防止剤の残存量を示すRBOTは、限界値minに比較して、十分に残量があるminでした以上のことから、潤滑油の劣化は確認されませんでした。但し、IRの結果でIRチャートに示すように新油と異なるピークが確認されました。異種油の混入、或いは、油名が違う可能性があります。尚、別紙表および図から分かるように、RBOTの減少傾向から油の余寿命を求めた結果、本試料は直近の更油から起算して稼働時間が時間まで使用可能であることが分かります。潤滑油は、劣化の兆候が確認されず、且つ、余寿命が時間以上あることから、この油は継続使用可能と判断します。異種油の混入、或いは、油名が違う可能性がありますので、ご確認下さい。
報告№108-0227 報告№110-00097 | 分析№108-01664 分析№110-000377 | 110-000377 | SOAP／D－SOAPの結果、潤滑油中からは鉄が検出されました。検出された金属は、粒子の観察結果からはフレッティングにより発生する赤錆でした。これらのことから、潤滑部ではフレッティング摩耗が発生していることが分かりました。観察されたフレッティングの発生箇所は、以下の箇所が考えられます。軸と内輪内面軸受箱と外輪外面軌道輪と転動体ギヤ歯面今後、フレッティングにより発生する赤錆が転がり軸受軌道面やギヤ歯面に噛み込み、噛み込み傷が起点となって転がり軸受では寿命の指標となるフレーキングへ進展することが懸念されます。結論対象設備は継続使用可能な状態にあるものの、以下の対策が必要です。今後、フレッティング摩耗の進行を監視するため、定期的に分析を実施し、摩耗の進行状況を確認されることを推奨します。次回分析の時期を理論的に求めたところ、最短で約時間となります。この時間は、油中汚染物が均一になるために必要とする時間であり、この時間を経過すれば、再分析の結果から状態の傾向を確認することが可能となりますので、これを参考に次回分析時期を検討されることを提案します。尚、トライボ診断では、バックラッシの増加量を分析結果から計算できますので、構造が確認できる図面、ギヤの形式、歯形、モジュール、歯数、増速比、歯幅をお知らせ下さい。計算結果をご報告いたします。は良好と判断します。計数汚染度計数汚染度はNAS級と当社推奨の管理限界値のNAS級以内にあり、良好と判断します。重量汚染度は.mg/mlでした。機器の潤滑状態フェログラフィーの結果、フレッティングにより発生する赤錆が比較的多く観察されました。SOAPSOAPの結果、摩耗により発生する鉄、油の添加剤成分であるリンが検出されました。D－SOAPD－SOAPの結果、摩耗により発生する鉄が検出されました。フェログラフィーフェログラフィーの結果、異常摩耗の早期発見パラメータであるIs値がの乗とやや高く、摩耗粒子の形態観察の結果、フレッティングにより発生する赤錆がやや多く観察されました。
報告№109-09250 報告№109-09250 | 分析№109-001779 分析№109-001779 | 109-001779 | 潤滑油および本軸受は継続使用可能な状態にあると判断できますが、軸受摺動面では切削摩耗や凝着摩耗の発生が確認されており、今後継続して発生することが懸念されるため、再度分析を実施し、摩耗の進行状況を傾向監視することを推奨します。尚、油名を再確認するとともに、異種油混入の有無を確認されることを併せて推奨します。特性低下特性低下に係るパラメータの分析結果は良好と判断します。粘度粘度はmm/sと新油値mm/sに対する粘度変化率は-.％で、当社推奨の管理限界値である±％以内にあり、良好と判断します。全酸価添加タービン油については、当社では管理限界値を設定しておらず、新油分析値との比較及び他の分析項目の結果より全酸価の状態判断を行います。その結果、全酸価は.mgKOH/gと新油値.mgKOH/gに比較して若干高くなっていますが、IRチャートに示すように劣化の兆候として現れるカルボン酸などの有機物・有機化合物の発生が確認されていないことから、異常のない値と判断します。酸化安定度酸化安定度はminであり、当社推奨の管理限界値のmin以上であることから、良好と判断します。有機物・有機化合物有機物・有機化合物は、IRチャートによる新油分析値との比較の結果、cm-付近に劣化の兆候を示すカルボン酸の吸収が確認されていないことから、良好と判断します。色相はLであり、新油値のLに比較して大きな変化はないことから、良好と判断します。汚染に係るパラメータの分析結果は良好と判断します。水分はppmであり、当社推奨の管理限界値の以下であることから、良好と判断します。汚染粒子数はNAS級であり、当社推奨の管理限界値のNAS級以内であることから、良好と判断します。汚染度物重量は.mg/mlであり、当社推奨の管理限界値のmg/ml以内であることから、良好と判断します。摩耗フェログラフィーによる摩耗粒子の観察の結果、異物の噛み込みなどで発生する切削粒子、金属接触が厳しい場合に発生するシビア粒子が観察されました。異常摩耗の早期発見パラメータであるフェログラフィーのIs値がの乗と良好の範囲あるものの、摩耗粒子の形態観察の結果、異物の噛み込みなどで発生する切削粒子、金属接触が厳しい場合に発生するシビア粒子が観察されました。金属濃度SOAP法により金属濃度を測定した結果、潤滑箇所で発生する金属接触によって検出される鉄、鉛共にppm、外部から混入したと思われる亜鉛がppm、バリウムがppm検出されました。金属濃度酸溶解法により金属濃度を測定した結果、潤滑箇所で発生する金属接触によって検出される鉄が.pm、外部から混入したと思われる亜鉛が、バリウムが、ナトリウムが検出されました。
報告№106-6068 報告№106-6068 | 分析№106-01447 分析№106-01447 | 106-01447 | 経緯発電機反負荷側の軸受温度は、通常で運転しているが、運転中にまで上昇してトリップした。温度が下がるのを待って、負荷無しで運転を実施し、くらいから上昇しないことを確認後、通常運転に戻して、現在は約で安定している。発電機は、前回分解点検後年を経過している。来年分解点検の予定である。目的温度上昇により、軸受が摩耗していないかを確認する。考察分析の結果、軸受メタルの摩耗が確認されました。軸受メタルの摩耗は、軸受メタルの主成分である錫がSOAPでppm、D－SOAPで検出されたことから確認できました。メタルの摩耗深さをSOAPの錫濃度ppm、油量Lから下式により算出しました。錫の摩耗体積＝錫濃度×-×油量×.×÷錫密度＝×-××.×÷.＝.平均的な摩耗深さ＝摩耗体積÷摩耗面積×＝.÷×＝計算の結果、平均的な摩耗深さがμmとなり、メタル表面粗さをsと仮定するとメタルの表面荒さの約分の程度が摩耗していると思われました。また、摩耗粒子形態観察で金属接触が厳しい場合に発生するシビア粒子、摩擦熱が高い場合に発生する球状粒子、ホワイトメタル摩耗粒子が観察されたことから、今後も更に摩耗が進行することが懸念されました。この摩耗の発生が軸受温度上昇が確認された時に発生した一過性のものであるか、或いは、更に摩耗が進行しているかを確認するために、ヶ月以内に再度分析を実施し、摩耗の進行状況を確認することを推奨します。尚、を示す粘度、水分、全酸価、IR、RBOTの各データが当社推奨の管理限界値内にあることから、この油は継続使用可能と判断します。
報告№109-0034 報告№109-0034 | 分析№109-00170 分析№109-00170 | 109-00170 | 分析の結果、全てのデータが良好であることから、この油は継続使用可能であり、潤滑状態も正常と判断します。は良好と判断します。計数汚染度は良好と判断します。計数汚染度はNAS級と当社推奨の管理限界値のNAS級以内にあり、良好と判断します。重量汚染度は良好と判断します。重量汚染度は.mg/mlと当社推奨の管理限界値のmg/ml以内にあり、良好と判断します。機器の潤滑状態機器の潤滑状態は正常と判断します。SOAPの結果は良好です。SOAPの結果、油の添加剤成分であるリンが検出されています。摩耗により発生する鉄および錫が検出されていないことから、良好と判断します。D－SOAPの結果、鉄が検出されています。D－SOAPの結果、摩耗により発生する鉄が検出されています。フェログラフィーの結果は良好です。異常摩耗の早期発見パラメータであるフェログラフィーのIs値がのマイナス乗と良好の範囲にあり、潤滑状態は正常と判断します。
報告№102-6021 | 分析№102-00360 | 102-00360-1 | 結論メタルの摩耗が確認されました。年月以降、メタルの更新や手入れがなく、且つ、更油や新油の補充が無かったとすると、メタルの表面は、摩耗が進行し、鏡面状態になっていると考えられるため、点検が必要と判断します。計数汚染度が、NAS級と前年度濾過後のNAS級からヶ月間でランク上昇していました。粘度は良好と判断します。粘度はmm/sと非常に良好の範囲にありました。水分は良好と判断します。水分はppmと非常に良好の範囲にありました。全酸価は良好と判断します。全酸価は.mgKOH/gと非常に良好の範囲にありました。RBOTは良好と判断します。RBOTはminと非常に良好の範囲にありました。計数汚染度は、良好の範囲にあるものの、前年度に比較してランク上昇していました。計数汚染度は、NAS級と、前年度濾過後のNAS級に比較して、ヶ月間でランク上昇しました。重量汚染度は.mg/mlと非常に良好の範囲にありました。重量汚染度は.mg/mlと非常に良好の範囲にありました。機器の潤滑状態メタルの摩耗が確認されました。年月以降、メタルの更新や手入れがなく、且つ、更油や新油の補充が無かったとすると、メタルの表面は、摩耗が進行し、鏡面状態になっていると考えられるため、点検が必要と判断します。油中の金属粒子濃度を分析するSOAP及びD-SOAPの結果、軸受メタルの摩耗により発生したと考えられる錫がSOAPでppm、D－SOAPがppm検出されていました。但し、本軸受油は、毎年濾過を実施しており、メタルの摩耗量を検討する場合は濃度補正を行う必要があります。錫濃度を補正した結果を別表に示します。この結果から、年月以降更油を実施していなければ、ppmになっていたと考えられることが出来ます。この補正後の錫濃度と油量リットルから摩耗量を下式により計算しました。 ・式 .cmとなります。従いまして、下図のような体積をもつ金属片が摩耗した計算となります。この体積.cmを軸受メタルの摩耗面積で割りますと平均的な摩耗深さとなります。この摩耗面積は当社の経験によれば、スラストメタル面積の約分の程度となることが確認されており、軸受の支持面積cmからスラストメタル面積とパッド枚数枚から計算すると.cmとなります。摩耗体積.cmと.cmから平均的な摩耗深さを求めるとμmとなります。スラストメタルの表面粗さをRmaxμmとしますと既にスラストメタル表面は摩耗が進行し鏡面状態になっていると考えられますので、メタルの点検が必要と判断します。但し、今回の分析結果は、年月以降、メタルの更新や手入れがなく、且つ、更油や新油の補充がなかったことを前提にしておりますので、この前提が一致していない場合は、再計算を行う必要があります。一致していない場合は、ご連絡頂けますよう、お願い申し上げます。
報告№109-09287 報告№109-09287 | 分析№109-002072 分析№109-002072 | 109-002072 | 潤滑油および本軸受は継続使用可能な状態にあると判断できますが、軸受摺動面では凝着摩耗の発生が確認されており、今後継続して発生することが懸念されるため、運転再開後ヶ月以内に再度分析を実施し、摩耗の進行状況を確認することを推奨します。
報告№109-09136 報告№113-00295 | 分析№109-001160 分析№113-001201 | 113-001201 | 軸受は継続使用可能な状態にあると判断します。はフェログラフィーおよびSOAP／D-SOAPの結果から総合的に判断した結果、正常な状態にあると考えられます。フェログラフィー【定量分析：Is値】Is値は異常摩耗の早期発見パラメータのつで、摩耗程度を定量化するために用います。Is値は前回に比較してのマイナス乗からマイナス乗と、低い値でした。フェログラフィー【定性分析：摩耗粒子および摩耗形態観察】分析結果から観察された全ての粒子量は少でした。Iカップリング発光分光分析【SOAP/D-SOAP】検出された金属元素から発生箇所を推定すると、以下の通りでした。錫・軸受等リン・オイル添加剤カルシウム、ナトリウム・外部混入異物計数汚染度は、前回に比較してNAS級からNAS級にランク上昇し、重量汚染度は.mg/mlからmg/mlに増加したものの、良好でした。分析結果は良好と判断します。計数汚染度計数汚染度はNAS級と当社推奨の管理限界値のNAS級以下にあり、良好と判断します。重量汚染度はmg/mlと当社推奨の管理限界値のmg/ml以下にあり、良好と判断します。は良好と判断します。SOAPSOAPの結果、摩耗により発生する鉄が検出されていないことから、良好と判断します。D-SOAPD-SOAPの結果、摩耗により発生する鉄が検出されていないことから、良好と判断します。フェログラフィー異常摩耗の早期発見パラメータであるフェログラフィーのIs値がのマイナス乗と良好の範囲にあり、摩耗状態は正常と判断します。
報告№112-00727 報告№113-00292 | 分析№112-003321 分析№113-001176 | 113-001176 | 油の劣化は確認されず、汚染度も良好な範囲にあることから、継続使用可能な状態にあると判断します。軸受は継続使用可能な状態にあると判断します。分析結果フェログラフィーおよびSOAP／D-SOAPの結果から総合的に判断した結果、正常な状態にあると考えられます。フェログラフィー【定量分析：Is値】Is値は異常摩耗の早期発見パラメータのつで、摩耗程度を定量化するために用います。Is値は前回に比較してのマイナス乗からマイナス乗と、低い値でした。フェログラフィー【定性分析：摩耗粒子および摩耗形態観察】分析結果から観察された全ての粒子量は少でした。Iカップリング発光分光分析【SOAP／D-SOAP】検出された金属元素から発生箇所を推定すると、以下の通りでした。カルシウム、ナトリウム・外部混入異物前回に比較して計数汚染度はNAS級から等級に変化はなく、重量汚染度は.mg/mlから.mg/mlに増加しているものの、共に管理限界値以下であり、良好でした。．前回同様にIR、RBOTの各データは良好でした。
報告№105-8022 | 分析№105-01425 | 105-01425 | オーバーホールヶ月後に初期試験を実施した結果、濾過効率の変化がなければ摩耗は安定していると判断します。これらのことは、前回に比較して、計数汚染度はNAS級からNAS級にランク減少したことSOAP／D-SOAPの結果、鉄濃度に変化がないこと異常摩耗の早期発見パラメータであるフェログラフィーのIs値がのマイナス乗と良好の範囲にあること以上のことから判断しました。尚、調速機圧油には静電浄油機が設置されており、摩耗状況を確認するためには、油清浄機の濾過性能を考慮して解析する必要があります。解析を進めるためには、浄油機の入口と出口から採油を実施し、正確な濾過効率を元に摩耗の進行状況を確認されることを推奨します。
報告№106-0025 報告№106-0018 | 分析№106-00118 分析№106-00074 | 106-00074_修正20060615 | 分析の結果、計数汚染度がやや高い値を示していました。外部から混入した鉄錆、砂が摩耗粒子の形態観察の結果で多く観察されたことから、汚染度が高い原因は鉄錆や外部から混入した異物の影響と考えられます。これらの摩耗粒子及び異物が軸受摺動面に噛み込み摩耗が進行することも考えられるため、次回定検時に濾過の実施を推奨します。また、更油の際には、念のため濾過を実施されることを併せて推奨します。これらのことは、異常摩耗の早期発見パラメータであるフェログラフィーのIs値がと良好の範囲にあるものの摩耗粒子形態観察の結果、金属接触が厳しい場合に発生する～μmサイズのシビア粒子、外部から混入した鉄錆が観察されたこと以上のことから判断しました。尚、今回の採油は採油前の排油量がドレン配管分であり不足していた可能性も考えられますので、今後はドレン配管分の油量の～倍程度行って、採油を実施されることを推奨します。
報告№109-09209 報告№109-09209 | 分析№109-001589 分析№109-001589 | 109-001589 | ギヤ油の添加剤は、一般に、タービン油に比較して極圧添加剤や摩耗防止剤などの濃度が高く、この影響でRBOT試験の結果が変動する傾向があります。そのため、ギヤ油の余寿命の評価をタービン油と同等の精度で得るには、RBOTの結果に加え、粘度、水分、全酸価、有機物・有機化合物などのデータを総合的に判断することが必要です。本試料油は、各分析データを総合的に評価しました。その結果、粘度がmm/sと新油のmm/sに対する粘度変化率は-.％で、当社推奨の管理限界値±％を超えていました。これは、使用油に異種油が混入していた可能性や油名称が異なる可能性が考えられますので、今一度、油名称の確認をお願い致します。特性低下粘度は当社推奨の管理限界値を超えています。粘度は当社推奨の管理限界値を超えています。粘度はmm/sと新油値mm/sに対する粘度変化率は-.％で、当社推奨の管理限界値である±％を超えています。全酸価は良好と判断します。全酸価は.mgKOH/gと新油値.mgKOH/g以内にあり、良好と判断します。基油は良好と判断します。酸化劣化の兆候のパラメータである有機物・有機化合物は、今回の分析結果で確認されなかったことから、基油には劣化兆候はなく良好と判断します。酸化安定度の結果、良好と判断します。酸化安定度はminと当社推奨の管理限界値のmin以上であることから、酸化防止剤は十分に残存しており、良好と判断します。酸化安定度は良好な範囲にありました。酸化安定度は、新油値と比較して十分に残存していることが必要ですが、今回の分析結果は新油の.%が残存しており、当社推奨の管理限界値の％以上であったことから、良好と判断します。汚染水分濃度は管理限界値以下で汚染されておらず、清浄であると判断します。水分濃度は良好と判断します。水分濃度は.ppmと当社推奨の管理限界値の以下であり、良好と判断します。
報告№109-09255 報告№109-09255 | 分析№109-001916 分析№109-001916 | 109-001916 | 結論運転再開後、今回の分析項目に計数汚染度、油中金属濃度を追加して、再度分析を実施し、摩耗の進行状況を確認されることを推奨します。特性低下分析結果は、全項目が良好の範囲にありました。したがって、油の特性低下は認められず良好と判断します。粘度粘度はmm/sと新油値.mm/sに対する粘度変化率が-％でした。粘度変化率の推奨管理限界値は、±％以内となっていますが、今回の結果はこの範囲内にあることから、良好と判断します。全酸価全酸価は.mgKOH/gと新油値以内にあり、良好と判断します。酸化安定度酸化安定度は、新油値と比較して十分に残存していることが必要ですが、今回の残存率は新油の％となっており、当社推奨の管理限界値の％以上であったことから、良好と判断します。汚染水分による汚染は確認されず、良好と判断します。水分濃度水分濃度は、当社推奨の管理限界値の以下のppmであり、良好と判断します。摩耗摩耗粒子の結果、異物の噛み込みなどで発生する切削粒子が比較的多く観察されました。異常摩耗の早期発見パラメータであるフェログラフィーのIs値がの乗と良好の範囲にあるものの、摩耗粒子の形態観察の結果、異物の噛み込みなどで発生する切削粒子が比較的多く観察されました。
報告№108-0170 報告№108-0165 | 分析№108-01142 分析№108-01073 | 108-01073 | 前回の分析で水分がppmと処置領域にあった。再度分析を実施し、水分濃度を確認する。臨時分析・濾過前の試料油を分析した結果、前回に比較して水分はppmからppmに減少し、その他データも全て良好の範囲にあることから、この油は継続使用可能と判断します。尚、濾過および更油を実施していないにもかかわらず、水分濃度が減少した要因は、前回が油槽上部であったのに対して、今回は油槽中層部であることから、採油箇所の違いによるものと考えられました。このことから、油槽内で水分と油が分離していると思われる箇所があり、今回のようなデータ相違が発生したと思われます。念のため、傾向監視による水分の監視を推奨します。
報告№109-09250 報告№109-09250 | 分析№109-001813 分析№109-001813 | 109-001813 | 潤滑油の特性低下が見られないため、本潤滑油は汚染物を除去することで継続使用可能と判断します。尚、鉛や銅などの金属分により酸化劣化が進行する場合がありますので、定期的に分析を実施し、油の劣化状況を確認することを推奨します。特性低下特性低下に係るパラメータの分析結果は良好と判断します。粘度粘度はmm/sと新油値mm/sに対する粘度変化率は+.％で、当社推奨の管理限界値である±％以内にあり、良好と判断します。全酸価添加タービン油については、当社では管理限界値を設定しておらず、新油分析値との比較及び他の分析項目の結果より全酸価の状態判断を行います。その結果、全酸価は.mgKOH/gと新油値以内であり、良好と判断します。酸化安定度酸化安定度minであり、当社推奨の管理限界値のmin以上であることから、良好と判断します。有機物・有機化合物有機物・有機化合物は、IRチャートによる新油分析値との比較の結果、cm-付近に劣化の兆候を示すカルボン酸の吸収が確認されていないことから、良好と判断します。色相はLであり、新油値のLに比較して変化がないことから、良好と判断します。汚染に係るパラメータの分析結果は、汚染粒子数がやや高く、汚染度物重量は当社推奨の管理限界値を超えていました。水分はppmであり、当社推奨の管理限界値の以下であることら、良好と判断します。汚染粒子数はNAS級であり、当社推奨の管理限界値のNAS級以内にあるものの、やや高い値でした。汚染度物重量はmg/mlであり、当社推奨の管理限界値のmg/mlを超えていました。摩耗フェログラフィーによる摩耗粒子の観察の結果、局部的に高圧・高温となる場合に発生するフリクションポリマ、外部から混入したと思われる砂等が観察されました。異常摩耗の早期発見パラメータであるフェログラフィーのIs値がの乗と当社基準値と比較して良好の範囲にあるものの、摩耗粒子の態観察の結果、局部的に高圧・高温となる場合に発生するフリクションポリマ、外部から混入したと思われる砂等が観察されました。金属濃度SOAP法により金属濃度を測定した結果、鉛がppm、銅がppm、外部から混入したと思われる亜鉛がppm、バリウムがppm、ケイ素がppm検出されました。金属濃度酸溶解法により金属濃度を測定した結果、潤滑箇所で発生する金属接触によって検出される鉄が、鉛がppm、銅が、外部から混入したと思われる亜鉛が、バリウムが、ナトリウムが検出されました。
報告№107-0366 報告№113-00545 | 分析№107-01900 分析№113-002334 | 113-002334 | 濾過前の試料油を分析した結果、摩耗粒子の形態観察で金属接触が厳しい場合に発生する銅系シビア粒子が～μmサイズで観察されました。銅系シビア粒子摩耗粒子の観察結果から、発生している摩耗形態は凝着摩耗であることがわかります。観察された摩耗粒子は銅系材料であることから、銅を使用した箇所が局部的に接触する箇所で発生している可能性が考えられます。これらの障害発生に対する弊害を勘案の上、ヶ月以内に再分析を実施し、汚染度および摩耗の進行状況を確認されることを推奨します。尚、補給によりRBOTが前回に比較し、min増加していますので、今後は今回のRBOT値によりデータ管理を行います。
報告№105-0428 | 分析№105-02842 | 105-02842 | 濾過前の試料油を分析した結果、粘度が.mm/sと新油のmm/sに比較して、粘度変化率は+％で、やや不良領域にありました。現在、ISOVGからISOVGに移行しているため異常ではなく、本試料油は継続使用可能と判断します。
報告№108-0387 報告№108-0417 | 分析№108-02609 分析№108-02764 | 108-02764 | 定期点検中のロールミル№および№を無負荷にしてロールを回転しようとしたところ、通常では簡単に回転するが今回はなめらかに回転しなかった。そこで、潤滑油を抜いたところ金属粉が確認された。、汚染度、および軸受の潤滑状態を確認する。軸受の潤滑状態異常摩耗の早期発見パラメータであるフェログラフィーのIs値がの乗と非常に高く、摩耗粒子の形態観察で疲労摩耗粒子、銅合金が多く観察され、フィルタ表面の異物観察で大型の摩耗粒子が観察されました。更にSOAP／D－SOAPで鉄および銅が多く検出されました。以上のことから、銅合金製の保持器の摩耗発生と共に、転がり軸受の寿命の指標となるフレーキングの発生が確認でき、疲労摩耗の進行期にあるものと考えられました。このまま継続使用した場合、短期間で軸受の損傷に至る可能性がありますので、今回の定期点検で軸受を交換されることを推奨します。を示す粘度、水分、全酸価、IRの各データは良好と判断します。計数汚染度がNAS級以上、重量汚染度がmg/mlと共に汚染されています。
報告№103-4022 | 分析№103-02010 | 103-02010 | 分析の結果、光学顕微鏡写真から、茶褐色の粘ちょう物が発生していることが確認されたため、バルブ類の動作障害等の発生が懸念されました。予防処置として、これらの汚染物を除去する必要があります。除去方法として、当社製清浄分散剤TS－の投与により、粘ちょう物の溶解・分散し、その後、精密な濾過により固形物を除去されることを推奨します。それは、重量汚染度がmg/mlと当社推奨の管理限界値を超えており、光学顕微鏡写真の結果、茶褐色のスラッジが非常に多く見られることから判断できました。スラッジが発生する要因は、使用油であるモービルDTEヘビーメディアムJに添加剤成分として含まれている、亜鉛が析出してスラッジとなったケースを多く経験しており、本サンプルも類似事例と思われます。尚、採油を主機停止中に実施しているため、油循環中の採油に比較して油中粒子が沈降して低濃度になっている部分を採油していると考えられます。したがって、油が循環している状態で採油を実施した場合に比較して、分析データが低くなり、異常な状態を見落としてしまう可能性がありますので、今後の採油は、停止直後、或いは、油循環中に採油を実施されることを推奨します。
報告№109-09209 報告№109-09209 | 分析№109-001583 分析№109-001611 | 109-001611 | 分析の結果、全てのデータが良好であることから、このグリースは継続使用可能と判断します。特性低下全ての項目が良好の範囲にあったことから、特性低下は認められず良好と判断します。ちょう度は良好と判断します。ちょう度はと当社推奨の管理限界値であるから以内にあり、良好と判断します。滴点は良好と判断します。滴点はと新グリース値に比較して高くなっていたものの、今回の分析結果には劣化の兆候として現れる有機物・有機化合物が確認されていないことから基油は良好と判断します。全酸価は良好と判断します。全酸価は.mgKOH/gと新グリース値.mgKOH/gに比較してやや高くなっていたものの、今回の分析結果には劣化の兆候として現れる有機物・有機化合物が確認されていないことから、基油は良好と判断します。基油は良好と判断します。酸化劣化の兆候のパラメータである有機物・有機化合物は、今回の分析結果で確認されなかったことから、基油には劣化兆候はなく良好と判断します。
報告№101-0036 | 分析№101-00348 | 101-00348 | 分析の結果、を示す粘度、水分、全酸価の各データは良好であり、本試料油は、継続使用可能と判断します。一方、減速機の潤滑状態を確認するためフェログラフィー、SOAP／D－SOAPを実施しました。その結果、フェログラフィーの摩耗過酷度を示すIs値がの乗と減速機としては良好の範囲にあり、且つ、ギヤ歯面の潤滑状態が良好な状態を示すμm以下の粒子が支配的であることから、減速機の潤滑状態は良好な状態にあると判断します。但し、フェログラフィーの摩耗粒子の形態観察の結果、砂がやや多く見られ、且つ、SOAPで、砂の影響と思われるケイ素がppm検出されていることから、外部から混入した砂がカルシウム、CBバンバリー減速機に比較して多いことが判りました。この砂は、ギヤ歯面やベアリングに噛み込み、摩耗の進行速度を増大させる場合があります。運転再開後と運転開始からヶ月経過した時点の回分析を実施し、砂の影響による摩耗の進行の有無を確認されることを推奨します。
報告№109-09536 報告№109-09536 | 分析№109-003323 分析№109-003323 | 109-003323 | を示す粘度、水分、全酸価の各データは良好でした。泡立ち試験の結果は、-と新油値が-であるのに比較して高い値となっていたことから消泡性能が低下していることが分かりました。潤滑状態の異常の早期発見パラメータである潤滑状態指数は、のマイナス乗と濾過設備のない機器であれば正常な潤滑状態にあると判断できます。・消泡性能の低下消泡性の性能が低下していることが確認されたことから、今後の使用状況によっては油の酸化劣化が進行したり、ギヤ歯面およびベアリング軌道面で油膜切れが発生したりする場合があるため、消泡剤の添加による消泡性能の改善など何らかの対応が必要になると思われます。・潤滑状態濾過設備のない機器であれば正常な潤滑状態にあると判断できますが、当該機の潤滑系にはフィルタが設置されているため、別紙インライン・オフラインフィルタの影響に示すとおり、潤滑状態が異常となり大型の摩耗粒子が発生したとしても、粒子の大部分が捕捉されてしまい正常な潤滑状態にあると誤認してしまう可能性があります。このようなフィルタの影響を考慮に入れたLCインデックスは、摩耗がやや厳しい状態に分類されるの乗領域となりました。潤滑状態指数は、前回のの乗から乗に桁減少していることから、運転状態が前回と大きな差がなければ、摩耗が安定している状態にあったものと思われます。結論消泡性能の低下が確認されたものの、潤滑油、ギヤおよび転がり軸受は、継続使用可能な状態にあると思われます。現在のところ摩耗は安定した状態にあると思われますが、運転条件によっては摩耗の進行が速まる場合も想定されるため、今後は潤滑油の分析に加えてフィルタ付着物の分析を実施し、異常な摩耗状態発生の有無を精密に確認することを推奨します。消泡性能の改善は、添加する消泡剤の効果をテストにより確認する必要がありますので、必要な場合は当社営業担当者までお知らせ下さい。泡立ち試験の結果、消泡性能が低下していることが確認されました。粘度粘度はmm/sと新油値mm/sに比較して、粘度変化率は-.％で、当社推奨の管理限界値である±％以内にあり、良好と判断します。粘度粘度はmm/sでした。粘度指数粘度指数はでした。泡立ち試験泡立ち試験は-と新油に比較して高い値でした。水分は.ppmと当社推奨の管理限界値の以下であり、良好と判断します。全酸価全酸価は.mgKOH/gと新油値.mgKOH/gに比較して高いものの、IRの結果で油劣化の兆候を示すカルボン酸の吸収が確認されていないことから、良好と判断します。機器の潤滑状態精密な濾過設備がない機器であれば、潤滑状態指数は正常の範囲にあると判断します。潤滑状態指数異常摩耗の早期発見パラメータである潤滑状態指数がのマイナス乗と精密な濾過設備がない機器であれば、潤滑状態指数は正常の範囲にあると判断します。
報告№109-09136 報告№111-00553 | 分析№109-001160 分析№111-002598 | 111-002598 | 軸受は継続使用可能な状態にあると判断します。但し、今後も摩耗の進行を傾向監視するため、以下の対策を推奨します。フレッティング摩耗の進行を監視するため、定期的な分析を実施し、摩耗の進行状況を確認することを推奨します。フェログラフィー異常摩耗の早期発見パラメータとして摩耗粒子を定量化して評価するフェログラフィーのIs値は、前回のの乗から-に低下し、潤滑状態が安定していることを示していました。摩耗粒子の形態で比較的多く観察された粒子は、フレッティングにより発生する赤錆でした。これらの摩耗粒子が観察された場合、潤滑部で発生している摩耗形態は、微振動によるフレッティング摩耗であることが分かります。フレッティングは、・軸と内輪内面・軸受箱と外輪外面・軌道輪と転動体の箇所で発生する可能性があります。フレッティング粒子は酸化して硬いため、軸受軌道面に噛み込んだ場合はその傷が疲労剥離の起点となり、疲労摩耗へと進展することが想定されます。Iカップリング発光分光分析供試の潤滑油を分析した結果、検出された金属元素は、SOAPの結果表に示すように、鉄、鉛、ニッケル、錫、リン、亜鉛、カルシウム、アルミニウム、ケイ素、ナトリウムが検出されました。これらの検出された金属元素から発生箇所を推定すると鉄、鉛、ニッケル、錫・ギヤ・軸受等リン・オイル添加剤亜鉛、カルシウム、アルミニウム、ケイ素ナトリウム・外部混入異物であると思われます。このうち、機械部品が摩耗したと思われる元素はのグループです。前回に比較して計数汚染度はNAS級から等級に変化はなく、良好でした。分析結果は良好と判断します。計数汚染度計数汚染度はNAS級と当社推奨の管理限界値のNAS級以内にあり、良好と判断します。重量汚染度はmg/mlでした。機器の潤滑状態フェログラフィーの結果、フレッティングにより発生する赤錆が比較的多く観察されました。SOAPSOAPの結果、摩耗により発生する鉄、油の添加剤成分であるリンが検出されました。D－SOAPD－SOAPの結果、摩耗により発生する鉄が検出されました。フェログラフィー異常摩耗の早期発見パラメータであるフェログラフィーのIs値が-と良好の範囲にあり、摩耗粒子の形態観察の結果、フレッティングにより発生する赤錆が比較的多く観察されました。
報告№107-0255 報告№107-0255 |  | 107-01378_1379 | 油の水分、汚染度は、全て良好な状態にあると判断します。濾過効率は油清浄器入口に比較して出口の粒子数が大きな値を示しており、濾過効率を求めることができませんでした。を示す水分が油清浄器入口、出口共に良好でした。油清浄器の濾過効率による油汚染度管理に関する考察油清浄器の濾過効率の指標であるβ値を確認するため、油清浄器の入口側と出口側の配管より採油を実施し、計数汚染度を実施しました。その結果を下表に示します。 ・ここで、 EMBEDExcel.Sheet.表に示す通り、油清浄器入口に比較して出口の粒子数が僅かに大きな値を示しているため、濾過効率を求めることができませんでした。このつのデータの差は、バラツキの範囲にあり差異はないものと判断します。したがって、油清浄器はこれ以上の性能を発揮できるところにはなく、この汚染度が濾過性能の限界にあると判断します。
報告№108-0223 報告№108-0223 | 分析№108-01619 分析№108-01619 | 108-01619 | 分解点検時に油を交換するために抜油した油が黒化していた。、汚染度、軸受の潤滑状態を確認する。今回の採油は、対象設備の停止中に排油口から実施しているため、油循環中に採油した場合に比較し、油中粒子の沈降の影響を受け、分析データが高濃度に出る可能性があります。今回の分析は以上のことを踏まえて結果を検討しました。【汚染と摩耗状態】分析の結果、計数汚染度はNAS級以上、重量汚染度がmg/mlと共に当社推奨の管理限界値を超えていました。また、異常摩耗の早期発見パラメータであるフェログラフィーのIs値がやや高いの乗となっていました。観察された摩耗粒子は、異物の噛み込みにより発生する切削粒子、金属接触が厳しい場合に発生するシビア粒子、また転がり軸受などの転動部分で発生する垂直荷重の繰り返しにより発生する疲労摩耗粒子が支配的で、切削摩耗と凝着摩耗、そして疲労摩耗の摩耗形態が混在していたことが判りました。また、銅合金も観察され、SEM・XMAで粒子を詳細に観察した結果、摩耗粒子の材質は、鉄、マンガンを含む粒子が多く観察され、中には銅、錫を含む粒子も観察されました。SOAP／D－SOAPで鉄、銅、メタルの主成分である錫が検出されたことから、汚染度が高い要因は、以下の要因が考えられました。主軸および軸受メタルの摩耗軸受台金とペデスタル間の摩耗銅を使用した箇所の摩耗メタルの摩耗深さをD－SOAPの錫濃度.ppm、油量Lから算出した結果、平均的な摩耗深さは、.μmでした。一般的に、軸受メタルの表面粗さをsとすると、軸受表面の摩耗は比較的軽微であり、現在のところは継続使用が可能であると判断できました。しかし、観察された摩耗粒子の形態は、切削摩耗、凝着摩耗、疲労摩耗が混在しており、特に切削摩耗は異物が混入していない状態に比較して、摩耗進行速度が速く注意が必要です。さらに、疲労による摩耗粒子が観察されたことから、転がり軸受を使用している場合、転道面では油膜形成がし難い状態にあると思われ、摩耗が今後更に進行することが懸念されます。【対策】銅を使用した箇所を確認すると共に、運転再開後、出来る限り早目に再分析を実施し、潤滑状態を確認されることを推奨します。また、現在分解中であることから、油槽内を清掃し、清浄な油を更油されることを併せて推奨します。一方、を示す粘度、水分、全酸価、IRの各データは良好の範囲にあることから、この油は継続使用可能と判断します。尚、今回の採油は対象設備の停止中の採油であるため、油中の摩耗粒子などが平均的に分散した状態とはいえない状態で採油されている可能性があります。採油は、粒子の沈降の影響を少なくすることが重要であり、そのため油中粒子が均一な分散状態で実施されることを併せて推奨します。【油が黒化した原因】油が黒化は、一般にA：潤滑油要因基油の劣化油成分の化学反応異種油の混入B：摩耗、外部混入要因固体成分の溶出摩耗粉の発生異物の混入の要因が挙げられます。今回の解析結果では、A群で挙げる潤滑油要因の油の性状などには問題は無く、B群で挙げた、金属成分による要因であることが判明しています。材質、摩耗形態などから、主軸、軸受、軸受台金とペデスタル間、そして銅使用箇所等の摩耗により発生したと思われる摩耗粉による汚染が顕著であったことから、B群の摩耗粉の発生が原因で油が黒化したと考えられました。油中に存在する摩耗粒子により油が黒化したように見えるのは、油中に光を吸収しやすい黒色スラッジや赤色スラッジが存在していることと、油中に分散している摩耗粒子に光が当り、透過も直接反射もせず、乱反射することによって、光が吸収されたかのように黒く見えることによると思われます。当社では、油中に摩耗粉が多く分散している場合、油が黒く見えることを数多く経験しています。
報告№108-0411 報告№114-00281 | 分析№108-02744 分析№114-001043 | 112-002496 | 潤滑油は継続使用可能な状態にあると判断します。粘度、全酸価、IR、RBOTの各データは良好です。尚、RBOTは、新油値に比較して大きな値であり減少傾向は確認されませんでした。このことから、酸化防止剤の消耗は確認されず、この油は継続使用可能な状態にあると判断します。水分は良好です。
報告№109-09136 報告№111-00456 | 分析№109-001160 分析№111-002110 | 111-002110 | 潤滑油は継続使用可能な状態にあると判断します。粘度、全酸価、IR、RBOTの各データは良好でした。尚、RBOTは、新油値に比較して大きな値であり減少傾向は確認されませんでした。このことから、酸化防止剤の消耗は確認されず、この油は継続使用可能な状態にあると判断できました。水分は良好でした。
報告№109-09050 報告№109-09050 | 分析№109-000546 分析№109-000546 | 109-000546 | 今回の採油は、対象設備停止中にドレンプラグから実施しているため、別紙油中粒子の沈降の影響に示すように、沈降の影響を受けて分析データが高濃度に出る可能性があります。今回の分析は、以上のことを踏まえて結果を検討します。分析の結果、摩耗粒子診断で異常摩耗の早期発見パラメータであるIs値がの乗と高い値を示していました。Is値が高い原因は、比較的多く観察された内部で発生したフリクションポリマと外部から混入したと思われる砂等の異物によることが確認されました。監視強化が必要となる切削摩耗や疲労摩耗は観察されていませんが、やや多く観察されたフリクションポリマは、タービン油が軸受摺動面で高圧下に押し込められ、高圧状態になると同時に、圧縮熱も発生して高温状態にもなり、その結果、潤滑油が重合して発生することが知られています。そのため、高温高圧状態の解消がなされなければ、潤滑油は劣化する場合があります。今回の採油で、仮に全量更油されていた場合でも、高圧・高温の箇所が解消されなければ、劣化が進行する場合があります。油の劣化状況を確認するために、定期的に分析を実施されることを推奨します。本試料油の使用時間と使用開始時の分析データがないため、油の余寿命を正しく評価することは困難ですが、参考に本試料油がヶ月間使用したと仮定して余寿命を計算したところ年月となり、次の定期検査までは継続使用可能と判断できる計算結果となりました。特性低下全ての項目が良好な範囲にあったことから特性低下は認められず良好と判断します。粘度は良好と判断します。粘度はmm/sと新油値mm/sに比較して、粘度変化率は+％で、当社推奨の管理限界値である±％以内にあり、良好と判断します。全酸価は良好と判断します。全酸価は.mgKOH/gと新油値.mgKOH/g以下であることから、良好と判断します。酸化安定度の結果、良好と判断します。酸化安定度はminと当社推奨の管理限界値のmin以上であり、良好と判断します。汚染は良好と判断します。水分は良好と判断します。水分はppmと当社推奨の管理限界値の以下であり、良好と判断します。摩耗局部的に高圧・高温となる場合に発生するフリクションポリマがやや多く観察されました。局部的に高圧・高温となる場合に発生するフリクションポリマがやや多く観察されました摩耗粒子診断で異常摩耗の早期発見パラメータであるIs値がの乗と高い値を示していますが、油中の摩耗粒子は、マイルド摩耗状態で発生するμm未満の鉄系摩耗粒子、局部的に高圧・高温となる場合に発生するフリクションポリマ、外部から混入した砂が観察されたことから、Is値が高い要因は、シビアな摩耗によるものではなく、フリクションポリマの発生および外部混入異物によるものと考えられました。
報告№109-09249 報告№111-00162 | 分析№109-001747 分析№111-000863 | 111-000863 | 運転中における潤滑状態は正常であったものと判断します。但し、潤滑油は粘度および水分が当社推奨の管理限界値を超えていたことから、以下の対策が必要です。今後、軸受軌道面やギヤ歯面で油膜切れが発生し、摩耗が進行すると共に水分の影響で錆が発生することが懸念されるため、更油を推奨します。フェログラフィー異常摩耗の早期発見パラメータとして摩耗粒子を定量化して評価するフェログラフィーのIs値は、潤滑状態が正常なのマイナス乗でした。Iカップリング発光分光分析供試の冷凍機油を分析した結果、検出された金属は油中金属元素の結果表に示すように、錫、カルシウム、ナトリウム、ホウ素でした。これら検出された金属元素から発生箇所を推定すると、錫・ギヤ・軸受等カルシウム、ナトリウム、ホウ素・外部混入異物であると思われます。このうち、機械部品が摩耗したと思われる元素はのグループです。汚染粒子数はやや高い値でした。摩耗粒子の形態観察で鉄錆等が観察されたことから、汚染度が高い要因は、外部混入異物の影響と思われます。水分はppmと当社推奨の管理限界値を超えていました。今後、水分の影響で油槽内に錆が発生し、その影響で摩耗が発生する懸念があります。粘度はmm/sと新油値.mm/sに対する粘度変化率は-.％で、当社推奨の管理限界値である±％を超えていました。継続使用した場合、軸受軌道面やギヤ歯面で油膜切れが発生し、摩耗が進行することが懸念されます。分析結果特性低下特性低下に係るパラメータの分析結果は、粘度は当社推奨の管理限界値を超えていました。粘度粘度はmm/sと新油値.mm/sに対する粘度変化率は-.％で、当社推奨の管理限界値である±％を超えていました。全酸価添加タービン油の全酸価は、油メーカによって初期値が違うため統一した管理基準を設定するのが困難であることから、当社では管理限界値を設定しておらず、新油分析値との比較及び他の分析項目の結果より全酸価の状態判断を行います。その結果、全酸価は.mgKOH/gと新油値.mgKOH/gに比較して変化はないことから、良好と判断します。有機物・有機化合物有機物・有機化合物は、IRチャートによる新油分析値との比較の結果、cm-付近に劣化の兆候を示すカルボン酸の吸収が確認されていないことから、良好と判断します。色相はL.であり、新油値のL.に比較して変化はないことから、良好と判断します。汚染に係るパラメータの分析結果は、水分は当社推奨の管理限界値を超え、汚染粒子数がやや高い値でした。水分はppmであり、当社推奨の管理限界値のを超えていました。汚染粒子数はNAS級であり、当社推奨の管理限界値のNAS級以内であるものの、やや高い値でした。汚染度物重量は.mg/mlであり、当社推奨の管理限界値のmg/ml以内であることから良好と判断します。摩耗運転中における潤滑状態は正常であったものと判断します。異常摩耗の早期発見パラメータであるフェログラフィーのIs値がのマイナス乗と当社基準値と比較して良好の範囲にあったことから、潤滑箇所の潤滑状態は正常と判断します。金属濃度SOAP法により金属濃度を測定した結果、潤滑箇所で発生する金属接触によって検出される錫がppm、外部から混入したと思われるホウ素がppm検出されましたが僅かであり良好と判断します。金属濃度酸溶解法により金属濃度を測定した結果、潤滑箇所で発生する金属接触によって検出される錫が、外部から混入したと思われるカルシウム、ナトリウムが検出されましたが僅かであり良好と判断します。
報告№109-09536 報告№109-09536 | 分析№109-003319 分析№109-003319 | 109-003319 | を示す粘度、水分、全酸価の各データは良好でした。泡立ち試験の結果は、-と新油値が-であるのに比較して高い値となっていたことから消泡性能が低下していることが分かりました。潤滑状態の異常の早期発見パラメータである潤滑状態指数は、の乗と濾過設備のない機器であれば正常な潤滑状態にあると判断できます。・消泡性能の低下消泡性の性能が低下していることが確認されたことから、今後の使用状況によっては油の酸化劣化が進行したり、ギヤ歯面およびベアリング軌道面で油膜切れが発生したりする場合があるため、消泡剤の添加による消泡性能の改善など何らかの対応が必要になると思われます。・潤滑状態濾過設備のない機器であれば正常な潤滑状態にあると判断できますが、当該機の潤滑系にはフィルタが設置されているため、別紙インライン・オフラインフィルタの影響に示すとおり、潤滑状態が異常となり大型の摩耗粒子が発生したとしても、粒子の大部分が捕捉されてしまい正常な潤滑状態にあると誤認してしまう可能性があります。このようなフィルタの影響を考慮に入れたLCインデックスは、摩耗がやや厳しい状態に分類されるの乗領域となりました。潤滑状態指数は、前回のの乗から乗に桁減少していることから、運転状態が前回と大きな差がなければ、摩耗が安定している状態にあったものと思われます。結論消泡性能の低下が確認されたものの、潤滑油、ギヤおよび転がり軸受は、継続使用可能な状態にあると思われます。現在のところ摩耗は安定した状態にあると思われますが、運転条件によっては摩耗の進行が速まる場合も想定されるため、今後は潤滑油の分析に加えてフィルタ付着物の分析を実施し、異常な摩耗状態発生の有無を精密に確認することを推奨します。消泡性能の改善は、添加する消泡剤の効果をテストにより確認する必要がありますので、必要な場合は当社営業担当者までお知らせ下さい。泡立ち試験の結果、消泡性能が低下していることが確認されました。粘度粘度はmm/sと新油値mm/sに比較して、粘度変化率は-.％で、当社推奨の管理限界値である±％以内にあり、良好と判断します。粘度粘度はmm/sでした。粘度指数粘度指数はでした。泡立ち試験泡立ち試験は-と新油に比較して高い値でした。水分はと当社推奨の管理限界値の以下であり、良好と判断します。全酸価全酸価は.mgKOH/gと新油値.mgKOH/g以内にあり、良好と判断します。機器の潤滑状態精密な濾過設備がない機器であれば、潤滑状態指数は正常の範囲にあると判断します。潤滑状態指数異常摩耗の早期発見パラメータである潤滑状態指数がの乗と精密な濾過設備がない機器であれば、潤滑状態指数は正常の範囲にあると判断します。
報告№102-6064 | 分析№102-01064 | 102-01064 | 初期試験を実施した結果、計数汚染度、フェログラフィーを除く項目は良好でした。汚染度分析の結果、計数汚染度はNAS級と高い事が判りました。粒子数を詳細に見てみると、～μmレンジがNAS級と、他の粒子レンジに比較し粒子数が多いことが分かりました。フェログラフィーの結果、摩耗過酷度を示すIs値はの乗と高い値であり、摩耗粒子形態観察の結果では、摩擦熱が高い場合に発生する球状粒子、外部から混入した大型の鉄錆が多く見られました。今後、これらの摩耗粒子、大型の鉄錆が軸受摺動面に噛み込み摩耗を進行させる場合があるため、ヶ月後に精点Bを実施し、汚染状況及び摩耗の進行状況を確認されることを推奨します。尚、本試料油は、停止中に採油を実施しているため、停止してから粒子が油中に沈降し、採油箇所付近の粒子濃度が低くなり、その部分を採取したと思われます。今後の採油は、可能であれば、主機運転中、又は、主機停止直後に再度採油を実施し、粒子沈降による影響をさけて初期値を取り直すことを推奨します。
報告№107-8000 報告№107-8000 | 分析№107-00414 分析№107-00414 | 107-00414 | トライボ診断の結果、泡立ち試験を除く項目は良好でした。泡立ち試験の結果は、-でした。これは、今回の採油量が少なく分析に必要な油量が確保できなかったため参考値ですが、新油値が-であり、使用油の結果は、これと同レベルにあることから消泡性能は、新油と比較して大きな変化はなかったと考えられました。一方、摩耗粒子の形態観察の結果、ギヤ歯面の疲労摩耗で発生したと推定されるμmサイズの摩耗粒子が観察されました。ギヤボックスの油系統にはインラインフィルタとオフラインフィルタがあり、μmサイズ以上の粒子の大部分は捕捉されていると考えられます。それにもかかわらず、μmのやや大型の摩耗粒子が確認されており、ギヤ歯面ではやや厳しい潤滑状態が発生している可能性があると思われました。油中摩耗粒子は、インラインフィルタやオフラインフィルタに捕捉され、異常な摩耗状態が発生したとしても正常な潤滑状態にあると誤認してしまう可能性が考えられます。これを避けるため、今後の診断に当たっては、これまでの採油箇所に加え、インラインフィルタやオフラインフィルタの捕捉物も分析し、その結果から潤滑状態を評価することを推奨します。尚、フィルタ捕捉物の分析を実施する際には、フィルタ流量、フィルタ使用時間などの追加情報が必要です。是非ご提供下さい。泡立ち試験の結果、採油量が少なく、泡立ち試験に必要な油量が確保できなかったため、参考値と考える必要があるものの、新油と同レベルにありました。粘度は良好。粘度は.mm/sと新油値.mm/sに比較して、粘度変化率は-.％で、当社推奨の管理限界値である±％以内にあり、良好と判断する。粘度はmm/sでした。粘度はmm/sでした。粘度指数はでした。粘度指数はでした。泡立ち試験は-でした。泡立ち試験は-と新油と同レベルにあり、消泡性能が新油と同レベルにあることが確認されました。尚、試料油量が少量であったため、参考値として下さい。水分は良好。水分は.と当社推奨の管理限界値の以下であり、良好と判断する。全酸価は良好。全酸価は.mgKOH/gと新油値.mgKOH/gに比較して変化はなく、良好と判断する。機器の潤滑状態摩耗粒子の形態観察の結果、ギヤ歯面の疲労摩耗で発生したと推定されるμmサイズの摩耗粒子が観察されました。μmサイズの疲労摩耗粒子が観察されました。異常摩耗の早期発見パラメータである潤滑状態指数がのマイナス乗と正常な範囲にあるものの、摩耗粒子の形態観察の結果でギヤ歯面の疲労摩耗で発生したμmサイズの摩耗粒子が観察されました。
報告№109-09136 報告№111-00266 | 分析№109-001160 分析№111-001242 | 111-001242 | 潤滑油は継続使用可能な状態にあると判断します。粘度、全酸価、IR、RBOTの各データは良好でした。油の余寿命は、使用油の使用期間または使用時間が不明であったため、ご依頼の油の余寿命に関する検討は行えませんでした。ただし、分析の結果で新油値がminであったことから、使用期間を仮にヶ月間と仮定すれば余寿命は十二分にあると言えます。可能であれば、使用期間、あるいは使用時間の情報をご提供下さい。本試料油の添加剤は、一般に、タービン油に比較して極圧添加剤や摩耗防止剤などの濃度が高く、この影響でRBOT試験の結果が変動する傾向があります。そのため、ギヤ油の余寿命の評価をタービン油と同等の精度で得るには、RBOTの結果に加え、粘度、水分、全酸価、IRなどのデータを総合的に判断することが必要です。水分は良好でした。
報告№104-4548 報告№104-0236 | 分析№104-01752 分析№104-01796 | 104-01796 | Fミル減速機の潤滑油を分析し、トライボ診断を実施しました。その結果、以下の通りでした。減速機の潤滑状態減速機の潤滑状態を知るためフェログラフィー及びSOAP／D-SOAPを実施しました。その結果、ギヤ歯面の摩耗がマイルドな状態で進行していることが確認されました。SOAPの鉄濃度と油量リットルから計算によって求めた摩耗体積はmmとなります。減速機の構造、各ギヤのモジュール、歯数、歯幅、初期のバックラッシ等の情報が確認できれば、計算によってもとめた摩耗体積からこれまでのバックラッシ増加量を求め、更に、バックラッシ増加量を設計許容値に照合することで減速機の点検要否を検討することが可能となります。非分解による設備診断を推進するために是非、これらの情報をご提供下さい。尚、ギヤ歯面の摩耗が発生しており、摩耗の進行を把握するには定期的な分析による傾向監視を実施することを推奨します。傾向監視のための採油周期の検討には、回転数、濾過システムの有無および仕様等が必要ですのでこれらの内容をご提示下さい。潤滑油の劣化潤滑油の劣化状況を確認するため、全酸価及びIRを実施しました。その結果、全酸価が.mgKOH/gと新油値の.mgKOH/gに比較して高い値でした。しかし、IRの結果、新油のスペクトルに比較して変化がないことから、この油は継続使用可能と判断します。
報告№113-00165 | 分析№113-000600 | 113000600 | 油の劣化は確認されていないものの、計数汚染度はNAS級とやや高い値でした。今後、油中の汚染物の影響で軸受メタルの摩耗が進行することが懸念されるため、以下の対策を推奨します。定期的な分析および摩耗診断の計画実施油中の汚染度は前回に比較して増加していないことから、摩耗は比較的安定していると判断できますが、今後汚染度が増加した場合、油中の汚染度の影響で軸受メタルの摩耗の進行が懸念されます。そこで、軸受メタルの摩耗を確認するため、摩耗診断を計画されること、さらに、定期的な分析により状態の変化を傾向監視することを推奨します。なお、摩耗診断項目は、フェログラフィー、SOAP-T、評価及び対策をご検討下さい。計数汚染度は、前回に比較してNAS級から等級に変化はないものの、やや高い値でした。フィルタ表面の異物観察で金属片、鉄錆、砂等が観察されたことから、汚染度が高い要因は、摩耗と外部混入異物の影響と思われます。粘度粘度は、mm/sと新油値mm/sに比較して、粘度変化率は-％で、当社推奨の管理限界値である±％以内であり、また、前回に比較して大きな変化はなく、良好と判断します。水分は、ppmと前回に比較して増加しているものの、当社推奨の管理限界値以下であり、良好と判断します。酸価は、.mgKOH/gと新油値.mgKOH/gに比較して変化はなく、前回に比較して変化はないことから、酸化劣化していないと判断します。色相は、L.と前回のL.に比較して変化はありませんでした。
報告№109-09136 | 分析№109-001160 | 112-002825 | 油の劣化進行は確認されなかったものの、油中の汚染度が高いことから、以下の対策を推奨します。対象設備は継続使用可能な状態にあると判断します。但し、将来的な摩耗進行の有無を確認するためにも傾向監視を継続することが有効です。濾過摩耗粒子や異物等がギヤ歯面や軸受軌道面に噛み込むことによる摩耗の進行が懸念されるため、可能であれば濾過を推奨します。定期的な分析今後懸念される凝着摩耗の進行を監視するため、定期的に分析を実施することを推奨します。新油との比較による評価を示す粘度、酸価のデータは新油データを基準として評価しています。今回は油名が不明であったため評価できませんでしたが、今後評価する場合は、使用している新油を同時に分析することをご検討下さい。はフェログラフィーおよびSOAP-Tの結果から総合的に判断した結果、継続使用は可能ですが、機器の機能を保持するためにも傾向管理が有用と考えます。フェログラフィー【定量分析：Is値】Is値は異常摩耗の早期発見パラメータのつで、摩耗粒子を定量化するために用います。Is値はの乗と高い値でした。フェログラフィー【定性分析：摩耗粒子および摩耗形態観察】分析結果から比較的多く観察された粒子は、以下の通りでした。シビア粒子・潤滑状態がやや厳しい凝着摩耗により発生。金属潤滑部が局部的に油膜切れを起していると考えられます。黒錆・潤滑状態がやや厳しい凝着摩耗により発生。金属接触が厳しく、且つ、高い摩擦熱が発生していると考えられます。鉄錆、砂等・外部から混入したと考えられます。観察された摩耗粒子の中でもシビア粒子、黒錆は、将来的な摩耗の進行に繋がる可能性を示唆しているため、傾向監視が必要と思われます。シビア粒子、黒錆は、凝着摩耗に分類されます。これらの摩耗粒子は、ギヤ歯面や軸受軌道面で凝着、破断を繰り返し、この過程で生じる移着粒子が成長して摩耗粒子となります。そのため、ギヤ歯面や軸受軌道面では局部的に油膜切れが発生していることを示しています。この状態が継続した場合、摩耗粒子のサイズは徐々に大型化していき、設備の損傷に至る場合がありますので、傾向監視が必要です。Iカップリング発光分光分析【SOAP-T】検出された金属元素から発生箇所を推定すると、以下の通りでした。鉄、銅、錫、亜鉛・ギヤ、軸受等リン・添加剤カルシウム、バリウム、ナトリウム・外部混入異物計数汚染度は、NAS級以上と、当社推奨の管理限界値を超えていました。摩耗粒子の形態観察およびSOAP-Tの結果から、汚染度が高い要因は摩耗と外部混入異物の影響と思われます。粘度粘度はmm/sとISOVG規格内にありました。水分はppmと当社推奨の管理限界値以下であり、良好でした。酸価は油名が不明であったため、新油データとの比較ができず評価できませんでした。潤滑油および設備の劣化比較と傾向はフェログラフィーおよびSOAP-Tの結果から総合的に判断した結果、前回同様に傾向管理が必要な状態にあると考えられます。フェログラフィー【定量分析：Is値】Is値は前回同様にの乗と、低い値でした。フェログラフィー【定性分析：摩耗粒子および摩耗形態観察】前回同様にシビア粒子が比較的多く観察されました。Iカップリング発光分光分析【SOAP-T】前回と比較して鉄が.ppmからに減少していました。計数汚染度は、前回同様にNAS級以上と当社推奨の管理限界値NAS級を超えていました。粘度粘度は前回に比較してmm/sからmm/sに低下し、前回同様にISOVG規格内にありました。水分は前回に比較してppmからppmに減少して、前回同様に当社推奨の管理限界値以下であり、良好でした。酸価は前回に比較して.mgKOH/gからに低下していることから、油劣化は進行していないと考えられます。
報告№109-09136 報告№113-00494 | 分析№109-001160 分析№113-002047 | 113-002047 | 対象設備は継続使用可能と判断します。但し、摩耗促進の要因となる固形のカルシウム化合物がやや高い値で検出されたことから以下の対策を推奨します。対策定期的な分析固形のカルシウム化合物がコンロッドメタルやクランクメタル等に噛み込み、切削摩耗を促進させる懸念があるため、定期的に分析を実施し、摩耗状態を監視することを推奨します。総合的に判断した結果、は許容範囲内にあり、機器は継続使用可能と判定しますが、摺動部の摩耗が認められたため、定期的に潤滑油分析を実施し、摩耗推移を監視することが有用と考えます。フェログラフィー【定量分析：Is値】Is値は異常摩耗の早期発見パラメータのつで、摩耗状態を定量化するために用います。Is値はの乗と、やや高い値でしたが、損傷領域であるの乗程度には到達しておらず問題ないと判定します。フェログラフィー【定性分析：摩耗粒子の摩耗形態観察】比較的多く観察された粒子は、以下の通りです。正常な摩耗粒子・滑状態が正常なマイルド摩耗により発生。切削粒子・異物や金属表面の微小突起による切削摩耗により発生。シビア粒子・潤滑状態がやや厳しい凝着摩耗により発生。金属潤滑部が局部的に油膜切れを起していると考えられます。観察された摩耗粒子の中でも切削粒子、シビア粒子は、将来的に異常摩耗へ進展する可能性を示唆しているため、傾向監視が必要と思われます。詳細は、別紙傾向監視が必要な摩耗粒子をご覧ください。Iカップリング発光分光分析【SOAP-T】検出された金属元素と想定される発生箇所は、以下の通りです。鉄、銅、錫・エンジン部品等リン、亜鉛、カルシウム、モリブデン・添加剤アルミニウム、ケイ素、ナトリウム、マグネシウム・外部混入異物シリンダライナ、ピストンリングの摩耗SOAP-Tで鉄が検出され、フェログラフィーで鉄系のシビア粒子が観察されたことから、鉄を主成分とした部品、例えばシリンダライナやピストンリング等が摩耗している可能性があります。しかし、異常摩耗を示す大型摩耗粒子は観察されず、また、本設備の油量をLと仮定し、検出された鉄濃度から計算される摩耗体積は約mmと少量であることから、シリンダライナおよびピストンリング等は、継続使用可能な状態にあると判断します。コンロッドメタル、クランクメタルの摩耗SOAP-Tで錫がppm、銅が検出されたことから、コンロッドメタル、クランクメタルが摩耗していると推定されます。現時点では低濃度であることから継続使用可能と判断しますが、今後、摩耗が進行し異常摩耗に進展することを防止するため、摩耗推移の監視が有用です。詳細は、別紙コンロッドメタル・クランクメタルの摩耗をご覧ください。固形カルシウム化合物の生成SOAP-Tでカルシウムがppm検出されました。この固形カルシウムは、潤滑油に混入した燃焼ガス中の酸成分がカルシウム添加剤と中和反応して生成される比較的硬い化合物のため、摺動面に噛み込み、切削摩耗が進行することが懸念されます。詳細は、別紙固形カルシウム化合物の生成をご覧ください。
報告№109-09094 報告№110-00627 | 分析№109-000915 分析№110-002784 | 110-002784 | は良好と判断します。尚、RBOTがminと新油値のminに比較してmin減少していました。潤滑油の使用開始時期が正確ではないため、年から使用開始と仮定しました。このまま継続使用した場合、この減少傾向から限界値に到達するのは、別紙図RBOTの減少傾向に示すように年月と推定されました。残りの継続使用期間は、約年ヶ月であると予測されます。潤滑油は継続使用可能な状態にあると判断します。≪状態監視とパラメータ≫分析の目的および各分析のパラメータは以下の通りです。特性低下目的：油の分析結果から、や劣化傾向ならびに添加剤の消耗程度、残存寿命などを確認する。粘度JISK全酸価JISK赤外線吸収スペクトルJISK酸化安定度試験JISK汚染目的：油の分析結果から、砂塵あるいは水・異種油などによるや、異物混入の有無を確認する。水分JISK計数汚染度JISB重量汚染度JISB光学顕微鏡観察摩耗目的：油中の摩耗粒子を分析する事により、回転・摺動部の潤滑状態、摩耗劣化の程度、余寿命などを解析する。摩耗診断電子顕微鏡観察JISKX線マイクロアナリシス油中金属濃度）JISK≪分析結果≫特性低下粘度：良好粘度値mm/sの新油値mm/sに対する変化率は-.％であり、当社推奨の管理限界値±％以内に留まっています。全酸価：良好全酸価.mgKOH/gは新油値の.mgKOH/gに比較し変化はないことから、問題は無いと判断します。赤外線吸収スペクトル：良好酸化安定度試験：良好酸化安定度試験の結果、数値minは当社推奨の管理限界値min以上に留まっており、現時点での使用は可能と判断します。汚染水分：良好水分値ppmは当社推奨の管理限界値以内に留まっています。計数汚染度：今回は実施していません。重量汚染度：今回は実施していません。光学顕微鏡観察：今回は実施していません。摩耗摩耗診断電子顕微鏡観察・X線マイクロアナリシス：今回は実施していません。油中金属濃度：今回は実施していません。
報告№106-0217 | 分析№106-01214 | 106-01214 | 濾過前の試料油を分析した結果、前回に比較してSOAP／D－SOAPの錫濃度が減少傾向を示し、且つ、その他のデータが良好であることから、摩耗は安定していると判断でき、また、この油は継続使用可能と判断します。尚、SOAP／D-SOAPでメタルの主成分である錫がやや多く検出されていますが、これは油濾過の際に使用している仮設タンクを上部スラストメタル潤滑油と共用しているため、上部スラスト潤滑油中に存在したメタル摩耗粒子が下部メタルに混入した可能性があると思われました。摩耗が進行した場合、錫濃度は濾過・更油を実施しなければ今回データより上昇するため、今後は錫濃度上昇の有無に注意が必要です。
報告№107-4545 報告№108-5077 | 分析№107-02185 分析№108-02824 | 108-02824 | トライボ診断の結果、粘度を除く項目は良好でした。粘度は、新油値のmm/sに比較し変化率が-.％のmm/sとなっており、当社推奨の管理限界値である±％を超えています。粘度低下の要因のひとつとなる異種油の混入や劣化がIRで確認できなかったことから、今回の粘度低下は、潤滑油の製造ロットによる差異、または、潤滑油の分子がせん断作用を受けて低下したことなどが考えられます。現在のところ、本試料油は継続使用可能な状態にありますが、粘度低下は、シール部からの漏れ量の増加につながりやすくなることから、定期的な分析により粘度の低下および油の劣化の進行状況を確認することを推奨します。粘度が当社推奨の管理限界値を超えています。粘度は当社推奨の管理限界値を超えています。粘度はmm/sと新油値mm/sに比較して、粘度変化率は-.％で、当社推奨の管理限界値である±％を超えています。粘度はmm/sです。粘度はmm/sです。粘度指数はです。粘度指数はです。水分は良好。水分はと当社推奨の管理限界値の以下にあり、良好と判断します。全酸価は良好。全酸価は.mgKOH/gと新油値.mgKOH/g以内にあり、良好と判断します。
報告№109-09136 報告№111-00053 | 分析№109-001160 分析№111-000205 | 111-000205 | 更油からの使用時間をもとに潤滑油の余寿命を評価したところ、潤滑油は次回定検まで使用可能と判断できました。次回定検時に更油を実施しない場合は、酸化安定度を知るための分析を実施し、余寿命を確認することを推奨します。酸化安定度はminであり、当社推奨の管理限界値のmin以上であることから、良好と判断します。
報告№108-0030 報告№108-6516 | 分析№108-00153 分析№108-00328 | 108-00328 | 分析の結果、摩耗粒子の形態観察で疲労摩耗粒子が多く観察されました。このことから、発生している摩耗形態は疲労摩耗であることが分かりました。今後更に摩耗が進行することが懸念されるため、天井クレーンを頻繁に使用する場合は、ヶ月後に再度分析を実施し、摩耗の進行状況を確認することを推奨します。一方、を示す粘度、水分、全酸価、IRの各データは良好であることから、この油は継続使用可能と判断します。これらのことは、異常摩耗の早期発見パラメータであるフェログラフィーのIs値がの乗と良好の範囲にあるものの、摩耗粒子の形態観察の結果、疲労摩耗粒子が多く観察されたことD－SOAPの結果、鉄が検出されたことを示す粘度、水分、全酸価、IRの各データが良好であること以上のことから判断しました。尚、トライボ診断では、バックラッシの増加量を分析結果から計算できますので、構造が確認できる図面、ギヤの形式、歯形、モジュール、歯数、回転数、増速比、歯幅をお知らせ下さい。計算結果をご報告いたします。
報告№109-09249 報告№113-00273 | 分析№109-001747 分析№113-000581 | 113-000581-2bak | 潤滑油は汚染度が良好な範囲にあり、継続使用可能と判断しますが、油劣化の進行がやや懸念されることから、に示す対策を推奨します。軸受は継続使用可能な状態にあると判断します。定期的な分析今後の油劣化の進行を監視するため、定期的に分析を実施することを推奨します。本試料油は、汚染や摩耗に関するデータが異常として出やすいドレンプラグから採油されたにもかかわらず、分析の結果は全ての分析項目の値が当社推奨の管理基準値を満たしていました。但し、IRチャートの結果から劣化の兆候が確認されました。分析結果特性低下特性低下に係るパラメータの分析結果で、全酸価が注意領域にあり、IRチャートでカルボン酸の吸収が確認されたことから、今後の油劣化の進行に注意が必要です。粘度粘度はmm/sと良好領域にありました。全酸価全酸価は.mgKOH/gと注意領域にありました。酸化安定度酸化安定度はminと良好領域にありました。有機物・有機化合物有機物・有機化合物は、IRチャートによる新油分析値との比較の結果、cm-付近に劣化の兆候を示すカルボン酸の吸収が確認されました。色相はL.と良好領域にありました。汚染に係るパラメータの分析結果は良好と判断します。水分はppmと良好領域にありました。汚染粒子数はNAS級と良好領域にありました。汚染度物重量は.mg/mlと良好領域にありました。．摩耗運転中における潤滑状態は正常であったものと判断します。異常摩耗の早期発見パラメータであるフェログラフィーのIs値がのマイナス乗と良好領域にあり、外部から混入したと考えられる樹脂、鉄錆等が観察されました。金属濃度SOAP法により金属濃度を測定した結果、潤滑箇所で発生する金属接触によって検出される鉛がppm、銅がppm検出されました。金属濃度D-SOAP法により金属濃度を測定した結果、潤滑箇所で発生する金属接触よって検出される鉄が、鉛が、銅が、錫が、外部から混入したと思われるカルシウムが、アルミニウムが、ナトリウムが検出されました。また、累積金属濃度がと良好領域にありました。
報告№109-09249 報告№110-00306 | 分析№109-001747 分析№110-001210 | 110-001210 | 油中金属の分析は、試料油を以上の高温で発光させた光を分光器で分光し、金属固有の波長から元素を特定するとともに、光の強度から濃度を求めるIカップリング発光分光分析法を用います。また摩耗状態は、SOAP法により求めた金属成分と濃度に、フェログラフィー法による早期発見パラメータであるIs値と摩耗粒子分析とを加味し、さらに摩耗粒子の形態により摩擦面で発生している摩耗機構を推定して総合的に判断します。Iカップリング発光分光分析供試のタービン油を分析した結果、検出された金属は油中金属元素の結果表に示すように、鉄、錫、カルシウム、ケイ素でした。これら検出された金属元素から発生箇所を推定すると、鉄、錫・軸受等カルシウム、ケイ素・外部混入異物であると思われます。このうち、機械部品が摩耗したと思われる元素はのグループです。ケイ素の検出金属濃度でケイ素がppm検出されました。一般に、潤滑油中からケイ素が検出された場合の原因として、シリコン油或いは、シリコン系の添加剤が検出されるフェログラフィーおよびフィルタ表面の異物観察で砂が多く観察されて検出されるシリコングリースをシール部に塗布している場合、このシリコングリースが潤滑油に混入して検出されるなどが挙げられますが、今回検出が比較的高濃度であることからの可能性が考えられます。については、分析結果では確認することが出来ませんので、これに関する情報があれば提供をお願いします。フェログラフィー摩耗粒子分析結果から観察された粒子は、潤滑状態が正常な場合に発生する摩耗粒子異物の切削作用で発生する切削粒子でした。潤滑状態と摩耗形態異常摩耗の早期発見パラメータとして摩耗粒子を定量化して評価するフェログラフィーのIs値は、潤滑状態がやや厳しいの乗となっていました。摩耗粒子の観察結果から潤滑部では正常な潤滑状態であるマイルド摩耗と異物による切削摩耗が発生していることが分かりました。・切削摩耗切削摩耗は、異物が混入していない状態に比較して、摩耗進行速度が速く注意が必要で、定期的なトライボ診断による状態監視が必要と考えます。切削摩耗発生の原因となる混入異物が残留している場合、この異物により切削摩耗が継続して発生する可能性があります。水分、汚染粒子数、汚染度物重量の各データは良好でした。粘度、全酸価、酸化安定度、有機物・有機化合物の各データは良好でした。潤滑油および軸受は継続使用可能な状態にあるものの、以下の対策が必要です。定期的な分析今後、摩耗の進行を監視するため、定期的に分析を実施することを推奨します。シリコン系のグリースや添加剤の確認シリコン系の添加剤やグリースを使用している箇所があるかについてご確認下さい。分析結果特性低下特性低下に係るパラメータの分析結果は良好と判断します。粘度粘度はmm/sと新油値mm/sに対する粘度変化率は+.％で、当社推奨の管理限界値である±％以内にあり、良好と判断します。全酸価添加タービン油の全酸価は、油メーカによって初期値が違うため統一した管理基準を設定するのが困難であることから、当社では管理限界値を設定しておらず、新油分析値との比較及び他の分析項目の結果より全酸価の状態判断を行います。その結果、全酸価は.mgKOH/gと新油値.mgKOH/gに比較して若干高くなっていますが、IRチャートに示すように劣化の兆候として現れるカルボン酸などの有機物・有機化合物の発生が確認されていないことから、異常のない値と判断します。酸化安定度酸化安定度はminであり、当社推奨の管理限界値のmin以上であることから良好と判断します。有機物・有機化合物有機物・有機化合物は、IRチャートによる新油分析値との比較の結果、cm-付近に劣化の兆候を示すカルボン酸の吸収が確認されていないことから、良好と判断します。色相はLであり、新油値のLに比較して変化はないことから、良好と判断します。汚染に係るパラメータの分析結果は良好と判断します。水分は.であり、当社推奨の管理限界値の以下であることから良好と判断します。汚染粒子数はNAS級であり、当社推奨の管理限界値のNAS級以内であることから良好と判断します。汚染度物重量は.mg/mlであり、当社推奨の管理限界値のmg/m以内であることから良好と判断します。摩耗フェログラフィーによる摩耗粒子の観察の結果、潤滑状態が正常な場合に発生する摩耗粒子、異物の切削作用で発生する切削粒子が比較的多く観察されました。異常摩耗の早期発見パラメータであるフェログラフィーのIs値がの乗とやや高く、摩耗粒子の形態観察の結果、潤滑状態が正常な場合に発生する摩耗粒子、異物の切削作用で発生する切削粒子が比較的多く観察されました。金属濃度SOAP法により金属濃度を測定した結果、外部から混入したとケイ素がppm検出されました。金属濃度酸溶解法により金属濃度を測定した結果、潤滑箇所で発生する金属接触によって検出される鉄、錫、外部から混入したと思われるカルシウムが検出されました。
報告№109-09250 報告№109-09250 | 分析№109-001839 分析№109-001839 | 109-001839 | 主電動機軸受＋圧縮機ギヤ・軸受分析の結果、全ての分析項目の値が当社推奨の管理基準を満たしており、新油分析値との比較結果も問題となる値はなかったことから、油は継続使用可能な状態であり、運転中における潤滑状態も正常であったものと判断します。特性低下特性低下に係るパラメータの分析結果は良好と判断します。粘度粘度はmm/sと新油値.mm/sに対する粘度変化率は-％で、当社推奨の管理限界値である±％以内にあり、良好と判断します。全酸価添加タービン油については、当社では管理限界値を設定しておらず、新油分析値との比較及び他の分析項目の結果より全酸価の状態判断を行います。その結果、全酸価は.mgKOH/gと新油値.mgKOH/gに比較して変化はなく、良好と判断します。酸化安定度酸化安定度は、冷凍機で使用している冷媒ガスが潤滑油に混入しており、この影響で測定できませんでした。冷媒ガスが溶け込んだ潤滑油をRBOT測定器の恒温槽に入れた場合、RBOT容器内部の圧力がRBOTを行う場合の最高圧力～MPaを超えます。冷媒の溶存量によっては、RBOTの圧力計の上限値であるMPaを超える場合があり、圧力計が破損し大変危険な状態になります。また、冷媒を減圧して除去しようとしても完全に取り除くことが困難であり、また取り除けたとして確認する方法がなく危険です。RBOTは新油データと比較することで酸化防止剤の残存量を推定することにより潤滑油の残存寿命を知ることができます。今回は、このRBOT以外の特性低下の項目を参考に残存寿命について検討することといたします。検討の結果、特性低下に係るパラメータの全酸価、IRの分析結果が良好な結果であったため、潤滑油の残存寿命は十分にあるものと判断します。有機物・有機化合物有機物・有機化合物は、IRチャートによる新油分析値との比較の結果、cm-付近に劣化の兆候を示すカルボン酸の吸収が確認されていないことから、良好と判断します。色相はL.であり、新油値のL.に比較して変化がないことから、良好と判断します。汚染に係るパラメータの分析結果は良好と判断します。水分はppmであり、当社推奨の管理限界値の以下であることから、良好と判断します。汚染粒子数はNAS級であり、当社推奨の管理限界値のNAS級以内であることから、良好と判断します。汚染度物重量は.mg/mlであり、当社推奨の管理限界値のmg/ml以内であることから、良好と判断します。摩耗運転中における潤滑状態は正常であったものと判断します。異常摩耗の早期発見パラメータであるフェログラフィーのIs値がのマイナス乗と当社基準値と比較して良好の範囲にあったことから、潤滑箇所の潤滑状態は正常と判断します。金属濃度SOAP法により金属濃度を測定した結果、外部から混入したと思われるリンがppmと僅かに検出されましたが良好と判断します。金属濃度酸溶解法により金属濃度を測定した結果、外部から混入したと思われるカルシウム、ナトリウムがと僅かに検出されましたが良好と判断します。
報告№108-0071 報告№108-0071 | 分析№108-00388 分析№108-00388 | 108-00388 | 、汚染度、軸受の潤滑状態を確認する。分析の結果、計数汚染度はNAS級以上、重量汚染度がmg/mlと共に当社推奨の管理限界値を超えていました。また、異常摩耗の早期発見パラメータであるフェログラフィーのIs値が高いの乗となっていました。摩耗粒子の形態観察の結果、金属接触が厳しい場合に発生するシビア粒子、銅合金、外部から混入したと思われる砂がやや多く観察され、フィルタ表面の異物を観察した結果、銅合金、鉄錆、砂が観察されました。更にSOAPでケイ素、SOAP／D－SOAPで鉄、鉛、銅が検出されたことから、摩耗と外部混入異物、採油の影響によるものと考えられました。今回の採油は対象設備の停止中に排油口から採油を実施しているため、これらの異物は、排油口配管内部に残留していた汚染物が検出された可能性が高いと思われます。但し、観察された摩耗粒子は、潤滑状態が厳しい場合に発生する摩耗粒子がやや多く観察され、今後更に摩耗が進行することが懸念されるため、油槽内を清掃することを推奨します。また、鉛・銅を使用した箇所の摩耗が確認されたため、これらを使用した箇所がないかを確認し、摩耗箇所を特定することを併せて推奨します。一般に潤滑油中からケイ素が検出された場合の原因は、油の消泡剤として使用されることが多い添加剤で、添加濃度が通常～程度であることフェログラフィーで砂が多く観察されることシリコングリースをシール部に塗布している場合、このシリコングリースが潤滑油に混入している可能性が考えられること以上の通りの要因を検討した結果、フェログラフィーで観察された砂は多いことから、SOAPでケイ素が検出されたのは、～の可能性が考えられました。原因を絞込むため、シリコングリースを使用している箇所があるかについてご確認下さい。一方、を示す粘度、水分、全酸価、IRの各データは良好の範囲にあることから、この油は継続使用可能と判断します。尚、上述しましたように、今回の採油は停止中の採油であるため、運転中の採油に比較して汚染度は高目に出ている可能性があります。次回採油のタイミングは、粒子の沈降の影響を極力抑え、油中粒子が均一な分散状態に近い状態で採油が実施できるように、対象設備の運転中、または停止直後に採油を実施されることを推奨します。
報告№104-4041 報告№104-4041 | 分析№104-02026 分析№104-02026 | 104-02026 | 送風機の軸受は、今後の運転時間や運転状況が、特に変化のない運転であれば、少なくとも年間は継続使用可能な状態にあると判断します。これらのことは、以下の結果から判断しました。計数汚染度がNAS級と当社推奨の管理限界値以内にあった。SOAP／D-SOAPの結果、軸受メタルの主成分である錫が検出されなかった。異常摩耗の早期発見パラメータであるフェログラフィーのIs値がのマイナス乗と良好の範囲にあった。本試料油は継続使用可能な状態にあると判断します。粘度は良好と判断します。粘度は.mm/sでした。油名が不明であるため判定できないものの、仮にVGの粘度グレードの潤滑油を使用することになっていたとしますと、本データはVGの規格値内にありますので、良好と判断できます。尚、軸受に異常が確認されなかったことからも、VGを使用できることが確認できています。水分は良好と判断します。水分はppmと当社推奨の管理限界値の以下にあり、良好と判断します。全酸価は良好と判断します。全酸価は.mgKOH/gでした。全酸価は新油値との比較により判定しますが、油名が不明であるため、新油値との比較による判定はできませんでした。但し、今回データは全酸価の管理基準値が最も厳しい無添加タービン油の管理基準値.mgKOH/g以内にあることから、良好と判断できます。IRは良好と判断します。IRは、下チャートに示すように油劣化の兆候を示すカルボン酸の吸収が確認されていないため良好と判断します。尚、IR法は、新油スペクトルとの比較により劣化を判定するため、油名及び新油をご提供下さい。計数汚染度は良好と判断します。計数汚染度はNAS級と当社推奨の管理限界値のNAS級以内にあり、良好と判断します。重量汚染度は良好と判断します。重量汚染度は.mg/mlと当社推奨の管理限界値のmg/ml以内にあり、良好と判断します。機器の潤滑状態本機器の軸受は、今後の運転時間や運転状況が、特に変化のない運転であれば、少なくとも年間は継続使用可能な状態にあると判断します。SOAPは良好でした。SOAPの結果、軸受メタルの主成分である錫などの金属元素は検出されておらず良好と判断します。D－SOAPは良好でした。D－SOAPの結果、軸受メタルの主成分である錫などの金属元素は検出されておらず良好と判断します。フェログラフィーの結果、潤滑状態は良好と判断します。フェログラフィーの結果、異常摩耗の早期発見パラメータであるIs値がのマイナス乗と良好の範囲にあり、且つ、異常摩耗の兆候を示すシビア粒子等の摩耗粒子がほとんど観察されていないことから、今後の運転時間や運転状況が、特に変化のない運転であれば、軸受は少なくとも年間は継続使用可能な状態にあると判断します。
報告№109-09136 報告№110-00485 | 分析№109-001160 分析№110-002205 | 110-002205 | は、油の粘度、油中のスラッジの発生量を判断パラメータに、粘度、全酸価、IR、RBOTで評価します。分析の結果、油の粘性を示す粘度は、新油値の.mm/sに比較して粘度変化率が-％のmm/sとほぼ変化はなく、また油中のスラッジの発生量を示す全酸価は、新油値の.mgKOH/gと同じ.mgKOH/gで変化が見られず劣化は確認されなかった。さらにはIRの結果でも油が劣化した場合に発生するカルボン酸の発生も確認されず、酸化防止剤の残存量を示すRBOTは、限界値minに比較して、十分に残量があるminであった以上のことから、潤滑油の劣化は確認されませんでした。なお、使用油の使用期間または使用時間が不明であったため、ご要求の油の余寿命に関する検討は行えませんでした。可能であれば、これらの情報をご提供下さい。汚染度油中の水分を計測した結果、水分はppmと新油と同等であり、継続使用可能な状態にあることが確認されました。潤滑油は継続使用可能な状態にあると判断します。
報告№109-09136 報告№112-00279 | 分析№109-001160 分析№112-001133 | 112-001133 | 分析の結果、SOAP-T法による金属濃度は、.μm未満の鉄濃度がppmと比較的濃度が高かったのに対し、固体粒子としての鉄はと低濃度でした。潤滑状態の変化は、固体粒子としての鉄濃度の増加が異常潤滑状態のパラメータであり、数値のオーダーが増加した場合に以上と判断できます。今回のデータでは、このパラメータの数値が極めて低い濃度であることから、エンジン内部の潤滑状態は良好であることを示しており、エンジンは継続使用可能な状態にあると判断します。但し、メタル主成分の錫が微量ですが検出されていることから、軸受摩耗の進行を傾向監視する必要があると思われることから、以下の対策を推奨します。定期的な分析摩耗の進行を監視するため、定期的に分析を実施し、摩耗の進行状況を確認することを推奨します。フェログラフィーおよびSOAP-Tの結果から総合的に判断した結果、正常な状態にあると考えられます。フェログラフィー【Is値】Is値は異常摩耗の早期発見パラメータのつで、摩耗粒子を定量化するために用います。今回のIs値はのマイナス乗と低い値でした。フェログラフィー【摩耗粒子および摩耗形態】分析結果から比較的多く観察された粒子は、以下の通りでした。正常な摩耗粒子・潤滑状態が正常なマイルド摩耗により発生。Iカップリング発光分光分析【SOAP-T】検出された金属元素から発生箇所を推定すると、以下の通りでした。鉄、鉛、銅、ニッケル、錫・エンジン部品リン、亜鉛、カルシウム、マグネシウム・添加剤アルミニウム、ナトリウム・外部混入異物このうち、機械部品が摩耗したと思われる元素はのグループです。メタルの摩耗程度SOAP-Tの結果、メインメタルやクランクメタルの主成分である錫がppm検出されました。前回までの累積錫濃度からメタルの摩耗程度を確認しました。計算の結果、摩耗深さは.μm摩耗していました。一般的にホワイトメタルのオーバーレイ厚さは、薄くてもμm程度となっていますが、計算によって求めた摩耗深さは約%となっていることから、メタルの中には点検を要するものがあると推定されます。尚、観察された摩耗形態がマイルド摩耗が支配的であるため可能性としては低いと思われますが、仮にクランクメタルの上メタル個に摩耗が集中したとすると、摩耗深さは.μmとなります。オーバーレイの厚さをμm程度とすると、オーバーレイは既に摩耗していることになります。クロムの摩耗体積SOAP-Tの結果、カム・カムロールの主成分であるクロムは検出されませんでした。カム・カムロールの摩耗が発生していないことが確認できました。粒度分布粒度分布は.～.μmの範囲にあり、.μmにピークが確認されました。μm以下の粒子が多いことから、燃焼して発生したすす等であることが分かりました。分析結果粒度分布粒度分布は.～.μmの範囲にあり、.μmにピークが確認されました。μm以下の粒子が多いことから、燃焼して発生したすす等が油中粒子の主成分であることが推測できます。機器の潤滑状態摩耗粒子の形態観察の結果、潤滑状態が正常な場合に発生する摩耗粒子が比較的多く観察されました。SOAP-T【金属イオン】SOAP-T【金属イオン】の結果、鉄、鉛、銅、ニッケル、錫、油の添加剤成分であるリン、カルシウム、マグネシウム、外部から混入したと思われるアルミニウム、ナトリウムが検出されました。SOAP-T【固形分濃度】SOAP-T【固形分濃度】の結果、鉄、錫、油の添加剤成分であるリン、カルシウム、外部から混入したと思われるアルミニウム、ナトリウムが検出されました。フェログラフィー異常摩耗の早期発見パラメータであるIs値がのマイナス乗と良好の範囲にあり、摩耗粒子の形態観察の結果、潤滑状態が正常な場合に発生する摩耗粒子が比較的多く観察されました。
報告№109-09136 報告№111-00224 | 分析№109-001160 分析№111-001132 | 111-001132 | 減速機は継続使用可能な状態にあると判断します。但し、摩耗の発生が確認されたため、以下の対策を推奨します。定期的な分析疲労摩耗の進行を監視するため、傾向分析を推奨します。次回はヶ月後に分析し、摩耗の進行を示すパラメータが上昇するか安定するかを確認し、データが安定していることが確認できた場合は通常の定期分析に切り替え、上昇傾向が見られた場合には再分析を実施して下さい。摩耗の進行状況を確認することを推奨します。バックラッシによる評価トライボ診断では、バックラッシの増加量を分析結果から計算できますので、構造が確認できる図面、ギヤの形式、歯形、モジュール、歯数、歯幅、油入替後の稼働時間ならびに分解点検後の稼働時間をお知らせ下さい。計算結果をご報告いたします。フェログラフィー異常摩耗の早期発見パラメータとして摩耗粒子を定量化して評価するフェログラフィーのIs値は、潤滑状態がやや厳しいの乗でした。摩耗粒子の形態で比較的多く観察された粒子は、潤滑状態が正常な場合に発生する摩耗粒子、繰返し応力を受けて発生する疲労摩耗粒子でした。これらの摩耗粒子が観察された場合、潤滑部で発生している摩耗形態は、正常なマイルド摩耗と疲労による疲労摩耗が発生していることが分かります。Iカップリング発光分光分析供試のギヤ油を分析した結果、検出された金属元素は、SOAPの結果表に示すように、鉄、ニッケル、錫、リン、亜鉛、カルシウム、アルミニウム、ナトリウムが検出されました。これらの検出された金属元素から発生箇所を推定すると鉄、ニッケル、錫・軸受等リン・オイル添加剤亜鉛、カルシウム、アルミニウム、ナトリウム・外部混入異物であると思われます。このうち、機械部品が摩耗したと思われる元素はのグループです。計数汚染度はやや高い値でした。フィルタ表面の異物観察で鉄錆、砂等が観察されたことから、汚染度が高い要因は、摩耗と外部混入異物の影響と思われます。分析結果計数汚染度はやや高い値でした。計数汚染度計数汚染度はNAS級と当社推奨の管理限界値のNAS級以内にあるものの、やや高い値でした。重量汚染度はmg/mlでした。機器の潤滑状態摩耗粒子の形態観察の結果、潤滑状態が正常な場合に発生する摩耗粒子、繰返し応力を受けて発生する疲労摩耗粒子が比較的多く観察されました。SOAPSOAPの結果、油の添加剤成分であるリンが検出されました。摩耗により発生する鉄が検出されていないことから、良好と判断します。D－SOAPD－SOAPの結果、摩耗により発生する鉄が検出されました。フェログラフィー異常摩耗の早期発見パラメータであるフェログラフィーのIs値がの乗とやや高く、摩耗粒子の形態観察の結果、潤滑状態が正常な場合に発生する摩耗粒子、繰返し応力を受けて発生する疲労摩耗粒子が比較的多く観察されました。
報告№109-09136 報告№113-00467 | 分析№109-001160 分析№113-001955 | 113-001955 | 軸受は継続使用可能な状態にあると判断します。但し、今後の摩耗進行の有無を確認するためにも傾向監視を継続することが有効です。定期的な分析今後懸念されるフレッティング摩耗の進行を監視するため、定期的に分析を実施することを推奨します。は、フェログラフィーおよびSOAP/D-SOAPの結果から総合的に判断した結果、継続使用は可能ですが、今後の機器の機能を確認するためにも傾向管理が有用と考えます。フェログラフィー【定量分析：Is値】Is値は異常摩耗の早期発見パラメータのつで、摩耗粒子を定量化するために用います。前回に比較してIs値はのマイナス乗から乗に上昇しているものの、低い値でした。フェログラフィー【定性分析：摩耗粒子および摩耗形態観察】分析結果から観察された代表的な粒子は、以下の通りでした。赤錆・フレッティングにより発生。フリクションポリマ・局部的に高圧・高温となる場合に発生。観察された摩耗粒子の中でもフレッティング粒子は、将来的に異常摩耗へ進展する可能性を示唆しているため、傾向監視が必要と思われます。詳細は、別紙傾向監視が必要な摩耗粒子をご覧ください。Iカップリング発光分光分析【SOAP/D-SOAP】検出された金属元素から発生箇所を推定すると、以下の通りでした。鉄、銅、ニッケル、錫、亜鉛・軸受等リン・添加剤カルシウム、アルミニウム、ナトリウム・外部混入異物前回に比較して計数汚染度はNAS級からNAS級にランク上昇しているものの、当社推奨の管理限界値以下であり、良好でした。
報告№109-09136 報告№111-00053 | 分析№109-001160 分析№111-000940 | 111-000940 | 更油からの使用時間をもとに潤滑油の余寿命を評価したところ、潤滑油は次回定検まで使用可能と判断できました。次回定検時に更油を実施しない場合は、酸化安定度を知るための分析を実施し、余寿命を確認することを推奨します。酸化安定度はminであり、当社推奨の管理限界値のmin以上であることから、良好と判断します。
報告№108-0199 報告№108-0199 | 分析№108-01443 分析№108-01443 | 108-01443 | 、軸受の潤滑状態を確認する。今回の採油は、対象設備の停止中にドレンプラグから実施しているため、油循環中に採油した場合に比較し、油中粒子の沈降の影響を受け、分析データが高濃度に出る可能性があります。今回の分析は以上のことを踏まえて結果を検討しました。を示す粘度、水分、全酸価、RBOTの各データは良好の範囲にあることから、この油は継続使用可能と判断します。軸受の潤滑状態異常摩耗の早期発見パラメータであるフェログラフィーのIs値がやや高いの乗となっていました。摩耗粒子の形態観察で異物の噛み込みにより発生する切削粒子、金属接触が厳しい場合に発生するシビア粒子、局部的に高圧・高温となる場合に発生するフリクションポリマ、外部から混入したと思われる鉄錆、砂等が多く観察されました。フリクションポリマは、タービン油が軸受摺動面で高圧下に押し込められ高圧状態になると同時に、圧縮熱も発生して高温状態にもなり、その結果、潤滑油が重合して発生することが知られています。そのため、高温高圧状態の解消がなされなければ、潤滑油は劣化する場合がありますので、定期的に分析を実施する必要があります。観察された摩耗粒子の形態は切削摩耗と凝着摩耗が混在しており、特に切削摩耗は、異物が混入していない状態に比較して、摩耗進行速度が速く注意が必要で、転がり軸受にこの摩耗形態が観察された場合、軸受寿命が分の程度に低下することが知られています。切削摩耗が進行した場合、転がり軸受の寿命の指標となるフレーキングに進展することが懸念されるため、運転を再開しているようであれば今回の分析項目に計数汚染度、SOAP／D－SOAPの分析項目を追加して、再分析を実施し、汚染度および摩耗の進行状況を確認されることを推奨します。採油について上述しましたように今回の採油は対象設備の停止中の採油であるため、油中の摩耗粒子などが平均的に分散した状態とはいえない状態で採油されている可能性があります。採油は、粒子の沈降の影響を少なくすることが重要であり、そのため油中粒子が均一な分散状態で実施されることを併せて推奨します。
報告№107-4545 報告№108-4509 | 分析№107-02185 分析№108-00860 | 108-00860 | トライボ診断の結果、全てのデータが良好であることから、この油は継続使用可能と判断します。は良好と判断します。粘度は良好。粘度は.mm/sと新油値mm/sに比較して、粘度変化率は-.％で、当社推奨の管理限界値である±％以内にあり、良好と判断します。粘度はmm/sでした。粘度はmm/sでした。粘度指数はでした。粘度指数はでした。水分は良好。水分はppmと当社推奨の管理限界値の以下であり、良好と判断します。全酸価は良好。全酸価は.mgKOH/gと新油値.mgKOH/g以内であり、良好と判断します。
報告№109-09505 報告№109-09505 | 分析№109-003143 分析№109-003143 | 109-003143 | ・銅の溶出SOAPの銅濃度が前回に比較してppmからppmに増加しました。提供して頂いた情報によれば、ボイラ給水ポンプのラビリンスリングに銅が使用されていると思われますので、この部位の銅が検出されているか、或いは、潤滑油中の亜鉛系添加剤が銅と反応して溶出させていると推定されました。銅濃度は、別紙鉱油の酸化に対する金属触媒の影響に示すように濃度が増加すると酸化速度が速まりますので、注意が必要です。・汚染度計数汚染度は前回同様NAS級と変化はありませんでした。・全酸価は良好でした。結論銅の溶出が確認されていますが、現在のところ、対象設備は継続使用可能な状態にあると判断します。定期的に分析を実施し、酸化劣化の進行状況を監視されることを推奨します。全酸価は良好と判断します。全酸価全酸価はmgKOH/gと新油値mgKOH/g以内にあり、良好と判断します。は良好と判断します。計数汚染度計数汚染度はNAS級と当社推奨の管理限界値のNAS級以内にあり、良好と判断します。重量汚染度は.mg/mlと当社推奨の管理限界値のmg/ml以内にあり、良好と判断します。機器の潤滑状態SOAPの結果、銅が検出されました。SOAPの結果、銅が検出されました。SOAPの結果、油の添加剤成分であるリン、亜鉛が検出されました。一方、銅が検出されており、銅を使用した部分の溶出が発生していると考えられます。この溶出は亜鉛系添加剤成分の亜鉛と銅が反応し、溶出することが知られています。銅濃度は別紙鉱油の酸化に対する金属触媒の影響に示すように銅濃度が増加すると酸化速度が速まります。酸化劣化の進行状況をを全酸価の変化で監視されることを推奨します。D－SOAPD－SOAPの結果、摩耗により発生する鉄、錫、銅が検出されていないことから、良好と判断します。フェログラフィーフェログラフィーの結果、異常摩耗の早期発見パラメータであるIs値がのマイナス乗と良好の範囲にあり、潤滑状態も正常と判断します。
報告№111-00058 報告№111-00058 | 分析№111-000355 分析№111-000355 | 111-000355 | ちょう度値はと新グリース値に比較して上昇し、当社推奨の管理上限値を超えていることから、軟化していることが分かりました。軟化したグリースを使用した場合、グリースの漏洩や軸受等で油膜切れが発生することが懸念されます。グリースが軟化していたため、グリースを交換されることを推奨します。≪状態監視とパラメータ≫分析の目的および各分析のパラメータは以下の通りです。特性低下目的：グリースの分析結果から、グリースの物理的性状や劣化傾向などを確認する。全酸価JISK赤外線吸収スペクトルJISKちょう度JISK滴点JISK摩耗目的：グリース中の摩耗粒子を分析する事により、回転・摺動部の潤滑状態、摩耗劣化の程度、余寿命などを解析する。摩耗診断電子顕微鏡観察JISKX線マイクロアナリシス油中金属濃度JISK≪分析結果≫特性低下全酸価：良好全酸価.mgKOH/gは新油値の.mgKOH/gに比較し高くはあるものの、有機物・有機化合物試験の結果で油劣化の兆候を示すカルボン酸の吸収が見られないことから問題は無いと判断します。赤外線吸収スペクトル：良好ちょう度：要処置ちょう度値はと当社推奨の管理上限値であるを超えていました。滴点：良好滴点はと新油値のに比較し低いものの、有機物・有機化合物試験の結果で油劣化の兆候を示すカルボン酸の吸収が見られないことから、問題は無いと判断します。摩耗摩耗診断電子顕微鏡観察・X線マイクロアナリシス：今回は実施していません。油中金属濃度：今回は実施していません。
報告№108-5071 報告№112-00598 | 分析№108-02721 分析№112-002548 | 112-002548 | 潤滑油は継続使用可能な状態にあると判断します。水分がppmと新油値ppmに比較してやや高い値でした。使用油であるAlphasynPGは、ポリグリコールベースの合成ギヤオイルであるため、水分を吸収しやすい特性があります。前回に比較して減少していました。分析結果水分が新油に比較して若干高い値でした。粘度粘度は.mm/sと新油値.mm/sに比較して、粘度変化率は-％で、当社推奨の管理限界値である±％以内にあり、良好と判断します。泡立ち試験泡立ち試験は-と新油値に比較して低い値であり、良好でした。水分はppmと新油値より高い値でした。酸価は.mgKOH/gと新油値.mgKOH/gに比較して高いものの、IRの結果で油劣化の兆候を示すカルボン酸の吸収が確認されていないことから、良好と判断します。
報告№109-09094 報告№110-00147 | 分析№109-000925 分析№110-000581 | 110-000581 | ちょう度値はと新グリース値に比較して上昇し、当社推奨の管理上限値であるを超えていることから、軟化していることが分かりました。軟化したグリースを使用した場合、グリースの漏洩や軸受等で油膜切れが発生することが懸念されます。有機物・有機化合物試験で検出されたピークには新グリースと異なるピークが検出されました。グリースが軟化していたため、以下の対策が必要です。グリースを交換されることを推奨します。なお、IRの結果で新油と異なるピークが確認されたことから、グリース名が違うか、或いは、異種グリースが混入した可能性が考えられますので、確認する必要があります。≪状態監視とパラメータ≫分析の目的および各分析のパラメータは以下の通りです。特性低下目的：グリースの分析結果から、グリースの物理的性状や劣化傾向などを確認する。全酸価JISK赤外線吸収スペクトルJISKちょう度JISK滴点JISK摩耗目的：グリース中の摩耗粒子を分析する事により、回転・摺動部の潤滑状態、摩耗劣化の程度、余寿命などを解析する。摩耗診断電子顕微鏡観察JISKX線マイクロアナリシス油中金属濃度）JISK≪分析結果≫特性低下全酸価：良好全酸価mgKOH/gは新油値の.mgKOH/gに比較し高くはあるものの、有機物・有機化合物試験の結果で油劣化の兆候を示すカルボン酸の吸収が見られないことから問題は無いと判断します。赤外線吸収スペクトル：良好ちょう度：要処置ちょう度値はと当社推奨の管理上限値であるを超えていました。滴点：良好滴点はと当社推奨の管理限界値であるから以内に留まっています。摩耗摩耗診断電子顕微鏡観察・X線マイクロアナリシス：今回は実施していません。油中金属濃度：今回は実施していません。
報告№108-0227 報告№110-00453 | 分析№108-01664 分析№110-002044 | 110-002044 | 前回に比較してSOAPで銅がからppmに増加していました。銅の溶出箇所は、貴社ご提供の図面からデフレクターとバッフルという部品からと考えられます。これらの部品はオイルシールの役目を果たしていることから、溶出が継続した場合、シャフトとのギャップが増大し、油漏れの原因になることが懸念されます。巡視の際には油漏れと油面の低下に注意を払う必要があります。今後は、銅の溶出が継続した場合、ギャップが増大することにより油漏れが発生し、さらには油面低下により潤滑不良が発生し、摩耗が進行することが懸念されます。また、銅濃度の増加は、別紙鉱油の酸化に対する金属触媒の影響に示すように濃度の増加とともに酸化速度が加速することが分かっています。汚染度前回に比較して計数汚染度はNAS級からNAS級にランク増加したものの、当社推奨の管理限界値内にあることから、良好と判断します。軸受は継続使用可能な状態にあるものの、以下の対策が必要です。銅を使用した箇所の摩耗および酸化劣化の進行状況を監視するため、定期的に分析を実施されることを推奨します。次回分析の時期を理論的に求めたところ、最短で約.時間となります。この時間は、油中汚染物が均一になるために必要とする時間であり、この時間を経過すれば、再分析の結果から状態の傾向を確認することが可能となりますので、これを参考に次回分析時期を検討されることを提案します。は良好と判断します。計数汚染度計数汚染度はNAS級と当社推奨の管理限界値のNAS級以内にあり、良好と判断します。重量汚染度は.mg/mlと当社推奨の管理限界値のmg/ml以内にあり、良好と判断します。機器の潤滑状態SOAPの結果、銅が比較的多く検出されました。SOAPSOAPの結果、油の添加剤成分であるリン、亜鉛が検出されました。一方、銅が検出されました。銅を使用した部分の溶出が発生していると考えられます。この溶出は検出された亜鉛系添加剤の成分と銅が反応し、溶出することが知られています。別紙鉱油の酸化に対する金属触媒の影響に示すように銅濃度が増加すると酸化速度が速まりますので、酸化劣化の進行状況を全酸価の変化で監視されることを推奨します。D－SOAPD－SOAPの結果、摩耗により発生する鉄および錫が検出されていないことから、良好と判断します。フェログラフィーフェログラフィーの結果、異常摩耗の早期発見パラメータであるIs値がのマイナス乗と良好の範囲にあることから、潤滑状態は正常と判断します。
報告№103-6051 報告№103-6051 | 分析№103-01207 分析№103-01207 | 103-01207 | 精点Aを実施した結果、を示す粘度、水分、全酸価、IR、RBOTの各データは管理基準値内にあり、この油は継続使用可能と判断します。但し、本試料油は、油槽に油濾過機が設置されているため、油中の粒子が除去されていますので、診断は油濾過機による減少率を考慮して潤滑状態を解析する必要があります。今回の解析は、十分に濾過時間が経過し、油中粒子が飽和状態になっていると仮定しています。油濾過機による油中の摩耗粒子の減少率は油濾過機の入口と出口の汚染度を評価し、その結果から求めますが、今回は油濾過機の出口から採取した試料がありませんので、減少率を濾過能力が良好とされる一般的な濾過率.として解析を行います。尚、濾過率を考慮した減少率は油濾過機の吐出量と総油量との比から換算します。本機の油濾過機の吐出量は毎時L、設備油量はLですので減少率は.となります。油濾過機により時間で.％の粒子が減少するとした場合、油がパスして増加する粒子数は、今回計数汚染度の～μmレンジですと個/mlの.％の個/mlとなります。更に、この発生粒子数から平衡濃度を計算します。平衡濃度は下式により求めます。平衡濃度＝発生粒子数／減少率・式油濾過機が設置されていない場合の減少率を.とすると平衡濃度は個/mlとなります。このことから分かるように、本試料油中の汚染度は、油濾過機が設置されていることでNAS級と清浄になっていますが、油濾過機がないと仮定した場合、計算により求めたように～μmレンジの汚染度はNAS級の汚染状態になる可能性を示唆するものととらえる事が出来ます。他のレンジを同様に計算すると以下のようになり、NAS級となります。～～～～以上等級級以上のことから、濾過機を使用しなくても、NAS級と清浄な状態が保持できると考えられることから、潤滑状態も良好な状態にあると判断します。今後、傾向を見るため、油槽から採油すると同時に油濾過機の濾過前と濾過後の位置から採油を実施し、分析結果から減少率を導き、その減少率を上記方法により油濾過機がない場合の粒子数を求め、その粒子数の変化により金属接触が進行しているか落ち着いてきているのかを確認されることを推奨します。尚、採油を主機停止中に実施しているため、油循環中の採油に比較して油中粒子が沈降して低濃度になっている部分を採油していると考えられます。したがって、油が循環している状態で採油を実施した場合に比較して、分析データが低くなり、異常な状態を見落としてしまう可能性がありますので、今後の採油は、停止直後、或いは、油循環中に採油を実施されることを推奨します。又、RBOTが前回に比較し、min上昇したのは、新油の補充の影響によると思われます。今後は、今回のRBOT値によりデータ管理を行います。［手動にて圧油ポンプ運転、油循環後、集油槽マンホールより吸引ポンプにて採取。
報告№109-09136 報告№113-00002 | 分析№109-001160 分析№113-000003 | 113-000003_date130411 | 油の劣化は確認されず、汚染度も良好な範囲にあることから、潤滑油は継続使用可能な状態にあると判断します。対象機器対象機器は継続使用可能な状態にあると判断します。但し、錫が検出されたため、錫を使用した軸受メタルの摩耗が推定されました。一般に、軸受メタルは流体潤滑状態になるよう設計されており軸受の摩耗は殆どありませんが、起動・停止回数が多い場合には油膜が破断して摩耗することもあります。本試料油の場合は、この起動停止に油膜が破断して摩耗していると推定されます。使用油量のリットルから摩耗体積を推定した結果、摩耗体積はmmとなりました。この摩耗体積から軸受の平均摩耗深さを求めるには、軸受の諸元が必要となります。可能であれば、軸受諸元の提供をお願いします。また、今後の摩耗進行の有無を確認するためにも傾向監視を継続することを推奨します。定期的な分析定期的な潤滑油分析によるトライボ診断を実施することにより、分析データの変化から異常の兆候を早期に発見することが可能となります。また、今回は対象設備の初回分析であるため、定期的に分析を実施し、分析データの変化から今後の対応を検討することを推奨します。フェログラフィーおよびSOAP-Tの結果から総合的に判断した結果、対象機器は継続使用可能ですが、機器の機能を保持するためにも、傾向監視をすることが有用です。フェログラフィー【定量分析：Is値】Is値は異常摩耗の早期発見パラメータのつで、摩耗粒子を定量化するために用います。今回のIs値はのマイナス乗と低い値でした。フェログラフィー【定性分析：摩耗粒子および摩耗形態観察】分析結果から観察された全ての粒子量は少でした。Iカップリング発光分光分析【SOAP-T】検出された金属元素から発生箇所を推定すると、以下の通りでした。錫・軸受等リン、カルシウム、バリウム、アルミニウム、ケイ素、ナトリウム・外部混入異物尚、錫が検出されたため、錫を使用した箇所の摩耗が懸念されます。油量がLあることから摩耗体積を推定した結果、mmとなりました。計数汚染度、重量汚染度は、当社推奨の管理限界値以下にあり、良好でした。粘度、水分、酸価、IR、RBOTの各データにおいて良好でした。
報告№109-09136 報告№112-00089 | 分析№109-001160 分析№112-000245 | 112-000245 | 潤滑油および軸受は継続使用可能な状態にあると判断します。前回に比較してSOAP／D－SOAPの結果で、鉄および錫濃度に変化はありませんでした。Is値は異常摩耗の早期発見パラメータのつで、摩耗粒子を定量化するために用います。前回に比較してIs値は.から×のマイナス乗に低下し、潤滑状態は正常と判断できます。前回に比較して計数汚染度はNAS級からNAS級にランク低下し、良好でした。．前回同様に粘度、水分、酸価、IRの各データは良好でした。分析結果は良好と判断します。粘度粘度はmm/sと新油値mm/sに比較して、粘度変化率は-.％で、当社推奨の管理限界値である±％以内にあり、良好と判断します。水分はppmと当社推奨の管理限界値の以下であり、良好と判断します。酸価は.mgKOH/gと当社推奨の管理限界値の.mgKOH/g以下であり、良好と判断します。IRIRの結果、油劣化の兆候を示すカルボン酸の吸収が確認されていないことから、良好と判断します。は良好と判断します。計数汚染度計数汚染度はNAS級と当社推奨の管理限界値のNAS級以内であり、良好と判断します。重量汚染度は.mg/mlと当社推奨の管理限界値のmg/ml以内であり、良好と判断します。は正常と判断します。SOAPSOAPの結果、金属元素は検出されませんでした。D－SOAPD－SOAPの結果、鉛が、外部から混入したと思われるカルシウムが、ナトリウムが検出されました。軸受の摩耗を示す錫が検出されていないことから、良好と判断します。フェログラフィー異常摩耗の早期発見パラメータであるフェログラフィーのIs値が×のマイナス乗と良好の範囲にあり、潤滑状態は正常と判断します。
報告№109-09136 報告№111-00657 | 分析№109-001160 分析№111-003298 | 111-003298 | 潤滑油および減速機は継続使用可能な状態にあると判断します。但し、今後も摩耗の進行を傾向監視するため、以下の対策を推奨します。定期的な分析切削摩耗の進行を監視するため、定期的に分析を実施し、摩耗の進行状況を確認することを推奨します。バックラッシによる評価トライボ診断では、バックラッシの増加量を分析結果から計算できますので、構造が確認できる図面、ギヤの形式、歯形、モジュール、歯数、歯幅、油入替後の稼働時間ならびに分解点検後の稼働時間をお知らせ下さい。計算結果をご報告いたします。最適な採油方法本試料油は、機器停止中にドレンラインから採油されています。機器が停止している状態では、別紙油中粒子の沈降の影響に示すように油槽内で撹拌がなくなり固形物が沈降するため、油中汚染度は高くなると推定されます。今後の採油は、極力運転中もしくは停止直後の油槽中層部から実施されることを推奨します。フェログラフィー異常摩耗の早期発見パラメータとして摩耗粒子を定量化して評価するフェログラフィーのIs値は、潤滑状態が正常なの乗でした。摩耗粒子の形態で比較的多く観察された粒子は、潤滑状態が正常な場合に発生する摩耗粒子異物の噛み込みにより発生する切削粒子でした。これらの摩耗粒子が観察された場合、潤滑部で発生している摩耗形態は、正常なマイルド摩耗異物による切削摩耗であることが分かります。減速機で切削摩耗が発生した場合、減速機内部で使用されている転がり軸受が切削摩耗により生じた軌道面の損傷が起点となって寿命が分の程度に低下することがあることから、切削摩耗には十分注意する必要があります。切削摩耗の発生原因となる混入異物が残留している場合、この異物により切削摩耗が継続して発生する可能性があります。Iカップリング発光分光分析供試の潤滑油を分析した結果、検出された金属元素は、SOAPの結果表に示すように、鉄、鉛、銅、リン、亜鉛、カルシウム、ナトリウムでした。検出されたこれらの金属元素から発生箇所を推定すると鉄、鉛、銅、亜鉛・ギヤ・軸受等リン・オイル添加剤カルシウム、ナトリウム・外部混入異物であると思われます。このうち、機械部品が摩耗したと思われる元素はのグループです。計数汚染度は良好でした。粘度、水分、全酸価、IR、RBOTの各データは良好でした。尚、別紙RBOTの減少傾向から油の余寿命を求めた結果、本試料は直近の更油から起算して稼働日数が年月まで使用可能であることが分かります。本試料油の添加剤は、一般に、タービン油に比較して極圧添加剤や摩耗防止剤などの濃度が高く、この影響でRBOT試験の結果が変動する傾向があります。そのため、ギヤ油の余寿命の評価をタービン油と同等の精度で得るには、RBOTの結果に加え、粘度、全酸価、IRなどのデータを総合的に判断することが必要です。
報告№105-0186 | 分析№105-01263 | 105-01263_○ | トライボ診断により、機器軸受の潤滑状態、潤滑油の劣化状態を診断することを目的としました。分析の結果、観察された摩耗粒子には、油膜切れを起こして発生した凝着摩耗が若干見られるものの、分析結果から求めた機器の潤滑状態、潤滑油の性状が共に良好である事から現在の潤滑状態は良好な潤滑状態にあると判断します。前回と今回の分析結果からメタルの摩耗速度を判断するため、下式で摩耗速度を求め、現時点における平均的な摩耗深さを求めたところ、摩耗の深さは軸受表面から.μmであることが推定されました。y＝×-x＋.・ここでy：平均的な摩耗深さx：運転時間本軸受がこの摩耗速度で、摩耗の限界に到達する時間、いわゆる限界使用時間を試算すると、軸受の表面粗さをsとした場合の余寿命は約万時間になると推定され、摩耗速度が非常に小さいことから潤滑状態は良好な潤滑状態であることがわかります。尚、現在の潤滑状態は、非常に小さな領域の油膜切れで発生している凝着摩耗が若干観察された事から正常であると思われますが、潤滑状態が変わり摩耗形態に変化が生じた場合摩、耗速度も大きくなることもありますので定期的にトライボ診断を実施し、摩耗の進行速度を監視することが必要と判断します。
報告№109-09136 | 分析№109-001160 | 112-002809 | 油の劣化進行は確認されなかったものの、油中の汚染度が高いことから、以下の対策を推奨します。対象設備は継続使用可能な状態にあると判断します。但し、将来的な摩耗進行の有無を確認するためにも傾向監視を継続することが有効です。濾過摩耗粒子や異物等がギヤ歯面や軸受軌道面に噛み込むことによる摩耗の進行が懸念されるため、可能であれば濾過を推奨します。定期的な分析今後懸念される切削摩耗、凝着摩耗、そして疲労摩耗の進行を監視するため、定期的に分析を実施することを推奨します。シリコン系のグリースや添加剤の確認ケイ素がやや高い濃度で検出されたことから、シリコン系の添加剤やグリースを使用している箇所があるかについてご確認下さい。新油との比較による評価を示す粘度、酸価のデータは新油データを基準として評価しています。今回は油名が不明であったため評価できませんでしたが、今後評価する場合は、使用している新油を同時に分析することをご検討下さい。はフェログラフィーおよびSOAP-Tの結果から総合的に判断した結果、継続使用は可能ですが、機器の機能を保持するためにも傾向管理が有用と考えます。フェログラフィー【定量分析：Is値】Is値は異常摩耗の早期発見パラメータのつで、摩耗粒子を定量化するために用います。Is値はの乗と高い値でした。フェログラフィー【定性分析：摩耗粒子および摩耗形態観察】分析結果から比較的多く観察された粒子は、以下の通りでした。正常な摩耗粒子・潤滑状態が正常なマイルド摩耗により発生。切削粒子・異物や金属表面の微小突起による切削摩耗により発生。シビア粒子・潤滑状態がやや厳しい凝着摩耗により発生。金属潤滑部が局部的に油膜切れを起していると考えられます。疲労摩耗粒子・繰返し応力を受けて発生。黒錆・潤滑状態がやや厳しい凝着摩耗により発生。金属接触が厳しく、且つ、高い摩擦熱が発生していると考えられます。観察された摩耗粒子の中でも切削粒子、シビア粒子、黒錆は、将来的な摩耗の進行に繋がる可能性を示唆しているため、傾向監視が必要と思われます。減速機で切削摩耗が発生した場合、減速機内部で使用されている転がり軸受が切削摩耗により生じた軌道面の損傷が起点となって寿命が分の程度に低下することがあることから、切削摩耗には十分注意する必要があります。切削摩耗の発生原因となる混入異物が残留している場合、この異物により切削摩耗が継続して発生する可能性があります。シビア粒子、黒錆は、凝着摩耗に分類されます。これらの摩耗粒子は、ギヤ歯面や軸受軌道面で凝着、破断を繰り返し、この過程で生じる移着粒子が成長して摩耗粒子となります。そのため、ギヤ歯面や軸受軌道面では局部的に油膜切れが発生していることを示しています。この状態が継続した場合、摩耗粒子のサイズは徐々に大型化していき、設備の損傷に至る場合がありますので、傾向監視が必要です。Iカップリング発光分光分析【SOAP-T】検出された金属元素から発生箇所を推定すると、以下の通りでした。鉄、鉛、銅、クロム、錫・ギヤ、軸受等リン、亜鉛、カルシウム、バリウム・添加剤アルミニウム、ケイ素、ナトリウム・外部混入異物ケイ素の検出SOAP-Tの結果、ケイ素がppm検出されました。ケイ素が検出される原因は、泡立ちを抑制するためにシリコン添加剤を投与した。転がり軸受の給脂しているグリースが混入した。以上の点が考えられます。であった場合、添加量は一般的にであることから問題ない濃度ですが、であった場合、粘度が上昇して、粘性抵抗が増大することにより油温が上昇することが懸念されます。シリコン系の添加剤やグリースの使用について確認することを推奨します。計数汚染度は、NAS級以上と当社推奨の管理限界値を超えていました。摩耗粒子の形態観察およびSOAP-Tの結果から、汚染度が高い要因は摩耗と外部混入異物の影響と思われます。粘度粘度はmm/sとISOVG規格内にありました。水分はppmと当社推奨の管理限界値以下であり、良好でした。酸価は油名が不明であったため、新油データとの比較ができず評価できませんでした。潤滑油および設備の劣化比較と傾向はフェログラフィーおよびSOAP-Tの結果から総合的に判断した結果、前回同様に傾向管理が必要な状態にあると考えられます。フェログラフィー【定量分析：Is値】Is値は前回同様にの乗と、高い値でした。フェログラフィー【定性分析：摩耗粒子および摩耗形態観察】前回同様に切削粒子、シビア粒子が比較的多く観察されました。また今回は疲労摩耗粒子が比較的多く観察されました。Iカップリング発光分光分析【SOAP-T】前回と比較して鉄がppmからppmに増加していました。またケイ素が前回に比較してppmからppmに減少しているものの、やや高い値で検出されました。計数汚染度は、前回同様にNAS級以上と当社推奨の管理限界値NAS級を超えていました。粘度粘度は前回に比較してmm/sからmm/sに上昇しているものの、前回同様にISOVG規格内にありました。水分は前回に比較してppmからppmに減少し、前回同様に当社推奨の管理限界値以下であり、良好でした。酸価は前回に比較して.mgKOH/gから.mgKOH/gに低下していることから、油劣化は進行していないと考えられます。
報告№106-0421 | 分析№106-02358 | 106-02358 | トライボ診断により、機器軸受の潤滑状態、潤滑油の劣化状態を診断することを目的としました。分析の結果、本軸受は継続使用可能な範囲にあると判断します。このことは、D-SOAPで転がり軸受の摩耗により発生する鉄が検出されたものの、僅かであることフェログラフィーの結果、異常摩耗の早期発見パラメータであるIs値が.と良好の範囲にあること計数汚染度がNAS級と良好の範囲にあること以上のことから判断しました。尚、油の劣化度を示す全酸価が.mgKOH/gと新油値.mgKOH/g以下であり、油の劣化進行は確認されませんでした。
報告№109-09136 報告№112-00561 | 分析№109-001160 分析№112-002303 | 112-002303 | 分析の結果、潤滑油の劣化は確認されていないことから、継続使用可能な状態にあると判断します。但し、油中の汚染度が高く、汚染物がギヤ歯面や軌道面に噛み込み摩耗が進行することが懸念されるため、以下の対策を推奨します。減速機分析の結果、減速機は継続使用可能な状態にあると判断します。但し、将来的な摩耗進行の有無を確認するためにも傾向監視を継続することが有効です。定期的な分析今後懸念される疲労摩耗の進行を監視するため、定期的に分析を実施することを推奨します。濾過または更油油中の汚染度が高いことから、摩耗粒子や異物等がギヤ歯面や軸受軌道面に噛み込むことによる摩耗の進行が懸念されるため、濾過または更油を推奨します。は良好と判断します。粘度粘度は、mm/sと新油値mm/sに比較して、粘度変化率は+％で、当社推奨の管理限界値である±％以内であり、良好と判断します。水分は、ppmと当社推奨の管理限界値の以下であり、良好と判断します。酸価は、.mgKOH/gと新油値.mgKOH/g以下であり、良好と判断します。IRIRチャートの結果、新油と使用油のスペクトルパターンはほぼ一致し、また、油劣化の兆候を示すカルボン酸の吸収が確認されていないことから、良好と判断します。計数汚染度は当社推奨の管理限界値を超えていました。計数汚染度計数汚染度は、NAS級以上と当社推奨の管理限界値NAS級を超えていました。重量汚染度は、mg/mlでした。光学顕微鏡写真重量汚染度で濾過したフィルタ表面上の夾雑物を光学顕微鏡で観察した結果、金属片、鉄錆、砂等が観察されました。はフェログラフィーおよびSOAP-Tの結果から総合的に判断した結果、継続使用は可能ですが、機器の機能を保持するためにも傾向管理が有用と考えます。フェログラフィー【定量分析：Is値】Is値は異常摩耗の早期発見パラメータのつで、摩耗粒子を定量化するために用います。今回のIs値はの乗と高い値でした。フェログラフィー【定性分析：摩耗粒子および摩耗形態観察】分析結果から比較的多く観察された粒子は、以下の通りでした。正常な摩耗粒子・潤滑状態が正常なマイルド摩耗により発生。疲労摩耗粒子・繰返し応力を受けて発生。フリクションポリマ・局部的に高圧・高温となる場合に発生。観察された摩耗粒子の中には、μmサイズの疲労摩耗粒子が観察されました。疲労摩耗粒子は、視野に個と少ないことから、直ちに異常ではないものの、今後さらに摩耗が進行することが懸念されます。Iカップリング発光分光分析【SOAP-T】検出された金属元素から発生箇所を推定すると、以下の通りでした。鉄、亜鉛・ギヤ、軸受等リン・添加剤カルシウム、ナトリウム・外部混入異物バックラッシご提供いただいた減速機に関する情報から遊星歯車機構であることが分かりました。遊星歯車は、太陽歯車、内歯車、そして遊星歯車から構成されています。遊星歯車の個数は個ですので、遊星歯車と内歯車、遊星歯車と太陽歯車の接触点は合計で箇所となります。今回は、歯幅が不明でしたので歯幅をmmと仮定し、この部分のバックラッシを求めました。その結果、平均的に摩耗が発生していたと仮定した場合、バックラッシの増加量は以下の通りと推定されます。表バックラッシ増加量接触箇所 接触点 バックラッシ増加量 太陽歯車-遊星歯車 約. 遊星歯車-内歯 約. バックラッシ増加分の上限値は、メーカにより差異はあるものの、当社の推奨するバックラッシは、一般に推奨されるμmを管理目安にしています。この値に比較して十分に小さい値です。
報告№102-5005 | 分析№102-02130 | 102-02130 | 分析の結果、僅かにメタルの摩耗が確認されたものの、メタルは継続使用可能な状態にあると判断します。但し、油中には外部から混入した砂、鉄錆等の硬い異物が多く観察されており、この異物が軸受摺動面に噛み込み、摩耗が進行する場合あるため、油槽内部の清掃と油の濾過を実施されることを推奨します。それは、計数汚染度、重量汚染度が共に当社推奨の管理限界値を超え汚染されたことSOAP／D－SOAPで鉄及び錫が検出され、フェログラフィーで外部から混入した異物が多く観察されたことから判断しました。尚、水分濃度がppmと当社推奨の管理限界値であるを超えています。潤滑油中の水分がを超えて使用した場合、水分の影響で摩耗が促進することがありますし、また、発錆の可能性があります。水分濃度が高い原因は、使用温度が+～-の広範な温度範囲で使用しているため、油槽内で結露が発生しているためと考えられます。水分の混入原因を除去することはできませんので、次善の策として、発生した錆を濾過により除去し、錆が軸受摺動面に噛み込み摩耗が進行することを抑えることを推奨します。
報告№109-09136 報告№111-00326 | 分析№109-001160 分析№111-001528 | 111-001528 | 潤滑油は継続使用可能な状態にあると判断します。但し、水分濃度が高いため、以下の対策を推奨します。今後、水分の影響で油槽内に錆が発生し、その影響で摩耗が発生する懸念があるため、可能であれば水分除去または更油を推奨します。重量汚染度は.mg/mlでした。フィルタ表面の異物観察で表面が茶褐色で鉄錆、砂等が観察されたことから、汚染度が高い要因は、摩耗とスラッジ、そして外部混入異物の影響と思われます。水分が.ppmと当社推奨の管理限界値内にあるものの、やや高い値でした。今後、水分の影響で油槽内に錆が発生し、その影響で摩耗が発生する懸念があります。
報告№109-09464 報告№109-09464 軸受の交換を推奨した４号ロール№３は、既報のとおりＩｓ値が１０の８乗でしたが、本軸受の場合はこの値に比較して４桁低い１０の４乗であり、本軸受は継続使用可能な範囲にあると思われます。 | 分析№109-002886 分析№109-002886 | 109-002886 | ・フレーキングの発生の有無転がり軸受寿命の指標としている摩耗粒子が観察されなかったことから、フレーキングは発生していないことが確認されています。・軸受の潤滑状態前回に比較して異常摩耗の早期発見パラメータであるフェログラフィーのIs値がの乗から乗に桁減少しました。但し、観察された摩耗粒子が前回同様にフレッティングにより発生する赤錆、金属接触が厳しい場合に発生するシビア粒子、銅合金であり、これらの粒子が比較的多く観察されました。これらのことから、機器内部で発生している摩耗形態は、凝着摩耗とフレッティング摩耗であることが分かりました。フレッティング粒子の発生箇所は、以下の箇所のいずれかで発生していると考えられます。軸と内輪内面軸受ケース部と外輪外面軌道輪と転動体フレッティング粒子は、酸化して硬化することからこの粒子が軸受軌道面に噛み込み、圧痕となって疲労剥離の起点となり、フレーキングへと進展することが想定されます。また、本軸受は、円筒ころ軸受と自動調心ころ軸受であり、このつの軸受は保持器に銅合金を使用している場合があります。軸受の型番が不明であるため、保持器で銅合金を使用しているかは確認できませんが、使用していた場合、今後保持器の摩耗が進行することで転動体とのギャップが増大すると共に振動増大と摩耗進行につながることが懸念されます。・を示す粘度、水分、全酸価、IRの各データは良好でした。結論現在のところ、潤滑油および軸受は継続使用可能な状態にあると判断します。対策フレッティング粒子による摩耗の進行が懸念されるため、定期的に分析を実施し、摩耗の進行状況を確認されることを推奨します。次回分析の時期を理論的に求めたところ、最短で約時間となります。この時間は、油中汚染物が均一になるために必要とする時間であり、この時間を経過すれば、再分析の結果から状態の傾向を確認することが可能となりますので、これを参考に次回分析時期を検討されることを推奨します。
報告№104-0145 | 分析№104-01218 | 104-01218 | 本トライボ診断は、潤滑油を分析し、分析結果から潤滑および汚染状態を評価することを目的としました。潤滑潤滑を評価するため、粘度、水分、全酸価、IR、RBOTを実施しました。その結果、各分析データは全て良好であり、本試料油は使用可能な状態にあると判断します。潤滑潤滑を評価するため、計数汚染度、重量汚染度、光学顕微鏡写真を実施しました。その結果、各分析データは当社推奨の管理限界値内にあり、本試料油使用可能な汚染状態であると判断します。
報告№108-0387 報告№108-0379 | 分析№108-02609 分析№108-02515 | 108-02515 | 、汚染度、軸受の潤滑状態を確認する。本試料油は、採油できた量が少なかったため、重量汚染度は参考値としてお考え下さい。軸受の潤滑状態分析の結果で観察された摩耗粒子の形態は、異物の噛み込みなどで発生する切削粒子と、金属接触が厳しい場合に発生する凝着摩耗でした。転がり軸受の潤滑油でこれらの摩耗形態が確認された場合、μmに満たない油膜に外部から混入した異物が関与して摩耗が発生していると思われます。汚染度が級と高くなり、また、異常摩耗の早期発見パラメータであるフェログラフィーのIs値がやや高いの乗となっているのは、この異物の関与によるものと思われます。摩耗粒子から判断する摩耗形態は、切削摩耗と凝着摩耗の混在ですが、中でも切削摩耗が観察された場合は、異物が混入していない状態に比較して、寿命が分の程度に低下することが知られていますので、今後の継続使用に際しては摩耗の進行に注意が必要です。以上のことから、現時点で本軸受は継続使用可能と判断できますが、今後の摩耗状況によっては転がり軸受の寿命の指標となるフレーキングに進展することが懸念されます。対策として、油槽内を十分に清掃されると共に、運転再開後ヶ月以内に再分析を実施し、摩耗の進行状況を確認されることを推奨します。尚、を示す粘度、水分、全酸価、IR、RBOTの各データは良好の範囲にあることから、この油は継続使用可能と判断します。
報告№109-09136 報告№110-00572 | 分析№109-001160 分析№110-002548 | 110-002548 | Iカップリング発光分光分析供試のギヤ油をSOAP／D－SOAPで分析した結果、鉄、銅、クロム、錫、リン、亜鉛、カルシウム、アルミニウム、ケイ素、マグネシウムが検出されました。これらの検出された金属元素から発生箇所を推定すると鉄、銅、クロム、錫・ギヤ・軸受等リン、亜鉛、カルシウム、アルミニウム、ケイ素、マグネシウム・外部混入異物であると思われます。このうち、機械部品が摩耗したと思われる元素はのグループです。フェログラフィー異常摩耗の早期発見パラメータとして摩耗粒子を定量化して評価するフェログラフィーのIs値は、潤滑状態が非常に厳しいの乗でした。摩耗粒子の形態で比較的多く観察された粒子は、潤滑状態が正常な場合に発生する摩耗粒子と、ギヤ歯面からの疲労摩耗粒子、そして異物の噛み込みにより発生する切削粒子でした。計数汚染度は当社推奨の管理限界値を超えていました。汚染度が高い要因は、摩耗によるものと思われます。SOAPおよびD-SOAPの鉄濃度が非常に高く、更油からヶ月間で急激にギヤ歯面の摩耗が発生した可能性があります。本試料で観察された切削粒子は、ギヤ歯面に混入した異物により歯面が切削される三元切削摩耗と歯面の疲労摩耗と判断されます。切削摩耗は摩耗形態の中でも摩耗速度が早いことが分かっています。現時点ではギヤ歯面で大きな損傷が発生した場合に確認される大型の摩耗粒子は確認されていませんが、今後加速的に摩耗が進行する場合がありますので、稼働率にこれまでと変化がなければ、分析周期をヶ月程度として管理されると共にギヤ歯面の異常摩耗を予防するため更油が必要と判断します。なお、トライボ診断では、減速機に関する情報を提供していただければ、鉄濃度からギヤのバックラッシの増加量を計算により推定することが可能です。このバックラッシの増加量を目安にメンテナンス時期を検討することもできますので、次回分析時には、減速機内部の各歯車の構造が確認できる図面、各ギヤの形式、歯形、モジュール、歯数、歯幅等の情報をご提供下さい。
報告№109-09522 報告№109-09522 | 分析№109-003245 分析№109-003245 | 109-003245 | ・摩耗状態分析の結果、比較的多く検出されたギヤ油中の金属元素は、鉄およびリンであり、これらの金属は粒子観察結果から以下に示す～の摩耗粒子であることが分かりました。μm以下の微細な鉄系粒子μm以下の疲労摩耗粒子フリクションポリマこの種類の摩耗粒子が観察されたことから、ギヤ歯面、ボールネジ軸およびナット転動面では疲労摩耗が発生していると判断できます。電動サーボが微少範囲を往復する振動のような特徴的な動作をするため、この影響でギヤ歯面、ベアリング軌道面、ボールネジ軌道面等で面圧が局部的に高くなり、その結果、微量領域における疲労摩耗が発生するのと同時に、潤滑油が重合してフリクションポリマが発生したと思われます。ギヤ油に含まれているリン系の極圧添加剤の効果で発生している摩耗粒子はμ以下の微細な鉄系粒子が支配的であり、摩耗速度は抑えられていると思われますが、今後以下の点に注意が必要と思われます。ⅰ．ギヤ歯面の摩耗によりバックラッシが増加し、その影響で振動が発生して摩耗の進行が早まるⅱ．ボールネジ軸およびナット転動面で疲労摩耗が進展するⅲ．潤滑油の劣化が進行する・汚染度発生している摩耗粒子がμm未満の粒子が支配的であったため、計数汚染度はNAS級と良好の範囲にありましたが、.μmフィルタで濾過をして汚染粒子を評価する重量汚染度はmg/mlと高い値を示していました。・粘度、水分、全酸価、IR、RBOTの各データは良好でした。結論対象設備および潤滑油は継続使用可能な状態にあると判断します。本試料油は、更油してから今回の採油まで約ヶ月使用していますので、同様の運転条件であれば更油後ヶ月間は使用可能と考えられますが、に関する各データがすべて新油に比較してあまり差がない良好な値でありますので、本試料油は濾過により重量汚染度を改善すれば継続使用は可能と判断します。摩耗と油劣化の進行を定期的な分析により監視し、機器の健全性を把握しながら管理し、汚染された潤滑油を濾過することで油の更油周期を延伸化出来ます。機器の健全性を確認し、また潤滑油の更油時期を延伸化するためにも定期的に分析を実施することを推奨します。
報告№109-09094 報告№109-09094 | 分析№109-000927 分析№109-000927 | 109-000927 | ちょう度の結果、と新グリース値に比較して上昇し、当社推奨の管理上限値であるを超えていることから、軟化していることが分かりました。軟化したグリースを使用した場合、グリースの漏洩や軸受等で油膜切れが発生することが懸念されるため、グリースを交換されることを推奨します。有機物・有機化合物の結果、新グリースと異なるピークが確認されたことから、グリース名が違うか、或いは、異種グリースが混入した可能性が考えられますので、ご確認下さい。特性低下ちょう度は当社推奨の管理上限値を超えています。有機物・有機化合物の結果、新グリースと異なるピークが確認されたことから、グリース名が違うか、或いは、異種グリースが混入した可能性が考えられますので、ご確認下さい。ちょう度は当社推奨の管理上限値を超えています。ちょう度はと新グリース値に比較して上昇し、当社推奨の管理上限値であるを超えています。滴点は良好と判断します。滴点はと新グリース値に比較して低下しているものの、良好と判断します。全酸価は良好と判断します。全酸価はmgKOH/gと新グリース値.mgKOH/gに比較して高い値であるものの、有機物・有機化合物の結果、油劣化の兆候を示すカルボン酸の吸収が確認されていないことから、良好と判断します。有機物・有機化合物の結果、良好と判断します。有機物・有機化合物の結果、油劣化の兆候を示すカルボン酸の吸収が確認されていないことから、良好と判断します。但し、有機物・有機化合物の結果、新グリースと異なるピークが確認されたことから、グリース名が違うか、或いは、異種グリースが混入した可能性が考えられますので、ご確認下さい。
報告№109-09295 報告№109-09295 | 分析№109-002120 分析№109-002120 | 109-002120 | 潤滑油および本軸受は継続使用可能な状態にあると判断できますが、軸受摺動面では凝着摩耗の発生が確認されており、今後継続して発生することが懸念されるため、再度分析を実施し、摩耗の進行状況を傾向監視することを推奨します。摩耗の進行状況を確認する周期を理論的に求めたところ、使用時間が最短で約時間経過後となりました。この時間は、油中汚染物が均一になるために必要とする時間であり、この時間を経過すれば、再分析の結果から潤滑状態の傾向を確認することが可能となります。今回計算した理論時間を参考に次回採油時期を検討されることと共に再分析では油中金属濃度を追加されることを推奨します。短周期で～回分析を実施し、傾向監視した結果が安定するようであれば、それ以降は定期的な分析周期に変更して管理することを併せて推奨します。は良好と判断します。全酸価全酸価は.mgKOH/gと新油値.mgKOH/gに比較して高いものの、IRの結果で油劣化の兆候を示すカルボン酸の吸収が確認されていないことから、良好と判断します。IRIRの結果、油劣化の兆候を示すカルボン酸の吸収が確認されていないことから、良好と判断します。計数汚染度は当社推奨の管理限界値を超えています。計数汚染度計数汚染度はNAS級以上と当社推奨の管理限界値のNAS級を超えています。機器の潤滑状態摩耗粒子診断の結果、金属接触が厳しい場合に発生するシビア粒子が観察されています。摩耗粒子診断異常摩耗の早期発見パラメータであるIs値がの乗とやや高く、摩耗粒子の形態観察の結果、金属接触が厳しい場合に発生するシビア粒子が観察されています。
報告№109-09136 | 分析№109-001160 | 113-002327 | 潤滑油および減速機は継続使用可能な状態にあると判断します。但し、今後の摩耗推移を確認するためにも傾向監視を継続することが有効です。定期的な分析今後の摩耗推移を監視するため、定期的な分析実施を推奨します。異常摩耗の早期発見のパラメータであるIs値は、レベルと正常でした。但し、潤滑部の摩耗が認められたため、定期的に潤滑油分析を実施し、摩耗推移を監視することが有用と考えます。フェログラフィーで比較的多く観察された粒子は、以下の通りです。正常な摩耗粒子・潤滑状態が正常なマイルド摩耗により発生。シビア粒子・潤滑状態がやや厳しい凝着摩耗により発生。極微小領域で油膜切れが発生したことを示します。疲労摩耗粒子・繰返し応力による金属疲労で発生。大型化するとフレーキングの発生が懸念されます。シビア粒子は、摩擦面が将来的に異常摩耗へ進展する可能性を示唆しているため、傾向監視が有用と思われます。詳細は、別紙傾向監視が必要な摩耗粒子をご覧ください。粘度、水分、酸価の各データは良好です。
報告№109-09549 報告№109-09549 | 分析№109-003437 分析№109-003437 | 109-003437 | ・摩耗状態潤滑油をSOAP／D－SOAPで分析した結果、検出されたのは鉄、クロムでした。粒子観察の結果から、検出された鉄は異物の噛み込みなどで発生する切削粒子であり、中には金属接触が厳しい場合に発生するシビア粒子も観察されたことから、潤滑部分では切削摩耗と凝着摩耗が発生していることが分かりました。但し、転がり軸受寿命の指標としている摩耗粒子が観察されなかったことから、フレーキングは発生していないと判断できます。尚、異常摩耗の早期発見パラメータであるフェログラフィーのIs値がの乗となっていたことから、潤滑状態が厳しくなっていると推定され、今後さらに摩耗が進行することが懸念されます。当該軸受の潤滑油は、今回の採油で使用油を全量抜き取っており、切削摩耗発生の原因となる混入異物は排除されたものと思われますが、新油充填時に異物が残留している場合があり、切削摩耗が継続して発生する可能性があります。今後、継続使用した場合、切削摩耗により発生した軸受表面の切削痕が起点となって、異物起点型のフレーキングに進展することも懸念されます。・汚染度計数汚染度がNAS級以上と当社推奨の管理限界値を超えていました。フィルタ表面の異物観察で金属片、鉄錆、砂等が観察されたことから、汚染度が高い要因は、摩耗と外部混入異物の影響と思われます。・粘度、水分、全酸価、IR、RBOTの各データは良好でした。潤滑油および軸受は継続使用可能な状態にあるものの、以下の対策が必要です。油槽内を清掃されると共に、今後、切削摩耗や凝着摩耗の進行を監視するため、定期的に分析を実施し、摩耗の進行状況を確認することを推奨します。次回分析の時期を理論的に求めたところ、最短で約時間となります。この時間は、油中汚染物が均一になるために必要とする時間であり、この時間を経過すれば、再分析の結果から状態の傾向を確認することが可能となりますので、これを参考に次回分析時期を検討されることを提案します。
報告№109-09050 報告№109-09050 | 分析№109-000520 分析№109-000520 | 109-000520 | 今回の採油は、対象設備停止中にドレンプラグから実施しているため、別紙油中粒子の沈降の影響に示すように、沈降の影響を受けて分析データが高濃度に出る可能性があります。今回の分析は、以上のことを踏まえて結果を検討します。分析の結果、摩耗粒子診断で異常摩耗の早期発見パラメータであるIs値がの乗とやや高く、潤滑状態はやや厳しい状態にあることが分かりました。やや厳しい潤滑状態が発生した原因は、発生した摩耗粒子等の異物が、油膜に入り込み異物の角の切削作用で切削摩耗が生じたためと思われます。摩耗形態の中で特に切削摩耗は、異物がない状態に比較して、摩耗進行速度が速く注意が必要です。転がり軸受で切削摩耗が発生した場合、切削摩耗により生じた軌道面の損傷が起点となって転がり軸受の寿命となるフレーキングに進展し、寿命が分の程度に低下することも知られています。また、フリクションポリマは、タービン油が軸受摺動面で高圧下に押し込められ、高圧状態になると同時に、圧縮熱も発生して高温状態にもなり、その結果、潤滑油が重合して発生することが知られています。そのため、高温高圧状態の解消がなされなければ、潤滑油は劣化する場合があります。切削摩耗発生の原因となる混入異物が残留している場合、この異物により切削摩耗が継続して発生する可能性があります。また、仮に更油が実施されていたとしても、更油だけでは異物を完全に排除できない可能性もありますので、念のため運転再開後に再分析を実施し、摩耗の発生状況を確認することを推奨します。尚、本設備の場合、ポンプの回転数から、理論的な分析周期をもとめ、この周期で採油を実施することで、仮に油が入れ替わっても分析結果から潤滑状態の傾向を確認することが可能となります。ポンプの回転数をお知らせください。特性低下全ての項目が良好の範囲にあったことから、特性低下は認められず良好と判断します。粘度は良好と判断します。粘度はmm/sと新油値.mm/sに比較して、粘度変化率は-％で、当社推奨の管理限界値である±％以内にあり、良好と判断します。全酸価は良好と判断します。全酸価は.mgKOH/gと新油値.mgKOH/gに比較して変化はなく、良好と判断します。酸化安定度の結果、良好と判断します。酸化安定度はminと当社推奨の管理限界値のmin以上であり、良好と判断します。汚染は良好と判断します。水分は良好と判断します。水分はppmと当社推奨の管理限界値の以下であり、良好と判断します。摩耗発生している摩耗形態は切削摩耗であることが分かりました。摩耗形態は切削摩耗が発生していることが分かりました。異常摩耗の早期発見パラメータであるIs値がの乗とやや高く、油中の摩耗粒子は、異物の噛み込みにより発生する切削粒子、局部的に高圧・高温となる場合に発生するフリクションポリマがやや多く観察されたことから、発生している摩耗形態は切削摩耗であることが分かりました。
報告№109-09136 報告№111-00663 | 分析№109-001160 分析№111-003342 | 111-003342 | 軸受は継続使用可能な状態にあると判断します。但し、今後も摩耗の進行を傾向監視するため、以下の対策を推奨します。定期的な分析凝着摩耗やフレッティング摩耗の進行を監視するため、定期的に分析を実施し、摩耗の進行状況を確認することを推奨します。フェログラフィー異常摩耗の早期発見パラメータとして摩耗粒子を定量化して評価するフェログラフィーのIs値は、前回のの乗から乗に低下し、潤滑状態が安定していることを示していました。摩耗粒子の形態で比較的多く観察された粒子は、金属潤滑部が局部的に油膜切れを起して発生するシビア粒子フレッティングにより発生する赤錆局部的に高圧・高温となる場合に発生するフリクションポリマでした。これらの摩耗粒子が観察された場合、潤滑部で発生している摩耗形態は、潤滑状態がやや厳しい凝着摩耗微振動によるフレッティング摩耗であり、そして局部的ではあるものの高圧・高温の箇所が発生していることも分かります。フレッティングは、・軸と内輪内面・軸受箱と外輪外面・軌道輪と転動体の箇所で発生する可能性があります。フレッティング粒子は酸化して硬いため、軸受軌道面に噛み込んだ場合はその傷が疲労剥離の起点となり、疲労摩耗へと進展することが想定されます。フリクションポリマは、潤滑油が軌道面に押し込められ高圧状態になると同時に、圧縮熱により高温状態になった結果、基油自身が重合反応を起こし生成することが知られています。そのため、高圧高温状態の解消がなされなければ、潤滑油の劣化が進行し、粘度上昇に因る潤滑異常に進展する場合があります。Iカップリング発光分光分析供試の潤滑油を分析した結果、検出された金属元素は、SOAPの結果表に示すように、鉄、銅、アンチモン、ニッケル、錫、リン、亜鉛、カルシウム、アルミニウム、ナトリウムでした。検出されたこれらの金属元素から発生箇所を推定すると鉄、銅、アンチモン、ニッケル、錫、亜鉛・軸受等リン・オイル添加剤カルシウム、アルミニウム、ナトリウム・外部混入異物であると思われます。このうち、機械部品が摩耗したと思われる元素はのグループです。前回に比較して計数汚染度はNAS級以上から等級に変化はないものの、当社推奨の管理限界値を超えていました。D－SOAPで油の添加剤成分であるリンが検出され、フィルタ表面の異物観察で表面が茶褐色で金属片、鉄錆、砂等が観察されたことから、汚染度が高い要因は、摩耗とスラッジ、そして外部混入異物の影響と思われます。分析結果計数汚染度は当社推奨の管理限界値を超えていました。計数汚染度計数汚染度はNAS級以上と当社推奨の管理限界値のNAS級を超えていました。重量汚染度はmg/mlでした。機器の潤滑状態摩耗粒子の形態観察の結果、金属潤滑部が局部的に油膜切れを起して発生するシビア粒子、フレッティングにより発生する赤錆、局部的に高圧・高温となる場合に発生するフリクションポリマが比較的多く観察されました。SOAPSOAPの結果、摩耗により発生する鉄が検出されていないことから、良好と判断します。D－SOAPD－SOAPの結果、摩耗により発生する鉄が検出されました。フェログラフィー異常摩耗の早期発見パラメータであるフェログラフィーのIs値がの乗と良好の範囲にあるものの、摩耗粒子の形態観察の結果、金属潤滑部が局部的に油膜切れを起して発生するシビア粒子、フレッティングにより発生する赤錆、局部的に高圧・高温となる場合に発生するフリクションポリマが比較的多く観察されました。
報告№103-8034 | 分析№103-00660 | 103-00660 | 濾過前の試料油を分析した結果、フェログラフィーを除く項目は良好でした。フェログラフィーの結果、摩耗過酷度を示すIs値は.と非常に良好の範囲にあるものの、摩耗粒子形態観察の結果、摩擦熱が高い場合に発生する球状粒子、外部から混入した砂が見られました。球状粒子は、異常の兆候を示す形態のパラメータで、この摩耗粒子が発生する場合、潤滑状態に注意が必要です。球状粒子の発生原因は、一般に、溶接工事、溶接作業などによる溶接スパッタの混入、電食による発生、厳しい金属接触による摩耗、が考えられます。発生原因が、の溶接スパッタの混入であれば、今後増加しないと思われますが、が考えられる場合は、原因を取り除かなければ球状粒子は増加すると考えられますので、ヶ月以内に再度分析を実施し、この球状粒子が増加の有無を確認されることを推奨します。尚、貴社において、過去に同様な事例が軸受損傷に繋がった例があるので、念のため、主機の起動時、停止時の温度チャートから軸受温度が微妙に変化しているか、いないかの確認をされるよう推奨します。
報告№109-09136 報告№110-00141 | 分析№109-001160 分析№110-000510 | 110-000510 | ・摩耗状態SOAP／D－SOAPの結果、潤滑油中からは鉄が検出されました。検出された金属は、粒子の観察結果から潤滑状態が正常な場合に発生するマイルド摩耗粒子でした。これらのことから、潤滑部ではマイルド摩耗が発生していることが分かりました。しかし、異常摩耗の早期発見パラメータであるフェログラフィーのIs値がの乗と高い範囲にあることから、摩耗が進行していることが確認されました。今後さらに摩耗が進行し、ギヤ歯面間の遊びであるバックラッシが増大し、ギヤ歯面の噛み合いが悪くなり、振動や騒音が発生することが懸念されます。・ケイ素の検出ケイ素がppm検出されました。一般に、潤滑油中からケイ素が検出された場合の原因として、油の消泡剤として使用されるシリコン系の添加剤が検出されるフェログラフィーおよびフィルタ表面の異物観察で砂が多く観察され、これが検出されるシリコングリースをシール部に塗布している場合、このシリコングリースが潤滑油に混入して検出されるなどが挙げられますが、今回の原因は、フィルタ観察の結果で砂が観察されたことから、の原因の可能性が考えられます。およびについては、分析結果では確認することが出来ませんので、これに関する情報をご提供下さい。・汚染度計数汚染度はNAS級とやや高い値でした。フィルタ表面の異物観察で金属片、粘ちょう物等が観察されたことから、汚染度が高い要因は、摩耗とスラッジの影響と思われます。・粘度、水分、全酸価、IRの各データは良好でした。ギヤおよび潤滑油は継続使用可能な状態にあるものの、以下の対策が必要です。今後、摩耗の進行を監視するため、定期的に分析を実施し、摩耗の進行状況を確認されることを推奨します。尚、トライボ診断では、バックラッシの増加量を分析結果から計算できますので、構造が確認できる図面、ギヤの形式、歯形、モジュール、歯数、増速比、歯幅、回転数をお知らせ下さい。計算結果をご報告いたします。
報告№109-09136 報告№112-00478 | 分析№109-001160 分析№112-002000 | 112-002000 | 濾過前の試料油を分析した結果、摩耗粒子の形態観察で潤滑状態が正常な場合に発生する摩耗粒子が比較的多く観察されました。重量汚染度は、前回に比較して.mg/mlからmg/mlに増加し、処置領域にありました。主にサーボシリンダ内壁やポンプ内部で摩耗が発生している可能性が考えられます。現在のところ、NAS級と良好の範囲にあるものの、重量汚染度が処置領域にあることから、今後、バルブ類の動作障害やフィルタの目詰まり等が発生することが懸念されます。これらの障害発生に対する弊害を勘案の上、濾過を推奨します。尚、RBOTが前回に比較してmin増加していました。RBOTが増加した理由は、更油、補給を実施した仮設タンクで他の軸受油と混合して濾過を実施した濾過機配管内や仮設タンクなどに油が残留していた以上のことが考えられます。お客様の情報からは～のいずれにも該当せず、原因を特定するのは困難でした。但し、今回の分析結果で、酸価および粘度の各データに大きな変化はなく、異種油の混入などは確認されていないため、本試料油は継続使用可能な状態にあります。今後は今回のRBOT値によりデータ管理を行います。
報告№107-8000 報告№107-8000 | 分析№107-00406 分析№107-00406 | 107-00406 | トライボ診断の結果、泡立ち試験を除く項目は良好でした。泡立ち試験の結果は、-でした。これは、今回の採油量が少なく分析に必要な油量が確保できなかったため参考値ですが、新油値が-であり、使用油の結果は、新油に比較して若干低い値であり、僅かですが消泡性能が高いことが確認されました。一方、摩耗粒子の形態観察の結果でギヤ歯面の疲労摩耗で発生したと推定されるμmサイズの摩耗粒子が観察されました。ギヤボックスの油系統にはインラインフィルタとオフラインフィルタがあり、μmサイズ以上の粒子の大部分は捕捉されていると考えられます。それにもかかわらず、μmの摩耗粒子が確認されており、ギヤ歯面ではやや厳しい潤滑状態が発生している可能性があると思われました。油中摩耗粒子は、インラインフィルタやオフラインフィルタに捕捉され、異常な摩耗状態が発生したとしても正常な潤滑状態にあると誤認してしまう可能性が考えられます。これを避けるため、今後の診断に当たっては、これまでの採油箇所に加え、インラインフィルタやオフラインフィルタの捕捉物も分析し、その結果から潤滑状態を評価することを推奨します。尚、フィルタ捕捉物の分析を実施する際には、フィルタ流量、フィルタ使用時間などの追加情報が必要です。是非ご提供下さい。泡立ち試験の結果、採油量が少なく、泡立ち試験に必要な油量が確保できなかったため、参考値と考える必要があるものの、新油に比較して若干低い値であり、僅かですが消泡性能が高いことが確認されました。粘度は良好。粘度はmm/sと新油値.mm/sに比較して、粘度変化率は-.％で、当社推奨の管理限界値である±％以内にあり、良好と判断する。粘度はmm/sでした。粘度はmm/sでした。粘度指数はでした。粘度指数はでした。泡立ち試験は-でした。泡立ち試験は-と新油より若干低く、消泡性能が僅かですが高いことが確認されました。水分は良好。水分はppmと当社推奨の管理限界値の以下であり、良好と判断する。全酸価は良好。全酸価は.mgKOH/gと新油値.mgKOH/gと比較して僅かに高いものの、良好の範囲にありました。機器の潤滑状態摩耗粒子の形態観察の結果、ギヤ歯面の疲労摩耗により発生したと推定されるμmサイズの摩耗粒子が観察されました。μmサイズの疲労摩耗粒子が観察されました。異常摩耗の早期発見パラメータである潤滑状態指数がの乗と正常範囲にあるものの、摩耗粒子の形態観察の結果でギヤ歯面の疲労摩耗により発生したμmサイズの摩耗粒子が観察されました。
報告№102-0094 | 分析№102-00773 | ○○102-00773 | 全酸価は良好の範囲にあるものの、IRの結果、油劣化の兆候を示すカルボン酸の吸収が確認されていることから、今後は、全酸価の上昇に注意が必要です。貴所でファイルされている過去の全酸価データをお示し下さい。そのデータから、次回分析時期と全酸価上昇傾向を推定したいと思います。粘度は良好と判断します。粘度はmm/sと新油値mm/sに比較して、粘度変化率は-.％で、当社推奨の管理目安である±％以内にあり、良好と判断します。水分は良好と判断します。水分はppmと当社推奨の管理目安の以下であり、良好と判断します。全酸価は良好と判断します。全酸価は.mgKOH/gと新油値.mgKOH/gに比較して、変化はなく、良好と判断します。IRの結果、油劣化の兆候があるため、今後全酸価の上昇に注意が必要です。IRの結果、IRチャートに示すように新油に比較して、若干油劣化の兆候を示すカルボン酸の吸収が見られており、全酸価の測定結果には、現れていない、劣化の兆候が確認されています。今後、劣化が進行することが懸念されますので、全酸価の上昇に注意して下さい。は良好と判断します。計数汚染度は良好と判断します。計数汚染度はNAS級と当社推奨の限界値のNAS級に比較して清浄でした。重量汚染度は良好と判断します。重量汚染度は.mg/mlと当社推奨の管理目安のmg/ml以下であり、良好と判断します。機器の潤滑状態機器の潤滑状態は正常と判断します。SOAPの結果は良好です。SOAPの結果、がわずかに検出されましたが、鉄、銅は検出されず良好と判断します。D－SOAPの結果は良好です。軸受の摩耗を示す錫は検出されず、良好と判断します。フェログラフィーの結果は良好です。摩耗の過酷度を示すフェログラフィーのIs値が.と低くの潤滑状態は良好と判断します。
報告№108-5029 報告№108-5029 | 分析№108-00965 分析№108-00965 | 108-00965 | トライボ診断の結果、潤滑油の基本特性、摩耗、汚染について以下のことが分りました。基本特性油の基本特性としての粘度、全酸価、全塩基価は新油データを基準として評価しますが、今回は油名が不明であったため、比較評価は出来ませんでした。正確な評価には、新油値、或いは新油の提供が必要です。IRの結果、油劣化兆候を示す成分と思われる吸収が確認されたことから、油が劣化している可能性が考えられました。摩耗状態油中摩耗粒子の観察結果から、視野に個と少ないですが金属接触が厳しい場合に発生するμmサイズのシビア粒子が観察されたことから、摺動面の潤滑は局部的に厳しい箇所があることが確認出来ました。弊社では潤滑状態の過酷度を知るパラメータとして、摩耗粒子の測定結果を定量化したIs値を適用しています。今回、このパラメータによる評価をした結果、本試料の潤滑状態が正常の範囲にあるものの、摩耗が更に進行する可能性があることが分かりました。汚染状態エンジンオイルの汚染度は、良好でした。本試料油の採油は、対象機器が長期停止中のオイルゲージから採取しており、潤滑状態や汚染状態を知るパラメータの油中粒子は、そのほとんどが沈降していたと推定されます。そのため、計数汚染度は分析結果がNAS級になったと推定されます。分析データでは、計数汚染度、重量汚染度共に良好となっているのは、この沈降の影響によると推定されます。総合判断油劣化が確認されたことから、更油を実施する必要があります。採油後の再分析の採油周期は、油量、ポンプ吐出油量、ラインフィルタの精度により計算出来るため、これら情報の提供により計算しますので、計算が必要な場合は弊社担当者に連絡をお願いします。
報告№108-6013 報告№108-0119 | 分析№108-00576 分析№108-00682 | 108-00682 | 汚染度を確認する。分析の結果、計数汚染度がNAS級と当社推奨の管理限界値に到達していました。フィルタ表面の異物観察で鉄錆、砂等の外部混入異物が多く観察されました。今回の採油は対象設備の停止中に排油口から採油を実施しているため、観察されたこれらの異物は、排油口配管内部に残留していた汚染物の可能性が考えられました。汚染度が管理限界値に到達した場合、軸受摺動面に異物が噛み込み切削摩耗に進展することが懸念されます。切削摩耗は、異物が混入していない状態に比較して、摩耗進行速度が速く注意が必要です。運転を行うには、油槽内を清浄な潤滑油等で洗浄し、汚染度を清浄な状態にすることが大切です。
報告№102-4083 | 分析№102-03303 | 102-03303 | 分析の結果、ギヤ歯面に若干疲労摩耗により発生した傷が発生していると思われますが、継続使用可能な状態にあると判断します。また、転がり軸受の保持器に摩耗が若干発生していることが確認されました。このことは、計数汚染度がNAS級と当社推奨の管理限界値内にあるものの、SOAP／D－SOAPで摩耗により発生する鉄が検出され、フェログラフィーの摩耗粒子形態観察の結果から、ギヤ歯面の微小な疲労摩耗により発生する摩耗粒子や転がり軸受の保持器の摩耗により発生した摩耗粒子がみられることから判断しました。尚、を示す粘度、水分、全酸価、IRの各データが良好であることから、この油は継続使用可能と判断します。
報告№108-0411 報告№110-00530 | 分析№108-02744 分析№110-002407 | 110-002407 | Iカップリング発光分光分析供試の軸受油を油中金属濃度で分析した結果、鉄、銅、アンチモン、錫、リン、亜鉛、カルシウム、バリウム、ナトリウム、マグネシウムが検出されました。これらの検出された金属元素から発生箇所を推定すると鉄、銅、アンチモン、錫、亜鉛・軸受等リン・オイル添加剤カルシウム、バリウム、ナトリウム、マグネシウム・外部混入異物であると思われます。このうち、機械部品が摩耗したと思われる元素はのグループです。フェログラフィー異常摩耗の早期発見パラメータとして摩耗粒子を定量化して評価するフェログラフィーのIs値は、潤滑状態が正常なの乗でした。摩耗粒子の形態で比較的多く観察された粒子は、潤滑状態が正常な場合に発生する摩耗粒子、異物の噛み込みなどで発生する切削粒子でした。このような摩耗粒子が観察された場合には、潤滑部では正常なマイルド摩耗と異物による切削摩耗が混在していることが分かります。電子顕微鏡・X線マイクロアナライザーフェログラフィーで観察された摩耗粒子をSEM・XMAで観察した結果、鉄、マンガン、錫を含む粒子が比較的多く観察されました。計数汚染度は当社推奨の管理限界値に到達し、重量汚染度は当社推奨の管理限界値を超えていました。D－SOAPで油の添加剤成分であるリンが検出され、フィルタ表面の異物観察で金属片、鉄錆、砂等が観察されたことから、汚染度が高い要因は、摩耗とスラッジ、外部混入異物の影響と思われます。粘度、水分、全酸価、IR、RBOTの各データは良好でした。分析結果からトラニオンジャーナルで発生している摩耗形態は、マイルド摩耗と切削摩耗であることがわかりました。したがって、トラニオンジャーナル表面に見られる肌荒れは、マイルド摩耗や切削摩耗により発生した傷によるものと思われます。また、潤滑油の劣化やフレッティング摩耗等は確認されなかったことから、肌荒れの原因は、腐食摩耗ではないことも確認できました。なお、本試料油は、№～№ミル主油タンクのそれぞれの潤滑油をドラム缶に混合してから採油されています。ドラム缶に移動してからの採油では、別紙油粒子の沈降の影響に示すように油槽内で撹拌がなくなり固形物が沈降するため、油中汚染度は低くなると推定されます。今後の採油は、極力運転中もしくは停止直後の油槽中層部から実施されることを推奨します。
報告№108-0387 報告№109-09061 | 分析№108-02609 分析№109-000629 | 109-000629 | 、汚染度、軸受の潤滑状態を確認する。汚染度および軸受の潤滑状態分析の結果、異常摩耗の早期発見パラメータであるフェログラフィーのIs値がの乗と本軸受は継続使用可能な範囲にありますが、確認された摩耗粒子の形態に注意が必要な点が確認されました。摩耗粒子の形態観察で観察された粒子は、異物の噛み込みにより発生する切削粒子、金属接触が厳しい場合に発生するシビア粒子でしたが、中でも切削摩耗は、異物が混入していない状態に比較して摩耗進行速度が速いことから、今後の管理には注意が必要です。転がり軸受で切削摩耗が発生した場合、切削摩耗により生じた軌道面の損傷が起点となって転がり軸受の寿命となるフレーキングに進展し、寿命が分の程度に低下することも知られています。今回の採油で一部更油されており切削摩耗を引き起こしている異物は取り除かれている場合もありますが、念のため、再度分析を実施し摩耗の進行状況を確認することを推奨します。再分析の時期を理論的に求めたところ、最短で約時間となります。この時間は、油中汚染物が均一になるために必要とする時間であり、この時間を経過すれば、油が入れ替わっていても再分析の結果から状態の傾向を確認することが可能となります。そのため、試運転などで数時間の運転が可能であれば、より的確に状況が確認できますので再分析を推奨します。を示す粘度、水分、全酸価、IR、RBOTの各データは良好の範囲にあることから、この油は継続使用可能と判断します。
報告№108-5029 報告№108-5029 | 分析№108-00963 分析№108-00963 | 108-00963 | トライボ診断の結果、潤滑油の基本特性、摩耗、汚染について以下のことが分りました。基本特性油の基本特性としての粘度、全酸価、全塩基価は新油データを基準として評価しますが、今回は油名が不明であったため、比較評価は出来ませんでした。正確な評価には、新油値、或いは新油の提供が必要です。IRの結果、油劣化兆候を示す成分と思われる吸収が確認されたことから、油が劣化している可能性が考えられました。水分は、ppmと高い値でした。摩耗状態油中摩耗粒子の観察結果から、金属接触が厳しい場合に発生するシビア粒子がやや多く観察されたことから、摺動面の潤滑はやや厳しい状態にあることが確認出来ました。弊社では潤滑状態の過酷度を知るパラメータとして、摩耗粒子の測定結果を定量化したIs値を適用しています。今回、このパラメータによる評価をした結果、本試料の潤滑状態は混合潤滑領域の初期的段階にあることが分かり、摩耗が更に進行する可能性があることが分りました。汚染状態エンジンオイルの汚染度は、やや高い値でした。汚染度が高い要因は、SOAPで鉄および銅、油の添加剤成分であるカルシウムが比較的多く検出されたことから、摺動面および銅を使用した箇所の摩耗、油の添加剤成分の析出によるものと思われます。総合判断油劣化が確認され、水分および汚染度がやや高いことから、更油を実施する必要があります。採油後の再分析の採油周期は、油量、ポンプ吐出油量、ラインフィルタの精度により計算出来るため、これら情報の提供により計算しますので、計算が必要な場合は弊社担当者に連絡をお願いします。
報告№109-09136 報告№111-00166 | 分析№109-001160 分析№111-000838 | 111-000838 | Iカップリング発光分光分析供試グリースをSOAP／D－SOAPで分析した結果、検出された金属元素は、鉄、銅、錫、リン、亜鉛、カルシウム、アルミニウム、ケイ素、ナトリウムでした。これらの検出された金属元素から発生箇所を推定すると鉄、銅、錫・軸受等リン、亜鉛・グリース添加剤カルシウム、アルミニウム、ナトリウム・増ちょう剤ケイ素・外部混入異物であると思われます。このうち、機械部品が摩耗したと思われる元素はのグループです。フェログラフィー摩耗粒子の形態で比較的多く観察された粒子は、潤滑状態が正常な場合に発生する摩耗粒子、金属接触が厳しい場合に発生するシビア粒子、異物の噛み込みにより発生する切削粒子でした。このような摩耗粒子が観察された場合には、潤滑部では正常なマイルド摩耗とやや厳しい摩耗による凝着摩耗異物による切削摩耗が発生していることが分かります。グリースのちょう度はと当社推奨の管理上限値のより高く、滴点はと新グリース値>に比較して低下していることが確認されました。これらのことからグリースは軟化していることが分かりました。軟化したグリースを使用した場合、グリースの漏洩や軸受等で油膜切れが発生することが懸念されます。但し、IRの結果、新グリースのIRスペクトルと一致しない箇所が確認されました。異種グリースの混入またはグリース名の誤りなどが考えられます。グリース中の摩耗粒子を分析した結果、観察された摩耗粒子の大多数は潤滑状態が正常な場合に発生する正常摩耗粒子であったことから転がり軸受は継続使用可能な状態あると判断します。但し、正常摩耗粒子の他に、油膜切れにより発生した凝着摩耗によるシビア摩耗粒子や、異物混入による切削摩耗で発生した切削粒子が確認されています。観察された摩耗の形態のうち、切削粒子は、グリース中の摩耗粒子などの異物を除去しない限り、さらに摩耗が進行することから、潤滑状態の健全性を担保するためグリースの入れ替えを推奨します。尚、グリースの物理的性状を示すちょう度と滴点の結果から、グリースの軟化が確認されているため、この意味でもグリースの入れ替えは必要と判断します。また、IRの結果でIRスペクトルが新グリースと一致しない箇所が確認されたため、異種グリースの混入または、グリース名の誤り等が発生している可能性がありますので、グリース充填時にはグリース名を確認して充填するようお願いします。そして、グリースの入れ替え後、一定時間を経過して再度潤滑状態を評価して下さい。
報告№109-09136 報告№111-00756 | 分析№109-001160 分析№111-003819 | 111-003819 | 潤滑油および軸受は継続使用可能な状態にあると判断します。但し、今後も摩耗の進行を傾向監視するため、以下の対策を推奨します。定期的な分析凝着摩耗の進行を監視するため、定期的に分析を実施し、分析データによる摩耗の進行状況を確認することを推奨します。フェログラフィー異常摩耗の早期発見パラメータとして摩耗粒子を定量化して評価するフェログラフィーのIs値は、潤滑状態がやや厳しいの乗でした。摩耗粒子の形態で比較的多く観察された粒子は、潤滑状態が正常な場合に発生する摩耗粒子金属潤滑部が局部的に油膜切れを起して発生するシビア粒子でした。このような摩耗粒子が観察された場合には、潤滑部では正常なマイルド摩耗潤滑状態がやや厳しい凝着摩耗が発生していることが分かります。Iカップリング発光分光分析供試の潤滑油を分析した結果、検出された金属元素は、SOAPの結果表に示すように、鉄、銅、錫、ケイ素、ナトリウムが検出されました。これらの検出された金属元素から発生箇所を推定すると鉄、銅、錫・軸受等ケイ素、ナトリウム・外部混入異物であると思われます。このうち、機械部品が摩耗したと思われる元素はのグループです。軸受の余寿命金属元素分析で軸受メタルの主成分である錫がppm検出されたため、前回と今回の分析結果を基にメタル摩耗の状態を検討しました。検討には、下式で摩耗速度を計算し、その結果から現時点における平均的な摩耗深さを求めました。その結果、摩耗の深さは軸受表面から.μmであると推定できました。y=×-x+.----ここでy:平均的な摩耗深さx:運転時間本軸受がこの摩耗速度で、摩耗の限界に到達する時間、いわゆる限界使用時間を試算すると、軸受の表面粗さをsとした場合の余寿命は約万時間になると推定され、摩耗速度が非常に小さく、良好な潤滑状態が継続しているものと判断できます。計数汚染度は当社推奨の管理限界値内にあるものの、やや高い値でした。フィルタ表面の異物観察で鉄錆、砂等が観察されたことから、汚染度が高い要因は、摩耗と外部混入異物の影響と思われます。粘度、水分、酸価、IR、RBOTの各データは良好でした。尚、別紙RBOTの減少傾向から油の余寿命を求めた結果、本試料は直近の更油から起算して稼働日数が年月まで使用可能であることが分かります。
報告№109-09136 報告№114-00132 | 分析№109-001160 分析№114-000407 | 114-000407 | は良好の範囲にあるものの、計数汚染度がNAS級とやや高い値です。今後、油中の汚染物が軸受摺動面に噛み込み摩耗が進行することが懸念されるため、注意が必要です。軸受は継続使用可能な状態にあると判断します。但し、今後の摩耗推移を確認するためにも傾向監視を継続することが有効です。あと回分析を実施今後、あと回分析を実施し、摩耗が安定するか、或いは、異常摩耗に進展するかを確認することを推奨します。Is値は異常摩耗の早期発見パラメータのつで、摩耗程度を定量化するために用います。Is値は×とやや高い値です。フェログラフィーで観察された代表的な粒子は、以下の通りです。正常な摩耗粒子・潤滑状態が正常なマイルド摩耗により発生。切削粒子・異物や金属表面の微小突起による切削摩耗により発生。切削粒子は、摩擦面が将来的に異常摩耗へ進展する可能性を示唆しているため、傾向監視が有用と思われます。詳細は、別紙傾向監視が必要な摩耗粒子をご覧ください。一方、D-SOAPの結果、銅が検出されています。オイルリングと主軸間、またはオイルリングと軸受台金側面との間で摩耗が発生していると考えられます。このような場合、オイルリングと主軸の間で摩擦が低下したり、台金との摩擦が増大するなどの影響でオイルリングが円滑に回転し難い状況が発生します。その結果、潤滑油のかき揚げ量が減少し、軸受摺動面で油膜切れを引き起こす可能性があります。計数汚染度はNAS級とやや高い値です。フィルタグラムで銅合金、鉄錆、砂等が観察されていることから、汚染度が高い要因は、摩耗と外部混入異物の影響と思われます。粘度、水分、酸価、IR、RBOTの各データは良好です。
報告№103-8006 | 分析№103-00238 | 103-00238 | 初期試験を実施した結果、フェログラフィーを除く項目は良好でした。フェログラフィーの結果、摩耗過酷度を示すIs値はの乗と高く、摩耗粒子形態観察の結果、金属接触が厳しい場合に発生するシビア粒子、摩擦熱が高い場合に発生する球状粒子、外部から混入した砂が見られました。球状粒子は、異常の兆候を示す形態のパラメータで、この摩耗粒子が発生する原因は、一般に、溶接工事、溶接作業などによる溶接スパッタの混入、電食による発生、厳しい金属接触による摩耗、が考えられます。発生原因が、の溶接スパッタの混入であれば、今後増加しないと思われますが、が考えられる場合は、原因を取り除かなければ球状粒子は増加すると考えられます。尚、球状粒子に加えて金属接触が厳しい場合に発生するシビア粒子がやや多く見られており、軸受摺動面で厳しいメタルコンタクトが発生していると考えられます。潤滑異常の兆候を示すパラメータである球状粒子やシビア粒子といった摩耗形態が同時に観察される場合は、潤滑状態が厳しいことを表していますので、ヶ月以内に精点Bを実施し、この球状粒子やシビア粒子の増加の有無を確認されることを推奨します。
報告№109-09094 報告№110-00147 | 分析№109-000900 分析№110-000556 | 110-000556 | は良好と判断します。尚、RBOTがminと新油値のminに比較してmin減少していました。このまま継続使用した場合、この減少傾向から限界値に到達するのは、別紙図RBOTの減少傾向に示すように年月と推定されました。残りの継続使用期間は、約年ヶ月であると予測されます。潤滑油は継続使用可能な状態にあると判断します。≪状態監視とパラメータ≫分析の目的および各分析のパラメータは以下の通りです。特性低下目的：油の分析結果から、や劣化傾向ならびに添加剤の消耗程度、残存寿命などを確認する。粘度JISK全酸価JISK赤外線吸収スペクトルJISK酸化安定度試験JISK汚染目的：油の分析結果から、砂塵あるいは水・異種油などによるや、異物混入の有無を確認する。水分JISK計数汚染度JISB重量汚染度JISB光学顕微鏡観察摩耗目的：油中の摩耗粒子を分析する事により、回転・摺動部の潤滑状態、摩耗劣化の程度、余寿命などを解析する。摩耗診断電子顕微鏡観察JISKX線マイクロアナリシス油中金属濃度）JISK≪分析結果≫特性低下粘度：良好粘度値mm/sの新油値mm/sに対する変化率は-.％であり、当社推奨の管理限界値±％以内に留まっています。全酸価：良好全酸価.mgKOH/gは新油値の.mgKOH/gに比較し高くはあるものの、有機物・有機化合物試験の結果で油劣化の兆候を示すカルボン酸の吸収が見られないことから問題は無いと判断します。赤外線吸収スペクトル：良好酸化安定度試験：良好酸化安定度試験の結果、数値minは当社推奨の管理限界値min以上に留まっており、現時点での使用は可能と判断します。汚染水分：良好水分値ppmは当社推奨の管理限界値以内に留まっています。計数汚染度：今回は実施していません。重量汚染度：今回は実施していません。光学顕微鏡観察：今回は実施していません。摩耗摩耗診断電子顕微鏡観察・X線マイクロアナリシス：今回は実施していません。油中金属濃度：今回は実施していません。
報告№108-0411 報告№110-00710 | 分析№108-02744 分析№110-003295 | 110-003295 | 本試料油の添加剤は、一般に、タービン油に比較して極圧添加剤や摩耗防止剤などの濃度が高く、この影響でRBOT試験の結果が変動する傾向があります。そのため、コンプレッサー油の余寿命の評価をタービン油と同等の精度で得るには、RBOTの結果に加え、粘度、水分、全酸価、IRなどのデータを総合的に判断することが必要です。分析の結果、油の粘性を示す粘度は、新油値のmm/sに比較して粘度変化率が+.％のmm/sとほぼ変化はなく、また油中のスラッジの発生量を示す全酸価は、新油値の.mgKOH/gに対して.mgKOH/gで変化が見られず劣化は確認されなかった。さらにはIRの結果でも油が劣化した場合に発生するカルボン酸の発生も確認されず、酸化防止剤の残存量を示すRBOTは、限界値minに比較して、十分に残量があるminであった以上のように、の健全性を示す各パラメータは全て良好であり、潤滑油の劣化は確認されませんでした。別紙RBOTの減少傾向から油の余寿命を求めた結果、本試料は直近の更油から起算して稼働時間が時間まで使用可能であることが分かります。なお、IRの結果、新油のIRスペクトルと一致しない箇所が確認されたことから、異種油の混入または油名の誤りなどが考えられます。汚染度油中の水分を計測した結果、水分は.ppmと新油と同等であり、継続使用可能な状態にあることが確認されました。潤滑油は継続使用可能な状態にあるものの、IRの結果から異種油の混入または油名の誤りの可能性がありますので、使用油名を再度ご確認下さい。
報告№101-8017 | 分析№101-00427 | 101-00427 | 潤滑油への水分混入、及び、軸受メタルの異常摩耗が確認されました。至急水分除去、または、更油を実施すると共に、週間に度を回続けて分析を実施し、摩耗の進行状況を確認することを推奨します。分析の結果、水分、D－SOAP、フェログラフィーを除く項目は良好でした。水分の結果、ppmと非常に多く含まれており、至急、水分除去又は更油を実施されることを推奨します。一方、D－SOAPの結果、メタルの主成分である錫がppm検出され、且つ、フェログラフィーの結果、ホワイトメタルの球状粒子やシビア粒子が多く見られることから、メタル摺動面で厳しい金属接触があったことが確認されました。この金属接触が発生した原因は、水分の混入で油中に水泡ができ、油と水の界面張力の違いにより油膜が切れやすくなったことも考えられますが、通常、この程度の水分混入量では油膜切れが発生した事例はなく、その他には、負荷変動が規定より大きく発生した。起動または停止時に油膜切れが発生していた。異物の噛み込みより、軸受摺動面が荒れ、油膜が切れやすくなった。等が考えられます。いずれにしましても、至急、追跡分析が必要です。分析周期は、週間に度を回実施されることを併せて推奨します。
報告№109-09094 報告№110-00147 | 分析№109-000888 分析№110-000544 | 110-000544 | は良好と判断します。尚、RBOTがminと新油値のminに比較してmin減少していました。このまま継続使用した場合、この減少傾向から限界値に到達するのは、別紙図RBOTの減少傾向に示すように年月と推定されました。残りの継続使用期間は、約年ヶ月であると予測されます。潤滑油は継続使用可能な状態にあると判断します。≪状態監視とパラメータ≫分析の目的および各分析のパラメータは以下の通りです。特性低下目的：油の分析結果から、や劣化傾向ならびに添加剤の消耗程度、残存寿命などを確認する。粘度JISK全酸価JISK赤外線吸収スペクトルJISK酸化安定度試験JISK汚染目的：油の分析結果から、砂塵あるいは水・異種油などによるや、異物混入の有無を確認する。水分JISK計数汚染度JISB重量汚染度JISB光学顕微鏡観察摩耗目的：油中の摩耗粒子を分析する事により、回転・摺動部の潤滑状態、摩耗劣化の程度、余寿命などを解析する。摩耗診断電子顕微鏡観察JISKX線マイクロアナリシス油中金属濃度）JISK≪分析結果≫特性低下粘度：良好粘度値mm/sの新油値mm/sに対する変化率は+.％であり、当社推奨の管理限界値±％以内に留まっています。全酸価：良好全酸価.mgKOH/gは新油値の.mgKOH/gに比較して変化はないことから問題は無いと判断します。赤外線吸収スペクトル：良好酸化安定度試験：良好酸化安定度試験の結果、数値minは当社推奨の管理限界値min以上に留まっており、現時点での使用は可能と判断します。汚染水分：良好水分値ppmは当社推奨の管理限界値以内に留まっています。計数汚染度：今回は実施していません。重量汚染度：今回は実施していません。光学顕微鏡観察：今回は実施していません。摩耗摩耗診断電子顕微鏡観察・X線マイクロアナリシス：今回は実施していません。油中金属濃度：今回は実施していません。
報告№107-6000 報告№107-6515 | 分析№107-00010 分析№107-00262 | 107-00262 | 初期試験を実施した結果、摩耗の安定が確認され、潤滑油も継続使用可能と判断します。但し、D－SOAPで前回に比較して亜鉛がからppmに増加していました。これは、油交換前に発生していた油の添加剤成分の析出物が油交換後も残留していたと思われます。したがって、今後増加しないと思われますが、万が一、この析出物が増加し、その影響で重量汚染度が管理限界値mg/mlを超えた場合、除去が必要になることがありますので、念のため、ヶ月後に精点Bを実施し、汚染度を確認することを推奨します。これらのことは、前回に比較して、計数汚染度は等級に変化がないことSOAP／D-SOAPの鉄および錫濃度に変化がないこと異常摩耗の早期発見パラメータであるフェログラフィーのIs値が.と良好の範囲にあることD－SOAPの結果、前回に比較して亜鉛がからppmに増加していたこと以上のことから判断しました。
報告№109-09094 報告№109-09094 | 分析№109-000923 分析№109-000923 | 109-000923_100127 | 分析の結果、全てのデータが良好である事から、このグリースは継続使用可能と判断します。≪状態監視とパラメータ≫分析の目的および各分析のパラメータは以下の通りです。特性低下目的：グリースの分析結果から、グリースの物理的性状や劣化傾向などを確認する。全酸価JISK赤外線吸収スペクトルJISKちょう度JISK滴点JISK摩耗目的：グリース中の摩耗粒子を分析する事により、回転・摺動部の潤滑状態、摩耗劣化の程度、余寿命などを解析する。摩耗診断電子顕微鏡観察JISKX線マイクロアナリシス油中金属濃度）JISK≪分析結果≫特性低下全酸価：良好全酸価mgKOH/gは新油値の.mgKOH/gに比較し高くはあるものの、有機物・有機化合物試験の結果で油劣化の兆候を示すカルボン酸の吸収が見られないことから問題は無いと判断します。赤外線吸収スペクトル：良好ちょう度：良好ちょう度値と当社推奨の管理限界値であるから以内に留まっています。滴点：良好滴点はと新油値のに比較し大きな変化はないことから問題は無いと判断します。摩耗摩耗診断電子顕微鏡観察・X線マイクロアナリシス：今回は実施していません。油中金属濃度：今回は実施していません。
報告№107-0366 報告№111-00478 | 分析№107-01900 分析№111-002200 | 111-002200 | 濾過前の試料油を分析した結果、摩耗粒子の形態観察で前回に比較して金属接触が厳しい場合に発生する鉄系および銅系シビア粒子が比較的多く観察されました。計数汚染度が前回のNAS級から、今回NAS級に約ヶ月でランク増加していました。D－SOAPの結果、前回に比較して銅がからに増加していました。銅を使用した箇所の摩耗銅を使用した箇所の摩耗は、以下のことが考えられます。冷却用配管にフィンがついていた場合、振動により脱落する冷却用配管と留め具が振動により摩耗する観察された銅合金は、およびの両方が考えられます。前回に比較してD－SOAPの銅濃度が増加していることから、摩耗が進行していると考えられます。銅を使用した箇所、例えば、冷却用配管であったとすると配管取付部に緩みが生じている場合も考えられます。緩みが生じたことで配管が振動し、継手部がはずれたり、銅配管に亀裂が生じるなど、冷却水の混入に至る場合がありますので、今後、銅濃度の監視と共に、水分濃度が上昇することと摩耗が進行することが懸念されます。汚染度の増加フィルタ表面の異物観察で金属片、鉄錆等が観察されたため、汚染度が増加した要因は、摩耗による粒子の増加と外部混入異物の影響と考えられます。これらの障害発生に対する弊害を勘案の上、ヶ月以内に再分析を実施し、汚染度および摩耗の進行状況を確認されることを推奨します。
報告№109-09375 報告№110-00091 | 分析№109-002508 分析№110-000340 | 110-000340 | ・摩耗状態SOAPで検出された潤滑油中の銅とD－SOAPで検出された鉄は、粒子観察の結果から異物の噛み込みなどで発生する切削粒子、金属潤滑部が局部的に油膜切れを起して発生するシビア粒子、金属接触が厳しく、且つ、摩擦熱が高い場合に発生する球状粒子でした。その他に外部から混入したと思われる鉄錆等が観察されました。これらのことから、切削摩耗凝着摩耗が混在して発生していることが分かりました。摩耗形態の中でも切削摩耗は、異物が混入していない状態に比較して摩耗進行速度が速く注意が必要で、定期的なトライボ診断による状態監視が必要と考えます。また、切削摩耗発生の原因となる混入異物が残留している場合、この異物により切削摩耗が継続して発生する可能性があります。異常摩耗の早期発見パラメータであるフェログラフィーのIs値が前回ののマイナス乗から乗に桁上昇し高い範囲にあることから、潤滑状態が厳しい状態にあると考えられます。・銅の溶出、摩耗SOAPの銅濃度が前回に比較してppmからppmに増加していました。銅を使用した部分の溶出が発生していると考えられます。貴社からの資料によれば、銅を使用した部分はボイラ給水ポンプのデフレクターやバッフル、或いは流体継ぎ手のスクイ管、潤滑油冷却器の冷却管などですが、溶出はこれらの部位の銅系材料を使用した箇所が選択的に溶出していると思われます。銅の溶出は、潤滑油に使用されている添加剤の成分と銅との反応により溶出することが知られています。銅濃度の増加は、別紙鉱油の酸化に対する金属触媒の影響に示すように濃度の増加とともに酸化速度が加速することが分かっています。・汚染度前回に比較して計数汚染度はNAS級からNAS級にランク増加し、やや高い値でした。フィルタ表面の異物観察で金属片、鉄錆等が観察されたことから、汚染度が高い要因は、摩耗と外部混入異物の影響と思われます。潤滑油および対象設備は継続使用可能な状態にあるものの、以下の対策が必要です。今後、摩耗の進行および油の劣化状況を監視するため、定期的に分析を実施し、摩耗の進行状況および油の劣化状況を確認することを推奨します。次回分析の時期を理論的に求めたところ、最短で約時間となります。この時間は、油中汚染物が均一になるために必要とする時間であり、この時間を経過すれば、再分析の結果から状態の傾向を確認することが可能となりますので、これを参考に次回分析時期を検討されることを提案します。計数汚染度はやや高い値でした。計数汚染度計数汚染度はNAS級と当社推奨の管理限界値のNAS級以内にあるものの、やや高い値でした。重量汚染度は.mg/mlと当社推奨の管理限界値のmg/ml以内にあり、良好と判断します。機器の潤滑状態SOAPの結果、銅が多く検出されました。フェログラフィーの結果、異物の噛み込みなどで発生する切削粒子、金属潤滑部が局部的に油膜切れを起して発生するシビア粒子、金属接触が厳しく、且つ、摩擦熱が高い場合に発生する球状粒子、外部から混入したと思われる鉄錆等が比較的多く観察されました。SOAPSOAPの結果、油の添加剤成分であるリン、亜鉛が検出されました。一方、銅が検出されました。銅を使用した部分の溶出が発生していると考えられます。この溶出は検出された亜鉛系添加剤の成分と銅が反応し、溶出することが知られています。銅濃度は別紙鉱油の酸化に対する金属触媒の影響に示すように銅濃度が増加すると酸化速度が速まりますので、酸化劣化の進行状況を全酸価の変化で監視されることを推奨します。D－SOAPD－SOAPの結果、摩耗により発生する鉄および錫が検出されていないことから、良好と判断します。フェログラフィー異常摩耗の早期発見パラメータであるフェログラフィーのIs値がの乗と高く、摩耗粒子の形態観察の結果、異物の噛み込みなどで発生する切削粒子、金属潤滑部が局部的に油膜切れを起して発生するシビア粒子、金属接触が厳しく、且つ、摩擦熱が高い場合に発生する球状粒子、外部から混入したと思われる鉄錆等が比較的多く観察されました。
報告№109-09136 報告№114-00213 | 分析№109-001160 分析№114-000698 | 114-000698 | 分析の結果、、汚染状態は共に良好の範囲にあることから、潤滑油は継続使用可能な状態にあると判断します。軸受は継続使用可能と判断します。但し、μmサイズの疲労摩耗粒子が観察され、軸受メタルの摩耗も確認されているため、以下の対策を推奨します。定期的な分析および分析周期の検討定期的な潤滑油分析によるトライボ診断を実施することにより、分析データの変化から異常の兆候を早期に発見することが可能となります。別紙金属摩耗粉の平衡速度から計算する採油周期に示すように、計算では運転時間が時間で平衡濃度に到達すると思われます。そのため、本設備は時間経過すれば、いつでも採油可能ですので、この時間を目安に次回の採油時期を検討することを推奨します。次回の結果で摩耗状態が良好と確認されれば、分析周期を定期分析の周期にもどし、異常な摩耗状態と確認できた場合には分析周期をさらに短縮して、傾向管理していくことを併せて推奨します。軸受メタルの情報提供今後軸受メタルの摩耗が進行した場合、摩耗程度を評価する必要がありますので、次回分析時には、メタルサイズ、油入れ替え後の稼働時間ならびに直近のメタル交換からの稼働時間をお知らせください。分析結果異常摩耗の早期発見のパラメータであるIs値はレベルと正常です。但し、潤滑部の摩耗が認められたため、定期的に潤滑油分析を実施し、摩耗推移を監視することが有用と考えます。フェログラフィーで観察された代表的な粒子は、以下の通りです。発生粒子 発生メカニズム 正常な摩耗粒子 潤滑状態が正常な場合に定常摩耗により発生する フリクションポリマ 局部的に高圧・高温となり潤滑油中の添加剤が重合反応を起こすことにより生成される また、観察された摩耗粒子の中にはμmサイズの疲労摩耗粒子が観察されています。視野に個と少ないことから、直ちに異常ではないものの、今後の摩耗進行に注意が必要です。SOAPの結果、鉄が、軸受メタルの成分である錫が検出されていることから、主軸および軸受メタルの摩耗が発生していると推定されます。今後、軸受メタルの摩耗が進行した場合、油膜が形成されにくくなり、最終的には焼損する場合もあるため、注意が必要です。計数汚染度、重量汚染度は共に良好と判断します。粘度、水分、酸価、IRの各データは良好と判断します。
報告№109-09136 報告№111-000121 | 分析№109-001160 分析№111-000641 | 111-000641 | グリースおよび軸受は継続使用可能な状態にあると判断します。なお、摩耗粒子の形態観察の結果、軸受軌道面において微細な疲労摩耗の発生が確認されますので、今後は定期的に分析を実施し、疲労摩耗の進行状況を確認することを推奨します。フェログラフィー摩耗粒子の形態で比較的多く観察された粒子は、潤滑状態が正常な場合に発生する摩耗粒子、繰り返し応力を受けて発生する疲労摩耗粒子、金属潤滑部が局部的に油膜切れを起して発生するシビア粒子でした。このような摩耗粒子が観察された場合には、潤滑部では正常なマイルド摩耗、疲労による疲労摩耗、やや厳しい摩耗による凝着摩耗が発生していることが分かります。Iカップリング発光分光分析供試グリースを分析した結果、検出された金属元素は、SOAPの結果表に示すように、鉄、鉛、ニッケル、錫、リン、亜鉛、カルシウム、バリウム、アルミニウム、ナトリウムでした。これらの検出された金属元素から発生箇所を推定すると鉄、鉛、ニッケル、錫・軸受等リン、亜鉛・グリース添加剤カルシウム、アルミニウム、ナトリウム・増ちょう剤バリウム・外部混入異物であると思われます。このうち、機械部品が摩耗したと思われる元素はのグループです。グリースのちょう度、滴点、全酸価、IRの各データは良好でした。
報告№107-4545 報告№107-4551 | 分析№107-02185 分析№107-02653 | 107-02653 | トライボ診断の結果、全てのデータが良好であることから、この油は継続使用可能と判断します。は良好と判断します。粘度は良好。粘度は.mm/sと新油値.mm/sに比較して、粘度変化率は+％で、当社推奨の管理限界値である±％以内にあり、良好と判断します。粘度はmm/sでした。粘度はmm/sでした。粘度指数はでした。粘度指数はでした。水分は良好。水分はppmと当社推奨の管理限界値の以下であり、良好と判断します。全酸価は良好。全酸価はmgKOH/gと新油値mgKOH/gに比較して高いものの、IRの結果で、新油との差異は確認されず、且つ、劣化の兆候も確認されなかったことから、良好と判断します。
報告№109-09136 | 分析№109-001160 | 114-000980 | 潤滑油は継続使用可能と判断します。但し、汚染物重量が注意領域であることから、異物の噛み込みによる摩耗の進行が懸念されます。軸受は継続使用可能な状態にあると判断します。定期的な分析汚染物重量が注意領域にあることから、油中の固形異物が軸受へ噛み込み、切削摩耗が進行する可能性が比較的高いと考えられるため、汚染度の増加および摩耗推移を監視することを推奨します。異常摩耗の早期発見パラメータであるのIs値は、前回の-レベルからレベルに上昇しているものの、正常です。水分、汚染粒子数の各データは良好です。汚染物重量汚染物重量はmg/mlと注意領域でした。フィルタ残渣に金属片、鉄錆、砂等が観察されたことから、汚染物重量を高くしている要因は、摩耗粒子と外部混入異物と思われます。．粘度、全酸価、酸化安定度、有機物・有機化合物、色相の各データは良好です。
報告№109-09094 報告№109-09094 | 分析№109-000951 分析№109-000951 | ○○_グリース | 分析評価者：佐々木義憲保有資格：ICMLMLAⅡ設備保全技能士級ISO-準拠機械状態監視診断技術者カテゴリーⅠ分析の結果、有機物・有機化合物で検出されたピークには新グリースと異なるピークが検出されました。グリース名が違うか、或いは、異種グリースが混入した可能性が考えられますので、グリース名、異種グリース混入の可能性を確認する必要があります。≪状態監視とパラメータ≫分析の目的および各分析のパラメータは以下の通りです。特性低下目的：グリースの分析結果から、グリースの物理的性状や劣化傾向などを確認する。全酸価JISK赤外線吸収スペクトルJISKちょう度JISK滴点JISK摩耗目的：グリース中の摩耗粒子を分析する事により、回転・摺動部の潤滑状態、摩耗劣化の程度、余寿命などを解析する。摩耗診断電子顕微鏡観察JISKX線マイクロアナリシス油中金属濃度）JISK≪分析結果≫特性低下全酸価：良好全酸価.mgKOH/gは新油値の.mgKOH/g以内にあることから問題は無いと判断します。赤外線吸収スペクトル：良好ちょう度：良好ちょう度値と当社推奨の管理限界値であるから以内に留まっています。滴点：良好滴点はと新油値のに比較し高いものの問題は無いと判断します。摩耗摩耗診断電子顕微鏡観察・X線マイクロアナリシス：今回は実施していません。油中金属濃度：今回は実施していません。
報告№103-6038 | 分析№103-00931 | 103-00931 | 濾過前の試料油を分析した結果、摩耗粒子形態観察で、μmサイズの大型のシビア粒子が見られました。観察されたシビア粒子は、視野に個と少ないため現状の潤滑状態は正常と判断しますが、シビア粒子は金属接触を伴う混合潤滑で発生するため、今後も監視が必要です。混合潤滑状態が進行することも懸念されるため、ヶ月以内に再度分析を実施し、汚染状況及び摩耗の進行状況を確認されることを推奨します。これらのことは、異常摩耗の早期発見パラメータであるフェログラフィーのIs値が、.と非常に良好の範囲にあるものの、摩耗粒子の形態観察の結果、金属接触が厳しい場合に発生するμmサイズの大型のシビア粒子が見られたことから判断しました。
報告№107-4557 報告№107-4557 | 分析№107-02933 分析№107-02933 | 107-02933 | 廃止措置工事期間中であるが、運転状態にある機器においては保全計画を策定している。この中で当該機器については設備の状態監視保全の適用を行っている。油診断により精度の高い状態監視活動を行う。今回の採油は、注油口から機器停止中に実施しているため、油中粒子が均一に分散している油循環中に比較し沈降の影響を受け、分析データが低濃度に出る可能性があると思われます。今回の分析は以上のことを踏まえて結果を検討しました。分析の結果、計数汚染度がNAS級以上、重量汚染度がmg/mlと当社推奨の管理限界値を超えていました。SOAP／D－SOAPで鉄および錫が検出され、異常摩耗の早期発見パラメータであるフェログラフィーのIs値がの乗と高い値を示していました。今回の採油が、油循環中の採油に比較して、データが低目に出る可能性がある条件で実施されているにもかかわらず、各分析データは高い値を示していました。フィルタ写真の結果、金属片、鉄錆等の異物が多く観察され、摩耗粒子の形態観察で、異物の噛み込みにより発生する切削粒子が多く観察されたことから、摺動面で発生している摩耗形態は、異物の噛み込みによる切削摩耗であると考えられます。この切削摩耗は異物が混入していない状態に比較して、摩耗進行速度が速く注意が必要であるため、可能であれば油槽内を清掃することを推奨します。出来ない場合は、定期的な分析を実施し、摩耗の進行状況を確認することを推奨します。一方、油の基本特性を示す粘度、水分、全酸価、IRの各データは、全て良好の範囲にあり、この油は継続使用可能と判断します。尚、今後の採油は機器の潤滑状態をより正確に知るため、粒子の沈降の影響を極力抑え、油中粒子が均一な分散状態に近い状態での採油が望ましく、対象設備が運転中、または停止直後に採油を実施することを併せて推奨します。また、分析の結果で軸受メタルの摩耗が確認されており、軸受の摩耗深さを評価するため、軸受のサイズに関する情報をご提供下さい。さらに、本設備は油の不足や抜き取り作業が合った場合にその都度補給しているため、濃度補正を行う必要がありますので、補給量および補給の日時に関する情報もご提供下さい。
報告№109-09249 報告№111-00550 | 分析№109-001747 分析№111-002502 | 111-002502 | 潤滑油および減速機は継続使用可能な状態であると判断します。但し、今後も摩耗の進行を傾向監視するため、以下の対策を推奨します。定期的な分析切削摩耗の進行を監視するため、定期的に分析を実施し、摩耗の進行状況を確認することを推奨します。バックラッシによる評価トライボ診断では、バックラッシの増加量を分析結果から計算できますので、構造が確認できる図面、ギヤの形式、歯形、モジュール、歯数、歯幅、油入替後の稼働時間ならびに分解点検後の稼働時間をお知らせ下さい。計算結果をご報告いたします。フェログラフィー異常摩耗の早期発見パラメータとして摩耗粒子を定量化して評価するフェログラフィーのIs値は、潤滑状態が正常なの乗でした。摩耗粒子の形態で比較的多く観察された粒子は、潤滑状態が正常な場合に発生する摩耗粒子異物の噛み込みにより発生する切削粒子でした。これらの摩耗粒子が観察された場合、潤滑部で発生している摩耗形態は、正常なマイルド摩耗異物による切削摩耗であることが分かります。減速機で切削摩耗が発生した場合、減速機内部で使用されている転がり軸受が切削摩耗により生じた軌道面の損傷が起点となって寿命が分の程度に低下することがあることから、切削摩耗には十分注意する必要があります。切削摩耗の発生原因となる混入異物が残留している場合、この異物により切削摩耗が継続して発生する可能性があります。Iカップリング発光分光分析供試の潤滑油を分析した結果、検出された金属は、油中金属元素の結果表に示すように、鉄、リン、亜鉛、カルシウム、ナトリウムでした。検出されたこれらの金属元素から発生箇所を推定すると鉄・ギヤ・軸受等リン、亜鉛、カルシウム・オイル添加剤ナトリウム・外部混入異物であると思われます。このうち、機械部品が摩耗したと思われる元素はのグループです。水分、汚染粒子数の各データは良好でした。粘度、全酸価、酸化安定度、有機物・有機化合物の各データは良好でした。分析結果特性低下特性低下に係るパラメータの分析結果は良好と判断します。粘度粘度はmm/sと新油値.mm/sに対する粘度変化率は+％で、当社推奨の管理限界値である±％以内にあり、良好と判断します。全酸価添加油の全酸価は、油メーカによって初期値が違うため統一した管理基準を設定するのが困難であることから、当社では管理限界値を設定しておらず、新油分析値との比較及び他の分析項目の結果より全酸価の状態判断を行います。その結果、全酸価は.mgKOH/gと新油値.mgKOH/gに比較して若干高くなっていますが、IRチャートに示すように劣化の兆候として現れるカルボン酸などの有機物・有機化合物の発生が確認されていないことから、良好と判断します。酸化安定度酸化安定度はminであり、当社推奨の管理限界値のmin以上であることから良好と判断します。有機物・有機化合物有機物・有機化合物は、IRチャートによる新油分析値との比較の結果、cm-付近に劣化の兆候を示すカルボン酸の吸収が確認されていないことから、良好と判断します。色相はLであり、新油値のLに比較して変化はないことから、良好と判断します。汚染に係るパラメータの分析結果は良好と判断します。水分はppmであり、当社推奨の管理限界値の以下であることから良好と判断します。汚染粒子数はNAS級であり、当社推奨の管理限界値のNAS級以内以内であることから良好と判断します。汚染度物重量はmg/mlでした。摩耗フェログラフィーによる摩耗粒子の観察の結果、潤滑状態が正常な場合に発生する摩耗粒子、異物の噛み込みにより発生する切削粒子が比較的多く観察されました。異常摩耗の早期発見パラメータであるフェログラフィーのIs値がの乗と良好の範囲にあるものの、摩耗粒子の形態観察の結果、潤滑状態が正常な場合に発生する摩耗粒子、異物の噛み込みにより発生する切削粒子が比較的多く観察されました。金属濃度SOAP法により金属濃度を測定した結果、油の添加剤成分であるリンがppm、亜鉛がppm、カルシウムがppm検出されました。金属濃度酸溶解法により金属濃度を測定した結果、潤滑箇所で発生する金属接触によって検出される鉄が、油の添加剤成分であるリンが、亜鉛が、カルシウムが、外部から混入したと思われるナトリウムが検出されました。
報告№109-09439 報告№109-09439 | 分析№109-002759 分析№109-002759 | 109-002759 | を示す粘度、水分、全酸価の各データは良好でした。泡立ち試験の結果は、-と新油値が-であるのに比較して高い値となっていたことから、消泡性能が低下していることが分かりました。潤滑状態の異常の早期発見パラメータである潤滑状態指数は、の乗でした。・消泡性能の低下消泡性の性能が低下していることが確認されたことから、今後の使用状況によっては油の酸化劣化が進行したり、ギヤ歯面およびベアリング軌道面で油膜切れが発生したりする場合があるため、消泡剤の添加による消泡性能の改善など何らかの対応が必要になると思われます。・潤滑状態濾過設備のない機器であれば正常な潤滑状態にあると判断できますが、当該機の潤滑系にはフィルタが設置されているため、別紙インライン・オフラインフィルタの影響に示すとおり、潤滑状態が異常となり大型の摩耗粒子が発生したとしても、粒子の大部分が捕捉されてしまい正常な潤滑状態にあると誤認してしまう可能性があります。このようなフィルタの影響を考慮に入れたLCインデックスは、摩耗が厳しい状態に分類されるの乗領域となりました。運転条件によっては摩耗の進行が速まる場合もあると思われます。結論消泡性能の低下が確認されたものの、潤滑油、ギヤおよび転がり軸受は、継続続使用可能な状態にあると思われます。対策運転条件によっては摩耗の進行が速まる場合が想定されるため、フィルタ付着物の分析を実施し、異常な摩耗状態発生の有無を精密に確認することを推奨します。摩耗粒子の形態観察で観察された粒子は、μmサイズ以下の粒子が比較的多く観察されており、フィルタ精度μmのオフラインフィルタの効果が低下している可能性があります。オフラインフィルタに目詰まりが発生している可能性がありますので、差圧の上昇またはオフラインフィルタの吐出量の減少がないかご確認下さい。尚、消泡性能の改善は、添加する消泡剤の効果をテストにより確認する必要がありますので、必要な場合は当社営業担当者までお知らせ下さい。泡立ち試験の結果、消泡性能が低下していることが確認されました。粘度粘度はmm/sと新油値mm/sに比較して、粘度変化率は-％で、当社推奨の管理限界値である±％以内にあり、良好と判断します。粘度粘度はmm/sでした。粘度指数粘度指数はでした。泡立ち試験泡立ち試験は-と新油に比較して高い値でした。水分は.ppmと当社推奨の管理限界値内にあり、良好と判断します。全酸価全酸価は.mgKOH/gと新油値.mgKOH/gに比較して高いものの、IRの結果で油劣化の兆候を示すカルボン酸の吸収が確認されていないことから、良好と判断します。機器の潤滑状態摩耗粒子の形態観察の結果、ギヤ歯面の摩耗で発生したと推定されるμm以下の摩耗粒子が観察されました。摩耗粒子診断異常摩耗の早期発見パラメータである潤滑状態指数がの乗と正常の範囲にあるものの、摩耗粒子の形態観察の結果、ギヤ歯面の摩耗で発生したと推定されるμm以下の摩耗粒子が観察されました。
報告№109-09136 報告№112-00323 | 分析№109-001160 分析№112-001283 | 112-001283 | 潤滑油および軸受は継続使用可能な状態にあると判断します。はフェログラフィーおよびSOAP／D-SOAPの結果から総合的に判断した結果、正常な状態にあると考えられます。フェログラフィー【定量分析：Is値】Is値は異常摩耗の早期発見パラメータのつで、摩耗粒子を定量化するために用います。今回のIs値はのマイナス乗と低い値でした。フェログラフィー【定性分析：摩耗粒子および摩耗形態観察】分析結果から比較的多く観察された粒子は、以下の通りでした。正常な摩耗粒子・潤滑状態が正常なマイルド摩耗により発生。Iカップリング発光分光分析【SOAP／D-SOAP】検出された金属元素から発生箇所を推定すると、以下の通りでした。鉄・軸受等カルシウム、ナトリウム・外部混入異物計数汚染度、重量汚染度は共に良好でした。粘度、水分、全酸価、IR、RBOTの各データは良好でした。尚、RBOTは、新油値に比較して大きな値であり減少傾向は確認されませんでした。このことから、酸化防止剤の消耗は確認されず、この油は継続使用可能な状態にあると判断できました。
報告№109-09136 報告№111-00053 | 分析№109-001160 分析№111-000268 | 111-000268 | 更油からの使用時間をもとに潤滑油の余寿命を評価したところ、潤滑油は次回定検まで使用可能と判断できました。次回定検時に更油を実施しない場合は、酸化安定度を知るための分析を実施し、余寿命を確認することを推奨します。酸化安定度はminであり、当社推奨の管理限界値のmin以上であることから、良好と判断します。
報告№109-09136 報告№110-00572 | 分析№109-001160 分析№110-002550 | 110-002550 | Iカップリング発光分光分析供試のギヤ油をSOAP／D－SOAPで分析した結果、鉄、銅、錫、リン、亜鉛、カルシウム、ケイ素、マグネシウムが検出されました。これらの検出された金属元素から発生箇所を推定すると鉄、銅、錫・ギヤ・軸受等リン、亜鉛、カルシウム、ケイ素、マグネシウム・外部混入異物であると思われます。このうち、機械部品が摩耗したと思われる元素はのグループです。フェログラフィー異常摩耗の早期発見パラメータとして摩耗粒子を定量化して評価するフェログラフィーのIs値は、潤滑状態が正常なの乗でした。摩耗粒子の形態で比較的多く観察された粒子は、潤滑状態が正常な場合に発生する摩耗粒子でした。このような摩耗粒子が観察された場合には、潤滑部では正常なマイルド摩耗が発生していることが分かります。計数汚染度はやや高い値でした。汚染度が高い要因は、摩耗によるものと思われます。減速機は継続使用可能な状態にあると判断します。今後も定期的に分析を実施し、摩耗の進行状況を確認することを推奨します。なお、ギヤ歯面の的確な摩耗状態の判断を行うため、減速機内部の各歯車の構造が確認できる図面、各ギヤの形式、歯形、モジュール、歯数、歯幅等の情報をご提供下さい。
報告№102-0352 報告№102-0352 | 分析№102-03401 分析№102-03401 | 102-03401 | 結論メタルの摩耗が確認されました。年月以降、メタルの更新や手入れがなく、且つ、更油や新油の補充が無かったとすると、メタルの表面は、摩耗が進行し、鏡面状態になっていると考えられるため、至急開放点検が必要と判断します。粘度は良好と判断します。粘度はmm/sと非常に良好の範囲にありました。水分は良好と判断します。水分は.ppmと非常に良好の範囲にありました。全酸価は良好と判断します。全酸価は.mgKOH/gと非常に良好の範囲にありました。RBOTは良好と判断します。RBOTはminと非常に良好の範囲にありました。計数汚染度は、良好の範囲にあるものの、前年度に比較してランク上昇していました。計数汚染度は、NAS級と、前年度濾過前のNAS級に比較して、約年ヶ月でランク上昇しました。重量汚染度は.mg/mlと非常に良好の範囲にありました。重量汚染度は.mg/mlと非常に良好の範囲にありました。機器の潤滑状態メタルの摩耗が確認されました。年月以降、メタルの更新や手入れがなく、且つ、更油や新油の補充が無かったとすると、メタルの表面は、摩耗が進行し、鏡面状態になっていると考えられるため、至急開放点検が必要と判断します。油中の金属粒子濃度を分析するSOAP及びD-SOAPの結果、軸受メタルの摩耗により発生したと考えられる錫がSOAPでppm、D－SOAPが検出されていました。但し、本軸受油は、年に度濾過を実施しており、メタルの摩耗量を検討する場合は濃度補正を行う必要があります。錫濃度を補正した結果を別表に示します。この結果から、年月以降更油を実施していなければ、ppmになっていたと考えられることが出来ます。この補正後の錫濃度と油量リットルから摩耗量を下式により計算しました。 ・式 cmとなります。従いまして、下図のような体積をもつ金属片が摩耗した計算となります。この体積cmを軸受メタルの摩耗面積で割りますと平均的な摩耗深さとなります。この摩耗面積は当社の経験によれば、スラストメタル面積の約分の程度となることが確認されており、軸受の支持面積cmからスラストメタル面積とパッド枚数枚から計算するとcmとなります。摩耗体積cmとcmから平均的な摩耗深さを求めるとμmとなります。スラストメタルの表面粗さをRmaxμmとしますと既にスラストメタル表面は摩耗が進行し鏡面状態になっていると考えられますので、至急メタルの点検が必要と判断します。但し、今回の分析結果は、年月以降、メタルの更新や手入れがなく、且つ、更油や新油の補充がなかったことを前提にしておりますので、この前提が一致していない場合は、再計算を行う必要があります。一致していない場合は、ご連絡頂けますよう、お願い申し上げます。
報告№104-0348 | 分析№104-02373 | 104-02373 | 濾過前の試料油を分析した結果、計数汚染度が前回NAS級から、今回NAS級に約年ヶ月でランク上昇しました。摩耗粒子形態観察及びフィルタ写真の結果、鉄錆・砂等が多く観察されているため、汚染度が上昇した要因は、外部から混入した異物によるものと考えられます。鉄錆等の異物は、通常運転中、過去作業中、今回採油時などに混入したと考えられます。又、潤滑異常の早期発見パラメータである摩耗過酷度を示すIs値が.と非常に良好の範囲にあることから、潤滑状態は良好な状態にあると判断します。
報告№105-6050 報告№106-0472 | 分析№105-01529 分析№106-02710 | 106-02710 | 分析の結果、摩耗粒子形態観察で金属接触が厳しい場合に発生するシビア粒子、疲労摩耗粒子が観察されました。これらの摩耗粒子が転がり軸受の摩耗により発生している場合、転がり軸受は劣化進行期に入っていると思われます。ヶ月以内に再度分析を実施するとともに、今回観察された摩耗粒子に対して電子顕微鏡およびXMA分析を追加実施し、摩耗箇所を特定することを推奨します。これらのことは、計数汚染度はNAS級以上と高く、前回比較してD－SOAPの鉄濃度が増加していたこと異常摩耗の早期発見パラメータであるフェログラフィーのIs値がの乗と高く、摩耗粒子形態観察の結果、金属接触が厳しい場合に発生するシビア粒子、疲労摩耗粒子が観察されたこと以上のことから判断しました。
報告№106-6102 報告№106-0457 | 分析№106-02223 分析№106-02614 | 106-02614 | 貴○○は廃止措置工事期間中であるが、運転状態にある機器においては保全計画を策定している。この中で当該機器については設備の状態監視保全の適用をおこなっている。油診断法により精度の高い状態監視活動を行う。トライボ診断の結果、軸受メタルの摩耗が若干確認されたものの、本軸受は継続使用可能な状態にあると判断します。但し、粘度が.mm/sと新油の.mm/sに比較して、粘度変化率は-％で、当社推奨の管理限界値である±％を超えていることから、異種油の混入、或いは、油名が間違っている可能性がありますので、油名を再度ご確認下さい。
報告№109-09249 報告№111-00162 | 分析№109-001747 分析№111-000896 | 111-000896_daate110920 | 潤滑油は継続使用可能な状態にあるものの、サイクロ減速機内の摩耗の進行が確認されたため、以下の対策を推奨します。摩耗の進行を監視するため、定期的に分析を実施し、摩耗の進行状況を確認することを推奨します。フェログラフィー異常摩耗の早期発見パラメータとして摩耗粒子を定量化して評価するフェログラフィーのIs値は、潤滑状態がやや厳しいの乗でした。摩耗粒子の形態で比較的多く観察された粒子は、潤滑状態が正常な場合に発生する摩耗粒子、局部的に高圧・高温となる場合に発生するフリクションポリマでした。これらの摩耗粒子が観察された場合、潤滑部で発生している摩耗形態は、正常なマイルド摩耗であり、そして局部的ではあるものの高圧・高温の箇所が発生していることも分かります。フリクションポリマは、潤滑油がギヤ歯面に押し込められ高圧状態になると同時に、圧縮熱により高温状態になった結果、基油自身が重合反応を起こし生成することが知られています。そのため、高圧高温状態の解消がなされなければ、潤滑油の劣化が進行し、粘度上昇に因る潤滑異常に進展する場合があります。Iカップリング発光分光分析供試のギヤ油を分析した結果、検出された金属は油中金属元素の結果表に示すように、鉄、鉛、クロム、錫、リン、亜鉛、カルシウム、バリウム、アルミニウム、ケイ素、ナトリウムでした。これら検出された金属元素から発生箇所を推定すると、鉄、鉛、クロム、錫・ギヤ・軸受等リン・オイル添加剤亜鉛、カルシウム、バリウム、アルミニウム、ケイ素、ナトリウム・外部混入異物であると思われます。このうち、機械部品が摩耗したと思われる元素はのグループです。汚染粒子数は当社推奨の管理限界値を超えていました。フィルタ表面の異物観察で表面が茶褐色で金属片、鉄錆、砂等が観察されたことから、汚染度が高い要因は、摩耗とスラッジ、そして外部混入異物の影響と思われます。粘度、全酸価、酸化安定度、有機物・有機化合物の各データは良好でした。分析結果特性低下特性低下に係るパラメータの分析結果は良好と判断します。粘度粘度は.mm/sと新油値.mm/sに対する粘度変化率は+.％で、当社推奨の管理限界値である±％以内にあり、良好と判断します。全酸価添加タービン油の全酸価は、油メーカによって初期値が違うため統一した管理基準を設定するのが困難であることから、当社では管理限界値を設定しておらず、新油分析値との比較及び他の分析項目の結果より全酸価の状態判断を行います。その結果、全酸価は.mgKOH/gと新油値.mgKOH/g以内にあることから良好と判断します。酸化安定度酸化安定度はminであり、当社推奨の管理限界値のmin以上であることから良好と判断します。有機物・有機化合物有機物・有機化合物は、IRチャートによる新油分析値との比較の結果、cm-付近に劣化の兆候を示すカルボン酸の吸収が確認されていないことから、良好と判断します。色相はLであり、新油値のLに比較して大きな変化はないことから、良好と判断します。汚染に係るパラメータの分析結果は、汚染粒子数は当社推奨の管理限界値を超えていました。水分はppmであり、当社推奨の管理限界値の以下であることから良好と判断します。汚染粒子数はNAS級以上であり、当社推奨の管理限界値のNAS級を超えていました。汚染度物重量はmg/mlでした。摩耗フェログラフィーによる摩耗粒子の観察の結果、潤滑状態が正常な場合に発生する摩耗粒子、局部的に高圧・高温となる場合に発生するフリクションポリマが比較的多く観察されました。異常摩耗の早期発見パラメータであるフェログラフィーのIs値がの乗とやや高く、摩耗粒子の形態観察の結果、潤滑状態が正常な場合に発生する摩耗粒子、局部的に高圧・高温となる場合に発生するフリクションポリマが比較的多く観察されました。金属濃度SOAP法により金属濃度を測定した結果、潤滑箇所で発生する金属接触によって検出される鉄がppm、鉛がppm、油の添加剤成分であるリンがppm、外部から混入したと思われる亜鉛がppm、アルミニウムがppm、ケイ素がppm検出されました。金属濃度酸溶解法により金属濃度を測定した結果、潤滑箇所で発生する金属接触によって検出される鉄がppm、鉛が、クロムが、錫が、油の添加剤成分であるリンが、外部から混入したと思われるカルシウムが、バリウムが、アルミニウムが、ナトリウムが検出されました。
報告№107-6588 報告№107-6590 | 分析№107-02904 分析№107-02943 | 107-02943 | 分析の結果、SOAPの鉄濃度が前回のppmからppmに増加し、微小な鉄系摩耗粒子の発生は確認されたものの、その他の各データに変化はなく、本軸受は継続使用可能な状態あると判断します。今後は、運転状況に変化がなければ、年に度の定期的な分析により軸受の摩耗状態を確認することで管理は可能と判断します。これらのことは、前回に比較して異常摩耗の早期発見パラメータであるフェログラフィーのIs値がの乗と変化はないものの、摩耗粒子形態観察の結果、微小領域の疲労により発生する疲労摩耗粒子が観察されたことSOAPの結果、鉄が増加していたこと以上のことから判断しました。尚、SOAPの鉄濃度がppm、油量リットルから摩耗体積を計算すると.cmとなります。この体積からベアリング軌道面の摩耗面積を検討し、この情報を傾向管理する必要がありますので、ベアリング番号および前回更油日をお知らせ下さい。
報告№107-4530 報告№107-6550 | 分析№107-01164 分析№107-01608 | 107-01608 | オーバーホールの期間を年に延長した。現在年目の潤滑状態を確認する。分析の結果、全てのデータが良好であることから、この油は継続使用可能であり、潤滑状態も正常と判断します。但し、SOAPで銅がppm検出されました。この原因は以下の点が考えられます。油の添加剤成分である亜鉛系添加剤と銅が反応して溶出する。冷却用蛇管にフィンがついていた場合、振動により摩耗する。及びの現象が同時に起こる。今回の原因は、分析の結果からの可能性が高いと推定されます。銅の溶出は、冷却蛇管と添加剤成分との反応で発生しますが以下の点で注意が必要です。）冷却蛇管が溶解、又は、摩耗している場合、蛇管にピンホールが発生することへの注意が必要です。この場合、潤滑油に水分が混入しますので、水分値の増加により確認できます。）油中の銅濃度が以上になった場合、別添資料鉱油の酸化に対する金属触媒の影響に示すとおり油の劣化速度が加速しますので、銅濃度は以下で管理されることを推奨します。銅分が増加傾向を示すような場合、油種の変更が必要です。
報告№107-0341 報告№107-0341 | 分析№107-01796 分析№107-01796 | 107-01796 | 分析の結果、異常摩耗の早期発見パラメータであるフェログラフィーのIs値がの乗と高く、摩耗粒子形態観察でフレッティングにより発生したμm未満の赤錆が多く観察されました。フレッティングは、鉄系材料が接合されたり、勘合されていたりする部分から発生します。フレッティングによる赤錆が少量発生しても直ちに異常ではありませんが、起動停止が頻繁にあるような場合には、軟らかい軸受表面に硬いフレッティング粒子が埋め込まれそれが原因で、起動時のトルク増大による起動開度の増加にも繋がることがあります。前回からSOAP／D－SOAPで軸受の摩耗を示す錫に変化はないことから、現在のところ軸受は継続使用可能と判断しますが、巡視の際には起動開度の増大や、主機の発停時の軸受温度の跳ね上がり等の変化に注意して下さい。又、埋め込まれたこれらの粒子による摩耗の進行も懸念されるため、定期的に分析を実施し、汚染状況及び摩耗の進行状況を確認されることを推奨します。尚、軸受メタルの摩耗程度を評価する必要がありますので、次回分析時には、油量、スラストメタルサイズ、回転数、直近のメタル交換からの運転時間、現在の使用油の使用時間をお知らせください。これらのことは、異常摩耗の早期発見パラメータであるフェログラフィーのIs値がの乗と高く、摩耗粒子形態観察の結果、フレッティングにより発生したμm未満の赤錆が多く観察されたこと以上のことから判断しました。油の劣化状況をより精密に判定するには新油との比較が必要です。今後、油劣化の予測を行う場合、新油データが必要ですので、現在使用している貴社保有の新油をご提供下さい。また、油名を再度ご確認ください。粘度はISOVGの規格値内にありました。粘度はmm/sと前回データに比較して変化はなく、また、VGの規格値内にあることから良好と判断します。尚、粘度は、現在使用している貴社保有の新油分析結果を基準に管理する方法が望ましく、次回分析までに新油をご提供下さい。水分は良好と判断します。水分はppmと当社推奨の管理限界値の以下であり、良好と判断します。全酸価は判定出来ませんでした。全酸価は.mgKOH/gと前回データに比較して大きな変化はなく、また、最も厳しい無添加タービン油の当社推奨管理基準以内にあり、良好と判断します。尚、全酸価は、現在使用している貴社保有の新油分析結果を基準に管理する方法が望ましく、次回分析までに新油をご提供下さい。IRの結果、良好と判断します。IRの結果、油劣化の兆候を示すカルボン酸の吸収が確認されていないことから、良好と判断します。但し、このIRも全酸価と同様に新油データとの比較による判断が必要ですので、現在使用している新油を分析することを推奨します。は良好と判断します。計数汚染度は良好と判断します。計数汚染度はNAS級と当社推奨の管理限界値のNAS級以内であり、良好と判断します。重量汚染度は良好と判断します。重量汚染度は.mg/mlと当社推奨の管理限界値のmg/ml以内であり、良好と判断します。機器の潤滑状態異常摩耗の早期発見パラメータであるフェログラフィーのIs値がの乗と高く、摩耗粒子形態観察でフレッティングにより発生したμm未満の赤錆が多く観察されました。SOAPの結果、軸受の摩耗を示す錫が検出されました。SOAPの結果、軸受の摩耗を示す錫がppm、リンがppm検出されました。D－SOAPの結果、軸受の摩耗を示す錫が検出されました。D－SOAPの結果、鉄、銅、クロム、アンチモン、亜鉛が、軸受の摩耗を示す錫が、外部から混入したと思われるカルシウムが、ナトリウムが、アルミニウム、マグネシウムが検出されました。フェログラフィーの結果、フレッティングによる赤錆が多く観察されました。異常摩耗の早期発見パラメータであるフェログラフィーのIs値がの乗と高く、摩耗粒子形態観察の結果、フレッティングにより発生する赤錆が多く観察されました。
報告№109-09136 報告№111-00656 | 分析№109-001160 分析№111-003291 | 111-003291_date120209 | 軸受は継続使用可能な状態にあると判断します。但し、グリースは軟化していることから、以下の対策を推奨します。グリースの交換ちょう度の上昇がみられ、グリースが軟化していることが確認されたことから、今後グリースの漏洩や油膜切れの発生が懸念されるため、グリースを交換されることを推奨します。定期的な分析摩耗の進行を監視するため、定期的に分析を実施し、摩耗の進行状況を確認することを推奨します。フェログラフィー摩耗粒子の形態で比較的多く観察された粒子は、潤滑状態が正常な場合に発生する摩耗粒子でした。このような摩耗粒子が観察された場合には、潤滑部では正常なマイルド摩耗が発生していることが分かります。Iカップリング発光分光分析供試グリースを分析した結果、検出された金属元素は、SOAPの結果表に示すように、鉄、銅、錫、亜鉛、カルシウム、バリウム、アルミニウム、ナトリウム、ホウ素でした。これらの検出された金属元素から発生箇所を推定すると鉄、銅、錫・軸受等亜鉛・グリース添加剤カルシウム、バリウム、アルミニウム、ナトリウム、ホウ素・増ちょう剤等であると思われます。このうち、機械部品が摩耗したと思われる元素はのグループです。グリースのちょう度ちょう度は、と当社推奨の管理上限値のより若干高くなっており、グリースが軟化していることが分かりました。軟化したグリースを使用した場合、グリースの漏洩や軸受等で油膜切れが発生することが懸念されます。滴点滴点は、と新グリース値のに比較して高い値でした。IRの結果で新グリースと比較してスペクトルに大きな変化はないことから、問題はないと判断します。水分は、ppmと新グリース値に比較して増加していました。グリースの水分は一般に.～％程度であっても潤滑には影響が少ないことから、問題はないと判断します。
報告№102-0346 報告№102-0346 | 分析№102-03372 分析№102-03372 | 102-03372 | は良好と判断します。粘度は良好と判断します。粘度はmm/sと新油値mm/sに比較して、粘度変化率は.％で、当社推奨の管理目安である±％以内にあり、良好と判断します。水分は良好と判断します。水分はppmと当社推奨の管理目安の以下であり、良好と判断します。全酸価は良好と判断します。全酸価は.mgKOH/gと新油値.mgKOH/gに比較して、変化はなく、良好と判断します。IRの結果、良好と判断します。IRの結果、良好と判断します。当社推奨の管理基準値内であり、良好と判断します。計数汚染度はNAS級であり、良好と判断します。計数汚染度は、NASと当社推奨の管理目安のNAS級以下であり、良好と判断します。重量汚染度は良好と判断します。重量汚染度は.mg/mlと当社推奨の管理目安のmg/ml以下であり、良好と判断します。機器の潤滑状態D－SOAP及びフェログラフィーの結果、ホワイトメタルの摩耗粒子が確認されました。平成年月にスラスト軸受はホワイトメタルから樹脂メタルに変更されておりますので、今回観察されたホワイトメタルは、樹脂メタル変更前に発生した摩耗粒子が系内に残留していると考えられます。SOAPの結果は良好です。SOAPの結果、金属元素は検出されませんでした。D－SOAPの結果、ホワイトメタルの主成分である錫が検出されました。ホワイトメタルの主成分である錫が検出されました。平成年年月にスラスト軸受はホワイトメタルから樹脂メタルに変更されており、前回から今回までの錫濃度が上昇していないこととをあわせて判断すると、樹脂メタル変更前に発生した摩耗粒子が系内に残留していると考えられます。フェログラフィーの結果、樹脂軸受の異常摩耗を示す摩耗粒子は観察されませんでした。フェログラフィーの結果、Is値が.と低いものの、外部から混入した異物が見られました。樹脂軸受は、砂などの固い異物に弱いため、軸受摺動面に噛み込み摩耗を進行させる場合があるため、ヶ月後に再度分析を実施し、摩耗の進行状況を確認されることを推奨します。
報告№107-4508 報告№107-6519 | 分析№107-00526 分析№107-00607 | 107-00607 | 分析の結果、前回に比較して、潤滑を示す項目は全て良好でしたが、観察された摩耗粒子には、前回同様に油膜が局部的に破断して発生するμm前後の摩耗粒子が散見され、軸受摺動面では局部的な摩耗が発生していたと推定されました。本試料油は、主機が停止して時間分後の上部軸受油槽のオイルゲージから採油しているため、油中の粒子は時間経過と共に沈降し、粒子濃度が低濃度になっていると思われます。潤滑状態を判断する重要なパラメータとしてのIs値は、油中粒子のμm以上のサイズを数値化しており、本試料油の採油条件では適切に数値化するのが困難で、より正確な潤滑状態の確認を行うには、停止直後に採油するなど、採油条件を再考した上で初期状態を再確認されることを推奨します。
報告№109-09136 報告№112-00162 | 分析№109-001160 分析№112-000660 | 112-000660 | 軸受は継続使用可能な状態にあると判断します。、は良好でした。分析結果は良好と判断します。計数汚染度計数汚染度はNAS級と当社推奨の管理限界値のNAS級以内にあり、良好と判断します。重量汚染度は.mg/mlと当社推奨の管理限界値のmg/ml以内にあり、良好と判断します。機器の潤滑状態機器の潤滑状態は正常と判断します。SOAPSOAPの結果、摩耗により発生する鉄が検出されていないことから、良好と判断します。D－SOAPD－SOAPの結果、摩耗により発生する鉄が検出されていないことから、良好と判断します。フェログラフィー異常摩耗の早期発見パラメータであるフェログラフィーのIs値がのマイナス乗と良好の範囲にあることから、潤滑状態は正常と判断します。
報告№109-09136 報告№111-00266 | 分析№109-001160 分析№111-001247 | 111-001247 | 潤滑油は継続使用可能な状態にあると判断します。粘度の結果から油名の誤りの可能性がありますので、使用油名を再度ご確認下さい。粘度が.mm/sと新油値のmm/sに比較して、粘度変化率は-％で、当社推奨の管理限界値である±％を超えていました。IRの結果で新油と異なるスペクトルは確認されていないことから、同油種で粘度グレードが違う可能性があります。指定された粘度グレードの潤滑油を使用していない場合、ギヤ歯面や軸受軌道面で油膜切れが発生し、摩耗が進行することが懸念されます。油の余寿命は、使用油の使用期間または使用時間が不明であったため、ご依頼の油の余寿命に関する検討は行えませんでした。ただし、分析の結果で新油値がminであったことから、使用期間を仮にヶ月間と仮定すれば余寿命は十二分にあると言えます。可能であれば、使用期間、あるいは使用時間の情報をご提供下さい。本試料油の添加剤は、一般に、タービン油に比較して極圧添加剤や摩耗防止剤などの濃度が高く、この影響でRBOT試験の結果が変動する傾向があります。そのため、ギヤ油の余寿命の評価をタービン油と同等の精度で得るには、RBOTの結果に加え、粘度、水分、全酸価、IRなどのデータを総合的に判断することが必要です。水分は良好でした。
報告№109-09136 報告№112-00561 | 分析№109-001160 分析№112-002317 | 112-002317 | 分析の結果、潤滑油の劣化はなく、汚染度は良好な範囲にあることから、継続使用可能な状態にあると判断します。但し、異種油の混入および油名が違う可能性があることから、以下の対策を推奨します。減速機分析の結果、減速機は継続使用可能な状態にあると判断します。但し、将来的な摩耗進行の有無を確認するためにも傾向監視を継続することが有効です。定期的な分析今後懸念される切削摩耗の進行を監視するため、定期的に分析を実施することを推奨します。異種油の混入および油名の確認分析データから新油と一致しないデータが確認されたことから、異種油の混入または油名が違っている可能性があります。油は設備の条件にあった適正な性能のものを使用することが重要であるため、異種油の混入の有無、油名を再確認することを推奨します。はフェログラフィーおよびSOAP-Tの結果から総合的に判断した結果、継続使用は可能ですが、機器の機能を保持するためにも傾向管理が有用と考えます。フェログラフィー【異常摩耗指数：Is値】Is値は異常摩耗の早期発見パラメータのつで、摩耗粒子を定量化するために用います。Is値は前回に比較しての乗からマイナス乗に低下し、低い値でした。フェログラフィー【定性分析：摩耗粒子および摩耗形態観察】分析結果から比較的多く観察された粒子は、以下の通りでした。切削粒子・異物や金属表面の微小突起による切削摩耗により発生。観察された摩耗粒子の中でも、切削粒子は、注意が必要です。減速機で切削摩耗が発生した場合、減速機内部で使用されている転がり軸受が切削摩耗により生じた軌道面の損傷が起点となって、寿命が分の程度に低下することがあることから、切削摩耗には十分注意する必要があります。切削摩耗の発生原因となる混入異物が残留している場合、この異物により切削摩耗が継続して発生する可能性があります。Iカップリング発光分光分析【SOAP-T】検出された金属元素から発生箇所を推定すると、以下の通りでした。鉄、銅、錫・ギヤ、軸受等リン、亜鉛、カルシウム・外部混入異物SOAP-Tの結果、前回同様にリン、亜鉛が高い値で検出されました。リンと亜鉛は、添加剤成分として添加されていることがありますが、使用油である新日石タービンは、無添加油であることから、添加剤は含まれていません。このことから、異種油が混入したか、或いは、油名が違う可能性が考えられます。バックラッシご提供いただいた減速機に関する情報から遊星歯車機構であることが分かりました。遊星歯車は、太陽歯車、内歯車、そして遊星歯車から構成されています。遊星歯車の個数は個ですので、遊星歯車と内歯車、遊星歯車と太陽歯車の接触点は合計で箇所となります。今回は、歯幅が不明でしたので歯幅をmmと仮定し、この部分のバックラッシを求めました。その結果、平均的に摩耗が発生していたと仮定した場合、バックラッシの増加量は以下の通りと推定されます。表バックラッシ増加量接触箇所 接触点 バックラッシ増加量 太陽歯車-遊星歯車 約×- 遊星歯車-内歯 約×- バックラッシ増加分の上限値は、メーカにより差異はあるものの、当社の推奨するバックラッシは、一般に推奨されるμmを管理目安にしています。この値に比較して十分に小さい値です。銅を使用した箇所の溶出・摩耗銅を使用した箇所は、転がり軸受の保持器が考えられます。保持器であった場合、今後摩耗が進行することで転動体とのギャップが大きくなると共に振動が増大し、摩耗の進行につながることが懸念されます。その他の銅を使用した箇所の溶出・摩耗潤滑油系統内で銅を使用している箇所は、潤滑油冷却器の配管などが考えられます。この箇所で溶出・摩耗が発生する場合は以下のことが考えられます。潤滑油冷却器の配管で摩耗していた場合、配管取付け部に緩みが生じて配管が振動し、継手部が外れたり、亀裂が生じて冷却水の混入にいたる場合があります。亜鉛系添加剤の影響により、潤滑油冷却器の配管で溶出していた場合、ピンホールが発生して冷却水の混入に至る場合があります。今後、油劣化の進行や水分濃度が上昇することに注意が必要です。は良好と判断します。計数汚染度計数汚染度は、NAS級と当社推奨の管理限界値NAS級以下であり、良好と判断します。重量汚染度は、.mg/mlと当社推奨の管理限界値mg/ml以下であり、良好と判断します。光学顕微鏡写真重量汚染度で濾過したフィルタ表面上の夾雑物を光学顕微鏡で観察した結果、金属片、鉄錆、砂等が観察されました。は良好と判断します。粘度粘度は、.mm/sと新油値.mm/sに比較して、粘度変化率は+.％で、当社推奨の管理限界値である±％以内であり、良好と判断します。水分は、.ppmと当社推奨の管理限界値の以下であり、良好と判断します。酸価は、.mgKOH/gと新油値.mgKOH/gに比較して高いものの、IRの結果で油劣化の兆候を示すカルボン酸の吸収が確認されていないことから、良好と判断します。IRIRチャートの結果、新油と使用油のスペクトルパターンはほぼ一致し、また、油劣化の兆候を示すカルボン酸の吸収が確認されていないことから、良好と判断します。
報告№108-5112 報告№108-5112 | 分析№108-03611 分析№108-03611 | 108-03611 | 粘度、泡立ち試験を除く項目は良好でした。粘度はmm/sと新油値mm/sに比較して、粘度変化率は-％で、当社推奨の管理限界値である±％を超えていました。今後、粘度の低下により油膜切れが発生し、金属接触が発生することが懸念されるため、更油を実施することを推奨します。泡立ち試験の結果は、一般的には消泡性能が低くいと判断できる値の-でした。また、新油値の-に比較して高い値であることから、消泡性能が低下していることが確認されました。今後の使用時間によっては、油の酸化劣化が進行したり、ギヤ歯面およびベアリング軌道面で油膜切れが発生したりする場合があるため、消泡剤の添加による消泡性能の改善が必要になると思われます。機器の潤滑状態潤滑状態指数はのマイナス乗と濾過設備のない機器であれば正常な潤滑状態にあると判断できますが、ギヤボックスの油系統にはインラインフィルタとオフラインフィルタがあり、μmサイズ以上の粒子の大部分は捕捉され、異常な摩耗状態が発生したとしても正常な潤滑状態にあると誤認してしまう可能性があります。そこで、フィルタが設置されていない場合の潤滑状態を、一般的なフィルタの効率である.と仮定して粒子の発生状況から潤滑状態を推定しました。その結果、ギヤは継続使用可能な状態にあると思われますが、潤滑状態指数は摩耗がやや厳しい状態であるの乗領域にあると推定できます。推定結果は、フィルタの濾過効率を仮定して求めたものですが、フィルタがない状態では油中の粒子濃度は現在より高いことは明らかです。そのためヶ月後に再度分析を実施し、摩耗進行の有無をチェックすることを推奨します。尚、フィルタの捕捉の影響による誤認を避けるため、これまでの採油箇所に加え、インラインフィルタやオフラインフィルタの捕捉物も分析し、その結果から潤滑状態を評価することを提案します。フィルタ捕捉物の分析を実施する際には、フィルタ使用時間の情報をご提供いただけますようお願い致します。粘度は当社推奨の管理限界値を超えています。泡立ち試験の結果、消泡性能が低下しています。粘度は当社推奨の管理限界値を超えています。粘度はmm/sと新油値mm/sに比較して、粘度変化率は-％で、当社推奨の管理限界値である±％を超えています。粘度は.mm/sとなっています。粘度は.mm/sとなっています。粘度指数はとなっています。粘度指数はとなっています。泡立ち試験は-となっています。泡立ち試験は-と新油に比較して高い値であり、消泡性能が低下しています。水分は良好。水分はppmと当社推奨の管理限界値の以下であり、良好と判断します。全酸価は良好。全酸価はmgKOH/gと新油値mgKOH/g以内にあり、良好と判断します。機器の潤滑状態摩耗粒子の形態観察の結果、ギヤ歯面の摩耗で発生したと推定されるμmサイズの摩耗粒子が観察されています。μmサイズの摩耗粒子が観察されています。異常摩耗の早期発見パラメータである潤滑状態指数がのマイナス乗と正常の範囲にあるものの、摩耗粒子の形態観察の結果、ギヤ歯面の摩耗で発生したと推定されるμmサイズの摩耗粒子が観察されています。
報告№109-09136 報告№111-00456 | 分析№109-001160 分析№111-002103 | 111-002103 | 潤滑油は継続使用可能な状態にあると判断します。粘度、全酸価、IR、RBOTの各データは良好でした。尚、RBOTは、新油値に比較して大きな値であり減少傾向は確認されませんでした。このことから、酸化防止剤の消耗は確認されず、この油は継続使用可能な状態にあると判断できました。水分は良好でした。
報告№108-8020 報告№108-8020 | 分析№108-03250 分析№108-03250 | 108-03250 | 本試料油は、採油量がmlと少なく、汚染粒子数、汚染物重量は規定量確保できなかったため、参考値としてお考えください。分析の結果、摩耗粒子の形態観察で金属接触が厳しい場合に発生するμmサイズのシビア粒子が観察されています。観察された摩耗粒子は視野に個と少なく、異常摩耗の早期発見パラメータであるフェログラフィーのIs値が、の乗と良好の範囲にあることから、継続使用可能と思われます。但し、観察された摩耗形態が凝着摩耗であり、今後の摩耗進行には十分に注意が必要です。今後、転がり軸受の寿命に指標となるフレーキングに進展することが懸念されるため、運転再開後に再度分析を実施されることを推奨します。一方、特性低下を知るパラメータである全酸価、有機物・有機化合物、酸化安定度の各データが良好の範囲にあることから、この油は継続使用可能と判断します。特性低下全ての項目が良好な範囲にあったことから特性低下は認められず良好と判断します。全酸価は良好と判断します。全酸価は.mgKOH/gと新油値.mgKOH/gに比較して高い値であるものの、有機物・有機化合物で油劣化の兆候を示すカルボン酸の吸収が確認されていないことから、良好と判断します。有機物・有機化合物の結果、良好と判断します。有機物・有機化合物の結果、油劣化の兆候を示すカルボン酸の吸収が確認されていないことから、良好と判断します。酸化安定度の結果、良好と判断します。酸化安定度はminと当社推奨の管理限界値のmin以上であり、良好と判断します。色相は良好と判断します。色相はL.と新油値のL.に変化はなく、良好と判断します。汚染は良好と判断します。汚染粒子数は良好と判断します。汚染粒子数はNAS級と当社推奨の管理限界値のNAS級以内にあり、良好と判断します。汚染物重量は良好と判断します。汚染物重量は.mg/mlと当社推奨の管理限界値のmg/ml以内にあり、良好と判断します。摩耗摩耗粒子の結果、金属接触が厳しい場合に発生するμmサイズのシビア粒子、μmサイズの疲労摩耗粒子が観察されています。摩耗粒子の結果、金属接触が厳しい場合に発生するμmサイズのシビア粒子、μmサイズの疲労摩耗粒子が観察されています。異常摩耗の早期発見パラメータであるフェログラフィーのIs値がの乗と良好の範囲にあるものの、摩耗粒子の形態観察の結果、金属接触が厳しい場合に発生するμmサイズのシビア粒子、μmサイズの疲労摩耗粒子が観察されています。金属濃度SOAPの結果は良好です。金属濃度SOAPの結果、外部から混入したと思われるケイ素が検出されています。金属濃度酸溶解法の結果、鉄が検出されています。金属濃度酸溶解法の結果、鉄、外部から混入したと思われるカルシウム、ナトリウムが検出されています。
報告№106-0227 報告№106-0251 | 分析№106-01279 分析№106-01381 | 106-01381 | 本試験は、蒸気タービンの潤滑油からトライボ診断を実施し、潤滑状態を評価することを目的とする。分析の結果、摩耗粒子形態観察で摩擦熱が高い場合に発生する球状粒子が多く観察されました。球状粒子は、異常の兆候を示す形態のパラメータで、この摩耗粒子が発生する場合、潤滑状態に注意が必要です。球状粒子の発生原因は、一般に、溶接工事、溶接作業などによる溶接スパッタの混入、電食による発生、厳しい金属接触による摩耗、が考えられます。球状粒子の発生原因が、の溶接スパッタの混入であれば、今後増加しないと思われますが、が考えられる場合は、原因を取り除かなければ球状粒子は増加すると考えられるため、ヶ月以内に再度分析を実施し、この球状粒子の増加の有無を確認されることを推奨します。尚、念のため、主機の起動時、停止時の温度チャートから軸受温度に微妙な変化がないかを確認されることを推奨します。尚、主機停止中に排油口から採油を実施しているため、油循環中の採油に比較して油中粒子が沈降して高濃度になっている部分を採油している可能性があります。したがって、油が循環している状態で採油を実施した場合に比較して、分析データが高くなり、異常な状態と判断してしまう可能性がありますので、今後の採油は、停止直後、或いは、油循環中に潤滑油が十分に循環している箇所から採油を実施されることを推奨します。
報告№109-09136 報告№111-00663 | 分析№109-001160 分析№111-003333 | 111-003333 | 軸受は継続使用可能な状態にあると判断します。但し、SOAPの銅濃度が高いことから、以下の対策が必要です。定期的な分析今後、油劣化の進行が懸念されるため、定期的に分析を実施し、摩耗および酸化劣化の進行状況を確認することを推奨します。傾向監視のための次回採油時期は、最短で約時間となります。この時間は、油中汚染物が均一になるために必要とする時間であり、再分析により状態を確認するには、この時間以上の時間が経過すれば可能になりますので、次回採油時期はこのことを参考に検討されることを提案します。フェログラフィー異常摩耗の早期発見パラメータとして摩耗粒子を定量化して評価するフェログラフィーのIs値は、前回ののマイナス乗からマイナス乗に上昇したものの、良好の範囲にあり、摩耗が安定していることを示していました。Iカップリング発光分光分析供試の潤滑油を分析した結果、検出された金属元素は、SOAPの結果表に示すように、銅、リン、亜鉛、カルシウム、ナトリウムが検出されました。これらの検出された金属元素から発生箇所を推定すると銅・軸受等リン、亜鉛・オイル添加剤カルシウム、ナトリウム・外部混入異物であると思われます。このうち、機械部品が摩耗したと思われる元素はのグループです。銅の溶出前回に比較してSOAPの結果、銅がppmからppmに増加していました。提供して頂いた情報によれば、ボイラ給水ポンプのラビンリンスリングに銅が使用されていると思われますので、この部位の銅が検出されているか、或いは、潤滑油中の亜鉛系添加剤が銅と反応して溶出させていると推定されます。銅濃度は、別紙鉱油の酸化に対する金属触媒の影響に示すように濃度の増加とともに酸化速度が加速しますので、注意が必要です。前回に比較して計数汚染度はNAS級からNAS級にランク増加したものの、当社推奨の管理限界値内にあり、良好でした。前回に比較して酸価はmgKOH/gからmgKOH/gに低下し、良好でした。分析結果酸価は良好と判断します。酸価はmgKOH/gと新油値mgKOH/g以下にあり、良好と判断します。は良好と判断します。計数汚染度計数汚染度はNAS級と当社推奨の管理限界値のNAS級以内にあり、良好と判断します。重量汚染度は.mg/mlと当社推奨の管理限界値のmg/ml以内にあり、良好と判断します。機器の潤滑状態前回同様にSOAPの銅が高い値でした。SOAPSOAPの結果、油の添加剤成分であるリン、亜鉛が検出されました。一方、銅が検出されました。銅を使用した部分の溶出が進行していると考えられます。この溶出は検出された亜鉛系添加剤の成分と銅が反応し、溶出することが知られています。別紙鉱油の酸化に対する金属触媒の影響に示すように銅濃度が増加すると酸化速度が速まります。D－SOAPD－SOAPの結果、摩耗により発生する鉄が検出されていないことから、良好と判断します。フェログラフィー異常摩耗の早期発見パラメータであるフェログラフィーのIs値がのマイナス乗と良好の範囲にあり、潤滑状態は正常と判断します。
報告№108-5071 報告№111-00154 | 分析№108-02721 分析№111-000782 | 111-000782 | 潤滑油は継続続使用可能な状態にあるものの、今後は障害予防を目的に以下の対策を推奨します。追加分析消泡性能が低下した場合、ギヤ歯面での油膜形成に影響が出て摩耗の発生が進展することがあります。今後は消泡性能低下の影響により摩耗が進展する可能性がありますので、フェログラフィーおよびSOAP-Tを追加して摩耗状況を確認することを推奨します。分析結果泡立ち試験の結果、消泡性能が低下していることが確認されました。粘度粘度はmm/sと新油値mm/sに比較して、粘度変化率は-％で、当社推奨の管理限界値である±％以内にあり、良好と判断します。泡立ち試験泡立ち試験は-と新油に比較して高い値でした。水分はppmと当社推奨の管理限界値の以下であり、良好と判断します。全酸価全酸価は.mgKOH/gと新油値.mgKOH/gに比較して高いものの、IRの結果で油劣化の兆候を示すカルボン酸の吸収が確認されていないことから、良好と判断します。
報告№109-09136 報告№111-00053 | 分析№109-001160 分析№111-000259 | 111-000259 | 更油からの使用時間をもとに潤滑油の余寿命を評価したところ、潤滑油は次回定検まで使用可能と判断できました。次回定検時に更油を実施しない場合は、酸化安定度を知るための分析を実施し、余寿命を確認することを推奨します。酸化安定度はminであり、当社推奨の管理限界値のmin以上であることから、良好と判断します。
報告№102-6064 | 分析№102-01066 | 102-01066 | 初期試験を実施した結果、フェログラフィーを除く項目は良好でした。フェログラフィーの結果、摩耗過酷度を示すIs値はの乗とやや高く、摩耗粒子の形態観察の結果、局部的に高圧、高温になった場合に発生するフリクションポリマ、外部から混入した異物が多く見られました。これらのことから、今後注意すべき点が点あります。それは、高い摩擦熱により油が劣化する。異物が軸受摺動面に噛み込み摩耗を進行させる場合がある。です。一般にガイドメタルのギャップは分の～前後です。水車軸受で多くのフリクションポリマが見られたときは、主軸の触れ回りが起因して、メタルギャップが分の～に狭まっていることで、局部的に軸受摺動部分に面圧の高い箇所が発生していたことを過去に経験しています。この内容を指摘し、改善にしていただきました。つまり、触れ回り量の変動や、あるいは、メタルギャップの調整不足により下流側、或いは、上流側の軸受のギャップが狭くなっている個所があり、その狭いギャップに潤滑油が押込まれてフリクションポリマが発生していると考えられます。貴社の揚水発電機の水車メタルでの経験を参考に推測すると、水車メタルには若干メタルギャップの狭い箇所が発生していると考えられました。今後、ヶ月以内に精点Aを実施し、油の劣化状況及び摩耗の進行状況の確認をされることを推奨すると同時に、軸受の温度変化を注視し、パトロールでの温度監視も強化されるよう推奨します。尚、本試料油は、停止中に採油を実施しているため、停止してから粒子が油中に沈降し、採油箇所付近の粒子濃度が低くなり、その部分を採取したと思われます。今後の採油は、可能であれば、主機運転中、又は、主機停止直後に再度採油を実施し、粒子沈降による影響をさけて初期値を取り直すことを併せて推奨します。
報告№109-09445 報告№109-09445 | 分析№109-002780 分析№109-002780 | 109-002780 | 、汚染度、潤滑状態は良好でした。潤滑油および対象設備は継続使用可能な状態にあると判断します。は良好と判断します。粘度粘度はmm/sと新油値.mm/sに比較して、粘度変化率は+.％で、当社推奨の管理限界値である±％以内にあり、良好と判断します。水分はppmと当社推奨の管理限界値の以下であり、良好と判断します。全酸価全酸価は.mgKOH/gと新油値.mgKOH/gに比較して高いものの、IRの結果で油劣化の兆候を示すカルボン酸の吸収が確認されていないことから、良好と判断します。IRIRの結果、油劣化の兆候を示すカルボン酸の吸収が確認されていないことから、良好と判断します。色相はLでした。は良好と判断します。計数汚染度計数汚染度はNAS級と当社推奨の管理限界値のNAS級以内にあり、良好と判断します。重量汚染度は.mg/mlと当社推奨の管理限界値のmg/ml以内にあり、良好と判断します。機器の潤滑状態機器の潤滑状態は正常と判断します。SOAPによる油中金属濃度SOAPによる油中金属濃度の結果、銅、油の添加剤成分と思われるリン、亜鉛、外部から混入したと思われるケイ素が検出されました。SOAPによる油中金属濃度SOAPによる油中金属濃度の結果、油の添加剤成分であるリン、亜鉛、外部から混入したと思われるカルシウムが検出されました。摩耗粒子診断異常摩耗の早期発見パラメータであるIs値がのマイナス乗と良好の範囲にあることから、潤滑状態は正常と判断します。
報告№109-09136 報告№111-00576 | 分析№109-001160 分析№111-002704 | 111-002704 | 軸受は継続使用可能な状態にあると判断します。但し、グリースはちょう度の上昇がみられ、軟化していることが確認されたことから、以下の対策を推奨します。グリースの交換今後、グリースの漏洩や油膜切れの発生が懸念されるため、グリースを交換されることを推奨します。フェログラフィー摩耗粒子の形態で比較的多く観察された粒子は、潤滑状態が正常な場合に発生する摩耗粒子でした。このような摩耗粒子が観察された場合には、潤滑部では正常なマイルド摩耗が発生していることが分かります。Iカップリング発光分光分析供試グリースを分析した結果、検出された金属元素は、SOAPの結果表に示すように、鉄、ニッケル、錫、リン、亜鉛、カルシウム、バリウム、アルミニウム、ナトリウムでした。これらの検出された金属元素から発生箇所を推定すると鉄、ニッケル、錫・軸受等リン、亜鉛・グリース添加剤カルシウム、バリウム、アルミニウム、ナトリウム・増ちょう剤等であると思われます。このうち、機械部品が摩耗したと思われる元素はのグループです。グリースの物理的性状滴点、全酸価、IRの各データは良好でした。一方、ちょう度は、と当社推奨の管理上限値のより若干高くなっており、グリースが軟化していることが分かりました。軟化したグリースを使用した場合、グリースの漏洩や軸受等で油膜切れが発生することが懸念されます。
報告№106-0227 報告№106-6095 | 分析№106-01279 分析№106-02127 | 106-02127 | 初期試験を実施した結果、潤滑状態は安定していることが確認され、潤滑油も継続使用可能な状態にあると判断します。これらのことは、前回に比較して、計数汚染度はランク減少し、SOAP／D-SOAPの鉄及び錫濃度に変化がないこと異常摩耗の早期発見パラメータであるフェログラフィーのIs値がと良好の範囲にあること以上のことから判断しました。
報告№104-0388 報告№104-0388 | 分析№104-02698 分析№104-02698 | 104-02698 | 分析の結果、μm未満のマイクロフレーキングが確認されているものの、転がり軸受の寿命の指標とされるフレーキングが確認されていないことから、ベアリングは継続使用可能な範囲にあると判断します。この油は継続使用可能と判断します。粘度は良好と判断します。粘度はmm/sと管理限界値以内にあり、良好と判断します。水分は良好と判断します。水分はppmと管理限界値の以下にあり、良好と判断します。全酸価は良好と判断します。全酸価は.mgKOH/gと新油値.mgKOH/g以内にあり、良好と判断します。IRは良好と判断します。IRの結果、新油スペクトルに比較して変化がないことから、継続使用可能な状態にあると判断します。計数汚染度は良好と判断します。計数汚染度はNAS級と当社推奨の管理限界値のNAS級以内にあり、良好と判断します。重量汚染度はmg/mlでした。重量汚染度はmg/mlでした。機器の潤滑状態分析の結果、μm未満のマイクロフレーキングが確認されているものの、前回に比較して減少傾向を示しており、ベアリングは継続使用可能な範囲にあると判断します。SOAPの結果、摩耗により発生した鉄が検出されました。SOAPの結果、軸受軌道面の摩耗により発生した鉄が検出されました。D－SOAPの結果、鉄およびクロムが検出されました。D－SOAPの結果、摩耗により発生した鉄およびクロムが検出されました。フェログラフィーの結果、継続使用可能な状態にあると判断します。フェログラフィーの結果、μm未満のマイクロフレーキングが確認されているものの、転がり軸受の寿命の指標とされるフレーキングが確認されていないことから、ベアリングは継続使用可能な範囲にあると判断します。
報告№107-0366 報告№111-00507 | 分析№107-01900 分析№111-002341 | 111-002341 | 濾過前の試料油を分析した結果、前回に比較してD－SOAPで錫がからに増加していました。計数汚染度が前回のNAS級から、今回NAS級に約年でランク増加していました。汚染度の増加前回に比較してD－SOAPでホワイトメタルの主成分である錫が増加していました。本軸受は樹脂軸受であり、今回の採油は採油バルブから実施していることから、汚染度および錫濃度が増加した要因は、樹脂軸受交換前に発生していた摩耗粒子が採油バルブ配管内に残留し、この摩耗粒子を採油した可能性があります。但し、潤滑異常の早期発見パラメータである摩耗過酷度を示すIs値がの乗と非常に良好の範囲にあることから、潤滑状態は正常な状態にあると判断します。尚、補給によりRBOTが前回に比較してmin上昇していますので、今後は今回のRBOT値によりデータ管理を行います。
報告№109-09136 報告№110-00326 | 分析№109-001160 分析№110-001447 | 110-001447 | 摩擦面で発生している摩耗の形態や潤滑状態は、フェログラフィーで得られた摩耗粒子の観察結果から評価します。同法は、摩耗粒子を含んだ試料油を磁力で油と粒子とに分離する技術で、分離された摩耗粒子を解析することによって潤滑状態の健全性や摩耗粒子の発生原因を診断するものです。摩耗粒子と摩耗形態観察された粒子は、潤滑状態が正常な場合に発生する摩耗粒子でした。以上から、潤滑部で発生している摩耗は正常なマイルド摩耗であることが分かりました。潤滑状態異常摩耗の早期発見パラメータであるIs値は、潤滑状態が正常であるのマイナス乗となっていました。汚染度水分濃度は、前回同様に管理基準以内にあり良好でした。粘度、全酸価、RBOTの各データは、前回同様に管理基準以内にあり良好でした。本試料油は、機器停止中に軸受箱ドレンプラグから採油されています。ドレンプラグの汚染度は、一般的に高く、尚且つ、機器が停止している状態では、油槽内で撹拌がなくなり固形物が沈降するため、油中汚染度は更に高くなると推定されます。このような悪条件にもかかわらず、今回の分析結果は全て良好であり、異常なデータは見られませんでした。したがって、潤滑油および軸受は継続使用可能な状態にあると判断します。今回の診断は、提示して頂いた採油状況をもとに試料油の汚染度が高いことを前提に解析しましたが、採油時の排油量が多い場合には粒子などの固形物が排油と共に排出してしまい、場合によっては清浄な油を採取する可能性も考えられます。より正確な診断を行うためにも、設備油量、排油量などの情報提供をお願い致します。なお、本設備には濾過装置が設置されており、異常な摩耗により発生した摩耗粒子が除去され、異常な摩耗状態を検知できない場合も考えられます。濾過装置のタイプ、濾過性能等に関する情報をご提供下さい。
報告№109-09136 報告№112-00132 | 分析№109-001160 分析№112-000529 | 112-000529 | 潤滑油は継続使用可能な状態にあると判断します。但し、今後は障害予防を目的に以下の対策を推奨します。追加分析消泡性能が低下した場合、ギヤ歯面での油膜形成に影響が出て摩耗が進展することがありますので、フェログラフィーおよびSOAP-Tを追加して摩耗により発生する油中金属濃度や潤滑状態を確認することを推奨します。泡立ち試験泡立ち試験の結果は、-と新油値が-であるのに比較して高い値となっていたことから、消泡性能が低下していることが分かりました。今後の使用状況によっては油の酸化劣化が進行したり、ギヤ歯面およびベアリング軌道面で油膜切れが発生したりする場合があるため、消泡剤の添加による消泡性能の改善など何らかの対応が必要になると思われます。分析結果泡立ち試験の結果、消泡性能が低下していることが確認されました。粘度粘度は.mm/sと新油値.mm/sに比較して、粘度変化率は-.％で、当社推奨の管理限界値である±％以内にあり、良好と判断します。泡立ち試験泡立ち試験は-と新油に比較して高い値でした。水分はppmと当社推奨の管理限界値の以下であり、良好と判断します。酸価はmgKOH/gと新油値mgKOH/g以下にあり、良好と判断します。
報告№109-09250 報告№109-09250 | 分析№109-001771 分析№109-001771 | 109-001771 | 分析の結果、全ての分析項目の値が当社推奨の管理基準を満たしており、新油分析値との比較結果も問題となる値はなかったことから、油は継続使用可能な状態であり、運転中における潤滑状態も正常であったものと判断します。特性低下特性低下に係るパラメータの分析結果は良好と判断します。粘度粘度はmm/sと新油値mm/sに対する粘度変化率は+.％で、当社推奨の管理限界値である±％以内にあり、良好と判断します。全酸価添加タービン油については、当社では管理限界値を設定しておらず、新油分析値との比較及び他の分析項目の結果より全酸価の状態判断を行います。その結果、全酸価は.mgKOH/gと新油値.mgKOH/gに比較して変化はなく、良好と判断します。酸化安定度酸化安定度はminであり、当社推奨の管理限界値のmin以上であることから、良好と判断します。有機物・有機化合物有機物・有機化合物は、IRチャートによる新油分析値との比較の結果、cm-付近に劣化の兆候を示すカルボン酸の吸収が確認されていないことから、良好と判断します。色相はLであり、新油値のL.に比較して大きな変化はないことから、良好と判断します。汚染に係るパラメータの分析結果は良好と判断します。水分はppmであり、当社推奨の管理限界値の以下であることから、良好と判断します。汚染粒子数はNAS級であり、当社推奨の管理限界値のNAS級以内であることから、良好と判断します。汚染度物重量は.mg/mlであり、当社推奨の管理限界値のmg/ml以内であることから、良好と判断します。摩耗運転中における潤滑状態は正常であったものと判断します。異常摩耗の早期発見パラメータであるフェログラフィーのIs値がのマイナス乗と当社基準値と比較して良好の範囲にあったことから、潤滑箇所の潤滑状態は正常と判断します。金属濃度SOAP法により金属濃度を測定した結果、外部から混入したと思われるケイ素がppmと僅かに検出されましたが良好と判断します。金属濃度酸溶解法により金属濃度を測定した結果、外部から混入したと思われるカルシウム、ナトリウムが共にと僅かに検出されましたが良好と判断します。
報告№104-0069 報告№104-0069 | 分析№104-00620 分析№104-00620 | 104-00620 | は良好と判断します。粘度は良好と判断します。粘度はmm/sと新油値mm/sに比較して、粘度変化率は％で、当社推奨の管理限界値である±％以内にあり、良好と判断します。水分は良好と判断します。水分は.ppmと当社推奨の管理限界値の以下であり、良好と判断します。全酸価は良好と判断します。全酸価は.mgKOH/gと新油値.mgKOH/gに比較して、変化はなく、良好と判断します。IRの結果、良好と判断します。IRの結果、油劣化の兆候を示すカルボン酸の吸収が確認されていないことから、良好と判断します。RBOTの結果、良好と判断します。RBOTはminと当社推奨の管理限界値のmin以上であり、良好と判断します。は良好と判断します。計数汚染度は良好と判断します。計数汚染度はNAS級と当社推奨の管理限界値のNAS級に比較して清浄でした。重量汚染度は良好と判断します。重量汚染度は.mg/mlと当社推奨の管理目安のmg/ml以下であり、良好と判断します。機器の潤滑状態機器の潤滑状態は正常と判断します。SOAPの結果は良好です。SOAPの結果、油の添加剤成分である亜鉛がppm、バリウムがppm、外部から混入したケイ素がppm検出されました。D－SOAPの結果は良好です。鉄が、油の添加剤成分であるバリウムが、外部から混入したカルシウムが、ナトリウムが検出されましたが、良好と判断します。フェログラフィーの結果は良好です。異常摩耗の早期発見パラメータであるフェログラフィーのIs値が、-.と良好の範囲にあり、潤滑状態は良好と判断します。
報告№109-09136 報告№112-00421 | 分析№109-001160 分析№112-001785 | 112-001785 | 軸受は継続使用可能な状態にあると判断します。はフェログラフィーおよびSOAP／D-SOAPの結果から総合的に判断した結果、正常な状態にあると考えられます。フェログラフィー【定量分析：Is値】Is値は異常摩耗の早期発見パラメータのつで、摩耗粒子を定量化するために用います。今回のIs値はのマイナス乗と低い値でした。フェログラフィー【定性分析：摩耗粒子および摩耗形態観察】分析結果から比較的多く観察された粒子は、以下の通りでした。正常な摩耗粒子・潤滑状態が正常なマイルド摩耗により発生。Iカップリング発光分光分析【SOAP／D-SOAP】検出された金属元素から発生箇所を推定すると、以下の通りでした。リン・添加剤カルシウム、ナトリウム・外部混入異物計数汚染度、重量汚染度は共に良好でした。分析結果は良好と判断します。計数汚染度計数汚染度はNAS級と当社推奨の管理限界値のNAS級以下にあり、良好と判断します。重量汚染度は.mg/mlと当社推奨の管理限界値のmg/ml以下にあり、良好と判断します。は正常と判断します。SOAPSOAPの結果、油の添加剤成分であるリンが検出されました。摩耗により発生する鉄および錫は検出されていないことから、良好と判断します。D-SOAPD-SOAPの結果、摩耗により発生する鉄および錫は検出されていないことから、良好と判断します。フェログラフィー異常摩耗の早期発見パラメータであるフェログラフィーのIs値がのマイナス乗と良好の範囲にあり、摩耗状態は正常と判断します。
報告№107-6000 報告№107-6513 | 分析№107-00010 分析№107-00259 | 107-00259 | 初期試験を実施した結果、摩耗の安定が確認され、潤滑油も継続使用可能と判断します。これらのことは、前回に比較して、計数汚染度はランク減少したことSOAP／D-SOAPの鉄および錫濃度に変化がないこと異常摩耗の早期発見パラメータであるフェログラフィーのIs値が.と良好の範囲にあること以上のことから判断しました。
報告№106-4509 報告№106-4509 | 分析№106-00265 分析№106-00266 | 106-00266 | 提供情報にストレーナサイズが不明となっていたため、ストレーナの影響を織り込んだ診断を行う事は出来ないが、使用されているストレーナサイズが一般的に使用される数μmレベルの精密なストレーナであった場合、添加剤が劣化してスラッジ化したものが認められるため、ストレーナ目詰まりの原因となる可能性が考えられた。尚、摩耗粒子の観察結果から、増速機の潤滑状態は良好であると判断できた。分析の結果、重量汚染度がmg/mlと他号機に比較して低いことが確認された。重量汚染度の上昇原因となっている汚染物は、添加剤成分のモリブデン、マグネシウム、亜鉛、リンがスラッジとして析出し、これに摩耗で発生した鉄、銅などが混合して粘性のある劣化物になっていると推定された。これらのことは、異常摩耗の早期発見パラメータである潤滑状態指数はの乗とやや高いものの、摩耗の形態はマイルド摩耗と呼ぶ比較的小さな粒子が大勢を占めること計数汚染度は良好の範囲にあるものの、重量汚染度がmg/mlとやや高い値を示し、フィルタ表面が茶褐色になっていること油中金属濃度の結果、ギヤやベアリングなどの鉄系材料の摩耗、モリブデン、マグネシウム、亜鉛、リンなどの添加剤の析出が検出されたこと以上のことから判断した。
報告№109-09136 報告№111-00790 | 分析№109-001160 分析№111-003920 | 111-003920 | 潤滑油および軸受は継続使用可能な状態にあると判断します。但し、異種油の混入、或いは、油名が違う可能性があるため、以下の対策を推奨します。異種油の混入および油名の確認異種油の混入の有無、油名を再確認することを推奨します。フェログラフィーIs値は異常摩耗の早期発見パラメータのつで、摩耗粒子を定量化するために用います。今回のIs値はの乗であり、潤滑状態は正常と判断できます。Iカップリング発光分光分析供試の潤滑油を分析した結果、検出された金属元素は、SOAPの結果表に示すように、鉄、鉛、錫、リン、カルシウム、ナトリウムでした。検出されたこれらの金属元素から発生箇所を推定すると鉄、鉛、錫・軸受等リン・オイル添加剤カルシウム、ナトリウム・外部混入異物であると思われます。このうち、機械部品が摩耗したと思われる元素はのグループです。軸受の余寿命金属元素分析で軸受メタルの主成分である錫が検出されたため、前回と今回の分析結果を基にメタル摩耗の状態を検討しました。検討には、下式で摩耗速度を計算し、その結果から現時点における平均的な摩耗深さを求めました。その結果、摩耗の深さは軸受表面から.μmであると推定できました。y=×-x-.----ここでy:平均的な摩耗深さx:運転時間本軸受がこの摩耗速度で、摩耗の限界に到達する時間、いわゆる限界使用時間を試算すると、軸受の表面粗さをsとした場合の余寿命は約万時間になると推定され、摩耗速度が非常に小さく、良好な潤滑状態が継続しているものと判断できます。計数汚染度、重量汚染度は共に良好でした。IRIRの結果、新油のIRスペクトルと一致しない箇所が確認されました。異種油の混入または油名の誤りなどが考えられます。尚、別紙RBOTの減少傾向から油の余寿命を求めた結果、本試料は直近の更油から起算して稼働日数が年月まで使用可能であることが分かります。
報告№109-09249 報告№111-00550 | 分析№109-001747 分析№111-002512 | 111-002512 | 潤滑油は継続使用可能な状態であり、また運転中における潤滑状態も正常であったものと判断します。本試料油は、分析の結果は全ての分析項目の値が当社推奨の管理基準値を満たしており、新油分析値との比較結果も問題となる値はありませんでした。分析結果特性低下特性低下に係るパラメータの分析結果は良好と判断します。粘度粘度はmm/sと新油値mm/sに対する粘度変化率は-％で、当社推奨の管理限界値である±％以内にあり、良好と判断します。全酸価添加油の全酸価は、油メーカによって初期値が違うため統一した管理基準を設定するのが困難であることから、当社では管理限界値を設定しておらず、新油分析値との比較及び他の分析項目の結果より全酸価の状態判断を行います。その結果、全酸価は.mgKOH/gと新油値.mgKOH/gに比較して変化はないことから、良好と判断します。酸化安定度酸化安定度はminであり、当社推奨の管理限界値のmin以上であることから良好と判断します。有機物・有機化合物有機物・有機化合物は、IRチャートによる新油分析値との比較の結果、cm-付近に劣化の兆候を示すカルボン酸の吸収が確認されていないことから、良好と判断します。色相はL.であり、新油値のL.に比較して変化はないことから、良好と判断します。汚染に係るパラメータの分析結果は良好と判断します。水分はであり、当社推奨の管理限界値の以下であることから良好と判断します。汚染粒子数はNAS級であり、当社推奨の管理限界値のNAS級以内であることから良好と判断します。汚染度物重量は.mg/mlであり、当社推奨の管理限界値のmg/ml以内であることから良好と判断します。摩耗運転中における潤滑状態は正常であったものと判断します。異常摩耗の早期発見パラメータであるフェログラフィーのIs値がのマイナス乗と良好の範囲にあったことから、潤滑箇所の潤滑状態は正常と判断します。金属濃度SOAP法により金属濃度を測定した結果、金属元素は検出されなかったことから、潤滑箇所で発生する金属接触による摩耗や、外部からの異物などの混入は見られず良好と判断します。金属濃度酸溶解法により金属濃度を測定した結果、外部から混入したと思われるカルシウムが、ナトリウムがと僅かに検出されましたが良好と判断します。
報告№109-09094 報告№112-00124 | 分析№109-000870 分析№112-000489 | 112-000489 | 潤滑油および軸受は継続使用可能な状態にあると判断します。はフェログラフィーおよびSOAP-Tの結果から総合的に判断した結果、正常な状態にあると考えられます。フェログラフィー【定量分析：Is値】Is値は異常摩耗の早期発見パラメータのつで、摩耗粒子を定量化するために用います。今回のIs値はのマイナス乗と低い値でした。フェログラフィー【定性分析：摩耗粒子および摩耗形態観察】分析結果から比較的多く観察された粒子は、以下の通りでした。正常な摩耗粒子・潤滑状態が正常なマイルド摩耗により発生。Iカップリング発光分光分析【SOAP-T】検出された金属元素から発生箇所を推定すると、以下の通りでした。カルシウム、ナトリウム・外部混入異物．計数汚染度、重量汚染度は共に良好でした。．粘度、水分、酸価、IR、RBOTの各データは良好でした。尚、RBOTがminと新油値のminに比較してmin減少していました。このまま継続使用した場合、この減少傾向から限界値に到達するのは、別紙図RBOTの減少傾向に示すように年月と推定されました。残りの継続使用期間は、約年ヶ月であると予測されます。≪状態監視とパラメータ≫分析の目的および各分析のパラメータは以下の通りです。特性低下目的：油の分析結果から、や劣化傾向ならびに添加剤の消耗程度、残存寿命などを確認する。粘度JISK酸価JISK赤外線吸収スペクトルJISK酸化安定度試験JISK汚染目的：油の分析結果から、砂塵あるいは水・異種油などによるや、異物混入の有無を確認する。水分JISK計数汚染度JISB重量汚染度JISB光学顕微鏡観察摩耗目的：油中の摩耗粒子を分析する事により、回転・摺動部の潤滑状態、摩耗劣化の程度、余寿命などを解析する。摩耗診断電子顕微鏡観察JISKX線マイクロアナリシス油中金属濃度JISK≪分析結果≫特性低下粘度：良好粘度値mm/sの新油値mm/sに対する変化率は-.％であり、当社推奨の管理限界値±％以内に留まっています。酸価：良好酸価.mgKOH/gは新油値の.mgKOH/g以内にあることから、問題は無いと判断します。赤外線吸収スペクトル：良好酸化安定度試験：良好酸化安定度試験の結果、数値minは当社推奨の管理限界値min以上に留まっており、現時点での使用は可能と判断します。汚染水分：良好水分値.は当社推奨の管理限界値以内に留まっています。計数汚染度：良好計数汚染度はNAS級と当社推奨の管理限界値NAS級以内にあります。重量汚染度：良好重量汚染度は.mg/mlと当社推奨の管理限界値mg/ml以内にあります。光学顕微鏡観察：良好光学顕微鏡写真は捕捉された汚染物の量は少なく、スラッジは確認されませんでした。摩耗摩耗診断：良好摩耗診断の結果、異常摩耗の早期発見パラメータであるIs値がのマイナス乗と良好の範囲にあることから、潤滑状態は正常と判断します。電子顕微鏡観察・X線マイクロアナリシス：今回は実施していません。油中金属濃度：良好油中金属濃度の結果、外部から混入したと思われるカルシウム、ナトリウムが検出されたものの、良好と判断します。
報告№109-09136 報告№112-00423 | 分析№109-001160 分析№112-001797 | 112-001797 | 潤滑油および軸受は継続使用可能な状態にあると判断します。但し、今後も摩耗の進行を傾向監視するため、以下の対策を推奨します。定期的な分析今後懸念される切削摩耗や凝着摩耗、そして疲労摩耗の進行を監視するため、定期的に分析を実施することを推奨します。最適な採油方法本試料油は、機器停止中に点検窓から採油されているため、分析データが低濃度に出ていると推定されます。正確なデータによる診断を行うためにも、今後の採油は、極力運転中もしくは停止直後の油槽中層部から実施されることを推奨します。はフェログラフィーおよびSOAP／D-SOAPの結果から総合的に判断した結果、やや厳しい状態にあると考えられます。フェログラフィー【定量分析：Is値】Is値は異常摩耗の早期発見パラメータのつで、摩耗粒子を定量化するために用います。前回に比較してIs値はの乗から乗に低下しているものの、やや高い値でした。フェログラフィー【定性分析：摩耗粒子および摩耗形態観察】分析結果から比較的多く観察された粒子は、以下の通りでした。正常な摩耗粒子・潤滑状態が正常なマイルド摩耗により発生。切削粒子・異物や金属表面の微小突起による切削摩耗により発生。シビア粒子・潤滑状態がやや厳しい凝着摩耗により発生。金属潤滑部が局部的に油膜切れを起していると考えられます。疲労摩耗粒子・繰返し応力を受けて発生。観察された摩耗粒子の中でも切削粒子は、注意が必要です。摩耗形態の中でも切削摩耗は摩耗進行速度が速く、転がり軸受でこの摩耗形態が発生した場合には寿命が分の程度に低下することも知られており、切削摩耗により生じた軌道面の損傷が起点となって、転がり軸受の寿命となるフレーキングに進展することから、傾向監視が必要です。Iカップリング発光分光分析【SOAP／D-SOAP】検出された金属元素から発生箇所を推定すると、以下の通りでした。鉄、銅、アンチモン、錫・軸受等リン・添加剤カルシウム、ナトリウム・外部混入異物スラスト軸受の摩耗深さ前回同様にSOAP／D-SOAPでスラスト軸受の主成分である錫が検出されました。前回までの錫濃度で最も高い値から軸受表面の平均的な摩耗を計算しました。当社の経験からメタル面積の約分の程度が摩耗したと仮定しました。その結果、摩耗深さはμmとなります。この摩耗深さは、一般的なメタルの表面粗さのsの約%摩耗していると推定されます。前回に比較して計数汚染度はNAS級以上からNAS級にランク低下し、良好でした。前回同様に粘度、水分、酸価、IRの各データは良好でした。
報告№104-0378 報告№105-8004 | 分析№104-02669 分析№105-00151 | 105-00151 | 水車修理ヶ月後に初期試験を実施した結果、計数汚染度はNAS級と初期値としてはやや高い値でした。摩耗粒子形態観察で、外部から混入した鉄錆・砂が観察されたことから、汚染度が高い要因は、外部から混入した異物によるものと考えられます。異物の影響は直ちにないものの、今後、これらの異物が軸受摺動面に噛み込み摩耗が進行することが懸念されるため、計画通り水車修理ヶ月後の月に回目の初期試験を実施し、汚染状況及び摩耗の進行状況を確認されることを推奨します。これらのことは、計数汚染度がNAS級と初期値としてはやや高いこと異常摩耗の早期発見パラメータであるフェログラフィーのIs値が.と良好の範囲にあるものの、摩耗粒子形態観察及び光学顕微鏡写真の結果、外部から混入したと思われる鉄錆・砂が観察されたこと以上のことから判断しました。
報告№107-4543 報告№107-4543 | 分析№107-02132 分析№107-02135 | 107-02135 | トライボ診断の結果、全てのデータが良好であることから、この油は継続使用可能と判断します。は良好と判断します。粘度は良好。粘度は.mm/sと新油値mm/sに比較して、粘度変化率は-％で、当社推奨の管理限界値である±％以内にあり、良好と判断します。粘度はmm/sでした。粘度はmm/sでした。粘度指数はでした。粘度指数はでした。水分は良好。水分は.ppmと当社推奨の管理限界値の以下であり、良好と判断します。全酸価は良好。全酸価はmgKOH/gと新油値mgKOH/g以内であり、良好と判断します。
報告№107-0366 報告№110-00384 | 分析№107-01900 分析№110-001746 | 110-001746 | 濾過前の試料油を分析した結果、異常摩耗の早期発見パラメータであるフェログラフィーのIs値が、前回のの乗から変化はないものの、摩耗粒子の形態観察で金属接触が厳しい場合に発生するシビア粒子が比較的多く観察されました。D－SOAPの結果、前回に比較して鉄、油の添加剤成分であるバリウムが僅かに増加していました。分析結果から、主にサーボシリンダ内壁やポンプ内部で摩耗が進行している可能性が考えられます。計数汚染度および重量汚染度の各データは良好の範囲にありますが、フェログラフィーのIs値がの乗と摩耗が進行する領域にあり注意が必要です。今後、摩耗の進行により汚染度が増加した場合、バルブ類の動作障害やフィルタおよびストレーナの目詰まり等が発生することが懸念されますので、ヶ月以内に再度分析を実施し、摩耗による汚染度の上昇の有無を確認することを推奨します。
報告№108-7012 報告№108-7012 | 分析№108-03765 分析№108-03765 | 108-03765 | 機器の潤滑状態分析の結果、異常摩耗の早期発見パラメータであるフェログラフィーのIs値がの乗と高く、摩耗粒子の形態観察で異物の噛み込みなどで発生する切削粒子、金属接触が厳しい場合に発生するシビア粒子、銅合金が多く観察され、フィルタ表面の異物観察でも銅合金が多く観察されたことから、摩耗形態は切削摩耗と凝着摩耗が混在していることが分かりました。さらにSOAPで鉄、銅および錫が多く検出され、鉄、クロム、マンガンを含む粒子が観察されたことから、ウォームとウォームホイールの噛み合い面の摩耗が発生していることが分かりました。写真ウォームギヤとウォームホイール摩耗形態の中でも切削摩耗は、異物が混入していない状態に比較して摩耗進行速度が速く注意が必要です。今後、ウォームとウォームホイールの噛み合い面でさらに摩耗が進行し、ウォームホイールの摩耗を促進することが懸念されますので、定期的に分析を実施し、摩耗の進行状況を確認することを推奨します。分析周期は、理論的に計算したところ、運転時間が時間以上経過すれば、摩耗の進行状況を確認することができますので、このことを参考に次回分析時期を決定されることを推奨します。ウォームホイールの摩耗量本ウォーム減速機で使用されている材質は、ウォームギヤがSCM、ウォームホイールがリン青銅であるため、軟質材であるウォームホールの摩耗が先に進行するものと想定されます。今回は、ウォームホールの摩耗量について検討を行います。ご提供いただいた油量とウォームホールの仕様から、ウォームホイール歯面の平均的な摩耗深さを銅濃度から計算した結果、μmとなりました。この値は、ウォームホイールの枚の歯面のピッチ円周にmm幅で均等に摩耗したことを想定して求めていますが、摩耗深さは、すなわちギヤのバックラッシの増量を示すこととなり、設計値と照合することでウォーム減速機のメンテナンス時期を検討する材料にもできます。次回分析実施時には、メーカが規定するバックラッシ許容値をお知らせ下さい。これを使用限界として、点検時期を検討いたします。潤滑油のコンディションを示す粘度、水分、全酸価、IRの各データが良好の範囲にあることから、本試料油は継続使用可能と判断します。は良好と判断します。粘度は良好と判断します。粘度は.mm/sと新油値.mm/sに比較して、粘度変化率は-.％で、当社推奨の管理限界値である±％以内にあり、良好と判断します。水分は良好と判断します。水分はppmと当社推奨の管理限界値の以内にあり、良好と判断します。全酸価は良好と判断します。全酸価は.mgKOH/gと新油値.mgKOH/g以内にあり、良好と判断します。IRの結果、良好と判断します。IRの結果、油劣化の兆候を示すカルボン酸の吸収が確認されていないことから、良好と判断します。計数汚染度は当社推奨の管理限界値を超えています。計数汚染度は当社推奨の管理限界値を超えています。計数汚染度はNAS級以上と当社推奨の管理限界値を超えています。重量汚染度はmg/mlとなっています。重量汚染度はmg/mlとなっています。粒度分布は以下の通りです。粒度分布は.μmにピークが確認されています。機器の潤滑状態SOAPの結果、鉄、銅および錫が検出されています。摩耗粒子診断の結果、異物の噛み込みなどで発生する切削粒子、金属接触が厳しい場合に発生するシビア粒子、銅合金が多く観察されています。SOAPによる油中金属濃度の結果、鉄、銅が検出されています。SOAPによる油中金属濃度の結果、鉄、銅、油の添加剤成分であるリンが検出されています。SOAPによる油中金属濃度の結果、鉄、銅、錫が検出されています。SOAPによる油中金属濃度の結果、鉄、鉛、銅、錫、亜鉛、油の添加剤成分であるリンが検出されています。摩耗粒子診断の結果、異物の噛み込みなどで発生する切削粒子、金属接触が厳しい場合に発生するシビア粒子、銅合金が多く観察されています。異常摩耗の早期発見パラメータであるIs値がの乗と高く、摩耗粒子の形態観察の結果、異物の噛み込みなどで発生する切削粒子、金属接触が厳しい場合に発生するシビア粒子、銅合金が多く観察されています。SEM・XMAの結果、鉄、クロム、マンガンを含む粒子が観察されています。摩耗粒子診断で観察された粒子をSEM・XMAで詳細に観察した結果、鉄、クロム、マンガンを含む粒子が観察されています。
報告№109-09136 報告№110-00648 | 分析№109-001160 分析№110-002942 | 110-002942 | 計数汚染度は良好でした。粘度、水分の各データは良好でした。、汚染状態は共に良好でした。
報告№109-09136 報告№113-00349 | 分析№109-001160 分析№113-001374 | 113-001374 | 濾過後の試料油を分析した結果、SOAPを除く項目は良好でした。メタルの主成分である錫がSOAPで濾過前のppmから濾過後はppmにppm減少し、D-SOAPで濾過前がppmから濾過後はに減少しました。.μm以上の大型の摩耗粒子が検出されるD-SOAPに比較して微細な粒子を検出するSOAPの結果が桁高く、発生している摩耗粒子サイズはμm未満のサブミクロンオーダーが支配的であることが分かりました。当該発電所で使用されている深層式濾過装置の能力であれば、油中粒子サイズがサブミクロンオーダーの粒子でも除去可能ですが、濾過圧力が規定どおりである場合、サブミクロンの粒子はフィルタから押し出されることもあることから、濾過圧力を.MPa以下の低い状態で濾過を実施する必要があります。尚、本機の摩耗は、起動・停止時に発生していると考えられますので、主機の運転にあたっては軸受温度の変化に特に注意し、また温度チャートでの温度監視にも十分注視するよう推奨します。
報告№108-0204 報告№108-6536 | 分析№108-01503 分析№108-01675 | 108-01675 | 初期試験を実施し、前回データと照合した結果、油中摩耗粒子の減少が確認されました。油中の粒子数は、外部要因や内部要因により増加し、一方ではフィルタやストレーナで捕捉され、或いは油槽内や配管内部で沈降したりすることで減少して発生量と減少量とがバランスしたところでいわゆる平衡状態になります。この増減のバランスが崩れると、増加したり、減少したりして油中濃度は変動します。本軸受の場合、監視している粒子サイズを捕捉するフィルタ類の設置はなく、これによる減少がありませんので、油中粒子が減少した理由は、摩耗粒子の発生がほとんどなく、油系統内部で沈降があったためと考えられます。以上のことから、本軸受の摩耗の進行はなく、潤滑状態は安定した状態にあったものと判断します。尚、潤滑油の基本特性も良好の範囲にあることから継続使用可能と判断します。これらのことは、前回に比較して、計数汚染度はランク減少し、SOAP／D-SOAPの鉄および錫濃度に変化がないこと異常摩耗の早期発見パラメータであるフェログラフィーのIs値がのマイナス乗と良好の範囲にあることを示すIR、RBOTの各データが良好の範囲にあること以上のことから判断しました。
|  | 100-01976 | 一方、フェログラフィーの結果、摩耗粒子の形態観察の結果、赤錆が多く見られることから、この領域になった原因は、主軸や軸受表面が油中の酸成分により腐食して発生する腐食摩耗が発生しているものと考えられた。以上のことから、今後一層の腐食摩耗の進行を止めるために大至急更油を実施されることを推奨する。尚、タービン油の酸化の主原因は、熱によるものが多く、冷却水量の確認、軸受温度変化の確認、潤滑油温度の変化に留意される事も合わせて推奨する。
報告№109-09335 報告№109-09335 | 分析№109-002272 分析№109-002272 | 109-002272 | 潤滑油および本減速機は継続使用可能な状態にあると判断できますが、減速機内部では切削摩耗や凝着摩耗の発生が確認されており、今後継続して発生することが懸念されるため、定期的に分析を実施し、摩耗の進行状況を確認することを推奨します。
報告№106-6023 報告№106-8004 | 分析№106-00388 分析№106-00642 | 106-00642 | 前年度の分析の結果、フェログラフィーで球状粒子が多く観察された。球状粒子が多く観察されたため、追跡調査を実施する。分析の結果、前回と同様に摩耗粒子形態観察で摩擦熱が高い場合に発生する球状粒子が観察されました。球状粒子は、異常の兆候を示す形態のパラメータで、この摩耗粒子が発生する場合、潤滑状態に注意が必要です。球状粒子の発生原因は、一般に、溶接工事、溶接作業などによる溶接スパッタの混入、厳しい金属接触による摩耗、が考えられます。観察された球状粒子の数量が前回に比較して変化がないことから、球状粒子の発生原因はの溶接スパッタと考えられます。又、その他の各データに大きな変化はないことから、この油は継続使用可能であり、潤滑状態も正常な状態にあることが確認されました。
報告№102-4077 | 分析№102-03120 | 102-03120 | 分析の結果、オイルリングの摩耗が確認されました。今後、オイルリングの振れ回りが増大し、潤滑油を適正にかきあげることができなくなり、油膜切れを発生させることが懸念されるため以下の点に注意をしてください。巡視の際にオイルリングの回転状況を確認するヶ月以内に再度分析を実施し、汚染状況及び摩耗の進行状況を確認するこれらを推奨します。これらのことは、異常摩耗の早期発見パラメータである、Is値がと良好の範囲にあるものの、摩耗粒子形態観察の結果、異物の噛み込み、金属表面の微小突起により発生した切削粒子、厳しい金属接触により発生したシビア粒子、オイルリングの摩耗により発生した銅合金が多く見られたことD－SOAPで、銅が検出されたことから判断します。
報告№108-5071 報告№111-00598 | 分析№108-02721 分析№111-002787 | 111-002787 | 潤滑油は継続使用可能な状態にあると判断します。但し、消泡性能が低下していることから、以下の対策を推奨します。追加分析消泡性能が低下した場合、ギヤ歯面での油膜形成に影響が出て摩耗が進展することがありますので、フェログラフィーおよびSOAP-Tを追加して摩耗により発生する油中金属濃度や潤滑状態を確認することを推奨します。泡立ち試験泡立ち試験の結果は、一般的には消泡性能が低下していると判断できる値の-でしたが、前回同様に新油値の-であるのに比較して高い値であったことから、消泡性能が低下していることが分かりました。今後の使用状況によっては油の酸化劣化が進行したり、ギヤ歯面およびベアリング軌道面で油膜切れが発生したりする場合があるため、消泡剤の添加による消泡性能の改善など何らかの対応が必要になると思われます。分析結果泡立ち試験の結果、消泡性能が低下していました。粘度粘度は.mm/sと新油値mm/sに比較して、粘度変化率は-％で、当社推奨の管理限界値である±％以内にあり、良好と判断します。泡立ち試験泡立ち試験は-と新油値に比較して高い値でした。水分はppmと当社推奨の管理限界値の以下であり、良好と判断します。全酸価全酸価はmgKOH/gと新油値.mgKOH/gに比較して高いものの、IRの結果で油劣化の兆候を示すカルボン酸の吸収が確認されていないことから、良好と判断します。
報告№109-09136 報告№111-00053 | 分析№109-001160 分析№111-000254 | 111-000254 | 更油からの使用時間をもとに潤滑油の余寿命を評価したところ、潤滑油は次回定検まで使用可能と判断できました。次回定検時に更油を実施しない場合は、酸化安定度を知るための分析を実施し、余寿命を確認することを推奨します。酸化安定度はminであり、当社推奨の管理限界値のmin以上であることから、良好と判断します。
報告№106-0051 報告№106-0051 | 分析№106-00286 分析№106-00286 | 106-00286 | 分析の結果、を示す粘度、全酸価、IR、SOAPの各データが良好であることから、本データを初期値として管理されることを推奨します。尚、水分、汚染度、摩耗に関するSOAP／D－SOAPやフェログラフィーの各データは、新油缶からスラスト軸受油槽へ充填した時点で変動する場合がありますので初期とする場合は、油槽へ充填し運転が再開されて週間以内に採油を実施することが必要と思われます。は良好と判断します。本データを初期値として管理されることを推奨します。粘度は良好と判断します。粘度はmm/sと新油値mm/sに比較して、粘度変化率は.％で、当社推奨の管理限界値である±％以内にあり、良好と判断します。水分は良好と判断します。水分は.ppmと当社推奨の管理限界値の以下であり、良好と判断します。全酸価は良好と判断します。全酸価は.mgKOH/gと新油値.mgKOH/gに比較して変化はなく、良好と判断します。IRの結果、良好と判断します。IRの結果、油劣化の兆候を示すカルボン酸の吸収が確認されていないことから、良好と判断します。RBOTの結果、良好と判断します。RBOTはminと当社推奨の管理限界値のmin以上であり、良好と判断します。は良好と判断します。計数汚染度は良好と判断します。計数汚染度はNAS級と当社推奨の管理限界値のNAS級以内であり、良好と判断します。重量汚染度は良好と判断します。重量汚染度は.mg/mlと当社推奨の管理限界値のmg/ml以内であり、良好と判断します。機器の潤滑状態SOAPのバリウム濃度を初期値として管理されることを推奨します。SOAPの結果は良好です。SOAPの結果、油の添加剤成分であるバリウムがppm検出されました。D－SOAPの結果は良好です。D－SOAPの結果、油の添化剤成分であるバリウムが、外部から混入したカルシウムが検出されました。フェログラフィーの結果は良好です。異常摩耗の早期発見パラメータであるフェログラフィーのIs値が.と良好の範囲にあり、潤滑状態は良好と判断します。
報告№106-4500 報告№106-6013 | 分析№106-00057 分析№106-00226 | 106-00226 | 初期試験を実施した結果、摩耗は安定し、潤滑油も継続使用が可能と判断します。尚、前回同様にSOAPで銅がppm検出されましたが、前回から変化がないことから、銅配管等の摩耗は進行していないものと判断します。これらのことは、前回に比較して、計数汚染度はランク減少したことSOAP／D-SOAPの鉄及び錫濃度に変化がないこと異常摩耗の早期発見パラメータであるフェログラフィーのIs値がと良好の範囲にあること以上のことから判断しました。
報告№109-09136 報告№110-00326 | 分析№109-001160 分析№110-001436 | 110-001436 | 摩擦面で発生している摩耗の形態や潤滑状態は、フェログラフィーで得られた摩耗粒子の観察結果から評価します。同法は、摩耗粒子を含んだ試料油を磁力で油と粒子とに分離する技術で、分離された摩耗粒子を解析することによって潤滑状態の健全性や摩耗粒子の発生原因を診断するものです。摩耗粒子と摩耗形態観察された粒子は、潤滑状態が正常な場合に発生する摩耗粒子異物の噛み込み等により発生する切削粒子局部的に高圧・高温となる場合に発生するフリクションポリマでした。以上から潤滑部で発生している摩耗は、正常なマイルド摩耗と異物による切削摩耗であることが分かりました。また、局部的に高圧・高温になっている箇所があることも確認されました。摩耗形態の中でも切削摩耗は、摩耗進行速度が速い形態であることから管理には注意が必要です。転がり軸受で切削摩耗が発生している場合、軸受の寿命は分の程度に低下することが知られています。また、切削摩耗の発生原因となる混入異物が残留している場合、この異物により切削摩耗が継続して発生する可能性があります。一方、フリクションポリマは、潤滑油が軸受軌道面に押し込められ高圧状態になると同時に、圧縮熱により高温状態になった結果、基油自身重合反応を起こし生成することが知られています。そのため、高圧高温状態の解消がなされなければ、潤滑油の劣化が進行し、粘度上昇に因る潤滑異常に進展する場合があります。潤滑状態異常摩耗の早期発見パラメータであるIs値は、潤滑状態がやや厳しいの乗となっていました。汚染度水分濃度は、前回同様に管理基準以内にあり良好でした。粘度、全酸価、RBOTの各データは、前回同様に管理基準以内にあり良好でした。本試料油は、機器停止中に軸受箱ドレンプラグから採油されています。ドレンプラグの汚染度は、一般的に高く、尚且つ、機器が停止している状態では、油槽内で撹拌がなくなり固形物が沈降するため、油中汚染度は更に高くなると推定されます。このような悪条件にもかかわらず、今回の分析結果から転がり軸受寿命の指標としている摩耗粒子が確認されなかったことから本軸受は継続使用可能な状態にあると判断します。今回の診断は、提示して頂いた採油状況をもとに試料油の汚染度が高いことを前提に解析しましたが、採油時の排油量が多い場合には粒子などの固形物が排油と共に排出してしまい、場合によっては清浄な油を採取する可能性も考えられます。より正確な診断を行うためにも、設備油量、排油量などの情報提供をお願い致します。但し、軸受摺動面で異物の噛み込みによる摩耗が僅かに発生しています。今後さらに摩耗が進行することが懸念されますので、以下の対策を推奨します。今後、摩耗の進行状況を監視するため、定期的に分析を実施することを推奨します。傾向監視のための次回採油時期は、回転数と油量から理論的に求めます。本設備の回転数に関する情報が提供されなかったため、rpmと仮定し計算しました。その結果、次回の採油は最短で約時間となります。この時間は、油中汚染物が均一濃度になるために必要な時間であり、この時間を経過すれば、再分析の結果から摩耗速度を評価すことが可能となります。本計算は、回転数を仮定して求めていますので、次回分析実施時までに回転数等の設備情報をご提供下さい。
報告№107-4553 報告№107-4553 | 分析№107-02751 分析№107-02751 | 107-02751 | トライボ診断の結果、潤滑油の基本特性、摩耗、汚染について以下のことが分りました。基本特性油の基本特性としての粘度、全酸価、全塩基価は新油データを基準として評価しますが、今回は油名が不明であったため、比較評価は出来ませんでした。正確な評価には、新油値、或いは新油の提供が必要です。IRの結果、油劣化の兆候を示すカルボン酸と思われる吸収が確認されたことから、油が劣化している可能性が考えられました。摩耗状態油中摩耗粒子の観察結果から、摺動面の潤滑はマイルドな状態にあることが確認出来ました。但し、SOAPによる固形分濃度を測定した結果、カルシウムがppm検出され、SEM・XMAでμmサイズのカルシウムを含む粒子が観察されました。カルシウムが検出された原因は、油の添加剤成分のカルシウムが析出したためと思われます。カルシウムなどの汚染物は、軸受メタルなどの摺動面に噛み込み、切削摩耗の原因となってメタル摩耗が進行したり、或いは、油温が低温になっている始動時に、オイルの飽和点が下がりスラッジとして析出し、エンジン始動に影響が出たりすることもあるため、これらに対する注意が必要です。弊社では、潤滑状態の過酷度を知るパラメータとして、摩耗粒子を測定し定量化するIs値を適用しています。今回、このパラメータによる評価をした結果、本試料の潤滑状態が混合潤滑領域の初期段階にあることが分かり、摩耗が更に進行する可能性があることが分かりました。汚染状態エンジンオイルの汚染度は、非常に高い値でした。汚染度が高い要因は、SOAPで鉄、鉛、油の添加剤成分であるカルシウムが比較的多く検出されたことから、摺動面の摩耗・溶融や油の添加剤成分の析出によるものと思われます。総合判断油劣化が確認され、汚染度が高いことから、更油を実施する必要があります。採油後の再分析の採油周期は、油量、ポンプ吐出油量、ラインフィルタの精度により計算出来るため、これら情報の提供により計算しますので、計算が必要な場合は弊社担当者に連絡をお願いします。
報告№109-09136 報告№113-00177 | 分析№109-001160 分析№113-000637 | 113-000637 | 潤滑油の劣化は確認されなかったものの、～μmサイズの粒子により汚染されていました。このことから、潤滑状態は比較的小さな摩耗粒子が発生する状態になっていることがわかります。粒子数が前回に比較して増加していないことから、この状態の摩耗であれば、直ちに異常な状態には進展しないと思われます。軸受は継続使用可能な状態にあると判断します。但し、D-SOAPの錫が前回に比較してppmからppmへと若干ですが増加しており、錫を使用した軸受メタルの摩耗の進行が確認されました。一般に、軸受メタルは流体潤滑状態になるよう設計されており軸受の摩耗は殆どありませんが、起動・停止回数が多い場合には油膜が破断して摩耗することもあります。本試料油の場合は、この起動停止に油膜が破断して摩耗していると推定されます。錫濃度からメタルの摩耗深さを計算したところ、メタルの一般的な表面粗さに対して約.％程度と軽微であったことから、継続使用可能と判断できますが、今後の摩耗進行の有無を確認するためにも傾向監視を継続することを推奨します。定期的な分析定期的な潤滑油分析によるトライボ診断を実施することにより、分析データの変化から異常の兆候を早期に発見することが可能となります。また、今回は対象設備の初回分析であるため、最低でもあと回分析を実施し、分析データの変化から今後の対応を検討することを推奨します。フェログラフィーおよびSOAP/D-SOAPの結果から総合的に判断した結果、対象機器は継続使用可能ですが、機器の機能を保持するためにも、傾向監視をすることが有用です。フェログラフィー【定量分析：Is値】Is値は異常摩耗の早期発見パラメータのつで、摩耗粒子を定量化するために用います。前回に比較して、Is値はの乗からマイナス乗に低下し、低い値でした。フェログラフィー【定性分析：摩耗粒子および摩耗形態観察】分析結果から観察された代表的な粒子は、以下の通りでした。切削粒子・異物や金属表面の微小突起による切削摩耗により発生。切削摩耗は、他の摩耗形態に比較して摩耗進行速度が速く注意が必要で、定期的なトライボ診断による状態監視が必要と考えます。切削摩耗の原因となる混入異物が残留している場合、この異物により切削摩耗が継続して発生する可能性があります。Iカップリング発光分光分析【SOAP/D-SOAP】検出された金属元素から発生箇所を推定すると、以下の通りでした。鉄、錫・軸受等リン・添加剤カルシウム、アルミニウム、ナトリウム・外部混入異物メタルの摩耗D-SOAPの錫濃度は、前回に比較してppmからppmに増加していることから、軸受の摩耗が進行していることが確認されました。分析結果から軸受メタルの摩耗深さを求めました。計算はD-SOAPの結果で得られている錫濃度と油量Lから計算しました。当社の経験からメタル面積の約分の程度が摩耗したと仮定しました。その結果、メタル表面の平均的な摩耗深さは前回で.μm、今回は.μmでした。メタルの表面粗さを軸受表面の一般的な粗さであるsと仮定し、今回の摩耗深さと比較すると、約.％程度と軽微であることから、軸受メタルは継続使用可能と判断できます。計数汚染度は前回に比較してNAS以上からNAS級にランク低下しているものの、当社推奨の管理限界値に到達していました。D-SOAPで油の添加剤成分であるリンが検出され、フィルタ表面の異物観察で表面が金属片、粘ちょう物、鉄錆、砂等が観察されたことから、汚染度が高い要因は、摩耗とスラッジ、そして外部混入異物の影響と思われます。粘度、水分、酸価、IRの各データは良好でした。
報告№103-6141 | 分析№103-02630 | 103-02630 | 濾過前の試料油を分析した結果、軸受摺動面で厳しい金属接触の発生している箇所があることが確認されました。SOAP／D-SOAPで錫が検出されておらず、直ちに異常ではないものの、局部的に摩耗が発生している箇所が確認されたため、ヶ月後を目安に再度分析を実施し、摩耗の進行状況を確認することを推奨します。これらのことは、計数汚染度が、前回濾過後のNAS級からNAS級にランク上昇したこと異常摩耗の早期発見パラメータであるフェログラフィーのIs値が、の乗と良好の範囲にあるものの、摩耗粒子の形態観察の結果、金属接触が厳しい場合に発生するシビア粒子、外部から混入した鉄錆・砂が多く観察されたことD－SOAPで、前回に比較して鉄が.からに上昇したこと光学顕微鏡写真に示すように、μmサイズの金属片、外部から混入した異物が多く見られたこと以上のことから判断しました。
|  | 100-01280 | 濾過を実施されることを推奨します。尚、フェログラフィーの結果ではラビング粒子が支配的で、これらの粒子の成分は、電子顕微鏡写真及びXMAの結果、鉄、マンガンを含むサーボシリンダ内壁から発生したと考えられる摩耗粒子、鉄、マンガン、クロムを含むピストンロッドの摩耗により発生した摩耗粒子と考えられました。更に、D－SOAPで銅が検出されていることから、ピストンロッドとブッシュの摩耗が発生しているものと推定されました。このことから、汚染の要因は、サーボシリンダ内壁やピストンロッドとブッシュの摩耗により発生したものであることがわかりました。汚染要因が摩耗によるものであり、濾過後も更に摩耗が進行する場合があるため、定期的に分析を実施し、摩耗及び汚染の状態を監視されることを推奨します。今後傾向管理のために分析を実施する場合、静電浄油機の稼動による汚染状態の変化が問題になります。濾過前後の分析結果は、濾過により汚染度が変化しますので正確な診断に影響が出ます。そのため、静電浄油機を稼動する場合は、濾過前と濾過後に分析を実施し、汚染状態及び摩耗状況を確認されることを推奨します。尚、採油時に静電浄油機の稼働時間をサンプルと一緒にご提供頂けますようお願い致します。
報告№108-0457 報告№108-0457 | 分析№108-03119 分析№108-03125 | 108-03125 | 、軸受の潤滑状態を確認する。今回の採油は、対象設備の停止中に排油弁から実施しているため、油循環中に採油した場合に比較し、油中粒子の沈降の影響を受け、分析データが高濃度に出る可能性があります。今回の分析は以上のことを踏まえて結果を検討します。分析の結果、今回の採油が高濃度になっていると思われる対象設備停止中の排油弁から行われた採油にもかかわらず、全てのデータが良好の範囲にあります。このことから、機器の潤滑状態は正常であり、この油は継続使用可能と判断します。尚、次回の採油は、粒子の沈降の影響を少なくすることが重要であり、そのため油中粒子が均一な分散状態で実施されることを推奨します。
報告№109-09050 報告№109-09050 | 分析№109-000545 分析№109-000545 | 109-000545 | 今回の採油は、対象設備停止中にドレンプラグから実施しているため、別紙油中粒子の沈降の影響に示すように、沈降の影響を受けて分析データが高濃度に出る可能性があります。今回の分析は、以上のことを踏まえて結果を検討します。分析の結果、摩耗粒子診断で異常摩耗の早期発見パラメータであるIs値がの乗と高く、潤滑状態がやや厳しい状態にあることが分かりました。やや厳しい潤滑状態が発生した原因は、混入異物が、油膜に入り込み異物の角の切削作用で切削摩耗が発生したためと思われます。摩耗形態の中で特に切削摩耗は、異物が混入していない状態に比較して、摩耗進行速度が速く注意が必要です。転がり軸受で切削摩耗が発生した場合、切削摩耗により生じた軌道面の損傷が起点となって転がり軸受の寿命となるフレーキングに進展し、寿命が分の程度に低下することも知られています。また、フリクションポリマは、タービン油が軸受摺動面で高圧下に押し込められ、高圧状態になると同時に、圧縮熱も発生して高温状態にもなり、その結果、潤滑油が重合して発生することが知られています。そのため、高温高圧状態の解消がなされなければ、潤滑油は劣化する場合があります。切削摩耗発生の原因となる混入異物が残留している場合、この異物により切削摩耗が継続して発生する可能性があります。また、仮に更油が実施されていたとしても、更油だけでは異物を完全に排除できない可能性もありますので、念のため運転再開後に再分析を実施し、摩耗の発生状況を確認することを推奨します。尚、本設備の場合、ポンプの回転数から、理論的な分析周期をもとめ、この周期で採油を実施することで、仮に油が入れ替わっても分析結果から潤滑状態の傾向を確認することが可能となります。ポンプの回転数をお知らせください。特性低下全ての項目が良好な範囲にあったことから特性低下は認められず良好と判断します。粘度は良好と判断します。粘度はmm/sと新油値mm/sに比較して、粘度変化率は+％で、当社推奨の管理限界値である±％以内にあり、良好と判断します。全酸価は良好と判断します。全酸価は.mgKOH/gと新油値.mgKOH/gに比較して変化はなく、良好と判断します。酸化安定度の結果、良好と判断します。酸化安定度はminと当社推奨の管理限界値のmin以上であり、良好と判断します。汚染は良好と判断します。水分は良好と判断します。水分はppmと当社推奨の管理限界値の以下であり、良好と判断します。摩耗発生している摩耗形態は切削摩耗であることが分かりました。摩耗形態は切削摩耗が発生していることが分かりました。異常摩耗の早期発見パラメータであるIs値がの乗と高く、油中の摩耗粒子は、異物の噛み込みにより発生する切削粒子、局部的に高圧・高温となる場合に発生するフリクションポリマがやや多く観察されました。このことから、潤滑部で発生している摩耗形態は切削摩耗であることが分かりました。
報告№104-0430 | 分析№104-02984 | 104-02984 | 濾過前の試料油を分析した結果、摩耗粒子形態観察でフレッティングにより発生したμm未満の赤錆が観察されました。フレッティングの発生要因は、スラストランナー固定部やスラストメタル台金部の鉄系材料が接合されたり、勘合されたりする部分から発生します。フレッティングによる赤錆が少量発生しても直ちに異常ではありませんが、場合によっては、これらの粒子、赤錆が軸受摺動面に噛み込み、摩耗を進行させる場合があります。これらの障害発生に対する弊害を勘案の上、次年度の分析では赤錆が軸受摺動面に噛み込み摩耗が進行することに注意が必要です。
報告№107-0366 報告№110-00274 | 分析№107-01900 分析№110-001071 | 110-001071 | 濾過前の試料油を分析した結果、異常摩耗の早期発見パラメータであるフェログラフィーのIs値が、前回のの乗から今回の乗に桁上昇し、摩耗粒子の形態観察で金属接触が厳しい場合に発生するシビア粒子が比較的多く観察されました。SOAP／D－SOAPの結果、前回に比較して鉄がからppmに増加していました。主にサーボシリンダ内壁やポンプ内部で摩耗が進行している可能性が考えられます。現在のところ、NAS級と良好の範囲にありますが、このまま摩耗が進行し、汚染度がNAS級のやや不良領域に上昇した場合、バルブ類の動作障害やフィルタの目詰まり等が発生することが懸念されます。これらの障害発生に対する弊害を勘案の上、念のため、ヶ月以内に再分析を実施し、摩耗の進行状況および汚染の状態を確認することを推奨します。
報告№109-09136 報告№112-00646 | 分析№109-001160 分析№112-002902 | 112-002902 | 潤滑油の劣化はないものの、油中の汚染度が高い値でした。採油条件の影響で値が高くなっていると考えられますが、異物の影響で将来的に摩耗が進行する懸念がありますので、以下の対策を推奨します。軸受は継続使用可能な状態にあると判断します。但し、将来的な摩耗進行の有無を確認するためにも傾向監視を継続することが有効です。定期的な分析摩耗粒子の形態観察で、切削摩耗、疲労摩耗が観察されたことから、今後の摩耗進行を監視するため、定期的に分析を実施することを推奨します。最適な採油方法本試料油は、機器停止中に軸受箱排油口から採油されているため、分析データが高濃度に出ていると推定されます。正確なデータによる診断を行うためにも、今後の採油は、極力運転中もしくは停止直後の油槽中層部から実施されることを推奨します。軸受の摩耗状態フェログラフィーおよびSOAP／D-SOAPの結果から総合的に判断した結果、軸受は健全であり、継続使用可能と評価できますが、引続き軸受の機能が保持されていることを確認するためにも、潤滑油診断による傾向管理が有用と考えます。フェログラフィー【定量分析：Is値】Is値は異常摩耗の早期発見パラメータのつで、摩耗粒子を定量化するために用います。Is値はの乗と、高い値でした。フェログラフィー【定性分析：摩耗粒子および摩耗形態観察】分析結果から比較的多く観察された粒子は、以下の通りでした。切削粒子・異物や金属表面の微小突起による切削摩耗により発生。疲労摩耗粒子・繰返し応力を受けて発生。観察された摩耗粒子の中でも切削粒子は、将来的な摩耗の進行に繋がる可能性を示唆しているため、傾向監視が必要と思われます。摩耗形態の中でも切削摩耗は摩耗進行速度が速く、転がり軸受でこの摩耗形態が発生した場合には寿命が分の程度に低下することも知られており、切削摩耗により生じた軌道面の損傷が起点となって転がり軸受の寿命となるフレーキングに進展することから傾向監視による経過監視が必要です。切削摩耗の発生原因となる混入異物が残留している場合、この異物により切削摩耗が継続して発生する可能性があります。Iカップリング発光分光分析【SOAP／D-SOAP】検出された金属元素から発生箇所を推定すると、以下の通りでした。鉄、銅、クロム、亜鉛・軸受等カルシウム、バリウム、アルミニウム、ケイ素、ナトリウム、マグネシウム・外部混入異物ケイ素の検出ケイ素が検出されました。一般に、潤滑油中からケイ素が検出された場合の原因として、油の消泡剤として使用されるシリコン系の添加剤が検出されるフェログラフィーおよびフィルタ表面の異物観察で砂が多く観察され、これが検出されるシリコングリースをシール部に塗布している場合、このシリコングリースが潤滑油に混入して検出されるなどが挙げられますが、今回の原因は、フィルタで砂が観察されたことから、の可能性が考えられます。およびについては、分析結果では確認することが出来ませんので、これに関する情報をご提供下さい。計数汚染度は、NAS級以上と当社推奨の管理限界値を超えていました。フィルタ表面の異物観察で金属片、鉄錆、砂等が観察されたことから、汚染度が高い要因は、摩耗と外部混入異物、そして採油条件の影響と思われます。粘度、水分、全酸価、IR、RBOTの各データは、良好でした。尚、別紙RBOTの減少傾向から油の余寿命を求めた結果、本試料油は直近の更油から起算して年月まで使用可能であることが分かります。
報告№109-09136 報告№111-00144 | 分析№109-001160 分析№111-000717 | 111-000717 | グリースおよび軸受は継続使用可能な状態にあると判断します。フェログラフィー摩耗粒子の形態で比較的多く観察された粒子は、潤滑状態が正常な場合に発生する摩耗粒子でした。このような摩耗粒子が観察された場合には、潤滑部では正常なマイルド摩耗が発生していることが分かります。Iカップリング発光分光分析供試グリースを分析した結果、検出された金属元素は、SOAPの結果表に示すように、鉄、鉛、アンチモン、錫、リン、亜鉛、カルシウム、アルミニウム、ナトリウムでした。これらの検出された金属元素から発生箇所を推定すると鉄、鉛、アンチモン、錫・軸受等リン、亜鉛・グリース添加剤カルシウム、アルミニウム、ナトリウム・増ちょう剤であると思われます。このうち、機械部品が摩耗したと思われる元素はのグループです。グリースのちょう度、滴点、全酸価、IRの各データは良好でした。
報告№109-09209 報告№109-09209 | 分析№109-001583 分析№109-001618 | 109-001618 | ちょう度の結果、新グリース値に比較して上昇しになっており、軟化していることがわかりました。当社推奨の管理上限値はですが、軟化したグリースを使用した場合、グリースの漏洩や軸受で油膜切れが発生することが懸念されるため、グリースの交換を推奨します。特性低下ちょう度は当社推奨の管理上限値を超えています。ちょう度は当社推奨の管理上限値を超えています。ちょう度はと新グリース値に比較して上昇し、当社推奨の管理上限値であるを超えています。滴点は良好と判断します。滴点はと新グリース値に比較して高くなっていたものの、今回の分析結果には劣化の兆候として現れる有機物・有機化合物が確認されていないことから、基油は良好と判断します。全酸価は良好と判断します。全酸価は.mgKOH/gと新グリース値.mgKOH/g以内にあり、良好と判断します。基油は良好と判断します。酸化劣化の兆候のパラメータである有機物・有機化合物は、今回の分析結果で確認されなかったことから、基油には劣化兆候はなく良好と判断します。
報告№104-0124 報告№105-0094 | 分析№104-00956 分析№105-00625 | 105-00625 | 本トライボ診断は、潤滑油を分析し、分析結果から機器の潤滑状態を評価することを目的としました。診断の結果、ギヤ歯面ではすべり接触によるやや厳しい金属接触と、異物の噛み込みによる切削摩耗が発生していることが分かりました。これらの摩耗は、現時点ではμm未満の非常に小さな領域の摩耗であり、直ちに異常に結びつくものではありませんが、切削摩耗は、摩耗の進行速度が速いため注意して監視する必要があります。また、微小な摩耗痕が起点となって更に摩耗が進行する場合がありますので、念のためヶ月以内に再度分析を実施し、摩耗の進行状況を確認されることを推奨します。これらのことは、以下のことから判断しました。異常摩耗の早期発見パラメータであるフェログラフィーのIs値がの乗とやや高く、摩耗粒子形態観察の結果、異物の噛み込みにより発生する切削粒子、金属接触が厳しい場合に発生するシビア粒子が観察されたことD－SOAPの結果、ギヤの摩耗により発生した鉄が検出されたこと尚、減速機のバックラッシの増加を確認するためには、歯車のタイプ形状、モジュール、歯幅、歯数などの情報が必要です。是非、ご提供下さい。
報告№107-4545 報告№110-00287 | 分析№107-02185 分析№110-001119 | 110-001119 | 潤滑油は継続続使用可能な状態にあると判断します。分析結果は良好と判断します。粘度粘度は.mm/sと新油値mm/sに比較して、粘度変化率は-.％で、当社推奨の管理限界値である±％以内にあり、良好と判断します。水分はppmと当社推奨の管理限界値の以下であり、良好と判断します。全酸価全酸価は.mgKOH/gと新油値.mgKOH/gに比較して変化はなく、良好と判断します。
報告№109-09136 報告№113-00515 | 分析№109-001160 分析№113-002159 | 113-002159 | 異常摩耗の早期発見のパラメータであるIs値は、前回のレベルからレベルに低下しており、数値レベルも正常です。また、異常摩耗の兆候を示す摩耗粒子も顕著に観察されなかったことから、は良好と判断します。重量汚染度は、.mg/mlと比較的低い値であることから、現状は問題ないと考えられます。．粘度、水分、全酸価、全塩基価の各データは良好と判断します。
報告№109-09136 報告№111-00449 | 分析№109-001160 分析№111-002082 | 111-002082 | 濾過前の試料油を分析した結果、摩耗粒子の形態観察で前回に比較して比較的多く観察された粒子は、潤滑状態が正常な場合に発生する摩耗粒子、金属接触が厳しい場合に発生するシビア粒子、局部的に高圧・高温となる場合に発生するフリクションポリマ、そして異物などの切削作用で発生する非常に小さな切削粒子でした。また、計数汚染度はD級とやや不良領域にありました。D－SOAPの結果では前回同様に鉄、バリウムが比較的多く検出されました。シビア粒子と切削粒子摩耗粒子の観察結果から、発生している摩耗形態は切削摩耗と凝着摩耗であることがわかります。観察された摩耗粒子は鉄系材料であることから、軸受摺動部や鉄系材料同士が局部的に接触する箇所、例えば軸受支持部などで発生している可能性が考えられました。フリクションポリマフリクションポリマは、潤滑油が摺動面に押し込められ高圧状態になると同時に、圧縮熱により高温状態になった結果、基油自身が重合反応を起こし生成することが知られています。そのため、高圧高温状態の解消がなされなければ、潤滑油の劣化が進行し、粘度上昇に因る潤滑異常に進展する場合があります。汚染度の増加摩耗粒子の形態観察およびフィルタ表面の異物観察で鉄錆等が観察されたため、汚染度が増加した要因は、摩耗と外部混入異物の影響と考えられます。油の添加剤成分の析出D－SOAPでバリウムが検出されたことから、油の添加剤成分の析出によるスラッジが発生しているものと思われます。スラッジの影響により油膜形成に影響と及ぼす場合もあります。これらの障害発生に対する弊害を勘案の上、濾過およびヶ月後に再分析を実施し、摩耗の進行状況および汚染度を確認することを推奨します。
報告№106-0025 報告№106-6032 | 分析№106-00118 分析№106-00756 | 106-00756 | 運転開始ヶ月後の初期試験を実施した結果、摩耗の安定が確認され、潤滑油も継続使用可能な状態にあると判断します。これらのことは、前回に比較して、計数汚染度は等級に変化がないことSOAP／D-SOAPの鉄及び錫濃度に変化がないこと異常摩耗の早期発見パラメータであるフェログラフィーのIs値が.と良好の範囲にあること以上のことから判断しました。
報告№109-09136 報告№110-00297 | 分析№109-001160 分析№110-001152 | 110-001152 | は、油の粘度、油中のスラッジの発生量を判断パラメータに、粘度、全酸価、IR、RBOTで評価します。分析の結果、油の粘性を示す粘度は、新油値のmm/sに比較して粘度変化率が-.％のmm/sとほぼ変化はありませんでした。油中のスラッジの発生量を示す全酸価は、新油値の.mgKOH/gに比較してとやや高いものの、劣化は確認されませんでした。さらにはIRの結果でも油が劣化した場合に発生するカルボン酸の発生も確認されませんでした。酸化防止剤の残存量を示すRBOTは、限界値minに比較して、十分に残量があるminでした。以上のことから、前回同様に潤滑油の劣化は確認されませんでした。尚、別紙表および図から分かるように、RBOTの減少傾向から油の余寿命を求めた結果、本試料は前回採油から起算して経過日数日まで使用可能であることが分かりました。潤滑油は継続使用可能な状態にあると判断します。
報告№107-0366 報告№108-0254 | 分析№107-01900 分析№108-01847 | 108-01847 | 濾過前の試料油を分析した結果、前回に比較して重量汚染度がmg/mlからmg/mlに減少しているものの、処置領域にありました。重量汚染度が高いのは、前回からD－SOAPで油の添加剤成分であるバリウムがppmからに減少しているものの、フィルタ表面の異物観察で茶褐色状の粘ちょう物が見られたことから、このバリウムがスラッジ化したためと考えられます。このスラッジは、バルブ類の動作障害になることが知られています。障害発生に対する弊害を勘案の上、バルブ類の動作障害予防のため、スラッジを無害化する当社製清浄分散剤TS－の投与と濾過を実施されることを推奨します。
|  | 113-000570 | 対象設備は継続使用可能な状態にあると判断します。はフェログラフィーおよびSOAPの結果から総合的に判断した結果、正常な状態にあると考えられます。フェログラフィー【定量分析：Is値】Is値は異常摩耗の早期発見パラメータのつで、摩耗粒子を定量化するために用います。前回に比較してIs値はのマイナス乗から変化はなく、低い値でした。フェログラフィー【定性分析：摩耗粒子および摩耗形態観察】分析結果から比較的多く観察された粒子は、以下の通りでした。正常な摩耗粒子・潤滑状態が正常なマイルド摩耗により発生。Iカップリング発光分光分析【SOAP】検出された金属元素から発生箇所を推定すると、以下の通りでした。ニッケル・シリンダ内壁、ポンプ内部等リン、亜鉛、カルシウム・添加剤ナトリウム・外部混入異物．粘度、水分、IR酸化度の各データは良好でした。
報告№109-09136 報告№113-00251 | 分析№109-001160 分析№113-000943 | 113-000943 | 分析の結果、グリースは継続使用可能な状態にあると判断します。グリースのちょう度、酸価、IRの各データは良好でした。尚、滴点は試料が不均一と思われるため、測定不能でした。
報告№109-0017 報告№109-0017 | 分析№109-00068 分析№109-00068 | 109-00068 | 本トライボ診断は、、摩耗進行状況、汚染状況を確認する。採油について今回の採油は、機器停止中にマンホールから実施しているため、油循環中に採油した場合に比較し、油中粒子の沈降の影響を受け、分析データが低濃度に出る可能性があります。粒子の沈降は、採油時の油温や粒子サイズにより相違があります。例えば、μmの鉄系摩耗粒子であれば、油温がで時間にcm、時間でcm程度となります。このように、油温とサイズにより沈降速度は変化しますので、採油は極力この影響を少なくして実施することが重要で、油中粒子が均一な分散状態で実施するのが最良です。今回の分析は以上のことを踏まえて結果を検討します。機器の潤滑状態トライボ診断の結果、計数汚染度はNAS級、D－SOAPの鉄濃度がと比較的低く、確認された摩耗粒子の量は少ないものの、摩耗粒子の形態観察で金属接触が厳しい場合に発生するシビア粒子が比較的多く観察されたことから、ギヤ歯面の一部で発生している摩耗形態は凝着摩耗であることが分かりました。この摩耗形態が連続的に発生した場合、摩耗の発生量が増大し、ギヤ歯面のギャップの増大につながります。今後は、定期的に分析を実施し、摩耗の進行状況を確認することを推奨します。バックラッシ増加分の確認減速機の構造から、最も負荷が大きく、摩耗が進行しやすい箇所をスパイラルベベルギヤとスパイラルベベルピニオンと推定し、この部分のバックラッシを求めました。採油条件が適正でなく、油中粒子が沈降して低濃度となっていると思われますが、参考に分析結果からバックラッシを求めたところ、スパイラルベベルギヤに摩耗が集中していたと仮定した場合、初期値からμm増加したものと推定されました。バックラッシ増加分の上限値は、メーカにより差異はあるものの、当社の推奨するバックラッシは一般に推奨されるμmを管理目安にしており、今回のデータはこの値に比較して十分に小さいと思われますが、採油条件により分析データが変動しますので、次回採油時には採油タイミングを停止直後に変更することを推奨します。を示す粘度、水分、全酸価、IRの各データは良好であることから、この油は継続使用可能と判断します。油の汚染状況計数汚染度がNAS級と当社推奨の管理限界値内にあり、重量汚染度が.mg/mlと比較的清浄な値を示しています。
報告№104-4528 報告№104-4528 | 分析№104-01018 分析№104-01018 | 104-01018 | を評価するため、粘度、水分、全酸価、IR、RBOTを実施しました。その結果、全てのデータが良好であることから、この油は継続使用可能な状態にあると判断します。潤滑を評価するため、計数汚染度、重量汚染度、光学顕微鏡写真を実施しました。その結果、NAS級と非常に清浄であり、フィルタの濾過精度が保持されていることが確認されました。機器の潤滑状態－減少率本試料油は、μmポアサイズのフィルタが設置されている油槽であるため、油中の粒子が除去されています。診断はフィルタによる減少率を考慮して潤滑状態を解析する必要があります。今回の解析は、別添資料油中摩耗粒子の平衡濃度に示すように十分に濾過時間が経過し、油中粒子が飽和状態になっていると仮定しています。フィルタによる油中の摩耗粒子の減少率はフィルタの入口と出口の汚染度を評価し、その結果から求めますが、今回は、本データをフィルタ入口として考えた場合、フィルタの出口から採取した試料がないことになりますので、減少率を、濾過能力が良好とされる一般的な減少率.として解析を行います。尚、濾過率を考慮した減少率はフィルタの吐出量と総油量との比から換算します。本機の油清浄器の吐出量は毎時L、設備油量はLですので減少率は.となります。－平衡濃度フィルタにより時間で％の粒子が減少するとした場合、油がパスして増加する粒子数は、今回計数汚染度の～μmレンジですと個/mlの％の個/mlとなります。更に、この発生粒子数から平衡濃度を計算します。平衡濃度は下式により求めます。平衡濃度＝発生粒子数／減少率・式フィルタが設置されていない場合の減少率を.とすると平衡濃度は個/mlとなります。このことから分かるように、本試料油中の汚染度は、フィルタが設置されていることでNAS級となっていますが、フィルタがないと仮定した場合、計算により求めたように～μmレンジの汚染度はNAS級の汚染状態になる可能性を示唆するものととらえる事が出来ます。他のレンジを同様に計算すると以下のようになり、NAS級となります。 前回 今回 ～ ～ ～ ～ 以上 等級 級 級 前回に比較して、μm以上のレンジは減少したものの、～μmサイズの粒子が増加していることが確認されました。フェログラフィーの結果、外部から混入した異物と～μmサイズのクロムを含む鉄系粒子が観察されたことから、徐々に摩耗が進行していると考えられます。この影響でメタルの摩耗に進展することが懸念されるため、継続して管理されることを推奨します。
報告№100-0150 | 分析№100-01505 | 100-01505 | 潤滑水の物理的性状電気伝導率が低下しており、発錆の発生を抑制するために、防錆剤を添加することを推奨します。ベーパは.pHと腐食が増大しない安定域にあり、良好と判断します。ベーパは.pHと炭素鋼ステンレス鋼の腐食が増大しないとされる安定域にあり、良好と判断します。密度は良好と判断します。密度はg/cmと前回g/cmに比較して、差異は確認されず、良好と判断します。電気伝導率が低下していました。電気伝導率はμS/cmと前回μS/cmに比較して、％低下していました。重量汚染度は非常に汚染されていました。重量汚染度はmg/mlと前回.mg/mlから急激に増加しており、これらの汚染物が摺動面に噛み込み摩耗を進行させることが想像されますので、ランナーボス内を清浄にすることを推奨します。機器の潤滑状態観察された金属粒子は、μmサイズの赤錆が支配的であり、潤滑状態はやや厳しい状態にあったと判断します。又、この赤錆が摺動面に噛み込み摩耗を進行させることが懸念されるため、ランナーボス内を清浄にすることを推奨します。SOAP／D－SOAPの結果、腐食により発生した鉄が多く検出されました。SOAP／D－SOAPの結果、腐食により発生した鉄が多く検出されました。その他には銅系材料を使用した箇所の摩耗により発生したと思われる銅、亜鉛、鉛が若干検出されました。フェログラフィーの結果、腐食により発生した赤錆が非常に多く観察されました。フェログラフィーの結果、腐食により発生したμmサイズの赤錆が多く観察されました。この赤錆が摺動に噛み込み摩耗を進行させることが懸念されるため、ランナーボス内を清浄にすることを推奨します。
報告№102-6165 報告№102-6165 | 分析№102-03067 分析№102-03067 | 102-03067 | 精点Aを実施した結果、を示す粘度、水分、全酸価、IR、RBOTの各データは管理基準値内にあり、この油は継続使用可能と判断します。但し、本試料油は、油濾過機が設置されている油槽であるため、油中の粒子が除去されていますので、診断は油濾過機による減少率を考慮して潤滑状態を解析する必要があります。今回の解析は、十分に濾過時間が経過し、油中粒子が飽和状態になっていると仮定しています。油濾過機による油中の摩耗粒子の減少率は油濾過機の入口と出口の汚染度を評価し、その結果から求めますが、今回は油濾過機の出口から採取した試料がありませんので、減少率を濾過能力が良好とされる一般的な濾過率.として解析を行います。尚、濾過率を考慮した減少率は油濾過機の吐出量と総油量との比から換算します。本機の油濾過機の吐出量は毎時L、設備油量はLですので減少率はとなります。油濾過機により時間で％の粒子が減少するとした場合、油がパスして増加する粒子数は、今回計数汚染度の～μmレンジですと個/mlの％の個/mlとなります。更に、この発生粒子数から平衡濃度を計算します。平衡濃度は下式により求めます。平衡濃度＝発生粒子数／減少率・式油濾過機が設置されていない場合の減少率を.とすると平衡濃度は個/mlとなります。このことから分かるように、本試料油中の汚染度は、油濾過機が設置されていることでNAS級と清浄になっていますが、油濾過機がないと仮定した場合、計算により求めたように～μmレンジの汚染度はNAS級の汚染状態になる可能性を示唆するものととらえる事が出来ます。他のレンジを同様に計算すると以下のようになり、NAS級となります。～～～～以上等級級以上のことから、濾過機の影響で汚染状態はNAS級になってはいるものの、摩耗が発生している状態であると思われます。摩耗粒子の形態がメタルコンタクトがあった場合に発生する形態のシビア摩耗粒子であり、今後さらに摩耗が進行する可能性がありますので、傾向を見るため、油槽から採油すると同時に油濾過機の濾過前と濾過後の位置から採油を実施し、分析結果から減少率を導き、その減少率を上記方法により油濾過機がない場合の粒子数を求め、その粒子数の変化により金属接触が進行しているか落ち着いてきているのかを確認されることを推奨します。
報告№107-0389 報告№107-0389 | 分析№107-02031 分析№107-02031 | 107-02031 | トライボ診断を実施し、、汚染状態、潤滑状態を確認する。分析の結果、摩耗粒子形態観察で金属接触が厳しい場合に発生するシビア粒子、局部的に高圧・高温となる場合に発生するフリクションポリマが多く観察されたことから、軸受摺動面では厳しい金属接触と面圧の高い箇所が発生しています。今後摩耗が進行することおよび油劣化が進行することが懸念されるため、ヶ月後に再度分析を実施し、油の劣化状況および摩耗の進行状況を確認することを推奨します。これらのことは、SOAP／D-SOAPの鉄および錫、銅濃度が検出されたこと異常摩耗の早期発見パラメータであるフェログラフィーのIs値がの乗とやや高く、摩耗粒子形態観察の結果、金属接触が厳しい場合に発生するシビア粒子、局部的に高圧・高温となる場合に発生するフリクションポリマが多く観察されたことを示す粘度、水分、全酸価、IRの各データが良好の範囲にあること以上のことから判断しました。は良好と判断します。粘度は良好と判断します。粘度はmm/sと新油値mm/sに比較して、粘度変化率は+.％で、当社推奨の管理限界値である±％以内にあり、良好と判断します。水分は良好と判断します。水分はppmと当社推奨の管理限界値の以下であり、良好と判断します。全酸価は良好と判断します。全酸価は.mgKOH/gと新油値.mgKOH/g以内にあり、良好と判断します。IRの結果、良好と判断します。IRの結果、油劣化の兆候を示すカルボン酸の吸収が確認されていないことから、良好と判断します。は良好と判断します。計数汚染度は良好と判断します。計数汚染度はNAS級と当社推奨の管理限界値のNAS級以内にあり、良好と判断します。重量汚染度は良好と判断します。重量汚染度は.mg/mlと当社推奨の管理限界値のmg/ml以内であり、良好と判断します。機器の潤滑状態異常摩耗の早期発見パラメータであるフェログラフィーのIs値がの乗とやや高く、摩耗粒子形態観察の結果、金属接触が厳しい場合に発生するシビア粒子、局部的に高圧・高温となる場合に発生するフリクションポリマが多く観察されました。SOAPの結果、軸受の摩耗を示す錫が検出されました。SOAPの結果、軸受の摩耗を示す錫がppm検出されました。D－SOAPの結果、軸受の摩耗を示す錫が微量検出されました。D－SOAPの結果、鉄が、鉛が、銅が、アンチモンが、軸受の摩耗を示す錫が、亜鉛が、外部から混入したと思われるカルシウムが、ナトリウムが、アルミニウム、マグネシウムが共に検出されました。フェログラフィーの結果、金属接触が厳しい場合に発生するシビア粒子、局部的に高圧・高温となる場合に発生するフリクションポリマが多く観察されました。異常摩耗の早期発見パラメータであるフェログラフィーのIs値がの乗とやや高く、摩耗粒子形態観察の結果、金属接触が厳しい場合に発生するシビア粒子、局部的に高圧・高温となる場合に発生するフリクションポリマが多く観察されました。
報告№108-0027 報告№108-0027 | 分析№108-00129 分析№108-00129 | 108-00129 | 本試験は、トライボ診断を実施し、軸受の潤滑状態、汚染状況を確認することを目的としました。【軸受の潤滑状態】トライボ診断の結果、現在のところ、ギヤは継続使用可能な状態にあると判断します。但し、摩耗粒子の形態観察で局部的に高圧・高温となる場合に発生するフリクションポリマが多く観察されたことから、今後油劣化の進行が懸念されるため、定期的に分析を実施し、油の劣化状況を確認することを推奨します。診断の実施周期は、本設備の場合時間以上経過すればいつでも可能な状態になるため、これを参考に採油周期を検討されることを併せて推奨します。これらのことは、SOAP／D－SOAPの結果、鉄が多く検出されたものの、異常摩耗の早期発見パラメータであるフェログラフィーのIs値がの乗と良好の範囲にあり、摩耗粒子の形態観察の結果、局部的に高圧・高温となる場合に発生するフリクションポリマが多く観察されたこと以上のことから判断しました。一方、SOAPでケイ素がppm検出されました。一般に潤滑油中からケイ素が検出された場合の原因は、油の消泡剤として使用されることが多い添加剤で、添加濃度が通常～程度であることフェログラフィーで砂が多く観察されることシリコングリースをシール部に塗布している場合、このシリコングリースが潤滑油に混入している可能性が考えられること以上の通りの要因を検討した結果、フェログラフィーで観察された砂は少量であり、ご提供頂いた新油に含まれているケイ素はppmであったことから、SOAPでケイ素が検出されたのはかの可能性が考えられました。原因を絞込むため、シリコングリースを使用している箇所があるかについてご確認下さい。【油の汚染状況】計数汚染度がナトリウム級と当社推奨の管理限界値内にあるもののやや高く、重量汚染度がmg/mlでした。
報告№109-09136 報告№111-00272 | 分析№109-001160 分析№111-001289 | 111-001289 | 軸受は継続使用可能な状態にあると判断します。前回に比較してSOAP／D－SOAPの結果で、鉄濃度に大きな変化はなく、異常摩耗の早期発見パラメータであるフェログラフィーのIs値がの乗と良好でした。前回に比較して計数汚染度はNAS級から等級に変化はなく、良好でした。分析結果は良好と判断します。計数汚染度計数汚染度はNAS級と当社推奨の管理限界値のNAS級以内にあり、良好と判断します。重量汚染度はmg/mlでした。機器の潤滑状態機器の潤滑状態は正常と判断します。SOAPSOAPの結果、摩耗により発生する鉄、銅、油の添加剤成分であるリンが検出されました。D－SOAPD－SOAPの結果、摩耗により発生する鉄が検出されました。フェログラフィー異常摩耗の早期発見パラメータであるフェログラフィーのIs値がの乗と良好の範囲にあり、潤滑状態は正常と判断します。
報告№103-4530 | 分析№103-01387 | 103-01387 | 分析の結果、オイルリングの摩耗が確認されました。オイルリングの摩耗はオイルリング自身の振れ回りが原因です。今後、潤滑油を適正にかきあげることができなくなり、油膜切れを発生させることが懸念されるため以下の点に注意し管理されることを推奨します。巡視の際にオイルリングの回転状況を確認する可能であれば濾過を実施すると共に、ヶ月以内に再度分析を実施し、汚染状況及び摩耗の進行状況を確認する又、RBOTがminと低下しており、今後、RBOTの低下が加速することが懸念されるため、低下傾向を把握し、劣化の進行状況を確認されることを推奨します。これらのことは以下のことから判断しました。計数汚染度がNAS級以上と当社推奨の管理限界値を超えており、異常摩耗の早期発見パラメータである、Is値がと良好の範囲にあるものの、摩耗粒子形態観察の結果、オイルリングの摩耗により発生した銅合金が多く見られ、D－SOAPで、銅がppm、油の添加剤成分である亜鉛がppm検出され、又、RBOTが新油のminに比較してminと酸化防止剤の残存量が％に低下していた。
報告№108-0387 報告№109-00050 | 分析№108-02609 分析№109-000235 | 109-000235 | 分析の結果、摩耗粒子の形態観察で外部から混入したと思われる鉄錆等が比較的多く観察されました。今後これらの異物がギヤ歯面や転がり軸受の軌道面に噛み込み、摩耗が進行することが懸念されるため、定期的に分析を実施し、摩耗の進行状況を確認されることを推奨します。これらのことは、異常摩耗の早期発見パラメータであるフェログラフィーのIs値がの乗とやや高く、摩耗粒子の形態観察の結果、外部から混入したと思われる鉄錆等が多く観察されたことSOAP／D－SOAPの結果、鉄が検出されたこと以上のことから判断しています。
報告№109-09568 報告№109-09568 | 分析№109-003499 分析№109-003499 | 109-003499 | を示す水分、全酸価の各データは良好でした。粘度はmm/sと新油値mm/sに比較して、粘度変化率は-％で、当社推奨の管理限界値である±％に到達していました。今後、粘度の低下により油膜切れが発生し、金属接触が発生することが懸念されます。泡立ち試験の結果は、-と新油値が-であるのに比較して高い値となっていたことから消泡性能が低下していることが分かりました。潤滑状態の異常の早期発見パラメータである潤滑状態指数は、のマイナス乗と濾過設備のない機器であれば正常な潤滑状態にあると判断できます。・消泡性能の低下消泡性の性能が低下していることが確認されたことから、今後の使用状況によっては油の酸化劣化が進行したり、ギヤ歯面およびベアリング軌道面で油膜切れが発生したりする場合があるため、消泡剤の添加による消泡性能の改善など何らかの対応が必要になると思われます。・潤滑状態濾過設備のない機器であれば正常な潤滑状態にあると判断できますが、当該機の潤滑系にはフィルタが設置されているため、別紙インライン・オフラインフィルタの影響に示すとおり、潤滑状態が異常となり大型の摩耗粒子が発生したとしても、粒子の大部分が捕捉されてしまい正常な潤滑状態にあると誤認してしまう可能性があります。このようなフィルタの影響を考慮に入れたLCインデックスは、摩耗がやや厳しい状態に分類されるの乗領域となりました。フィルタの影響を考慮した潤滑状態指数は、前回のの乗から乗に桁低下したことから運転状態が前回と大きな差がなければ、摩耗は安定している状態にあると思われます。結論粘度および消泡性能の低下が確認されたものの、ギヤおよび転がり軸受は、継続続使用可能な状態にあると思われます。尚、今後は障害予防を目的に以下の対策を推奨します。粘度の低下が確認されたことから、更油を推奨します。現在のところ摩耗は安定した状態にあると思われますが、運転条件によっては摩耗の進行が速まる場合も想定されるため、今後は潤滑油の分析に加えてフィルタ付着物の分析を実施し、異常な摩耗状態発生の有無を精密に確認することを推奨します。消泡性能の改善は、添加する消泡剤の効果をテストにより確認する必要がありますので、必要な場合は当社営業担当者までお知らせ下さい。粘度は当社推奨の管理限界値に到達していました。泡立ち試験の結果、消泡性能が低下していることが確認されました。粘度粘度はmm/sと新油値mm/sに比較して、粘度変化率は-％で、当社推奨の管理限界値である±％に到達していました。粘度粘度は.mm/sでした。粘度指数粘度指数はでした。泡立ち試験泡立ち試験は-と新油に比較して高い値でした。水分はppmと当社推奨の管理限界値の以下であり、良好と判断します。全酸価全酸価は.mgKOH/gと新油値mgKOH/gに比較して高いものの、IRの結果で油劣化の兆候を示すカルボン酸の吸収が確認されていないことから、良好と判断します。機器の潤滑状態精密な濾過設備がない機器であれば、潤滑状態指数は正常の範囲にあると判断します。潤滑状態指数異常摩耗の早期発見パラメータである潤滑状態指数がのマイナス乗と精密な濾過設備がない機器であれば、潤滑状態指数は正常の範囲にあると判断します。
報告№104-0214 | 分析№104-01525 | 104-01525 | トライボ診断により、機器軸受の潤滑状態、潤滑油の劣化状態を診断することを目的としました。分析の結果、摩耗は安定しているものと判断します。このことは、以下の点から判断しました。計数汚染度がNAS級と前回のNAS級に比較してランク減少したことD-SOAPの結果、軸受メタルの摩耗により発生する錫がと検出量が僅かであること異常摩耗の早期発見パラメータであるフェログラフィーのIs値がのマイナス乗と良好の範囲にあること
報告№108-0130 報告№108-0130 | 分析№108-00755 分析№108-00755 | 108-00755 | 分析の結果、SOAPの銅濃度以外のデータは良好でした。SOAPで前回に比較して銅がppmからppmに増加していたことから、銅を使用した部分の溶出が発生していると考えられます。この溶出は検出された亜鉛系添加剤の成分と銅が反応し、溶出することが知られています。銅濃度は別紙鉱油の酸化に対する金属触媒の影響に示すように銅濃度が増加すると酸化速度が速まりますので、酸化劣化の進行状況を油分析により監視されることを推奨します。は良好と判断します。計数汚染度は良好と判断します。計数汚染度はNAS級と当社推奨の管理限界値のNAS級以内であり、良好と判断します。重量汚染度は良好と判断します。重量汚染度は.mg/mlと当社推奨の管理限界値のmg/ml以内であり、良好と判断します。機器の潤滑状態SOAPの結果、銅が多く検出されました。SOAPの結果、銅が多く検出されました。SOAPの結果、油の添加剤成分であるリン、亜鉛が検出されました。一方、銅が検出されました。銅を使用した部分の溶出が発生していると考えられます。この溶出は検出された亜鉛系添加剤の成分と銅が反応し、溶出することが知られています。銅濃度は別紙鉱油の酸化に対する金属触媒の影響に示すように銅濃度が増加すると酸化速度が速まりますので、酸化劣化の進行状況を全酸価の変化で監視されることを推奨します。D－SOAPの結果、鉄および錫が微量検出されました。D－SOAPの結果、摩耗により発生する鉄および錫が微量検出されました。フェログラフィーの結果は良好です。異常摩耗の早期発見パラメータであるフェログラフィーのIs値がのマイナス乗と良好の範囲にあることから、潤滑状態は正常と判断します。
報告№109-09024 報告№109-09024 | 分析№109-000401 分析№109-000403 | 109-000403 | 機器の潤滑状態および初期試験を実施し、前回データと照合した結果、油中粒子の減少が確認されています。油中の粒子濃度は、油膜破断による発生や、油槽内などでの沈降が均衡したところで一定、いわゆる平衡状態になりますが、このバランスが崩れると増加する場合と減少する場合とに分かれます。増加した場合は、発生と減少の均衡が崩れ、摩耗の発生や外部混入が始まったことを示し、またこれとは反対に、減少した場合は発生量が減少しているか、或いは、減少量が大きくなっていることを示し、特に減少は、汚染状態や潤滑状態が良好であることを示唆しています。本軸受では、油中の粒子が減少する要因となるフィルタ類は設置されておらず、濾過による減少は考えられませんので、油中の摩耗粒子が減少したのは、摩耗粒子がほとんど発生せず、油槽内部での沈降があったためと考えられます。以上のことから、本軸受は摩耗の進行がなく、潤滑状態は安定した状態にあったものと判断します。これらのことは、前回に比較して、計数汚染度はランク減少し、SOAP／D-SOAPの鉄および錫濃度に変化がないこと異常摩耗の早期発見パラメータであるフェログラフィーのIs値がのマイナス乗と良好の範囲にあること以上のことから判断しています。潤滑油の基本特性潤滑油の基本特性は、良好の範囲にあることから、本試料油は継続使用可能と判断します。
報告№101-0151 | 分析№101-01302 分析№ | 101-01302 | 分析の結果、前回に比較して、計数汚染度がNAS級からNAS級に改善されているにもかかわらず、D－SOAPの錫濃度がppmからppmに、フェログラフィーのIs値がからの乗に上昇していました。この要因は、下表に示すように～μmの非常に小さな粒子が増加したためと考えられました。表計数汚染度の比較- - 採油日 . . ～ ～ ～ ～ ～ < 級 これらの粒子は電子顕微鏡写真の写真の測定№及びに示すように～μmのメタルの摩耗粒子で、比較的軽いメタルコンタクトにより発生しているものと考えられました。又、これらの粒子は、主機の起動又は停止時の油膜が薄くなる時に発生していると考えられます。以上のことから、今後更に摩耗が進行することが懸念されるため、平衡濃度に到達する運転時間時間経過した時点で再度分析を実施し、摩耗の進行状況を確認されることを推奨します。尚、摩耗は、起動・停止時の周速が低下する時に発生していると考えられ、摩耗との相関を検討するためにも、次回分析時に起動・停止回数をお知らせください。計数汚染度は良好の範囲にありました。計数汚染度はNAS級と当社推奨の管理限界値内にありました。重量汚染度は当社推奨の管理限界値内にありました。重量汚染度は.mg/mlと当社推奨の管理限界値内にありました。機器の潤滑状態SOAPの結果、軸受メタルの摩耗により発生した錫が検出されました。SOAPの結果、軸受メタルの摩耗により発生し錫がppm検出されました。D－SOAPの結果、軸受メタルの摩耗により発生した錫が検出されました。D－SOAPの結果、軸受メタルの摩耗により発生した錫がppm検出されました。フェログラフィーの結果、～μmサイズのメタル摩耗粒子が多く見られました。摩耗の過酷度を示すフェログラフィーのIs値がの乗と前回のに比較して桁上昇していました。摩耗粒子の形態観察の結果、～μmサイズのメタル摩耗粒子μm以下のラビング粒子等が見られました。これらの粒子は、主機の起動又は停止時の油膜が薄くなる時に発生しているものと考えられます。
報告№108-8028 報告№108-8028 | 分析№108-03821 分析№108-03821 | 108-03821 | トライボ診断を実施し、汚染度、潤滑状態を確認する。分析の結果、前回に比較して計数汚染度がランク増加し、SOAPの鉄濃度が増加傾向にありました。摩耗粒子診断で異常摩耗の早期発見パラメータであるIs値がの乗とやや高く、前回同様にフレッティングにより発生する赤錆が多く観察さたことから、汚染度が増加した要因は、フレッティングによる摩耗が進行したためと考えられました。転がり軸受でフレッティングが発生する箇所は、軸と内輪内面軸受箱と外輪外面軌道輪と転動体の箇所が考えられます。フレッティングが発生した場合、発生した赤錆が転がり軸受の軌道面に噛み込んで圧痕となり、そこが起点となって転がり軸受の寿命の指標となるフレーキングに進展することがあります。そのため、定期的に分析を実施し、摩耗の進行状況を確認されることを推奨します。これらのことは、前回に比較して計数汚染度はランク増加し、SOAPの鉄濃度が増加したこと摩耗粒子診断の結果、異常摩耗の早期発見パラメータであるIs値がの乗とやや高く、フレッティングにより発生する赤錆が多く観察されたこと以上のことから判断しています。トライボ診断では、バックラッシの増加量を分析結果から計算できますので、構造が確認できる図面、ギヤの形式、歯形、モジュール、歯数、回転数、減速比、歯幅をお知らせ下さい。計数汚染度は良好と判断します。計数汚染度は良好と判断します。計数汚染度はNAS級と当社推奨の管理限界値のNAS級以内にあり、良好と判断します。重量汚染度は.mg/mlとなっています。重量汚染度は.mg/mlとなっています。機器の潤滑状態摩耗粒子診断の結果、フレッティングにより発生する赤錆が多く観察されています。SOAPによる油中金属濃度の結果、鉄が検出されています。SOAPによる油中金属濃度の結果、鉄、銅、ニッケル、油の添加剤成分であるリンが検出されています。SOAPによる油中金属濃度の結果、鉄が検出されています。SOAPによる油中金属濃度の結果、鉄、銅、外部から混入したと思われるカルシウム、ナトリウムが検出されています。摩耗粒子診断の結果、フレッティングにより発生する赤錆が多く観察されています。摩耗粒子診断の結果、異常摩耗の早期発見パラメータであるIs値がの乗とやや高く、フレッティングにより発生する赤錆が多く観察されています。
報告№108-0411 報告№110-00533 | 分析№108-02744 分析№110-002412 | 110-002412 | は、油の粘度、油中のスラッジの発生量を判断パラメータに、粘度、全酸価、IR、RBOTで評価します。分析の結果、油の粘性を示す粘度は、新油値の.mm/sに比較して粘度変化率が-.％の.mm/sとほぼ変化はなく、また油中のスラッジの発生量を示す全酸価は、新油値の.mgKOH/gに対して.mgKOH/gでほぼ変化が見られず劣化は確認されなかった。さらにはIRの結果でも油が劣化した場合に発生するカルボン酸の発生も確認されず、酸化防止剤の残存量を示すRBOTは、限界値minに比較して、十分に残量があるminであった以上のことから、潤滑油の劣化は確認されませんでした。油の余寿命は、使用油の使用期間または使用時間が不明であったため、ご依頼の油の余寿命に関する検討は行えませんでした。ただし、分析の結果で新油値がminであったことから、使用期間を仮にヶ月間と仮定すれば余寿命は十二分にあると言えます。可能であれば、使用期間、あるいは使用時間の情報をご提供下さい。汚染度油中の水分を計測した結果、水分はと新油と同等であり、継続使用可能な状態にあることが確認されました。潤滑油は継続使用可能な状態にあると判断します。
報告№108-6506 報告№108-6506 | 分析№108-00184 分析№108-00184 | 108-00184 | 分析の結果、転がり軸受およびギヤの潤滑状態は正常であり、この油は継続使用可能と判断します。これらのことは、SOAP／D－SOAPの結果、鉄が検出され、異常摩耗の早期発見パラメータであるフェログラフィーのIs値がの乗とやや高いものの、摩耗粒子の形態観察の結果、μm以下のマイルドな摩耗粒子が多く観察されたことを示す粘度、水分、全酸価、IR、RBOTの各データが良好の範囲にあること以上のことから判断しました。トライボ診断では、バックラッシの増加量を分析結果から計算できますので、構造が確認できる図面、ギヤの形式、歯形、モジュール、歯数、回転数、増速比、歯幅をお知らせ下さい。計算結果をご報告いたします。は良好と判断します。粘度は良好と判断します。粘度は.mm/sと新油値mm/sに比較して、粘度変化率は+％で、当社推奨の管理限界値である±％以内にあり、良好と判断します。水分は良好と判断します。水分はppmと当社推奨の管理限界値の以下であり、良好と判断します。全酸価は良好と判断します。全酸価は.mgKOH/gと新油値.mgKOH/gに比較してやや高い値であるものの、IRの結果で油劣化の兆候を示すカルボン酸の吸収が確認されていないことから、良好と判断します。IRの結果、良好と判断します。IRの結果、油劣化の兆候を示すカルボン酸の吸収が確認されていないことから、良好と判断します。RBOTの結果、良好と判断します。RBOTはminと当社推奨の管理限界値のmin以上あり、良好と判断します。計数汚染度は当社推奨の管理限界値を超えていました。計数汚染度は当社推奨の管理限界値を超えていました。計数汚染度はNAS級以上と当社推奨の管理限界値のNAS級を超えていました。重量汚染度は.mg/mlでした。重量汚染度は.mg/mlでした。機器の潤滑状態転がり軸受およびギヤの潤滑状態は正常と判断します。SOAPの結果、鉄が検出されました。SOAPの結果、摩耗により発生した鉄、油の添加剤成分であるリン、ケイ素が検出されました。D－SOAPの結果、鉄が検出されました。D－SOAPの結果、摩耗により発生した鉄、銅、外部から混入したと思われるカルシウム、ナトリウムが検出されました。フェログラフィーの結果、μm以下のマイルドな摩耗粒子が多く観察されました。異常摩耗の早期発見パラメータであるフェログラフィーのIs値がの乗とやや高いものの、摩耗粒子の形態観察の結果、μm以下のマイルドな摩耗粒子が多く観察されました。
報告№108-0202 報告№108-0202 | 分析№108-01469 分析№108-01469 | 108-01469 | 分析の結果、SOAPの銅濃度以外のデータは良好でした。SOAPの銅濃度が前回のppmに比較してppmに増加し、高い値を示していました。これは、本軸受油槽内で銅合金を使用した箇所、貴社ご提供の図面からデフレクターとバッフルという部品の溶出によるものと考えられます。これらの部品はオイルシールの役目を果たしており、シャフトとのギャップが増大し油漏れの原因になることが懸念されるため、巡視の際には、油漏れと油面の低下に注意を払い監視する必要があります。今後は、摩耗の増加、油劣化の進行を確認する必要があるため、定期的に分析を実施されることを推奨します。は良好と判断します。計数汚染度は良好と判断します。計数汚染度はNAS級と当社推奨の管理限界値のNAS級以内であり、良好と判断します。重量汚染度は良好と判断します。重量汚染度は.mg/mlと当社推奨の管理限界値のmg/ml以内であり、良好と判断します。機器の潤滑状態機器の潤滑状態は正常と判断します。SOAPの結果、銅が多く検出されました。SOAPの結果、油の添加剤成分であるリン、亜鉛が検出されました。一方、銅が検出されました。銅を使用した部分の溶出が発生していると考えられます。この溶出は検出された亜鉛系添加剤の成分と銅が反応し、溶出することが知られています。銅濃度は別紙鉱油の酸化に対する金属触媒の影響に示すように銅濃度が増加すると酸化速度が速まりますので、酸化劣化の進行状況を全酸価の変化で監視されることを推奨します。D－SOAPの結果は良好です。D－SOAPの結果、摩耗により発生する鉄および錫が検出されていないことから、良好と判断します。フェログラフィーの結果は良好です。フェログラフィーの結果、異常摩耗の早期発見パラメータであるIs値がのマイナス乗と良好の範囲にあることから、潤滑状態は正常と判断します。
報告№109-09136 報告№112-00536 | 分析№109-001160 分析№112-002204 | 112-002204 | 潤滑油は継続使用可能な状態にあると判断します。粘度、全酸価、IR、RBOTの各データは良好でした。本試料油の添加剤は、一般に、タービン油に比較して極圧添加剤や摩耗防止剤などの濃度が高く、この影響でRBOT試験の結果が変動する傾向があります。そのため、ギヤ油の余寿命の評価をタービン油と同等の精度で得るには、RBOTの結果に加え、粘度、全酸価、IRなどのデータを総合的に判断することが必要です。一方、油の余寿命は、使用油の使用期間または使用時間が不明であったため、ご依頼の油の余寿命に関する検討は行えませんでした。可能であれば、使用期間、あるいは使用時間の情報をご提供下さい。水分は良好でした。
報告№109-09136 報告№112-00160 | 分析№109-001160 分析№112-000651 | 112-000651 | 前回同様に潤滑油は清浄な状態にあることが確認されました。前回に比較して計数汚染度はNAS級から等級に変化はなく、重量汚染度は.mg/mlから.mg/mlに減少し、良好でした。
報告№107-6562 報告№107-6562 | 分析№107-02262 分析№107-02262 | 107-02262 | トライボ診断の結果、泡立ち試験を除く項目は良好でした。泡立ち試験の結果は、一般的には消泡性能が低くいと判断できる値の-ですが、新油値の-と同レベルにあったため、良好と判断します。一方、摩耗粒子の形態観察の結果、ギヤ歯面の摩耗で発生したと推定される～μmサイズの摩耗粒子が観察されました。ギヤボックスの油系統にはインラインフィルタとオフラインフィルタがあり、μmサイズ以上の粒子の大部分は捕捉されていると考えられます。それにもかかわらず、～μmのやや大型の摩耗粒子が確認されており、ギヤ歯面ではやや厳しい潤滑状態が発生している可能性があると思われました。今後さらに摩耗が進行することが懸念されるため、ヶ月以内に再度分析を実施し、摩耗の進行状況を確認することを推奨します。尚、油中摩耗粒子は、インラインフィルタやオフラインフィルタに捕捉され、異常な摩耗状態が発生したとしても正常な潤滑状態にあると誤認してしまう可能性が考えられます。これを避けるため、今後の診断に当たっては、これまでの採油箇所に加え、インラインフィルタやオフラインフィルタの捕捉物も分析し、その結果から潤滑状態を評価することを併せて推奨します。フィルタ捕捉物の分析を実施する際には、フィルタ流量、フィルタ使用時間などの追加情報が必要です。是非ご提供下さい。泡立ち試験の結果、消泡性能が低いと判断できる値であるものの、新油と同レベルにありました。粘度は良好。粘度はmm/sと新油値.mm/sに比較して、粘度変化率は-.％で、当社推奨の管理限界値である±％以内にあり、良好と判断する。粘度はmm/sでした。粘度はmm/sでした。粘度指数はでした。粘度指数はでした。泡立ち試験は-でした。泡立ち試験は-と新油と同レベルにあり、消泡性能が新油と同レベルにあることが確認されました。水分は良好。水分はと当社推奨の管理限界値の以下であり、良好と判断する。全酸価は良好。全酸価は.mgKOH/gと新油値.mgKOH/gに比較して高いものの、IRの結果で、劣化の兆候が確認されなかったことから、良好と判断します。機器の潤滑状態摩耗粒子の形態観察の結果、ギヤ歯面の疲労摩耗で発生したと推定される～μmサイズの摩耗粒子が観察されました。～μmサイズの疲労摩耗粒子が観察されました。異常摩耗の早期発見パラメータである潤滑状態指数がの乗と正常な範囲にあるものの、摩耗粒子の形態観察の結果でギヤ歯面の疲労摩耗で発生した～μmサイズの摩耗粒子が観察されました。
報告№109-09249 報告№110-00306 | 分析№109-001747 分析№110-001350 | 110-001350 | 油中金属の分析は、試料油を以上の高温で発光させた光を分光器で分光し、金属固有の波長から元素を特定するとともに、光の強度から濃度を求めるIカップリング発光分光分析法を用います。また摩耗状態は、SOAP法により求めた金属成分と濃度に、フェログラフィー法による早期発見パラメータであるIs値と摩耗粒子分析とを加味し、さらに摩耗粒子の形態により摩擦面で発生している摩耗機構を推定して総合的に判断します。Iカップリング発光分光分析供試のディーゼルエンジン油を分析した結果、検出された金属は油中金属元素の結果表に示すように、鉄、銅、ニッケル、錫、リン、亜鉛、カルシウム、アルミニウム、ナトリウム、マグネシウムでした。これら検出された金属元素から発生箇所を推定すると、鉄、銅、ニッケル、錫・軸受等リン、亜鉛、カルシウム・オイル添加剤アルミニウム、ナトリウム、マグネシウム・外部混入異物であると思われます。このうち、機械部品が摩耗したと思われる元素はのグループです。フェログラフィー摩耗粒子分析結果から観察された粒子は、潤滑状態が正常な場合に発生する摩耗粒子異物の切削作用で発生する切削粒子金属潤滑部が局部的に油膜切れを起して発生する銅系シビア粒子局部的に高圧・高温となる潤滑状態で発生するフリクションポリマでした。潤滑状態と摩耗形態異常摩耗の早期発見パラメータとして摩耗粒子を定量化して評価するフェログラフィーのIs値は、潤滑状態が厳しいの乗となっていました。摩耗粒子の観察結果から潤滑部では正常な潤滑状態であるマイルド摩耗、異物による切削摩耗、やや厳しい摩耗形態の凝着摩耗が発生し、そして局部的に高圧・高温の箇所があることも確認されました。・切削摩耗転がり軸受に切削摩耗が発生している場合、軸受の寿命が分の程度に低下することが知られており、定期的なトライボ診断による状態監視が必要と考えます。また、切削摩耗発生の原因となる混入異物が残留している場合、この異物により切削摩耗が継続して発生する可能性があります。・フリクションポリマ潤滑油が軸受軌道面で高圧下に押し込められ局部的な高圧・高温状態が混在していることがわかりました。特に、高圧高温状態の解消がなされなければ、潤滑油は劣化する場合があります。水分は良好でした。粘度、全塩基価、酸化安定度、有機物・有機化合物の各データは良好でした。潤滑油および軸受は継続使用可能な状態にあるものの、以下の対策が必要です。定期的な分析今後、摩耗の進行を監視するため、定期的に分析を実施することを推奨します。分析結果特性低下特性低下に係るパラメータの分析結果は良好と判断します。粘度粘度は.mm/sと新油値.mm/sに対する粘度変化率は+％で、当社推奨の管理限界値である±％以内にあり、良好と判断します。全塩基価全塩基価はmgKOH/gであり、当社推奨の管理限界値のmgKOH/g以上にあることから良好と判断します。酸化安定度酸化安定度はminであり、当社推奨の管理限界値のmin以上であることから良好と判断します。有機物・有機化合物有機物・有機化合物は、IRチャートによる新油分析値との比較の結果、cm-付近に劣化の兆候を示すカルボン酸の吸収が確認されていないことから、良好と判断します。色相はLであり、新油値のLに比較して大きな変化はないことから、良好と判断します。汚染に係るパラメータの分析結果は、水分は良好でした。水分は.ppmであり、当社推奨の管理限界値の以内にあり、良好と判断します。汚染粒子数はNAS級でした。汚染度物重量はmg/mlでした。摩耗フェログラフィーによる摩耗粒子の観察の結果、潤滑状態が正常な場合に発生する摩耗粒子、異物の切削作用で発生する切削粒子、金属潤滑部が局部的に油膜切れを起して発生する銅系シビア粒子、局部的に高圧・高温となる潤滑状態で発生するフリクションポリマが比較的多く観察されました。異常摩耗の早期発見パラメータであるフェログラフィーのIs値がの乗と高く、摩耗粒子の形態観察の結果、潤滑状態が正常な場合に発生する摩耗粒子、異物の切削作用で発生する切削粒子、金属潤滑部が局部的に油膜切れを起して発生する銅系シビア粒子、局部的に高圧・高温となる潤滑状態で発生するフリクションポリマが比較的多く観察されました。金属濃度SOAP法により金属濃度を測定した結果、潤滑箇所で発生する金属接触によって検出されるニッケルがppm、油の添加剤成分であるリンがppm、亜鉛がppm、カルシウムがppm、外部から混入したと思われるナトリウムがppm検出されました。金属濃度酸溶解法により金属濃度を測定した結果、潤滑箇所で発生する金属接触によって検出される鉄が、銅が、錫が、油の添加剤成分であるリン、亜鉛が、カルシウムが.ppm、外部から混入したと思われるアルミニウムが、マグネシウムが検出されました。
報告№101-0302 | 分析№101-02887 | 101-02887 | 分析の結果、SOAPでケイ素が検出されました。通常、ギヤ油にケイ素を使用する程度の濃度であり、今回検出された濃度は使用されないため、これだけの高濃度になるには外部から混入したと考えられました。混入経路の詳細は不明ですが、当社がこれまで経験した例では、組み立て時にシリコングリースを使用するケースがありましたので、シリコングリース使用の有無を確認ください。摩耗粒子の分析をフェログラフィーにより実施しました。その結果、ギヤの歯面の高圧による影響で発生するフリクションポリマと呼ばれる重合物が観察されています。これは、歯面が極圧状態になっていることを示すものです。現在のところ極圧の影響が歯面に疲労剥離としてあらわれる、ギヤのピッチングやスポーリングによる疲労摩耗粒子は発生しておらず、ラビング粒子と呼ぶμm以下の粒子が支配的であるため摩耗の形態はマイルド摩耗の領域にあり継続使用が可能と思われます。これは、摩耗の過酷度を示すフェログラフィーのIs値がの乗と良好の範囲にあることでも判断できます。但し、現在発生している微小な摩耗は、進行するとピッチングやスポーリングにつながりますので、定期的に分析を実施し、摩耗の進行状況を確認されることを推奨します。尚、採油周期を検討するため、入力側と出力側の回転数をお知らせください。考察は良好と判断します。粘度は良好と判断します。粘度は.mm/sと新油値.mm/sに比較して、粘度変化率は+.％で、当社推奨の管理目安である±％以内にあり、良好と判断します。水分は良好と判断します。水分はppmとやや高いものの、当社推奨の管理目安の以下であり、良好と判断します。全酸価は良好と判断します。全酸価はmgKOH/gと新油値.mgKOH/gに比較して、.mgKOH/g高くなっていますが、継続使用可能な状態にあると判断します。計数汚染度が当社推奨の管理目安に到達していました。計数汚染度は当社推奨の管理目安に到達していました。計数汚染度はNAS級と当社推奨の管理目安のNAS級に到達していました。重量汚染度は良好と判断します。重量汚染度はmg/mlと当社推奨の管理目安のmg/ml以下であり、良好と判断します。機器の潤滑状態ギヤの歯面の高圧による影響で発生するフリクションポリマと呼ばれる重合物が観察されています。SOAPの結果は、油の添加剤成分であるリンと外部から混入したケイ素が検出されました。油中の添加剤及びμm未満の摩耗粒子を検出できるSOAPの結果、油の添加剤成分であるリンがppm検出されました。尚、ケイ素が検出されていますが、ケイ素は油の添加剤である泡消剤などで使用される場合がありますが、その場合、数ppm程度であることから、今回検出されたケイ素は、シール部で使用されるシリコングリース、砂、微粉炭中のケイ素と推定されました。D－SOAPの結果、ギヤ歯面の摩耗が確認されました。大型の摩耗粒子を検出できるD－SOAPの結果、ギヤ歯面の摩耗により発生した鉄が検出されました。フェログラフィーの結果、ギヤ歯面の正常な摩耗により発生するラビング粒子と透明なポリマが多く見られました。摩耗の過酷度を示すIs値がの乗と比較的低いものの、ギヤ歯面の微小疲労により発生した摩耗粒子が多く見られており、ギヤ歯面では高面圧による微小疲労摩耗が発生し、摩擦熱が高い状況にあると考えられました。
報告№109-09136 報告№111-00406 | 分析№109-001160 分析№111-001927 | 111-001927 | 潤滑油および軸受は継続使用可能な状態にあると判断します。但し、今後も摩耗の進行を傾向監視するため、以下の対策を推奨します。濾過油中の汚染度が高いことから、観察された摩耗粒子や異物が軸受摺動面に噛み込み摩耗が進行することが懸念されるため、濾過を推奨します。油名の再確認粘度グレードが違う可能性がありますので、油名を再確認することを推奨します。定期的な分析摩耗の進行を監視するため、定期的に分析を実施し、摩耗の進行状況を確認することを推奨します。最適な採油方法本試料油は、機器停止中にドレンバルブから採油されています。機器が停止している状態では、別紙油粒子の沈降の影響に示すように油槽内で撹拌がなくなり固形物が沈降するため、油中汚染度は高くなると推定されます。今後の採油は、極力運転中もしくは停止直後の油槽中層部から実施されることを推奨します。フェログラフィー異常摩耗の早期発見パラメータとして摩耗粒子を定量化して評価するフェログラフィーのIs値は、潤滑状態がやや厳しいの乗でした。摩耗粒子の形態で比較的多く観察された粒子は、潤滑状態が正常な場合に発生する摩耗粒子外部から混入したと思われる鉄錆、砂等でした。これらの摩耗粒子が観察された場合、潤滑部で発生している摩耗形態は、正常なマイルド摩耗が発生していることが分かります。Iカップリング発光分光分析供試の潤滑油を分析した結果、検出された金属元素は、SOAPの結果表に示すように、鉄、鉛、錫、リン、亜鉛、カルシウム、バリウム、アルミニウム、ナトリウムでした。検出されたこれらの金属元素から発生箇所を推定すると鉄、鉛、銅、錫、亜鉛・軸受等リン・オイル添加剤カルシウム、バリウム、アルミニウム、ナトリウム・外部混入異物であると思われます。このうち、機械部品が摩耗したと思われる元素はのグループです。計数汚染度は当社推奨の管理限界値に到達していました。フィルタ表面の異物観察で金属片、鉄錆、砂等が観察されたことから、汚染度が高い要因は、摩耗と外部混入異物の影響と思われます。粘度粘度はmm/sと新油値のmm/sに比較して、粘度変化率は-.％で、当社推奨の管理限界値である±％を超えていました。IRの結果、新油のIRスペクトルに比較して大きな違いはありませんでした。このことから、油種は同じで粘度グレードが違う可能性が考えられます。
報告№109-09136 報告№112-00103 | 分析№109-001160 分析№112-000355 | 112-000355 | 潤滑油および減速機は継続使用可能な状態にあると判断します。但し、今後も摩耗の進行を傾向監視するため、以下の対策を推奨します。定期的な分析切削摩耗や凝着摩耗の進行を監視するため、定期的に分析を実施し、分析データによる摩耗の進行状況を確認することを推奨します。バックラッシによる評価トライボ診断では、バックラッシの増加量を分析結果から計算できますので、構造が確認できる図面、ギヤの形式、歯形、モジュール、歯数、歯幅、油入替後の稼働時間ならびに分解点検後の稼働時間をお知らせ下さい。計算結果をご報告いたします。最適な採油方法本試料油は、機器停止中にドレン部から採油されています。機器が停止している状態では、別紙油粒子の沈降の影響に示すように油槽内で撹拌がなくなり固形物が沈降するため、油中汚染度は高くなると推定されます。今後の採油は、極力運転中もしくは停止直後の油槽中層部から実施されることを推奨します。フェログラフィーIs値は異常摩耗の早期発見パラメータのつで、摩耗粒子を定量化するために用います。前回に比較してIs値はの乗から変化はなく、データが高濃度に出る可能性があるにも関わらず、今回のように潤滑状態が良好と判断できる値となっていたことから、潤滑状態は正常と判断できます。摩耗粒子の形態で比較的多く観察された粒子は、潤滑状態が正常な場合に発生する摩耗粒子異物の噛み込みや金属表面の微小突起により発生する切削粒子金属潤滑部が局部的に油膜切れを起して発生するシビア粒子でした。これらの摩耗粒子が観察された場合、潤滑部で発生している摩耗形態は、正常なマイルド摩耗異物や金属表面の微小突起による切削摩耗潤滑状態がやや厳しい凝着摩耗であることが分かります。減速機で切削摩耗が発生した場合、減速機内部で使用されている転がり軸受が切削摩耗により生じた軌道面の損傷が起点となって寿命が分の程度に低下することがあることから、今後は切削摩耗に十分注意する必要があります。切削摩耗の発生原因となる混入異物が残留している場合、この異物により切削摩耗が継続して発生する可能性があります。Iカップリング発光分光分析【SOAP／D－SOAP】検出された金属元素は、SOAP／D－SOAPの結果表に示すように、鉄、リン、亜鉛、カルシウム、ナトリウムでした。検出された金属元素から発生箇所を推定すると鉄、亜鉛・ギヤ・軸受等リン・オイル添加剤カルシウム、ナトリウム・外部混入異物であると思われます。このうち、機械部品が摩耗したと思われる元素はのグループです。水分前回に比較して水分.ppmからppmと大きな変化はなく、良好でした。計数汚染度計数汚染度はNAS級から等級に変化はなく、良好でした。前回同様に粘度、全酸価、IR、RBOTの各データは良好でした。尚、別紙RBOTの減少傾向から油の余寿命を求めた結果、本試料は直近の更油から起算して稼働日数が年月まで使用可能であることが分かります。本試料油の添加剤は、一般に、タービン油に比較して極圧添加剤や摩耗防止剤などの濃度が高く、この影響でRBOT試験の結果が変動する傾向があります。そのため、ギヤ油の余寿命の評価をタービン油と同等の精度で得るには、RBOTの結果に加え、粘度、全酸価、IRなどのデータを総合的に判断することが必要です。
報告№103-0024 | 分析№103-00270 | 103-00270 | 濾過前の試料油を分析した結果、計数汚染度を除く項目は良好でした。計数汚染度が、前回NAS級から、今回NAS級と変化はないものの、粒子分布を詳細に見てみると、～μmの大型の粒子が多いことが判りました。又、摩耗粒子の形態観察の結果から鉄錆等の異物が多く見られているため、～μmが上昇した要因は外部から混入した異物によるものと考えられました。これらの異物は、通常運転中に外部から混入する可能性がないため、今回採油時に混入した可能性が高いと考えられます。又、潤滑異常の早期発見パラメータである、摩耗過酷度を示すIs値がと非常に良好の範囲にあることから、潤滑状態は良好な状態にあると判断します。尚、RBOTが前回に比較し、min上昇したのは、新油の補充、又は、更油の影響によると思われます。今後は、今回のRBOT値によりデータ管理を行います。
報告№109-09094 報告№109-09094 | 分析№109-000951 分析№109-000951 | 109-000951 | 分析の結果、全てのデータが良好であることから、このグリースは継続使用可能と判断します。尚、有機物・有機化合物の結果、新グリースと異なるピークが確認されたことから、グリース名が違うか、或いは、異種グリースが混入した可能性が考えられますので、グリースを再確認するとともに、異種グリースの混入の可能性についてご確認下さい。特性低下有機物・有機化合物の結果、新グリースと異なるピークが確認されたことから、グリース名が違うか、或いは、異種グリースが混入した可能性が考えられますので、グリースを再確認するとともに、異種グリースの混入の可能性についてご確認下さい。ちょう度は良好と判断します。ちょう度はと当社推奨の管理限界値であるから以内にあり、良好と判断します。滴点は良好と判断します。滴点はと新グリース値に比較して高いものの、良好と判断します。全酸価は良好と判断します。全酸価は.mgKOH/gと新グリース値.mgKOH/g以内にあり、良好と判断します。有機物・有機化合物の結果、良好と判断します。有機物・有機化合物の結果、油劣化の兆候を示すカルボン酸の吸収が確認されていないことから、良好と判断します。但し、新グリースと異なるピークが確認されたことから、グリース名が違うか、或いは、異種グリースが混入した可能性が考えられますので、グリースを再確認するとともに、異種グリースの混入の可能性についてご確認下さい。
報告№102-8025 | 分析№102-00366 | 102-00366 | 前回分析結果で、油膜が破断して発生する摩耗粒子が確認されました。本試験は、その摩耗粒子が樹脂軸受に変更直後発生したものなのか、それとも、運転中に発生していたのかを確認することを目的としました。樹脂軸受変更直後に発生したのか、運転中に発生したのかを確認するためには、前回分析結果と今回分析結果を比較して、増加傾向が見られなければ、樹脂軸受変更直後に発生し現在は発生していないと判断でき、増加傾向が見られた場合、現在も摩耗が進行していると判断します。分析の結果、前回に比較して、計数汚染度、SOAP／D-SOAPの鉄及びモリブデン、フェログラフィーのIs値の各データに大きな変化はなく、前回分析結果で確認された摩耗粒子は、樹脂軸受変更直後に発生した粒子が確認されたものと判断します。又、現在の所、摩耗もなく安定しているものと判断します。尚、フェログラフィーの摩耗粒子形態観察の結果、異物の噛み込みにより発生した切削粒子が見られます。摩耗は安定しているものの、樹脂軸受は異物の噛み込みによる摩耗には弱く、この点に注意する必要があります。念のため、ヶ月後に分析を実施し、摩耗の進行状況を確認されることを推奨します。
報告№108-5071 報告№110-00397 | 分析№108-02721 分析№110-001789 | 110-001789 | 潤滑油は継続続使用可能な状態にあるものの、今後は障害予防を目的に以下の対策を推奨します。追加分析消泡性能が低下した場合、ギヤ歯面での油膜形成に影響が出て摩耗の発生が進展することがあります。今後は消泡性能低下の影響により摩耗が進展する可能性がありますので、フェログラフィーおよびSOAPを追加することを推奨します。分析周期の短縮今後、全酸価の上昇が予測されますので、同様に分析周期を短縮して傾向監視を強化することを併せて推奨します。分析結果全酸価が上昇していました。泡立ち試験の結果、消泡性能が低下していることが確認されました。粘度粘度は.mm/sと新油値mm/sに比較して、粘度変化率は-.％で、当社推奨の管理限界値である±％以内にあり、良好と判断します。泡立ち試験泡立ち試験は-と新油に比較して高い値でした。水分はppmと当社推奨の管理限界値の以下であり、良好と判断します。全酸価全酸価はmgKOH/gと新油値.mgKOH/gに比較して高いものの、IRの結果で油劣化の兆候を示すカルボン酸の吸収が確認されていないことから、良好と判断します。
報告№106-0227 報告№106-0354 | 分析№106-01279 分析№106-01909 | 106-01909 | トライボ診断の結果、摩耗粒子形態観察でμmサイズのやや大型の摩耗粒子が観察されました。今後、転がり軸受の寿命の指標となるフレーキングに進展することが懸念されるため、稼働時間が今回の採油から時間程度経過した時点で再度分析を実施し、フレーキングの発生状況を確認されることを推奨します。一方、SOAP／D-SOAPの結果、海水に含まれるマグネシウム、ナトリウムが検出され、フェログラフィーで赤錆が多く観察されたことから、海水が混入し、その影響で腐食した可能性も考えられました。早めのグリース交換が必要です。尚、報告書の管理表中に示しているSOAP／D-SOAPは、グリース潤滑の場合、摩耗粒子が均一に分散していないため、測定値が大きく変動することがありますので参考値としてお考え下さい。
報告№104-0378 報告№105-6027 | 分析№104-02669 分析№105-00835 | 105-00835 | オーバーホール後に初期試験を実施した結果、摩耗粒子形態観察で、外部から混入した鉄錆・砂が観察されました。異物の混入による影響は直ちにないと思われます。今後、これらの異物が軸受摺動面に噛み込み摩耗が進行することも考えられます。ヶ月以内に精点Bを実施し、汚染状況及び摩耗の進行状況を確認されることを推奨します。これらのことは、異常摩耗の早期発見パラメータであるフェログラフィーのIs値がと良好の範囲にあるものの、摩耗粒子形態観察の結果、外部から混入したと思われる鉄錆、砂が観察されたこと以上のことから判断しました。
|  | 113-002942_date140401 | 対象設備は継続使用可能な状態にあると判断します。但し、今後の摩耗推移を確認するためにも傾向監視を継続することが有効です。また、潤滑油は粘度および水分が高いことからく、塩基価の低下が確認されたことから、以下の対策を推奨します。更油或いは部分更油粘度が上昇した場合、粘性抵抗が増大して、油温が上昇することにより、油が劣化しやすくなることや、機器の運手効率悪化、振れまわりや摺動面のぶれの発生によるの発生による片当たりや摩耗の促進や潤滑ポンプの動作不良による潤滑油の供給不足が懸念されます。また、粘度上昇の原因がスラッジなどの粘ちょう物である場合、ピストンリングのこう着なども考えられます。また、水分が高い場合、水分の影響により金属表面で腐食摩耗が発生し、更に発生した鉄錆等の粒子が潤滑部に噛み込み摩耗が進行することや、潤滑部の油膜の形成不良による摩耗の促進、潤滑油の酸化劣化の促進、転がり軸受を使用している場合、軸受寿命の低下などが懸念されます。また、添加剤の加水分解や加水分解時にスラッジや酸成分が生成し、悪影響を及ぼすことが懸念されます。また、塩基価の低下が確認されており、今後さらに低下が進行することで、酸性物質を中和することが出来なくなり、金属表面の腐食が発生する可能性が高まることが懸念されるため、更油或いは部分更油を推奨します。水分が高い場合、水分の影響により金属表面で腐食摩耗が発生し、発生した鉄錆等の粒子が潤滑部に噛み込み摩耗が進行することや、潤滑部の油膜の形成不良による摩耗の促進、潤滑油の酸化劣化の促進が発生することが懸念されるため、更油或いは部分更油を推奨します。定期的な分析今後も摩耗推移を監視するため、定期的な分析実施を推奨します。
報告№109-09136 報告№110-00326 | 分析№109-001160 分析№110-001437 | 110-001437 | 摩擦面で発生している摩耗の形態や潤滑状態は、フェログラフィーで得られた摩耗粒子の観察結果から評価します。同法は、摩耗粒子を含んだ試料油を磁力で油と粒子とに分離する技術で、分離された摩耗粒子を解析することによって潤滑状態の健全性や摩耗粒子の発生原因を診断するものです。摩耗粒子と摩耗形態観察された粒子は、潤滑状態が正常な場合に発生する摩耗粒子局部的に高圧・高温となる場合に発生するフリクションポリマでした。以上から潤滑部で発生している摩耗は正常なマイルド摩耗であることが分かりました。また、局部的に高圧・高温になっている箇所があることも確認されました。フリクションポリマは、潤滑油が軸受軌道面に押し込められ高圧状態になると同時に、圧縮熱により高温状態になった結果、基油自身重合反応を起こし生成することが知られています。そのため、高圧高温状態の解消がなされなければ、潤滑油の劣化が進行し、粘度上昇に因る潤滑異常に進展する場合があります。潤滑状態異常摩耗の早期発見パラメータであるIs値は、潤滑状態が厳しいの乗となっていました。汚染度水分濃度は、前回同様に管理基準以内にあり良好でした。粘度、全酸価、RBOTの各データは、前回同様に管理基準以内にあり良好でした。本試料油は、機器停止中に軸受箱ドレンプラグから採油されています。ドレンプラグの汚染度は、一般的に高く、尚且つ、機器が停止している状態では、油槽内で撹拌がなくなり固形物が沈降するため、油中汚染度は更に高くなると推定されます。このような悪条件にもかかわらず、今回の分析結果から転がり軸受寿命の指標としている摩耗粒子が確認されなかったことから本軸受は継続使用可能な状態にあると判断します。今回の診断は、提示して頂いた採油状況をもとに試料油の汚染度が高いことを前提に解析しましたが、採油時の排油量が多い場合には粒子などの固形物が排油と共に排出してしまい、場合によっては清浄な油を採取する可能性も考えられます。より正確な診断を行うためにも、設備油量、排油量などの情報提供をお願い致します。但し、軸受摺動面でマイルド摩耗とフリクションポリマがやや多く発生しています。今後さらに摩耗が進行することが懸念されますので、以下の対策を推奨します。今後、摩耗の進行状況を監視するため、定期的に分析を実施することを推奨します。傾向監視のための次回採油時期は、回転数と油量から理論的に求めます。本設備の回転数に関する情報が提供されなかったため、rpmと仮定し計算しました。その結果、次回の採油は最短で約時間となります。この時間は、油中汚染物が均一濃度になるために必要な時間であり、この時間を経過すれば、再分析の結果から摩耗速度を評価すことが可能となります。本計算は、回転数を仮定して求めていますので、次回分析実施時までに回転数等の設備情報をご提供下さい。
報告№109-09249 | 分析№109-001747 | 113-000934 | 潤滑油は継続使用可能と判断します。軸受は継続使用可能な状態にあると判断します。但し、累計鉄濃度が注意領域にあることから、今後の摩耗進行の有無を確認するためにも傾向監視を継続することが有効です。定期的な分析今後の摩耗推移を監視するため、定期的な分析実施を推奨します。異常摩耗の早期発見パラメータであるのIs値は、前回のレベルからレベルに低下し、異常摩耗の兆候を示す摩耗粒子が顕著に観察されませんでした。但し、累計鉄濃度が注意領域にあることから、今後の摩耗推移を確認することが有用です。水分、汚染粒子数、汚染物重量の各データは良好です。．粘度、酸化安定度、色相の各データは良好です。有機物・有機化合物全酸価が.mgKOH/gと注意領域にありましたが、添加剤として含まれている防錆剤の影響であり、良好と判断します。有機物・有機化合物有機物・有機化合物の結果、cm-付近にピークが確認されましたが、添加剤として含まれている防錆剤の影響であり、スラッジのピークでなく良好と判断します。
報告№109-09136 報告№111-00462 | 分析№109-001160 分析№111-002139 | 111-002139 | 軸受は継続使用可能な状態にあると判断します。但し、今後も摩耗の進行を傾向監視するため、以下の対策を推奨します。定期的な分析疲労摩耗の進行を監視するため、定期的に分析を実施し、摩耗の進行状況を確認することを推奨します。フェログラフィー異常摩耗の早期発見パラメータとして摩耗粒子を定量化して評価するフェログラフィーのIs値は、前回のの乗から乗に上昇し、潤滑状態が厳しくなっていることを示していました。摩耗粒子の形態で比較的多く観察された粒子は、繰返し応力を受けて発生する疲労摩耗粒子でした。これらの摩耗粒子が観察された場合、潤滑部で発生している摩耗形態は、疲労による疲労摩耗であることが分かります。Iカップリング発光分光分析供試の潤滑油を分析した結果、検出された金属元素は、SOAPの結果表に示すように、鉄、ニッケル、錫、リン、カルシウム、バリウム、アルミニウム、ナトリウムでした。検出されたこれらの金属元素から発生箇所を推定すると鉄、ニッケル、錫・軸受等リン・オイル添加剤カルシウム、バリウム、アルミニウム、ナトリウム・外部混入異物であると思われます。このうち、機械部品が摩耗したと思われる元素はのグループです。前回に比較して計数汚染度はNAS級からNAS級にランク増加したものの、当社推奨の管理限界値内にあり、良好と判断します。分析結果は良好と判断します。計数汚染度計数汚染度はNAS級と当社推奨の管理限界値のNAS級以内にあり、良好と判断します。重量汚染度はmg/mlでした。機器の潤滑状態摩耗粒子の形態観察の結果、繰返し応力を受けて発生する疲労摩耗粒子が比較的多く観察されました。SOAPSOAPの結果、摩耗により発生する鉄が検出されていないことから、良好と判断します。D－SOAPD－SOAPの結果、摩耗により発生する鉄が検出されました。フェログラフィー異常摩耗の早期発見パラメータであるフェログラフィーのIs値がの乗とやや高く、摩耗粒子の形態観察の結果、繰返し応力を受けて発生する疲労摩耗粒子が比較的多く観察されました。
報告№109-09136 報告№113-00617 | 分析№109-001160 分析№113-002638 | 113-002638 | 潤滑は良好の範囲にあったものの、汚染度が高いことから、今後、夾雑物が潤滑部に噛み込むことによる摩耗の発生が懸念されます。軸受は継続使用可能な状態にあると判断します。但し、今後の摩耗推移を確認するためにも傾向監視を継続することが有効です。濾過または更油油中の汚染度が高いことから、摩耗粒子や異物等が潤滑部に噛み込むことによる摩耗の進行が懸念されるため、可能であれば、予防処置として濾過または更油等による汚染度の改善を推奨します。定期的な分析今後の疲労摩耗の推移を監視するため、定期的な分析実施を推奨します。異常摩耗の早期発見のパラメータであるIs値は、前回のレベルからレベルに低下しているものの、やや高い値でした。また、潤滑部の摩耗が認められたため、定期的に潤滑油分析を実施し、摩耗推移を監視することが有用と考えます。フェログラフィーで観察された代表的な粒子は、以下の通りです。正常な摩耗粒子・潤滑状態が正常なマイルド摩耗により発生。疲労摩耗粒子・繰返し応力による金属疲労で発生。大型化するとフレーキングの発生が懸念されます。フリクションポリマ・局部的に高圧・高温となる場合に発生。銅を使用した箇所の摩耗SOAP/D-SOAPで銅が比較的高い値で検出されました。転がり軸受の場合、保持器で銅が使用されている場合があります。銅の発生箇所が保持器であった場合、今後、保持器の摩耗が進行することで転動体とのギャップが大きくなると共に振動が増大し、更なる摩耗の進行につながることが懸念されます。計数汚染度は前回同様、NAS級を上回っており、当社推奨の管理限界値を超えていました。フィルタ表面が茶褐色であり、残渣に金属片、スラッジ、鉄錆、砂等が観察されたことから、汚染度が高い要因は、摩耗粒子、スラッジ、外部混入異物の影響と思われます。前回同様に粘度、水分、酸価、IRの各データは良好です。
|  | 112-002386 | フェログラフィーおよびSOAP-Tの結果から総合的に判断した結果、傾向管理が必要な状態にあると考えられます。フェログラフィー【定量分析：Is値】Is値は異常摩耗の早期発見パラメータのつで、摩耗粒子を定量化するために用います。今回のIs値はの乗とやや高い値でした。フェログラフィー【定性分析：摩耗粒子および摩耗形態観察】分析結果から比較的多く観察された粒子は、以下の通りでした。正常な摩耗粒子・潤滑状態が正常なマイルド摩耗により発生。黒錆・潤滑状態がやや厳しい凝着摩耗により発生。金属接触が厳しく、且つ、高い摩擦熱が発生していると考えられます。赤錆・フレッティングにより発生。フリクションポリマ・局部的に高圧・高温となる場合に発生。観察された摩耗粒子の中でも赤錆、フリクションポリマは、注意が必要です。フレッティングの発生要因は、鉄系材料が接合および勘合されたりする部分から発生します。フレッティングによる赤錆が少量発生しても直ちに異常ではありませんが、場合によっては、発生した赤錆が軸受摺動面に噛み込み、摩耗を進行させる場合があります。フリクションポリマは、潤滑油が摺動面に押し込められ高圧状態になると同時に、圧縮熱により高温状態になった結果、基油自身が重合反応を起こし生成することが知られています。そのため、高圧高温状態の解消がなされなければ、潤滑油の劣化が進行し、粘度上昇に因る潤滑異常に進展する場合があります。Iカップリング発光分光分析【SOAP-T】検出された金属元素から発生箇所を推定すると、以下の通りでした。鉄、ニッケル、錫・エンジン部品リン、亜鉛、カルシウム・添加剤ナトリウム、モリブデン・外部混入異物メタルの摩耗SOAP-Tで軸受メタルの主成分である錫がppm検出されました。潤滑状態が直ちに異常にならないと思われますが、メタル成分が検出されていることからメタルの一部に油膜切れが発生していることの証です。一般に排水機場の稼働率は低稼働率であり、起動停止回数が多い傾向にあるため、本機のメタル成分の増加要因は起動停止時に油膜切れが生じて発生していると推定されます。一定期間経過後に再分析し、傾向監視によるメタルの摩耗状態を確認する必要があると思われます。．水分は良好でした。尚、粘度、酸価、塩基価は、当社に新油データがなかったため、同じメーカで同油種のカタログ値と比較しました。粘度粘度は、.mm/sと新油カタログ値の.mm/sに比較して粘度変化率が+％となっており、当社推奨の管理限界値である±％を超えていました。粘度は、一端上昇し始めると劇的に上昇することもあるため、今後は比較的短い周期で傾向監視を実施することが大切です。粘度の上昇要因は、別紙エンジンオイルの粘度上昇メカニズムをご覧ください。酸価は、mgKOH/gとカタログ値のmgKOH/gに比較して高いものの、塩基価が良好の範囲にあることから、良好と判断します。塩基価は、mgKOH/gと当社推奨の管理限界値mgKOH/gに比較して高いことから、良好と判断します。
報告№109-09094 報告№112-00124 | 分析№109-000872 分析№112-000458 | 112-000458_date121122 | 潤滑油は継続使用可能な状態にあると判断します。は良好でした。尚、RBOTがminと管理基本値の.minに比較してmin減少していました。このまま継続使用した場合、この減少傾向から限界値に到達するのは、別紙図RBOTの減少傾向に示すように年月と推定されました。残りの継続使用期間は、約年ヶ月であると予測されます。≪状態監視とパラメータ≫分析の目的および各分析のパラメータは以下の通りです。特性低下目的：油の分析結果から、や劣化傾向ならびに添加剤の消耗程度、残存寿命などを確認する。粘度JISK酸価JISK赤外線吸収スペクトルJISK酸化安定度試験JISK汚染目的：油の分析結果から、砂塵あるいは水・異種油などによるや、異物混入の有無を確認する。水分JISK計数汚染度JISB重量汚染度JISB光学顕微鏡観察摩耗目的：油中の摩耗粒子を分析する事により、回転・摺動部の潤滑状態、摩耗劣化の程度、余寿命などを解析する。摩耗診断電子顕微鏡観察JISKX線マイクロアナリシス油中金属濃度JISK≪分析結果≫特性低下粘度：良好粘度値mm/sの管理基本値mm/sに対する変化率は+％であり、○○管理限界値±％以内に留まっています。酸価：良好酸価.mgKOH/gは管理基本値の.mgKOH/g以内にあることから、問題は無いと判断します。赤外線吸収スペクトル：良好酸化安定度試験：良好酸化安定度試験の結果、数値minは○○管理限界値min以上に留まっており、現時点での使用は可能と判断します。汚染水分：良好水分値.ppmは○○管理限界値以内に留まっています。計数汚染度：今回は実施していません。重量汚染度：今回は実施していません。光学顕微鏡観察：今回は実施していません。摩耗摩耗診断電子顕微鏡観察・X線マイクロアナリシス：今回は実施していません。油中金属濃度：今回は実施していません。
報告№109-09147 報告№109-09147 | 分析№109-001233 分析№109-001233 | 109-001233 | 泡立ち試験の結果は、-と新油値が-であるのに比較して高い値となっていたことから消泡性能が低下していることが分かりました。消泡性の性能が低下していることが確認されたことから、今後の使用状況によっては油の酸化劣化が進行したり、ギヤ歯面およびベアリング軌道面で油膜切れが発生したりする場合があるため、消泡剤の添加による消泡性能の改善など何らかの対応が必要になると思われます。尚、を示す粘度、水分、全酸価の各データは、全てが良好の範囲あることから消泡性能の改善により継続使用が可能と判断します。消泡性能の改善は、添加する消泡剤の効果をテストにより確認する必要がありますので、必要な場合は当社営業担当者までお知らせ下さい。機器の潤滑状態潤滑状態の異常の早期発見パラメータである潤滑状態指数は、の乗と濾過設備のない機器であれば正常な潤滑状態にあると判断できます。当該機の潤滑系は、油中汚染粒子を濾過するフィルタが設置されているため、別紙インライン・オフラインフィルタの影響に示すとおり、潤滑状態が異常となり大型の摩耗粒子が発生したとしても発生した粒子の大部分が捕捉されてしまい、結果として正常な潤滑状態にあると誤認してしまう可能性があります。そのため、フィルタの影響を考慮に入れLCインデックスを求めたところ、その結果は摩耗がやや厳しい状態に分類されるの乗領域となりました。計算により求めたLCインデックスがこの値であれば、ギヤおよび転がり軸受の継続続使用は可能と思われます。但し、摩耗粒子には疲労摩耗の開始時期に見られるμm以下の摩耗粒子が観察され、また、LCインデックスが前回のから今回の乗へと潤滑状態の厳しさが桁上昇し摩耗の進行が懸念されました。今後の状態変化を把握するためヶ月後に再度分析を実施し、疲労摩耗の進行状況を確認することを推奨します。泡立ち試験の結果、消泡性能が低下していることが確認されています。粘度は良好。粘度はmm/sと新油値mm/sに比較して、粘度変化率は-％で、当社推奨の管理限界値である±％以内にあり、良好と判断します。粘度はmm/sとなっています。粘度はmm/sとなっています。粘度指数はとなっています。粘度指数はとなっています。泡立ち試験は-となっています。泡立ち試験は-と新油に比較して高い値となっています。消泡性能が低下していることが確認されています。水分は良好。水分はと当社推奨の管理限界値の以下であり、良好と判断します。全酸価は良好。全酸価は.mgKOH/gと新油値.mgKOH/gに比較して高いものの、IRの結果で油劣化の兆候を示すカルボン酸の吸収が確認されていないことから、良好と判断します。機器の潤滑状態摩耗粒子の形態観察結果で疲労摩耗の開始時期に見られる粒子が観察されました。μm以下の疲労摩耗粒子が観察されました。異常摩耗の早期発見パラメータである潤滑状態指数がの乗と精密な濾過設備がない機器であれば、潤滑状態指数は正常の範囲にあると判断できますが、摩耗粒子の形態観察でμm以下の疲労摩耗粒子が観察されました。
報告№106-0416 報告№106-0416 | 分析№106-02342 分析№106-02342 | 106-02342_分析項目追加 | AH潤滑油が黒化したため、月日から毎日L油入替を行っている。潤滑油の黒化原因を確認する。ベアリングおよび潤滑油が継続使用可能かを判断する。潤滑油の黒化原因潤滑油が黒化する原因は以下のつが考えられます。摩耗粒子の増加油の劣化汚染粒子の混入これらの推定される原因を分析結果から確認しました。摩耗粒子形態観察でベアリング軌道面の微小領域で発生した疲労摩耗粒子、外部混入異物がやや多く観察されました。これらの分析結果から、潤滑油が黒化した原因は、摩耗粒子の増加と汚染粒子の混入によるものと考えられました。但し、汚染粒子の中には炭化したように見える粒子も比較的多く見られたため、過去に潤滑油が高温状態を経験し、その際に発生した炭化物が油槽内および配管中に発生・残留したものと思われました。一般に、炭化したように見える粒子が観察された場合、その原因として高温ガスが油槽内に入り、油槽内の金属が腐食することもあります。この場合、軸受ラビリンスギャップが増加したことなどが原因と思われます。これらのことは、計数汚染度がNAS級以上と当社推奨の管理限界値を超えていたこと異常摩耗の早期発見パラメータであるフェログラフィーのIs値がの乗とやや高く、摩耗粒子形態観察の結果、ベアリング軌道面の微小領域で発生した疲労摩耗粒子、外部から混入した鉄錆、砂がやや多く観察されたことフィルタ写真で鉄錆、砂、炭化したと思われる粒子が観察されたことD－SOAPの結果、鉄、油の添加剤成分であるリン、外部から混入したナトリウムが検出されたことを示す粘度、水分、全酸価、IR、RBOTの各データが良好の範囲にあり、潤滑油の劣化が確認されなかったこと以上のことから判断しました。ベアリング・潤滑油の継続使用の可否ベアリングの軌道面では、微小領域で疲労摩耗が発生しているものの、転がり軸受の寿命の指標となるフレーキングが発生していないことから、軸受は継続使用可能と判断します。又、潤滑油も新油に比較してを示す粘度、水分、IR、RBOTの各データは大きな変化はなく、全酸価も新油値.mgKOH/g以下であることから、この油は継続使用可能と判断します。今後の対策計数汚染度が当社推奨の管理限界値を超え、摩耗粒子形態観察でベアリング軌道面の微小領域で発生した疲労摩耗粒子、外部から混入した鉄錆、砂が多く観察されたことから、今後これらの摩耗粒子、異物が軸受軌道面に噛み込みフレーキングに進展することが懸念されるため、系統内のフラッシング洗浄および更油等により汚染度を改善されることを推奨します。但し、高温ガスが油槽内に入り込んでいるとすれば、潤滑油の継続使用中に問題が再発すると思われます。定期的に分析を実施し、汚染状態および摩耗の進行状況を監視することを併せて推奨します。尚、念のため軸受油槽のラビリンスギャップの確認をお願いします。
報告№109-09136 報告№112-00289 | 分析№109-001160 分析№112-001166 | 112-001166 | 潤滑油は継続使用可能な状態にあると判断します。但し、今後は障害予防を目的に以下の対策を推奨します。追加分析消泡性能が低下した場合、ギヤ歯面での油膜形成に影響が出て摩耗が進展することがありますので、フェログラフィーおよびSOAP-Tを追加して摩耗により発生する油中金属濃度や潤滑状態を確認することを推奨します。泡立ち試験泡立ち試験の結果は、-と新油値が-であるのに比較して高い値となっていたことから、消泡性能が低下していることが分かりました。今後の使用状況によっては油の酸化劣化が進行したり、ギヤ歯面およびベアリング軌道面で油膜切れが発生したりする場合があるため、消泡剤の添加による消泡性能の改善など何らかの対応が必要になると思われます。分析結果泡立ち試験の結果、消泡性能が低下していることが確認されました。粘度粘度はmm/sと新油値mm/sに比較して、粘度変化率は-％で、当社推奨の管理限界値である±％以内にあり、良好と判断します。泡立ち試験泡立ち試験は-と新油に比較して高い値でした。水分はppmと当社推奨の管理限界値の以下であり、良好と判断します。酸価は.mgKOH/gと新油値.mgKOH/gに比較して高いものの、IRの結果で油劣化の兆候を示すカルボン酸の吸収が確認されていないことから、良好と判断します。
報告№107-0287 報告№107-0346 | 分析№107-01519 分析№107-01823 | 107-01823 | 濾過前の試料油を分析した結果、摩耗粒子形態観察で局部的に高圧・高温となる場合に発生するフリクションポリマ、外部から混入したと思われる鉄錆、砂等が観察されました。フリクションポリマの発生要因は、局部的に軸受摺動部分に高圧・高温の箇所が見られる場合に発生します。つまり、軸の振れ回り量の変動や、あるいは、メタルギャップの調整不足等が原因で、その狭いギャップに潤滑油が押込まれてフリクションポリマが発生している場合があります。このことから、高い摩擦熱による油劣化に注意が必要です。これらの障害発生に対する弊害を勘案の上、予防処置として運転再開後ヶ月以内に再度分析を実施し、油劣化の発生の有無を確認することを推奨します。
報告№108-0227 報告№110-00234 | 分析№108-01664 分析№110-000898 | 110-000898 | を示す粘度、水分、全酸価の各データは良好でした。泡立ち試験の結果は、-と新油値が-であるのに比較して高い値となっていたことから、消泡性能が低下していることが分かりました。今後の使用状況によっては油の酸化劣化が進行したり、ギヤ歯面およびベアリング軌道面で油膜切れが発生したりする場合があるため、消泡剤の添加による消泡性能の改善など何らかの対応が必要になると思われます。潤滑油は継続続使用可能な状態にあるものの、今後は障害予防を目的に以下の対策を推奨します。消泡性能が低下した場合、ギヤ歯面での油膜形成に影響が出て摩耗の発生が進展することがあります。今後は消泡性能低下の影響により摩耗が進展する可能性がありますので、フェログラフィーおよびSOAPを追加するとともに、分析周期を短縮して傾向監視を強化することを推奨します。泡立ち試験の結果、消泡性能が低下していることが確認されました。粘度粘度は.mm/sと新油値mm/sに比較して、粘度変化率は-％で、当社推奨の管理限界値である±％以内にあり、良好と判断します。泡立ち試験泡立ち試験は-と新油に比較して高い値でした。水分は.と当社推奨の管理限界値の以下であり、良好と判断します。全酸価全酸価は.mgKOH/gと新油値.mgKOH/gに比較して高いものの、IRの結果で油劣化の兆候を示すカルボン酸の吸収が確認されていないことから、良好と判断します。
報告№106-0227 報告№106-0244 | 分析№106-01279 分析№106-01348 | 106-01348 | 濾過前の試料油を分析した結果、摩耗粒子形態観察で前回観察されていなかった金属接触が厳しい場合に発生するシビア粒子、摩擦熱が高い場合に発生する球状粒子、黒錆が観察されました。観察された摩耗粒子の中でも球状粒子は、異常の兆候を示す形態のパラメータで、この摩耗粒子が発生する場合、潤滑状態に注意が必要です。球状粒子の発生原因は、一般に、溶接工事、溶接作業などによる溶接スパッタの混入、電食による発生、厳しい金属接触による摩耗、が考えられます。球状粒子の発生原因が、の溶接スパッタの混入であれば、今後増加しないと思われますが、が考えられる場合は、原因を取り除かなければ球状粒子は増加すると考えられます。これらの障害発生に対する弊害を勘案の上、予防処置としてヶ月以内に再度分析を実施し、この球状粒子の増加の有無を確認されることを推奨します。尚、念のため、主機の起動時、停止時の温度チャートから軸受温度に微妙な変化がないかを確認されることを推奨します。
報告№102-6152 | 分析№102-02801 | 102-02801 | 濾過前の試料油を分析した結果、重量汚染度がmg/mlと処置領域にあり、D－SOAPで、前回に比較して、鉄及びメタルの主成分である錫が上昇していました。通常、入口弁圧油で錫が検出されることはありません。今回、入口弁圧油を濾過する直前に潤滑油の濾過を実施しているため、濾過機配管内に残留していた潤滑油を採油したと思われます。このことを確認するために、ヶ月以内に再度分析を実施されることを推奨します。これらのことは、重量汚染度がmg/mlと処置領域にあり、D－SOAPで、前回に比較して鉄及び錫が上昇していたことから判断します。
報告№109-09136 報告№110-00054 | 分析№109-001160 分析№110-000179 | 110-000179 | IRを除く項目は良好でした。IRの結果でIRチャートに示すように新油と異なるピークが確認されました。異種油の混入、或いは、油名が違う可能性があります。結論酸化劣化の進行は確認されなかったことから、潤滑油は継続使用可能な状態にあると判断しますが、以下の対策が必要です。異種油の混入、或いは、油名が違う可能性がありますので、再度ご確認下さい。
報告№109-09136 報告№110-00485 | 分析№109-001160 分析№110-002183 | 110-002183 | は、油の粘度、油中のスラッジの発生量を判断パラメータに、粘度、全酸価、IR、RBOTで評価します。分析の結果、油の粘性を示す粘度は、新油値の.mm/sに比較して粘度変化率が-.％の.mm/sとほぼ変化はなく、また油中のスラッジの発生量を示す全酸価は、新油値の.mgKOH/gに対して.mgKOH/gでほぼ変化が見られず劣化は確認されなかった。さらにはIRの結果でも油が劣化した場合に発生するカルボン酸の発生も確認されず、酸化防止剤の残存量を示すRBOTは、限界値minに比較して、十分に残量があるminであった以上のことから、潤滑油の劣化は確認されませんでした。なお、使用油の使用期間または使用時間が不明であったため、ご要求の油の余寿命に関する検討は行えませんでした。可能であれば、これらの情報をご提供下さい。汚染度油中の水分を計測した結果、水分はppmと新油と同等であり、継続使用可能な状態にあることが確認されました。潤滑油は継続使用可能な状態にあると判断します。
報告№109-09094 報告№112-00124 | 分析№109-000870 分析№112-000417 | 112-000417 | 潤滑油および対象設備は継続使用可能な状態にあると判断します。はフェログラフィーおよびSOAP-Tの結果から総合的に判断した結果、正常な状態にあると考えられます。フェログラフィー【定量分析：Is値】Is値は異常摩耗の早期発見パラメータのつで、摩耗粒子を定量化するために用います。今回のIs値はのマイナス乗と低い値でした。フェログラフィー【定性分析：摩耗粒子および摩耗形態観察】分析結果から比較的多く観察された粒子は、以下の通りでした。正常な摩耗粒子・潤滑状態が正常なマイルド摩耗により発生。Iカップリング発光分光分析【SOAP-T】検出された金属元素から発生箇所を推定すると、以下の通りでした。カルシウム、ナトリウム・外部混入異物．水分、計数汚染度、重量汚染度は共に良好でした。．粘度、酸価、IR、RBOTの各データは良好でした。尚、RBOTがminと更油前のminに比較してmin増加していました。今回のデータは更油直後であることから、余寿命を判定することはできませんでした。≪状態監視とパラメータ≫分析の目的および各分析のパラメータは以下の通りです。特性低下目的：油の分析結果から、や劣化傾向ならびに添加剤の消耗程度、残存寿命などを確認する。粘度JISK酸価JISK赤外線吸収スペクトルJISK酸化安定度試験JISK汚染目的：油の分析結果から、砂塵あるいは水・異種油などによるや、異物混入の有無を確認する。水分JISK計数汚染度JISB重量汚染度JISB光学顕微鏡観察摩耗目的：油中の摩耗粒子を分析する事により、回転・摺動部の潤滑状態、摩耗劣化の程度、余寿命などを解析する。摩耗診断電子顕微鏡観察JISKX線マイクロアナリシス油中金属濃度JISK≪分析結果≫特性低下粘度：良好粘度値mm/sの管理基本値mm/sに対する変化率は+％であり、○○管理限界値±％以内に留まっています。酸価：良好酸価.mgKOH/gは管理基本値の.mgKOH/g以内にあることから、問題は無いと判断します。赤外線吸収スペクトル：良好酸化安定度試験：良好酸化安定度試験の結果、数値minは○○管理限界値min以上に留まっており、現時点での使用は可能と判断します。汚染水分：良好水分値ppmは○○管理限界値以内に留まっています。計数汚染度：良好計数汚染度はNAS級と当社推奨の管理限界値NAS級以内にあります。重量汚染度：良好重量汚染度は.mg/mlと当社推奨の管理限界値mg/ml以内にあります。光学顕微鏡観察：良好光学顕微鏡写真は捕捉された汚染物の量は少なく、スラッジは確認されませんでした。摩耗摩耗診断：良好摩耗診断の結果、異常摩耗の早期発見パラメータであるIs値がのマイナス乗と良好の範囲にあることから、潤滑状態は正常と判断します。電子顕微鏡観察・X線マイクロアナリシス：今回は実施していません。油中金属濃度：良好油中金属濃度の結果、外部から混入したと思われるカルシウム、ナトリウムが検出されたものの、良好と判断します。
報告№103-0153 | 分析№103-01343 | 103-01343 | 濾過前の試料油を分析した結果、重量汚染度が処置領域にあり、光学顕微鏡写真に示すように茶褐色状のスラッジが見られました。スラッジは、粘着性があり、バルブの動作障害の発生原因となることが知られていることから、当社製清浄分散剤TS－の投与と濾過を実施されることを推奨します。これらのことは、重量汚染度がmg/mlと処置領域にあり、光学顕微鏡写真に示すように、茶褐色状のスラッジが見られ、又、D－SOAPで油の添加剤成分である亜鉛が検出されたことから判断しました。
報告№109-09136 報告№111-00619 | 分析№109-001160 分析№111-002954 | 111-002954 | グリースは継続使用可能な状態にあると判断します。グリースのちょう度、滴点、酸価、IRの各データは良好でした。
報告№107-0366 報告№109-09360 | 分析№107-01900 分析№109-002456 | 109-002456 | 濾過前の試料油を分析した結果、前回に比較して異常摩耗の早期発見パラメータであるフェログラフィーのIs値がの乗から変化はないものの、摩耗粒子の形態観察でμm以下の鉄系摩耗粒子が多く観察されました。SOAP／D－SOAPの結果、前回に比較して鉄が増加していました。摩耗箇所は、主にサーボシリンダ内壁やポンプ内部と推定されますが、異常のパラメータとしての汚染度がNAS級と非常に良好の範囲にあることから継続使用には問題ないと判断します。ただし、SOAP／D－SOAPの鉄濃度が増加していることから、μm以下の摩耗は進行していると思われます。このまま摩耗が進行し、汚染度がNAS級のやや不良領域に上昇した場合、バルブ類の動作障害やフィルタの目詰まり等が発生することがありますので、汚染度の傾向監視を推奨します。これらの障害発生に対する弊害を勘案の上、念のためヶ月後に再度分析を実施し、摩耗の進行状況および汚染の状態を確認することを推奨します。再分析により、汚染度の上昇が確認されなければ、監視周期を通常周期に戻して下さい。
報告№108-0227 報告№110-00783 | 分析№108-01664 分析№110-003749 | 110-003749 | 前回に比較してSOAP／D－SOAPの結果で、鉄および錫濃度に変化はなく、異常摩耗の早期発見パラメータであるフェログラフィーのIs値がのマイナス乗と良好でした。前回に比較して計数汚染度はNAS級からNAS級にランク増加しているものの、当社推奨の管理限界値内にあり、良好でした。粘度、水分、全酸価、IR、RBOTの各データは良好でした。潤滑油および軸受は継続使用可能な状態にあると判断します。
報告№102-0306 | 分析№102-03327 | 102-03327 | TS－投与後・濾過前のデータを確認することを目的としました。分析の結果、TS－投与前に比較して、NAS等級は、ランク減少し、重量汚染度も.mg/mlから.mg/mlに減少していました。全酸価がTS－投与前の.mgKOH/gから.mgKOH/gに上昇していますが、TS－の影響であり、異常ではありません。尚、主機停止中に油槽中層部から採油を実施しているため、油循環中の採油に比較して油中粒子が沈降して低濃度になっている部分を採油していると考えられます。したがって、油が循環している状態で採油を実施した場合に比較して、分析データが低くなっており、濾過の効果を精確に確認できない場合がありますので、今後の採油は、停止直後、或いは、油循環中に採油を実施されることを推奨します。
報告№101-0285 | 分析№101-02786 | 101-02786 | 分析の結果、前回に比較して、計数汚染度、重量汚染度、フェログラフィーのIs値の各データは減少又は変化がないものの、SOAP／D－SOAPの錫濃度が上昇していました。濃度の高いSOAPの錫濃度はppmからppmにppm増加していました。フェログラフィーの摩耗粒子の形態観察の結果、μm未満のラビング粒子が比較的多く見られたことから、錫濃度が上昇した要因は、メタル表面からμm未満の微小な摩耗粒子が発生したためと考えられました。から今回.までの摩耗状況を解析します。メタルの主成分である錫濃度がppm上昇しており、この錫濃度の上昇量と油量から摩耗体積を下式により算出します。摩耗体積＝錫濃度×-×油量×油の密度×÷錫密度＝×-××.×÷.＝×-この摩耗体積と軸受の表面積から平均的な摩耗深さを算出します。平均的な摩耗深さ＝摩耗体積÷＝×-÷×）×＝.このことから、から.の間に.μm摩耗したと考えられます。したがって、この間の運転時間が約時間ですので、単位運転時間当りの摩耗速度は×-μm／hとなります。又、起動回数は回ですので、起動回数で摩耗速度を考えると×-μmとなります。更に、今回.まで摩耗を上記同様に平均的な摩耗深さで表すと.μmとなりますので、メタルの表面粗さを一般的なsとすると、その粗さが摩耗し、鏡面状態になるのは時間後と推定されました。又、起動回数では回となります。限界運転時間＝÷摩耗速度＝÷×-＝当社の経験によれば、スラスト軸受の表面積の分の程度が接触する例が多く見られるため、摩耗面積を分のとして、上記同様の計算方法で運転時間を計算すると、時間、起動回数では回となります。そのため、安全をみて、運転時間時間、もしくは、起動回数回に達した時点で分析を実施し、限界運転時間、限界起動回数を再確認されることを推奨します。
報告№109-09136 報告№112-00573 | 分析№109-001160 分析№112-002364 | 112-002364 | 潤滑油および軸受は継続使用可能な状態にあると判断します。但し、今後も摩耗の進行を傾向監視するため、以下の対策を推奨します。定期的な分析今後懸念される切削摩耗の進行を監視するため、定期的に分析を実施することを推奨します。はフェログラフィーおよびSOAP／D-SOAPの結果から総合的に判断した結果、傾向管理が必要な状態にあると考えられます。フェログラフィー【定量分析：Is値】Is値は異常摩耗の早期発見パラメータのつで、摩耗粒子を定量化するために用います。前回に比較してIs値はの乗から変化はなく、低い値でした。フェログラフィー【定性分析：摩耗粒子および摩耗形態観察】分析結果から比較的多く観察された粒子は、以下の通りでした。正常な摩耗粒子・潤滑状態が正常なマイルド摩耗により発生。切削粒子・異物や金属表面の微小突起による切削摩耗により発生。観察された摩耗粒子の中でも切削粒子は、注意が必要です。切削摩耗は、他の摩耗形態に比較して摩耗進行速度が速く注意が必要で、定期的なトライボ診断による状態監視が必要と考えます。切削摩耗の原因となる混入異物が残留している場合、この異物により切削摩耗が継続して発生する可能性があります。Iカップリング発光分光分析【SOAP／D-SOAP】検出された金属元素から発生箇所を推定すると、以下の通りでした。鉄、ニッケル、錫・軸受等リン・添加剤カルシウム、ナトリウム・外部混入異物メタルの摩耗D-SOAPの結果、前回に比較して錫がからに減少し、軸受メタルの摩耗は安定していると推定されます。コンロッドメタルが箇所ありますが、箇所に摩耗が集中したと仮定し、D-SOAPの錫濃度と油量Lから軸受メタルの摩耗深さを求めました。当社の経験からメタル面積の約分の程度が摩耗したと仮定しました。その結果、メタル表面の平均的な摩耗深さは.μmとなり、メタルの表面粗さを軸受表面の一般的な粗さであるsと仮定すると、約%程度摩耗していると推定されます。計数汚染度は、前回に比較してNAS級からNAS級にランク低下し、重量汚染度は.mg/mlから.mg/mlに増加したものの、共に良好でした。粘度、水分、全酸価、IR、RBOTの各データは、前回同様に良好でした。尚、RBOTは、前回に比較して変化はなく減少傾向は確認されませんでした。このことから、酸化防止剤の消耗は確認されず、この油は継続使用可能な状態にあると判断できました。
報告№109-09136 報告№112-00413 | 分析№109-001160 分析№112-001753 | 112-001753 | 濾過前の試料油を分析した結果、粘度は.mm/sと新油のmm/sに比較して、粘度変化率は+％で、前回同様にやや不良領域にありました。粘度は、これまで使用していたISOVGにISOVGであるFBKタービンを補充して使用しているため新油データに比較して高い値を示していますが、前回に比較して変化が少ないことから、本試料油は継続使用可能と判断します。尚、RBOTが前回に比較してmin増加していました。RBOTが増加した理由は、更油、補給を実施した仮設タンクで他の軸受油と混合して濾過を実施した濾過機配管内や仮設タンクなどに油が残留していた以上のことが考えられます。お客様情報は～にはいずれにも該当せず、原因を特定するのは困難でした。但し、今回の分析結果で、酸価および粘度の各データに大きな変化はなく、異種油の混入などは確認されていないため、本試料油は継続使用可能な状態にあります。今後は、今回のRBOT値を基に潤滑油の寿命を評価します。
報告№102-5007 | 分析№102-03184 | 102-03184 | トライボ診断の結果、軸受軌道面で非常に厳しいすべり摩耗が発生していることが分かりました。今後、すべり摩耗により発生した傷が起点となって、疲労摩耗に進展することが懸念されますので、ヶ月後の月中旬から下旬に再度分析を実施し、摩耗の進行状況を確認されることが必要です。尚、前回と今回の採油箇所が一致していないため、定量的な比較は困難でしたので、次回からは、今回採油した箇所から同じ条件で採油を実施し、傾向管理されることを推奨します。又、水分が改善されていますが、採油箇所の違いによるものと思われます。前回採油箇所が濾過機エア抜きであったため、配管中で発生した結露水等が混入した可能性があります。このことからも、採油箇所は今回実施した潤滑油補給口の方が良いと考えます。
報告№109-09136 報告№110-00618 | 分析№109-001160 分析№110-002697 | 110-002697 | フェログラフィー異常摩耗の早期発見パラメータとして摩耗粒子を定量化して評価するフェログラフィーのIs値は、潤滑状態が厳しいの乗でした。摩耗粒子の形態で比較的多く観察された粒子は、潤滑状態が正常な場合に発生する摩耗粒子、異物の噛み込みなどで発生する切削粒子、金属潤滑部が局部的に油膜切れを起して発生するシビア粒子、局部的に高圧・高温となる場合に発生するフリクションポリマでした。このような摩耗粒子が観察された場合には、潤滑部では正常なマイルド摩耗、異物などによる切削摩耗、やや厳しい摩耗形態の凝着摩耗が発生し、そして局部的ではあるものの高圧・高温の箇所が発生していることも分かります。特に、切削摩耗は摩耗形態の中でも摩耗進行速度が速く、転がり軸受でこの摩耗形態が発生した場合には寿命が分の程度に低下することも知られています。切削摩耗により生じた軌道面の損傷が起点となって転がり軸受の寿命となるフレーキングに進展することが懸念されます。フリクションポリマは、潤滑油が軌道面に押し込められ高圧状態になると同時に、圧縮熱により高温状態になった結果、基油自身が重合反応を起こし生成することが知られています。そのため、高圧高温状態の解消がなされなければ、潤滑油の劣化が進行し、粘度上昇に因る潤滑異常に進展する場合があります。計数汚染度はやや高い値でした。フェログラフィーの結果から、汚染度が高い要因は、摩耗と外部混入異物の影響と思われます。粘度、水分、全酸価の各データは良好でした。軸受および潤滑油は継続使用可能な状態にあるものの、切削摩耗等の発生が確認されているため、以下の対策を推奨します。定期的な分析摩耗の進行を監視するため、定期的に分析を実施し、摩耗の進行状況を確認することを推奨します。最適な採油方法本試料油は、機器停止中にドレンプラグから採油されています。機器が停止している状態では、別紙油粒子の沈降の影響に示すように油槽内で撹拌がなくなり固形物が沈降するため、油中汚染度は高くなると推定されます。今後の採油は、極力運転中もしくは停止直後の油槽中層部から実施されることを推奨します。
報告№107-6000 報告№107-6005 | 分析№107-00010 分析№107-00292 | 107-00292 | 新油データを目安にして簡易診断のための初期値とする。粘度、水分、全酸価、IR、各データは、当社の新油データと比較して変化は確認されませんでした。尚、RBOTの結果、minと当社の新油データminに比較してmin低い値になっていました。これは、製造ロットの違いなどの影響があったものと思われます。汚染度計数汚染度はNAS級と当社推奨の管理限界値内にあったものの、使用前に濾過によりNAS級レベルに改善してから使用することが望ましいと考えます。油中金属濃度およびフェログラフィーSOAPでは金属元素は検出されず、D－SOAPでは外部から混入したと思われるカルシウム、ナトリウムが極微量検出されました。摩耗粒子形態観察で外部から混入したと思われる鉄錆が観察されました。
報告№109-09626 報告№109-09626 | 分析№109-003806 分析№109-003806 | 109-003806 | ・摩耗状態油中金属分析の結果、前回同様にSOAPで鉄、鉛、銅、錫、D－SOAPで鉄、錫、カルシウムが比較的多く検出されました。これらの金属成分は、粒子観察の結果から潤滑状態が正常な状態で発生するマイルド摩耗粒子で、潤滑部で発生している摩耗形態はマイルド摩耗であることが分かりました。マイルド摩耗は、機械が正常な摩耗をしている場合に発生するもので、金属がマイルドに擦られることにより金属表面に摩耗が極めて少ない特殊な表面層が形成され、摩擦表面は平滑な状態となります。この状態が安定である限り摩耗状態は正常であり発生する摩耗粒子は少ないことが分かっています。異常摩耗の早期発見パラメータであるフェログラフィーのIs値が前回のの乗から変化はなく、観察された摩耗粒子は、μm以下の微小な鉄系摩耗粒子が比較的多く観察されたことから、シリンダ及びピストンリング、クランクメタル等における潤滑部の摩耗は安定していると思われます。・鉛および銅を使用した箇所の溶出・摩耗鉛および銅を使用した部分の溶出・摩耗が発生しています。亜鉛系添加剤を使用している潤滑油で鉛および銅が検出される場合、潤滑系統内でこれらの金属が亜鉛系添加剤の影響により溶出することが知られています。今回の検出は、この溶出と、摺動面の摩耗との双方によるものと考えられます。今後、別紙鉱油の酸化に対する金属触媒の影響に示すように濃度の増加に伴い酸化速度が速まる可能性があります。・水分がppmと当社推奨の管理限界値を超えていました。今後、水分の影響で発錆し、その影響で摩耗が発生する懸念があります。粘度、全酸価、全塩基価の各データは、当社に新油データがないため比較して判定することができませんが、各データは前回に比較して大きな変化はなく、継続使用可能と判断します。結論対象設備は継続使用可能な状態にあるものの、障害予防を目的に以下の対策を推奨します。定期的な分析により摩耗の進行状況を監視すると共に、部分更油などにより水分を低濃度で管理されることを推奨します。を示す粘度、全酸価、全塩基価の各データは新油データを基準として評価しています。今回は、新油データがなく正確に評価できなかったため、今後は現在充填用に使用している新油を分析し、そのデータを基準に管理されることを推奨します。
報告№109-09136 報告№112-00597 | 分析№109-001160 分析№112-002509 | 112-002509_date130306 | 分析の結果、潤滑油の余寿命判断の指標としているRBOT値がmin以下になっていることがわかりました。RBOT値は、初期値と使用時間の関係から余命を計算するもので、一般には使用開始時から初期値の％程度までが使用範囲とされています。本試料の場合、今回の採油日からの使用可能期間は約日であり、残存寿命がminと比較的短いことから更油が必要と判断します。更油今後、酸化防止剤が減少したことで、基油の劣化に進展することが懸念されるため、更油を推奨します。粘度、酸価、有機物・有機化合物の各データは良好でした。酸化安定度酸化安定度試験の結果、minと当社推奨の管理限界値以上にあるものの、低い値でした。今後、酸化防止剤が減少することで、基油の劣化に進展することが懸念されます。尚、別紙酸化安定度の減少傾向から油の余寿命を求めた結果、今回の採油日からの使用可能期間は約日であることが分かります。水分濃度は、継続使用可能な範囲にありました。
報告№109-09132 報告№109-09132 | 分析№109-001139 分析№109-001139 | 109-001139 | 泡立ち試験の結果は、-と新油値の-に比較して高い値でした。消泡性の性能が低下していることが確認されたことから、今後の使用状況によっては油の酸化劣化が進行したり、ギヤ歯面およびベアリング軌道面で油膜切れが発生したりする場合があるため、消泡剤の添加による消泡性能の改善など何らかの対応が必要になると思われます。また、を示す粘度、水分、全酸価の各データが良好の範囲にあることから、本試料油は継続使用可能と判断します。機器の潤滑状態潤滑状態の異常の早期発見パラメータである潤滑状態指数は、のマイナス乗と濾過設備のない機器であれば正常な潤滑状態にあると判断できます。当該機の潤滑系は、油中汚染粒子を濾過するフィルタが設置されているため、別紙インライン・オフラインフィルタの影響に示すとおり、潤滑状態が異常となり大型の摩耗粒子が発生したとしても発生した粒子の大部分が捕捉されてしまい、結果として正常な潤滑状態にあると誤認してしまう可能性があります。そのため、フィルタの影響を考慮に入れLCインデックスを求めたところ、その結果は摩耗がやや厳しい状態に分類されるの乗領域となりました。計算により求めたLCインデックスがこの値であれば、ギヤの継続続使用は可能と思われますが、的確な潤滑状態の確認には再分析による確認が必要と思われます。再分析は、前回採油から今回採油まで年経過していまので、安全をみてヶ月後を推奨します。泡立ち試験の結果、消泡性能が低下していることが確認されています。粘度は良好。粘度はmm/sと新油値mm/sに比較して、粘度変化率は-.％で、当社推奨の管理限界値である±％以内にあり、良好と判断します。粘度はmm/sとなっています。粘度はmm/sとなっています。粘度指数はとなっています。粘度指数はとなっています。泡立ち試験は-です。泡立ち試験は-と新油に比較して高い値となっています。消泡性能が低下していることが確認されています。水分は良好。水分は.ppmと当社推奨の管理限界値の以下であり、良好と判断します。全酸価は良好。全酸価は.mgKOH/gと新油値.mgKOH/g以内にあり、良好と判断します。機器の潤滑状態精密な濾過設備がない機器であれば、潤滑状態指数は正常の範囲にあると判断します。潤滑状態指数は正常の範囲にあると判断します。異常摩耗の早期発見パラメータである潤滑状態指数がのマイナス乗と精密な濾過設備がない機器であれば、潤滑状態指数は正常の範囲にあると判断します。
報告№109-09447 報告№110-00768 | 分析№109-002782 分析№110-003673 | 110-003673 | 軸受および潤滑油は継続使用可能な状態にあると判断します。本試料油は、機器停止中に油面計から採油されています。機器が停止している状態では、別紙油粒子の沈降の影響に示すように油槽内で撹拌がなくなり固形物が沈降するため、油中汚染度は低くなると推定されます。今後の採油は、極力運転中もしくは停止直後の油槽中層部から実施されることを推奨します。
報告№109-09136 報告№113-00389 | 分析№109-001160 分析№113-001538 | 113-001538 | 分析の結果、潤滑油の劣化はなく、汚染度は良好な範囲にあることから、継続使用可能と判断します。減速機分析の結果、減速機は継続使用可能と判断します。は良好でした。粘度粘度は、.mm/sと新油値のmm/sに比較して粘度変化率が+％となっており、当社推奨の管理限界値である±％以内であり、良好と判断します。水分はppmと当社推奨の管理限界値以下にあり、良好と判断します。酸価・IR酸価劣化の進行度は、酸価およびIRの結果から総合的に判断します。酸価は、.mgKOH/gと新油値.mgKOH/gに比較して低く、IRの結果で油劣化の兆候を示すカルボン酸の吸収が確認されていないことから、油は劣化していないと判断します。は良好でした。計数汚染度計数汚染度はNAS級と当社推奨の管理限界値NAS級以下であり、良好と判断します。重量汚染度は.mg/mlでした。光学顕微鏡写真重量汚染度で濾過したフィルタ表面上の夾雑物を光学顕微鏡で観察した結果、金属片、鉄錆、砂等が観察されました。はフェログラフィーおよびSOAP-Tの結果から総合的に判断した結果、継続使用は可能ですが、正常な状態にあると考えられます。フェログラフィー【定量分析：Is値】Is値は異常摩耗の早期発見パラメータのつで、摩耗粒子を定量化するために用います。今回のIs値は、の乗と低い値でした。フェログラフィー【定性分析：摩耗粒子および摩耗形態観察】分析結果から観察された代表的な粒子は、以下の通りでした。正常な摩耗粒子・潤滑状態が正常なマイルド摩耗により発生。Iカップリング発光分光分析【SOAP-T】検出された金属元素から発生箇所を推定すると、以下の通りでした。鉄、銅、錫、亜鉛・ギヤ歯面、軸受等リン・添加剤カルシウム、ナトリウム・外部混入異物
|  | 112-002846 | 分析の結果、潤滑油および対象設備は継続使用可能な状態にあると判断します。但し、今後も摩耗の進行を傾向監視するため、以下の対策を推奨します。定期的な分析および分析周期の検討定期的に分析を実施することにより、データの変化から異常の兆候を早期に発見することが可能となります。また、今回は対象設備の初回分析であるため、あと最低でも回分析を実施し、分析データの変化から今後の分析周期を検討することを推奨します。今後、局部的な油膜切れによる凝着摩耗の進行が懸念されるため、早めに回目の分析を実施することを推奨します。油劣化の確認今後、別紙鉱油の酸化に対する金属触媒の影響に示すように銅濃度の増加に伴い酸化速度が速まる可能性があるため、今回の分析から短期間のうちに再分析を実施し、油劣化の進行状況を確認することを推奨します。異種油の混入および油名の確認分析データから新油と一致しないデータが確認されたことから、異種油の混入または油名が違っている可能性があります。油は設備の条件にあった適正な性能のものを使用することが重要であるため、異種油の混入の有無、油名を再確認することを推奨します。最適な採油方法本試料油は、機器停止中にタンクから採油されているため、分析データが低濃度に出ていると推定されます。正確なデータによる診断を行うためにも、今後の採油は、極力運転中もしくは停止直後の油槽中層部から実施されることを推奨します。はフェログラフィーおよびSOAP-Tの結果から総合的に判断した結果、傾向管理が必要な状態にあると考えられます。フェログラフィー【定量分析：Is値】Is値は異常摩耗の早期発見パラメータのつで、摩耗粒子を定量化するために用います。今回のIs値はの乗と低い値でした。フェログラフィー【定性分析：摩耗粒子および摩耗形態観察】分析結果から比較的多く観察された粒子は、以下の通りでした。正常な摩耗粒子・潤滑状態が正常なマイルド摩耗により発生。シビア粒子・潤滑状態がやや厳しい凝着摩耗により発生。金属潤滑部が局部的に油膜切れを起していると考えられます。フリクションポリマ・局部的に高圧・高温となる場合に発生。Iカップリング発光分光分析【SOAP-T】検出された金属元素から発生箇所を推定すると、以下の通りでした。鉄、鉛、銅・シリンダ内壁、ポンプ内部等リン、亜鉛・添加剤カルシウム、ナトリウム、マグネシウム、ホウ素・外部混入異物SOAP-Tの結果、カルシウムが比較的高い値でした。使用油であるテラスオイルには、添加剤としてカルシウムは添加されていないことから、異種油の混入、または、油名が違う可能性が考えられます。銅を使用した箇所の溶出・摩耗SOAP-Tの結果、銅が検出されたことから、銅を使用した箇所の溶出・摩耗が発生していると推定されます。亜鉛系添加剤を使用している潤滑油で銅が検出される場合、潤滑系統内でこれらの金属が亜鉛系添加剤の影響により溶出することが知られています。今回の検出は、この溶出と摩耗との双方によるものと考えられます。今後、別紙鉱油の酸化に対する金属触媒の影響に示すように濃度の増加に伴い酸化速度が速まる可能性があります。水分は良好でした。
報告№109-09136 報告№113-00639 | 分析№109-001160 分析№113-002736 | 113-002736_date140311 | 分析の結果、グリースの物理的性状は良好の範囲にあるものの、SOAP-Tの鉄濃度が、グリース変色がほとんど無い潤滑水ポンプ電動機に比較して高く、摩耗粒子の形態観察で微振動が発生した場合に特徴的に見られる粒子径がμm程度の赤錆が確認されました。この赤錆は、軸受のクリープ現象※や軸受の微振動により発生するもので、グリースの変色はクリープ現象またはフレッティングが原因と考えられます。※軸と軸受間、軸受とハウジング間ですべりが発生する現象定期的なトライボ診断実施現状では、軸受異常となるフレーキング粒子※は確認されず継続使用に問題ないものの、クリープ現象またはフレッティングが発生していると考えられることから、今後の摩耗の推移を監視するため、定期的な分析実施を推奨します。※軸受が荷重を受けて回転したとき、内輪、外輪の軌道面および転動体の転動面が、転がり疲労によってうろこ状にはがれて発生する粒子フェログラフィーで観察された代表的な摩耗粒子は以下の通りです。赤錆・クリープ現象またはフレッティングにより発生。赤錆は酸化して硬いため、軸受軌道面に噛み込んだ場合はその傷が疲労剥離の起点となり、疲労摩耗へと進展することが懸念されるため、傾向監視による摩耗状態の確認が有用です。グリースのちょう度、滴点、水分、酸価、IRの各データは良好です。
報告№105-0193 報告№105-0193 | 分析№105-01296 分析№105-01296 | 105-01296 | 分析の結果、全てのデータが良好であることから、この油は継続使用可能であり、潤滑状態も正常と判断します。は良好と判断します。粘度は良好と判断します。粘度はmm/sと新油値mm/sに比較して、粘度変化率は-％で、当社推奨の管理限界値である±％以内にあり、良好と判断します。水分は良好と判断します。水分はppmと当社推奨の管理限界値の以下であり、良好と判断します。全酸価は良好と判断します。全酸価は.mgKOH/gと新油値.mgKOH/gに比較して変化はなく、良好と判断します。IRの結果、良好と判断します。IRの結果、油劣化の兆候を示すカルボン酸の吸収が確認されていないことから、良好と判断します。RBOTの結果、良好と判断します。RBOTはminと当社推奨の管理限界値のmin以上であり、良好と判断します。は良好と判断します。計数汚染度は良好と判断します。計数汚染度はNAS級と当社推奨の管理限界値のNAS級以内であり、良好と判断します。重量汚染度は良好と判断します。重量汚染度は.mg/mlと当社推奨の管理限界値のmg/ml以内であり、良好と判断します。機器の潤滑状態機器の潤滑状態は正常と判断します。SOAPの結果、軸受の摩耗を示す錫が僅かに検出されました。SOAPの結果、軸受の摩耗を示す錫がppm、油の添加剤成分であるリンがppm、バリウムがppm検出されました。D－SOAPの結果、軸受の摩耗を示す錫が僅かに検出されました。D－SOAPの結果、軸受の摩耗を示す錫が、油の添加剤成分であるバリウムが、外部から混入したカルシウム、ナトリウムが共に検出されました。フェログラフィーの結果は良好です。異常摩耗の早期発見パラメータである摩耗過酷度を示すIs値が.と良好の範囲にあることから、潤滑状態は良好と判断します。
報告№109-09136 報告№111-00180 | 分析№109-001160 分析№111-000984 | 111-000984 | グリースおよび軸受は継続使用可能な状態にあると判断します。フェログラフィー摩耗粒子の形態で比較的多く観察された粒子は、潤滑状態が正常な場合に発生する摩耗粒子でした。このような摩耗粒子が観察された場合には、潤滑部では正常なマイルド摩耗が発生していることが分かります。Iカップリング発光分光分析供試グリースを分析した結果、検出された金属元素は、SOAPの結果表に示すように、鉄、鉛、錫、リン、亜鉛、カルシウム、アルミニウム、ナトリウムでした。これらの検出された金属元素から発生箇所を推定すると鉄、鉛、錫・軸受等リン、亜鉛・グリース添加剤カルシウム、アルミニウム、ナトリウム・増ちょう剤であると思われます。このうち、機械部品が摩耗したと思われる元素はのグループです。グリースのちょう度、滴点、全酸価、IRの各データは良好でした。
報告№104-0378 報告№105-5003 | 分析№104-02669 分析№105-00889 | 105-00889 | 分析の結果、全てのデータが良好であることから、この油は継続使用可能であり、潤滑状態も正常と判断します。尚、IRの結果、cm-付近に酸化防止剤のピークが見られ、本試料油が添加タービン油の可能性が高いことが確認されていることから、油名が間違っている可能性がありますので、ご確認下さい。振動データについて今回、貴社から提供された振動データグラフから詳細な値の読み取りを行うことを試みたが、読み取りは困難であり、また、周波数解析が実施されていないため、振動解析による詳細な検討を行うことはできなかった。但し、ベアリング損傷のパラメータとなる振動加速は、経年増加の傾向はみられないものの、やや高い値であり、念のため、周波数解析を実施し、振動値が高い原因を確認しておくことを推奨する。
報告№109-09136 報告№112-00253 | 分析№109-001160 分析№112-001008 | 112-001008 | 潤滑油は継続使用可能な状態にあると判断します。粘度、全酸価、IR、RBOTの各データは良好でした。油の余寿命は、使用油の使用期間または使用時間が不明であったため、ご依頼の油の余寿命に関する検討は行えませんでした。ただし、今回の結果がmin、新油値がminであることから、使用期間を仮にヶ月間と仮定すれば余寿命は十二分にあると言えます。可能であれば、使用期間、あるいは使用時間の情報をご提供下さい。水分は良好でした。
報告№109-09255 報告№109-09255 | 分析№109-001920 分析№109-001920 | 109-001920 | 結論運転再開後、今回の分析項目に計数汚染度、油中金属濃度を追加して、再度分析を実施し、摩耗の進行状況を確認されることを推奨します。特性低下分析結果は、全項目が良好の範囲にありました。したがって、油の特性低下は認められず良好と判断します。粘度粘度はmm/sと新油値.mm/sに対する粘度変化率は-％でした。粘度変化率の推奨管理限界値は、±％以内となっていますが、今回の結果はこの範囲内にあることから、良好と判断します。全酸価全酸価は.mgKOH/gと新油値以内にあり、良好と判断します。酸化安定度酸化安定度は、新油値と比較して十分に残存していることが必要ですが、今回の残存率は新油の％となっており、当社推奨の管理限界値の％以上であったことから、良好と判断します。汚染水分による汚染は確認されず、良好と判断します。水分濃度水分濃度は、当社推奨の管理限界値の以下の.ppmであり、良好と判断します。摩耗摩耗粒子の結果、異物の噛み込みなどで発生する切削粒子がやや多く観察されました。異常摩耗の早期発見パラメータであるフェログラフィーのIs値がの乗と高く、摩耗粒子の形態観察の結果、異物の噛み込みなどで発生する切削粒子がやや多く観察されました。
報告№108-5107 報告№108-5107 | 分析№108-03461 分析№108-03462 | 108-03462 | 今回の採油は、主機停止中にドレンから実施しているため、油循環中に採油した場合に比較し、油中粒子の沈降の影響を受け、分析データが高濃度に出る可能性があります。なお、採油前にドレン配管分のリットルを排油しました。今回の分析は以上のことを踏まえて結果を検討します。精点Aを実施した結果、計数汚染度が管理限界値に到達しています。異常摩耗の早期発見パラメータであるフェログラフィーのIs値がの乗とやや高く、摩耗粒子の形態観察およびフィルタ表面の異物観察で外部から混入したと思われる鉄錆、樹脂等が多く観察されたことから、汚染度が高い要因は、外部混入異物の影響と考えられます。軸受の主成分である錫が検出されていないため、本軸受は継続使用可能な状態にありますが、今後これらの異物が軸受摺動面の噛み込み摩耗が進行することが懸念されるため、運転再開後ヶ月以内に精点Bを実施し、汚染度および摩耗の進行状況を確認されることを推奨します。これらのことは、計数汚染度がNAS級と管理限界値に到達していること異常摩耗の早期発見パラメータであるフェログラフィーのIs値がの乗とやや高く、摩耗粒子の形態観察およびフィルタ表面の異物観察で外部から混入したと思われる鉄錆、樹脂等が多く観察されたことD－SOAPの結果、鉄が検出されたこと以上のことから判断しています。尚、次回の採油は、粒子の沈降の影響を少なくすることが重要であり、そのため油中粒子が均一な分散状態で実施されることを推奨します。
報告№101-0272 | 分析№101-02583 | 101-02583 | 短期間でフレーキングが発生した原因は、軸受に設計値より大きな荷重がかかったためと考えられました。排気ケーシング冷却ファン反C側モータ軸受で異音が発生したため、分解点検を実施した。その結果、軸受の内輪に目視でフレーキングが多数確認されました。本試験は、軸受を潤滑しているグリースを分析し、その分析結果からフレーキングの発生原因を検討することを目的としました。フレーキングが発生する原因は、一般に以下に表す内容と考えられています。フレッティングが長期間発生し続け、内輪表面に微小な金属疲労が発生し、その後、徐々に振幅が増大し、フレーキングが発生する。グリース中の硬い異物が軌道面に噛み込み、微小な傷が発生し、その傷が起点となって、亀裂が進展し、フレーキングが発生する。グリースの潤滑性能が低下したことが原因で、油膜が切れ、金属接触が発生し、金属疲労が起こり、フレーキングが発生する。大きな荷重を繰り返し受け、内輪軌道面に繰り返し応力が発生し、金属疲労が起こり、フレーキングが発生する。が考えられます。今回の分析結果から、フレーキング発生原因として考えられるのはどのタイプか検討しました。フレッティングは発生していません。フレッティングが発生すると数μmサイズの赤錆が多数発生します。この赤錆はフェログラフィーにより検出できます。フェログラフィーの結果、摩耗粒子の形態観察結果から、フレッティングにより発生した赤錆は観察されていないため、フレッティングは発生していないと判断します。異物の混入は確認されませんでした。グリース中の異物は主にフェログラフィーにより検出されます。フェログラフィーの摩耗粒子形態観察の結果、外部から混入した硬い異物は確認されず、異物の混入は確認されませんでした。したがって、異物の噛み込みによる損傷の発生、及び、その損傷が起点となって発生するフレーキングが発生した可能性は低いと判断します。グリースの物理的性状は良好です。グリースの潤滑性能は、物理的性状を示すちょう度滴点全酸価IRから判断します。分析の結果、ちょう度滴点全酸価は当社推奨の管理限界値内にあり、且つ、IRの結果、新グリースに比較して変化がないことから、物理的性状は良好であり、潤滑性能は低下していなかったと判断します。大きな荷重による疲労大きな荷重による疲労があった場合、グリースの摩耗粒子は、疲労摩耗が支配的になります。そのグリース中の摩耗粒子をフェログラフィー法により観察した結果、フェログラフィーの摩耗粒子の形態観察結果の写真に示すように、紫または青色の摩耗粒子と黄金色の摩耗粒子が見られました。紫または青色の摩耗粒子は電子顕微鏡写真及びX線分析による組成分析の結果から鉄、クロム、マンガンを含んでいることが分かり、このことから、この粒子は軌道面から発生していることが確認できました。摩耗粒子の形態から軌道面の疲労が原因で発生するフレーキングで発生したと判断できます。一方、黄金色の摩耗粒子は、鉄とマンガンを含み、クロムが検出されていないことから、保持器から発生していることが判りました。又、その特徴的な摩耗形態から、保持器と転動体とのすべり接触により発生したことが判りました。以上のことから、短期間でフレーキングが発生した原因は、軸受に設計値より大きな荷重がかかったためと考えられました。大きな荷重がかかるのは、軸振れや組付時のミスアライメントが原因となりやすいことが知られており、これらの事が組み付け時から発生していた可能性が高いと思われました。
報告№109-09136 報告№112-00409 | 分析№109-001160 分析№112-001675 | 112-001675 | 潤滑油は継続使用可能な状態にあると判断します。分析結果は良好と判断します。粘度粘度は.mm/sと新油値mm/sに比較して、粘度変化率は-％で、当社推奨の管理限界値である±％以内にあり、良好と判断します。水分はppmと当社推奨の管理限界値の以下にあり、良好と判断します。酸価は.mgKOH/gと新油値.mgKOH/g以下にあり、良好と判断します。
報告№109-09136 報告№113-00109 | 分析№109-001160 分析№113-000417 | 113-000417 | の汚染潤滑油の劣化は確認されなかったものの、油中の汚染度がやや高い値でした。軸受は継続使用可能な状態にあると判断します。定期的な分析および分析周期の検討定期的な潤滑油分析によるトライボ診断を実施することにより、分析データの変化から異常の兆候を早期に発見することが可能となります。また、今回は対象設備の初回分析であるため、最低でもあと回分析を実施し、今後の汚染度の増加と摩耗の進行を監視するとともに、分析データの変化から今後の対応を検討することを推奨します。新油との比較による評価を示す粘度、酸価のデータは新油データを基準として評価しています。今回は当社に新油データがなかったため、カタログ値で判断しましたが、今後評価する場合は、使用している新油を同時に分析することをご検討下さい。フェログラフィーおよびSOAP/D-SOAPの結果から総合的に判断した結果、対象機器は継続使用可能ですが、機器の機能を保持するためにも、傾向監視をすることが有用です。フェログラフィー【定量分析：Is値】Is値は異常摩耗の早期発見パラメータのつで、摩耗粒子を定量化するために用います。今回のIs値はの乗と低い値でした。フェログラフィー【定性分析：摩耗粒子および摩耗形態観察】観察された代表的な粒子は、以下の通りでした。フリクションポリマ・局部的に高圧・高温となる場合に発生。Iカップリング発光分光分析【SOAP/D-SOAP】検出された金属元素から発生箇所を推定すると、以下の通りでした。鉄、鉛、銅、ニッケル・軸受等リン・添加剤亜鉛、カルシウム、ナトリウム・外部混入異物亜鉛がppmと今回分析した他の使用油に比べて高い値で検出されました。管理のために添加剤として投与されたか、他の使用油と油種が異なっている可能性があります。計数汚染度はNAS級と当社推奨の管理限界値以下にあるものの、やや高い値でした。D-SOAPで油の添加剤成分であるリンが検出され、フィルタ表面の異物観察で表面が金属片、粘ちょう物、鉄錆、砂等が観察されたことから、汚染度が高い要因は、摩耗とスラッジ、そして外部混入異物の影響と思われます。水分、IRの各データは良好でした。粘度粘度は、.mm/sと新油カタログ値mm/sに比較して粘度変化率が-％となっており、当社推奨の管理限界値である±％以内であり、良好と判断します。酸価は、.mgKOH/gでした。IRの結果で油劣化の兆候を示すカルボン酸の吸収ピークが確認されていないことから、良好と判断します。
報告№109-09136 報告№110-00054 | 分析№109-001160 分析№110-000190 | 110-000190 | 本試料油の添加剤は、一般に、タービン油に比較して極圧添加剤や摩耗防止剤などの濃度が高く、この影響でRBOT試験の結果が変動する傾向があります。そのため、ギヤ油の余寿命の評価をタービン油と同等の精度で得るには、RBOTの結果に加え、粘度、水分、全酸価、IRなどのデータを総合的に判断することが必要です。分析の結果、今回分析した物理的性状の粘度、水分、全酸価、RBOTは全て良好の範囲にあり、また、IRのチャートからは劣化物は検出されませんでした。潤滑油は継続使用可能な状態にあると判断します。
報告№109-09136 報告№109-09143 | 分析№109-001160 分析№109-001187 | 109-001187 | 分析の結果、本軸受は摩耗の発生は確認されているものの、目視で確認できるサイズのフレーキングが発生している可能性は小さく、継続使用可能な状態にあると判断します。これらのことは、異常摩耗の早期発見パラメータであるフェログラフィーのIs値がの乗と良好の範囲にあり、ベアリング軌道面から発生した摩耗粒子はマイルドな状態で発生した摩耗粒子であり、潤滑状態は良好な状態で進行していると考えられること鉄濃度から計算したフレーキングの発生面積が内輪軌道面の面積の凡そ.％であること以上のことから判断しています。
報告№109-09136 報告№112-00529 | 分析№109-001160 分析№112-002176 | 112-002176 | 対象設備は継続使用可能な状態にあると判断します。但し、潤滑油は粘度が.％低下している事がわかったため、以下の対策を推奨します。更油粘度低下が確認されており、潤滑部で油膜切れなどによる摩耗の発生が懸念されます。これらの予防処置として更油を推奨します。定期的な分析今後懸念される摩耗の進行を監視するため、定期的に分析を実施することを推奨します。はフェログラフィーおよびSOAP／D-SOAPの結果から総合的に判断した結果、やや厳しい状態にあると考えられます。フェログラフィー【定量分析：Is値】Is値は異常摩耗の早期発見パラメータのつで、摩耗粒子を定量化するために用います。Is値はの乗と、やや高い値でした。フェログラフィー【定性分析：摩耗粒子および摩耗形態観察】分析結果から比較的多く観察された粒子は、以下の通りでした。正常な摩耗粒子・潤滑状態が正常なマイルド摩耗により発生。Iカップリング発光分光分析【SOAP／D-SOAP】検出された金属元素から発生箇所を推定すると、以下の通りでした。鉄、鉛、ニッケル、錫・エンジン部品リン、亜鉛、カルシウム・添加剤ナトリウム・外部混入異物クランクメタルの摩耗SOAPでニッケルがppm、D-SOAPで錫、鉛が共に検出されたことから、クランクメタルの摩耗が発生していると推定されます。ディーゼルエンジンのクランクメタルは積層構造になっており、クランクメタルの最表面はホワイトメタル層が存在し、その下にニッケル層、さらにその下には銅と鉛の合金であるケルメット層が存在します。ディーゼルエンジンのメタルは、設計上、油膜が正常に形成される流体潤滑が基本であることから、通常の使用においては摩耗しにくいと思われますが、メタルの潤滑部に流体潤滑になりにくい部分が発生するとメタル表面の軟質金属部が摩耗しメタル部のすぐ下のニッケル部まで摩耗し始め、ホワイトメタル層の主成分である錫や鉛、そしてメタルの第二層のニッケルやバックメタルの銅が検出されます。今後、摩耗が進行した場合、軸受が焼付を起こす可能性があるため、注意が必要です。計数汚染度計数汚染度はNAS級と清浄でした。重量汚染度はmg/mlでした。粒度分布粒度分布は.～μmの範囲にあり、.μmにピークが確認されました。μm以下の粒子が多いことから、燃焼して発生したすす等であることが分かります。酸価、IR、塩基価の各データは良好でした。粘度粘度は、mm/sと新油値のmm/sに比較して粘度変化率が-.％となっており、当社推奨の管理限界値である±％を超えていました。ディーゼルエンジンオイルの粘度低下は、別紙エンジンオイルの粘度低下メカニズムを御覧下さい。水分はppmと当社推奨の管理限界値を超えていました。今後、水分の影響でエンジン内部に錆が発生し、その影響で摩耗が発生する懸念があります。
報告№103-4546 分析の結果、前回同様にスラッジが多く確認されました。このスラッジは、バルブ類の動作障害の原因になることが知られていますので、除去されることを推奨します。除去方法は、前報で示したように当社製清浄分散剤ＴＳ－６０４の投与と濾過が有効ですので、実施されることを推奨します。 | 分析№103-02164 | 103-02164 | 本試料油は、平成年月に設備油量リットルに対して、リットル更油を実施し、その後採油を実施しました。一方、油圧モータ等の摺動部の摩耗が若干発生していることが確認されたため、定期的に分析を実施し、汚染状況及び摩耗の進行状況を確認されることを推奨します。このことは、重量汚染度がmg/mlと当社推奨のmg/mlの倍と非常に高い値を示していることD-SOAPの結果、油の添加剤成分の析出により発生した亜鉛がppm検出されていることフェログラフィーの結果、金属接触が厳しい場合に発生するシビア粒子がみられることから判断しました。
報告№108-8005 報告№108-8005 | 分析№108-01590 分析№108-01590 | 108-01590 | 分析の結果、異常摩耗の早期発見パラメータであるフェログラフィーのIs値がの乗と高く、摩耗粒子の形態観察で異物の噛み込みなどで発生する切削粒子、金属接触が厳しい場合に発生するシビア粒子、外部から混入したと思われる鉄錆、砂等がやや多く観察されました。更にフィルタ表面の異物観察でも外部から混入したと思われる鉄錆、砂等がやや多く観察されました。今回の採油はドレンバルブから廃油を実施しないで採油を実施しているため、これらの異物は、ドレンバルブ配管内部に残留していた汚染物が検出された可能性が高いと思われます。観察された摩耗粒子の形態は切削摩耗と凝着摩耗が混在しており、特に切削粒子は、摩耗の形態が切削摩耗であり、異物が混入していない状態に比較して、摩耗進行速度が速く注意が必要です。転がり軸受にこの摩耗形態が観察された場合、軸受寿命が分の程度に低下することが知られています。観察された異物が軸受軌道面に噛み込み、噛み込み傷が起点となって切削摩耗が進行した場合、転がり軸受の寿命の指標となるフレーキングに進展することが懸念されます。理論的計算の結果で今回の採油から時間以上経過していれば摩耗の進行状態が確認出来ますので、対象設備の運転中、または停止直後に油槽中層部から採油を実施されることを推奨します。油の劣化状況をより精密に判定するには新油との比較が必要です。今後、油劣化の予測を行う場合、新油データが必要ですので、現在使用している貴社保有の新油をご提供下さい。粘度は良好と判断します。粘度は.mm/sでした。また、VGの規格値内にあることから良好と判断します。尚、粘度は、現在使用している貴社保有の新油分析結果を基準に管理する方法が望ましく、新油をご提供下さい。水分は良好と判断します。水分はppmと当社推奨の管理限界値の以下であり、良好と判断します。全酸価は新油との比較が出来ないため判定出来ませんでした。全酸価は.mgKOH/gでした。尚、全酸価は、現在使用している貴社保有の新油分析結果を基準に管理する方法が望ましく、新油をご提供下さい。IRの結果、良好と判断します。IRの結果、油劣化の兆候を示すカルボン酸の吸収が確認されていないことから、良好と判断します。但し、このIRも全酸価と同様に新油データとの比較による判断が必要ですので、現在使用している新油を分析することを推奨します。計数汚染度、重量汚染度共に当社推奨の管理限界値を超えていました。計数汚染度は当社推奨の管理限界値を超えていました。計数汚染度はNAS級以上と当社推奨の管理限界値のNAS級を超えていました。重量汚染度は当社推奨の管理限界値を超えていました。重量汚染度は.mg/ml当社推奨の管理限界値を超えていました。機器の潤滑状態フェログラフィーの結果、異物の噛み込みなどで発生する切削粒子、金属接触が厳しい場合に発生するシビア粒子、外部から混入したと思われる鉄錆、砂等がやや多く観察されました。SOAPによる油中金属濃度の結果、鉄が検出されました。SOAPによる油中金属濃度の結果、鉄、油の添加剤成分であるリン、亜鉛が検出されました。SOAPによる油中金属濃度の結果、鉄が検出されました。SOAPによる油中金属濃度の結果、鉄、銅、油の添加剤成分であるリン、亜鉛、外部から混入したと思われるカルシウム、ナトリウムが検出されました。フェログラフィーの結果、異物の噛み込みなどで発生する切削粒子、金属接触が厳しい場合に発生するシビア粒子、外部から混入したと思われる鉄錆、砂等がやや多く観察されました。異常摩耗の早期発見パラメータであるフェログラフィーのIs値がの乗と高く、摩耗粒子の形態観察の結果、異物の噛み込みなどで発生する切削粒子、金属接触が厳しい場合に発生するシビア粒子、外部から混入したと思われる鉄錆、砂等がやや多く観察されました。
報告№109-09136 報告№110-00326 | 分析№109-001160 分析№110-001461 | 110-001461 | 摩擦面で発生している摩耗の形態や潤滑状態は、フェログラフィーで得られた摩耗粒子の観察結果から評価します。同法は、摩耗粒子を含んだ試料油を磁力で油と粒子とに分離する技術で、分離された摩耗粒子を解析することによって潤滑状態の健全性や摩耗粒子の発生原因を診断するものです。摩耗粒子と摩耗形態分析結果から観察された粒子は、潤滑状態が正常な場合に発生する摩耗粒子異物の切削作用で発生する切削粒子局部的に高圧・高温となる場合に発生するフリクションポリマでした。以上から潤滑部で発生している摩耗は正常なマイルド摩耗と異物による切削摩耗であることが分かりました。また、局部的に高圧・高温になっている箇所があることも確認されました。摩耗形態の中でも切削摩耗は、異物が混入していない状態に比較して摩耗進行速度が速く注意が必要で、定期的なトライボ診断による状態監視が必要と考えます。また、切削摩耗発生の原因となる混入異物が残留している場合、この異物により切削摩耗が継続して発生する可能性があります。一方、フリクションポリマは、潤滑油が軸受軌道面に押し込められ高圧状態になると同時に、圧縮熱により高温状態になった結果、基油自身重合反応を起こし生成することが知られています。そのため、高圧高温状態の解消がなされなければ、潤滑油の劣化が進行し、粘度上昇に因る潤滑異常に進展する場合があります。潤滑状態異常摩耗の早期発見パラメータであるIs値は、潤滑状態がやや厳しいの乗となっていました。汚染度水分濃度は、前回同様に管理基準以内にあり良好でした。粘度、全酸価、RBOTの各データは、前回同様に管理基準以内にあり良好でした。本試料油の添加剤は、一般に、タービン油に比較して極圧添加剤や摩耗防止剤などの濃度が高く、この影響でRBOT試験の結果が変動する傾向があります。そのため、コンプレッサー油の余寿命の評価をタービン油と同等の精度で得るには、RBOTの結果に加え、粘度、全酸価、IRなどのデータを総合的に判断することが必要です。本試料油は、機器停止中にタンクドレン弁から採油されています。ドレン弁の汚染度は、一般的に高く、尚且つ、機器が停止している状態では、油槽内で撹拌がなくなり固形分が沈降するため、油中汚染度が更に高くなると推定されます。このような悪条件にもかかわらず、今回の分析結果から摺動部の損傷等の異常な摩耗状態を示す摩耗粒子が確認されなかったことから、空気圧縮機内の各摺動部は継続使用可能な状態にあると判断します。但し、摺動面で異物の噛み込みによる摩耗が僅かに発生しています。今後さらに摩耗が進行することが懸念されますので、以下の対策を推奨します。今後、摩耗の進行状況を監視するため、定期的に分析を実施し、摩耗の進行状況を確認することを推奨します。
報告№106-0227 報告№106-0380 | 分析№106-01279 分析№106-02064 | 106-02064 | トライボ診断の結果、摩耗粒子形態観察で転がり軸受の寿命の指標となるフレーキングの発生は確認されなかったものの、赤錆が比較的多く観察されました。この赤錆は、海水の混入による影響と思われます。今後、この赤錆が軌道面に噛み込み、この傷が起点となって、フレーキングに進展することが懸念されたため、稼働時間が今回の採油から時間程度経過した時点で再度分析を実施し、フレーキングの発生状況を確認されることを推奨します。SOAPの結果で海水に含まれるマグネシウム、D－SOAPの結果でナトリウム、マグネシウムが検出され、フェログラフィーで赤錆が多く観察されたことから、海水が混入し、その影響で腐食した可能性も考えられました。早めのグリース交換が必要です。尚、報告書の管理表中に示しているSOAP／D-SOAPは、グリース潤滑の場合、摩耗粒子が均一に分散していないため、測定値が大きく変動することがありますので参考値としてお考え下さい。
報告№109-09136 報告№110-00319 | 分析№109-001160 分析№110-001295 | 110-001295 | は、油の粘度、油中のスラッジの発生量を判断パラメータに、粘度、全酸価、IR、RBOTで評価します。分析の結果、油の粘性を示す粘度は、新油値の.mm/sに比較して粘度変化率が-％のmm/sとほぼ変化はなく、また油中のスラッジの発生量を示す全酸価は、新油値の.mgKOH/gに比較して変化のない.mgKOH/gと劣化は確認されなかった。さらにはIRの結果でも油が劣化した場合に発生するカルボン酸の発生も確認されず、酸化防止剤の残存量を示すRBOTは、限界値minに比較して、十分に残量があるminであった以上のことから、潤滑油の劣化は確認されませんでした。一方、油中の水分を計測した結果、水分はppmと新油と同等であり、継続使用可能な状態にあることが確認されました。潤滑油は継続使用可能な状態にあると判断します。なお、潤滑油の余寿命は、RBOTの使用時間当たりの減少量から推定しますが、推定には新油値と使用油のRBOT値に加えて、使用時間または直近の油入替日が必要となります。今後は、可能であればご提供下さい。
報告№107-4545 報告№109-09156 | 分析№107-02185 分析№109-001311 | 109-001311 | トライボ診断の結果、全てのデータが良好であることから、この油は継続使用可能と判断します。は良好と判断します。粘度は良好。粘度は.mm/sと新油値mm/sに比較して、粘度変化率は-.％で、当社推奨の管理限界値である±％以内にあり、良好と判断します。粘度はmm/sとなっています。粘度はmm/sとなっています。粘度指数はとなっています。粘度指数はとなっています。水分は良好。水分は.ppmと当社推奨の管理限界値の以下であり、良好と判断します。全酸価は良好。全酸価は.mgKOH/gと新油値.mgKOH/gに比較して高いものの、IRの結果で油劣化の兆候を示すカルボン酸の吸収が確認されていないことから、良好と判断します。
報告№109-09136 報告№113-00070 | 分析№109-001160 分析№113-000295 | 113-000295 | 油の劣化は確認されていないものの、汚染度が高い値でした。減速機減速機は継続使用可能な状態にあると判断します。但し、将来的な摩耗進行の有無を確認するためにも傾向監視を継続することが有効です。濾過または更油油中の汚染度が高いことから、摩耗粒子や異物等が軸受軌道面に噛み込むことによる摩耗の進行が懸念されるため、濾過または更油を推奨します。定期的な分析定期的な分析を実施することにより、データの変化から異常の兆候を早期に発見することが可能となります。今後懸念される切削摩耗、疲労摩耗の進行を監視するため、定期的に分析を実施することを推奨します。バックラッシによる評価トライボ診断では、バックラッシの増加量を分析結果から計算できますので、構造が確認できる図面、ギヤの形式、歯形、モジュール、歯数、歯幅、油入替後の稼働時間ならびに分解点検後の稼働時間をお知らせ下さい。計算結果をご報告いたします。はフェログラフィーおよびSOAP／D-SOAPの結果から総合的に判断した結果、継続使用は可能ですが、今後の機器の機能を確認するためにも傾向管理が有用と考えます。フェログラフィー【定量分析：Is値】Is値は異常摩耗の早期発見パラメータのつで、摩耗程度を定量化するために用います。今回のIs値はの乗と低い値でした。フェログラフィー【定性分析：摩耗粒子および摩耗形態観察】分析結果から観察された代表的な摩耗粒子は、以下の通りでした。切削粒子・異物や金属表面の微小突起による切削摩耗により発生。疲労摩耗粒子・繰返し応力を受けて発生。観察された摩耗粒子の中でも切削粒子、疲労摩耗粒子は、将来的な摩耗の進行に繋がる可能性を示唆しているため、傾向監視が必要と思われます。減速機で切削摩耗が発生した場合、減速機内部で使用されている転がり軸受が切削摩耗により生じた軌道面の損傷が起点となって寿命が分の程度に低下することがあることから、切削摩耗には十分注意する必要があります。切削摩耗の発生原因となる混入異物が残留している場合、この異物により切削摩耗が継続して発生する可能性があります。転がり軸受は、疲労摩耗がフレーキングに進展すると機能低下に繋がる可能性が生じることから、特にフレーキング粒子の確認が重要です。今回フレーキング粒子は確認されませんでしたが、微小な疲労摩耗粒子が発生している場合、表面層の亀裂は軸受の内層部に向かって進展し、亀裂同士がつながり大型の剥離となり、フレーキング発生の原因となりやすいことが知られています。Iカップリング発光分光分析【SOAP／D-SOAP】検出された金属元素から発生箇所を推定すると、以下の通りでした。鉄、錫、亜鉛・ギヤ歯面、軸受等リン・添加剤カルシウム、ナトリウム・外部混入異物計数汚染度はNAS級と当社推奨の管理限界値を超えていました。フィルタ表面の異物観察で粘ちょう物、金属片、砂等が観察されたことから、汚染度が高い要因は、摩耗とスラッジ、そして外部混入異物の影響と思われます。粘度、水分、酸価、IRの各データは良好でした。
報告№109-09136 報告№112-00193 | 分析№109-001160 分析№112-000782 | 112-000782 | 対象設備は継続使用可能な状態にあると判断します。定期的な分析油中汚染粒子の影響による圧油系統の障害発生を監視するため、定期的に分析を実施し、分析データによる汚染状態の進行状況を確認することを推奨します。最適な採油方法本試料油は、機器停止中にドレンバルブから採油されています。ドレンから採油された試料油は油中汚染度が高くなるにもかかわらず、本試料油はNAS級と若干高い程度でした。しかし、今後の採油は、極力運転中もしくは停止直後の油槽中層部から実施されることを推奨します。フェログラフィーIs値は異常摩耗の早期発見パラメータのつで、摩耗粒子を定量化するために用います。前回に比較してIs値はのマイナス乗から乗に上昇し、潤滑状態はやや厳しさが上昇したと判断できます。摩耗粒子の形態で比較的多く観察された粒子は、潤滑状態が正常な場合に発生する摩耗粒子異物の噛み込みや金属表面の微小突起により発生する切削粒子金属潤滑部が局部的に油膜切れを起して発生するシビア粒子金属接触が厳しく、且つ、摩擦熱が高い場合に発生する球状粒子でした。これらの摩耗粒子が観察された場合、潤滑部で発生している摩耗形態は、正常なマイルド摩耗異物や金属表面の微小突起による切削摩耗潤滑状態がやや厳しい凝着摩耗であることが分かります。切削摩耗は、他の摩耗形態に比較して摩耗進行速度が速く注意が必要で、定期的なトライボ診断による状態監視が必要と考えます。切削摩耗の原因となる混入異物が残留している場合、この異物により切削摩耗が継続して発生する可能性があります。観察された摩耗粒子の中でも球状粒子は、異常摩耗の兆候を示す形態のパラメータで、この摩耗粒子が発生する場合、潤滑状態に注意が必要です。球状粒子の発生原因は、一般に、溶接工事、溶接作業などによる溶接スパッタの混入厳しい金属接触による摩耗が考えられます。球状粒子の発生原因が、の溶接スパッタの混入であれば、今後増加しないと思われますが、が考えられる場合は、原因を取り除かなければ球状粒子は増加すると考えられます。Iカップリング発光分光分析【SOAP／D－SOAP】検出された金属元素は、SOAP／D－SOAPの結果表に示すように、鉄、銅、ニッケル、リン、亜鉛、カルシウム、ナトリウムでした。検出された金属元素から発生箇所を推定すると鉄、銅、ニッケル・シリンダ内壁・ポンプ内部等リン、亜鉛・オイル添加剤カルシウム、ナトリウム・外部混入異物であると思われます。このうち、機械部品が摩耗したと思われる元素はのグループです。前回に比較して計数汚染度はNAS級からNAS級にランク上昇し、やや高い値でした。D－SOAPで油の添加剤成分である亜鉛、外部混入異物と思われるカルシウムが検出され、フィルタ表面の異物観察で表面が茶褐色で鉄錆、砂等が観察されたことから、汚染度が高い要因は、摩耗とスラッジ、外部混入異物の影響と思われます。
報告№109-09136 | 分析№109-001160 | 114-001018 | 対象設備は継続使用可能な状態にあると判断しますが、潤滑状態の健全性を確認するためにも、継続して傾向監視することを推奨します。潤滑油は水分濃度が高い値でした。ディーゼルエンジンは、燃焼室内で燃料が燃焼した際に燃焼ガス中に若干の蒸気が発生しますが、この蒸気がシリンダ内壁の薄い油膜に付着したり、オイルリングやピストンリングが摩耗して生じたシリンダ内壁とのギャップからクランク室内に入り込んだりして油中水分濃度が上昇します。この水分は、オイルの添加剤を加水分解させ添加剤の効力を低下させるばかりではなく、回転部の油膜形成に影響をあたえ摩耗を促進させることから以下の対策を推奨します。更油または部分更油水分による障害発生を予防するため、更油または部分更油による水分濃度の相対的低下を推奨します。定期的な分析今後の凝着摩耗の推移を監視するため、定期的な分析実施を推奨します。異常摩耗の早期発見のパラメータであるIs値は、レベルとやや高い値でした。また、潤滑部の摩耗が認められたため、定期的に潤滑油分析を実施し、摩耗推移を監視することが有用と考えます。フェログラフィーで比較的多く観察された粒子は、以下の通りです。正常な摩耗粒子・潤滑状態が正常なマイルド摩耗により発生。黒錆・潤滑状態がやや厳しい凝着摩耗により発生。局部的な厳しい金属接触と高い摩擦熱が発生していたことを示します。黒錆は、摩擦面が将来的に異常摩耗へ進展する可能性を示唆しているため、傾向監視が有用と思われます。詳細は、別紙傾向監視が必要な摩耗粒子をご覧ください。メタルの摩耗SOAP-Tでメタルの主成分である錫がppm、銅がppm検出されたことから、コンロッドメタル、クランクメタルが局所的に摩耗していると推定されました。ディーゼルエンジンのメタルは、別紙コンロッドメタル・クランクメタルの摩耗に示すように、一般にホワイトメタル層、ニッケル層、銅と鉛の合金であるケルメット層の順に積層構造になっています。今回、ケルメット層の銅が検出されたことから、ホワイトメタルの一部が摩耗により消失し、その下にあるケルメット層の摩耗が発生している可能性があります。銅濃度は現在のところ低濃度であることから継続使用に支障がない範囲であると判断しますが、潤滑状態の健全性を確認するためにも継続して傾向監視することを推奨します。固形カルシウム化合物の生成SOAP-Tでカルシウムが検出されました。この固形カルシウムは、潤滑油に混入した燃焼ガス中の酸成分や添加剤成分がカルシウム添加剤と中和反応して生成される比較的硬い化合物のため、摺動面に噛み込み、切削摩耗が進行することが懸念されます。詳細は、別紙固形カルシウム化合物の生成をご覧ください。粘度、酸価、塩基価の各データは良好です。水分はppmと当社推奨の管理限界値を超えていました。
報告№104-0378 報告№105-5003 | 分析№104-02669 分析№105-00891 | 105-00891 | 分析の結果、観察された摩耗粒子には金属表面の微小突起や異物の噛み込みで発生する切削粒子がやや多く観察されました。摩耗形態は、切削摩耗であるため摩耗進行速度が速く注意が必要です。現在のところ、継続使用可能な状態にあると判断できますが、異物が混入している場合、転がり軸受の寿命は分の程度に低下することが知られています。念のため、運転再開からヶ月経過した時点で再度分析を実施し、摩耗の進行状況を確認されることを推奨します。これらのことは、異常摩耗の早期発見パラメータであるフェログラフィーのIs値が.と良好の範囲にあるものの、摩耗粒子形態観察の結果、金属表面に微小突起、異物の噛み込みにより発生する切削粒子がやや多く観察されたこと以上のことから判断しました。尚、IRの結果でcm-付近に無添加タービン油には無いはずの酸化防止剤のピークが見られます。本試料油の油名JOMOタービンは無添加タービン油ですが、このIRの結果から添加タービン油と考えられます。油名が間違っている可能性がありますので、油名をご確認下さい。振動データについて今回、貴社から提供された振動データグラフから詳細な値の読み取りを行うことを試みたが、周波数解析が実施されていないため、振動解析による詳細な検討を行うことはできなかった。しかし、その中でも特筆すべき点として、年月中旬から変位と速度が上昇傾向を示しその後、年月頃に安定している。一方、ベアリング損傷のパラメータとなる振動加速には増加傾向がみられず、このことからベアリングは継続使用が可能であると思われた。
報告№107-6547 報告№107-6547 | 分析№107-01466・1468・1470 分析№107-01466・1468・1470 ◆2007年10月22日採油 ◆2007年10月23日採油 ◆2007年10月24日採油 | 107-01466_1468_1470 | 海水消火ディーゼルの潤滑油を分析し、回のデータからディーゼル発電機の状態を傾向管理し、次回の点検を取りやめるかどうかの判断材料とする。評価は、個別の試料をそれぞれ診断し、さらに個別の診断結果から総合的な評価を行う。分析の結果、本機器は継続使用可能と判断します。但し、内在する不具合が確認されました。その不具合について以下に示します。摩耗分析の結果、定量化して求めた異常摩耗の早期発見パラメータであるフェログラフィーのIs値は、正常な範囲をやや上回るの乗でした。摩耗粒子の形態観察では、異物の噛み込みが原因で発生する切削粒子、金属接触が厳しい場合に発生するシビア粒子、そして摩擦熱が高い場合に発生する黒錆が多く観察され、これらのことから発生している摩耗形態は、切削摩耗と凝着摩耗の混合であることが判り、発生箇所はシリンダ及びピストンリングと推定されました。観察された摩耗の中で、切削摩耗は正常な潤滑状態に比較して摩耗の進行速度が速いため増加に注意を払う必要があると判断されます。酸化速度の増加SOAPの結果で銅が多く検出されたことから、銅を使用した箇所の溶出・摩耗が確認されました。検出された金属元素の銅は、潤滑油添加剤と使用されている亜鉛系添加剤の影響で溶出することが知られており、今回の検出は、この溶出によるものと思われます。銅濃度の増加に伴い酸化速度が速まりますので、このような場合は、酸化劣化の進行状況を監視すること、および、摩耗の進行状況を確認するため定期的なトライボ診断を実施することを推奨します。分析の結果、月日採油分と同様に本機器は継続使用可能と判断します。但し、内在する不具合が確認されました。その不具合について以下に示します。摩耗分析の結果、定量化して求めた異常摩耗の早期発見パラメータであるフェログラフィーのIs値は、正常な範囲をやや上回るの乗と高い値でした。摩耗粒子の形態観察では、異物の噛み込みが原因で発生する切削粒子、金属接触が厳しい場合に発生するシビア粒子、そして摩擦熱が高い場合に発生する黒錆が多く観察され、これらのことから発生している摩耗形態は、切削摩耗と凝着摩耗の混合であることが判り、発生箇所はシリンダ及びピストンリングと推定されました。観察された摩耗の中で、切削摩耗は正常な潤滑状態に比較して摩耗の進行速度が速いため増加に注意を払う必要があると判断されます。酸化速度の増加SOAPの結果で銅が多く検出されたことから、銅を使用した箇所の溶出・摩耗が確認されました。検出された金属元素の銅は、潤滑油添加剤と使用されている亜鉛系添加剤の影響で溶出することが知られており、今回の検出は、この溶出によるものと思われます。銅濃度の増加に伴い酸化速度が速まりますので、このような場合は、酸化劣化の進行状況を監視すること、および、摩耗の進行状況を確認するため定期的なトライボ診断を実施することを推奨します。分析の結果、月日および日採油分と同様に本機器は継続使用可能と判断します。但し、内在する不具合が確認されました。その不具合について以下に示します。摩耗分析の結果、定量化して求めた異常摩耗の早期発見パラメータであるフェログラフィーのIs値は、正常な範囲をやや上回るの乗と高い値でした。摩耗粒子の形態観察では、摩擦熱が高い場合に発生する黒錆が観察されたことから、発生箇所はシリンダ及びピストンリングと推定されました。酸化速度の増加SOAPの結果で銅が多く検出されたことから、銅を使用した箇所の溶出・摩耗が確認されました。検出された金属元素の銅は、潤滑油添加剤と使用されている亜鉛系添加剤の影響で溶出することが知られており、今回の検出は、この溶出によるものと思われます。銅濃度の増加に伴い酸化速度が速まりますので、このような場合は、酸化劣化の進行状況を監視すること、および、摩耗の進行状況を確認するため定期的なトライボ診断を実施することを推奨します。回のデータから次回点検の必要性の判断採油日 .. .. .. 計数汚染度 NAS級 NAS級 NAS級 D-SOAP鉄濃度 ppm ppm .ppm Is値 の乗 の乗 の乗 月日、日、日に採油した試料油試料の診断結果で、D－SOAPの鉄濃度がやや高い値であるものの、本機器は継続使用可能な状態にあることが確認されました。但し、内在する不具合を顕在化させないため、精密な濾過装置を使用し、フラッシングを入念に実施することを推奨します。フラッシング方法については、当社営業窓口にお問合せください。尚、今回のような方法で採油を実施し、機器の摩耗状況、を確認することで、ディーゼルエンジンの安定した稼働に寄与できるものと思われますので、定期的に実施することを推奨します。
報告№109-09051 報告№109-09051 | 分析№109-000575 分析№109-000575 | 109-000575 | 機器の潤滑状態および初期試験を実施し、前回データと照合した結果、油中摩耗粒子の増加が確認されています。油中の粒子濃度は、油膜破断による発生や、油槽内などでの沈降が均衡したところで一定、いわゆる平衡状態になりますが、このバランスが崩れると増加する場合と減少する場合とに分かれます。増加した場合は、発生と減少の均衡が崩れ、摩耗の発生や外部混入が始まったことを示し、またこれとは反対に、減少した場合は発生量が減少しているか、或いは、減少量が大きくなっていることを示し、特に減少は、汚染状態や潤滑状態が良好であることを示唆しています。本軸受では、油中粒子の僅かな増加が確認されていますが、計数汚染度がNAS級と清浄であり、且つ、異常摩耗の早期発見パラメータであるフェログラフィーのIs値がのマイナス乗と良好の範囲にあることから、継続使用は可能と判断します。これらのことは、前回に比較して、計数汚染度はランク増加したものの、良好の範囲にあり、SOAP／D-SOAPの鉄および錫濃度に変化がないこと異常摩耗の早期発見パラメータであるフェログラフィーのIs値がのマイナス乗と良好の範囲にあること以上のことから判断しています。潤滑油の基本特性潤滑油の基本特性は、良好の範囲にあることから、本試料油は継続使用可能と判断します。尚、補給によりRBOTが前回に比較しmin上昇していますので、今後は今回のRBOT値によりデータ管理を行います。
報告№109-09619 報告№109-09619 | 分析№109-003789 分析№109-003789 | 109-003789 | 、汚染度、潤滑状態は良好でした。潤滑油および対象設備は継続使用可能な状態にあると判断します。尚、RBOTはminでしたが、年に貴所から提供された新油値のminに比較して、使用油の方がmin高い値を示していました。今回のRBOTの試験結果は、当社の社内基準のバラツキ範囲を超えており、さらに、異種油の混入の可能性を新油と比較したIRの結果でみたところ、異種は混入していないことが確認されたため、今回RBOTが新油値より高くなった要因は、製造ロットの違いによるバラツキ基油の精製度の違い添加剤の添加量の誤差などが考えられます。
報告№109-09136 報告№114-00129 | 分析№109-001160 分析№114-000382 | 114-000382 | 潤滑油の劣化はなく、汚染度は良好な範囲にあることから、継続使用可能と判断します。対象設備は継続使用可能な状態にあると判断します。但し、今後の摩耗推移を確認するためにも傾向監視を継続することが有効です。定期的な分析今後の摩耗推移を監視するため、定期的な分析実施を推奨します。新油との比較による評価を示す粘度、酸価は新油値を基準として評価しています。正確な診断を行うためにも、分析を実施する場合は、新油を同時に分析することをご検討下さい。分析結果異常摩耗の早期発見のパラメータであるIs値は-レベルと低い値でした。但し、SOAP-Tで銅がppm検出されたことから、ブッシュ等の銅使用した箇所の摩耗・溶出が懸念されます。今後さらに摩耗・溶出が進行した場合、別紙鉱油の酸化に対する金属触媒の影響に示すように濃度の増加に伴い酸化速度が速まる可能性があるため、定期的に潤滑油分析を実施し、摩耗推移を監視することが有用と考えます。計数汚染度、重量汚染度は共に良好です。水分、IRの各データは良好です。粘度粘度は.mm/sでした。当社に新油データがないことから、新油カタログ値.mm/sと比較すると、粘度変化率は-.％となっており、当社推奨の管理限界値である±％以内にあることから、粘度は良好と判断します。酸価は.mgKOH/gでした。新油との比較評価をするためにも、新油の分析を推奨します。
報告№108-0411 報告№110-00165 | 分析№108-02745 分析№110-000670 | 110-000670 | 前回同様にを示す粘度、水分、全酸価の各データは良好でした。泡立ち試験の結果は、-と新油値が-であるのに比較して高い値となっていたことから、消泡性能が低下していることが分かりました。今後の使用状況によっては油の酸化劣化が進行したり、ギヤ歯面およびベアリング軌道面で油膜切れが発生したりする場合があるため、消泡剤の添加による消泡性能の改善など何らかの対応が必要になると思われます。潤滑油は継続続使用可能な状態にあるものの、今後は障害予防を目的に以下の対策を推奨します。消泡性能が低下した場合、ギヤ歯面での油膜形成に影響が出て摩耗の発生が進展することがあります。現在の所、摩耗への影響はありませんが、今後は消泡性能低下の影響により摩耗が進展する可能性がありますので、分析周期を短縮して傾向監視を強化することを推奨します。泡立ち試験の結果、消泡性能が低下していることが確認されました。粘度粘度は.mm/sと新油値mm/sに比較して、粘度変化率は-％で、当社推奨の管理限界値である±％以内にあり、良好と判断します。泡立ち試験泡立ち試験は-と新油に比較して高い値でした。水分はppmと当社推奨の管理限界値の以下であり、良好と判断します。全酸価全酸価は.mgKOH/gと新油値.mgKOH/gに比較して高いものの、IRの結果で油劣化の兆候を示すカルボン酸の吸収が確認されていないことから、良好と判断します。
報告№109-09136 報告№112-00212 | 分析№109-001160 分析№112-000865 | 112-000865 | 分析の結果、グリースは軟化していました。グリース中の金属分析ではベアリングと保持器の材質である、鉄、鉛が高濃度で検出され、さらにボールネジ軌道面では局部的に油膜切れが発生していると推定されます。フェログラフィー摩耗粒子および摩耗形態摩耗粒子で比較的多く観察された粒子および潤滑部で発生している摩耗形態は、潤滑状態が正常な場合に発生する摩耗粒子・マイルド摩耗外部から混入したと思われる鉄錆等でした。潤滑状態摩耗粒子の観察結果から総合的に判断した結果、μm以下の摩耗粒子が支配的であることから、軌道面ではμm程度の凹み、いわゆるマイクロディンプルが発生していると推定されるものの、潤滑状態は正常な状態にあると判断します。Iカップリング発光分光分析【D－SOAP】検出された金属元素から発生箇所を推定すると、以下の通りでした。鉄、鉛・ボールネジ軌道面、保持器等リン、亜鉛、カルシウム、バリウム、アルミニウム、ナトリウム・添加剤、増ちょう剤、外部混入異物このうち、機械部品が摩耗したと思われる元素はのグループです。グリースの物理的性状滴点、IRの各データは良好でした。ちょう度ちょう度は、と当社推奨の管理上限値のより高くなっており、グリースが軟化していることが分かりました。軟化したグリースを使用した場合、グリースの漏洩や軸受等で油膜切れが発生することが懸念されます。酸価は、mgKOH/gと新グリース値の.mgKOH/gに比較して高い値でした。IRの結果で油劣化の兆候を示すカルボン酸の吸収は確認されていませんが、酸価が非常に高いことから給脂間隔を短縮するなどの劣化防止対策が必要と思われます。
報告№109-09136 報告№111-00553 | 分析№109-001160 分析№111-002590 | 111-002590 | 軸受は継続使用可能な状態にあると判断します。但し、SOAPで銅濃度が高いことから、以下の対策を推奨します。今後、油劣化の進行が懸念されるため、定期的に分析を実施し、摩耗および酸化劣化の進行状況を確認することを推奨します。フェログラフィー異常摩耗の早期発見パラメータとして摩耗粒子を定量化して評価するフェログラフィーのIs値は、前回ののマイナス乗からマイナス乗と良好の範囲にあり、潤滑状態が安定していることを示していました。Iカップリング発光分光分析供試の潤滑油を分析した結果、検出された金属元素は、銅、ニッケル、リン、亜鉛、カルシウム、ナトリウムが検出されました。これらの検出された金属元素から発生箇所を推定すると銅、ニッケル・軸受等リン、亜鉛・オイル添加剤カルシウム、ナトリウム・外部混入異物であると思われます。このうち、機械部品が摩耗したと思われる元素はのグループです。銅の溶出前回に比較してSOAPの銅がppmからに増加し、高い値でした。銅の溶出箇所は、貴社ご提供の図面からデフレクターとバッフルという部品からと考えられます。これらの部品はオイルシールの役目を果たしていることから、溶出が継続した場合、シャフトとのギャップが増大し、油漏れの原因になることが懸念されます。巡視の際には油漏れと油面の低下に注意を払う必要があります。今後は、銅の溶出が継続した場合、ギャップが増大することにより油漏れが発生し、さらには油面低下により潤滑不良が発生し、摩耗が進行することが懸念されます。また、銅濃度の増加は、別紙鉱油の酸化に対する金属触媒の影響に示すように濃度の増加とともに酸化速度が加速することが分かっています。前回に比較して計数汚染度はNAS級からNAS級にランク増加したものの、当社推奨の管理限界値内にあり、良好でした。分析結果は良好と判断します。計数汚染度計数汚染度はNAS級と当社推奨の管理限界値のNAS級以内にあり、良好と判断します。重量汚染度は.mg/mlと当社推奨の管理限界値のmg/ml以内にあり、良好と判断します。機器の潤滑状態前回同様にSOAPの結果で銅が高い値でした。SOAPSOAPの結果、油の添加剤成分であるリン、亜鉛が検出されました。一方、銅が検出されました。銅を使用した部分の溶出が進行していると考えられます。この溶出は検出された亜鉛系添加剤の成分と銅が反応し、溶出することが知られています。別紙鉱油の酸化に対する金属触媒の影響に示すように銅濃度が増加すると酸化速度が速まります。D－SOAPD－SOAPの結果、摩耗により発生する鉄および錫が検出されていないことから、良好と判断します。フェログラフィー異常摩耗の早期発見パラメータであるフェログラフィーのIs値がのマイナス乗と良好の範囲にあり、潤滑状態は正常と判断します。
報告№109-09136 報告№111-00144 | 分析№109-001160 分析№111-000719 | 111-000719 | 軸受は継続使用可能な状態にあると判断します。但し、ちょう度の上昇がみられ、グリースが軟化していることが確認され、今後、グリースの漏洩や油膜切れの発生が懸念されるため、グリースを交換されることを推奨します。フェログラフィー摩耗粒子の形態で比較的多く観察された粒子は、潤滑状態が正常な場合に発生する摩耗粒子でした。このような摩耗粒子が観察された場合には、潤滑部では正常なマイルド摩耗が発生していることが分かります。Iカップリング発光分光分析供試グリースを分析した結果、検出された金属元素は、SOAPの結果表に示すように、鉄、錫、リン、亜鉛、カルシウム、アルミニウム、ナトリウムでした。これらの検出された金属元素から発生箇所を推定すると鉄、錫・軸受等リン、亜鉛・グリース添加剤カルシウム、アルミニウム、ナトリウム・増ちょう剤であると思われます。このうち、機械部品が摩耗したと思われる元素はのグループです。グリースの物理的性状滴点、全酸価、IRの各データは良好でした。一方、ちょう度は、と当社推奨の管理上限値のより若干高くなっており、グリースが軟化していることが分かりました。軟化したグリースを使用した場合、グリースの漏洩や軸受等で油膜切れが発生することが懸念されます。
報告№108-0411 報告№110-00769 | 分析№108-02744 分析№110-003702 | 110-003702 | は、油の粘度変化率、油中のスラッジの発生量などを判断パラメータに、粘度、全酸価、IR、RBOTで評価します。分析の結果、油の粘性を示す粘度は、新油値の.mm/sに比較して粘度変化率が-％のmm/sとほぼ変化はなく、また油中のスラッジの発生量を示す全酸価は、新油値の.mgKOH/gに対して.mgKOH/gでほぼ変化が見られず劣化は確認されていない。さらにはIRの結果でも油が劣化した場合に発生するカルボン酸の発生も確認されず、酸化防止剤の残存量を示すRBOTは、限界値minに比較して、十分に残量があるminであった。以上のように、の健全性を示す各パラメータは全て良好であり、潤滑油の劣化は確認されませんでした。尚、別紙RBOTの減少傾向から油の余寿命を求めた結果、本試料は直近の更油から起算して稼働時間が時間まで使用可能であることが分かります。汚染度油中の水分を計測した結果、水分はppmと新油と同等であり、継続使用可能な状態にあることが確認されました。潤滑油は継続使用可能な状態にあると判断します。
|  | 100-00520 | 当社製清浄分散剤TS－を投与し、その後濾過を実施する方法を推奨する。尚、参考のため、本試料油に清浄分散剤を％混合し、スラッジ溶解効果を確認したところ、下表の通り、スラッジ量をとした時、％除去されたことが確認された。
報告№109-09136 報告№111-00738 | 分析№109-001160 分析№111-003761 | 111-003761 | 潤滑油は継続使用可能な状態にあると判断します。重量汚染度は良好でした。粘度、水分、酸価の各データは良好でした。酸価がmgKOH/gと新油値の.mgKOH/gに比較して高いのは、年月に投与したTS－の影響であり、異常ではありません。
報告№108-0030 報告№108-6512 | 分析№108-00153 分析№108-00236 | 108-00236 | 分析の結果、摩耗粒子の形態観察で異物の噛み込みにより発生する切削粒子、疲労摩耗粒子、外部から混入したと思われる砂がやや多く観察されました。このことから、発生している摩耗形態は切削摩耗と疲労摩耗が混在していることが分かりました。摩耗形態の中で特に切削摩耗は、異物が混入していない状態に比較して、摩耗進行速度が速く注意が必要です。今後更に摩耗が進行することが懸念されるため、天井クレーンを頻繁に使用する場合は、ヶ月以内に再度分析を実施し、摩耗の進行状況を確認することを推奨します。一方、を示す粘度、水分、全酸価、IRの各データは良好であることから、この油は継続使用可能と判断します。これらのことは、異常摩耗の早期発見パラメータであるフェログラフィーのIs値がの乗と良好の範囲にあるものの、摩耗粒子の形態観察の結果、異物の噛み込みにより発生する切削粒子、疲労摩耗粒子、外部から混入したと思われる砂がやや多く観察されたことD－SOAPの結果、鉄が検出されたことを示す粘度、水分、全酸価、IRの各データが良好であること以上のことから判断しました。尚、トライボ診断では、バックラッシの増加量を分析結果から計算できますので、構造が確認できる図面、ギヤの形式、歯形、モジュール、歯数、回転数、増速比、歯幅をお知らせ下さい。計算結果をご報告いたします。
報告№107-6014 報告№107-6014 | 分析№107-00561 分析№107-00561 | 107-00561 | お客様から提供のあった経緯に関する情報は以下の通りです。年月日に温度上昇してトリップした。以上でトリップする。油面計がないために、油量不足に気づかなかったと思われた。その後、リットル補給して運転中である。温度が上昇したことにより、軸受が摩耗していないかを確認する。軸受メタルの摩耗の発生が確認されました。今後更に摩耗が進行することが懸念されるため、夏期ピーク前に再度分析を実施することを推奨します。今回の採油は、機器停止中にマンホールから実施しているため、油循環中に採油した場合に比較し、油中粒子の沈降の影響を受け、分析データが低濃度に出る可能性があります。今回の分析は以上のことを踏まえて結果を検討しました。分析の結果、低濃度の部分を採油したにもかかわらず、計数汚染度が当社推奨の管理限界値に到達していました。異常摩耗の早期発見パラメータであるフェログラフィーのIs値がの乗とやや高く、摩耗粒子形態観察の結果、金属接触が厳しい場合に発生するシビア粒子がやや多く観察されたことから、軸受摺動面では油膜切れによる厳しい金属接触が発生していたと考えられました。一方、SOAP／D－SOAPの結果でメタルの主成分である錫が検出されました。軸受メタルの摩耗は、軸受メタルの主成分である錫がSOAPでppm、D－SOAPでppm検出されたことから確認しています。メタルの摩耗深さをSOAPの錫濃度ppm、油量Lから下式により算出しました。錫の摩耗体積＝錫濃度×-×油量×.×÷錫密度＝×-××.×÷.＝.平均的な摩耗深さ＝摩耗体積÷摩耗面積×＝.÷.×＝計算の結果、平均的な摩耗深さがμmとなり、メタルの表面粗さをsと仮定すると、メタルの摩耗は分の程度摩耗していることが確認できました。但し、今回の採油が主機停止後時間経過しており、この時間経過の影響で、潤滑異常時に発生するμmサイズの粒子は油面からcm程度沈降していると考えられ、異常の程度を知るための重要なサイズの摩耗粒子が採取されていない可能性が高いと思われました。したがって、上記の計算結果より摩耗は更に進行していることも考えられます。可能であれば、夏期ピーク前に再度分析を実施し、摩耗の進行状況を確認することが必要です。上述しましたように、今回の採油は停止中の採油であるため、循環中の採油に比較してデータが低目に出る可能性があります。これは、運転中の採油であったなら今回データより高い値になることが考えられます。次回採油は、粒子の沈降の影響を極力抑え、油中粒子が均一な分散状態に近い状態で採油が実施できるように、主機運転中、または停止直後に採油を実施されることを強く推奨します。
報告№111-00372 報告№111-00372 | 分析№111-001676 分析№111-001725 | 111-001725 | ちょう度値と新グリース値に比較して低下し、当社推奨の管理下限値であるに到達していることから、硬化していることが分かりました。硬化したグリースを使用した場合、油分の流動性がなくなり、軸受等で良好な油膜が保持されにくくなる可能性があります。グリースが硬化していたため、以下の対策が必要です。グリースを交換されることを推奨します。≪状態監視とパラメータ≫分析の目的および各分析のパラメータは以下の通りです。特性低下目的：グリースの分析結果から、グリースの物理的性状や劣化傾向などを確認する。全酸価JISK赤外線吸収スペクトルJISKちょう度JISK滴点JISK摩耗目的：グリース中の摩耗粒子を分析する事により、回転・摺動部の潤滑状態、摩耗劣化の程度、余寿命などを解析する。摩耗診断電子顕微鏡観察JISKX線マイクロアナリシス油中金属濃度JISK≪分析結果≫特性低下全酸価：良好全酸価.mgKOH/gは新油値の.mgKOH/gに比較し高くはあるものの、有機物・有機化合物試験の結果で油劣化の兆候を示すカルボン酸の吸収が見られないことから問題は無いと判断します。赤外線吸収スペクトル：良好ちょう度：要処置ちょう度値はと当社推奨の管理下限値であるに到達していました。滴点：良好滴点はと新油値のに比較し変化はないことから問題は無いと判断します。摩耗摩耗診断電子顕微鏡観察・X線マイクロアナリシス：今回は実施していません。油中金属濃度：今回は実施していません。
報告№109-09136 報告№111-00725 | 分析№109-001160 分析№111-003705 | 111-003705 | 潤滑油および対象設備は継続使用可能な状態にあると判断します。但し、今後も摩耗の進行を傾向監視するため、以下の対策を推奨します。定期的な分析凝着摩耗の進行が懸念されるため、今後は定期的に分析を実施し、摩耗の進行状況を確認することを推奨します。フェログラフィー異常摩耗の早期発見パラメータとして摩耗粒子を定量化して評価するフェログラフィーのIs値は、潤滑状態が厳しいの乗でした。摩耗粒子の形態で比較的多く観察された粒子は、潤滑状態が正常な場合に発生する摩耗粒子金属接触が厳しく、且つ、摩擦熱が高い場合に発生する黒錆でした。これらの摩耗粒子が観察された場合、潤滑部で発生している摩耗形態は、正常なマイルド摩耗潤滑状態がやや厳しい凝着摩耗であることが分かります。Iカップリング発光分光分析供試の潤滑油を分析した結果、検出された金属元素は、SOAP-Tの結果表に示すように、鉄、ニッケル、錫、リン、亜鉛、カルシウム、ナトリウム、マグネシウムでした。検出されたこれらの金属元素から発生箇所を推定すると鉄、ニッケル、錫・エンジン部品リン、亜鉛、カルシウム、マグネシウム・オイル添加剤ナトリウム・外部混入異物であると思われます。このうち、機械部品が摩耗したと思われる元素はのグループです。計数汚染度計数汚染度はNAS級以上と汚染されていました。フィルタ表面の異物観察で金属片、鉄錆、砂等が観察されたことから、汚染度が高い要因は、摩耗、エンジンオイルと燃焼ガスの反応生成物、そして外部混入異物の影響と思われます。粒度分布粒度分布は.～μmの範囲にあり、.μmにピークが確認されました。μm以下の粒子が多いことから、燃焼して発生したすす等であることが分かりました。粘度、水分、塩基価、IRの各データは良好でした。
報告№109-09136 報告№114-00224 | 分析№109-001160 分析№114-000766 | 114-000766 | 軸受は継続使用可能な状態にあると判断します。但し、今後の摩耗推移を確認するためにも傾向監視を継続することが有効です。定期的な分析今後の疲労摩耗の推移を監視するため、定期的な分析実施を推奨します。異常摩耗の早期発見のパラメータであるIs値は、前回のレベルからレベルに低下し、正常です。但し、潤滑部の摩耗が認められたため、定期的に潤滑油分析を実施し、摩耗推移を監視することが有用と考えます。フェログラフィーで観察された代表的な粒子は、以下の通りです。疲労摩耗粒子・繰返し応力による金属疲労で発生。大型化するとフレーキングの発生が懸念されます。計数汚染度はNAS級と、良好です。重量汚染度はmg/mlと当社推奨の管理限界値を超えていましたが、フィルタ残渣を観察したところ、顕著なスラッジの発生は認められないことから、継続使用に問題ないと判断します。
報告№109-09136 報告№112-00363 | 分析№109-001160 分析№112-001512 | 112-001512 | 更油からの経過日数をもとに潤滑油の余寿命を評価したところ、潤滑油は定検までのヶ月間は使用可能と判断できました。次回定検時に更油を実施しない場合は、酸化安定度を知るための分析を実施し、余寿命を確認することを推奨します。酸化安定度はminであり、当社推奨の管理限界値のmin以上であることから、良好と判断します。
報告№109-09136 報告№110-00035 | 分析№109-001160 分析№110-000102 | 110-000102 | ・摩耗状態前回に比較してSOAP／D－SOAPの鉄濃度に変化はなく、異常摩耗の早期発見パラメータであるフェログラフィーのIs値がのマイナス乗と良好でした。・汚染度前回に比較して計数汚染度はNAS級から変化はなく、良好でした。但し、フィルタ写真で黒色の異物が確認されており、断熱圧縮によるカーボンの析出が発生している場合があります。この場合、熱の影響で油劣化が進行したり、汚染度が上昇することが懸念されます。・前回同様に粘度、水分、全酸価、IR、RBOTの各データは良好でした。潤滑油および対象設備は継続使用可能な状態にあると判断できますが、今後は以下の対策を推奨します。仮に断熱圧縮が発生していた場合、油劣化の進行や汚染度の上昇が発生するため、定期的に分析を実施し確認することを推奨します。
報告№108-5112 報告№108-5112 | 分析№108-03614 分析№108-03614 | 108-03614 | 泡立ち試験を除く項目は良好でした。泡立ち試験の結果は、一般的には消泡性能が低くいと判断できる値の-でした。また、新油値の-に比較して高い値であることから、消泡性能が低下していることが確認されました。今後の使用時間によっては、油の酸化劣化が進行したり、ギヤ歯面およびベアリング軌道面で油膜切れが発生したりする場合があるため、消泡剤の添加による消泡性能の改善が必要になると思われます。機器の潤滑状態潤滑状態指数はのマイナス乗と濾過設備のない機器であれば正常な潤滑状態にあると判断できますが、ギヤボックスの油系統にはインラインフィルタとオフラインフィルタがあり、μmサイズ以上の粒子の大部分は捕捉され、異常な摩耗状態が発生したとしても正常な潤滑状態にあると誤認してしまう可能性があります。そこで、フィルタが設置されていない場合の潤滑状態を、一般的なフィルタの効率である.と仮定して粒子の発生状況から潤滑状態を推定しました。その結果、ギヤは継続使用可能な状態にあると思われますが、潤滑状態指数は摩耗がやや厳しい状態であるの乗領域にあると推定できます。推定結果は、フィルタの濾過効率を仮定して求めたものですが、フィルタがない状態では油中の粒子濃度は現在より高いことは明らかです。そのためヶ月後に再度分析を実施し、摩耗進行の有無をチェックすることを推奨します。尚、フィルタの捕捉の影響による誤認を避けるため、これまでの採油箇所に加え、インラインフィルタやオフラインフィルタの捕捉物も分析し、その結果から潤滑状態を評価することを提案します。フィルタ捕捉物の分析を実施する際には、フィルタ使用時間の情報をご提供いただけますようお願い致します。泡立ち試験の結果、消泡性能が低下しています。粘度は良好。粘度はmm/sと新油値mm/sに比較して、粘度変化率は-％で、当社推奨の管理限界値である±％以内にあり、良好と判断します。粘度は.mm/sとなっています。粘度は.mm/sとなっています。粘度指数はとなっています。粘度指数はとなっています。泡立ち試験は-となっています。泡立ち試験は-と新油に比較して高い値であり、消泡性能が低下しています。水分は良好。水分はppmと当社推奨の管理限界値の以下であり、良好と判断します。全酸価は良好。全酸価はmgKOH/gと新油値mgKOH/g以内にあり、良好と判断します。機器の潤滑状態精密な濾過設備がない機器であれば、潤滑状態指数は正常の範囲にあると判断します。潤滑状態指数は正常の範囲にあると判断します。異常摩耗の早期発見パラメータである潤滑状態指数がのマイナス乗と精密な濾過設備がない機器であれば、潤滑状態指数は正常の範囲にあると判断します。
報告№109-09448 報告№110-00167 | 分析№109-002802 分析№110-000675 | 110-000675 | ・水分は、ppmと当社推奨の管理限界値を超えていました。今後、水分の影響で発錆し、その影響で摩耗が発生する懸念があります。・汚染度重量汚染度は、.mg/mlと当社推奨の管理限界値を超えていました。フィルタ表面の異物観察で表面が茶褐色になっていたことから、汚染度が高い要因は、スラッジと思われます。油圧システムでスラッジが確認された場合、油温が低い箇所でスラッジが作動油に不溶解状態となりやすく、しかも粘着性もあることからバルブ類の動作障害等が発生することがあります。本試料油のような値ではこのような状態が発生しやすいことから、至急対策が必要です。潤滑油は以下の対策が必要です。水分濃度が高く、またスラッジが確認されたため以下の対策が必要です。更油や水分を吸着できる濾過機などで水分除去を実施水分除去後、当社製清浄分散剤TS－の投与と濾過を実施尚、当社ではを示す粘度、全酸価の各データは新油データを基準として評価しています。今回は、油名が不明であったため評価できませんでした。今後は現在充填用などに使用している貴社保有の新油を分析し、そのデータを基準に管理されることを推奨します。水分は当社推奨の管理限界値を超えていました。油の劣化状況をより精密に判定するには新油との比較が必要です。現在使用している貴社保有の新油をご提供下さい。粘度粘度はmm/sでした。また、VGの規格値内にあることから、良好と判断します。尚、粘度は、現在使用している貴社保有の新油の分析結果を基準に管理する方法が望ましいため、新油をご提供下さい。水分はppmと当社推奨の管理限界値のを超えていました。全酸価全酸価は.mgKOH/gでした。尚、全酸価は、現在使用している貴社保有の新油の分析結果を基準に管理する方法が望ましいため、新油をご提供下さい。色相はLでした。重量汚染度は当社推奨の管理限界値を超えていました。重量汚染度は.mg/mlと当社推奨の管理限界値のmg/mlを超えていました。
報告№109-09165 報告№109-09165 | 分析№109-001349 分析№109-001349 | 109-001349 | 分析の結果、摩耗の安定が確認されたことから、本軸受は継続使用可能と判断します。これらのことは、前回に比較して、計数汚染度はランク減少し、SOAP／D－SOAPの鉄および錫濃度に変化がないこと異常摩耗の早期発見パラメータであるフェログラフィーのIs値がのマイナス乗と良好の範囲にあること以上のことから判断しています。は良好と判断します。計数汚染度は良好と判断します。計数汚染度はNAS級と当社推奨の管理限界値のNAS級以内にあり、良好と判断します。重量汚染度は良好と判断します。重量汚染度は.mg/mlと当社推奨の管理限界値のmg/ml以内にあり、良好と判断します。機器の潤滑状態機器の潤滑状態は正常と判断します。SOAPの結果は良好です。SOAPの結果、油の添加剤成分であるリンが検出されています。摩耗により発生する鉄および錫が検出されていないことから、良好と判断します。D－SOAPの結果は良好です。D－SOAPの結果、摩耗により発生する鉄および錫が検出されていないことから、良好と判断します。フェログラフィーの結果は良好です。異常摩耗の早期発見パラメータであるフェログラフィーのIs値がのマイナス乗と良好の範囲にあり、潤滑状態は正常と判断します。
報告№104-0145 | 分析№104-01324 | 104-01324 | 本トライボ診断は、潤滑油を分析し、分析結果から潤滑および汚染状態を評価することを目的としました。潤滑潤滑を評価するため、粘度、水分、全酸価、IR、RBOTを実施しました。その結果、各分析データは全て良好であり、本試料油は使用可能な状態にあると判断します。潤滑潤滑を評価するため、計数汚染度、重量汚染度、光学顕微鏡写真を実施しました。その結果、各分析データは当社推奨の管理限界値内にあり、本試料油使用可能な汚染状態であると判断します。
報告№109-09249 報告№109-09249 | 分析№109-001748 分析№109-001748 | 109-001748 | 分析の結果、全ての分析項目の値が当社推奨の管理基準を満たしており、新油分析値との比較結果も問題となる値はなかったことから、油は継続使用可能な状態であり、運転中における潤滑状態も正常であったものと判断します。特性低下特性低下に係るパラメータの分析結果は良好と判断します。粘度粘度はmm/sと新油値mm/sに対する粘度変化率は-％で、当社推奨の管理限界値である±％以内にあり、良好と判断します。全酸価添加タービン油については、当社では管理限界値を設定しておらず、新油分析値との比較及び他の分析項目の結果より全酸価の状態判断を行います。その結果、全酸価は.mgKOH/gと新油値に比較して若干高くなっていますが、IRチャートに示すように劣化の兆候として現れるカルボン酸などの有機物・有機化合物の発生が確認されていないことから、異常のない値と判断します。酸化安定度酸化安定度はminであり、当社推奨の管理限界値のmin以上であることから良好と判断します。有機物・有機化合物有機物・有機化合物は、IRチャートによる新油分析値との比較の結果、cm-付近に劣化の兆候を示すカルボン酸の吸収が確認されていないことから、良好と判断します。色相はLであり、新油値のL.に比較して大きな変化はないことから、良好と判断します。汚染に係るパラメータの分析結果は良好と判断します。水分はppmであり、当社推奨の管理限界値の以下であることから良好と判断します。汚染粒子数はNAS級であり、当社推奨の管理限界値のNAS級以内であることから良好と判断します。汚染度物重量は.mg/mlであり、当社推奨の管理限界値のmg/ml以内であることから良好と判断します。摩耗運転中における潤滑状態は正常であったものと判断します。異常摩耗の早期発見パラメータであるフェログラフィーのIs値がのマイナス乗と当社基準値と比較して良好の範囲にあったことから潤滑箇所の潤滑状態は正常と判断します。金属濃度SOAP法により金属濃度を測定した結果、金属元素は検出されなかったことから、潤滑箇所で発生する金属接触による摩耗や、外部からの異物などの混入は見られず良好と判断します。金属濃度酸溶解法により金属濃度を測定した結果、潤滑箇所で発生する金属接触によって検出される銅が、外部から混入したと思われるナトリウムがと僅かに検出されましたが良好と判断します。
報告№108-6005 報告№108-0054 | 分析№108-00106 分析№108-00290 | 108-00290 | 更油後に対象設備の近くでコンクリートのハツリ作業を行っていた。その時に、エアーブリーザーのキャップが開いていたため、ハツリ作業で発生したダストがエアーブリーザーから混入した可能性が考えられた。汚染度を確認し、運転の可否を判断する。分析の結果、計数汚染度はNAS級と当社推奨の管理限界値に到達していました。フィルタ写真で鉄錆、砂等の外部混入異物が多く観察されました。今回の採油は対象設備の停止中に排油口から採油を実施しているため、これらの異物は、排油口配管内部に残留していた汚染物、或いは、コンクリートのハツリ作業で混入した異物の可能性が考えられました。汚染状態が基準を超えた状態で運転した場合、潤滑部の摩耗速度は、清浄な潤滑状態より桁程度大きな切削摩耗に進展する事が容易に想定されます。したがって、この汚染度での運転は避けるべきと判断します。運転を行うには、油槽内を清浄な潤滑油等で清掃し、清浄な状態であることを確認することが大切です。
報告№104-6039 | 分析№104-00697 | 104-00697 | 摩耗粒子形態観察で、金属接触が厳しい場合に発生するシビア粒子が観察されました。サーボシリンダ内壁、或いは、ポンプに摩耗が発生していると考えられました。今後、このまま摩耗が進行し汚染度が上昇した場合、バルブ類の動作障害が発生する懸念があります。異常摩耗の早期発見パラメータであるフェログラフィーのIs値がの乗からの乗となり、管理のオーダーが注意レベルに近づきつつある状態です。予防処置としてヶ月以内に再度分析を実施し、摩耗の進行状況及び汚染度の上昇程度を確認されることを推奨します。
報告№103-8102 | 分析№103-02191 | 103-02191 | 本試験は、分解点検後に試運転を行い、試運転後の状況を確認するために分析を実施しました。精点Bを実施した結果、軸受摺動面では油膜切れにより発生した凝着摩耗が発生していることが確認されました。今後、更に摩耗が進行する場合があるため、精点Bによる傾向管理が必要です。尚、次回分析時期はヶ月後を推奨します。これらのことは、異常摩耗の早期発見パラメータであるフェログラフィーのIs値が、.と良好の範囲にあるものの、摩耗粒子の形態観察の結果、金属接触が厳しい場合に発生するμmサイズのシビア粒子、外部から混入した異物が見られたこと以上のことから判断しました。
報告№109-09136 報告№112-00589 | 分析№109-001160 分析№112-002450 | 112-002450_date130403 | 分析の結果、潤滑油の劣化はなく、汚染度は良好な範囲にあることから、継続使用可能な状態にあると判断します。減速機分析の結果、減速機は継続使用可能な状態にあると判断します。但し、切削摩耗や疲労摩耗が発生しており、今後も摩耗の進行を傾向監視するため、以下の対策を推奨します。定期的な分析定期的に分析を実施することにより、データの変化から異常の兆候を早期に発見することが可能となります。また、今回は対象設備の初回分析であるため、あと最低でも回分析を実施し、分析データの変化から今後の分析周期を検討することを推奨します。今後、切削摩耗や疲労摩耗の進行が懸念されるため、出来るだけ早めに回目の分析を実施することを推奨します。は良好と判断します。粘度粘度は、.mm/sと新油値mm/sに比較して、粘度変化率は+％で、当社推奨の管理限界値である±％以内であり、良好と判断します。水分は、ppmと当社推奨の管理限界値の以下であり、良好と判断します。酸価は、.mgKOH/gと新油値.mgKOH/gに比較して変化はなく、良好と判断します。IRIRチャートの結果、新油と使用油のスペクトルパターンはほぼ一致し、また、油劣化の兆候を示すカルボン酸の吸収が確認されていないことから、良好と判断します。は良好と判断します。計数汚染度計数汚染度は、NAS級と当社推奨の管理限界値NAS級以下であり、良好と判断します。重量汚染度は、.mg/mlでした。光学顕微鏡写真重量汚染度で濾過したフィルタ表面上の夾雑物を光学顕微鏡で観察した結果、金属片、鉄錆、砂等が観察されました。はフェログラフィーおよびSOAP-Tの結果から総合的に判断した結果、継続使用は可能ですが、機器の機能を保持するためにも傾向管理が有用と考えます。フェログラフィー【定量分析：Is値】Is値は異常摩耗の早期発見パラメータのつで、摩耗粒子を定量化するために用います。今回のIs値はの乗とやや高い値でした。フェログラフィー【定性分析：摩耗粒子および摩耗形態観察】観察された代表的な摩耗粒子は、以下の通りでした。切削粒子・異物や金属表面の微小突起による切削摩耗により発生。疲労摩耗粒子・繰返し応力を受けて発生。フリクションポリマ・局部的に高圧・高温となる場合に発生。観察された摩耗粒子の中でも切削粒子は、注意が必要です。減速機で切削摩耗が発生した場合、減速機内部で使用されている転がり軸受が切削摩耗により生じた軌道面の損傷が起点となって、寿命が分の程度に低下することがあることから、切削摩耗には十分注意する必要があります。切削摩耗の発生原因となる混入異物が残留している場合、この異物により切削摩耗が継続して発生する可能性があります。Iカップリング発光分光分析【SOAP-T】検出された金属元素から発生箇所を推定すると、以下の通りでした。鉄、鉛、ニッケル・ギヤ、軸受等リン、モリブデン・添加剤カルシウム、アルミニウム、ナトリウム・外部混入異物バックラッシご提供いただいた減速機に関する情報からハスバ歯車の組み合わせの段減速機構であり、この歯車の構成から接触点箇所のバックラッシを求めました。尚、油量が不明でしたので、Lと仮定しました。ギヤのバックラッシの増加量を求めた結果、接触点箇所でバックラッシの増加量は、約.μmと推定されます。バックラッシ増加分の上限値は、メーカにより差異はあるものの、当社の推奨するバックラッシは、一般に推奨されるμmを管理目安にしています。この値に比較して十分に小さい値です。
報告№109-09129 報告№109-09129 | 分析№109-001110 分析№109-001110 | 109-001110 | 分析の結果、異常摩耗の早期発見パラメータであるフェログラフィーのIs値がの乗とやや高く、潤滑状態がやや厳しい状態にあることが分かりました。摩耗粒子の形態観察で観察された粒子は、異物の噛み込みなどで発生する切削粒子、微小な疲労摩耗粒子がやや多く観察されたことから、摩耗形態は、切削摩耗と疲労摩耗が混在していることが分かりました。摩耗形態の中で特に切削摩耗は、異物が混入していない状態に比較して、摩耗進行速度が速く注意が必要です。転がり軸受で切削摩耗が発生した場合、切削摩耗により生じた軌道面の損傷が起点となって転がり軸受の寿命となるフレーキングに進展し、寿命が分の程度に低下することも知られています。今後、この摩耗が起点となって、転がり軸受の寿命の指標となるフレーキングに進展することが懸念されるため、定期的に分析を実施し、摩耗の進行状況を確認されることを推奨します。分析周期は、理論的に計算したところ、運転時間が時間以上経過すれば、摩耗の進行状況を確認することができますので、このことを参考に次回分析時期を決定されることを推奨します。計数汚染度は良好と判断します。計数汚染度は良好と判断します。計数汚染度はNAS級と当社推奨の管理限界値のNAS級以内にあり、良好と判断します。重量汚染度はmg/mlでした。重量汚染度はmg/mlでした。機器の潤滑状態フェログラフィーの結果、異物の噛み込みなどで発生する切削粒子、微小な疲労摩耗粒子がやや多く観察されました。SOAPの結果は良好です。SOAPの結果、油の添加剤成分であるリンが検出されました。D－SOAPの結果、鉄が検出されました。D－SOAPの結果、摩耗により発生する鉄、油の添加剤成分であるリンが検出されました。フェログラフィーの結果、異物の噛み込みなどで発生する切削粒子、微小な疲労摩耗粒子がやや多く観察されました。異常摩耗の早期発見パラメータであるフェログラフィーのIs値がの乗とやや高く、摩耗粒子の形態観察の結果、異物の噛み込みなどで発生する切削粒子、微小な疲労摩耗粒子がやや多く観察されました。
報告№107-6000 報告№107-6001 | 分析№107-00010 分析№107-00020 | 107-00020 | 精点Aを実施した結果、全てのデータが良好であることから、この油は継続使用可能であり、潤滑状態も正常と判断します。但し、RBOTは新油値のminから％低下してminとなり、残存寿命が新油値の％となっていることがわかりました。直近に実施したRBOT値は、前回のminですが、今回の値はこの値に比較して％低下していました。この減少傾向をもとにRBOTの限界値到達時期を求めた結果は、別紙図に示すように年月と予測されました。タービン油の劣化は、劣化後半には加速することが知られており、今後、劣化速度がさらに加速することも予想されるため、必ずヶ月後に精点Aを実施し、油の劣化状況を確認されると共に、酸化の進行を抑制する酸化防止剤の使用検討も併せて推奨します。
報告№109-09136 | 分析№109-001160 | 114-001093 | 分析の結果、は良好の範囲にあることから、潤滑油は継続使用可能な状態にあると判断します。対象設備は継続使用可能な状態にあると判断します。但し、異常摩耗の早期発見パラメータであるフェログラフィーのIs値がレベルとやや高く、摩耗粒子の形態観察で黒錆が比較的多く観察されました。潤滑部では、潤滑状態がやや厳しく、且つ、摩擦熱が高い状態にあることから、以下の対策を推奨します。黒錆は、摩擦面が将来的に異常摩耗へ進展する可能性を示唆しているため、傾向監視が有用と思われます。詳細は、別紙傾向監視が必要な摩耗粒子をご覧ください。定期的な分析クランクメタル、ピストンリングなどの摩耗の進行を監視するために、定期的に分析を実施し、進行状況を確認されることを推奨します。
報告№109-09136 報告№110-00411 | 分析№109-001160 分析№110-001877 | 110-001877 | 本試料油の添加剤は、一般に、タービン油に比較して極圧添加剤や摩耗防止剤などの濃度が高く、この影響でRBOT試験の結果が変動する傾向があります。そのため、ギヤ油の余寿命の評価をタービン油と同等の精度で得るには、RBOTの結果に加え、粘度、水分、全酸価、IRなどのデータを総合的に判断することが必要です。分析の結果、油の粘性を示す粘度は、新油値の.mm/sに比較して粘度変化率が+％のmm/sとほぼ変化はなく、また油中のスラッジの発生量を示す全酸価は、新油値の.mgKOH/gと同じ.mgKOH/gと変化が見られず劣化は確認されなかった。さらにはIRの結果でも油が劣化した場合に発生するカルボン酸の発生も確認されず、酸化防止剤の残存量を示すRBOTは、限界値minに比較して、十分に残量があるminであった以上のことから、潤滑油の劣化は確認されませんでした。尚、別紙RBOTの減少傾向から油の余寿命を求めた結果、この減少傾向のまま継続使用した場合は、年月には限界値に到達すると推定されます。汚染度一方、油中の水分を計測した結果、水分はppmと当社推奨の管理限界値の以内にあり、継続使用可能な状態にあることが確認されました。潤滑油は継続使用可能な状態にあると判断します。
報告№109-09136 報告№111-00756 | 分析№109-001160 分析№111-003817 | 111-003817 | 潤滑油および軸受は継続使用可能な状態にあると判断します。但し、今後も摩耗の進行を傾向監視するため、以下の対策を推奨します。定期的な分析摩耗の進行を監視するため、定期的に分析を実施し、分析データによる摩耗の進行状況を確認することを推奨します。フェログラフィー異常摩耗の早期発見パラメータとして摩耗粒子を定量化して評価するフェログラフィーのIs値は、潤滑状態が正常なの乗でした。摩耗粒子の形態で比較的多く観察された粒子は、潤滑状態が正常な場合に発生する摩耗粒子局部的に高圧・高温となる場合に発生するフリクションポリマでした。これらの摩耗粒子が観察された場合、潤滑部で発生している摩耗形態は、正常なマイルド摩耗であり、そして局部的ではあるものの高圧・高温の箇所が発生していることも分かります。フリクションポリマは、潤滑油が軌道面に押し込められ高圧状態になると同時に、圧縮熱により高温状態になった結果、基油自身が重合反応を起こし生成することが知られています。そのため、高圧高温状態の解消がなされなければ、潤滑油の劣化が進行し、粘度上昇に因る潤滑異常に進展する場合があります。Iカップリング発光分光分析供試の潤滑油を分析した結果、検出された金属元素は、SOAPの結果表に示すように、鉄、ナトリウムでした。検出されたこれらの金属元素から発生箇所を推定すると鉄・軸受等ナトリウム・外部混入異物であると思われます。このうち、機械部品が摩耗したと思われる元素はのグループです。計数汚染度、重量汚染度は共に良好でした。粘度、水分、酸価、IR、RBOTの各データは良好でした。尚、別紙RBOTの減少傾向から油の余寿命を求めた結果、本試料は直近の更油から起算して稼働日数が年月まで使用可能であることが分かります。
報告№109-09136 報告№111-00650 | 分析№109-001160 分析№111-003276 | 111-003276_date120206 | 潤滑油は継続使用可能な状態にあると判断します。粘度、全酸価、IR、RBOTの各データは良好でした。尚、別紙RBOTの減少傾向から油の余寿命を求めた結果、本試料は直近の更油から起算して稼働日数が年月まで使用可能であることが分かります。水分は良好でした。
報告№109-09136 報告№114-00001 | 分析№109-001160 分析№114-000001 | 114-000001_date140416 | 潤滑油は物理的性状が良好の範囲にあるものの、汚染度がやや高いことから今後の汚染度の増加に伴い、汚染物が潤滑部に噛み込むことによる摩耗の発生が懸念されます。減速機減速機は摩耗状態が良好の範囲にあることから、継続使用可能な状態にあると判断します。定期的な分析今後の汚染度の増加および摩耗推移を監視するため、定期的な分析実施を推奨します。最適な採油方法本試料油は、機器停止中にドレンバルブから採油されているため、別紙油中粒子の沈降の影響に示すように、油中粒子が油槽底部に沈降し、分析データが高濃度に出ている可能性があります。正確なデータによる診断を行うためにも、今後の採油は、極力運転中もしくは停止直後の油槽中層部から実施されることを推奨します。異常摩耗の早期発見のパラメータであるIs値は、前回のレベルからレベルに低下し、正常です。また、異常摩耗の兆候を示す摩耗粒子が顕著に観察されなかったことから、は良好と判断します。バックラッシご提供いただいた情報から、本減速機はスパイラルベベルギヤであり、この部分のバックラッシを求めました。その結果、減速機のギヤ歯面に摩耗が集中していたと仮定した場合、分解点検からのバックラッシ増加量は.μmと推定されました。バックラッシ上限値μmに比較して十分小さい値であることから、良好な状態にあると判断します。計数汚染度はNAS級と、当社推奨の管理限界値以下であるものの、やや高い値でした。フィルタ残渣に鉄錆、砂等が観察されたことから、汚染度が高い要因は、摩耗粒子と外部混入異物の影響と考えられます。粘度、水分、酸価、IRの各データは良好でした。
報告№109-09249 報告№111-00550 | 分析№109-001747 分析№111-002567 | 111-002567 | 潤滑油および対象設備は継続使用可能な状態であると判断します。但し、今後も摩耗の進行を傾向監視するため、以下の対策を推奨します。定期的な分析摩耗の進行を監視するため、定期的に分析を実施し、摩耗の進行状況を確認することを推奨します。フェログラフィー異常摩耗の早期発見パラメータとして摩耗粒子を定量化して評価するフェログラフィーのIs値は、潤滑状態がやや厳しいの乗でした。摩耗粒子の形態で比較的多く観察された粒子は、潤滑状態が正常な場合に発生する摩耗粒子局部的に高圧・高温となる場合に発生するフリクションポリマでした。これらの摩耗粒子が観察された場合、潤滑部で発生している摩耗形態は、正常なマイルド摩耗であり、そして局部的ではあるものの高圧・高温の箇所が発生していることも分かります。フリクションポリマは、潤滑油が摺動面に押し込められ高圧状態になると同時に、圧縮熱により高温状態になった結果、基油自身が重合反応を起こし生成することが知られています。そのため、高圧高温状態の解消がなされなければ、潤滑油の劣化が進行し、粘度上昇に因る潤滑異常に進展する場合があります。Iカップリング発光分光分析供試の潤滑油を分析した結果、検出された金属元素は、油中金属元素の結果表に示すように、鉄、リン、亜鉛、カルシウム、アルミニウム、ナトリウムでした。検出されたこれらの金属元素から発生箇所を推定すると鉄・軸受等リン、亜鉛、カルシウム・オイル添加剤アルミニウム、ナトリウム・外部混入異物であると思われます。このうち、機械部品が摩耗したと思われる元素はのグループです。水分、汚染粒子数、汚染度物重量の各データは良好でした。粘度、全酸価、酸化安定度、有機物・有機化合物の各データは良好でした。分析結果特性低下特性低下に係るパラメータの分析結果は良好と判断します。粘度粘度はmm/sと新油値mm/sに対する粘度変化率は-.％で、当社推奨の管理限界値である±％以内にあり、良好と判断します。全酸価添加油の全酸価は、油メーカによって初期値が違うため統一した管理基準を設定するのが困難であることから、当社では管理限界値を設定しておらず、新油分析値との比較及び他の分析項目の結果より全酸価の状態判断を行います。その結果、全酸価は.mgKOH/gと新油値.mgKOH/gに比較して若干高くなっていますが、IRチャートに示すように劣化の兆候として現れるカルボン酸などの有機物・有機化合物の発生が確認されていないことから、良好と判断します。酸化安定度酸化安定度はminであり、当社推奨の管理限界値のmin以上であることから良好と判断します。有機物・有機化合物有機物・有機化合物は、IRチャートによる新油分析値との比較の結果、cm-付近に劣化の兆候を示すカルボン酸の吸収が確認されていないことから、良好と判断します。色相はLであり、新油値のLに比較して大きな変化はないことから、良好と判断します。汚染に係るパラメータの分析結果は良好と判断します。水分は.であり、当社推奨の管理限界値の以下であることから良好と判断します。汚染粒子数はNAS級であり、当社推奨の管理限界値のNAS級以内であることから良好と判断します。汚染度物重量は.mg/mlであり、当社推奨の管理限界値のmg/ml以内であることから良好と判断します。摩耗フェログラフィーによる摩耗粒子の観察の結果、潤滑状態が正常な場合に発生する摩耗粒子、局部的に高圧・高温となる場合に発生するフリクションポリマが比較的多く観察されました。異常摩耗の早期発見パラメータであるフェログラフィーのIs値がの乗とやや高く、摩耗粒子の形態観察の結果、潤滑状態が正常な場合に発生する摩耗粒子、局部的に高圧・高温となる場合に発生するフリクションポリマが比較的多く観察されました。金属濃度SOAP法により金属濃度を測定した結果、潤滑箇所で発生する金属接触によって検出される鉄がppm、油の添加剤成分であるリンがppm、亜鉛がppm、カルシウムがppm、外部から混入したと思われるナトリウムがppm検出されました。金属濃度酸溶解法により金属濃度を測定した結果、潤滑箇所で発生する金属接触によって検出される鉄が、油の添加剤成分である亜鉛、カルシウムが共に、外部から混入したと思われるアルミニウム、ナトリウムが共に検出されました。
報告№109-09136 報告№111-00304 | 分析№109-001160 分析№111-001438 | 111-001438 | 対象設備は継続使用可能な状態にあると判断します。但し、潤滑油は汚染度が高く、油のスラッジであるスラッジが確認されたことから、今後バルブ類の動作障害やフィルタおよびストレーナの目詰まりが発生することが懸念されるため、以下の対策を推奨します。TS－の投与と濾過今後バルブ類の動作障害やフィルタおよびストレーナの目詰まりが発生することが懸念されるため、当社製清浄分散剤TS－の投与と濾過を推奨します。フェログラフィー異常摩耗の早期発見パラメータとして摩耗粒子を定量化して評価するフェログラフィーのIs値は、潤滑状態が正常なのマイナス乗でした。Iカップリング発光分光分析供試の作動油を分析した結果、検出された金属元素は、SOAPの結果表に示すように、鉄、鉛、リン、亜鉛、カルシウム、ナトリウムが検出されました。これらの検出された金属元素から発生箇所を推定すると鉄、鉛・シリンダ内壁・ブッシュ等リン・オイル添加剤亜鉛、カルシウム、ナトリウム・外部混入異物であると思われます。このうち、機械部品が摩耗したと思われる元素はのグループです。前回に比較して計数汚染度はNAS級からNAS級以上にランク増加し、重量汚染度はmg/mlから.mg/mlに増加し、共に当社推奨の管理限界値を超えていました。フィルタ表面の異物観察で表面が茶褐色で粘ちょう物が確認されたことから、汚染度が高い要因は、スラッジの影響と思われます。粘度、水分、全酸価、IRの各データは良好でした。
報告№109-09377 報告№109-09377 | 分析№109-002533 分析№109-002533 | 109-002533 | 結論軸受は継続使用可能な状態にあるものの、観察された摩耗粒子の中には厳しい金属接触により発生するμmサイズの大型摩耗粒子が確認されていることから、今後さらに摩耗が進行することが懸念されるため、定期的に分析を実施し、摩耗の進行状況を監視することを推奨します。また、グリースの劣化は確認されておらず継続使用可能な状態にあるものの、水分濃度が高いため、グリースを交換されることを推奨します。尚、報告書の管理表中に示しているSOAP／D-SOAPは、グリース潤滑の場合、摩耗粒子が均一に分散していないため、測定値が大きく変動することがありますので参考値としてお考え下さい。グリースのちょう度、滴点は試料不足のため、測定できませんでした。ちょう度ちょう度は試料不足のため測定できませんでした。滴点滴点は試料不足のため測定できませんでした。水分はppmと新グリース値のpppmに比較して高い値でした。全酸価全酸価はmgKOH/gと新グリース値mgKOH/gに比較して高い値であるものの、IRの結果、油劣化の兆候を示すカルボン酸の吸収が確認されていないことから、良好と判断します。IRIRの結果、油劣化の兆候を示すカルボン酸の吸収が確認されず、且つ、新油のスペクトルパターンとほぼ一致していることから、良好と判断します。軸受の潤滑状態SOAPで鉄、D－SOAPで鉄およびクロムが検出されました。SOAPSOAPの結果、鉄が検出されました。D－SOAPD－SOAPの結果、鉄およびクロムが検出されました。フェログラフィー摩耗粒子の形態観察の結果、μm以下の鉄系摩耗粒子が観察されました。
報告№104-0182 報告№104-0182 | 分析№104-01937 分析№104-01937 | 104-01937 | 分析の結果、全てのデータが良好であることから、この油は継続使用可能と判断します。は良好と判断します。粘度は良好と判断します。粘度はmm/sと新油値mm/sに比較して、粘度変化率は-％で、当社推奨の管理限界値である±％以内にあり、良好と判断します。水分は良好と判断します。水分は.ppmと当社推奨の管理限界値の以下であり、良好と判断します。全酸価は良好と判断します。全酸価は.mgKOH/gと新油値.mgKOH/gに比較して変化はなく、良好と判断します。IRの結果、良好と判断します。IRの結果、油劣化の兆候を示すカルボン酸の吸収が確認されていないことから、良好と判断します。RBOTの結果、良好と判断します。RBOTはminと当社推奨の管理限界値のmin以上であり、良好と判断します。は良好と判断します。計数汚染度は良好と判断します。計数汚染度はNAS級と当社推奨の管理限界値のNAS級以内であり、良好と判断します。重量汚染度は良好と判断します。重量汚染度は.mg/mlと当社推奨の管理限界値のmg/ml以内であり、良好と判断します。機器の潤滑状態機器の潤滑状態は正常と判断します。SOAPの結果は良好です。SOAPの結果、油の添加剤成分であるリンがppm、バリウムがppm、外部から混入したナトリウムppm検出されました。D－SOAPの結果は良好です。鉄が、外部から混入したカルシウムが、ナトリウムが検出されました。フェログラフィーの結果は良好です。異常摩耗の早期発見パラメータであるフェログラフィーのIs値が、.と良好の範囲にあり、潤滑状態は良好と判断します。
報告№108-0411 報告№110-00276 | 分析№108-02744 分析№110-001073 | 110-001073 | ・摩耗状態前回に比較してD－SOAPの結果、軸受の摩耗を示す錫が微量検出されたものの、異常摩耗の早期発見パラメータであるフェログラフィーのIs値が×のマイナス乗と良好でした。・汚染度前回に比較して計数汚染度はNAS級からNAS級にランク減少し、良好でした。・前回同様に粘度、水分、全酸価、IR、RBOTの各データは良好でした。潤滑油および軸受は継続使用可能な状態にあると判断します。は良好と判断します。粘度は良好と判断します。粘度はmm/sと新油値mm/sに比較して、粘度変化率は+％で、当社推奨の管理限界値である±％以内にあり、良好と判断します。水分は良好と判断します。水分はppmと当社推奨の管理限界値の以下であり、良好と判断します。全酸価は良好と判断します。全酸価は.mgKOH/gと新油値.mgKOH/gに比較して若干高い値を示しているものの、IRの結果で油劣化の兆候を示すカルボン酸が確認されていないことから良好と判断します。IRの結果、良好と判断します。IRの結果、油劣化の兆候を示すカルボン酸の吸収が確認されていないことから、良好と判断します。RBOTの結果、良好と判断します。RBOTはminと当社推奨の管理限界値のmin以上であり、良好と判断します。は良好と判断します。計数汚染度は良好と判断します。計数汚染度はNAS級と当社推奨の管理限界値のNAS級以内であり、良好と判断します。重量汚染度は良好と判断します。重量汚染度は.mg/mlと当社推奨の管理限界値のmg/ml以内であり、良好と判断します。機器の潤滑状態機器の潤滑状態は正常と判断します。SOAPの結果は良好です。SOAPの結果、油の添加剤成分であるバリウムがppm検出されました。D－SOAPの結果、軸受の摩耗を示す錫が検出されました。D－SOAPの結果、スラストランナーの摩耗を示す鉄が、軸受の摩耗を示す錫が、油の添加剤成分であるバリウムが、外部から混入したと思われるカルシウムがとナトリウムが、それぞれ検出されました。フェログラフィーの結果は良好です。異常摩耗の早期発見パラメータであるフェログラフィーのIs値が．と良好の範囲にあり、潤滑状態は正常と判断します。
報告№109-09094 報告№112-00124 | 分析№109-000872 分析№112-000472 | 112-000472 | 潤滑油は継続使用可能な状態にあると判断します。は良好でした。尚、RBOTがminと新油値のminに比較してmin減少していました。このまま継続使用した場合、この減少傾向から限界値に到達するのは、別紙図RBOTの減少傾向に示すように年月と推定されました。残りの継続使用期間は、約年ヶ月であると予測されます。≪状態監視とパラメータ≫分析の目的および各分析のパラメータは以下の通りです。特性低下目的：油の分析結果から、や劣化傾向ならびに添加剤の消耗程度、残存寿命などを確認する。粘度JISK酸価JISK赤外線吸収スペクトルJISK酸化安定度試験JISK汚染目的：油の分析結果から、砂塵あるいは水・異種油などによるや、異物混入の有無を確認する。水分JISK計数汚染度JISB重量汚染度JISB光学顕微鏡観察摩耗目的：油中の摩耗粒子を分析する事により、回転・摺動部の潤滑状態、摩耗劣化の程度、余寿命などを解析する。摩耗診断電子顕微鏡観察JISKX線マイクロアナリシス油中金属濃度JISK≪分析結果≫特性低下粘度：良好粘度値mm/sの新油値mm/sに対する変化率は+.％であり、当社推奨の管理限界値±％以内に留まっています。酸価：良好酸価.mgKOH/gは新油値の.mgKOH/gに比較し高くはあるものの、有機物・有機化合物試験の結果で油劣化の兆候を示すカルボン酸の吸収が見られないことから問題は無いと判断します。赤外線吸収スペクトル：良好酸化安定度試験：良好酸化安定度試験の結果、数値minは当社推奨の管理限界値min以上に留まっており、現時点での使用は可能と判断します。汚染水分：良好水分値ppmは当社推奨の管理限界値以内に留まっています。計数汚染度：今回は実施していません。重量汚染度：今回は実施していません。光学顕微鏡観察：今回は実施していません。摩耗摩耗診断電子顕微鏡観察・X線マイクロアナリシス：今回は実施していません。油中金属濃度：今回は実施していません。
|  | 112-002891 | はフェログラフィーおよびSOAP-Tの結果から総合的に判断した結果、継続使用は可能ですが、機器の機能を保持するためにも傾向管理が有用と考えます。フェログラフィー【定量分析：Is値】Is値は異常摩耗の早期発見パラメータのつで、摩耗粒子を定量化するために用います。今回のIs値はの乗とやや高い値でした。フェログラフィー【定性分析：摩耗粒子および摩耗形態観察】分析結果から比較的多く観察された摩耗粒子は、以下の通りでした。正常な摩耗粒子・潤滑状態が正常なマイルド摩耗により発生。シビア粒子・潤滑状態がやや厳しい凝着摩耗により発生。金属潤滑部が局部的に油膜切れを起していると考えられます。黒錆・潤滑状態がやや厳しい凝着摩耗により発生。金属接触が厳しく、且つ、高い摩擦熱が発生していると考えられます。観察された摩耗粒子の中でもシビア粒子、黒錆は、注意が必要です。シビア粒子、黒錆は、凝着摩耗に分類されます。これらの摩耗粒子は、摺動面で凝着、破断を繰り返し、この過程で生じる移着粒子が成長して摩耗粒子となります。そのため、摺動面では局部的に油膜切れが発生していることを示しています。この状態が継続した場合、摩耗粒子のサイズは徐々に大型化していき、設備の損傷に至る場合がありますので、傾向監視が必要です。Iカップリング発光分光分析【SOAP-T】検出された金属元素から発生箇所を推定すると、以下の通りでした。鉄、ニッケル、錫・エンジン部品リン、亜鉛、カルシウム・添加剤ナトリウム・外部混入異物メタルの摩耗SOAP-Tで軸受メタルの主成分である錫が検出されました。潤滑状態が直ちに異常にならないと思われますが、メタル成分が検出されていることからメタルの一部に油膜切れが発生していることの証です。一般に排水機場の稼働率は低稼働率であり、起動停止回数が多い傾向にあるため、本機のメタル成分の増加要因は起動停止時に油膜切れが生じて発生していると推定されます。一定期間経過後に再分析し、傾向監視によるメタルの摩耗状態を確認する必要があると思われます。．粘度、酸価、塩基価の各データは良好でした。水分はppmと当社推奨の管理限界値を僅かに超えていました。今後、水分の影響でエンジン内部に錆が発生し、その影響で摩耗が発生する懸念があります。
報告№107-4553 報告№107-4553 | 分析№107-02753 分析№107-02759 | 107-02759 | トライボ診断の結果、潤滑油の基本特性、摩耗、汚染について以下のことが分りました。基本特性油の基本特性としての粘度、全酸価は新油データを基準として評価しますが、今回は油名が不明であったため、比較評価は出来ませんでした。正確な評価には、新油値、或いは新油の提供が必要です。但し、IRの結果から、油劣化の兆候を示すカルボン酸の吸収が確認されていないことから、劣化はなく継続使用は可能であると判断します。摩耗状態油中摩耗粒子の観察結果から、ギヤ歯面の潤滑はマイルドな状態にあることが確認出来ました。弊社では、潤滑状態の過酷度を知るパラメータとして、摩耗粒子を測定し定量化するIs値を適用しています。今回、このパラメータによる評価をした結果、本試料の潤滑状態が混合潤滑領域の中期段階にあることが分かり、摩耗が更に進行する可能性があることが分かりました。汚染状態ギヤオイルとしての汚染度は、高い値でした。SOAPで鉄、カルシウムが比較的多く検出されたことから、ギヤ歯面の摩耗や油の添加剤成分の析出によるものと思われます。総合判断油劣化はなく、汚染度が高いものの、油は継続使用が可能です。機器は、ギヤの種類が不明ですが、ギヤ歯面のバックラッシが増大し、噛み合いによる衝撃振動や騒音が大きくなることが懸念されるため、摩耗進行に注意が必要です。採油後の再分析の採油周期は、油量、ポンプと出油量、ラインフィルタの精度により計算出来るため、これら情報の提供により計算しますので、計算が必要な場合は弊社担当者に連絡をお願いします。
報告№104-0347 | 分析№104-02818 | 104-02818 | トライボ診断により、機器軸受の潤滑状態、潤滑油の劣化状態を診断することを目的としました。分析の結果、観察された摩耗粒子には、非常に小さい領域が油膜切れを起こして発生した凝着摩耗が若干観られるものの、分析結果から求めた機器の潤滑状態、潤滑油の性状が共に良好である事から現在の潤滑状態は良好な潤滑状態にあると判断します。前回と今回の分析結果からメタルの摩耗速度を判断するため、下式で摩耗速度を求め、現時点における平均的な摩耗深さを求めたところ、摩耗の深さは軸受表面から.μmであることが推定されました。y＝×-x＋.・ここでy：平均的な摩耗深さx:運転時間本軸受がこの摩耗速度で、摩耗の限界に到達する時間、いわゆる限界使用時間を試算すると、軸受の表面粗さをsとした場合の余寿命は約万時間になると推定され、摩耗速度が非常に小さいことから潤滑状態は良好な潤滑状態であることがわかります。また、を示す全酸価、IRの各データが良好であることから、油も継続使用可能と判断します。尚、非常に小さな領域の油膜切れで発生している凝着摩耗が若干観察されたことから、定期的にトライボ診断を実施し、摩耗の進行速度を監視することが必要と判断します。
報告№108-0204 報告№108-0321 | 分析№108-01503 分析№108-02234 | 108-02234 | 分析の結果、摩耗は安定していることが確認され、潤滑油も継続使用が可能と判断します。これらのことは、前回に比較して、計数汚染度は等級に変化はないこと、SOAP／D-SOAPの鉄濃度に変化がないこと異常摩耗の早期発見パラメータであるフェログラフィーのIs値がの乗と良好の範囲にあることを示す粘度、水分、全酸価の各データが良好の範囲にあること以上のことから判断しました。
報告№109-09136 | 分析№109-001160 | 113-000680 | 潤滑油および軸受は継続使用可能な状態にあると判断します。Is値は異常摩耗の早期発見のパラメータのつで、摩耗粒子を定量化するために用います。今回のIs値はのマイナス乗と低く、潤滑状態は正常と判断します。．計数汚染度はNAS級と、当社推奨の管理限界値以下であり、良好でした。．粘度、水分、全酸価、IR、RBOTの各データは良好でした。
報告№109-09136 報告№113-00370 | 分析№109-001160 分析№113-001451 | 113-001451 | 濾過前の試料油を分析した結果、局部的に金属接触が厳しく、且つ、摩擦熱が高い場合に発生する黒錆が比較的多く観察されました。黒錆摩耗粒子の観察結果から、発生している摩耗形態は凝着摩耗であることがわかりました。観察された摩耗粒子は鉄系材料であることから、軸受摺動部や鉄系材料同士が局部的に接触する箇所、例えばラビリンス、軸受支持部などで発生している可能性が考えられます。摺動面の温度が局部的に上昇していると推定されることから、軸受の温度変化を監視することが有用です。これらの障害発生に対する弊害を勘案の上、軸受温度の確認および、ヶ月後に再分析を実施し、汚染度および摩耗の進行状況を確認されることを推奨します。
報告№107-4530 報告№107-7015 | 分析№107-01164 分析№107-01690 | 107-01690 | オーバーホール終了からヶ月経過後の汚染度、潤滑状態を確認する。分析の結果、異常摩耗の早期発見パラメータであるフェログラフィーのIs値がの乗とやや高いことと、摩耗粒子形態観察の結果で金属接触が厳しい場合に発生するシビア粒子や、摩擦熱が高い場合に発生する黒錆がやや多く観察されたことから、軸受摺動面では油膜切れによる厳しい金属接触が発生していたと考えられました。一方、SOAP／D－SOAPの結果でメタルの主成分である錫が検出されました。軸受メタルの摩耗は、軸受メタルの主成分である錫がSOAPでppm、D－SOAPで検出されたことから確認しています。メタルの摩耗深さをSOAPの錫濃度ppm、油量Lから下式により算出しました。錫の摩耗体積＝錫濃度×-×油量×.×÷錫密度＝×-××.×÷.＝.平均的な摩耗深さ＝摩耗体積÷摩耗面積×＝.÷.×＝計算の結果、平均的な摩耗深さがμmとなり、メタルの表面粗さをsと仮定すると、メタルの摩耗は分の程度摩耗していることが確認できました。現在のところ軸受メタルは継続使用可能と判断しますが、今後更に摩耗が進行することが懸念されるため、ヶ月後に再度分析を実施し、汚染度および摩耗の進行状況を確認することを推奨します。
報告№109-09136 報告№113-00464 | 分析№109-001160 分析№113-001924 | 113-001924 | 潤滑油は継続使用可能な状態にあると判断します。前回同様に粘度、全酸価、IR、RBOTの各データは良好でした。尚、別紙RBOTの減少傾向から油の余寿命を求めた結果、本試料は前回から起算して年月まで使用可能であることが分かりました。前回同様に水分は良好でした。
報告№101-0055 | 分析№101-00612 | 101-00612 | フレッティングにより発生した摩耗粒子が多く見られました。現在のところ、ベアリング寿命の指標と考えられるフレーキングの発生は確認されていないものの、振動が発生している場合、フレーキングも発生しやすい状況になっていると考えられますので、今後は定期的に分析を実施し、この点を注意深く監視する必要があります。定期的な分析周期は、計算の結果、約ヶ月間隔が適当です。この周期で傾向分析を回実施し、その回のデータが今回と同様の値を示すようであれば、潤滑状態に大きな変化はないと判断してよいことになります。粘度は良好と判断します。粘度は.mm/sと新油値mm/sに比較して、粘度変化率は-.％と当社推奨の管理目安内にあり、良好と判断します。水分は良好と判断します。水分は.ppmと当社推奨の管理目安内にあり、良好と判断します。全酸価の結果、酸化劣化が進行し始めていると考えられました。全酸価はmgKOH/gと新油値.mgKOH/gに比較して、.mgKOH/g上昇しており、酸化劣化が進行し始めていると考えられました。IRは新油に比較して変化はなく、良好と判断します。IRはチャートに示すように新油に比較して変化はなく、良好と判断します。計数汚染度はNAS級以上と汚染されていました。計数汚染度はNAS級以上と当社推奨の管理目安を超えており、汚染されていました。重量汚染度は.mg/mlと汚染されていました。重量汚染度は.mg/mlと当社推奨の管理目安を超えており、汚染されていました。機器の潤滑状態鉄濃度がppmと高い値を示していた。SOAPの結果、ベアリングの軌道面、転動面の摩耗により発生したと思われる鉄がppm検出されました。鉄濃度がppmと高い値を示していた。D－SOAPの結果、ベアリングの軌道面、転動面の摩耗により発生したと思われる鉄がppm検出されました。フレッティングにより発生した摩耗粒子が多く見られました。摩耗の過酷度を示すフェログラフィーのIs値がの乗とやや高い値を示していました。摩耗粒子の形態観察の結果、フレッティングによりベアリング軌道面、転動面及び保持器から発生した粒子が多く見られており、Is値が高い要因は、フレッティングにより発生した摩耗粒子によるものと考えられました。但し、ベアリング寿命の指標と考えられているフレーキングの発生は確認されず、継続使用可能な状況にあると考えられました。
報告№109-09136 報告№112-00409 | 分析№109-001160 分析№112-001685 | 112-001685 | 潤滑油は継続使用可能な状態にあると判断します。但し、今後は障害予防を目的に以下の対策を推奨します。追加分析消泡性能が低下した場合、ギヤ歯面での油膜形成に影響が出て摩耗が進展することがありますので、フェログラフィーおよびSOAP-Tを追加して摩耗により発生する油中金属濃度や潤滑状態を確認することを推奨します。泡立ち試験泡立ち試験の結果は、-と新油値が-であるのに比較して高い値となっていたことから、消泡性能が低下していることが分かりました。今後の使用状況によっては油の酸化劣化が進行したり、ギヤ歯面およびベアリング軌道面で油膜切れが発生したりする場合があるため、消泡剤の添加による消泡性能の改善など何らかの対応が必要になると思われます。分析結果は良好と判断します。粘度粘度はmm/sと新油値mm/sに比較して、粘度変化率は-％で、当社推奨の管理限界値である±％以内にあり、良好と判断します。泡立ち試験泡立ち試験は-と新油値に比較して高い値でした。水分はと当社推奨の管理限界値の以下にあり、良好と判断します。酸価は.mgKOH/gと新油値.mgKOH/gに比較して高いものの、IRの結果で油劣化の兆候を示すカルボン酸の吸収が確認されていないことから、良好と判断します。
報告№105-0279 報告№105-0279 | 分析№105-01802 分析№105-01802 | 105-01802 | 背景号AH減速機は、年使用しており、機械メーカに依頼する工場点検を実施する時期にあたる。コスト低減の観点から、工場点検周期を長期間化することを検討している。延伸化の確認・判断技術としてトライボ診断を適用し、ギヤ劣化状況の確認、および余寿命の推定を、複数回の分析診断の結果から工場点検の是非を判定することが望まれている。目的トライボ診断にて、AH減速機のギヤ／ベアリングの劣化状況を診断・評価することを目的とする。今後、数回実施するトライボ診断の結果から劣化速度を求めてベアリングの劣化状況を評価し、余寿命を推定して工場点検の是非を判定していくが、今回のトライボ診断はベースデータとする。トライボ診断の結果、前回に比較して各データが上昇し、摩耗粒子形態観察で異物の噛み込みにより発生する切削粒子がやや多く観察されたことから、摩耗形態は定常的に発生しているマイルド摩耗とともに切削摩耗も発生していることが判った。この切削摩耗は、摩耗進行速度が速く、異物の影響がない場合の摩耗に比較し、より注意が必要であるため、現時点では継続使用可能な状態にあると判断できるが、念のため、運転時間が時間経過した時点で再度分析を実施し、摩耗の進行状況を確認されることを推奨する。減速機の構造から、最も負荷が大きく、摩耗が進行しやすい箇所をスパイラルベベルギヤとスパイラルベベルピニオンと推定し、この部分のバックラッシを求めた。分析結果から得られたデータを使用して求めたバックラッシは、減速機に摩耗が集中していたと仮定した場合、初期値からμm増加したものと推定された。バックラッシ増加分の上限値は、メーカにより差異はあるものの、当社の推奨するバックラッシは、一般に推奨されるμmを管理目安にしており、今回のデータはこの値に比較して十分に小さいことから、本歯車は継続使用可能な状態にあり分解点検の必要はないと判断する。このことは、以下のことから判断した。計数汚染度が、NAS級と前回NAS級に比較してランク増加したこと。SOAP／D－SOAPで、ギヤの摩耗により発生する鉄が検出されたこと。異常摩耗の早期発見パラメータであるIs値がの乗から乗に桁上昇したものの、摩耗粒子形態観察の結果、異物の噛み込みにより発生した切削粒子が多く観察されたこと
報告№107-6009 報告№107-0074 | 分析№107-00301 分析№107-00345 | 107-00345 | 、汚染状態を確認する。分析の結果、を示す粘度、水分、全酸価、IR、RBOTの各データは良好でした。汚染状態を確認するために実施した計数汚染度、重量汚染度は、共に当社推奨の管理限界値内にありますが、フィルタ写真の観察結果から分かるように、摩耗で発生したと思われる金属片がやや多く観察されました。金属片は、摩耗により発生した可能性が考えられますので、念のため、今回の試料油に対してフェログラフィーおよびSOAP／D－SOAPによる摩耗診断を追加実施されることを推奨します。この追加分析の実施で摩耗の発生が確認された場合、今後も発生し続ける可能性があるため、機器運転再開後に再度分析を実施し、摩耗の発生状況を確認することが必要になる場合があります。
報告№108-5077 報告№108-5077 | 分析№108-02813 分析№108-02813 | 108-02813 | トライボ診断の結果、泡立ち試験を除く項目は良好です。泡立ち試験の結果は、一般的には消泡性能が低くいと判断できる値の-ですが、新油値の-と同レベルにあったため、良好と判断します。機器の潤滑状態潤滑状態指数はのマイナス乗と濾過設備のない機器であれば正常な潤滑状態にあると判断できますが、ギヤボックスの油系統にはインラインフィルタとオフラインフィルタがあり、μmサイズ以上の粒子の大部分は捕捉され、異常な摩耗状態が発生したとしても正常な潤滑状態にあると誤認してしまう可能性があります。そこで、フィルタが設置されていない場合の潤滑状態を、一般的なフィルタの効率である.と仮定し、粒子の発生状況から潤滑状態を推定します。その結果、ギヤは継続使用可能な状態にあると思われますが、潤滑状態指数は摩耗がやや厳しい状態であるの乗領域にあると推定できます。推定結果は、フィルタの濾過効率を仮定して求めたものですが、フィルタがない状態では油中の粒子濃度は現在より高いことは明らかです。そのためヶ月後に再度分析を実施し、摩耗進行の有無をチェックすることを推奨します。尚、フィルタの捕捉の影響による誤認を避けるため、これまでの採油箇所に加え、インラインフィルタやオフラインフィルタの捕捉物も分析し、その結果から潤滑状態を評価することを提案します。フィルタ捕捉物の分析を実施する際には、フィルタ使用時間の情報をご提供いただけますようお願い致します。泡立ち試験の結果、消泡性能が低いと判断できる値であるものの、新油と同レベルにあると判断します。粘度は良好。粘度はmm/sと新油値.mm/sに比較して、粘度変化率は-.％で、当社推奨の管理限界値である±％以内にあり、良好と判断します。粘度はmm/sとなっています。粘度はmm/sとなっています。粘度指数はとなっています。粘度指数はとなっています。泡立ち試験は-となっています。泡立ち試験は-と新油と同レベルにあり、消泡性能が新油と同レベルにあると判断します。水分は良好。水分はppmと当社推奨の管理限界値の以下であり、良好と判断します。全酸価は良好。全酸価は.mgKOH/gと新油値.mgKOH/gに比較して高いものの、IRの結果で油劣化の兆候を示すカルボン酸の吸収が確認されていないことから、良好と判断します。機器の潤滑状態精密な濾過設備がない機器であれば、潤滑状態指数は正常の範囲にあると判断します。潤滑状態指数は正常の範囲にあると判断します。異常摩耗の早期発見パラメータである潤滑状態指数がのマイナス乗と精密な濾過設備がない機器であれば、潤滑状態指数は正常の範囲にあると判断します。
報告№106-0227 報告№106-0246 | 分析№106-01279 分析№106-01368 | 106-01368 | 経緯号STの弁テストの際に不具合が発生した。目的継続しているフラッシングの効果確認。潤滑状態を確認する。考察継続しているフラッシングの効果分析の結果、計数汚染度がNAS級から等級に変化はなく、良好の範囲にあることから、継続使用可能と判断します。潤滑状態フラッシングを実施しているため観察された摩耗粒子の数は少なく、また、異常な摩耗状態を示す摩耗粒子は観察されませんでした。
報告№109-09136 | 分析№109-001160 | 114-001006 | 潤滑油は汚染度が高く、この油中の汚染物が潤滑部に噛み込むことによる摩耗の進行が懸念されます。対象設備は継続使用可能な状態にあると判断しますが、今後の摩耗推移を確認するためにも傾向監視を継続することが有効です。更油油中の汚染度が高いことから、摩耗粒子や異物などの夾雑物が潤滑面に噛みこむことによる摩耗の進行が懸念されます。定期的な分析今後の疲労摩耗の推移を監視するため、定期的な分析実施を推奨します。新油の分析粘度、酸価は、油の性能を評価するパラメータの一種です。油の性能低下は、新油との比較が必要なことから、使用油の油名確認および新油の分析による比較評価を推奨します。異常摩耗の早期発見のパラメータであるIs値は、レベルとやや高い値でした。また、潤滑部の摩耗が認められたため、定期的に潤滑油分析を実施し、摩耗推移を監視することが有用と考えます。フェログラフィーで比較的多く観察された粒子は、以下の通りです。正常な摩耗粒子・潤滑状態が正常なマイルド摩耗により発生。疲労摩耗粒子・繰返し応力による金属疲労で発生。大型化するとフレーキングやスポーリングの発生が懸念されます。SOAP-Tの結果、鉛がppmと比較的高い値で検出されました。鉛を使用した箇所の摩耗が発生している可能性があります。計数汚染度はNAS級以上と当社推奨の管理限界値を超えていました。水分は良好です。粘度粘度はmm/sでした。油名が不明であることから新油値との比較評価できませんでした。仮にISOVGとすると規格外にありますが、新油との比較による評価を推奨します。酸価は.mgKOH/gでした。油名が不明であることから新油値との比較評価ができないため、新油の分析実施を推奨します。
報告№109-09136 報告№111-00053 | 分析№109-001160 分析№111-000232 | 111-000232 | サンプリングした時点では、軸受は継続使用可能な状態にあると判断できますが軸受軌道面では異物の噛み込みにより発生した摩耗粒子が多く観察され、異常摩耗の早期発見パラメータであるフェログラフィーのIs値が厳しいの乗領域にあることから、今後軸受軌道面において疲労摩耗が進行する場合もあるため、予防処置として至急更油または濾過を実施することを推奨します。なお、更油からの使用時間をもとに潤滑油の余寿命を評価したところ、潤滑油は次回定検まで使用可能と判断できました。次回定検時に更油を実施しない場合は、酸化安定度を知るための分析を実施し、余寿命を確認することを推奨します。異常摩耗の早期発見パラメータとして摩耗粒子を定量化して評価するフェログラフィーのIs値は、潤滑状態が厳しいの乗でした。摩耗粒子には、正常な潤滑状態で発生する正常摩耗粒子に加え、異物の噛み込みにより発生する切削粒子と局部的に高圧・高温となる場合に発生するフリクションポリマも観察されていました。転がり軸受に切削粒子が観察された場合、軸受寿命が分の程度に低下することも知られています。切削摩耗により生じた軌道面の損傷が起点となって転がり軸受の寿命となるフレーキングに進展することが懸念されます。予防処置として至急更油または濾過を実施することを推奨します。フリクションポリマは、潤滑油が摺動面や軌道面に押し込められ高圧状態になると同時に、圧縮熱により高温状態になった結果、基油自身が重合反応を起こし生成することが知られています。そのため、高圧高温状態の解消がなされなければ、潤滑油の劣化が進行し、粘度上昇に因る潤滑異常に進展する場合がありますので、定期的な分析により潤滑油の劣化状態を確認することを推奨します。酸化安定度はminであり、当社推奨の管理限界値のmin以上であることから、良好と判断します。
報告№104-0399 | 分析№104-02757 | 104-02757 | 濾過前の試料油を分析した結果、計数汚染度が前回NAS級から、今回NAS級に約年でランク上昇しました。D－SOAPの結果、前回に比較して鉄が上昇しました。摩耗粒子形態観察及びフィルタ写真の結果、鉄錆・砂等が多く観察されているため、汚染度、鉄濃度が上昇した要因は、外部から混入した異物によるものと考えられます。鉄錆等の異物は、通常運転中、過去作業中、今回採油時などに混入したと考えられます。又、潤滑異常の早期発見パラメータである摩耗過酷度を示すIs値が.と非常に良好の範囲にあることから、潤滑状態は良好な状態にあると判断します。尚、RBOTが前回に比較し、min上昇したのは、新油の補充等の影響が考えられます。今後は、今回のRBOT値によりデータ管理を行います。
報告№109-09136 報告№112-00409 | 分析№109-001160 分析№112-001709 | 112-001709 | 潤滑油は継続使用可能な状態にあると判断します。但し、今後は障害予防を目的に以下の対策を推奨します。追加分析消泡性能が低下した場合、ギヤ歯面での油膜形成に影響が出て摩耗が進展することがありますので、フェログラフィーおよびSOAP-Tを追加して摩耗により発生する油中金属濃度や潤滑状態を確認することを推奨します。泡立ち試験泡立ち試験の結果は、-と新油値が-であるのに比較して高い値となっていたことから、消泡性能が低下していることが分かりました。今後の使用状況によっては油の酸化劣化が進行したり、ギヤ歯面およびベアリング軌道面で油膜切れが発生したりする場合があるため、消泡剤の添加による消泡性能の改善など何らかの対応が必要になると思われます。分析結果は良好と判断します。粘度粘度はmm/sと新油値mm/sに比較して、粘度変化率は-.％で、当社推奨の管理限界値である±％以内にあり、良好と判断します。泡立ち試験泡立ち試験は-と新油値に比較して高い値でした。水分はと当社推奨の管理限界値の以下にあり、良好と判断します。酸価は.mgKOH/gと新油値.mgKOH/gに比較して高いものの、IRの結果で油劣化の兆候を示すカルボン酸の吸収が確認されていないことから、良好と判断します。
報告№109-09136 報告№111-00730 | 分析№109-001160 分析№111-003723 | 111-003723_date120410 | グリースおよびギヤ歯面は継続使用可能な状態にあると判断します。但し、グリースはちょう度の上昇が確認されたことから、以下の対策を推奨します。グリースの交換ちょう度が上昇し、グリースが軟化していることが確認されたことから、今後、グリースの漏洩や油膜切れの発生が懸念されるため、グリースを交換されることを推奨します。フェログラフィー摩耗粒子の形態で比較的多く観察された粒子は、潤滑状態が正常な場合に発生する摩耗粒子でした。これらの摩耗粒子が観察された場合、潤滑部では正常なマイルド摩耗が発生していることが分かります。Iカップリング発光分光分析供試グリースを分析した結果、検出された金属元素は、SOAPの結果表に示すように、鉄、錫、リン、亜鉛、カルシウム、アルミニウム、ナトリウムでした。これらの検出された金属元素から発生箇所を推定すると鉄、錫・ギヤリン、亜鉛、カルシウム、アルミニウム、ナトリウム・グリース添加剤・増ちょう剤であると思われます。このうち、機械部品が摩耗したと思われる元素はのグループです。グリースの物理的性状滴点、全酸価、IRの各データは良好でした。ちょう度ちょう度は、と当社推奨の管理上限値のより若干高くなっており、グリースが軟化していることが分かりました。軟化したグリースを使用した場合、グリースの漏洩や軸受等で油膜切れが発生することが懸念されます。
報告№109-09136 報告№111-00656 | 分析№109-001160 分析№111-003292 | 111-003292 | 軸受は継続使用可能な状態にあると判断します。但し、グリースは軟化し、D－SOAPの鉄濃度が非常に高いことから、以下の対策を推奨します。グリースの交換ちょう度の上昇がみられ、グリースが軟化していることが確認されたことから、今後グリースの漏洩や油膜切れの発生が懸念されるため、グリースを交換されることを推奨します。定期的な分析摩耗の進行を監視するため、定期的に分析を実施し、摩耗の進行状況を確認することを推奨します。フェログラフィー摩耗粒子の形態で比較的多く観察された粒子は、潤滑状態が正常な場合に発生する摩耗粒子でした。このような摩耗粒子が観察された場合には、潤滑部では正常なマイルド摩耗が発生していることが分かります。Iカップリング発光分光分析供試グリースを分析した結果、検出された金属元素は、SOAPの結果表に示すように、鉄、鉛、銅、錫、亜鉛、カルシウム、バリウム、アルミニウム、ナトリウム、マグネシウムでした。これらの検出された金属元素から発生箇所を推定すると鉄、鉛、銅、錫・軸受等亜鉛・グリース添加剤カルシウム、バリウム、アルミニウム、ナトリウムマグネシウム・増ちょう剤等であると思われます。このうち、機械部品が摩耗したと思われる元素はのグループです。グリースのちょう度ちょう度は、と当社推奨の管理上限値のより若干高くなっており、グリースが軟化していることが分かりました。軟化したグリースを使用した場合、グリースの漏洩や軸受等で油膜切れが発生することが懸念されます。滴点滴点は、と新グリース値のに比較して高い値でした。IRの結果で新グリースと比較してスペクトルに大きな変化はないことから、問題はないと判断します。
報告№109-09249 報告№112-00272 | 分析№109-001747 分析№112-001091 | 112-001091 | 潤滑油は継続使用可能な状態であり、また運転中における潤滑状態も正常であったものと判断します。本試料油は、汚染や摩耗に関するデータが異常として出やすいドレンバルブから採油されたにもかかわらず、分析の結果は全ての分析項目の値が当社推奨の管理基準値を満たしており、新油分析値との比較結果も問題となる値はありませんでした。分析結果特性低下特性低下に係るパラメータの分析結果は良好と判断します。粘度粘度は.mm/sと新油値.mm/sに対する粘度変化率は-.％で、当社推奨の管理限界値である±％以内にあり、良好と判断します。酸価添加油の酸価は、油メーカによって初期値が違うため統一した管理基準を設定するのが困難であることから、当社では管理限界値を設定しておらず、新油分析値との比較及び他の分析項目の結果より酸価の状態判断を行います。その結果、酸価は.mgKOH/gと新油値.mgKOH/以下にあり、良好と判断します。酸化安定度酸化安定度はminであり、当社推奨の管理限界値のmin以上であることから良好と判断します。有機物・有機化合物有機物・有機化合物は、IRチャートによる新油分析値との比較の結果、cm-付近に劣化の兆候を示すカルボン酸の吸収が確認されていないことから、良好と判断します。色相はLでした。汚染に係るパラメータの分析結果は良好と判断します。水分はppmであり、当社推奨の管理限界値の以下であることから良好と判断します。汚染粒子数はNAS級であり、当社推奨の管理限界値のNAS級以下であることから良好と判断します。汚染度物重量は.mg/mlであり、当社推奨の管理限界値のmg/ml以下であることから良好と判断します。．摩耗運転中における潤滑状態は正常であったものと判断します。異常摩耗の早期発見パラメータであるフェログラフィーのIs値がのマイナス乗と良好の範囲にあったことから、潤滑箇所の潤滑状態は正常と判断します。金属濃度SOAP法により金属濃度を測定した結果、潤滑箇所で発生する金属接触によって検出されるニッケルがppm、油の添加剤成分であるリンが、亜鉛がppm、カルシウムがppm検出されました。金属濃度酸溶解法により金属濃度を測定した結果、油の添加剤成分である亜鉛が、カルシウムが、外部から混入したと思われるナトリウムが検出されました。
報告№107-0366 報告№108-0142 | 分析№107-01900 分析№108-00917 | 108-00917 | 濾過前の試料油を分析した結果、前回に比較して水分がppmからppmに上昇し、処置領域にありました。摩耗粒子の形態観察の結果、腐食摩耗により発生した赤錆が多く観察されました。尚、計数汚染度は、水分の影響でセンサーエラーを起こし測定不能でした。）水分の増加今後、水分の影響で腐食摩耗が進展することが懸念されます。）赤錆今後、この赤錆が軸受摺動面に噛み込み摩耗が進行することが懸念されます。これらの障害発生に対する弊害を勘案の上、至急水分除去を実施されることを推奨します。
報告№105-6050 報告№106-0472 | 分析№105-01529 分析№106-02705 | 106-02705 | 今回の採油は、機器停止中にドレンバルブから採油を実施しているため、油循環中の採油に比較して油中粒子が沈降して高濃度になっている部分を採油していると考えられます。したがって、油が循環している状態で採油を実施した場合に比較して、分析データが高くなる可能性があります。今回の分析は以上のことを踏まえて結果を検討しました。分析の結果、機器運転中に採油を実施した前回に比較して、今回分析結果の計数汚染度、SOAP／D－SOAP、フェログラフィーの各データは、いずれも減少傾向を示しており、摩耗の安定が確認されました。これらのことから、ギヤは継続使用可能と判断します。但し、摩耗粒子形態観察で局部的に高圧・高温となる場合に発生するフリクションポリマがやや多く観察されたことから、今後油劣化の進行に注意が必要です。念のため、ヶ月後に再度分析を実施し、油の劣化状況を確認されることを推奨します。これらのことは、前回に比較して、計数汚染度はランク減少し、D－SOAPの鉄濃度は減少していたこと異常摩耗の早期発見パラメータであるフェログラフィーのIs値がの乗と良好の範囲にあり、摩耗粒子形態観察の結果、微小な鉄系摩耗粒子、局部的に高圧・高温となる場合に発生するフリクションポリマが多く観察されたこと以上のことから判断しました。上述しましたように、今回の採油は停止中の採油であるため、循環中の採油に比較してデータが高くなる可能性があります。これは、運転中の採油であったなら今回データより低い値になることが考えられます。したがって、次回採油時には粒子の沈降の影響を極力抑え、油中粒子が均一な分散状態に近い状態で採油が実施できるように、主機運転中、または停止直後に採油を実施されることを推奨します。尚、バックラッシの増加量を分析結果から計算し、CBMによる傾向監視に役立てる事が出来ますので、構造が確認できる図面、ギヤの形式、歯形、モジュール、歯数、回転数、増速比、歯幅をお知らせ下さい。計算結果を報告します。
報告№102-0262 報告№102-0262 | 分析№102-02623 分析№102-02623 | 102-02623 | 分析の結果、潤滑油としての性状は良好です。但し、本試料油は、油清浄器が設置されている油槽であるため、油中の粒子が除去されていますので、診断は油清浄器による減少率を考慮して潤滑状態を解析する必要があります。今回の解析は、十分に濾過時間が経過し、油中粒子が飽和状態になっていると仮定しています。油清浄器による油中の摩耗粒子の減少率は油清浄器の入口と出口の汚染度を評価し、その結果から求めますが、今回は油清浄器の入口から採取した試料がありませんので、減少率を、ご提供いただいた油清浄器の機器情報から濾過率.として検討を行います。尚、濾過率を考慮した減少率は油清浄器の吐出量と総油量との比から換算します。本機の油清浄器の吐出量は毎時L、設備油量はLですので減少率は.となります。油清浄器により時間で％の粒子が減少するとした場合、油がパスして増加する粒子数は、今回計数汚染度の～μmレンジですと個/mlの％の個/mlとなります。更に、この発生粒子数から平衡濃度を計算します。平衡濃度は下式により求めます。平衡濃度＝発生粒子数／減少率・式油清浄器が設置されていない場合の減少率を.とすると平衡濃度は個/mlとなります。このことから分かるように、本試料油中の汚染度は、油清浄器が設置されていることでNAS級と清浄になっていますが、油濾過機がないと仮定した場合、計算により求めたように～μmレンジの汚染度はNAS級以上の汚染状態になる可能性を示唆するものととらえる事が出来ます。他のレンジを同様に計算すると以下のようになり、NAS級以上となります。～～～～以上等級級以上油清浄器が想定どおりの性能を発揮できていたとすると、その油清浄器がなかったとした場合、以上のとおりNAS級以上の非常に汚染された状態になることが推定されます。また、摩耗が進行していることを示しています。フェログラフィーの結果、金属接触が厳しい場合に発生するシビア粒子が見られていました。また、このシビア粒子は、クロムを含むステンレス鋼や高クロム炭素鋼である可能性があります。したがって、この材質を使用している箇所、例えば、軸受のラビリンス部等の摩耗が進行している可能性が考えられます。本解析は減少率を油清浄器の機器情報をもとに進めておりますので、今後は、油清浄器出口からの採油に加え、油清浄器入口からも採油を実施し、変動する減少率を評価し、管理されることを推奨します。尚、RBOTが前回に比較し、min上昇したのは、新油の補充の影響によると思われます。今後は、今回のRBOT値によりデータ管理を行います。
報告№109-09094 報告№110-00627 | 分析№109-000921 分析№110-002837 | 110-002837 | ちょう度値はと新グリース値に比較して低下し、当社推奨の管理下限値であるを超えていることから、硬化していることが分かりました。硬化したグリースを使用した場合、油分の流動性がなくなり、軸受等で良好な油膜が保持されにくくなる可能性があります。グリースが硬化していたため、グリースを交換されることを推奨します。≪状態監視とパラメータ≫分析の目的および各分析のパラメータは以下の通りです。特性低下目的：グリースの分析結果から、グリースの物理的性状や劣化傾向などを確認する。全酸価JISK赤外線吸収スペクトルJISKちょう度JISK滴点JISK摩耗目的：グリース中の摩耗粒子を分析する事により、回転・摺動部の潤滑状態、摩耗劣化の程度、余寿命などを解析する。摩耗診断電子顕微鏡観察JISKX線マイクロアナリシス油中金属濃度）JISK≪分析結果≫特性低下全酸価：良好全酸価.mgKOH/gは新油値の.mgKOH/g以内にあることから、問題は無いと判断します。赤外線吸収スペクトル：良好ちょう度：要処置ちょう度値はと当社推奨の管理下限値であるを超えていました。滴点：良好滴点はと新油値のに比較し高いものの、有機物・有機化合物試験の結果で油劣化の兆候を示すカルボン酸の吸収が見られないことから、問題は無いと判断します。摩耗摩耗診断電子顕微鏡観察・X線マイクロアナリシス：今回は実施していません。油中金属濃度：今回は実施していません。
|  | 113-001063 | 軸受は継続使用可能な状態にあると判断します。但し、摩耗粒子の形態観察で切削粒子、黒錆が比較的多く観察されていることから、将来的な摩耗進行の有無を確認するためにも傾向監視を継続することが有効です。に示す対策を推奨します。定期的な分析切削摩耗および凝着摩耗の進行を監視するため、定期的に分析を実施し、分析データによる摩耗の進行状況を確認することを推奨します。フェログラフィーおよびSOAP-Tの結果から総合的に判断した結果、継続使用は可能ですが、今後の機器の機能を確認するためにも傾向管理が有用と考えます。フェログラフィー【Is値】Is値は異常摩耗の早期発見パラメータのつで、摩耗粒子を定量化するために用います。前回に比較してIs値はの乗から変化はなく、低い値でした。フェログラフィー【摩耗粒子および摩耗形態】分析結果から比較的多く観察された粒子は、以下の通りでした。正常な摩耗粒子・潤滑状態が正常なマイルド摩耗により発生。切削粒子・異物や金属表面の微小突起による切削摩耗により発生。黒錆・潤滑状態がやや厳しい凝着摩耗により発生。金属接触が厳しく、且つ、高い摩擦熱が発生していると考えられます。観察された摩耗粒子の中でも切削粒子、黒錆は、将来的な摩耗の進行に繋がる可能性を示唆しているため、傾向監視が必要と思われます。切削摩耗は、他の摩耗形態に比較して摩耗進行速度が速く注意が必要で、定期的なトライボ診断による状態監視が必要と考えます。切削摩耗の原因となる混入異物が残留している場合、この異物により切削摩耗が継続して発生する可能性があります。黒錆は、凝着摩耗に分類されます。これらの摩耗粒子は、摺動面で凝着、破断を繰り返し、この過程で生じる移着粒子が成長して摩耗粒子となります。そのため、摺動面では局部的に油膜切れが発生していることを示しています。この状態が継続した場合、摩耗粒子のサイズは徐々に大型化していき、最終的には軸受の損傷に至る場合があります。Iカップリング発光分光分析【SOAP-T】検出された金属元素から発生箇所を推定すると、以下の通りでした。鉄、亜鉛・軸受等カルシウム、ナトリウム・外部混入異物余寿命評価余寿命は、転がり軸受の場合、当社の研究成果からIs値が指数関数的に上昇していくことが確認されています。この経験を基にフェログラフィーのIs値と稼働時間からから余寿命を予測しました。前回と今回のIs値から管理限界値のの乗に到達するまでの時間は時間と推定されます。
報告№103-8087 | 分析№103-01861 | 103-01861 | 濾過後の試料油を分析した結果、計数汚染度を除く項目は良好でした。濾過前の計数汚染度がNAS級に対して、濾過後がNAS級とランク上昇していました。濾過後の計数汚染度の粒子数が増加した原因は、濾過前と濾過後の試料油が入れ替わった。濾過後の採油時に誤って外部から混入した。濾過機の操作を誤って、エレメントに捕捉されていた汚染物が濾過機出口配管より排出されてしまった。等が考えられます。このことを確認するため、再度採油を実施する必要があります。確認方法は、再度採油した試料油の計数汚染度が今回の濾過後と差なければ原因は、今回の濾過後より清浄になっていれば原因はまたはと考えることができます。
報告№108-0227 報告№110-00579 | 分析№108-01664 分析№110-002567 | 110-002567 | Iカップリング発光分光分析供試のタービン油を油中金属濃度で分析した結果、鉄、鉛、銅、ニッケル、錫、リン、亜鉛、カルシウム、ケイ素、ナトリウム、ホウ素が検出されました。これらの検出された金属元素から発生箇所を推定すると鉄、鉛、銅、ニッケル、錫・軸受等リン・オイル添加剤亜鉛、カルシウム、ケイ素、ナトリウム、ホウ素・外部混入異物であると思われます。このうち、機械部品が摩耗したと思われる元素はのグループです。ケイ素の検出油中金属濃度でケイ素がppm検出されました。一般に、潤滑油中からケイ素が検出された場合の原因として、シリコン油或いは、シリコン系の添加剤が検出されるフェログラフィーおよびフィルタ表面の異物観察で砂が多く観察されて検出されるシリコングリースをシール部に塗布している場合、このシリコングリースが潤滑油に混入して検出されるなどが挙げられますが、今回検出が比較的高濃度であることからの可能性が考えられます。については、分析結果では確認することが出来ませんので、これに関する情報があれば提供をお願いします。フェログラフィー異常摩耗の早期発見パラメータとして摩耗粒子を定量化して評価するフェログラフィーのIs値は、潤滑状態がやや厳しいの乗でした。摩耗粒子の形態で比較的多く観察された粒子は、潤滑状態が正常な場合に発生する摩耗粒子、金属潤滑部が局部的に油膜切れを起して発生するシビア粒子でした。このような摩耗粒子が観察された場合には、潤滑部では正常なマイルド摩耗、やや厳しい摩耗形態の凝着摩耗が発生していることが分かります。計数汚染度、重量汚染度は共に良好でした。粘度、水分、全酸価、IRの各データは良好でした。軸受および潤滑油は継続使用可能な状態にあると判断します。今後も定期的に分析を実施し、摩耗の進行状況を確認することを推奨します。次回分析の時期を理論的に求めたところ、最短で約時間となります。この時間は、油中汚染物が均一になるために必要とする時間であり、この時間を経過すれば、再分析の結果から状態の傾向を確認することが可能となりますので、これを参考に次回分析時期を検討されることを提案します。なお、ケイ素がppmと多く検出されていますので、シリコン系の添加剤やグリースを使用している箇所があるかについてご確認下さい。
報告№108-5064 報告№108-5064 | 分析№108-02427 分析№108-02427 | 108-02427 | トライボ診断の結果、粘度、泡立ち試験を除く項目は良好です。粘度はmm/sと新油値mm/sに比較して、粘度変化率は-％で、当社推奨の管理限界値である±％を超えています。今後、粘度の低下により油膜切れが発生し、金属接触が発生することが懸念されるため、更油を実施することを推奨します。泡立ち試験の結果は、一般的には消泡性能が低くいと判断できる値の-ですが、新油値の-と同レベルにあったため、良好と判断します。機器の潤滑状態潤滑状態指数はの乗と濾過設備のない機器であれば正常な潤滑状態にあると判断できますが、ギヤボックスの油系統にはインラインフィルタとオフラインフィルタがあり、μmサイズ以上の粒子の大部分は捕捉され、異常な摩耗状態が発生したとしても正常な潤滑状態にあると誤認してしまう可能性があります。そこで、フィルタが設置されていない場合の潤滑状態を、一般的なフィルタの効率である.と仮定し、粒子の発生状況から潤滑状態を推定しました。その結果、ギヤは継続使用可能な状態にあると思われますが、潤滑状態指数は摩耗がやや厳しい状態であるの乗領域にあると推定できました。推定結果は、フィルタの濾過効率を仮定して求めたものですが、フィルタがない状態では油中の粒子濃度は現在より高いことは明らかです。そのためヶ月後に再度分析を実施し、摩耗進行の有無をチェックすることを推奨します。尚、フィルタの捕捉の影響による誤認を避けるため、これまでの採油箇所に加え、インラインフィルタやオフラインフィルタの捕捉物も分析し、その結果から潤滑状態を評価することを提案します。フィルタ捕捉物の分析を実施する際には、フィルタ使用時間の情報をご提供いただけますようお願い致します。粘度は当社推奨の管理限界値を超えています。泡立ち試験の結果、消泡性能が低いと判断できる値であるものの、新油と同レベルにあると判断します。粘度は当社推奨の管理限界値を超えています。粘度はmm/sと新油値mm/sに比較して、粘度変化率は-％で、当社推奨の管理限界値である±％を超えています。粘度は.mm/sです。粘度は.mm/sです。粘度指数はです。粘度指数はです。泡立ち試験は-です。泡立ち試験は-と新油と同レベルにあり、消泡性能が新油と同レベルにあると判断します。水分は良好。水分はppmと当社推奨の管理限界値の以下であり、良好と判断します。全酸価は良好。全酸価はmgKOH/gと新油値mgKOH/g以内にあり、良好と判断します。機器の潤滑状態摩耗粒子の形態観察の結果、ギヤ歯面の疲労摩耗で発生したと推定される～μmサイズの摩耗粒子が観察されています。～μmサイズの摩耗粒子が観察されています。異常摩耗の早期発見パラメータである潤滑状態指数がの乗と良好な範囲にあるものの、摩耗粒子の形態観察の結果、ギヤ歯面の摩耗で発生した～μmサイズの摩耗粒子が観察されています。
報告№109-09136 報告№112-00423 | 分析№109-001160 分析№112-001795 | 112-001795 | 潤滑油および軸受は継続使用可能な状態にあると判断します。但し、今後も摩耗の進行を傾向監視するため、以下の対策を推奨します。定期的な分析今後懸念されるフレッティング摩耗の進行を監視するため、定期的に分析を実施することを推奨します。最適な採油方法本試料油は、機器停止中に点検窓から採油されているため、分析データが低濃度に出ていると推定されます。正確なデータによる診断を行うためにも、今後の採油は、極力運転中もしくは停止直後の油槽中層部から実施されることを推奨します。はフェログラフィーおよびSOAP／D-SOAPの結果から総合的に判断した結果、やや厳しい状態にあると考えられます。フェログラフィー【定量分析：Is値】Is値は異常摩耗の早期発見パラメータのつで、摩耗粒子を定量化するために用います。前回に比較してIs値はの乗から変化はないものの、やや高い値でした。フェログラフィー【定性分析：摩耗粒子および摩耗形態観察】分析結果から比較的多く観察された粒子は、以下の通りでした。正常な摩耗粒子・潤滑状態が正常なマイルド摩耗により発生。赤錆・フレッティングにより発生。観察された摩耗粒子の中でも赤錆は、注意が必要です。フレッティングは、・軸と転がり軸受の内輪内面・軸受箱と転がり軸受の外輪外面・転がり軸受の軌道輪と転動体の箇所で発生する可能性があります。フレッティング粒子は酸化して硬いため、軸受軌道面に噛み込んだ場合はその傷が疲労剥離の起点となり、疲労摩耗へと進展することが想定されます。Iカップリング発光分光分析【SOAP／D-SOAP】検出された金属元素から発生箇所を推定すると、以下の通りでした。鉄、亜鉛・軸受等リン・添加剤カルシウム、ナトリウム・外部混入異物前回に比較して計数汚染度はNAS級から等級に変化はなく、良好でした。前回同様に粘度、水分、酸価、IRの各データは良好でした。
報告№106-6017 報告№106-6077 | 分析№106-00289 分析№106-01786 | 106-01786 | 初期試験を実施した結果、計数汚染度がNAS級と初期値としてはやや高い値でした。SOAPの錫濃度がppm、D－SOAPの錫濃度がppm検出されました。摩耗粒子形態観察で、銅合金がやや多く観察されたことから、汚染度が高い原因は、軸受メタルとオイルリングの摩耗によるものと考えられました。今回のSOAPの錫濃度から軸受メタルの平均的な摩耗深さを下式及びにより求めた結果、摩耗深さは.μmとなりました。 ・式 ・式 メタル表面粗さの初期値をsと仮定すると平均的な摩耗深さは分の未満であることから、現在のところ、継続使用可能と判断します。但し、このまま継続して摩耗が進行した場合、初期の錫濃度をとして平均的な摩耗深さがメタルの表面粗さμmに到達する時期を計算した結果、年月と予測されました。今後、摩耗が進行するのか、或いは、安定するのかを確認するために、ヶ月毎にあと回、精点Bを実施し、摩耗の進行状況を確認されることを推奨します。
報告№108-5071 報告№110-00714 | 分析№108-02721 分析№110-003323 | 110-003323 | 定期的な分析により粘度の低下および油の劣化の進行状況を確認することを推奨します。分析結果粘度は当社推奨の管理限界値を超えていました。粘度粘度はmm/sと新油値mm/sに比較して、粘度変化率は-％で、当社推奨の管理限界値である±％を超えていました。水分はppmと当社推奨の管理限界値の以下にあり、良好と判断します。全酸価全酸価は.mgKOH/gと新油値.mgKOH/g以下にあり、良好と判断します。
報告№109-09249 報告№111-00170 | 分析№109-001747 分析№111-000929 | 111-000929 | 潤滑油は継続使用可能な状態であり、また運転中における潤滑状態も正常であったものと判断します。本試料油は、汚染や摩耗に関するデータが異常として出やすいドレンバルブから採油されたにもかかわらず、分析の結果は全ての分析項目の値が当社推奨の管理基準値を満たしており、新油分析値との比較結果も問題となる値はありませんでした。分析結果特性低下特性低下に係るパラメータの分析結果は良好と判断します。粘度粘度はmm/sと新油値mm/sに対する粘度変化率は+.％で、当社推奨の管理限界値である±％以内にあり、良好と判断します。全酸価添加タービン油の全酸価は、油メーカによって初期値が違うため統一した管理基準を設定するのが困難であることから、当社では管理限界値を設定しておらず、新油分析値との比較及び他の分析項目の結果より全酸価の状態判断を行います。その結果、全酸価はと新油値.mgKOH/gに比較して若干高くなっていますが、IRチャートに示すように劣化の兆候として現れるカルボン酸などの有機物・有機化合物の発生が確認されていないことから、良好と判断します。酸化安定度酸化安定度はminであり、当社推奨の管理限界値のmin以上であることから良好と判断します。有機物・有機化合物有機物・有機化合物は、IRチャートによる新油分析値との比較の結果、cm-付近に劣化の兆候を示すカルボン酸の吸収が確認されていないことから、良好と判断します。色相はLであり、新油値のL.に比較して大きな変化はないことから、良好と判断します。汚染に係るパラメータの分析結果は良好と判断します。水分は.であり、当社推奨の管理限界値の以下であることから良好と判断します。汚染粒子数はNAS級であり、当社推奨の管理限界値のNAS級以内であることから良好と判断します。汚染度物重量は.mg/mlであり、当社推奨の管理限界値のmg/ml以内であることから良好と判断します。摩耗運転中における潤滑状態は正常であったものと判断します。異常摩耗の早期発見パラメータであるフェログラフィーのIs値がのマイナス乗と当社基準値と比較して良好の範囲にあったことから、潤滑箇所の潤滑状態は正常と判断します。金属濃度SOAP法により金属濃度を測定した結果、金属元素は検出されませんでした。金属濃度酸溶解法により金属濃度を測定した結果、潤滑箇所で発生する金属接触によって検出される銅、錫が、外部から混入したと思われる亜鉛が、カルシウムが、ナトリウムが検出されましたが僅かであり良好と判断します。
報告№106-0025 報告№106-0018 | 分析№106-00118 分析№106-00078 | 106-00078_修正20060615 | 分析を実施した結果、摩耗粒子形態観察で～μmサイズのシビア粒子、外部から混入した鉄錆や砂が観察されました。観察されたシビア粒子は、視野に個と少ないため現状の潤滑状態は正常と判断しますが、シビア粒子は金属接触を伴う混合潤滑で発生するため、今後も監視が必要です。シビア粒子が発生する場合、流体潤滑に金属接触が混在する混合潤滑状態となっていることが多く、今後、この混合潤滑状態が進行することが懸念されるため、可能であれば、次回定検時に再度分析を実施し、汚染状況及び摩耗の進行状況を確認されることを推奨します。これらのことは、異常摩耗の早期発見パラメータであるフェログラフィーのIs値がと良好の範囲にあるものの、摩耗粒子形態観察の結果、金属接触が厳しい場合に発生するシビア粒子、外部から混入した鉄錆が観察されたことフィルタ写真で外部から混入した鉄錆、砂が観察されたこと以上のことから判断しました。尚、採油前の排油量がドレン配管分であり不足していた可能性も考えられます。今後の採油はドレン配管分の油量の～倍程度行って、採油を実施されることを推奨します。
報告№101-0109 | 分析№101-00966 | 101-00966 | 本試料油は、機器停止中にドレンバルブから採油を実施しており、ドレン配管や油槽底部の汚染粒子を採取している可能性があります。従って、循環中の潤滑油中金属濃度より、高濃度になっている可能性が高いことを考慮してデータを解析しました。軸受軌道面や転動面に異物の噛み込みにより損傷が発生していることが想像されます。この損傷が起点となる表面起点型剥離が発生することが懸念されます。特に、振動診断で加速度データの高周波数帯のデータに表面損傷の兆候が現れ始めている可能性があります。振動データの解析を詳細に行うと同時に、振動データの採取間隔を短縮し、また、定期的にトライボ診断を実施し、異物起点型疲労摩耗の進行状況を確認されることを推奨します。粘度は新油値との比較が必要です。粘度は.mm/sとVG規格の油種を使用している場合、規格内にあり良好と判断できますが、新油値との比較が必要であり、貴発電所で使用している新油をご提供ください。水分は良好と判断します。水分は.ppmと当社推奨の管理目安内にあり、良好と判断します。全酸価は新油値との比較が必要です。全酸価は.mgKOH/gでした。全酸価は新油値との比較が必要であり、貴発電所で使用している新油をご提供ください。IRは良好と判断します。IRチャートに示すように油劣化の兆候を示すカルボン酸が確認されないことから良好と判断します。計数汚染度は当社推奨の管理目安に到達していました。計数汚染度はNAS級と当社推奨の管理目安に到達していました。重量汚染度は良好です。重量汚染度はmg/mlと当社推奨の管理目安内にあり良好と判断します。機器の潤滑状態SOAPの結果、ケイ素が検出されました。SOAPの結果、砂やシリコングリースの混入と思われるケイ素が検出されました。又、油の添加剤成分であるリンがppm、亜鉛がppm検出されました。D－SOAPの結果、軸受の摩耗により発生した鉄が検出されました。D－SOAPの結果、軸受の摩耗により発生した鉄が、油の添加剤成分の析出により発生した亜鉛が.ppm、外部から混入したカルシウムが検出されました。フェログラフィーの結果、異物の噛み込みにより発生した摩耗が確認されました。摩耗の過酷度を示すフェログラフィーのIs値がの乗とやや高い値を示していました。摩耗粒子の形態観察の結果、異物の噛み込みにより発生した切削粒子が多く見られました。このことから、軌道面や転動面に異物の噛み込みにより損傷が発生していることが想像されます。この損傷が起点となって、表面起点型の剥離が進行することが懸念されますので、今後定期的に分析を実施し、疲労摩耗の進行状況を確認されることを推奨します。
報告№106-0219 報告№106-0219 | 分析№106-01244 分析№106-01244 | 106-01244 | 分析の結果、ギヤ歯面、転がり軸受の軌道面、共に正常な潤滑状態にあることが確認され、ギヤおよび軸受は継続使用可能な状態にあると判断します。これらのことは、SOAP／D-SOAPでギヤ、転がり軸受の摩耗により発生する鉄が検出されたものの、フェログラフィーの摩耗粒子形態観察の結果、観察された摩耗粒子がμm以下の微小な摩耗粒子が支配的であったこと以上のことから判断しました。尚、バックラッシの増加量を分析結果から計算できますので、構造が確認できる図面、ギヤの形式、歯形、モジュール、歯数、回転数、増速比、歯幅をお知らせ下さい。計算結果をご報告いたします。この油は継続使用可能と判断します。粘度は良好と判断します。粘度はmm/sと管理限界値以内にあり、良好と判断します。水分は良好と判断します。水分は.ppmと管理限界値の以下にあり、良好と判断します。全酸価は良好と判断します。全酸価は.mgKOH/gと新油データの.mgKOH/g以内にあり、良好と判断します。IRは良好と判断します。IRの結果、油劣化の兆候を示すカルボン酸の吸収が確認されていないことから、継続使用可能な状態にあると考えられます。計数汚染度は良好と判断します。計数汚染度は良好と判断します。計数汚染度はNAS級と当社推奨の管理限界値のNAS級以内にあり良好と判断します。重量汚染度はmg/mlでした。重量汚染度はmg/mlでした。機器の潤滑状態フェログラフィーの結果、異常摩耗の早期発見パラメータであるIs値がの乗と高いものの、観察された摩耗粒子がμm以下の微小な摩耗粒子が支配的でした。SOAPの結果、鉄が検出されました。SOAPの結果、摩耗により発生した鉄が検出されました。又、油の添加剤成分であるリン、亜鉛、カルシウムが検出されました。D－SOAPの結果、鉄が検出されました。D－SOAPの結果、摩耗により発生する鉄が検出されました。フェログラフィーの結果、ギヤ及び転がり軸受は継続使用可能な状態にあると判断します。フェログラフィーの結果、異常摩耗の早期発見パラメータであるIs値がの乗とやや高いものの、観察された摩耗粒子がμm以下の微小な摩耗粒子が支配的でした。
報告№111-00058 報告№111-00058 | 分析№111-000299 分析№111-000299 | 111-000299 | は良好と判断します。尚、RBOTがminと新油値のminに比較してmin減少していました。このまま継続使用した場合、この減少傾向から限界値に到達するのは、別紙図RBOTの減少傾向に示すように年月と推定されました。残りの継続使用期間は、約年ヶ月であると予測されます。潤滑油は継続使用可能な状態にあると判断します。≪状態監視とパラメータ≫分析の目的および各分析のパラメータは以下の通りです。特性低下目的：油の分析結果から、や劣化傾向ならびに添加剤の消耗程度、残存寿命などを確認する。粘度JISK全酸価JISK赤外線吸収スペクトルJISK酸化安定度試験JISK汚染目的：油の分析結果から、砂塵あるいは水・異種油などによるや、異物混入の有無を確認する。水分JISK計数汚染度JISB重量汚染度JISB光学顕微鏡観察摩耗目的：油中の摩耗粒子を分析する事により、回転・摺動部の潤滑状態、摩耗劣化の程度、余寿命などを解析する。摩耗診断電子顕微鏡観察JISKX線マイクロアナリシス油中金属濃度JISK≪分析結果≫特性低下粘度：良好粘度値mm/sの新油値mm/sに対する変化率は-.％であり、当社推奨の管理限界値±％以内に留まっています。全酸価：良好全酸価.mgKOH/gは新油値の.mgKOH/g以内にあることから、問題は無いと判断します。赤外線吸収スペクトル：良好酸化安定度試験：良好酸化安定度試験の結果、数値minは当社推奨の管理限界値min以上に留まっており、現時点での使用は可能と判断します。汚染水分：良好水分値ppmは当社推奨の管理限界値以内に留まっています。計数汚染度：今回は実施していません。重量汚染度：今回は実施していません。光学顕微鏡観察：今回は実施していません。摩耗摩耗診断電子顕微鏡観察・X線マイクロアナリシス：今回は実施していません。油中金属濃度：今回は実施していません。
報告№103-4528 報告№103-4528 | 分析№103-01300 分析№103-01300 | 103-01300 | 分析の結果、を示す粘度、水分、全酸価、IRの各データは当社推奨の管理目安内にあり、この油は継続使用可能と判断します。但し、本試料油は、油濾過機が設置されている油槽で、常時、油中の粒子が除去されていますので、診断に際しては、油濾過機による減少率の影響を考慮して潤滑状態を診断・解析する必要があります。油濾過機が設置されている場合の診断では、濾過機の入口と出口の汚染度を評価して行う必要があります。今回は油濾過機の出口から採取した試料がありませんので、濾過による油中粒子の減少率を推定により求めます。推定には濾過能力が良好とされる一般的な濾過率.として解析を行います。尚、濾過率を考慮した油中粒子数の減少率は油濾機の吐出量と総油量との比から換算します。本機の油濾過機の吐出量は毎時L、設備油量はLですので、この事から計算した減少率はとなります。油濾過機により油中粒子数が時間で％減少するとした場合、油がパスして増加する粒子数は、今回計数汚染度の～μmレンジですと個/mlの％の個/mlとなります。更に、この発生粒子数から、平衡濃度を下式により求めます。平衡濃度＝発生粒子数／減少率・式油濾過機が設置されていない場合の減少率を.とすると平衡濃度は個/mlとなります。このことから分かるように、本試料油中の汚染度は、油濾過機が設置されていることでNAS級と清浄になっていますが、油濾過機がないと仮定した場合、計算により求めたように～μmレンジの汚染度はNAS級の汚染状態になる可能性を示唆するものととらえる事が出来ます。他のレンジを同様に計算すると以下のようになり、NAS級以上となります。 前回 今回 ～ ～ ～ ～ 以上 等級 級 級以上 前回は～μmのサイズが比較的多くなっていましたが、今回は特にμm以上の大型の粒子が増加していました。これらの大型の粒子は光学顕微鏡写真に示すように鉄錆、砂であることが確認されました。又、摩耗粒子形態観察で、外部から混入した異物が多く見られたことから、今後、これらの異物が軸受摺動面に噛み込み、摩耗が進行する可能性がありますので、ヶ月後に再度分析を実施し、汚染状況及び摩耗の進行状況を確認されることを推奨します。尚、傾向を見るため、油槽から採油すると同時に油濾過機の濾過前と濾過後の位置から採油を実施し、分析結果から減少率を導き、その減少率を上記方法により油濾過機がない場合の粒子数を求め、その粒子数の変化により金属接触が進行しているか落ち着いてきているのかを確認されることを推奨します。尚、主機停止中に採油を実施しているため、油循環中の採油に比較して油中粒子が沈降して低濃度になっている部分を採油していると考えられます。したがって、油が循環している状態で採油を実施した場合に比較して、分析データが低くなり、異常な状態を見落としてしまう可能性がありますので、今後の採油は、停止直後、或いは、油循環中に採油を実施されることを推奨します。
報告№101-0119 | 分析№101-01030 | 101-01030_修正後 | 本試料油はμmのラインフィルタが設置されているため、油中の粒子が一定量除去されていると考えらます。したがって、このラインフィルタによる減少率を考慮して分析データを解析する必要があります。ラインフィルタによる減少率は今回いただいた試料油だけでは分りませんので、今回は.と仮定して解析を進めます。ラインフィルタにより割の粒子が減少するとした場合、油がパスして増加する粒子数は、今回計数汚染度～μmレンジですと個/mlの分のの個/mlとなります。更に、この発生粒子数から平衡濃度を計算します。平衡濃度は下式により求めます。平衡濃度＝発生粒子数／減少率・式ラインフィルタが設置されていない場合の減少率を.とすると平衡濃度は個/mlとなります。このことからも明らかなように、ラインフィルタによりNAS級と清浄な状態になっていますが、ラインフィルタがない場合、NAS級以上の汚染状態になっていたと推定されます。このことは、ラインフィルタの有無にかかわらず、摩耗が進行していることを示しています。今回は、ラインフィルタの効率を仮定しておりますので、ラインフィルタの入口側と出口側から採油を実施し、実際の減少率を確認して判断する必要があります。但し、フェログラフィーの結果、確認された摩耗粒子が非常に少なく、且つ、D-SOAPの結果、油の添加剤成分が析出して発生している亜鉛がと他の元素に比較して多く検出されたことから、～μmサイズの粒子が多い要因は、添加剤成分として使用されているこの亜鉛成分が関係しているものと考えられます。この程度の濃度であれば、機器への影響は少なく、継続使用可能な状況にあると判断します。
報告№107-0366 報告№112-00693 | 分析№107-01900 分析№112-003220 | 112-003220 | 濾過前の試料油を分析した結果、金属潤滑部が局部的に油膜切れを起して発生するシビア粒子が比較的多く観察されました。シビア粒子は、凝着摩耗に分類されます。この摩耗粒子は、摺動面で凝着、破断を繰り返し、この過程で生じる移着粒子が成長して摩耗粒子となります。そのため、摺動面では局部的に油膜切れが発生していることを示しています。この状態が継続した場合、摩耗粒子のサイズは徐々に大型化していき、最終的には軸受の損傷に至る場合があります。これらの障害発生に対する弊害を勘案の上、ヶ月以内に再度分析を実施し、汚染度および摩耗の進行状況を確認されることを推奨します。尚、補給によりRBOTが前回に比較してmin増加していますので、今後は今回のRBOT値によりデータ管理を行います。
報告№109-09136 報告№111-00375 | 分析№109-001160 分析№111-001778 | 111-001778 | 軸受は継続使用可能な状態にあると判断します。但し、SOAPの銅濃度が高く、摩耗の進行が懸念されるため、以下の対策を推奨します。今後、油劣化の進行と凝着摩耗の進行を監視するため、定期的に分析を実施し、摩耗および酸化劣化の進行状況を確認することを推奨します。傾向監視のための次回採油時期は、最短で約時間となります。この時間は、油中汚染物が均一になるために必要とする時間であり、この時間を経過すれば、再分析の結果から状態の傾向を確認することが可能となりますので、これを参考に次回分析時期を検討されることを提案します。フェログラフィー異常摩耗の早期発見パラメータとして摩耗粒子を定量化して評価するフェログラフィーのIs値は、潤滑状態がやや厳しいの乗でした。摩耗粒子の形態で比較的多く観察された粒子は、潤滑状態が正常な場合に発生する摩耗粒子、金属潤滑部が局部的に油膜切れを起して発生するシビア粒子でした。これらの摩耗粒子が観察された場合、潤滑部で発生している摩耗形態は、正常なマイルド摩耗と潤滑状態がやや厳しい凝着摩耗であることが分かります。Iカップリング発光分光分析供試の潤滑油を分析した結果、検出された金属元素は、鉄、鉛、銅、錫、リン、亜鉛、カルシウム、アルミニウム、ケイ素、ナトリウムが検出されました。これらの検出された金属元素から発生箇所を推定すると鉄、鉛、銅、錫・軸受等リン、亜鉛・オイル添加剤カルシウム、アルミニウム、ケイ素、ナトリウム・外部混入異物であると思われます。このうち、機械部品が摩耗したと思われる元素はのグループです。銅の溶出SOAPの結果、銅が検出されました。銅を使用した部分の溶出が発生していると考えられます。この溶出は、検出された亜鉛系添加剤の成分と銅が反応し、溶出することが知られています。銅濃度は、別紙鉱油の酸化に対する金属触媒の影響に示すように銅濃度が増加すると酸化速度が速まります。計数汚染度、重量汚染度は良好でした。分析結果は良好と判断します。計数汚染度計数汚染度はNAS級と当社推奨の管理限界値のNAS級以内にあり、良好と判断します。重量汚染度は.mg/mlと当社推奨の管理限界値のmg/ml以内にあり、良好と判断します。機器の潤滑状態SOAPの結果、銅が高い値でした。フェログラフィーの結果、金属潤滑部が局部的に油膜切れを起して発生するシビア粒子が比較的多く観察されました。SOAPSOAPの結果、油の添加剤成分であるリン、亜鉛が検出されました。一方、銅が検出されました。銅を使用した部分の溶出が進行していると考えられます。この溶出は検出された亜鉛系添加剤の成分と銅が反応し、溶出することが知られています。別紙鉱油の酸化に対する金属触媒の影響に示すように銅濃度が増加すると酸化速度が速まります。D－SOAPD－SOAPの結果、摩耗により発生する鉄が検出されました。フェログラフィー異常摩耗の早期発見パラメータであるフェログラフィーのIs値がの乗とやや高い範囲にあり、摩耗粒子の形態観察の結果、金属潤滑部が局部的に油膜切れを起して発生するシビア粒子が比較的多く観察されました。
報告№106-6102 報告№106-0508 | 分析№106-02223 分析№106-02928 | 106-02928 | 分析の結果、摩耗粒子形態観察で金属接触が厳しい場合に発生するシビア粒子が多く観察されたことから、軸受摺動面では厳しい潤滑状態であることが確認できました。直ちに異常ではないものの、今後更に摩耗が進行することが懸念されるため、ヶ月後に再度分析を実施し、摩耗の進行状況を確認されることを推奨します。これらのことは、異常摩耗の早期発見パラメータであるフェログラフィーのIs値は.と良好の範囲にあるものの、摩耗粒子形態観察の結果、金属接触が厳しい場合に発生するシビア粒子が多く観察されたことD－SOAPの結果、錫が検出されたこと以上のことから判断しました。尚、軸受の使用限界を推定するため、軸受の直径及び幅、油量、回転数、軸受メタルの種類をお知らせ下さい。
|  | 10501901 | 分析NO － 年月日 トライボシステム診断レポート会社名 ○○殿 分析項目 機種 新油 流動点 硫黄分 機番・使用箇所 ライン 引火点 反応 油名 軽油 水分 油種 残留炭素 採油日 年月日 蒸留性状 他情報 粘度 摩耗状態の判定良好注意要処置汚染状態の判定良好注意要処置良好注意要処置総合考察流動点は.であった。引火点はであった。水分はであった。％残留炭素分は.wt％以下であった。蒸留性状は別紙の通りであった。粘度はmm/sであった。硫黄分は.wt％以下であった。反応は中性であった。
報告№109-09136 報告№109-09246 | 分析№109-001160 分析№109-001736 | 109-001736 | 水分の結果、ppmと管理限界値内にありました。潤滑油は継続使用可能な状態にあると判断します。
報告№104-0031 報告№104-0031 |  | 104-00292_294 | 油清浄器の濾過効率による油汚染度管理に関する考察油清浄器の濾過効率の指標であるβ値を確認するため、油清浄器の入口側と出口側の配管より採油を実施し、計数汚染度を実施しました。その結果を下表に示します。 ・ここで、 EMBEDExcel.Sheet.式および表に示す通り、油清浄器入口に比較して出口の粒子数が大きな値を示しており、濾過効率を示すβ値は求めることができませんでした。油清浄器の入口と出口の粒子数を比較し、濾過後の出口側の粒子数が多くなる現象が見られた場合に考えられる可能性は、以下に示すように、採油試料が入れ替わった採油配管の排油が十分ではなく、配管内に滞留していた錆などの汚染粒子を採油した事が考えられます。一般に、潤滑状態が正常な状況下での汚染度は、～μmの粒子数が一番多く、次いで～μm、～μmへと、汚染粒子サイズが大きくなるにしたがい粒子数は少なくなる傾向を示します。しかし本試料では、～μmがNAS級であり、また、μm以上のレンジがNAS級を示し、一般に見られる正常な潤滑状態の粒子数の分布ではなく、外部からの異物混入などの要因があった場合に見られる傾向としてみることが出来ます。つまり、錆等の配管中の異物混入です。このような分析結果が出た場合、再分析を行い確認する必要がありますが、その際の採油は、排油量を多めにして行う必要があります。機器の摩耗に対する解析本機器は、油清浄器が設置されており、油中粒子数は常に除去されています。今回の分析では上述したとおり、入口側と出口側の汚染度データが逆転していたため油清浄器の濾過効率を求められず、定量的な評価はできませんでした。そこで、今回は油中の摩耗粒子の形態から摩耗状況を確認しました。フェログラフィー分析により油中の摩耗粒子を詳細に観察した結果、下写真に示す通り油清浄器入口、出口の両方の試料油中に、外部から混入した錆等の異物、そして油膜切れにより発生した摩耗粒子が見られました。このことから、外部から混入した異物と、この影響で発生した摩耗粒子が僅かに発生していることが確認されました。
報告№109-09136 報告№113-00049 | 分析№109-001160 分析№113-000155 | 113-000155_date130516 | 潤滑油の劣化はなく、汚染度は良好な範囲にあることから、継続使用可能と判断します。軸受は継続使用可能な状態にあると判断します。但し、今後、摩耗進行の有無を確認するためにも傾向監視を継続することが有効です。再分析摩耗の進行を監視するため、夏期ピーク前に再分析を実施し、分析データによる摩耗の進行状況を確認することを推奨します。はフェログラフィーおよびSOAP/D-SOAPの結果から総合的に判断した結果、継続使用は可能ですが、今後の機器の機能を確認するためにも傾向管理が有用と考えます。フェログラフィー【定量分析：Is値】Is値は異常摩耗の早期発見パラメータのつで、摩耗粒子を定量化するために用います。今回のIs値はのマイナス乗と低い値でした。フェログラフィー【定性分析：摩耗粒子および摩耗形態観察】分析結果から観察された全ての粒子量は少でした。Iカップリング発光分光分析【SOAP/D-SOAP】検出された金属元素から発生箇所を推定すると、以下の通りでした。銅、アンチモン、ニッケル、錫・軸受等バリウム・添加剤カルシウム、ケイ素、ナトリウム・外部混入異物D-SOAPで錫が検出されました。軸受メタルの摩耗が進行していると思われます。今後さらに摩耗が進行することが懸念されるため、注意が必要です。ケイ素の検出SOAPでケイ素がppmと高い値でした。一般に、潤滑油中からケイ素が検出された場合の原因として、シリコン油或いは、シリコン系の添加剤が検出されるフェログラフィーおよびフィルタ表面の異物観察で砂が多く観察されて検出されるシリコングリースをシール部に塗布している場合、このシリコングリースが潤滑油に混入して検出されるなどが挙げられます。ケイ素が多く検出された原因がであると軸受摺動面に噛み込み摩耗が進行したり、であると潤滑油とグリースが混ざって粘度が上昇し、粘性抵抗が増大することにより、油温が上昇する等の悪影響を及ぼすことがあります。分析の結果から、今回検出された原因は、比較的高濃度であることからの可能性が考えられます。については、分析結果では確認することが出来ませんので、これに関する情報があれば提供をお願いします。計数汚染度、重量汚染度は共に良好でした。IR、RBOTの各データは良好でした。
報告№109-09094 報告№109-09094 | 分析№109-000920 分析№109-000920 | 109-000920_100127 | 分析の結果、全てのデータが良好である事から、このグリースは継続使用可能と判断します。≪状態監視とパラメータ≫分析の目的および各分析のパラメータは以下の通りです。特性低下目的：グリースの分析結果から、グリースの物理的性状や劣化傾向などを確認する。全酸価JISK赤外線吸収スペクトルJISKちょう度JISK滴点JISK摩耗目的：グリース中の摩耗粒子を分析する事により、回転・摺動部の潤滑状態、摩耗劣化の程度、余寿命などを解析する。摩耗診断電子顕微鏡観察JISKX線マイクロアナリシス油中金属濃度）JISK≪分析結果≫特性低下全酸価：良好全酸価mgKOH/gは新油値の.mgKOH/gに比較し高くはあるものの、有機物・有機化合物試験の結果で油劣化の兆候を示すカルボン酸の吸収が見られないことから問題は無いと判断します。赤外線吸収スペクトル：良好ちょう度：良好ちょう度値と当社推奨の管理限界値であるから以内に留まっています。滴点：良好滴点はと新油値のに比較し大きな変化はないことから問題は無いと判断します。摩耗摩耗診断電子顕微鏡観察・X線マイクロアナリシス：今回は実施していません。油中金属濃度：今回は実施していません。
報告№109-09164 報告№109-09164 | 分析№109-001345 分析№109-001345 | 109-001345 | 潤滑油を確認したところ、黒化していた。潤滑油の分析結果から、黒化原因を調査する。汚染度、潤滑状態、）汚染度・パラメータ：計数汚染度重量汚染度光学顕微鏡各パラメータの説明、分析目的については添付資料を参照計数汚染度が当社推奨の管理限界値を超え、汚染物の中には～μmサイズの摩耗粒子が確認されました。計数汚染度計数汚染度は、NAS級以上と当社推奨の管理限界値のNAS級を超えていました。EMBEDExcel.Sheet.重量汚染度が.mg/mlとなっていました。EMBEDExcel.Sheet.光学顕微鏡観察フィルタグラムで～μmサイズの摩耗粒子が観察されました。）潤滑状態・パラメータ：摩耗診断油中金属濃度）各パラメータの説明、分析目的については添付資料を参照摩耗粒子診断で異常摩耗の早期発見パラメータであるIs値がの乗とやや高く、潤滑状態はやや厳しい状態にあることが分かりました。摩耗粒子の観察結果で切削摩耗と凝着摩耗が確認されたことから、潤滑状態がやや厳しい潤滑状態となったのは、油中の摩耗粒子や砂等の硬い異物により油膜切れが発生したためと推定されました。摩耗診断異常摩耗の早期発見パラメータであるフェログラフィーのIs値がの乗とやや高く、摩耗粒子の形態観察では異物の噛み込みにより発生する切削粒子、金属接触が厳しい場合に発生するシビア粒子が非常に多く観察されました。油中金属濃度をご参照ください。）油中金属濃度で鉄が比較的多く検出されました。）・パラメータ：粘度水分全酸価IRRBOTを示す粘度、水分、全酸価、IR、RBOTの各データが良好の範囲にあることから、この油は継続使用可能と判断します。粘度粘度は、mm/sと新油値.mm/sに比較して、粘度変化率は-％と当社推奨の管理限界値の±％以内にあり、良好と判断します。水分は、と当社推奨の管理限界値の以下であり、良好と判断します。全酸価全酸価は、.mgKOH/gと新油値.mgKOH/gに変化はなく、良好と判断します。IRIRによる分析の結果、IRチャートに示すように新油に比較して成分の変化はなく、良好と判断します。RBOTRBOTはminと当社推奨の管理限界値のmin以上でした。一般に、ギヤ油の添加剤はタービン油に比較して極圧添加剤や摩耗防止剤などの濃度が高く、この影響でRBOT試験の結果が低く出る傾向があります。そのため、ギヤ油の余寿命の評価をタービン油と同等の精度で得るには、RBOTの結果に加え、粘度、水分、全酸価、IRなどのデータを総合的に判断することが必要です。本試料油は、各分析データを総合的に評価しました。その結果、RBOTは新油に比較して変化はなく、粘度、全酸価は良好の範囲にあり、かつ、IRの分析結果でスペクトルパターンが新油と一致していたことから潤滑油として継続使用が可能な状態にあると判断します。黒化の原因一般に、潤滑油が黒化する原因は以下のつが挙げられます。摩耗粒子の増加油の劣化汚染粒子の混入潤滑油の分析結果から、これらの推定される黒化原因を検討しました。摩耗粒子の増加外部から混入した砂等の硬い異物や発生した摩耗粒子などが油膜に入り込み異物の角の切削作用で発生する切削摩耗や油膜切れよる厳しい金属接触で発生する凝着摩耗が確認されており、摩耗粒子が発生し、そして増加したことが確認されました。油の劣化全酸価は新油に比較して変化はなく、またIRの結果でも油劣化の兆候を示すカルボン酸の吸収が確認されていないことから、潤滑油の劣化は確認されませんでした。汚染粒子の増加摩耗粒子の形態観察およびフィルタ表面の異物観察で、外部から混入したと思われる砂等の異物は僅かに観察されたものの観察された多くは内部で発生した金属粒子でした。以上のことから、潤滑油が黒化した要因は、摩耗粒子の増加および汚染粒子の増加によるものと考えられます。対策摩耗形態の中で特に切削摩耗は、異物が混入していない状態に比較して摩耗進行速度が速く注意が必要です。切削摩耗がギヤ歯面で発生した場合でも注意が必要ですが、減速機では転がり軸受が使用されていることが多く、この転がり軸受でも切削摩耗が発生することも想定されます。この場合、切削摩耗により生じた軌道面の損傷が起点となって転がり軸受の寿命となるフレーキングに進展し、軸受の寿命が分の程度に低下することも知られていることから、今後の摩耗進展には注意が必要です。切削摩耗発生の原因となる異物が残留している場合、切削摩耗は継続して発生する可能性があります。本試料は、潤滑状態に影響のある因子が残っていると思われるため、再度分析を実施し摩耗の発生状況を確認することを推奨します。尚、トライボ診断では、バックラッシの増加量を分析結果から計算できますので、モジュール、歯数、回転数、増速比、歯幅をお知らせ下さい。計算結果をご報告いたします。
報告№101-0050 | 分析№101-00514 | 101-00514 | 本試験は、本機押出減速機に異音が発生しているため、その発生原因を検討することを目的としました。分析の結果、粘度、IR、SOAPを除く項目は良好でした。粘度がmm/sと新油値.mm/sに比較して、変化率は-％と当社推奨の管理目安の±％と下回っており、粘度の低下が確認されました。一方、IRの結果、カルボン酸の特徴吸収帯のcm-付近にわずかに吸収がみられますので、油の劣化がわずかに進行しているものと考えられました。以上のことから、ギヤ歯面等でせん断作用を受け粘度が低下し、同時に油の酸化劣化が進行したものと考えられました。潤滑状態を確認するために実施したフェログラフィーの結果、～μmサイズの銅系粒子が見られ、D－SOAPで銅がppm検出されていることから、銅を使用した部分、例えば自動調心ころ軸受の保持器等の摩耗が発生していることが確認されました。油量LとD－SOAPの銅濃度ppmから銅を使用した部分の摩耗体積を計算するとmmとなります。以上の分析結果から、異音が発生している原因は、粘度の低下により金属接触の発生しやすくなる。保持器の摩耗により、ギャップが大きくなった。等が考えられ、粘度の低下とギャップが大きくなったことが引き金となり、転動体と軌道面の接触が発生し、そのことが原因で異音が発生していることが想像されました。又、軸受のギャップが大きくなったことにより、シャフトの振れが発生している可能性もあります。いずれにしても、異音の予防方法としては、先ず油交換を実施し、実施後に異音が発生する場合は、銅を使用した部品の交換を実施されることを推奨します。
報告№105-0059 報告№105-0059 | 分析№105-00434 分析№105-00434 | 105-00434 | 分析の結果、全てのデータが良好であることから、この油は継続使用可能であり、潤滑状態も正常と判断します。は良好と判断します。粘度は良好と判断します。粘度はmm/sと新油値mm/sに比較して、粘度変化率は-％で、当社推奨の管理限界値である±％以内にあり、良好と判断します。水分は良好と判断します。水分はppmと当社推奨の管理限界値の以下であり、良好と判断します。全酸価は良好と判断します。全酸価は.mgKOH/gと新油値.mgKOH/gに比較して変化はなく、良好と判断します。IRの結果、良好と判断します。IRの結果、油劣化の兆候を示すカルボン酸の吸収が確認されていないことから、良好と判断します。RBOTの結果、良好と判断します。RBOTはminと当社推奨の管理限界値のmin以上であり、良好と判断します。は良好と判断します。計数汚染度は良好と判断します。計数汚染度はNAS級と当社推奨の管理限界値のNAS級以内であり良好と判断します。重量汚染度は良好と判断します。重量汚染度は.mg/mlと当社推奨の管理限界値のmg/ml以内であり良好と判断します。機器の潤滑状態機器の潤滑状態は正常と判断します。SOAPの結果は良好です。SOAPの結果、油の添加剤成分であるリンがppm、バリウムがppm検出されました。軸受の摩耗を示す錫は検出されず、良好と判断します。D－SOAPの結果は良好です。D－SOAPの結果、軸受の摩耗を示す錫は検出されず、良好と判断します。フェログラフィーの結果は良好です。異常摩耗の早期発見パラメータであるフェログラフィーのIs値が、.と良好の範囲にあり、潤滑状態は良好と判断します。
報告№105-8023 | 分析№105-01434 | 105-01434 | 精点Aを実施した結果、全てのデータが良好であることから、この油は継続使用可能であり、潤滑状態も正常と判断します。但し、SOAPで銅がppm検出されました。現在のところ継続使用可能な状態にあると判断できますが、銅が検出された原因は、冷却水用配管等の銅を使用している箇所の摩耗が発生していると考えられます。仮に冷却水用配管の摩耗であった場合、配管取付部に緩みが生じている場合も考えられます。緩みが生じたことで配管が振動し、継手部がはずれたり、銅配管に亀裂が生じるなど、冷却水の混入に至るケースもありますので、今後は銅濃度の監視と共に、水分濃度を監視する必要があります。尚、主機停止中に点検窓から採油を実施しているため、油循環中の採油に比較して油中粒子が沈降して低濃度になっている部分を採油していると考えられます。したがって、油が循環している状態で採油を実施した場合に比較して、分析データが低くなり、異常な状態を見落としてしまう可能性がありますので、今後の採油は、停止直後、或いは、油循環中に採油を実施されることを推奨します。
報告№104-4548 報告№104-0236 | 分析№104-01752 分析№104-01813 | 104-01813 | スタッカB走行用減速機の潤滑油を分析し、トライボ診断を実施しました。その結果、以下の通りでした。減速機の潤滑状態減速機の潤滑状態を知るためフェログラフィー及びSOAP／D-SOAPを実施しました。その結果、ギヤ歯面の摩耗が支配的であり、比較的マイルドな摩耗状態で進行していることが確認されました。D-SOAPの鉄濃度と油量リットルから計算によって求めた摩耗体積はmmとなります。減速機の構造、各ギヤのモジュール、歯数、歯幅、初期のバックラッシ等の情報が確認できれば、計算によってもとめた摩耗体積からこれまでのバックラッシ増加量を求め、更に、バックラッシ増加量を設計許容値に照合することで減速機の点検要否を検討することが可能となります。非分解による設備診断を推進する上で必要な、これらの情報を是非ご提供下さい。尚、ギヤ歯面の摩耗はマイルドな摩耗状態で進行していますが摩耗の進行状況を確認することはCBMを推進する上では重要です。傾向監視のための採油周期の検討には、回転数、濾過システムの有無および仕様等が必要ですのでこれらの内容をご提示下さい。潤滑油の劣化潤滑油の劣化状況を確認するため、全酸価及びIRを実施しました。その結果、全酸価が.mgKOH/gと新油値の.mgKOH/g以内にあり、且つ、IRの結果、新油のスペクトルに比較して変化がないことから、この油は継続使用可能と判断します。
報告№109-09167 報告№109-09167 | 分析№109-001373 分析№109-001373 | 109-001373 | 分析の結果、計数汚染度がNAS級とやや高い値でした。フィルタ表面の異物観察で鉄錆や砂等が多く観察されました。汚染度が高い要因は、外部混入異物の影響と考えられます。今後、これらの異物が軸受軌道面に噛み込み摩耗が進行することが懸念されるため、再度分析を実施し、摩耗の発生状況を確認することを推奨します。次回分析の時期を理論的に求めたところ、最短で約時間となります。この時間は、油中汚染物が均一になるために必要とする時間であり、この時間を経過すれば、再分析の結果から状態の傾向を確認することが可能となります。これを参考に次回分析時期を検討されることを推奨します。計数汚染度はやや高い値となっています。計数汚染度はやや高い値となっています。計数汚染度はNAS級と当社推奨の管理限界値のNAS級以内にあるものの、やや高い値となっています。重量汚染度は良好と判断します。重量汚染度は.mg/mlと当社推奨の管理限界値のmg/ml以内にあり、良好と判断します。機器の潤滑状態機器の潤滑状態は正常と判断します。SOAPの結果は良好です。SOAPの結果、油の添加剤成分であるリンが検出されています。摩耗により発生する鉄および錫が検出されていないことから、良好と判断します。D－SOAPの結果は良好です。D－SOAPの結果、摩耗により発生する鉄が検出されていないことから、良好と判断します。フェログラフィーの結果は良好です。異常摩耗の早期発見パラメータであるフェログラフィーのIs値がのマイナス乗と良好の範囲にあることから、潤滑状態は正常と判断します。
報告№106-6023 報告№106-0073 | 分析№106-00388 分析№106-00409 | 106-00409 | 本トライボ診断は、軸受の潤滑状態、汚染状況、油の劣化状態を確認することを目的としました。【軸受の潤滑状態】潤滑油中の摩耗粒子の分析結果から、ベアリング軌道面には微小領域に疲労摩耗が発生しているものの、転がり軸受の寿命の指標となるフレーキングの発生が確認されていないことから、現在のところ、ベアリングは継続使用可能な状態にあると判断します。尚、局部的に高圧高温となる場合に発生するフリクションポリマが多く観察されたことから、今後油劣化の進行に注意が必要です。油の劣化状況を確認するため、ヶ月後に再度分析を実施しされることを推奨します。【汚染状況】計数汚染度がNAS級と当社推奨の管理限界値内にあり、重量汚染度がmg/mlでした。【油の劣化状態】油の劣化状況を確認するために実施した粘度、水分、全酸価、IRの各データが良好であることから、この油は継続使用可能と判断します。
報告№109-09136 報告№110-00267 | 分析№109-001160 分析№110-001049 | 110-001049 | ・摩耗状態前回に比較してSOAP／D－SOAPの結果、鉄濃度に大きな変化はなく、異常摩耗の早期発見パラメータであるフェログラフィーのIs値がのマイナス乗と良好でした。・汚染度前回に比較して計数汚染度はNAS級からNAS級にランク減少し、重量汚染度は.mg/mlから.mg/mlに.mg/ml減少し良好でした。但し、フィルタ表面の異物観察で、前回観察されていなかったスラッジが確認されており、今後更に増加することが懸念されました。・前回同様に粘度、水分、全酸価、IR、RBOTの各データは良好でした。潤滑油および対象設備は継続使用可能な状態にありますが、スラッジの発生が確認されていますので、以下の対策を推奨します。対策重量汚染度の結果は良好の範囲にあるものの、フィルタ表面の異物観察結果でスラッジの発生が確認されたため、今後更に増加しバルブの動作障害やストレーナの目詰まりの発生につながることが懸念されるため、分析周期を短周期にして監視を強化することを推奨します。
報告№109-09094 報告№111-00372 | 分析№109-000870 分析№111-001706 | 111-001706 | は良好と判断します。尚、RBOTがminと新油値のminに比較してmin減少していました。このまま継続使用した場合、この減少傾向から限界値に到達するのは、別紙図RBOTの減少傾向に示すように年月と推定されました。残りの継続使用期間は、約年ヶ月であると予測されます。潤滑油は継続使用可能な状態にあると判断します。≪状態監視とパラメータ≫分析の目的および各分析のパラメータは以下の通りです。特性低下目的：油の分析結果から、や劣化傾向ならびに添加剤の消耗程度、残存寿命などを確認する。粘度JISK全酸価JISK赤外線吸収スペクトルJISK酸化安定度試験JISK汚染目的：油の分析結果から、砂塵あるいは水・異種油などによるや、異物混入の有無を確認する。水分JISK計数汚染度JISB重量汚染度JISB光学顕微鏡観察摩耗目的：油中の摩耗粒子を分析する事により、回転・摺動部の潤滑状態、摩耗劣化の程度、余寿命などを解析する。摩耗診断電子顕微鏡観察JISKX線マイクロアナリシス油中金属濃度JISK≪分析結果≫特性低下粘度：良好粘度値mm/sの新油値mm/sに対する変化率は+.％であり、当社推奨の管理限界値±％以内に留まっています。全酸価：良好全酸価.mgKOH/gは新油値の.mgKOH/g以内にあることから問題は無いと判断します。赤外線吸収スペクトル：良好酸化安定度試験：良好酸化安定度試験の結果、数値minは当社推奨の管理限界値min以上に留まっており、現時点での使用は可能と判断します。汚染水分：良好水分値.ppmは当社推奨の管理限界値以内に留まっています。計数汚染度：今回は実施していません。重量汚染度：今回は実施していません。光学顕微鏡観察：今回は実施していません。摩耗摩耗診断電子顕微鏡観察・X線マイクロアナリシス：今回は実施していません。油中金属濃度：今回は実施していません。
報告№109-09136 報告№111-00316 | 分析№109-001160 分析№111-001479 | 111-001479 | 潤滑油は継続使用可能な状態にあると判断します。粘度、全酸価、IR、RBOTの各データは良好でした。油の余寿命は、使用油の使用期間または使用時間が不明であったため、ご依頼の油の余寿命に関する検討は行えませんでした。ただし、分析の結果で新油値がminであったことから、使用期間を仮にヶ月間と仮定すれば余寿命は十二分にあると言えます。可能であれば、使用期間、あるいは使用時間の情報をご提供下さい。水分は良好でした。
報告№105-0391 | 分析№105-02601 | 105-02601 | 濾過前の試料油を分析した結果、粘度がmm/sと新油のmm/sに比較して、粘度変化率は+.％で、処置領域にありました。現在、ISOVGからISOVGに移行しているため異常ではなく、本試料油は継続使用可能と判断します。
報告№109-09136 報告№114-00230 | 分析№109-001160 分析№114-000790 | 114-000790 | 潤滑、分析の結果、計数汚染度はNAS級以上と当社推奨の管理限界値を超えています。フィルタグラムで～μmサイズの金属片、鉄錆、砂等が観察されていることから、汚染度が高い要因は、摩耗と外部混入異物の影響と思われます。現在、ギヤ歯面ではμm程度の摩耗粒子が発生する状態になっていることから、今後、発生した摩耗痕が起点となって更に摩耗が進展することが考えられます。そのため、比較的短い周期で傾向監視すると共に、発生した摩耗粒子による二次摩耗を予防するため更油が必要と判断します。ギヤの摩耗状態ギヤは継続使用可能な状態にあると判断します。異常摩耗の早期発見パラメータであるフェログラフィーのIs値がレベルと正常の範囲にあり、摩耗粒子の形態観察で異物の噛み込みや金属表面の微小突起により発生する切削粒子、繰返し応力を受けて発生する疲労摩耗粒子が比較的多く観察されています。また、SOAP/D-SOAPで鉄およびクロムが比較的濃度が高く、さらに銅がpm検出されていることから、銅を使用した箇所の摩耗が考えられます。ギヤ歯面で発生している摩耗形態は、切削摩耗と疲労摩耗が混在していると推定されます。切削摩耗は、他の摩耗形態に比較して摩耗進行速度が速く注意が必要で、定期的なトライボ診断による状態監視が必要と考えます。切削摩耗の原因となる混入異物が残留している場合、この異物により切削摩耗が継続して発生する可能性があります。今後も摩耗が進行することが懸念されるため、以下の対策を推奨します。銅を使用した箇所が、転がり軸受の保持器であった場合、保持器の摩耗が進行することで転動体とのギャップが大きくなると共に振動が増大し、摩耗の進行につながることが懸念されるため、以下の対策を推奨します。更油とギヤの点検ギヤ歯面の摩耗が著しいため、歯面の点検とともに、油中の汚染度が高いことから、摩耗粒子や異物等の夾雑物が潤滑部に噛み込むことによる摩耗の進行が懸念されるため、更油を推奨します。
報告№109-09136 報告№110-00292 | 分析№109-001160 分析№110-001137 | 110-001137 | 摩耗状態摩耗状態は、潤滑油中に含まれる金属成分と濃度を調査し、その結果で評価します。金属元素と濃度の分析は、試料油を以上の高温で発光させ、その光を分光器で分光し、分光によって得られた光の強度と金属固有の波長とから元素を特定するIカップリング発光分光分析法を用います。今回の試料は転がり軸受の潤滑油でしたが、検出された金属は、SOAPの結果表に示すように、鉄、鉛、銅、クロム、アンチモン、錫、リン、亜鉛、カルシウム、バリウム、アルミニウム、ケイ素、ナトリウム、マグネシウムでした。これら検出された金属元素から発生箇所を推定すると、鉄、鉛、銅、クロム、アンチモン、錫、亜鉛・軸受等リン・オイル添加剤カルシウム、バリウム、アルミニウム、ケイ素、ナトリウム、マグネシウム・外部混入異物であると思われます。このうち、機械部品が摩耗したと思われる元素はのグループです。検出された金属の粒子は、フレッティングにより発生する赤錆、繰返し応力を受けて発生する疲労摩耗粒子であったことから、疲労による疲労摩耗と微振動によるフレッティング粒子が発生していることが分かりました。一方、異常摩耗の早期発見パラメータであるフェログラフィーのIs値は、潤滑状態がやや厳しいの乗となっており、軸受内部の潤滑状態がやや厳しい状態にあると考えられました。潤滑油膜に混入した外部混入の異物や潤滑摺動部で発生した摩耗粒子は、摩耗を促進させ、或いは摩擦係数を上昇させるなど、潤滑状態に悪影響を与える因子であり、そのため油中異物の粒子数と重量は潤滑状態を評価するパラメータとして使用します。油中粒子数を計測した結果、計数汚染度はNAS級以上と当社推奨の管理限界値を超えていました。フィルタ表面の観察結果から、茶褐色のスラッジ状異物、金属粉、繊維状異物が確認されており、汚染物は、スラッジ異物、摩耗粒子、外部混入異物であることが分かりました。水分はppmと当社推奨の管理限界値の以下であり、良好と判断します。は、油の粘度、油中のスラッジの発生量を判断パラメータに、粘度、全酸価、IRで評価します。分析の結果、油の粘性を示す粘度は、新油値の.mm/sに比較して粘度変化率が+.％の.mm/sとほぼ変化はなく良好です。油中のスラッジの発生量を示す全酸価は、新油値の.mgKOH/gに対して.mgKOH/g高いmgKOH/gでした。IRの結果でも油が劣化した場合に発生するカルボン酸の発生が確認されず良好と判断します。以上のことから、潤滑油の劣化は確認されませんでした。結論軸受および潤滑油は継続使用可能な状態にありますが、摩耗の進行が確認されていますので、以下の対策を推奨します。今後、疲労摩耗等の進行を監視するため、定期的に分析を実施し、摩耗の進行状況を確認することを推奨します。定期的に傾向を監視する場合の分析周期を理論的に計算したところ、摩耗の進行確認には時間以上の運転時間が経過していればよいことが分かりましたので、この時間を目安に次回の分析時期を検討してください。なお、次回分析結果が今回と同様であれば、摩耗が安定している状態にあると判断できます。
報告№104-0017 | 分析№104-00201 | 104-00201 | 本トライボ診断は、軸受潤滑油を分析し、その分析結果から軸受の劣化状態を評価し、継続使用の可否を判断するとともに、油劣化・汚染状態についても評価することを目的としました。尚、本機器は夏期重負荷期のみ稼動します。分析の結果、正常な摩耗状態で発生する軸受の摩耗による摩耗粒子が確認されたものの、転がり軸受の寿命を示すフレーキングの発生は確認されず、本軸受は継続使用可能な状態にあると判断します。又、油劣化状況を確認するために実施した粘度、水分、全酸価、IRの各データが良好であることから、この油は継続使用可能と判断します。尚、油中粒子濃度がやや高い値を示しており、これらの粒子が軸受軌道面に噛み込み摩耗を進行させる場合があるため、夏期重負荷期以降に再度分析を実施し、摩耗の進行状況を確認されることを推奨します。
報告№108-5071 報告№110-00397 | 分析№108-02721 分析№110-001828 | 110-001828 | 潤滑油は継続続使用可能な状態にあるものの、今後は障害予防を目的に以下の対策を推奨します。追加分析消泡性能が低下した場合、ギヤ歯面での油膜形成に影響が出て摩耗の発生が進展することがあります。今後は消泡性能低下の影響により摩耗が進展する可能性がありますので、フェログラフィーおよびSOAPを追加することを推奨します。分析周期の短縮今後、全酸価の上昇が予測されますので、同様に分析周期を短縮して傾向監視を強化することを併せて推奨します。分析結果全酸価が上昇していました。泡立ち試験の結果、消泡性能が低下していることが確認されました。粘度粘度は.mm/sと新油値mm/sに比較して、粘度変化率は-.％で、当社推奨の管理限界値である±％以内にあり、良好と判断します。泡立ち試験泡立ち試験は-と新油に比較して高い値でした。水分はppmと当社推奨の管理限界値の以下であり、良好と判断します。全酸価全酸価は.mgKOH/gと新油値.mgKOH/gに比較して高いものの、IRの結果で油劣化の兆候を示すカルボン酸の吸収が確認されていないことから、良好と判断します。
報告№109-09094 報告№111-00372 | 分析№109-000870 分析№111-001673 | 111-001673 | は良好と判断します。尚、RBOTがminと新油値のminに比較してmin減少していました。このまま継続使用した場合、この減少傾向から限界値に到達するのは、別紙図RBOTの減少傾向に示すように年月と推定されました。残りの継続使用期間は、約ヶ月であると予測されます。潤滑油は継続使用可能な状態にありますが、残りの継続使用期間が約ヶ月と定検周期のヶ月を下回っており、更油を計画されることを推奨します。≪状態監視とパラメータ≫分析の目的および各分析のパラメータは以下の通りです。特性低下目的：油の分析結果から、や劣化傾向ならびに添加剤の消耗程度、残存寿命などを確認する。粘度JISK全酸価JISK赤外線吸収スペクトルJISK酸化安定度試験JISK汚染目的：油の分析結果から、砂塵あるいは水・異種油などによるや、異物混入の有無を確認する。水分JISK計数汚染度JISB重量汚染度JISB光学顕微鏡観察摩耗目的：油中の摩耗粒子を分析する事により、回転・摺動部の潤滑状態、摩耗劣化の程度、余寿命などを解析する。摩耗診断電子顕微鏡観察JISKX線マイクロアナリシス油中金属濃度JISK≪分析結果≫特性低下粘度：良好粘度値mm/sの新油値mm/sに対する変化率は+％であり、当社推奨の管理限界値±％以内に留まっています。全酸価：良好全酸価.mgKOH/gは新油値の.mgKOH/gに比較し高くはあるものの、有機物・有機化合物試験の結果で油劣化の兆候を示すカルボン酸の吸収が見られないことから問題は無いと判断します。赤外線吸収スペクトル：良好酸化安定度試験：良好酸化安定度試験の結果、数値minは当社推奨の管理限界値min以上に留まっており、現時点での使用は可能ですが、次回定検周期まで使用が出来ないと判断します。汚染水分：良好水分値ppmは当社推奨の管理限界値以内に留まっています。計数汚染度：今回は実施していません。重量汚染度：今回は実施していません。光学顕微鏡観察：今回は実施していません。摩耗摩耗診断電子顕微鏡観察・X線マイクロアナリシス：今回は実施していません。油中金属濃度：今回は実施していません。
報告№106-4578 報告№106-4578 但し、先般トライボ診断を実施した○○１５号の報告でも診断したように、潤滑油の摩耗粒子は「インラインフィルター」に捕捉され、異常な摩耗状態が発生したとしても正常な潤滑状態にあると「誤認」してしまう可能性があります。 | 分析№106-02454 分析№106-02454 | 106-02454 | トライボ診断の結果、泡立ち試験を除く項目は良好でした。泡立ち試験の結果は、一般的には消泡性能が低くいと判断できる値の-ですが、新油値の-と同レベルにあったため、正常と判断できました。潤滑状態指数はのマイナス乗と低く、摩耗粒子がほとんど観察されなかったことから、濾過設備のない機器であれば良好な潤滑状態にあると判断できます。フィルタの捕捉の影響による誤認を避けるため、今後の診断に当たっては、これまでの採油箇所に加え、インラインフィルタやオフラインフィルタの捕捉物も分析し、その結果から潤滑状態を評価することを推奨します。尚、フィルタ捕捉物の分析を実施する際には、フィルタ流量、フィルタ使用時間、主機稼働時間などの追加情報が必要です。泡立ち試験の結果、消泡性能が低いと判断できる値であるものの、新油と同レベルにあった。粘度は良好。粘度は.mm/sと新油値mm/sに比較して、粘度変化率は-％で、当社推奨の管理限界値である±％以内にあり、良好と判断する。粘度は.mm/sでした。粘度は.mm/sでした。粘度指数はでした。粘度指数はでした。泡立ち試験は-でした。泡立ち試験は-と新油と同レベルにあり、消泡性能が新油と同レベルにあることが確認された。水分は良好。水分はppmと当社推奨の管理限界値の以下であり、良好と判断する。全酸価は良好。全酸価はmgKOH/gと新油値mgKOH/g以内であり、良好と判断する。機器の潤滑状態精密な濾過設備がない機器であれば、潤滑状態指数は正常の範囲にあると判断する。潤滑状態指数は正常の範囲にあると判断する。異常摩耗の早期発見パラメータである潤滑状態指数がのマイナス乗と、精密な濾過設備がない機器であれば、潤滑状態指数は正常の範囲にあると判断する。
報告№109-09136 報告№112-00110 | 分析№109-001160 分析№112-000373 | 112-000373 | 潤滑油および軸受は継続使用可能な状態にあると判断します。但し、潤滑異常の早期発見パラメータであるIs値がの乗となっており、やや厳しい潤滑状態と判断されますので、今後の摩耗の進行を監視するため、以下の対策を推奨します。定期的な分析切削摩耗や凝着摩耗の進行を監視するため、定期的に分析を実施し、摩耗の進行状況を確認することを推奨します。再分析の時期を理論的に求めたところ、最短で約時間となります。この時間は、油中汚染物が均一になるために必要とする時間であり、この時間を経過すれば、油が入れ替わっていても再分析の結果から状態の傾向を確認することが可能となります。そのため、試運転などで数時間の運転が可能であれば、より的確に状況が確認できますので再分析を推奨します。油槽内の清掃潤滑油が汚染されていることから、油槽内は汚染されていると思われます。更油をする際には、油槽内を清掃し、更油する新油もNAS級程度の清浄な潤滑油を更油することを推奨します。フェログラフィーIs値は異常摩耗の早期発見パラメータのつで、摩耗粒子を定量化するために用います。今回のIs値はの乗であり、潤滑状態は厳しいと判断できます。摩耗粒子の形態で比較的多く観察された粒子は、潤滑状態が正常な場合に発生する摩耗粒子異物の噛み込みや金属表面の微小突起により発生する切削粒子金属潤滑部が局部的に油膜切れを起して発生するシビア粒子でした。これらの摩耗粒子が観察された場合、潤滑部で発生している摩耗形態は、正常なマイルド摩耗異物や金属表面の微小突起による切削摩耗潤滑状態がやや厳しい凝着摩耗であることが分かります。摩耗形態の中でも切削摩耗は摩耗進行速度が速く、転がり軸受でこの摩耗形態が発生した場合には寿命が分の程度に低下することも知られており、切削摩耗により生じた軌道面の損傷が起点となって転がり軸受の寿命となるフレーキングに進展することから傾向監視による経過監視が必要です。Iカップリング発光分光分析【SOAP／D－SOAP】検出された金属元素は、SOAP／D－SOAPの結果表に示すように、鉄、銅、クロム、カルシウム、ケイ素でした。検出された金属元素から発生箇所を推定すると鉄、銅、クロム・軸受等カルシウム、ケイ素・外部混入異物であると思われます。このうち、機械部品が摩耗したと思われる元素はのグループです。計数汚染度はやや高い値でした。フィルタ表面の異物観察で金属片、鉄錆、砂等が観察されたことから、汚染度が高い要因は、摩耗と外部混入異物の影響と思われます。本試料油は、採油量が少なかったため計数汚染度は参考値としてお考え下さい。粘度、水分、全酸価、IR、RBOTの各データは良好でした。尚、別紙RBOTの減少傾向から油の余寿命を求めた結果、本試料は直近の更油から起算して稼働日数が年月まで使用可能であることが分かります。
報告№107-6588 報告№107-6588 | 分析№107-02904 分析№107-02907 | 107-02907 | 分析の結果、計数汚染度がNAS級と油中の汚染粒子が非常に少なく清浄な状態にあることが確認されました。これは、濾過機が常設され、十分な濾過が実施されているためと考えられます。このような場合、摩耗粒子が発生していても除去されて、異常な摩耗状態であることを検出できない場合が考えられます。今後は、より正確に摩耗の進行状況を把握できるように、濾過機の入口と出口の箇所から採油を実施し、濾過効率を基に解析し、把握することを提案いたします。尚、および汚染状態を示す各データが良好の範囲にあり、潤滑油は継続使用可能と判断します。これらのことは、前回に比較して、計数汚染度は等級に変化はなく、SOAP／D-SOAPの鉄及び錫濃度に変化がないこと異常摩耗の早期発見パラメータであるフェログラフィーのIs値がのマイナス乗と良好の範囲にあること以上のことから判断しました。
報告№107-4551 報告№107-4551 | 分析№107-02636 分析№107-02636 | 107-02636 | トライボ診断の結果、泡立ち試験を除く項目は良好でした。泡立ち試験の結果は、一般的には消泡性能が低くいと判断できる値の-ですが、新油値の-と同レベルにあったため、良好と判断します。一方、潤滑状態指数はのマイナス乗、摩耗粒子の形態観察でμm以下の小さな摩耗粒子が観察されており、濾過設備のない機器であれば正常な潤滑状態にあると判断できる状況でした。但し、潤滑油の摩耗粒子はフィルタに捕捉され、異常な摩耗状態が発生したとしても正常な潤滑状態にあると誤認してしまう可能性があります。フィルタの捕捉の影響による誤認を避けるため、今後の診断に当たっては、これまでの採油箇所に加え、フィルタの捕捉物も分析し、その結果から潤滑状態を評価することを推奨します。尚、フィルタ捕捉物の分析を実施する際には、フィルタ流量、フィルタ使用時間、主機稼働時間などの追加情報が必要です。泡立ち試験の結果、消泡性能が低いと判断できる値であるものの、新油と同レベルにありました。粘度は良好。粘度は.mm/sと新油値mm/sに比較して、粘度変化率は-％で、当社推奨の管理限界値である±％以内にあり、良好と判断します。粘度は.mm/sでした。粘度は.mm/sでした。粘度指数はでした。粘度指数はでした。泡立ち試験は-でした。泡立ち試験は-と新油と同レベルにあり、消泡性能が新油と同レベルにあることが確認されました。水分は良好。水分はと当社推奨の管理限界値の以下であり、良好と判断します。全酸価は良好。全酸価はmgKOH/gと新油値mgKOH/g以内であり、良好と判断する。機器の潤滑状態精密な濾過設備がない機器であれば、潤滑状態指数は正常の範囲にあると判断します。潤滑状態指数は正常の範囲にあると判断します。異常摩耗の早期発見パラメータである潤滑状態指数がのマイナス乗と、精密な濾過設備がない機器であれば、潤滑状態指数は正常の範囲にあると判断します。
報告№103-4557 | 分析№103-02529 | 103-02529 | オーバーホール前に分析を実施した結果、計数汚染度がNAS級と当社推奨の管理限界値に到達していました。粒子分布を詳細に見るとμm以上の大型の粒子がやや多いことが判りました。今回の採油方法は、ひしゃくを使用して採油していることから、採油ポンプなどを使用して採油する方法に比べ、目に見えにくい砂等の異物の混入があり、外部混入の影響を受けやすいと考えられます。そのため、正確な汚染状態と摩耗状態を知るためには、再度採油・分析を実施されることを推奨します。これらのことは、計数汚染度が、NAS級と当社推奨の管理限界値に到達しており、粒子分布を詳細に見るとμm以上の大型の粒子がやや多いこと異常摩耗の早期発見パラメータであるフェログラフィーのIs値が、.と良好の範囲にあるものの、摩耗粒子形態観察で、金属接触が厳しい場合に発生するシビア粒子が多く観察されたこと以上のことから判断しました。
報告№107-0366 報告№110-00597 | 分析№107-01900 分析№110-002622 | 110-002622 | 濾過前の試料油を分析した結果、異常摩耗の早期発見パラメータであるフェログラフィーのIs値が前回のやや不良のの乗から良好のの乗に下がっているものの、D－SOAPで鉄が.からに増加していました。主にサーボシリンダ内壁およびポンプ内部で摩耗が発生している可能性が考えられます。このまま摩耗が進行し汚染度が増加した場合、バルブ類の動作障害やフィルタおよびストレーナの目詰まり等が発生することが懸念されます。これらの障害発生に対する弊害を勘案の上、ヶ月後に再度分析を実施し、汚染度上昇の有無を確認することを推奨します。
報告№109-09136 報告№112-00589 | 分析№109-001160 分析№112-002446 | 112-002446 | グリースグリースはちょう度の低下が確認されていることから、将来的な摩耗進行の有無を確認するためにも傾向監視を継続することが有効です。軸受は継続使用可能な状態にあると判断します。但し、今後も摩耗の進行を傾向監視するため、以下の対策を推奨します。定期的な分析定期的に分析を実施することにより、データの変化から異常の兆候を早期に発見することが可能となります。また、今回は対象設備の初回分析であるため、あと最低でも回分析を実施し、分析データの変化を確認することを推奨します。尚、分析結果からSOAP-Tの鉄濃度が比較的高く、今後、摩耗の進行が懸念されるため、出来るだけ早めに回目の分析を実施することを推奨します。はフェログラフィーおよびSOAP-Tの結果から総合的に判断した結果、継続使用は可能ですが、機器の機能を保持するためにも傾向管理が有用と考えます。フェログラフィー【定性分析：摩耗粒子および摩耗形態観察】分析結果から観察された摩耗粒子は、以下の通りでした。正常な摩耗粒子・潤滑状態が正常なマイルド摩耗により発生。Iカップリング発光分光分析【SOAP-T】検出された金属元素から発生箇所を推定すると、以下の通りでした。鉄、ニッケル、錫・軸受等リン、亜鉛、カルシウム、バリウム、アルミニウム、ナトリウム・添加剤、増ちょう剤鉄以外に、ニッケル、錫が比較的高い値でした。これらの元素が含まれている材質には、一般に、すべり軸受に使用されるホワイトメタルがありますが、本軸受は転がり軸受であり、図面で確認したところホワイトメタルを使用している箇所は確認されませんでした。その他に使用している箇所として考えられるのは、転がり軸受の保持器が考えられます。保持器には、鋼板SリンCC、銅合金、アルミ合金、樹脂などを使用することがあります。この中で、上記元素が含まれているのはアルミ合金が該当しますが、グリース分析の結果から検出されたアルミニウム濃度は、保持器の主成分にしては濃度が低すぎることから、検出された元素は保持器が摩耗したものである可能性は低いと考えられました。グリースは流動性が低く、新グリースを補給しても油槽内にある全てのグリースが入れ替わることは困難であることから、今回使用されているグリースに入っていない成分が検出された要因は、以前使用していたグリースに含まれていた金属成分が、今回の使用グリースと混合して検出されたと推定されます。グリースの物理的性状酸価、IRの各データは良好でした。
報告№109-09136 報告№112-00359 | 分析№109-001160 分析№112-001407 | 112-001407 | 減速機は継続使用可能な状態にあると判断します。但し、油中の汚染度がやや高く、今後も摩耗の進行を傾向監視するため、以下の対策を推奨します。定期的な分析摩耗の進行を監視するため、定期的に分析を実施し、分析データによる摩耗の進行状況を確認することを推奨します。はフェログラフィーおよびSOAP／D-SOAPの結果から総合的に判断した結果、やや厳しい状態にあると考えられます。フェログラフィー【定量分析：Is値】Is値は異常摩耗の早期発見パラメータのつで、摩耗粒子を定量化するために用います。前回に比較してIs値はの乗から変化はなく、低い値でした。フェログラフィー【定性分析：摩耗粒子および摩耗形態観察】分析結果から比較的多く観察された粒子は、以下の通りでした。正常な摩耗粒子・潤滑状態が正常なマイルド摩耗により発生。Iカップリング発光分光分析【SOAP／D-SOAP】検出された金属元素から発生箇所を推定すると、以下の通りでした。鉄、銅、アンチモン、ニッケル・ギヤ、軸受等リン、カルシウム・添加剤ナトリウム・外部混入異物銅を使用した箇所の溶出・摩耗前回に比較してSOAPの銅がppmからppmに増加していたことから、銅を使用した箇所の溶出・摩耗が進行しています。今回の検出は、この溶出と摩耗との双方によるものと考えられます。今後、別紙鉱油の酸化に対する金属触媒の影響に示すように濃度の増加に伴い酸化速度が速まる可能性があります。前回に比較して計数汚染度はNAS級から変化はなく、当社推奨の管理限界値以下にあるものの、やや高い値でした。フィルタ表面の異物観察で金属片、鉄錆、砂等が観察されたことから、汚染度が高い要因は、摩耗と外部混入異物の影響と思われます。分析結果計数汚染度は当社推奨の管理限界値以下にあるものの、やや高い値でした。計数汚染度計数汚染度はNAS級と当社推奨の管理限界値のNAS級以下にあるものの、やや高い値でした。重量汚染度はmg/mlでした。摩耗粒子の形態観察の結果、潤滑状態が正常な場合に発生する摩耗粒子が比較的多く観察されました。SOAPSOAPの結果、摩耗により発生する鉄および銅、油の添加剤成分であるリン、カルシウムが検出されました。D-SOAPD-SOAPの結果、摩耗により発生する鉄および銅が検出されました。フェログラフィー異常摩耗の早期発見パラメータであるフェログラフィーのIs値がの乗と良好の範囲にあるものの、摩耗粒子の形態観察の結果、潤滑状態が正常な場合に発生する摩耗粒子が比較的多く観察されました。
報告№109-09447 報告№109-09447 | 分析№109-002782 分析№109-002782 | 109-002782 | 分析の結果、全ての分析項目の値が当社推奨の管理基準値を満たしており、新油分析値との比較結果も問題となる値はありませんでした。結論油は継続使用可能な状態であり、潤滑状態も正常であったものと判断します。トライボ診断では、バックラッシの増加量を油中金属濃度の分析結果から計算できますので、次回分析を実施する際には、油中金属濃度分析を追加実施するとともに、構造が確認できる図面、ギヤの形式、歯形、モジュール、歯数、歯幅をお知らせ下さい。計算結果をご報告いたします。特性低下特性低下に係るパラメータの分析結果は良好と判断します。粘度粘度はmm/sと新油値.mm/sに対する粘度変化率は-.％で、当社推奨の管理限界値である±％以内にあり、良好と判断します。全酸価添加タービン油については、当社では管理限界値を設定しておらず、新油分析値との比較及び他の分析項目の結果より全酸価の状態判断を行います。その結果、全酸価は.mgKOH/gと新油値.mgKOH/gに比較して変化はなく、良好と判断します。汚染に係るパラメータの分析結果は良好と判断します。水分はppmであり、当社推奨の管理限界値の以下であることから、良好と判断します。汚染粒子数はNAS級であり、当社推奨の管理限界値のNAS級以内であることから、良好と判断します。摩耗運転中における潤滑状態は正常であったものと判断します。異常摩耗の早期発見パラメータであるフェログラフィーのIs値がの乗と当社基準値と比較して良好の範囲にあったことから、潤滑箇所の潤滑状態は正常と判断します。
報告№108-0387 報告№109-09052 | 分析№108-02609 分析№109-000579 | 109-000579 | 軸受の潤滑状態および定期試験を実施し、前回データと照合した結果、油中摩耗粒子の減少が確認されています。油中の粒子濃度は、油膜破断による発生や、油槽内などでの沈降が均衡したところで一定、いわゆる平衡状態になりますが、このバランスが崩れると増加する場合と減少する場合とに分かれます。増加した場合は、発生と減少の均衡が崩れ、摩耗の発生や外部混入が始まったことを示し、またこれとは反対に、減少した場合は発生量が減少しているか、或いは、減少量が大きくなっていることを示し、特に減少は、汚染状態や潤滑状態が良好であることを示唆しています。本軸受では、油中の粒子が減少する要因となるフィルタ類は設置されておらず、濾過による減少は考えられませんので、油中の摩耗粒子が減少したのは、摩耗粒子がほとんど発生せず、油槽内部での沈降があったためと考えられます。以上のことから、本軸受は摩耗の進行がなく、潤滑状態は安定した状態にあったものと判断します。これらのことは、前回に比較して、計数汚染度はランク減少し、SOAP／D-SOAPの鉄および錫濃度に変化がないこと異常摩耗の早期発見パラメータであるフェログラフィーのIs値がの乗と良好の範囲にあること以上のことから判断しています。潤滑油の基本特性潤滑油の基本特性は、良好の範囲にあることから、本試料油は継続使用可能と判断します。
報告№109-09136 報告№113-00211 | 分析№109-001160 分析№113-000816 | 113-000816 | 潤滑油の劣化はないものの、油中の汚染度が高い値でした。採油条件の影響で値が高くなっていると考えられますが、異物の影響で将来的に摩耗が進行する懸念がありますので、に示す対策を推奨します。軸受は継続使用可能な状態にあると判断します。但し、但し、観察された摩耗粒子には局部的な油膜破断により発生する黒色スラッジが比較的多く認められていることから、更油しただけでは油膜破断の要因が残ります。そのため、定期的な分析により今後の摩耗進行の有無を確認することを推奨します。更油油中の汚染度が高いことから、摩耗粒子や異物等が軸受軌道面に噛み込むことによる摩耗の進行が懸念されるため、更油を推奨します。また、油槽内には汚染物が残留している可能性があるため、油槽内を清掃し、更油する新油もNAS級程度の清浄な潤滑油を更油することを推奨します。定期的な分析摩耗粒子の形態観察で、凝着摩耗、切削摩耗、疲労摩耗が観察されたことから、今後の摩耗進行を監視するため、定期的に分析を実施することを推奨します。最適な採油方法本試料油は、機器停止中に軸受箱排油口から採油されているため、分析データが高濃度に出ていると推定されます。正確なデータによる診断を行うためにも、今後の採油は、極力運転中もしくは停止直後の油槽中層部から実施されることを推奨します。はフェログラフィーおよびSOAP／D-SOAPの結果から総合的に判断した結果、継続使用は可能ですが、今後の機器の機能を確認するためにも傾向管理が有用と考えます。フェログラフィー【定量分析：Is値】Is値は異常摩耗の早期発見パラメータのつで、摩耗程度を定量化するために用います。今回のIs値はの乗と、やや高い値でした。フェログラフィー【定性分析：摩耗粒子および摩耗形態観察】分析結果から観察された代表的な粒子は、以下の通りでした。切削粒子・異物や金属表面の微小突起による切削摩耗により発生。疲労摩耗粒子・繰返し応力を受けて発生。黒錆・潤滑状態がやや厳しい凝着摩耗により発生。金属接触が厳しく、且つ、高い摩擦熱が発生していると考えられます。フリクションポリマ・局部的に高圧・高温となる場合に発生。観察された摩耗粒子の中でも切削粒子、黒錆は、将来的な摩耗の進行に繋がる可能性を示唆しているため、傾向監視が必要と思われます。摩耗形態の中でも切削摩耗は摩耗進行速度が速く、転がり軸受でこの摩耗形態が発生した場合には寿命が分の程度に低下することも知られており、切削摩耗により生じた軌道面の損傷が起点となって転がり軸受の寿命となるフレーキングに進展することから傾向監視による経過監視が必要です。切削摩耗の発生原因となる混入異物が残留している場合、この異物により切削摩耗が継続して発生する可能性があります。黒錆は凝着摩耗に分類されます。この摩耗粒子は、軸受軌道面で凝着、破断を繰り返し、この過程で生じる移着粒子が成長して摩耗粒子となります。そのため、軸受軌道面では局部的に油膜切れが発生していることを示しています。この状態が継続した場合、摩耗粒子のサイズは徐々に大型化していき、設備の損傷に至る場合がありますので、傾向監視が必要です。Iカップリング発光分光分析【SOAP／D-SOAP】検出された金属元素から発生箇所を推定すると、以下の通りでした。鉄、錫、亜鉛・軸受等カルシウム、アルミニウム、ケイ素、ナトリウム・外部混入異物計数汚染度はNAS級以上と当社推奨の管理限界値を超えていました。フィルタ表面の異物観察で金属片、鉄錆、砂等が観察されたことから、汚染度が高い要因は、摩耗と外部混入異物の影響と思われます。粘度、水分、全酸価、IR、RBOTの各データは、良好でした。尚、別紙RBOTの減少傾向から油の余寿命を求めた結果、本試料油は直近の更油から起算して年月まで使用可能であることが分かります。
報告№109-09554 報告№109-09554 | 分析№109-003455 分析№109-003455 | 109-003455 | ・摩耗状態SOAP／D－SOAPの結果、前回同様に潤滑油中からは摩耗により発生した鉄が検出されました。粒子観察の結果から、疲労摩耗粒子、外部から混入したと思われる樹脂等が比較的多く観察されたことから、潤滑部で発生している摩耗形態は疲労摩耗であることが分かりました。異常摩耗の早期発見パラメータであるフェログラフィーのIs値が前回のの乗から今回乗に桁減少し、また、転がり軸受寿命の指標としている摩耗粒子が観察されなかったことから、フレーキングは発生しておらず、摩耗は安定しているものと判断します。尚、観察された樹脂等は、今回の採油がドレンプラグであることから、採油時に混入したか、或いは、ドレン配管内部に残留していたものを採取した可能性が考えられます。・汚染度計数汚染度は前回同様にNAS級とやや高い値でした。汚染度が高い要因は、摩耗と外部混入異物の影響と思われます。・粘度、水分、全酸価、IRの各データは前回同様に良好の範囲にありました。結論現在のところ、潤滑油および軸受は継続使用可能な状態にあると判断できますが、以下に示す対策が必要になると思われます。本機は、回転数がrpmときわめて低速であることから、潤滑状態が急変し異常摩耗に進展することはないと推定されますが、今後も疲労摩耗の進行を監視するため、定期的に分析を実施し、摩耗の進行状況を確認することを推奨します。次回分析の時期を理論的に求めたところ、最短で約時間となります。この時間は、油中汚染物が均一になるために必要とする時間であり、この時間を経過すれば、再分析の結果から状態の傾向を確認することが可能となりますので、これを参考に次回分析時期を検討されることを提案します。
報告№108-0387 報告№108-5069 | 分析№108-02609 分析№108-02703 | 108-02703 | 本トライボ診断は、汚染度、潤滑状態を確認する。分析の結果、摩耗粒子の観察から本試料油中で発生している摩耗形態は、潤滑状態が正常なマイルド摩耗と、異物の切削作用で発生する切削摩耗が混在していたことが判りました。マイルド摩耗は、機械が正常な摩耗をしている場合に発生する、いわゆる正常摩耗です。この状態は、金属がマイルドに擦られることにより金属表面に摩耗が極めて少ない特殊な表面層が形成され、摩擦表面が平滑な状態となります。この状態が安定である限り摩耗状態は正常であり発生する摩耗粒子は少ないことが分かっています。今回観察された摩耗形態は、このマイルド摩耗が支配的であることから、現在のところ、シリンダおよびピストンリング、クランクメタル等は正常な摩耗の範囲にあり、継続使用は可能と判断します。尚、SOAPの結果で銅がppm検出されましたので、銅を使用した部分の溶出があるものと思われます。銅は、潤滑油添加剤として使用されている亜鉛系添加剤の影響により溶出することが知られており、今回の検出は、この溶出によるものと考えられます。銅濃度は、別紙鉱油の酸化に対する金属触媒の影響に示すように銅濃度の増加に伴い酸化速度が速まりますので、酸化劣化の進行状況を油分析により監視されることを推奨します。
報告№104-0239 | 分析№104-01831 | 104-01831 | 濾過前の試料油を分析した結果、全てのデータが良好でした。尚、SOAPで前回と同じくケイ素がppm検出されました。このケイ素は、油の添加剤の消泡剤主成分ですが、通常、消泡剤のケイ素は～程度ですので、今回検出されたケイ素は消泡剤の可能性も考えられます。ケイ素は砂の主成分ですが、フェログラフィーでは砂が多く観察されていないことから、外部から混入した砂によるものではないと思われます。シリコングリースをシール部に塗布している場合、このシリコングリースが潤滑油に混入している可能性があります。以上のことから、ケイ素が検出されたのは、砂が多く観察されていないことから、かの可能性が考えられます。シリコングリースを使用している箇所があるかについてご確認下さい。
報告№109-09136 報告№113-00211 | 分析№109-001160 分析№113-000807 | 113-000807_date130912 | 潤滑油の劣化はないものの、油中の汚染度がやや高い値でした。採油条件の影響で値が高くなっていると考えられますが、異物の影響で将来的に摩耗が進行する懸念がありますので、に示す対策を推奨します。軸受は継続使用可能な状態にあると判断します。シリコン系のグリースや添加剤の確認シリコン系の添加剤やグリースを使用している箇所があるかについてご確認下さい。詳細はを参照下さい。最適な採油方法本試料油は、機器停止中に軸受箱排油口から採油されているため、分析データが高濃度に出ていると推定されます。正確なデータによる診断を行うためにも、今後の採油は、極力運転中もしくは停止直後の油槽中層部から実施されることを推奨します。はフェログラフィーおよびSOAP／D-SOAPの結果から総合的に判断した結果、継続使用は可能ですが、今後の機器の機能を確認するためにも傾向管理が有用と考えます。フェログラフィー【定量分析：Is値】Is値は異常摩耗の早期発見パラメータのつで、摩耗程度を定量化するために用います。今回のIs値はの乗と、やや高い値でした。フェログラフィー【定性分析：摩耗粒子および摩耗形態観察】分析結果から観察された代表的な粒子は、以下の通りでした。疲労摩耗粒子・繰返し応力を受けて発生。フリクションポリマ・局部的に高圧・高温となる場合に発生。樹脂等・外部から混入したと考えられます。Iカップリング発光分光分析【SOAP／D-SOAP】検出された金属元素から発生箇所を推定すると、以下の通りでした。鉄、鉛、銅、錫、亜鉛・軸受等カルシウム、バリウム、アルミニウム、ケイ素、ナトリウム・外部混入異物ケイ素の検出ケイ素がppm検出されました。一般に、潤滑油中からケイ素が検出された場合の原因として、油の消泡剤として使用されるシリコン系の添加剤が検出されるフェログラフィーおよびフィルタ表面の異物観察で砂が多く観察され、これが検出されるシリコングリースをシール部に塗布している場合、このシリコングリースが潤滑油に混入して検出されるなどが挙げられますが、今回検出が比較的高濃度であることからの可能性が考えられます。については、分析結果では確認することが出来ませんので、これに関する情報があれば提供をお願いします。銅の摩耗SOAP/D-SOAPで銅が比較的高い値でした。銅を使用した箇所は、オイルリングの摩耗が考えられます。オイルリングが摩耗していた場合、潤滑油の適正なかきあげに影響が生じ、軸受軌道面の油膜切れ発生原因となることから注意が必要です。計数汚染度はNAS級と当社推奨の管理限界値以下であるもののやや高く、重量汚染度はmg/mlと当社推奨の管理限界値を超えていました。フィルタ表面の異物観察で金属片、鉄錆、砂等が観察されたことから、汚染度が高い要因は、摩耗と外部混入異物の影響と思われます。粘度、水分、全酸価、IR、RBOTの各データは、良好でした。尚、別紙RBOTの減少傾向から油の余寿命を求めた結果、本試料油は直近の更油から起算して年月まで使用可能であることが分かります。
報告№109-09136 | 分析№109-001160 | 113-000682 | 潤滑油および軸受は継続使用可能な状態にあると判断します。但し、油中の汚染度が高く、今後の摩耗進行を傾向監視するため、以下の対策を推奨します。濾過油中の汚染度が高いことから、摩耗粒子や異物等が軸受軌道面に噛み込むことによる摩耗の進行が懸念されるため、濾過を推奨します。ヶ月以内に再分析を実施今後懸念される軸受メタルの摩耗進行を監視するため、ヶ月以内に再分析を実施することを推奨します。軸受メタルの情報提供今後軸受メタルの摩耗が進行した場合、摩耗程度を評価する必要がありますので、次回分析時には、メタルサイズ、メタルの使用開始時期をお知らせください。Is値は異常摩耗の早期発見のパラメータのつで、摩耗粒子を定量化するために用います。今回のIs値はのマイナス乗と、低い値でした。但し、D-SOAPの結果で、錫がppm検出されたことから、軸受メタルの摩耗が懸念されます。また、SOAP/D-SOAPの結果で、亜鉛が検出されたことから、亜鉛を使用した箇所の溶出・摩耗が発生していると思われます。亜鉛メッキ等であった場合、耐食性が低下して腐食に進展することが懸念されます。計数汚染度はNAS級と、良好の範囲にあるものの、重量汚染度がmg/mlと当社推奨の管理限界値を超えていました。フィルタ表面の異物観察で粘ちょう物、鉄錆、砂等が観察されたことから、汚染度が高い要因は、スラッジ、そして外部混入異物の影響と思われます。．粘度、水分、全酸価、IR、RBOTの各データは良好でした。
報告№108-0227 報告№110-00453 | 分析№108-01664 分析№110-002050 | 110-002050 | 前回同様に摩耗粒子の観察結果で、潤滑状態が正常な場合に発生する摩耗粒子、フレッティングにより発生する赤錆が比較的多く観察されました。異常摩耗の早期発見パラメータとして摩耗粒子を定量化して評価するフェログラフィーのIs値は、前回のの乗からの乗に低下していました。潤滑部では正常なマイルド摩耗、微振動によるフレッティング摩耗が発生していることが分かりました。また、前回に比較してSOAP／D－SOAPの鉄濃度が増加傾向にあることから、フレッティング摩耗が進行していると思われます。フレッティングは、軸と内輪内面軸受箱と外輪外面軌道輪と転動体ギヤ歯面の箇所で発生する可能性があります。フレッティング粒子は酸化して硬いため、軸受軌道面やギヤ歯面に噛み込んだ場合はその傷が疲労剥離の起点となり、疲労摩耗へと進展することが想定されます。汚染度前回に比較して計数汚染度はNAS級からNAS級にランク増加しているものの、当社推奨の管理限界値内にあり、良好でした。対象設備は継続使用可能な状態にあるものの、摩耗の進行が懸念されるため、以下の対策が必要です。定期的な分析今後、摩耗の進行を監視するため、定期的に分析を実施し、摩耗の進行状況を確認されることを推奨します。次回分析の時期を理論的に求めたところ、最短で約時間となります。この時間は、油中汚染物が均一になるために必要とする時間であり、この時間を経過すれば、再分析の結果から状態の傾向を確認することが可能となりますので、これを参考に次回分析時期を検討されることを提案します。バックラッシによる評価トライボ診断では、バックラッシの増加量を分析結果から計算できますので、構造が確認できる図面、ギヤの形式、歯形、モジュール、歯数、増速比、歯幅をお知らせ下さい。計算結果をご報告いたします。は良好と判断します。計数汚染度計数汚染度はNAS級と当社推奨の管理限界値のNAS級以内にあり、良好と判断します。重量汚染度は.mg/mlでした。機器の潤滑状態フェログラフィーの結果、潤滑状態が正常な場合に発生する摩耗粒子、フレッティングにより発生する赤錆が比較的多く観察されました。SOAPSOAPの結果、摩耗により発生する鉄、油の添加剤成分であるリンが検出されました。D－SOAPD－SOAPの結果、摩耗により発生する鉄が検出されました。フェログラフィーフェログラフィーの結果、異常摩耗の早期発見パラメータであるIs値がの乗と良好の範囲にあるものの、摩耗粒子の形態観察の結果、潤滑状態が正常な場合に発生する摩耗粒子、フレッティングにより発生する赤錆がやや多く観察されました。
報告№109-09549 報告№109-09549 | 分析№109-003443 分析№109-003443 | 109-003443 | ・摩耗状態潤滑油をD－SOAPで分析した結果、検出されたのは鉄でした。粒子観察の結果から、検出された鉄は異物の噛み込みなどで発生する切削粒子が観察されたことから、潤滑部分では切削摩耗が発生していることが分かりました。但し、転がり軸受寿命の指標としている摩耗粒子が観察されなかったことから、フレーキングは発生していないと判断できます。尚、異常摩耗の早期発見パラメータであるフェログラフィーのIs値がの乗となっていたことから、潤滑状態はやや厳しくなり始めていると推定され、今後さらに摩耗が進行することが懸念されます。当該軸受の潤滑油は、今回の採油で使用油を全量抜き取っており、切削摩耗発生の原因となる混入異物は排除されたものと思われますが、新油充填時に異物が残留している場合があり、切削摩耗が継続して発生する可能性があります。今後、継続使用した場合、切削摩耗により発生した軸受表面の切削痕が起点となって、異物起点型のフレーキングに進展することも懸念されます。・汚染度計数汚染度がNAS級とやや高く、重量汚染度がmg/mlと当社推奨の管理限界値に到達していました。フィルタ表面の異物観察で金属片、鉄錆、砂等が観察されたことから、汚染度が高い要因は、摩耗と外部混入異物の影響によるものと思われます。・粘度、水分、全酸価、IR、RBOTの各データは良好でした。潤滑油および軸受は継続使用可能な状態にあるものの、以下の対策が必要です。油槽内を清掃されると共に、今後、切削摩耗の進行を監視するため、定期的に分析を実施し、摩耗の進行状況を確認することを推奨します。次回分析の時期を理論的に求めたところ、最短で約時間となります。この時間は、油中汚染物が均一になるために必要とする時間であり、この時間を経過すれば、再分析の結果から状態の傾向を確認することが可能となりますので、これを参考に次回分析時期を検討されることを提案します。
報告№109-09295 報告№109-09295 | 分析№109-002114 分析№109-002114 | 109-002114 | 潤滑油および軸受は、継続使用可能な状態にあると判断します。は良好と判断します。粘度粘度はmm/sと新油値mm/sに比較して、粘度変化率は-％で、当社推奨の管理限界値である±％以内にあり、良好と判断します。水分はppmと当社推奨の管理限界値の以下であり、良好と判断します。全酸価全酸価は.mgKOH/gと新油値.mgKOH/gに比較して高いものの、IRの結果で油劣化の兆候を示すカルボン酸の吸収が確認されていないことから、良好と判断します。IRIRの結果、油劣化の兆候を示すカルボン酸の吸収が確認されず、且つ、新油のスペクトルパターンとほぼ一致していることから、良好と判断します。計数汚染度は当社推奨の管理限界値に到達しています。計数汚染度計数汚染度はNAS級と当社推奨の管理限界値のNAS級に到達しています。重量汚染度は.mg/mlと当社推奨の管理限界値のmg/ml以内にあり、良好と判断します。機器の潤滑状態摩耗粒子診断の結果、μm以下の鉄系摩耗粒子が比較的多く観察されました。SOAPによる油中金属濃度SOAPによる油中金属濃度の結果、鉄、鉛、油の添加剤成分であるリン、外部から混入したと思われる亜鉛、ケイ素が検出されました。SOAPによる油中金属濃度SOAPによる油中金属濃度の結果、鉄、鉛、アンチモン、メタルの主成分である錫、外部から混入したと思われるカルシウム、ナトリウムが検出されました。摩耗粒子診断異常摩耗の早期発見パラメータであるIs値がの乗とやや高く、摩耗粒子の形態観察の結果、μm以下の鉄系摩耗粒子が比較的多く観察されました。
報告№109-09136 報告№113-00042 | 分析№109-001160 分析№113-000122 | 113-000122 | 潤滑油は継続使用可能な状態にあると判断します。分析結果粘度粘度はmm/sと新油値.mm/sに比較して、粘度変化率は-.％で、当社推奨の管理限界値である±％以内にあり、良好と判断します。泡立ち試験泡立ち試験は-と新油値-以下にあり、良好と判断します。水分はppmと当社推奨の管理限界値の以下であり、良好と判断します。酸価は.mgKOH/gと新油値.mgKOH/gに比較して高いものの、IRの結果で油劣化の兆候を示すカルボン酸の吸収が確認されていないことから、良好と判断します。
報告№106-4572 報告№106-4572 | 分析№106-02258 分析№106-02258 | 106-02258_修正 | 分析データからコーンディスクの摩耗状態を検討した結果、採油が適切に行われ、そして摩耗がコーンディスクに集中していたと仮定した場合、コーン表面の摩耗深さは、メーカ推奨のμm以内にあり、このことから継続使用は可能と判断しました。は良好と判断します。粘度は良好と判断します。粘度は.mm/sと新油値.mm/sに比較して、粘度変化率は+％で、当社推奨の管理限界値である±％以内にあり、良好と判断します。水分は良好と判断します。水分はppmと当社推奨の管理限界値の以下であり、良好と判断します。全酸価は良好と判断します。全酸価は.mgKOH/gと新油値mgKOH/g以内にあり、良好と判断します。IRの結果、良好と判断します。IRの結果、油劣化の兆候を示すカルボン酸の吸収が確認されていないことから、良好と判断します。計数汚染度が当社推奨の管理限界値を超えていました。計数汚染度は当社推奨の管理限界値を超えていました。計数汚染度はNAS級以上と当社推奨の管理限界値のNAS級を超えていました。重量汚染度はmg/mlでした。重量汚染度はmg/mlでした。コーンディスクの摩耗状態分析データからコーンディスクの摩耗状態を検討した結果、採油が適切に行われ、そして摩耗がコーンディスクに集中していたと仮定した場合、コーン表面の摩耗深さは、メーカ推奨のμm以内にあり、このことから継続使用は可能と判断しました。油中の金属粒子濃度を分析するSOAP及びD-SOAPの結果、摩耗により発生したと考えられる鉄がSOAPでppm、D－SOAPで.ppm検出されていました。この鉄濃度から摩耗量を計算するが、前回から今回までの間に更油を実施しており、更油直後に分析を実施していないため、更油後の初期鉄濃度をと仮定し、濃度補正を行う必要があります。補正の結果、ppmになっていたと考えられることが出来ます。この補正後の鉄濃度と油量リットルから摩耗量を下式により計算しました。 ・式 摩耗量は、.cmとなります。従いまして、下図のような体積をもつ金属片が摩耗した計算となります。図摩耗量の概念図変速機の変速段数は、低速、低速－中速、中速－高速の段であり、コーンディスク表面に確認されたリング状箇所の接触箇所の面積と鉄濃度から摩耗した体積を計算し、本の摩耗痕の平均摩耗深さを求めました。その結果、本の摩耗痕の平均的な深さは、低速領域ではμm、低速－中速領域では.μm、中速－高速領域では.μmでした。上記に示した摩耗痕の平均的な深さは、前回更油からヶ月間で摩耗が進行したと考えられます。本設備は年月の精密点検の際にコーンディスクを交換しており、ヶ月経過しています。摩耗が最も進行している低速領域の摩耗深さを、使用期間を考慮して追加計算したところμmでした。これはメーカ推奨の取替え基準μm以下でした。尚、お客様からの情報によると、前回から今回までの間で、年月に潤滑油が黒化したため、工場精密点検を実施し、その際にエッソテレッソに油交換を実施しています。その後、年月にはエッソテレッソからDTEエキストラヘビーに油種の変更も実施しています。
報告№103-4020 | 分析№103-01839 | 103-01839 | 分解点検実施後に分析を実施した結果、本軸受は継続使用可能と判断します。但し、光学顕微鏡写真に示すように外部から混入した鉄錆、金属片が多く見られており、これらの異物や金属片などの硬い異物が軸受摺動面に噛み込み摩耗が進行する場合があるため、可能であれば濾過を実施することを推奨します。尚、濾過が実施できない場合は、運転開始ヶ月以内に再度分析を実施し、摩耗の進行状況を確認することを併せて推奨します。これらのことは、異常摩耗の早期発見パラメータであるフェログラフィーのIs値が、の乗とやや高く、摩耗粒子の形態観察の結果、異物の噛み込み、金属表面の微小突起により発生する切削粒子、金属接触が厳しい場合に発生するμmサイズの大型のシビア粒子、外部から混入した異物が多く見られ、光学顕微鏡写真に示すように、鉄錆、金属片が多く見られたことから判断しました。
報告№109-09136 報告№114-00256 | 分析№109-001160 分析№114-000889 | 114-000889 | 潤滑部は継続使用可能な状態にあると判断します。但し、SOAPの銅濃度が高いことから、以下の対策を推奨します。油の酸化劣化の確認別紙鉱油の酸化に対する金属触媒の影響に示すように銅濃度がを超える当該油では、酸化速度が極度に速まる可能性があるため、短期間のうちに油性状分析を行い、油の酸化劣化の進行状況を確認することを推奨します。異常摩耗の早期発見のパラメータであるフェログラフィーのIs値は、前回の-レベルから変化はなく、正常です。但し、銅の溶出が認められたため、定期的に油性状分析を実施し、銅濃度の推移を監視することが有用と考えます。銅の溶出SOAPの結果、前回に比較して銅がppmからppmに増加していることから、銅を使用した箇所が溶出している可能性が考えられます。銅の溶出箇所は、貴社ご提供の図面からデフレクターとバッフル、或いは流体継ぎ手のスクイ管、および潤滑油冷却器の冷却管などが推定されます。これらの部品の中でもデフレクターとバッフルは、オイルシールの役目を果たしていることから、溶出が継続した場合、シャフトとのギャップが増大し、油漏れの原因になると思われます。さらには油面低下により潤滑不良が発生することが懸念されるため、巡視の際には、油漏れと油面の低下に注意して下さい。銅の溶出は、潤滑油に使用されている亜鉛系添加剤と銅の反応により発生することが知られています。銅濃度の増加とともに油の酸化速度が加速しますので、注意が必要です。計数汚染度は前回のNAS級から等級に変化はなく、重量汚染度は.mg/mlから.mg/mlに上昇しているものの、共に良好です。
報告№106-0025 報告№106-5020 | 分析№106-00118 分析№106-00985 | 106-00985 | 月に完了したオーバーホールからヶ月後の初期試験を実施しました。その結果、潤滑状態が良好な状態であることが確認されたことから、本軸受は継続使用可能と判断します。これらのことは、計数汚染度が前回NAS級からNAS級に改善され、かつ、D-SOAPの鉄、錫、銅などの各データに変化がなく、また、フェログラフィーのIs値が前回同様にのマイナス乗の良好な領域にあること以上のことから判断しました。尚、を示すIR、RBOTの各データが良好の範囲にあり、継続使用可能と判断します。
報告№109-09136 報告№112-00549 | 分析№109-001160 分析№112-002269 | 112-002269 | 潤滑油および対象設備は継続使用可能な状態にあると判断します。但し、今後も摩耗の進行を傾向監視するため、以下の対策を推奨します。油劣化の確認今後、別紙鉱油の酸化に対する金属触媒の影響に示すように銅濃度の増加に伴い酸化速度が速まる可能性があるため、今回の分析から短期間のうちに再分析を実施し、油劣化の進行状況を確認することを推奨します。はフェログラフィーおよびSOAP／D-SOAPの結果から総合的に判断した結果、やや厳しい状態にあると考えられます。フェログラフィー【定量分析：Is値】Is値は異常摩耗の早期発見パラメータのつで、摩耗粒子を定量化するために用います。今回のIs値はのマイナス乗と低い値でした。フェログラフィー【定性分析：摩耗粒子および摩耗形態観察】分析結果から観察された粒子は、以下の通りでした。正常な摩耗粒子・潤滑状態が正常なマイルド摩耗により発生。鉄錆、砂等・外部から混入したと考えられます。Iカップリング発光分光分析【SOAP／D-SOAP】検出された金属元素から発生箇所を推定すると、以下の通りでした。銅・軸受等リン、亜鉛・添加剤カルシウム、ナトリウム・外部混入異物銅を使用した箇所の溶出・摩耗SOAPの結果、銅がppm検出されたことから、銅を使用した箇所の溶出・摩耗が発生していると推定されます。亜鉛系添加剤を使用している潤滑油で銅が検出される場合、潤滑系統内でこれらの金属が亜鉛系添加剤の影響により溶出することが知られています。今回の検出は、この溶出と摩耗との双方によるものと考えられます。今後、別紙鉱油の酸化に対する金属触媒の影響に示すように濃度の増加に伴い酸化速度が速まる可能性があります。計数汚染度、重量汚染度は共に良好でした。粘度、水分、酸価、IR、RBOTの各データは良好でした。
報告№106-6023 報告№106-0071 | 分析№106-00388 分析№106-00399 | 106-00399 | 本トライボ診断は、軸受の潤滑状態、汚染状況、油の劣化状態を確認することを目的としました。【軸受の潤滑状態】ベアリング軌道面には、微小領域に疲労摩耗が発生しているものの、転がり軸受の寿命の指標となるフレーキングの発生が確認されていないことから、現在のところ、ベアリングの継続使用は可能と判断します。尚、局部的に高圧・高温となる場合に発生するフリクションポリマが多く観察されたことから、今後油劣化の進行に注意が必要です。ヶ月後に再度分析を実施し油の劣化状況を確認されることを推奨します。【汚染状況】計数汚染度がNAS級以上と当社推奨の管理限界理を超え、重量汚染度がmg/mlでした。【油の劣化状態】油の劣化状況を確認するために実施した粘度、水分、全酸価、IRの各データが良好であることから、この油は継続使用可能と判断します。
報告№109-09136 報告№112-00368 | 分析№109-001160 分析№112-001539 | 112-001539_date130206 | グリースは、継続使用可能な状態にあると判断します。新グリースとの比較による評価グリースの物理的性状を示すちょう度、滴点、酸価のデータは新グリースデータを基準として評価しています。今回はグリース名が不明であったため判断できませんでしたが、今後評価する場合は、使用している新グリースを同時に分析することをご検討下さい。はフェログラフィーおよびSOAP-Tの結果から総合的に判断した結果、傾向管理が必要な状態にあると考えられます。フェログラフィー【定性分析：摩耗粒子および摩耗形態観察】分析結果から比較的多く観察された粒子は、以下の通りでした。正常な摩耗粒子・潤滑状態が正常なマイルド摩耗により発生。フリクションポリマ・局部的に高圧・高温となる場合に発生。観察された摩耗粒子の中でもフリクションポリマは、注意が必要です。フリクションポリマは、グリースが軌道面に押し込められ高圧状態になると同時に、圧縮熱により高温状態になった結果、基油自身が重合反応を起こし生成することが知られています。そのため、高圧高温状態の解消がなされなければ、潤滑油の劣化が進行し、粘度上昇に因る潤滑異常に進展する場合があります。Iカップリング発光分光分析【SOAP-T】検出された金属元素から発生箇所を推定すると、以下の通りでした。鉄、アンチモン、ニッケル・軸受等リン、亜鉛、カルシウム、ナトリウム、アンチモン・添加剤、増ちょう剤、外部混入異物アンチモンが比較的高い値でした。転がり軸受の保持器などの摩耗やグリースの添加剤成分と推定されます。グリースの物理的性状新グリースとの比較による評価が必要です。ちょう度ちょう度はでした。グリース名が不明なため判定することが出来ませんでした。滴点滴点はでした。グリース名が不明なため判定することが出来ませんでした。酸価はmgKOH/gでした。IRで油劣化の兆候を示すカルボン酸の吸収が確認されていないことから、良好と判断します。水分グリースの水分濃度は一般的に.～％が適正であり、本試料の水分はであることから、良好の範囲にあると判断します。IRIRチャートの結果、油劣化の兆候を示すカルボン酸の吸収が確認されていないことから、良好と判断します。
報告№109-09084 報告№109-09084 | 分析№109-000739 分析№109-000739 | 109-000739 | トライボ診断の結果、泡立ち試験を除く項目は良好です。泡立ち試験の結果は、一般的には消泡性能が低くいと判断できる値の-ですが、新油値の-と同レベルにあったため、良好と判断します。機器の潤滑状態潤滑状態指数はのマイナス乗と濾過設備のない機器であれば正常な潤滑状態にあると判断できます。しかし、フィルタが設置されているため、別紙インライン・オフラインフィルタの影響に示すとおり、粒子の大部分は捕捉され、異常な摩耗状態が発生したとしても正常な潤滑状態にあると誤認してしまう可能性があります。これらのフィルタの影響を検討した結果、ギヤは継続使用可能な状態にあると思われますが、潤滑状態指数は摩耗がやや厳しい状態であるの乗領域にあると推定できます。推定結果は、フィルタの濾過効率を仮定して求めたものですが、フィルタがない状態では油中の粒子濃度は現在より高いことは明らかです。そのためヶ月後に再度分析を実施し、摩耗進行の有無を確認することを推奨します。泡立ち試験の結果、消泡性能が低いと判断できる値であるものの、新油と同レベルにあると判断します。粘度は良好。粘度はmm/sと新油値.mm/sに比較して、粘度変化率は-.％で、当社推奨の管理限界値である±％以内にあり、良好と判断します。粘度はmm/sとなっています。粘度はmm/sとなっています。粘度指数はとなっています。粘度指数はとなっています。泡立ち試験は-となっています。泡立ち試験は-と新油と同レベルにあり、消泡性能が新油と同レベルにあると判断します。水分は良好。水分は.ppmと当社推奨の管理限界値の以下であり、良好と判断します。全酸価は良好。全酸価は.mgKOH/gと新油値.mgKOH/gに比較して高いものの、IRの結果で油劣化の兆候を示すカルボン酸の吸収が確認されていないことから、良好と判断します。機器の潤滑状態精密な濾過設備がない機器であれば、潤滑状態指数は正常の範囲にあると判断します。潤滑状態指数は正常の範囲にあると判断します。異常摩耗の早期発見パラメータである潤滑状態指数がのマイナス乗と精密な濾過設備がない機器であれば、潤滑状態指数は正常の範囲にあると判断します。
報告№109-09136 報告№111-00271 | 分析№109-001160 分析№111-001281 | 111-001281 | 軸受は継続使用可能な状態にあると判断します。前回に比較してSOAP／D－SOAPの結果で、鉄および錫濃度に変化はなく、異常摩耗の早期発見パラメータであるフェログラフィーのIs値がのマイナス乗と良好でした。前回に比較して計数汚染度はNAS級からNAS級にランク減少し、良好でした。分析結果は良好と判断します。計数汚染度計数汚染度はNAS級と当社推奨の管理限界値のNAS級以内にあり、良好と判断します。重量汚染度は.mg/mlと当社推奨の管理限界値のmg/ml以内にあり、良好と判断します。機器の潤滑状態機器の潤滑状態は正常と判断します。SOAPSOAPの結果、油の添加剤成分であるリンが検出されました。摩耗により発生する鉄および錫は検出されていないことから、良好と判断します。D－SOAPD－SOAPの結果、摩耗により発生する鉄および錫は検出されていないことから、良好と判断します。フェログラフィー異常摩耗の早期発見パラメータであるフェログラフィーのIs値がのマイナス乗と良好の範囲にあり、潤滑状態は正常と判断します。
報告№109-09136 報告№112-00259 | 分析№109-001160 分析№112-001041 | 112-001041 | 潤滑油および軸受は継続使用可能な状態にあると判断します。箇所から採油本設備には、濾過機が設置されており、常時運転しているため、常に正常な状態に保持され摩耗の変化が生じても検出されない可能性があります。潤滑状態をより正確に把握するには、濾過機の入口と出口から採油を実施し、その差異から濾過効率を求め、それを根拠に摩耗の進行状況を確認することを推奨します。フェログラフィーの結果から判断した結果、正常な状態にあると考えられます。フェログラフィー【Is値】Is値は異常摩耗の早期発見パラメータのつで、摩耗粒子を定量化するために用います。前回に比較してIs値はの乗からマイナス乗に低下し、低い値でした。フェログラフィー【摩耗粒子および摩耗形態】分析結果から比較的多く観察された粒子は、以下の通りでした。正常な摩耗粒子・潤滑状態が正常なマイルド摩耗により発生。前回に比較して計数汚染度はNAS級から等級に変化はなく、良好でした。前回同様に粘度、水分、酸価、IRの各データは良好でした。
報告№109-09136 報告№112-00253 | 分析№109-001160 分析№112-001002 | 112-001002 | 潤滑油は継続使用可能な状態にあると判断します。粘度、全酸価、IR、RBOTの各データは良好でした。油の余寿命は、使用油の使用期間または使用時間が不明であったため、ご依頼の油の余寿命に関する検討は行えませんでした。ただし、今回の結果がmin、新油値がminであることから、使用期間を仮にヶ月間と仮定すれば余寿命は十二分にあると言えます。可能であれば、使用期間、あるいは使用時間の情報をご提供下さい。水分は良好でした。
報告№104-4548 報告№104-0236 | 分析№104-01752 分析№104-01786 | 104-01786 | C排脱吸収塔上段循環ポンプ軸受の潤滑油を分析し、トライボ診断を実施しました。その結果、以下の通りでした。軸受の潤滑状態軸受の潤滑状態を知るためフェログラフィー及びSOAP／D-SOAPを実施しました。その結果、軸受内部でやや厳しい金属接触の発生が確認できますが、転がり軸受の寿命を示すフレーキングの発生は確認されず、本軸受は継続使用可能な状態にあると判断します。尚、金属接触により発生した傷が起点となって疲労摩耗に進展することが懸念されます。疲労摩耗の開始時期を確認するため、定期的なトライボ診断を推奨します。潤滑油の劣化潤滑油の劣化状況を確認するため、全酸価及びIRを実施しました。その結果、全酸価がと新油値のに比較して変化がなく、且つ、IRの結果、新油のスペクトルに比較して変化がないことから、この油は継続使用可能と判断します。
報告№108-4537 報告№108-4537 | 分析№108-03728 分析№108-03728 | 108-03728 | 現在の機器の潤滑状態を確認する。分析の結果、異常摩耗の早期発見パラメータであるフェログラフィーのIs値がの乗とやや高い事がわかりました。分析により観察された摩耗粒子は、異物の噛み込みなどで発生する切削粒子金属接触が厳しい場合に発生するシビア粒子転がり軌道面、転動面の疲労で発生する疲労摩耗粒子局部的に面圧が高い箇所がある場合に発生するフリクションポリマで、切削摩耗、凝着摩耗、疲労摩耗のつの摩耗形態が混在していたことが分かりました。転がり軸受における切削摩耗は、異物の噛み込みにより発生した傷が起点となって軸受寿命の指標となるフレーキングに進展しやすく、軸受寿命を分の程度に低下させることもあります。加えて、本試料には局部的に面圧が高い場合に発生するフリクションポリマも観察されていることから潤滑状態の推移には注意が必要です。今後は、精密診断を実施すると同時に、振動の測定を強化することなどが必要です。対策切削摩耗は、異物混入が原因であるため、最良の対策は更油ですが、更油に際しては、油槽内を洗浄するとともに、充填する潤滑油も汚染度をNAS級以下の清浄度にしてから使用することを推奨します。尚、更油により、異常な摩耗形態の発生は改善されると推定されますが、仮に、更油しても異常な摩耗傾向が継続するような場合、軸受内部での摩耗が進行し始めていると判断できます。また、フリクションポリマも観察されているため、今後は潤滑油の精密診断の実施と振動診断の実施を推奨します。
報告№108-5071 報告№110-00397 | 分析№108-02721 分析№110-001823 | 110-001823 | 潤滑油は継続続使用可能な状態にあるものの、今後は障害予防を目的に以下の対策を推奨します。追加分析消泡性能が低下した場合、ギヤ歯面での油膜形成に影響が出て摩耗の発生が進展することがあります。今後は消泡性能低下の影響により摩耗が進展する可能性がありますので、フェログラフィーおよびSOAPを追加することを推奨します。分析周期の短縮今後、全酸価の上昇が予測されますので、同様に分析周期を短縮して傾向監視を強化することを併せて推奨します。分析結果全酸価が上昇していました。泡立ち試験の結果、消泡性能が低下していることが確認されました。粘度粘度はmm/sと新油値mm/sに比較して、粘度変化率は-％で、当社推奨の管理限界値である±％以内にあり、良好と判断します。泡立ち試験泡立ち試験は-と新油に比較して高い値でした。水分は.ppmと当社推奨の管理限界値の以下であり、良好と判断します。全酸価全酸価は.mgKOH/gと新油値.mgKOH/gに比較して高いものの、IRの結果で油劣化の兆候を示すカルボン酸の吸収が確認されていないことから、良好と判断します。
報告№109-09136 報告№113-00246 | 分析№109-001160 分析№113-000935 | 113-000935 | 今回の試料油は、機器の排油口からリットルのポリ缶に移送後、数時間経過して採取されていることから、分析で検出される摩耗粒子は、そのほとんどが沈降していると推定されます。油中での粒子の沈降は、式に示すストークスの式で求められますが、式からわかるように、μm以上の粒子は、ポリ缶に移設後、数時間で沈降してしまうことが分かります。本試料油の分析は、これらの事を考慮して解析する必要があります。上記のサンプリング状況から、粒子沈降による影響をストークスの式で検討した結果を以下に示します。ストークスの式を用いて、ポリ缶のLのうち、サンプル分mlは上層部約mmとなるため、この上層部約mmを沈降する時間を下図に示します。 分析の結果、油の性状は良好な範囲にあり、劣化は確認されませんでしたが、重量汚染度がmg/mlと当社推奨の管理限界値を超えていました。汚染度が高い要因は、SOAP-Tの結果で油の添加剤成分と思われるリン、亜鉛、カルシウムが検出されたことに加え、フィルタ表面に茶褐色のスラッジが確認されたことと、金属片が観察されたことから、摩耗とスラッジの影響と推定されました。プランジャーポンプの潤滑は、油膜が数μm程度の極めて薄い状態の弾性流体潤滑状態となっていることから、油中に数μmの異物が存在すると、異物により摺動面が切削され、その影響で更に油膜の形成がしにくくなり、さらに潤滑状態が悪化するなど悪循環になることが予想されます。本試料油は、移送されたポリ缶が数時間静置された後に採油されているため、潤滑異常により発生するμm以上の粒子は沈降している可能性が高いと考えられます。しかし、仮に本機が数μm未満の粒子しか発生しない状態にあったとしても、数μmサイズの粒子は潤滑異常の初期段階で発生することから、今後の管理には十分な注意が必要と判断します。対象設備SEM・XMAによる粒子分析の結果、鉄と亜鉛、鉄とアルミニウムの粒子が同時に検出されていることから、プランジャーとクランクケースのアルミニウムと亜鉛を含む箇所で油膜破断による金属接触があったと判断します。そのため、本機は今後、トラブルが発生したポンプ同様に厳しい潤滑状態となり、場合によっては焼損の可能性があると考えられます。尚、SOAP-Tの結果で検出された高濃度の銅は、銅を使用した箇所、例えば、転がり軸受の保持器が潤滑油の添加剤と反応して溶出しているか、或いは、摩耗していると推定されます。今後の対応としてに示す対策を推奨します。分解点検分析の結果から、プランジャーとクランクケースの接触が確認されたことから、本機はトラブルが発生したポンプと同様に焼損の可能性があるため、分解点検を実施することを推奨します。はフェログラフィーおよびSOAP／D-SOAPの結果から総合的に判断した結果、分解点検が必要と思われます。フェログラフィー【定量分析：Is値】Is値は異常摩耗の早期発見パラメータのつで、摩耗程度を定量化するために用います。今回のIs値はの乗と、やや高い値でした。フェログラフィー【定性分析：摩耗粒子および摩耗形態観察】分析結果から観察された代表的な粒子は、以下の通りでした。正常な摩耗粒子・潤滑状態が正常なマイルド摩耗により発生。切削粒子・異物や金属表面の微小突起による切削摩耗により発生。黒錆・潤滑状態がやや厳しい凝着摩耗により発生。金属接触が厳しく、且つ、高い摩擦熱が発生していると考えられます。フリクションポリマ・局部的に高圧・高温となる場合に発生。観察された摩耗粒子の中でも切削粒子、黒錆は、将来的な摩耗の進行に繋がる可能性を示唆しているため、傾向監視が必要と思われます。切削摩耗は、他の摩耗形態に比較して摩耗進行速度が速く注意が必要で、定期的なトライボ診断による状態監視が必要と考えます。切削摩耗の原因となる混入異物が残留している場合、この異物により切削摩耗が継続して発生する可能性があります。黒錆は凝着摩耗に分類されます。これらの摩耗粒子は、軸受摺動面や軌道面で凝着、破断を繰り返し、この過程で生じる移着粒子が成長して摩耗粒子となります。そのため、軸受摺動面や軌道面では局部的に油膜切れが発生していることを示しています。この状態が継続した場合、摩耗粒子のサイズは徐々に大型化していき、設備の損傷に至る場合がありますので、黒錆が確認された場合には十分な注意を払いながら傾向監視することが必要です。電子顕微鏡・X線マイクロアナリシス観察された粒子を電子顕微鏡・X線マイクロアナリシスで詳細に分析した結果、以下の通りでした。金属元素 推定される発生箇所 鉄、クロム、マンガン クランク軸受転がり軸受等 鉄、亜鉛 プランジャー 鉄、アルミニウム クランクケース Iカップリング発光分光分析【SOAP-T】検出された金属元素から発生箇所を推定すると、以下の通りでした。検出された金属元素 分類 鉄、鉛、銅、錫 軸受等 リン、亜鉛、カルシウム 添加剤 アルミニウム、ケイ素、ナトリウム、マグネシウム 外部混入異物 検出された元素の中で銅が比較的高く注意が必要です。銅を使用した箇所の溶出・摩耗SOAP-Tの結果、銅が検出されたことから、銅を使用した箇所の溶出・摩耗が発生していると推定されます。亜鉛系添加剤を使用している潤滑油で銅が検出される場合、潤滑系統内でこれらの金属が亜鉛系添加剤の影響により溶出することが知られています。今回の検出は、この溶出と摩耗との双方によるものと考えられます。今後、別紙鉱油の酸化に対する金属触媒の影響に示すように濃度の増加に伴い酸化速度が速まる可能性があります。計数汚染度・重量汚染度計数汚染度はNAS級と当社推奨の管理限界値以下であるものの、重量汚染度はmg/mlと当社推奨の管理限界値を超えていました。SOAP-Tで油の添加剤成分であるリン、亜鉛、カルシウムが検出され、フィルタ表面の異物観察で表面が茶褐色で金属片が観察されたことから、汚染度が高い要因は、摩耗とスラッジの影響と思われます。粒度分布粒度分布の結果、粒子の個数基準による測定では.～.μmの範囲にあり.μmにピークが確認されました。一方、体積基準による測定では.～μmの範囲にありピークは.μmと.μmの箇所に確認されました。水分、IR、酸価の各データは良好でした。RBOTは、当社に新油データがなかったため比較して判定することは困難でした。しかし、IRで油劣化の兆候を示すカルボン酸の吸収が確認されていないことから、劣化はしていないものの、IRチャートのcm-付近にある酸化防止剤の吸収ピークが小さいことから、酸化防止剤の減少が確認されました。尚、粘度は当社新油データがなかったため、カタログ値で評価しました。粘度は、.mm/sと新油値.mm/sに比較して、粘度変化率は+.％で、当社推奨の管理限界値である±％以内にあり、良好と判断します。
報告№109-09136 報告№113-00301 | 分析№109-001160 分析№113-001231 | 113-001231 | 軸受は継続使用可能な状態にあると判断します。は、フェログラフィーおよびSOAP/D-SOAPの結果から総合的に判断した結果、正常な状態にあると考えられます。フェログラフィー【定量分析：Is値】Is値は異常摩耗の早期発見パラメータのつで、摩耗程度を定量化するために用います。Is値はのマイナス乗と、低い値でした。フェログラフィー【定性分析：摩耗粒子および摩耗形態観察】分析結果から観察された全ての粒子量は少でした。Iカップリング発光分光分析【SOAP/D-SOAP】検出された金属元素から発生箇所を推定すると、以下の通りでした。鉛、ニッケル、亜鉛・軸受等リン・添加剤カルシウム、ケイ素、ナトリウム・外部混入異物SOAPの結果、亜鉛がppmと、比較的高い値でした。検出された亜鉛の発生箇所が亜鉛メッキ等であった場合、耐食性が低下して腐食に進展することが懸念されます。計数汚染度はNAS級、重量汚染度は.mg/mlと、共に良好でした。
報告№105-0048 報告№105-0048 | 分析№105-00313 分析№105-00313 | 105-00313 | 分析の結果、全てのデータが良好であることから、本試料油は継続使用可能であり、軸受の潤滑状態も正常と判断します。但し、使用可能な範囲にありますが、銅を使用した部分の溶出が発生していると考えられます。この溶出は検出された亜鉛系添加剤の成分と銅が反応し、溶出することが知られています。銅濃度は別紙鉱油の酸化に対する金属触媒の影響に示すように銅濃度が増加すると酸化速度が速まりますので、酸化劣化の進行状況を油分析により監視されることを推奨します。この油は継続使用可能と判断します。粘度は良好と判断します。粘度はmm/sと管理限界値以内にあり、良好と判断します。水分は良好と判断します。水分は.ppmと管理限界値の以下にあり、良好と判断します。全酸価は良好と判断します。全酸価はmgKOH/gと新油データのmgKOH/gに比較して高い値を示しているものの、IRで油劣化の兆候を示すカルボン酸が確認されていないことから、良好と判断します。IRは良好と判断します。IRの結果、油劣化の兆候を示すカルボン酸の吸収が確認されていないことから、継続使用可能な状態にあると考えられます。計数汚染度、重量汚染度、共に良好と判断します。計数汚染度は良好と判断します。計数汚染度はNAS級と当社推奨の管理限界値のNAS級以内にあり良好と判断します。重量汚染度は良好と判断します。重量汚染度は.mg/mlと当社推奨の管理限界値のmg/ml以内にあり良好と判断します。機器の潤滑状態フェログラフィーの結果、異常摩耗の早期発見パラメータであるIs値が.と良好の範囲にあり、潤滑状態は良好と判断します。SOAPの結果、前回同様に銅がやや多く検出されました。SOAPの結果、油の添加剤成分であるリン、亜鉛が検出されました。一方、銅が検出されました。銅を使用した部分の溶出が発生していると考えられます。この溶出は検出された亜鉛系添加剤の成分と銅が反応し、溶出することが知られています。銅濃度は別紙鉱油の酸化に対する金属触媒の影響に示すように銅濃度が増加すると酸化速度が速まりますので、酸化劣化の進行状況を油分析により監視されることを推奨します。D－SOAPの結果、良好と判断します。D－SOAPの結果、摩耗により発生する鉄、油の添加剤成分である亜鉛、外部から混入したと思われるナトリウムが検出されました。フェログラフィーの結果、継続使用可能な状態にあると判断します。フェログラフィーの結果、異常摩耗の早期発見パラメータであるIs値が.と良好の範囲にあることから、継続使用可能な状態にあると判断します。
報告№102-0006 | 分析№102-00064 | 102-00064 | ギヤ歯面では、払い出しコンベアではあまり見られなかった異物の噛み込みにより切削摩耗※が発生していることが確認されました。切削摩耗はマイルド摩耗※と違い、摩耗速度が桁違いに速いためギヤ歯面の摩耗に対する注意が必要です。また、切削摩耗により発生した傷が起点となって、疲労摩耗に進展することが懸念されるため、追跡分析を実施し、ギヤ歯面の摩耗の進行状況を確認することが必要です。計算により求めた次回分析時期は、今回採油から稼働時間時間以降で採油されることを推奨します。考察分析の結果、計数汚染度、重量汚染度、SOAP／D-SOAP、フェログラフィーを除く項目は良好でした。計数汚染度がNAS級以上、重量汚染度がmg/mlと当社推奨の管理基準値を超えていました。ギヤの摩耗により発生した鉄がSOAPでppm、D－SOAPで.ppmと多く検出され、フェログラフィーの結果、低炭素鋼の摩耗粒子が多く見られることから、汚染の要因は、ギヤ歯面の摩耗により発生した摩耗粒子によるものと考えられました。摩耗粒子の形態観察結果から、硬い異物の噛み込みにより発生する切削粒子が多く見られており、ギヤ歯面の摩耗形態は、切削摩耗が支配的であると考えられました。更に、D－SOAPの結果、カルシウムがppm検出されました。カルシウムは、砂、石炭等に含まれており、このことから、ギヤ歯面に噛み込んだ異物は砂や石炭灰と推定されました。ギヤ歯面では、切削摩耗により発生した傷が起点となって、疲労摩耗に進展することが懸念されるため、追跡分析を実施し、ギヤ歯面の摩耗の進行状況を確認する必要があります。次回分析時期は、油中の摩耗粒子は飽和し、いつでも採油が可能な状態に稼働時間時間以降を推奨します。以上注釈は裏面にあります。※切削摩耗とマイルド摩耗の摩耗速度の違いマイルド摩耗とは、金属面同士がすべり摩擦により接触し発生する凝着摩耗という摩耗形態に分類でき、接触状態が非常に軽微で発生する摩耗粒子がμm以下の小さな粒子のみ発生する摩耗形態をいいます。一方、切削摩耗は、摺動する金属面間に、その金属より硬い異物が噛み込んだり、金属表面の微小ま突起が摺動することで発生し、発生する摩耗粒子は切削粒子と呼びます。マイルド摩耗と切削摩耗の摩耗形態を摩耗速度という観点から比較します。摩耗速度を比較するために、比摩耗量という量を使用します。この比摩耗量とは、単位がmm/Nmmで、単位荷重、単位すべり距離当りの摩耗量を表します。 この比摩耗量は、一般的にマイルド摩耗-以下切削摩耗-～-とされており、同じ荷重条件で摩擦しているとすると、切削摩耗の摩耗速度は、マイルド摩耗の倍から倍になることが分かります。
報告№103-0228 | 分析№103-02212 | 103-02212 | 分析の結果、軸受摺動面では厳しい金属接触が発生しています。直ちに異常ではないものの、今後、更に摩耗が進行する場合があるため、ヶ月後再度分析を実施し、摩耗の進行状況を確認されることを推奨します。これらのことは、異常摩耗の早期発見パラメータであるフェログラフィーのIs値が、と良好の範囲にあるものの、摩耗粒子形態観察で、金属接触が厳しい場合に発生するシビア粒子が多く観察されたことD－SOAPで、メタルの主成分である鉛がppm検出されたこと以上のことから判断しました。尚、軸受の使用限界を推定するために必要ですから、軸受の直径及び幅、油量、回転数をお知らせ下さい。
報告№107-4543 報告№107-4543 | 分析№107-02114 分析№107-02114 | 107-02114 | トライボ診断の結果、泡立ち試験を除く項目は良好でした。泡立ち試験の結果は、一般的には消泡性能が低くいと判断できる値の-ですが、新油値の-と同レベルにありました。尚、今回の測定結果は、試料油が不足していたため、参考値として測定しております。一方、潤滑状態指数はのマイナス乗と濾過設備のない機器であれば正常な潤滑状態にあると判断できる状況であり、摩耗粒子はほとんど観察されませんでした。但し、潤滑油の摩耗粒子はフィルタに捕捉され、異常な摩耗状態が発生したとしても正常な潤滑状態にあると誤認してしまう可能性があります。フィルタの捕捉の影響による誤認を避けるため、今後の診断に当たっては、これまでの採油箇所に加え、フィルタの捕捉物も分析し、その結果から潤滑状態を評価することを推奨します。尚、フィルタ捕捉物の分析を実施する際には、フィルタ流量、フィルタ使用時間、主機稼働時間などの追加情報が必要です。泡立ち試験の結果、消泡性能が低いと判断できる値であるものの、新油と同レベルにありました。粘度は良好。粘度はmm/sと新油値mm/sに比較して、粘度変化率は-.％で、当社推奨の管理限界値である±％以内にあり、良好と判断します。粘度は.mm/sでした。粘度は.mm/sでした。粘度指数はでした。粘度指数はでした。泡立ち試験は-でした。泡立ち試験は-と新油と同レベルにあり、消泡性能が新油と同レベルにあることが確認されました。但し、試料油が不足していたため、参考値としてお考え下さい。水分は良好。水分はppmと当社推奨の管理限界値の以下であり、良好と判断します。全酸価は良好。全酸価はmgKOH/gと新油値mgKOH/g以内であり、良好と判断します。機器の潤滑状態精密な濾過設備がない機器であれば、潤滑状態指数は正常の範囲にあると判断します。潤滑状態指数は正常の範囲にあると判断します。異常摩耗の早期発見パラメータである潤滑状態指数がのマイナス乗と、精密な濾過設備がない機器であれば、潤滑状態指数は正常の範囲にあると判断します。
報告№109-09302 報告№109-09302 | 分析№109-002167 分析№109-002167 | 109-002167 | 泡立ち試験の結果は、一般的には消泡性能が低下していると判断できる値の-でしたが、新油値の-と同レベルにあったため、良好と判断します。また、を示す粘度、水分、全酸価の各データが良好の範囲にあることから、本試料油は継続使用可能です。尚、水分がppmと新油値ppmに比較してやや高い値でした。使用油であるAlphasynPGは、ポリグリコールベースの合成ギヤオイルであるため、水分を吸収しやすい特性があります。そのため、今回は前回のppmからppm増加しppmとなっています。今後は、水分濃度の増加と、水分による腐食摩耗の発生に注意することを推奨します。機器の潤滑状態潤滑状態指数はのマイナス乗と濾過設備のない機器であれば正常な潤滑状態にあると判断できますが、ギヤボックスの油系統にはインラインフィルタとオフラインフィルタがあり、粒子の大部分は捕捉されることから、異常な摩耗状態が発生しても正常な潤滑状態にあると誤認してしまう可能性があります。潤滑状態を解析評価するには、フィルタの濾過効率を考慮する必要がありますが、今回の試料は解析評価に必要なメッシュサイズとポンプの吐出量が不明であるため、定量的な評価を行うことができませんでした。そのため、発生した摩耗粒子の形態から解析を試みました。摩耗粒子の形態観察の結果、～μmサイズの鉄系摩耗粒子が比較的多く観察され、観察された粒子から判断する潤滑状態は、直ちに異常となる潤滑状態ではありませんが、発生した摩耗痕が起点となって今後更に摩耗が進行することがあります。また、使用しているフィルタサイズによっては、μm以上の粒子がフィルタに捕捉されている可能性もあることから、可能であればヶ月後に再度分析を実施し、摩耗の進行状況を確認することを推奨します。尚、フィルタの捕捉の影響による誤認を避けるため、これまでの採油箇所に加え、インラインフィルタとオフラインフィルタの捕捉物も分析し、その結果から潤滑状態を評価することを提案します。フィルタ捕捉物の分析を実施する際には、フィルタ使用時間の情報をご提供いただけますようお願い致します。泡立ち試験の結果、消泡性能が低いと判断できる値であるものの、新油と同レベルにあると判断します。水分が新油に比較して高い値です。使用油であるAlphasynPGは、ポリグリコールベースの合成ギヤオイルであるため、水分を吸収しやすい特性があります。今後は、水分濃度の増加と水分の影響による腐食摩耗の発生に注意されることを推奨します。粘度粘度はmm/sと新油値.mm/sに比較して、粘度変化率は-.％で、当社推奨の管理限界値である±％以内にあり、良好と判断します。粘度粘度はmm/sとなっています。粘度指数粘度指数はとなっています。泡立ち試験泡立ち試験は-と新油と同レベルにあり、消泡性能が新油と同レベルにあると判断します。水分はppmと新油値より高い値となっています。全酸価全酸価は.mgKOH/gと新油値.mgKOH/gに比較して高いものの、IRの結果で油劣化の兆候を示すカルボン酸の吸収が確認されていないことから、良好と判断します。機器の潤滑状態摩耗粒子の形態観察の結果、ギヤ歯面の摩耗で発生したと推定される～μmサイズの摩耗粒子が観察されています。摩耗粒子診断異常摩耗の早期発見パラメータである潤滑状態指数がのマイナス乗と正常の範囲にあるものの、摩耗粒子の形態観察の結果、ギヤ歯面の摩耗で発生したと推定される～μmサイズの摩耗粒子が観察されています。
報告№105-0031 | 分析№105-00240 | 105-00240 | 前回の分析結果で、金属接触が厳しい場合に発生する摩耗粒子が確認されたため、本分析は摩耗の進行状況を確認することを目的としました。臨時分析・濾過前の試料油を分析した結果、摩耗は安定していると判断します。これらのことは、計数汚染度が、前回に比較してNAS級からNAS級にランク上昇しているものの、異常摩耗の早期発見パラメータであるフェログラフィーのIs値が.と良好の範囲にあり、SOAP／D－SOAPの結果、前回濾過後に比較して、鉄及び錫濃度に大きな変化は見られないこと以上のことから判断しました。
報告№109-09136 報告№111-00144 | 分析№109-001160 分析№111-000706 | 111-000706 | 潤滑油は継続使用可能な状態にあると判断します。粘度、全酸価、IR、RBOTの各データは良好でした。尚、別紙RBOTの減少傾向から油の余寿命を求めた結果、本試料は直近の更油から起算して稼働日数が年月まで使用可能であることが分かります。水分は良好でした。
報告№107-0158 報告№107-0158 | 分析№107-00873 分析№107-00873 | 107-00873 | 分析の結果、前回に比較して計数汚染度がランク増加し、当社推奨の管理限界値に到達していました。D－SOAPで鉄が前回のからに増加していました。異常摩耗の早期発見パラメータであるフェログラフィーのIs値がの乗とやや高く、摩耗粒子形態観察およびフィルタ写真で鉄錆、砂が多く観察されたことから、汚染度および鉄が増加した原因は、外部から混入したと思われる異物によるものと考えられました。以上のことから、本軸受は継続使用可能な状態にあると判断できますが、今後の採油は、廃油量を増量するなど外部からの影響を受けないように採油時にご配慮いただけますようお願い申し上げます。これらのことは、前回に比較して、計数汚染度はNAS級からNAS級にランク増加し、当社推奨の管理限界値に到達していたことD－SOAPで鉄がからに増加したこと摩耗粒子形態観察の結果、外部から混入したと思われる鉄錆、砂が多く観察されたことフィルタ写真でも鉄錆、砂が多く観察されたこと以上のことから判断しました。一方、SOAPの銅濃度が前回のppmに比較してppmに増加していました。銅は軸受の主成分ではないため、銅濃度の増加は軸受の摩耗を示しているものではありませんが、本軸受油槽内で銅合金を使用した箇所は、貴社ご提供の図面からデフレクターとバッフルという部品が考えられます。寸法が確認できる図面がないため、摩耗の影響を検討することはできませんが、これらの部品はオイルシールの役目を果たしており、溶出によりシャフトとのギャップが増大し油漏れの原因になる場合も懸念されるため、巡視の際には、油漏れと油面の低下に注意を払い監視する必要があります。今後は、摩耗の増加、油劣化の進行を確認する必要があり、このことを確認するため、ヶ月後の再度分析実施を推奨します。この油は継続使用可能と判断します。粘度は良好と判断します。粘度はmm/sと管理限界値以内にあり、良好と判断します。水分は良好と判断します。水分はppmと管理限界値の以下にあり、良好と判断します。全酸価は良好と判断します。全酸価はmgKOH/gと新油データのmgKOH/g以内にあり、良好と判断します。IRは良好と判断します。IRの結果、油劣化の兆候を示すカルボン酸の吸収が確認されていないことから、継続使用可能な状態にあると考えられます。計数汚染度は当社推奨の管理限界値に到達していました。計数汚染度は当社推奨の管理限界値に到達していました。計数汚染度はNAS級と当社推奨の管理限界値のNAS級に到達していました。重量汚染度は良好と判断します。重量汚染度はmg/mlと当社推奨の管理限界値のmg/ml以内にあり、良好と判断します。機器の潤滑状態銅を使用した箇所の溶出が確認されました。SOAPの結果、前回同様に銅が多く検出されました。SOAPの結果、摩耗により発生する錫、油の添加剤成分であるリン、亜鉛が検出されました。一方、銅が検出されました。銅を使用した部分の溶出が発生していると考えられます。この溶出は検出された亜鉛系添加剤の成分と銅が反応し、溶出することが知られています。銅濃度は別紙鉱油の酸化に対する金属触媒の影響に示すように銅濃度が増加すると酸化速度が速まりますので、酸化劣化の進行状況を油分析により監視されることを推奨します。D－SOAPの結果、鉄が検出されました。D－SOAPの結果、摩耗により発生する鉄が検出されました。フェログラフィーの結果、外部から混入したと思われる鉄錆、砂が多く観察されました。異常摩耗の早期発見パラメータであるフェログラフィーのIs値がの乗とやや高く、摩耗粒子形態観察の結果、外部から混入したと思われる鉄錆、砂が多く観察されました。
報告№109-09136 報告№111-00110 | 分析№109-001160 分析№111-000580 | 111-000580 | 機器の潤滑状態機器の潤滑状態を確認するために実施したフェログラフィー、SOAP/D-SOAPの各データは良好の範囲にあり、分析結果は潤滑状態が正常な状態であることを示しています。しかし、当該設備の潤滑油系統には、μmの精密な潤滑油フィルタが設置されており、このような場合、全体油量と潤滑油ポンプ吐出量、そして潤滑油フィルタの濾過効率などをパラメータとして潤滑状態を評価します。今回は、油槽から採取された試料油のみであるため正確な評価はできません。今後は、潤滑油フィルタの出口からも採油を実施し、箇所から採油した試料の分析データから濾過効率を求め、潤滑状態を評価することを推奨します。潤滑油の健全度潤滑を示す粘度、酸価、IR、RBOTの各データが良好の範囲にあることが確認されたことから、本試料は健全であることが確認され、継続使用可能な状態にあると判断します。は良好と判断します。粘度粘度はmm/sと新油値mm/sに比較して、粘度変化率は+.％で、当社推奨の管理限界値である±％以内にあり、良好と判断します。水分は.ppmと当社推奨の管理限界値の以下であり、良好と判断します。酸価は.mgKOH/gと新油値に比較して変化はなく、良好と判断します。IRIRの結果、油劣化の兆候を示すカルボン酸の吸収が確認されていないことから、良好と判断します。RBOTRBOTはminと当社推奨の管理限界値のmin以上であり、良好と判断します。は良好と判断します。計数汚染度計数汚染度はNAS級と当社推奨の管理限界値のNAS級以内にあり、良好と判断します。重量汚染度は.mg/mlと当社推奨の管理限界値のmg/ml以内にあり、良好と判断します。機器の潤滑状態機器の潤滑状態は正常と判断します。SOAPSOAPの結果、油の添加剤成分であるリンが検出されました。D－SOAPD－SOAPの結果、錫が微量検出されました。フェログラフィー異常摩耗の早期発見パラメータであるフェログラフィーのIs値がのマイナス乗領域にあり、潤滑状態は正常と判断します。
報告№108-0411 報告№110-00192 | 分析№108-02745 分析№110-000750 | 110-000750 | ・摩耗状態潤滑油中からはD－SOAPで鉄、カルシウムが検出されました。検出された金属は、粒子観察の結果から外部から混入したと思われる鉄錆、砂等でした。摩耗形態は、異常摩耗の早期発見パラメータであるフェログラフィーのIs値であらわされますが、の乗と高い範囲にありました。観察された摩耗粒子は外部混入異物が支配的であることから、Is値が高い要因は、摩耗によるものではなく、外部混入異物の影響と思われます。・汚染度前回に比較して計数汚染度はNAS級からNAS級にランク増加し、重量汚染度は.mg/mlからmg/mlに増加し、共に当社推奨の管理限界値に超えていました。フィルタ表面の異物観察で鉄錆、砂等が観察されたことから、汚染度が高い要因は、外部混入異物の影響と思われます。・前回同様に粘度、水分、全酸価、IR、RBOTの各データは良好でした。潤滑油および対象設備は継続使用可能な状態にあるものの、以下の対策が必要です。今後、これらの異物がバルブのスプール等に噛み込み動作障害が発生することが懸念されるため、濾過を推奨します。は良好と判断します。粘度は良好と判断します。粘度はmm/sと新油値mm/sに比較して、粘度変化率は-％で、当社推奨の管理限界値である±％以内にあり、良好と判断します。水分は良好と判断します。水分はppmと当社推奨の管理限界値の以下であり、良好と判断します。全酸価は良好と判断します。全酸価は.mgKOH/gと新油値.mgKOH/gに比較して変化はなく、良好と判断します。IRの結果、良好と判断します。IRの結果、油劣化の兆候を示すカルボン酸の吸収が確認されていないことから、良好と判断します。RBOTの結果、良好と判断します。RBOTはminと当社推奨の管理限界値のmin以上であり、良好と判断します。計数汚染度、重量汚染度共に当社推奨の管理限界値を超えていました。計数汚染度は当社推奨の管理限界値を超えていました。計数汚染度はNAS級と当社推奨の管理限界値のNAS級を超えていました。重量汚染度は当社推奨の管理限界値を超えていました。重量汚染度はmg/mlと当社推奨の管理限界値のmg/mlを越えていました。機器の潤滑状態摩耗粒子の形態観察の結果、外部から混入したと思われる鉄錆、砂等が比較的多く観察されました。SOAPの結果は良好です。SOAPの結果、油の添加剤成分であるリンが、バリウムがppm検出されました。D－SOAPの結果は良好です。D－SOAPの結果、鉄が.ppm、油の添加剤成分であるバリウムが、外部から混入したと思われる亜鉛が、カルシウムが、アルミニウムが、ナトリウムが検出されました。フェログラフィーの結果、外部から混入したと思われる鉄錆、砂等が比較的多く観察されました。異常摩耗の早期発見パラメータであるフェログラフィーのIs値が×の乗と高い範囲にあり、摩耗粒子の形態観察の結果、外部から混入したと思われる鉄錆、砂等が多く観察されました。
報告№107-0366 報告№110-00391 | 分析№107-01900 分析№110-001765 | 110-001765 | 濾過後の試料油を分析した結果、SOAPを除く項目は良好でした。メタルの主成分である錫がSOAPで濾過前のppmから濾過後はppmにppm減少し、D－SOAPで濾過前がから濾過後はに減少しました。.μm以上の大型の摩耗粒子が検出されるD－SOAPに比較して微細な粒子を検出するSOAPの結果が桁高く、発生している摩耗粒子サイズはμm未満のサブミクロンオーダーが支配的であることが分かりました。当該発電所で使用されている深層式濾過装置の能力であれば、油中粒子サイズがサブミクロンオーダーの粒子でも除去可能ですが、濾過圧力が規定どおりである場合、サブミクロンの粒子はフィルタから押し出されることもあることから、濾過圧力をkgf/cm以下の低い状態で濾過を実施する必要があります。尚、本機の摩耗は、起動・停止時に発生していると考えられますので、主機の運転にあたっては軸受温度の変化に特に注意し、また温度チャートでの温度監視にも十分注視するよう推奨します。
報告№108-8005 報告№108-8005 | 分析№108-01592 分析№108-01592 | 108-01592 | 分析の結果、異常摩耗の早期発見パラメータであるフェログラフィーのIs値がの乗と高く、摩耗粒子の形態観察で異物の噛み込みなどで発生する切削粒子、金属接触が厳しい場合に発生するシビア粒子が多く観察されました。更にSOAPで鉄が多く検出され、フィルタ表面の異物観察でも金属片、外部から混入したと思われる鉄錆、砂等がやや多く観察されました。今回の採油はドレンバルブから廃油を実施しないで採油を実施しているため、ドレンバルブ配管内部に残留していた汚染物が検出された可能性が高いと思われますが、その中で観察された摩耗粒子から、摩耗の発生形態は切削摩耗と凝着摩耗が混在していることが確認されました。特に切削摩耗は、異物が混入していない状態に比較して、摩耗進行速度が速く注意が必要です。今後、更に摩耗が進行し、ギヤ歯面のバックラッシが増大し、噛み合いによる衝撃振動や騒音が大きくなることが懸念されるため、を改善するとともに、運転時間が今回採油から時間経過した時点で採油・分析を実施し、摩耗の進行状況を確認されることを推奨します。トライボ診断では、バックラッシの増加量を分析結果から計算できますので、構造が確認できる図面、ギヤの形式、歯形、モジュール、歯数、回転数、増速比、歯幅をお知らせ下さい。計算結果をご報告いたします。は良好と判断します。粘度は良好と判断します。粘度はmm/sと新油値mm/sに比較して、粘度変化率は-％で、当社推奨の管理限界値である±％以内にあり、良好と判断します。水分は良好と判断します。水分は.ppmと当社推奨の管理限界値の以下であり、良好と判断します。全酸価は良好と判断します。全酸価は.mgKOH/gと新油値.mgKOH/g以内にあり、良好と判断します。IRの結果、良好と判断します。IRの結果、油劣化の兆候を示すカルボン酸の吸収が確認されていないことから、良好と判断します。計数汚染度は当社推奨の管理限界値を超えていました。計数汚染度は当社推奨の管理限界値を超えていました。計数汚染度はNAS級以上と当社推奨の管理限界値のNAS級を超えていました。重量汚染度は.mg/mlでした。重量汚染度は.mg/mlでした。機器の潤滑状態SOAPによる油中金属濃度の結果で鉄が多く検出され、異常摩耗の早期発見パラメータであるフェログラフィーのIs値がの乗と高く、異物の噛み込みなどで発生する切削粒子、金属接触が厳しい場合に発生するシビア粒子が多く観察されました。SOAPによる油中金属濃度の結果、鉄が検出されました。SOAPによる油中金属濃度の結果、鉄、油の添加剤成分であるリン、亜鉛、外部から混入したと思われるケイ素が検出されました。SOAPによる油中金属濃度の結果、鉄、鉛、クロムが検出されました。SOAPによる油中金属濃度の結果、鉄、鉛、クロム、油の添加剤成分であるリン、亜鉛、外部から混入したと思われるカルシウム、ナトリウムが検出されました。フェログラフィーの結果、異物の噛み込みなどで発生する切削粒子、金属接触が厳しい場合に発生するシビア粒子が多く観察されました。異常摩耗の早期発見パラメータであるフェログラフィーのIs値がの乗と高く、摩耗粒子の形態観察の結果、異物の噛み込みなどで発生する切削粒子、金属接触が厳しい場合に発生するシビア粒子が多く観察されました。
報告№109-09136 報告№112-00363 | 分析№109-001160 分析№112-001452 | 112-001452 | 更油からの経過日数をもとに潤滑油の余寿命を評価したところ、潤滑油は定検までのヶ月間は使用可能と判断できました。次回定検時に更油を実施しない場合は、酸化安定度を知るための分析を実施し、余寿命を確認することを推奨します。酸化安定度はminであり、当社推奨の管理限界値のmin以上であることから、良好と判断します。
報告№104-0294 報告№104-8053 | 分析№104-02199 分析№104-02541 | 104-02541 | 分析の結果、本軸受は継続使用可能な状態にあると判断します。このことは、異常摩耗の早期発見パラメータであるIs値がの乗とやや高いものの、ベアリング軌道面から発生した摩耗粒子はマイルドな潤滑状態で発生した摩耗粒子であり潤滑状態は良好な状態で進行していると考えられる。以上のことから判断しました。尚、SOAPの鉄濃度がppm、油量リットルから摩耗体積を計算すると.mmとなります。この体積からベアリング軌道面の摩耗面積を検討し、この情報を傾向管理する必要がありますので、ベアリング番号をお知らせ下さい。
報告№109-09136 報告№112-00076 | 分析№109-001160 分析№112-000203 | 112-000203 | 潤滑油は継続使用可能な状態にあると判断します。但し、摩耗深さを計算したメタルの仮定が正しければ、メタルは鏡面になっている箇所があると思われるため、以下の対策を推奨します。メタルの点検摩耗深さを計算したメタルの仮定が正しければ、メタルは鏡面状態になっている箇所があるため、メタルの点検を推奨します。軸受メタルの情報提供今後軸受メタルの摩耗が進行した場合、摩耗程度を評価する必要がありますので、次回分析時には、メタルサイズ、回転数、直近のメタル交換からの運転時間をお知らせください。フェログラフィーおよびSOAP-Tの結果から総合的に判断した結果、やや厳しい状態にあると考えられます。フェログラフィー【Is値】Is値は異常摩耗の早期発見パラメータのつで、摩耗粒子を定量化するために用います。今回のIs値はの乗と低い値でした。フェログラフィー【摩耗粒子および摩耗形態】分析結果から観察された粒子は、以下の通りでした。正常な摩耗粒子・潤滑状態が正常なマイルド摩耗により発生。鉄錆、砂等・外部から混入したと考えられます。Iカップリング発光分光分析【SOAP-T】検出された金属元素から発生箇所を推定すると、以下の通りでした。鉄、銅、錫、亜鉛・軸受等カルシウム、ナトリウム・外部混入異物このうち、機械部品が摩耗したと思われる元素はのグループです。メタルの摩耗分析結果から軸受メタルの摩耗深さを、以下の条件を仮定して求めました。分解点検から今回までに更油を実施していない場合の仮定した錫濃度.ppm・当社の経験からメタル面積の約分の程度が摩耗した・更油後の錫濃度を・摺動面の面積をcmその結果、メタル表面の平均的な摩耗深さは.μmとなり、メタルの表面粗さを軸受表面の一般的な粗さであるsと仮定すると、摩耗により鏡面になっている箇所があると推定されます。余寿命分解後.時間で摺動面の表面粗さが.μm摩耗したと考えられ、軸受摺動面の表面粗さがμmとなる鏡面状態になっており、起動・停止時に油膜が形成されにくい状態にあると推定されます。仮定している部分がありますので、参考値としてお考え下さい。計数汚染度、重量汚染度は共に良好でした。粘度、水分、酸価、IRの各データは良好でした。
報告№104-4027 報告№104-4027 | 分析№104-01750 分析№104-01750 | 104-01750 | 送風機号の軸受は、今後の運転時間や運転状況が、特に変化のない運転であれば、少なくとも年間は継続使用可能な状態にあると判断します。これらのことは、以下の結果から判断しました。計数汚染度がNAS級と当社推奨の管理限界値以内にあった。SOAP／D-SOAPの結果、軸受メタルの主成分である錫が検出されなかった。異常摩耗の早期発見パラメータであるフェログラフィーのIs値がの乗と良好の範囲にあった。本試料油は継続使用可能な状態にあると判断します。粘度は良好と判断します。粘度はmm/sと新油値.mm/sに比較して、粘度変化率は-％と当社推奨の管理限界値の±％以内にあり良好と判断します。水分は良好と判断します。水分はppmと当社推奨の管理限界値の以下にあり、良好と判断します。全酸価は良好と判断します。全酸価は.mgKOH/gと新油値以内にあり、良好と判断します。IRは良好と判断します。IRの結果、油劣化の兆候を示すカルボン酸が検出されていないことから、良好と判断します。計数汚染度は良好と判断します。計数汚染度はNAS級と当社推奨の管理限界値のNAS級以内にあり、良好と判断します。重量汚染度は良好と判断します。重量汚染度は.mg/mlと当初推奨の管理限界値のmg/ml以内にあり、良好と判断します。機器の潤滑状態本機器の軸受は、今後の運転時間や運転状況が、特に変化のない運転であれば、少なくとも年間は継続使用可能な状態にあると判断します。SOAPは良好でした。SOAPの結果、軸受メタルの主成分である錫などの金属元素は検出されておらず良好と判断します。D－SOAPは良好でした。D－SOAPの結果、摩耗により発生する鉄がと微量検出されているものの、軸受メタルの主成分である錫が検出されておらず良好と判断します。フェログラフィーの結果、潤滑状態は良好と判断します。フェログラフィーの結果、異常摩耗の早期発見パラメータであるIs値がの乗と良好の範囲にあり、且つ、異常摩耗の兆候を示すシビア粒子等の摩耗粒子がほとんど観察されていないことから、今後の運転時間や運転状況が、特に変化のない運転であれば、軸受は少なくとも年間は継続使用可能な状態にあると判断します。
報告№108-0387 報告№108-6563 | 分析№108-02609 分析№108-03746 | 108-03746 | 初期試験を実施した結果、摩耗粒子の観察結果から本軸受では、潤滑初期に発生するなじみ摩耗が発生していたと考えられました。今回のようになじみ過程で切削粒子、シビア粒子が観察された場合は、その過程が正常に終了しないで異常摩耗に進展することも懸念する必要があります。なじみ過程が正常な状態で終了した場合、シビア粒子は観察されることが少なく、したがって、今回のなじみ過程では局部的な金属接触ごく一部で発生したと考えられます。この接触が、既に正常な状態に推移しているか、或いは、進行しているのかを確認するため、ヶ月毎にあと回の初期試験を実施することを推奨します。これらのことは、異常摩耗の早期発見パラメータであるフェログラフィーのIs値がの乗と良好の範囲にあるものの、摩耗粒子の形態観察の結果、異物の噛み込みなどで発生する切削粒子、金属接触が厳しい場合に発生するシビア粒子がやや多く観察されたことD－SOAPの結果、鉄および軸受メタルの主成分である錫が検出されたこと以上のことから判断しています。
報告№109-09136 報告№112-00700 | 分析№109-001160 分析№112-003242 | 112-003242_130311 | シール剤混入の確認と評価供試油中にシール材の成分が混入しているか、混入していないかを確認するため、発光分光分析により分析した結果、シール剤の主成分であるケイ素は検出されませんでした。従って、潤滑油中にはシール剤は混入していないと判断します。潤滑、汚染状態、摩耗状態の確認分析の結果、物理的性状、汚染状態、摩耗状態を評価する全ての分析データは良好であったことから、潤滑油および軸受は継続使用可能と判断します。但し、発光分光分析法による油中金属分析の結果で、潤滑油中に亜鉛が検出されていることから、この亜鉛が亜鉛メッキ等であった場合、耐食性が低下することもあるため、今後の濃度上昇には注意が必要です。定期的な分析定期的に分析を実施することにより、データの変化から異常の兆候を早期に発見することが可能となります。また、今回は対象設備の初回分析であるため、あと最低でも回分析を実施し、分析データの変化から今後の分析周期を検討することを推奨します。軸受の摩耗状態フェログラフィーおよびSOAP/D-SOAPのデータから総合的に解析した結果、軸受の摩耗状態は正常であり、継続使用可能と評価できます。フェログラフィー【定量分析：Is値】Is値は異常摩耗の早期発見パラメータのつで、摩耗程度を定量化するために用います。今回のIs値はのマイナス乗と低い値でした。フェログラフィー【定性分析：摩耗粒子および摩耗形態観察】分析結果から観察された全ての粒子量は少でした。Iカップリング発光分光分析【SOAP/D-SOAP】検出された金属元素から発生箇所を推定すると、以下の通りでした。亜鉛・軸受等・配管系党配管・タンク内壁の塗料等亜鉛、カルシウム、ナトリウム・外部混入異物SOAPの結果、亜鉛がppm検出されました。新油には亜鉛が含まれていないことから、亜鉛を使用した箇所の溶出・摩耗が発生しているか、異種油の混入が考えられます。亜鉛メッキ等であった場合、耐食性が低下することが懸念されます。また、軸受材からの亜鉛の溶出も推測されますが、この場合は軸受メタルの摩耗が進行すると亜鉛と合わせて、錫も一緒に検出されることが多いため、今回は軸受からの溶出の可能性は比較的低いと考えられます。計数汚染度、重量汚染度は共に良好でした。計数汚染度計数汚染度はNAS級と当社推奨の管理限界値NAS級以下であり、良好と判断します。重量汚染度は.mg/mlと当社推奨の管理限界値mg/ml以下であり、良好と判断します。は良好でした。粘度粘度は、mm/sと新油値mm/sに比較して、粘度変化率は+.％で、当社推奨の管理限界値である±％以内であり、良好と判断します。水分は、ppmと当社推奨の管理限界値の以下であり、良好と判断します。酸価は、.mgKOH/gと新油値.mgKOH/g以下であり、良好と判断しますIRIRチャートの結果、新油と使用油のスペクトルパターンはほぼ一致し、また、油劣化の兆候を示すカルボン酸の吸収ピークが確認されていないことから、良好と判断します。RBOTRBOTの結果、minと当社推奨の管理限界値min以上にあり、良好と判断します。
報告№109-09136 報告№114-00213 | 分析№109-001160 分析№114-000726 | 114-000726 | グリース分析の結果、ちょう度は当社推奨の管理下限値を超えており、滴点も低下しています。グリースが硬化し、油分を保持できにくい状況にあると思われます。油分が保持できなくなった場合、軸受軌道面では油膜が形成できなくなり、摩耗が進行することが懸念されます。また、IRの結果でIRチャートに示すように新グリースのスペクトルと一致しない箇所が確認されています。異種グリースの混入、またはグリース名の誤りなどが考えられます。軸受は継続使用可能と判断します。但し、切削摩耗や凝着摩耗、そして疲労摩耗が確認されているため、以下の対策を推奨します。グリースの交換ちょう度および滴点の低下が確認されたことから、グリースが硬化しており、今後、油分の流動性がなくなり、軸受等で良好な油膜が保持されにくくなることから、グリースを交換されることを推奨します。異種グリースの混入およびグリース名の確認分析データから新グリースと一致しないデータが確認されたことから、異種グリースの混入またはグリース名が違っている可能性があります。グリースは設備の条件にあった適正な性能のものを使用することが重要であるため、異種グリースの混入の有無、グリース名を再確認することを推奨します。定期的な分析および分析周期の検討定期的な潤滑油分析によるトライボ診断を実施することにより、分析データの変化から異常の兆候を早期に発見することが可能となります。次回の結果で摩耗が安定していれば、定期的に分析を実施し、異常な摩耗状態を示していれば分析周期を短期間にして、傾向管理していくことを併せて推奨します。分析結果フェログラフィーで観察された代表的な粒子は、以下の通りです。発生粒子 発生メカニズム 正常な摩耗粒子 潤滑状態が正常な場合に定常摩耗により発生する シビア粒子 軸受摺動面で油膜切れによるやや厳しいすべり接触で発生する 疲労摩耗粒子 軌道面で繰り返し応力を受けて疲労により剥離して発生する 切削粒子、シビア粒子は、摩擦面が将来的に異常摩耗へ進展する可能性を示唆しているため、傾向監視が有用と思われます。詳細は、別紙傾向監視が必要な摩耗粒子をご覧ください。SOAPの結果、鉄、銅、錫、亜鉛が比較的高い値であることが分かります。鉄は、ベアリング軌道面の摩耗と推定されます。銅・錫は、ベアリングの保持器が考えられますが、型番から保持器ではないと思われます。亜鉛は、メッキ等施している箇所があれば、その部分の溶出や摩耗が考えられます。鉄が比較的濃度が高いことから、軸受軌道面の摩耗が進行していると推定されます。グリースのちょう度ちょう度は、と当社推奨の管理下限値のを超えていることから、グリースが硬化しています。硬化したグリースを使用した場合、油分の流動性がなくなり、軸受等で良好な油膜が保持されにくくなる可能性があります。滴点滴点は、と新グリース値のに比較して低下しています。グリースの使用限界温度は、一般的に新グリース値の～%程度であり、使用グリースは%程度であることから、直ちに異常ではありません。しかし、ちょう度が低下していることから、グリースが油分を保持できにくい状態にあります。油分が保持できなくなった場合、軸受軌道面では油膜が形成できなくなり、摩耗が進行することが懸念されます。IRIRの結果、IRチャートに示すように新グリースのIRスペクトルと一致しない箇所が確認されています。異種グリースの混入、またはグリース名の誤りなどが考えられます。
報告№109-09136 報告№112-00588 | 分析№109-001160 分析№112-002419 | 112-002419_date130226 | 、汚染状態、摩耗状態ポンプ減速機と潤滑油は、継続使用可能な状態であるため、分解点検の必要はないと判断します。但し、観察された油中粒子には、異物の切削作用の影響で発生する切削摩耗や、油膜が局部的に破断する凝着摩耗で発生した摩耗粒子が観られたことから、今後の摩耗進行を傾向監視するため、＜以下のに示す＞対策を推奨します。余寿命予測フェログラフィーのIs値は、前回に比較しての乗から変化はなく、平衡状態で安定した潤滑状態になっていることがわかります。このような安定した潤滑状態では、異常な方向に向かう上昇角を示さないことからIs値による余寿命予測はできませんが、前回と今回の各データを比較した結果から総合的に判断すると、少なくとも年程度の間は継続して使用が可能な状態にあると判断します。定期的なトライボ診断トライボ診断は、潤滑油を分析し、潤滑油の性状を調査して継続使用が可能か、更油すべきかの評価を行うことはもとより、ギヤや転がり軸受、すべり軸受などの潤滑状態も評価する設備診断技術ですが、農業用の設備では稼働率にもよるものの年に回程度の診断により、データの変化から異常の兆候を早期に発見することや、分解点検の必要性を判断することが可能となります。今回の分析データでは、潤滑油中に摩耗速度の早い摩耗形態の切削摩耗および凝着摩耗が確認されたことから、今後も定期的な分析診断により設備状態を把握することを推奨します。濾過油中の汚染度が高いことから、摩耗粒子や異物等がギヤ歯面や軸受軌道面に噛み込むことによる摩耗の進行が懸念されるため、濾過を推奨します。バックラッシによる評価トライボ診断では、バックラッシの増加量を分析結果から計算できますが、今回は計算に必要な歯幅に関する情報が不足していたため、これらを仮定して計算しております。不足している情報をお知らせ頂ければ、より正確な診断を行うことが出来ますので、可能であれば情報をお知らせ下さい。はフェログラフィーおよびSOAP-Tの結果から総合的に判断した結果、傾向管理が必要な状態にあると考えられます。フェログラフィー【定量分析：Is値】Is値は異常摩耗の早期発見パラメータのつで、摩耗粒子を定量化するために用います。Is値は前回に比較しての乗から変化はなく、低い値でした。フェログラフィー【定性分析：摩耗粒子および摩耗形態観察】分析結果から比較的多く観察された粒子は、以下の通りでした。正常な摩耗粒子・潤滑状態が正常なマイルド摩耗により発生。切削粒子・異物や金属表面の微小突起による切削摩耗により発生。シビア粒子・潤滑状態がやや厳しい凝着摩耗により発生。金属潤滑部が局部的に油膜切れを起していると考えられます。観察された摩耗粒子の中でも切削粒子は、注意が必要です。減速機で切削摩耗が発生した場合、減速機内部で使用されている転がり軸受が切削摩耗により生じた軌道面の損傷が起点となって、寿命が分の程度に低下することがあることから、切削摩耗には十分注意する必要があります。切削摩耗の発生原因となる混入異物が残留している場合、この異物により切削摩耗が継続して発生する可能性があります。Iカップリング発光分光分析【SOAP-T】検出された金属元素から発生箇所を推定すると、以下の通りでした。鉄、鉛、錫、亜鉛・ギヤ、軸受等リン・添加剤カルシウム、ナトリウム・外部混入異物バックラッシご提供いただいた減速機に関する情報から、スパイラルベベルギヤであり、この部分のバックラッシを求めました。尚、歯幅が不明でしたのでmmと仮定しました。その結果、減速機のギヤ歯面に摩耗が集中していたと仮定した場合、バックラッシの増加量は約.μmと推定されました。バックラッシ増加分の上限値は、メーカにより差異はあるものの、当社の推奨するバックラッシは、一般に推奨されるμmを管理目安にしています。この値に比較して十分に小さい値であり、前回に比較してSOAP-Tの鉄濃度が減少していることから、摩耗は安定しているものと推定されます。計数汚染度は、当社推奨の管理限界値を超えていました。計数汚染度計数汚染度は、NAS級以上と当社推奨の管理限界値NAS級を超えていました。重量汚染度は、mg/mlでした。光学顕微鏡写真重量汚染度で濾過したフィルタ表面上の夾雑物を光学顕微鏡で観察した結果、金属片、鉄錆、砂等が観察されました。は良好と判断します。粘度粘度は、.mm/sと新油値mm/sに比較して、粘度変化率は-％で、当社推奨の管理限界値である±％以内にあり、良好と判断します。水分は、ppmと当社推奨の管理限界値の以下にあり、良好と判断します。酸価は、.mgKOH/gと新油値.mgKOH/g以下にあり、良好と判断します。IRIRチャートの結果、新油と使用油のスペクトルパターンはほぼ一致し、また、油劣化の兆候を示すカルボン酸の吸収が確認されていないことから、良好と判断します。
報告№109-09249 報告№111-00162 | 分析№109-001747 分析№111-000827 | 111-000827_date110920 | 潤滑油は継続使用可能な状態であり、また運転中における潤滑状態も正常であったものと判断します。この設備で使用している、ファイヤクエルEHCは、リン酸エステル系潤滑油であるため、RBOT試験の規定で加える水の影響で加水分解してしまうため、本油種の評価には、RBOTは不向きであることがわかりました。今後は、全酸価およびIRによる評価を推奨します。本試料油は、分析結果の全ての分析項目の値が当社推奨の管理基準値を満たしており、新油分析値との比較結果も問題となる値はありませんでした。分析結果特性低下特性低下に係るパラメータの分析結果は良好と判断します。粘度粘度はmm/sと新油値.mm/sに対する粘度変化率は+.％で、当社推奨の管理限界値である±％以内にあり、良好と判断します。全酸価添加タービン油の全酸価は、油メーカによって初期値が違うため統一した管理基準を設定するのが困難であることから、当社では管理限界値を設定しておらず、新油分析値との比較及び他の分析項目の結果より全酸価の状態判断を行います。その結果、全酸価は.mgKOH/gと新油値.mgKOH/gに比較して高くなっていますが、IRチャートに示すように劣化の兆候として現れるカルボン酸などの有機物・有機化合物の発生が確認されていないことから、良好と判断します。酸化安定度酸化安定度はminであり、当社推奨の管理限界値のmin以上であることから良好と判断します。有機物・有機化合物有機物・有機化合物は、IRチャートによる新油分析値との比較の結果、cm-付近に劣化の兆候を示すカルボン酸の吸収が確認されていないことから、良好と判断します。色相はLであり、新油値のLに比較して高い値でした。汚染に係るパラメータの分析結果は、水分は新油に比較して高い値でした。水分はppmであり、水分は新油に比較して高い値でした。汚染粒子数はNAS級であり、当社推奨の管理限界値のNAS級以内であることから良好と判断します。汚染度物重量は.mg/mlであり、当社推奨の管理限界値のmg/ml以内であることから良好と判断します。摩耗運転中における潤滑状態は正常であったものと判断します。異常摩耗の早期発見パラメータであるフェログラフィーのIs値がのマイナス乗と当社基準値と比較して良好の範囲にあったことから、潤滑箇所の潤滑状態は正常と判断します。金属濃度SOAP法により金属濃度を測定した結果、潤滑箇所で発生する金属接触によって検出されるクロムがppm、油の添加剤成分であるリンがppm、外部から混入したと思われる亜鉛がppmと検出されましたが良好と判断します。金属濃度酸溶解法により金属濃度を測定した結果、潤滑箇所で発生する金属接触によって検出される錫、油の添加剤成分であるリンが、外部から混入したと思われるナトリウムが検出されましたが僅かであり良好と判断します。
報告№109-09094 報告№112-00124 | 分析№109-000870 分析№112-000417 | 112-000417_旧 | 潤滑油および対象設備は継続使用可能な状態にあると判断します。はフェログラフィーおよびSOAP-Tの結果から総合的に判断した結果、正常な状態にあると考えられます。フェログラフィー【定量分析：Is値】Is値は異常摩耗の早期発見パラメータのつで、摩耗粒子を定量化するために用います。今回のIs値はのマイナス乗と低い値でした。フェログラフィー【定性分析：摩耗粒子および摩耗形態観察】分析結果から比較的多く観察された粒子は、以下の通りでした。正常な摩耗粒子・潤滑状態が正常なマイルド摩耗により発生。Iカップリング発光分光分析【SOAP-T】検出された金属元素から発生箇所を推定すると、以下の通りでした。カルシウム、ナトリウム・外部混入異物．水分、計数汚染度、重量汚染度は共に良好でした。．粘度、酸価、IR、RBOTの各データは良好でした。尚、RBOTがminと更油前のminに比較してmin増加していました。今回のデータは更油直後であることから、余寿命を判定することはできませんでした。≪状態監視とパラメータ≫分析の目的および各分析のパラメータは以下の通りです。特性低下目的：油の分析結果から、や劣化傾向ならびに添加剤の消耗程度、残存寿命などを確認する。粘度JISK酸価JISK赤外線吸収スペクトルJISK酸化安定度試験JISK汚染目的：油の分析結果から、砂塵あるいは水・異種油などによるや、異物混入の有無を確認する。水分JISK計数汚染度JISB重量汚染度JISB光学顕微鏡観察摩耗目的：油中の摩耗粒子を分析する事により、回転・摺動部の潤滑状態、摩耗劣化の程度、余寿命などを解析する。摩耗診断電子顕微鏡観察JISKX線マイクロアナリシス油中金属濃度JISK≪分析結果≫特性低下粘度：良好粘度値mm/sの新油値mm/sに対する変化率は+％であり、当社推奨の管理限界値±％以内に留まっています。酸価：良好酸価.mgKOH/gは新油値の.mgKOH/g以内にあることから、問題は無いと判断します。赤外線吸収スペクトル：良好酸化安定度試験：良好酸化安定度試験の結果、数値minは当社推奨の管理限界値min以上に留まっており、現時点での使用は可能と判断します。汚染水分：良好水分値ppmは当社推奨の管理限界値以内に留まっています。計数汚染度：良好計数汚染度はNAS級と当社推奨の管理限界値NAS級以内にあります。重量汚染度：良好重量汚染度は.mg/mlと当社推奨の管理限界値mg/ml以内にあります。光学顕微鏡観察：良好光学顕微鏡写真は捕捉された汚染物の量は少なく、スラッジは確認されませんでした。摩耗摩耗診断：良好摩耗診断の結果、異常摩耗の早期発見パラメータであるIs値がのマイナス乗と良好の範囲にあることから、潤滑状態は正常と判断します。電子顕微鏡観察・X線マイクロアナリシス：今回は実施していません。油中金属濃度：良好油中金属濃度の結果、外部から混入したと思われるカルシウム、ナトリウムが検出されたものの、良好と判断します。
報告№104-0378 報告№105-8017 | 分析№104-02669 分析№105-01135 | 105-01135 | 回目の初期試験を実施した結果、潤滑状態は安定し、潤滑油も継続使用が可能と判断します。これらのことは、前回に比較して、計数汚染度はNAS級からNAS級にランク減少したことSOAP／D-SOAPの鉄及び錫濃度に大きな変化がないこと異常摩耗の早期発見パラメータであるフェログラフィーのIs値が-.と良好の範囲にあること以上のことから判断しました。
報告№109-09136 報告№112-00288 | 分析№109-001160 分析№112-001161 | 112-001161 | 潤滑油は継続使用可能な状態にあると判断します。但し、今後は障害予防を目的に以下の対策を推奨します。追加分析消泡性能が低下した場合、ギヤ歯面での油膜形成に影響が出て摩耗が進展することがありますので、フェログラフィーおよびSOAP-Tを追加して摩耗により発生する油中金属濃度や潤滑状態を確認することを推奨します。泡立ち試験泡立ち試験の結果は、-と新油値が-であるのに比較して高い値となっていたことから、消泡性能が低下していることが分かりました。今後の使用状況によっては油の酸化劣化が進行したり、ギヤ歯面およびベアリング軌道面で油膜切れが発生したりする場合があるため、消泡剤の添加による消泡性能の改善など何らかの対応が必要になると思われます。分析結果泡立ち試験の結果、消泡性能が低下していることが確認されました。粘度粘度は.mm/sと新油値mm/sに比較して、粘度変化率は-％で、当社推奨の管理限界値である±％以内にあり、良好と判断します。泡立ち試験泡立ち試験は-と新油に比較して高い値でした。水分はppmと当社推奨の管理限界値の以下であり、良好と判断します。酸価は.mgKOH/gと新油値.mgKOH/gに比較して高いものの、IRの結果で油劣化の兆候を示すカルボン酸の吸収が確認されていないことから、良好と判断します。
報告№109-09136 報告№114-00213 | 分析№109-001160 分析№114-000699 | 114-000699 | 分析の結果、計数汚染度はNAS級と当社推奨の管理限界値以下であるものの、やや高い値となっています。今後、油中の汚染物が軸受摺動面に噛み込み摩耗が進行することが懸念されます。軸受は継続使用可能と判断します。但し、軸受メタルの摩耗が確認されているため、以下の対策を推奨します。定期的な分析および分析周期の検討定期的な潤滑油分析によるトライボ診断を実施することにより、分析データの変化から異常の兆候を早期に発見することが可能となります。別紙金属摩耗粉の平衡速度から計算する採油周期に示すように、計算では運転時間が時間で平衡濃度に到達すると思われます。そのため、本設備は時間経過すれば、いつでも採油可能ですので、この時間を目安に次回の採油時期を検討することを推奨します。次回の結果で摩耗状態が良好と確認されれば、分析周期を定期分析の周期にもどし、異常な摩耗状態と確認できた場合には分析周期をさらに短縮して、傾向管理していくことを併せて推奨します。軸受メタルの情報提供今後軸受メタルの摩耗が進行した場合、摩耗程度を評価する必要がありますので、次回分析時には、メタルサイズ、油入れ替え後の稼働時間ならびに直近のメタル交換からの稼働時間をお知らせください。分析結果異常摩耗の早期発見のパラメータであるIs値は-レベルと正常です。また、異常摩耗の兆候を示す摩耗粒子が顕著に観察されなかったことから、は良好と判断します。SOAPの結果、軸受メタルの成分である錫が検出されていることから、軸受メタルの摩耗が発生していると推定されます。今後、軸受メタルの摩耗が進行した場合、油膜が形成されにくくなり、最終的には焼損する場合もあるため、注意が必要です。計数汚染度はNAS級と当社推奨の管理限界値以下であるものの、やや高い値となっています。フィルタグラムで金属片、鉄錆、砂等が観察されていることから、汚染度が高い要因は、摩耗と外部混入異物の影響と思われます。粘度、水分、酸価、IRの各データは良好と判断します。
報告№101-0119 | 分析№101-01030 | 101-01030 | 本試料油はμmのラインフィルタが設置されているため、油中の粒子が一定量除去されていると考えらます。したがって、このラインフィルタによる減少率を考慮して分析データを解析する必要があります。ラインフィルタによる減少率は今回いただいた試料油だけでは分りませんので、今回は.と仮定して解析を進めます。ラインフィルタにより割の粒子が減少するとした場合、油がパスして増加する粒子数は、今回計数汚染度～μmレンジですと個/mlの分のの個/mlとなります。更に、この発生粒子数から平衡濃度を計算します。平衡濃度は下式により求めます。平衡濃度＝発生粒子数／減少率・式ラインフィルタが設置されていない場合の減少率を.とすると平衡濃度は個/mlとなります。このことからも明らかなように、ラインフィルタによりNAS級と清浄な状態になっていますが、ラインフィルタがない場合、NAS級以上の汚染状態になっていたと推定されます。このことは、ラインフィルタの有無にかかわらず、摩耗が進行していることを示しています。今回は、ラインフィルタの効率を仮定しておりますので、ラインフィルタの入口側と出口側から採油を実施し、実際の減少率を確認して判断する必要があります。但し、フェログラフィーの結果、確認された摩耗粒子が非常に少なく、且つ、D-SOAPの結果、油の添加剤成分が析出して発生している亜鉛がと他の元素に比較して多く検出されたことから、～μmサイズの粒子が多い要因は、添加剤成分として使用されているこの亜鉛成分が関係しているものと考えられます。この程度の濃度であれば、機器への影響は少なく、継続使用可能な状況にあると判断します。
報告№106-0227 報告№106-0381 | 分析№106-01279 分析№106-02066 | 106-02066 | トライボ診断の結果、摩耗粒子形態観察で転がり軸受の寿命の指標となるフレーキングの発生は確認されておらず、本軸受は継続使用可能な状態にあると判断します。但し、摩耗粒子形態観察で赤錆が比較的多く観察されました。今後、この赤錆が軌道面に噛み込み、この傷が起点となって、フレーキングに進展することが懸念されたため、稼働時間が今回の採油から時間程度経過した時点で再度分析を実施し、フレーキングの発生状況を確認されることを推奨します。一方、SOAPの結果で海水に含まれるナトリウム、マグネシウム、D－SOAPの結果でナトリウムが検出され、フェログラフィーで赤錆が多く観察されたことから、海水が混入し、その影響で腐食した可能性も考えられました。早めのグリース交換が必要です。尚、報告書の管理表中に示しているSOAP／D-SOAPは、グリース潤滑の場合、摩耗粒子が均一に分散していないため、測定値が大きく変動することがありますので参考値としてお考え下さい。
報告№104-0378 報告№105-4540 | 分析№104-02669 分析№105-01238 | 105-01238 | 本試験は、油の変色原因と潤滑状態を確認するために分析を実施しました。タービン油が変色する原因として考えられることは、外部混入物内部発生の摩耗油の劣化以上の点が考えられます。まずについて、フェログラフィーの摩耗粒子形態観察及び光学顕微鏡写真による観察を行いました。その結果、観察された外部混入物は非常に少量でした。次にについて、同様にフェログラフィーの摩耗粒子形態観察とSOAP／D－SOAPによる金属濃度で摩耗発生の有無を確認しました。その結果、観察された摩耗粒子はオイルリングの摩耗により発生した銅合金が少量観察され、SOAP／D－SOAPでは銅が検出されました。最後にについて油の劣化状態を全酸価、IRで確認しました。その結果、全酸価が新油値の.mgKOH/gに比較して.mgKOH/gと上昇しており、IRで油劣化の兆候を示すカルボン酸の吸収が僅かに確認されました。以上のデータから、変色原因を検討した結果、の外部混入の可能性は低く、の内部発生の摩耗と油の劣化による可能性が高いと考えられます。全酸価が上昇すると、油中の酸成分により金属表面が腐食して腐食摩耗が発生します。他電力の発電所での例では、全酸価が高いタービン油を使用していて、軸受メタルが腐食摩耗により全損した例もありますので、注意が必要です。予防処置として、ヶ月以内に再度分析を実施し、油の劣化および摩耗の進行状況を確認することを推奨します。
報告№107-0076 報告№107-4510 | 分析№107-00347 分析№107-00560 | 107-00560 | 分析の結果、計数汚染度がNAS級と当社推奨の管理限界値に到達していました。摩耗粒子形態観察でμmサイズの鉄系摩耗粒子、摩擦熱が高い場合に発生する黒錆がやや多く観察され、フィルタ写真では、外部から混入したと思われる鉄錆、砂が多く見られたことから、汚染度が高い原因は、摩耗と外部から混入したと思われる異物によるものと考えられました。今後、バルブ類の動作障害やフィルタおよびストレーナ等で目詰まりが発生することが懸念されるため、濾過を実施することを推奨します。これらのことは、計数汚染度がNAS級と当社推奨の管理限界値を超えていたこと異常摩耗の早期発見パラメータであるフェログラフィーのIs値がと良好の範囲にあるものの、摩耗粒子形態観察の結果、μmサイズの鉄系摩耗粒子、摩擦熱が高い場合に発生する黒錆がやや多く観察されたことフィルタ写真で外部から混入したと思われる鉄錆、砂が多く見られたこと以上のことから判断しました。
報告№109-09136 | 分析№109-001160 | 114-001016 | 分析の結果、水分がppmと比較的高い値でした。今後、水分の影響で金属表面が腐食して発生する腐食摩耗が発生することが懸念されます。対象設備は継続使用可能な状態にあると判断します。但し、今後の摩耗推移を確認するためにも傾向監視を継続することが有効です。更油或いは水分除去水分の影響により金属表面で腐食摩耗が発生し、発生した鉄錆等の粒子が潤滑部に噛み込み摩耗が進行することがありますので、部分更油により相対的に水分濃度を低下させるか、或いは水分除去を推奨します。定期的な分析今後の進行が懸念される凝着摩耗の推移を監視するため、定期的な分析実施を推奨します。新油の分析粘度、酸価は、油の性能を評価するパラメータの一種です。油の性能低下は、新油との比較が必要なことから、未使用油の提供および分析による比較評価を推奨します。異常摩耗の早期発見のパラメータであるIs値は、レベルと正常でした。また、潤滑部の摩耗が認められたため、定期的に潤滑油分析を実施し、摩耗推移を監視することが有用と考えます。フェログラフィーで比較的多く観察された粒子は、以下の通りです。シビア粒子・潤滑状態がやや厳しい凝着摩耗により発生。極微小領域で油膜切れが発生したことを示します。シビア粒子は、摩擦面が将来的に異常摩耗へ進展する可能性を示唆しているため、傾向監視が有用と思われます。詳細は、別紙傾向監視が必要な摩耗粒子をご覧ください。粘度粘度は、mm/sと新油カタログ値のmm/sに比較して粘度変化率が-.％となっており、当社推奨の管理限界値である±％以内であることから、良好と判断します。水分はppmと比較的高い値でした。新油との比較による評価が必要です。酸価は.mgKOH/gでした。新油との比較による評価が必要です。塩基価は測定不能でした。本試料油は、塩基性成分が含まれていない油種ですので、本分析は適していないと思われます。
報告№103-0194 | 分析№103-01704 | 103-01704 | 分析の結果、本機器は継続使用可能な状態にあると判断します。このことは、異常摩耗の早期発見パラメータであるIs値がの乗と正常な潤滑範囲にあること観察されている摩耗粒子がマイルド摩耗と呼ぶ、良好な潤滑状態の範囲で発生する摩耗形態が支配的であることギヤの主成分である鉄がと極微量検出され、ギヤ歯面の摩耗をこの鉄濃度と第段まがりばかさ歯車に摩耗が集中したと仮定して推定しても、摩耗深さはμm程度と良好の範囲にあると推定できることこれらのことから、歯面の摩耗状況は良好の範囲にあると判断しました。尚、を示す粘度、水分、全酸価、IRの各データが全て良好であることから、この油は継続使用可能な状態にあると判断します。
報告№109-09136 報告№113-00211 | 分析№109-001160 分析№113-000822 | 113-000822 | 潤滑油の劣化はないものの、油中の汚染度が高い値でした。採油条件の影響で値が高くなっていると考えられますが、異物の影響で将来的に摩耗が進行する懸念がありますので、に示す対策を推奨します。軸受現時点での軸受は直ちに異常な状態にはならないと思われますが、D-SOAPの分析結果で鉄がppmと高濃度で検出されました。又、同時にクロムも検出されています。一般にクロムはベアリング鋼に含有される金属で、これが検出された場合は、ベアリングの転動・軌道面に何らかの異常の兆候が認められることがあります。振動による監視が可能であれば振動の監視を強化し、ベアリング交換を計画するとともに、再分析により傾向監視の強化を推奨します。今回の分析結果には軸受が損傷した場合に発生するフレーキング粒子が観察されていないことから、現状は問題ないと思われます。但し、摩耗は確実に進展すると推定されますので、定期的な分析により今後の摩耗進行の有無を確認することを推奨します。更油油中の汚染度が高いことから、摩耗粒子や異物等が軸受軌道面に噛み込むことによる摩耗の進行が懸念されるため、更油を推奨します。また、油槽内には汚染物が残留している可能性があるため、油槽内を清掃し、更油する新油もNAS級程度の清浄な潤滑油を更油することを推奨します。定期的な分析摩耗粒子の形態観察で、疲労摩耗、切削摩耗が観察されたことから、今後の摩耗進行を監視するため、定期的に分析を実施することを推奨します。銅を使用した箇所の確認銅を使用した箇所の摩耗が発生していることから、状態を確認することを推奨します。シリコン系のグリースや添加剤の確認シリコン系の添加剤やグリースを使用している箇所があるかについてご確認下さい。最適な採油方法本試料油は、機器停止中に軸受箱排油口から採油されているため、分析データが高濃度に出ていると推定されます。正確なデータによる診断を行うためにも、今後の採油は、極力運転中もしくは停止直後の油槽中層部から実施されることを推奨します。はフェログラフィーおよびSOAP／D-SOAPの結果から総合的に判断した結果、継続使用は可能ですが、今後の機器の機能を確認するためにも傾向管理が有用と考えます。フェログラフィー【定量分析：Is値】Is値は異常摩耗の早期発見パラメータのつで、摩耗程度を定量化するために用います。今回のIs値はの乗と、高い値でした。フェログラフィー【定性分析：摩耗粒子および摩耗形態観察】分析結果から観察された代表的な粒子は、以下の通りでした。切削粒子・異物や金属表面の微小突起による切削摩耗により発生。疲労摩耗粒子・繰返し応力を受けて発生。観察された摩耗粒子の中でも切削粒子は、将来的な摩耗の進行に繋がる可能性を示唆しているため、傾向監視が必要と思われます。摩耗形態の中でも切削摩耗は摩耗進行速度が速く、転がり軸受でこの摩耗形態が発生した場合には寿命が分の程度に低下することも知られており、切削摩耗により生じた軌道面の損傷が起点となって転がり軸受の寿命となるフレーキングに進展することから傾向監視による経過監視が必要です。切削摩耗の発生原因となる混入異物が残留している場合、この異物により切削摩耗が継続して発生する可能性があります。Iカップリング発光分光分析【SOAP／D-SOAP】検出された金属元素から発生箇所を推定すると、以下の通りでした。鉄、鉛、銅、クロム、錫、亜鉛・軸受等カルシウム、バリウム、アルミニウム、ケイ素、ナトリウム、マグネシウム・外部混入異物ケイ素の検出ケイ素がppm検出されました。一般に、潤滑油中からケイ素が検出された場合の原因として、油の消泡剤として使用されるシリコン系の添加剤が検出されるフェログラフィーおよびフィルタ表面の異物観察で砂が多く観察され、これが検出されるシリコングリースをシール部に塗布している場合、このシリコングリースが潤滑油に混入して検出されるなどが挙げられますが、今回検出が比較的高濃度であることからの可能性が考えられます。については、分析結果では確認することが出来ませんので、これに関する情報があれば提供をお願いします。銅の摩耗SOAP/D-SOAPで銅が比較的高い値でした。銅を使用した箇所は、転がり軸受では保持器が考えられますが、型番情報から保持器には銅合金が使用されていませんでした。銅を使用した箇所は不明ですが、仮にオイルリングを使用している場合、オイルリングの摩耗が考えられます。オイルリングが摩耗していた場合、潤滑油の適正なかきあげに影響が生じ、軸受軌道面の油膜切れ発生原因となることから注意が必要です。計数汚染度はNAS級以上と当社推奨の管理限界値を超えていました。フィルタ表面の異物観察で粘ちょう物、金属片、鉄錆、砂等が観察されたことから、汚染度が高い要因は、摩耗とスラッジ、外部混入異物の影響と思われます。粘度、水分、全酸価、IR、RBOTの各データは、良好でした。尚、別紙RBOTの減少傾向から油の余寿命を求めた結果、本試料油は直近の更油から起算して年月まで使用可能であることが分かります。
報告№109-09136 報告№112-00683 | 分析№109-001160 分析№112-003156 | 112-003156 | 油の劣化は確認されず、汚染度は良好な範囲にあることから、継続使用可能な状態にあると判断します。軸受は継続使用可能な状態にあると判断します。但し、将来的な摩耗進行の有無を確認するためにも傾向監視を継続することが有効です。定期的な分析および分析周期の検討定期的に分析を実施することにより、データの微小な変化から異常の兆候を早期に発見することが可能となります。今後、寿命予測を行うには、今回データを含め少なくとも回の分析データが必要となります。当該機は、年間稼働率が低いことから、採油の機会を検討するのは難しいところがありますが、あと最低でも回分析を実施し、寿命予測を行うと共に分析周期を検討することを推奨します。軸受の摩耗状態フェログラフィーおよびSOAP-Tのデータから総合的に解析した結果、軸受は健全であり、継続使用可能と評価できますが、引続き軸受の機能が保持されていることを確認するためにも、潤滑油診断による傾向管理が有用と考えます。フェログラフィー【定量分析：Is値】Is値は異常摩耗の早期発見パラメータのつで、摩耗程度を定量化するために用います。今回のIs値はの乗とやや高い値でした。フェログラフィー【定性分析：摩耗粒子および摩耗形態観察】分析結果から比較的多く観察された摩耗粒子は、以下の通りでした。切削粒子・異物や金属表面の微小突起による切削摩耗により発生。シビア粒子・潤滑状態がやや厳しい凝着摩耗により発生。金属潤滑部が局部的に油膜切れを起していると考えられます。フリクションポリマ・局部的に高圧・高温となる場合に発生。観察された摩耗粒子の中でも、切削粒子、シビア粒子は、注意が必要です。摩耗形態の中でも切削摩耗は摩耗進行速度が速く、転がり軸受でこの摩耗形態が発生した場合には寿命が分の程度に低下することも知られており、切削摩耗により生じた軌道面の損傷が起点となって、転がり軸受の寿命となるフレーキングに進展することから、傾向監視が必要です。シビア粒子は、凝着摩耗に分類されます。この摩耗粒子は、軌道面で凝着、破断を繰り返し、この過程で生じる移着粒子が成長して摩耗粒子となります。そのため、軌道面では局部的に油膜切れが発生していることを示しています。この状態が継続した場合、摩耗粒子のサイズは徐々に大型化していき、最終的にはギヤおよび軸受の損傷に至る場合があります。Iカップリング発光分光分析【SOAP-T】検出された金属元素から発生箇所を推定すると、以下の通りでした。鉄、銅、亜鉛・軸受等リン、カルシウム、バリウム、ナトリウム、ケイ素・外部混入異物ケイ素の検出SOAP-Tの結果、ケイ素がか検出されました。一般に、潤滑油中からケイ素が検出された場合の原因として、以下の点が挙げられます。シリコン油或いは、シリコン系の添加剤が検出されるフェログラフィーおよびフィルタ表面の異物観察で砂が多く観察されて検出されるシリコングリースをシール部に塗布している場合、このシリコングリースが潤滑油に混入して検出されるケイ素が多く検出された原因がであると軸受摺動面に噛み込み摩耗が進行したり、であると潤滑油とグリースが混ざって粘度が上昇し、粘性抵抗が増大することにより、油温が上昇する等の悪影響を及ぼすことがあります。分析の結果から、今回検出された原因は、の可能性が考えられます。については、分析結果では確認することが出来ませんので、これに関する情報があれば提供をお願いします。は良好と判断します。計数汚染度計数汚染度は、NAS級と当社推奨の管理限界値NAS級以下であり、良好と判断します。重量汚染度は、mg/mlと当社推奨の管理限界値mg/ml以下であり、良好と判断します。光学顕微鏡写真重量汚染度で濾過したフィルタ表面上の夾雑物を光学顕微鏡で観察した結果、金属片、鉄錆、砂等が観察されました。は良好と判断します。粘度粘度は、mm/sと新油値mm/sに比較して、粘度変化率は+.％で、当社推奨の管理限界値である±％以内であり、良好と判断します。水分は、.ppmと当社推奨の管理限界値の以下であり、良好と判断します。酸価は、.mgKOH/gと新油値.mgKOH/g以下であり、良好と判断します。IRIRチャートの結果、新油と使用油のスペクトルパターンはほぼ一致し、また、油劣化の兆候を示すカルボン酸の吸収ピークが確認されていないことから、良好と判断します。
報告№109-09255 報告№109-09255 | 分析№109-002402 分析№109-002402 | 109-002402 | 結論運転再開後、今回の分析項目に計数汚染度、油中金属濃度を追加して、再度分析を実施し、摩耗および油劣化の進行状況を確認されることを推奨します。特性低下分析結果は、全項目が良好の範囲にありました。したがって、油の特性低下は認められず良好と判断します。粘度粘度はmm/sと新油値.mm/sに対する粘度変化率が-％でした。粘度変化率の推奨管理限界値は、±％以内となっていますが、今回の結果はこの範囲内にあることから、良好と判断します。全酸価全酸価は.mgKOH/gと新油値以内にあり、良好と判断します。酸化安定度酸化安定度は、新油値と比較して十分に残存していることが必要ですが、今回の残存率は新油の％となっており、当社推奨の管理限界値の％以上であったことから、良好と判断します。汚染水分による汚染は確認されず、良好と判断します。水分濃度は、当社推奨の管理限界値の以下のppmであり、良好と判断します。摩耗摩耗粒子の結果、異物の噛み込みなどで発生する切削粒子等が比較的多く観察されました。異常摩耗の早期発見パラメータであるフェログラフィーのIs値がの乗とやや高く、摩耗粒子の形態観察の結果、異物の噛み込みなどで発生する切削粒子が比較的多く観察されました。
報告№101-0180 外部から混入したケイ素は、前報で述べたとおり、シリコーングリースの混入によるものと考えられました。 | 分析№101-01587 | 101-01587-1 | 摩耗の過酷度を示すフェログラフィーのIs値がの乗と良好な範囲にあるものの、摩耗粒子の形態観察の結果、フレッティングにより発生した粒子が多く見られました。現在のところ、フレーキングの発生は確認されていませんが、フレッティングが引き金となってフレーキングが発生することが懸念されるため、運転時間時間経過した時点で再度分析を実施し、摩耗の進行状況を確認されることを推奨します。この油は継続使用可能と判断します。粘度は良好と判断します。粘度はmm/sと新油値.mm/sに比較して、粘度変化率は.％で、当社推奨の管理目安である％以内にあり、良好と判断します。水分は良好と判断します。水分はppmと当社推奨の管理目安の以下であり、良好と判断します。全酸価は良好と判断します。全酸価は.mgKOH/gと当社推奨の管理目安のmgKOH/g以下であり良好と判断します。計数汚染度は当社推奨の管理基準値を超えていました。計数汚染度はNAS級以上と当社推奨の管理基準値のNAS級を超えていました。重量汚染度は当社推奨の管理基準値を超えていました。重量汚染度は.mg/mlと当社推奨の管理基準値のmg/mlを超えていました。機器の潤滑状態フレーキングの引き金となるフレッティングの発生が確認されました。SOAPの結果、ベアリングの摩耗が確認されました。油中の金属粒子濃度を分析するSOAPの結果、ベアリングの摩耗により発生した鉄がppm、外部から混入したケイ素がppm、油の添加剤成分のリンがppm検出されました。D－SOAPの結果、ベアリングの摩耗が確認されました。油中の金属粒子濃度を分析するD－SOAPの結果、ベアリングの摩耗により発生した鉄がppm、外部から混入したカルシウムが、ナトリウムが検出されました。フェログラフィーの結果、フレーキングの引き金となるフレッティングの発生が確認されました。摩耗の過酷度を示すフェログラフィーのIs値がの乗と良好な範囲にあるものの、摩耗粒子の形態観察の結果、フレッティングにより発生した粒子が多く見られました。現在のところ、フレーキングの発生は確認されていませんが、フレッティングが引き金となってフレーキングが発生することが懸念されるため、運転時間時間経過した時点で再度分析を実施し、摩耗の進行状況を確認されることを推奨します。
|  | 98-02690 | 精点Aを実施した結果、次の事が判った。軸受支持部でフレッティングが考えられるフェログラフィー分析の結果、フレッティングにより発生する特徴的なサイズの赤錆が多く見られる事から、フレッティングが発生している事が考えられる。発生箇所は、軸受の支持部と推定出来ます。フレッティングの進行を診るために傾向管理が必要フレッティング粒子は軸受周辺材料と比較して硬く、これが軸受摺動面に噛み込んで異常摩耗に進展することもあるため、傾向管理が必要です。ヶ月以内の再分析を推奨します。
報告№106-0334 報告№106-0334 | 分析№106-01751 分析№106-01751 | 106-01751 | 分析の結果、全てのデータが良好であることから、本試料油は継続使用可能であり、軸受の潤滑状態も正常と判断します。この油は継続使用可能と判断します。粘度は良好と判断します。粘度はmm/sと管理限界値以内にあり、良好と判断します。水分は良好と判断します。水分はppmと管理限界値の以下にあり、良好と判断します。全酸価は良好と判断します。全酸価は.mgKOH/gと新油データの.mgKOH/gに比較して高い値であるものの、IRの結果で油劣化の兆候を示すカルボン酸が確認されていないことから、良好と判断します。IRは良好と判断します。IRの結果、油劣化の兆候を示すカルボン酸の吸収が確認されていないことから、継続使用可能な状態にあると考えられます。計数汚染度、重量汚染度、共に良好と判断します。計数汚染度は良好と判断します。計数汚染度はNAS級と当社推奨の管理限界値のNAS級以内にあり良好と判断します。重量汚染度は良好と判断します。重量汚染度は.mg/mlと当社推奨の管理限界値のmg/ml以内にあり良好と判断します。機器の潤滑状態フェログラフィーの結果、異常摩耗の早期発見パラメータであるIs値が.と良好の範囲にあり、潤滑状態は良好と判断します。SOAPは良好と判断します。SOAPの結果、摩耗により発生する鉄が検出されていないことから、良好と判断します。又、油の添加剤成分であるリンが検出されました。D－SOAPは良好と判断します。D－SOAPの結果、摩耗により発生する鉄が検出されていないことから、良好と判断します。フェログラフィーの結果、継続使用可能な状態にあると判断します。フェログラフィーの結果、異常摩耗の早期発見パラメータであるIs値が.と良好の範囲にあることから、継続使用可能な状態にあると判断します。
報告№109-09136 報告№111-00309 | 分析№109-001160 分析№111-001452 | 111-001452 | 軸受メタルが若干摩耗している事がわかりました。メタルサイズ、回転数、直近のメタル交換からの運転時間、そして油交換からの運転時間に関する情報がないため、詳細な解析による診断を進めることはできませんでしたが、摩耗粒子の形態観察の結果、少なくとも局部的な油膜切れにより発生したものと判断できます。今後摩耗が継続する可能性が高いと思われますので、以下の対策を推奨します。濾過汚染度が高く、観察された異物等が軸受摺動面に噛み込み摩耗が進行することが懸念されるため、濾過を推奨します。定期的な分析摩耗の進行を監視するため、定期的に分析を実施し、摩耗の進行状況を確認することを推奨します。傾向監視のための次回採油時期は、回転数が不明であるためをrpmと仮定すると最短で約時間となります。この時間は、油中汚染物が均一になるために必要とする時間であり、この時間を経過すれば、再分析の結果から状態の傾向を確認することが可能となりますので、これを参考に次回分析時期を検討されることを提案します。軸受メタルの情報提供今後軸受メタルの摩耗が進行した場合、摩耗程度を評価する必要がありますので、次回分析時には、メタルサイズ、回転数、直近のメタル交換からの運転時間、油交換からの運転時間をお知らせください。最適な採油方法本試料油は、機器停止中にブローラインから採油されています。機器が停止している状態では、別紙油粒子の沈降の影響に示すように油槽内で撹拌がなくなり固形物が沈降するため、油中汚染度は高くなると推定されます。今後の採油は、極力運転中もしくは停止直後の油槽中層部から実施されることを推奨します。フェログラフィー異常摩耗の早期発見パラメータとして摩耗粒子を定量化して評価するフェログラフィーのIs値は、前回のの乗から変化はなく、潤滑状態が安定していることを示していました。摩耗粒子の形態で比較的多く観察された粒子は、潤滑状態が正常な場合に発生する摩耗粒子でした。これらの摩耗粒子が観察された場合、潤滑部で発生している摩耗形態は、正常なマイルド摩耗であることが分かります。Iカップリング発光分光分析供試のタービン油を分析した結果、検出された金属元素は、SOAPの結果表に示すように、鉄、鉛、銅、アンチモン、錫、亜鉛、カルシウム、バリウム、アルミニウム、ケイ素、ナトリウム、マグネシウムが検出されました。これらの検出された金属元素から発生箇所を推定すると鉄、鉛、銅、アンチモン、錫・軸受等亜鉛、カルシウム、バリウム、アルミニウム、ケイ素、ナトリウム、マグネシウム・外部混入異物であると思われます。このうち、機械部品が摩耗したと思われる元素はのグループです。計数汚染度、重量汚染度は共に当社推奨の管理限界値を超えていました。フィルタ表面の異物観察で金属片、鉄錆、砂、粘ちょう物等が観察されたことから、汚染度が高い要因は、摩耗とスラッジ、そして外部混入異物の影響と思われます。粘度、水分、全酸価、IRの各データは良好でした。
報告№107-4545 報告№108-5101 | 分析№107-02185 分析№108-03169 | 108-03169 | トライボ診断の結果、粘度を除く項目は良好です。粘度は、前回同様に新油値のmm/sに比較し変化率が-.％のmm/sとなっており、当社推奨の管理限界値である±％を超えています。粘度低下の要因のひとつとなる異種油の混入や劣化がIRで確認できなかったことから、今回の粘度低下は、潤滑油の製造ロットによる差異、または、潤滑油の分子がせん断作用を受けて低下したことなどが考えられます。現在のところ、本試料油は継続使用可能な状態にありますが、粘度低下は、シール部からの漏れ量の増加や、油膜形成に影響し摩耗の促進につながりやすくなることから、定期的な分析により粘度の低下および油の劣化の進行状況を確認することを推奨します。粘度が当社推奨の管理限界値を超えています。粘度は当社推奨の管理限界値を超えています。粘度はmm/sと新油値mm/sに比較して、粘度変化率は-.％で、当社推奨の管理限界値である±％を超えています。粘度はmm/sです。粘度はmm/sです。粘度指数はです。粘度指数はです。水分は良好。水分はppmと当社推奨の管理限界値の以下にあり、良好と判断します。全酸価は良好。全酸価は.mgKOH/gと新油値.mgKOH/gに比較して高いものの、IRの結果で油劣化の兆候を示すカルボン酸の吸収が確認されていないことから、良好と判断します。
報告№108-0387 報告№108-4523 | 分析№108-02609 分析№108-02878 | 108-02878 | 分析の結果、摩耗粒子の観察から本試料油中で発生している摩耗形態は、潤滑状態が正常なマイルド摩耗であることが確認されています。マイルド摩耗は、機械が正常な摩耗をしている場合に発生するもので、金属がマイルドに擦られることにより金属表面に摩耗が極めて少ない特殊な表面層が形成され、摩擦表面は平滑な状態となるもので、この状態が安定である限り摩耗状態は正常であり、発生する摩耗粒子は少ないことが分かっています。今回観察された摩耗形態は、このマイルド摩耗が支配的であることから、現在のところ、ギヤ歯面は正常な摩耗の範囲にあり、継続使用は可能と判断します。尚、である粘度、水分、全酸価、IRの各データは良好の範囲にあることから、この油は継続使用可能と判断します。トライボ診断では、ギヤのバックラッシの増加量を分析結果から計算できますので、構造が確認できる図面、ギヤの形式、歯形、モジュール、歯数、回転数、増速比、歯幅をお知らせ下さい。計算結果をご報告いたします。
報告№109-09136 報告№112-00563 | 分析№109-001160 分析№112-002333 | 112-002333 | 分析の結果、エンジン内部は以下のような状態になっていると推定されることから、開放点検時にはピストンリング、シリンダ、クランクメタルの詳細な点検と、メタル交換とシリンダのボア測定を前提とした点検の実施を推奨します。油中金属元素分析の結果で、鉄濃度が比較的高濃度である軸受メタル第三層のケルメットを構成している成分元素である銅と鉛が比較的高濃度で検出されている軸受メタルの最上部層の錫が検出されているが、摩耗はマイルドに擦られたようになっていると推定される。摩耗しているメタル表面は、正常な当りと思われるが、取り替えが必要なメタルがある潤滑油中のカルシウム濃度が比較的高い値となっていることから、ピストンリング、オイルリングが若干摩耗している。油中金属元素分析で、クロムが検出されていることから、カム及び、カムローラに若干の摩耗が発生している次回点検でピストンリングの点検当該機の油中からカルシウム化合物が非常に高い濃度で検出されたため、この化合物がコンロッドメタルやクランクメタルの摩耗を促進させる懸念があります。化合物発生の原因は、ピストンリングの摩耗によって燃焼ガスのシール性が低下し、燃焼ガス中の硫黄分と油中のカルシウム添加剤が反応するためと考えられます。そのため、次回点検ではピストンリングの摩耗状態の点検を推奨します。更油および油槽内を清掃水分の影響により金属表面で腐食摩耗が発生し、発生した鉄錆等の粒子が潤滑部に噛み込み摩耗が進行することがあります。さらに、粘度低下が確認されており、潤滑部で油膜切れなどによる摩耗の発生が懸念されます。これらの予防処置として更油を推奨します。また、潤滑油が汚染されていることから、油槽内は汚染されていると思われます。更油をする際には、油槽内を清掃し、更油する新油もNAS級程度の清浄な潤滑油を更油することを推奨します。定期的な分析定期的に分析を実施することにより、データの変化から異常の兆候を早期に発見することが可能となります。分解点検後は初期試験を実施し、最低でも回分析を実施し、分析データの変化から今後の分析周期を検討することを推奨します。はフェログラフィーおよびSOAP-Tの結果から総合的に判断した結果、傾向管理が必要な状態にあると考えられます。フェログラフィー【定量分析：Is値】Is値は異常摩耗の早期発見パラメータのつで、摩耗粒子を定量化するために用います。今回のIs値はの乗と高い値でした。フェログラフィー【定性分析：摩耗粒子および摩耗形態観察】分析結果から比較的多く観察された粒子は、以下の通りでした。正常な摩耗粒子・潤滑状態が正常なマイルド摩耗により発生。黒錆・潤滑状態がやや厳しい凝着摩耗により発生。金属接触が厳しく、且つ、高い摩擦熱が発生していると考えられます。赤錆・フレッティングにより発生。観察された摩耗粒子の中でもフレッティングは、注意が必要です。フレッティングの発生要因は、鉄系材料が接合されたり、勘合されたりする部分から発生します。フレッティングによる赤錆が少量発生しても直ちに異常ではありませんが、場合によっては、発生した赤錆が軸受摺動面に噛み込み、摩耗を進行させる場合があります。Iカップリング発光分光分析【SOAP-T】検出された金属元素から発生箇所を推定すると、以下の通りでした。鉄、鉛、銅、クロム、錫・エンジン部品クロム、リン、亜鉛、カルシウム・添加剤モリブデン・外部混入異物カルシウムの析出SOAP-Tでカルシウムがppm検出されました。エンジン油中にカルシウム化合物が高い濃度で検出された場合、この化合物がコンロッドメタルやクランクメタル摺動面に噛み込んで摩耗させたり、メタルに埋め込まれて摩耗を促進させたりする原因になるなどの悪影響を生じることが当社の研究結果から判明しています。この影響については、別紙カルシウムの析出をご覧ください。メタルの摩耗SOAP-Tで軸受メタルの主成分である錫が.ppm検出されました。潤滑状態が直ちに異常にならないと思われますが、メタル成分が検出されていることからメタルの一部に油膜切れが発生していることの証です。一般にポンプ場の稼働率は低稼働率であり、起動停止回数が多い傾向にあるため、本機のメタル成分の増加要因は起動停止時に油膜切れが生じて発生していると推定されます。クランクメタルの摩耗SOAP-Tで鉛がppm、銅がppm検出されたことから、クランクメタルの摩耗が発生していると推定されます。ディーゼルエンジンのクランクメタルは積層構造になっており、クランクメタルの最表面はホワイトメタル層が存在し、その下にニッケル層、さらにその下には銅と鉛の合金であるケルメット層が存在します。ディーゼルエンジンのメタルは、設計上、油膜が正常に形成される流体潤滑が基本であることから、通常の使用においては摩耗しにくいと思われますが、メタルの潤滑部に流体潤滑になりにくい部分が発生するとメタル表面の軟質金属部が摩耗しメタル部のすぐ下のニッケル部まで摩耗し始め、ホワイトメタル層の主成分である錫や鉛、そしてメタルの第二層のニッケルやバックメタルの銅が検出されます。今後、摩耗が進行した場合、軸受が焼付を起こす可能性があるため、注意が必要です。その他の銅を使用した箇所の溶出・摩耗潤滑油系統内で銅を使用している箇所は、潤滑油冷却器の配管などが考えられます。この箇所で溶出・摩耗が発生する場合は以下のことが考えられます。潤滑油冷却器の配管で摩耗していた場合、配管取付け部に緩みが生じて配管が振動し、継手部が外れたり、亀裂が生じて冷却水の混入にいたる場合があります。亜鉛系添加剤の影響により、潤滑油冷却器の配管で溶出していた場合、ピンホールが発生して冷却水の混入に至る場合があります。今後、油劣化の進行や水分濃度が上昇することに注意が必要です。その他の鉛を使用した箇所の溶出・摩耗亜鉛系添加剤を使用している潤滑油で鉛が検出される場合、潤滑系統内で鉛を使用した箇所が亜鉛系添加剤の影響により溶出することが知られています。今後、濃度の増加とともに酸化速度が加速することから油劣化の進行に注意が必要です。計数汚染度計数汚染度は、NAS級以上と汚染されていました。重量汚染度は、.mg/mlでした。光学顕微鏡写真重量汚染度で濾過したフィルタ表面上の夾雑物を光学顕微鏡で観察した結果、金属片、鉄錆、砂等が観察されました。粒度分布粒度分布は、.～μmの範囲にあり、.μmにピークが確認されました。μm以下の粒子が多いことから、燃焼して発生したすす等であることが分かります。粘度、水分は当社推奨の管理限界値を超えていました。粘度粘度は、mm/sと新油値mm/sに比較して、粘度変化率は-％で、当社推奨の管理限界値である±％を超えていました。粘度低下した場合、油膜切れなどによる摩耗の発生が懸念されるため、別紙エンジンオイルの粘度低下メカニズムを御覧下さい。水分は、ppmと当社推奨の管理限界値のを超えていました。今後、水分の影響でエンジン内部に錆が発生し、その影響で摩耗が発生する懸念があります。酸価は、mgKOH/gと新油値mgKOH/g以下にあり、良好と判断します。塩基価は、.mgKOH/gと当社推奨の管理限界値である.mgKOH/g以上あり、良好と判断します。IRIRチャートの結果、新油と使用油のスペクトルパターンはほぼ一致し、また、油劣化の兆候を示すカルボン酸の吸収が確認されていないことから、良好と判断します。
報告№109-09094 報告№112-00124 | 分析№109-000872 分析№112-000467 | 112-000467_date121122 | 潤滑油は継続使用可能な状態にあると判断します。は良好でした。尚、RBOTは管理基本値に比較して大きな値であり減少傾向は確認されませんでした。このことから、更油から今回採油までのヶ月間で酸化防止剤の消耗は確認されていないことから、使用条件が同様であれば定検周期のヶ月は使用できる可能性が高いと判断します。≪状態監視とパラメータ≫分析の目的および各分析のパラメータは以下の通りです。特性低下目的：油の分析結果から、や劣化傾向ならびに添加剤の消耗程度、残存寿命などを確認する。粘度JISK酸価JISK赤外線吸収スペクトルJISK酸化安定度試験JISK汚染目的：油の分析結果から、砂塵あるいは水・異種油などによるや、異物混入の有無を確認する。水分JISK計数汚染度JISB重量汚染度JISB光学顕微鏡観察摩耗目的：油中の摩耗粒子を分析する事により、回転・摺動部の潤滑状態、摩耗劣化の程度、余寿命などを解析する。摩耗診断電子顕微鏡観察JISKX線マイクロアナリシス油中金属濃度JISK≪分析結果≫特性低下粘度：良好粘度値mm/sの管理基本値mm/sに対する変化率は-.％であり、○○管理限界値±％以内に留まっています。酸価：良好酸価.mgKOH/gは管理基本値の.mgKOH/g以内にあることから、問題は無いと判断します。赤外線吸収スペクトル：良好酸化安定度試験：良好酸化安定度試験の結果、数値minは○○管理限界値min以上に留まっており、現時点での使用は可能と判断します。汚染水分：良好水分値は○○管理限界値以内に留まっています。計数汚染度：今回は実施していません。重量汚染度：今回は実施していません。光学顕微鏡観察：今回は実施していません。摩耗摩耗診断電子顕微鏡観察・X線マイクロアナリシス：今回は実施していません。油中金属濃度：今回は実施していません。
報告№109-09136 | 分析№109-001160 | 112-002818 | 油の劣化進行は確認されなかったものの、油中の汚染度が高いことから、以下の対策を推奨します。対象設備は継続使用可能な状態にあると判断します。但し、将来的な摩耗進行の有無を確認するためにも傾向監視を継続することが有効です。濾過摩耗粒子や異物等がギヤ歯面や軸受軌道面に噛み込むことによる摩耗の進行が懸念されるため、可能であれば濾過を推奨します。定期的な分析今後懸念される凝着摩耗の進行を監視するため、定期的に分析を実施することを推奨します。新油との比較による評価を示す粘度、酸価のデータは新油データを基準として評価しています。今回は油名が不明であったため評価できませんでしたが、今後評価する場合は、使用している新油を同時に分析することをご検討下さい。はフェログラフィーおよびSOAP-Tの結果から総合的に判断した結果、継続使用は可能ですが、機器の機能を保持するためにも傾向管理が有用と考えます。フェログラフィー【定量分析：Is値】Is値は異常摩耗の早期発見パラメータのつで、摩耗粒子を定量化するために用います。Is値はの乗とやや高い値でした。フェログラフィー【定性分析：摩耗粒子および摩耗形態観察】分析結果から比較的多く観察された粒子は、以下の通りでした。シビア粒子・潤滑状態がやや厳しい凝着摩耗により発生。金属潤滑部が局部的に油膜切れを起していると考えられます。黒錆・潤滑状態がやや厳しい凝着摩耗により発生。金属接触が厳しく、且つ、高い摩擦熱が発生していると考えられます。フリクションポリマ・局部的に高圧・高温となる場合に発生。観察された摩耗粒子の中でもシビア粒子、黒錆は、将来的な摩耗の進行に繋がる可能性を示唆しているため、傾向監視が必要と思われます。シビア粒子、黒錆は、凝着摩耗に分類されます。これらの摩耗粒子は、ギヤ歯面や軸受軌道面で凝着、破断を繰り返し、この過程で生じる移着粒子が成長して摩耗粒子となります。そのため、ギヤ歯面や軸受軌道面では局部的に油膜切れが発生していることを示しています。この状態が継続した場合、摩耗粒子のサイズは徐々に大型化していき、設備の損傷に至る場合がありますので、傾向監視が必要です。Iカップリング発光分光分析【SOAP-T】検出された金属元素から発生箇所を推定すると、以下の通りでした。鉄・ギヤ、軸受等カルシウム、バリウム・添加剤リン、ナトリウム・外部混入異物計数汚染度は、NAS級と、当社推奨の管理限界値に到達していました。摩耗粒子の形態観察およびSOAP-Tの結果から、汚染度が高い要因は摩耗と外部混入異物の影響と思われます。粘度粘度はmm/sとISOVG規格内にありました。水分はppmと当社推奨の管理限界値以下であり、良好でした。酸価は油名が不明であったため、新油データとの比較ができず評価できませんでした。潤滑油および設備の劣化比較と傾向はフェログラフィーおよびSOAP-Tの結果から総合的に判断した結果、前回同様に傾向管理が必要な状態にあると考えられます。フェログラフィー【定量分析：Is値】Is値は前回に比較しての乗から乗に低下しているものの、やや高い値でした。フェログラフィー【定性分析：摩耗粒子および摩耗形態観察】前回同様にシビア粒子が比較的多く観察されました。Iカップリング発光分光分析【SOAP-T】前回と比較して鉄が.ppmからppmに減少していました。またリンが前回だったのに対し、今回ppmと増加していました。更油、添加剤の投与、異種油の混入が考えられます。計数汚染度は、前回に比較してNAS級以上からNAS級ランク低下しているものの、当社推奨の管理限界値NAS級に到達していました。粘度粘度は前回に比較してmm/sからmm/sに上昇しているものの、前回同様にISOVG規格内にありました。水分は前回に比較して.からppmに減少し、前回同様に当社推奨の管理限界値以下であり、良好でした。酸価は前回に比較して.mgKOH/gからに低下していることから、油劣化は進行していないと考えられます。
報告№108-0411 報告№110-00508 | 分析№108-02744 分析№110-002309 | 110-002309 | Iカップリング発光分光分析供試グリースをSOAP／D－SOAPで分析した結果、検出された金属元素は、鉄、銅、アンチモン、ニッケル、錫、リン、カルシウム、バリウム、アルミニウム、ナトリウム、マグネシウムでした。これらの検出された金属元素から発生箇所を推定すると鉄、銅、アンチモン、ニッケル、錫・軸受等リン・グリース添加剤カルシウム、ナトリウム、アルミニウム、マグネシウム・増ちょう剤バリウム・外部混入異物であると思われます。このうち、機械部品が摩耗したと思われる元素はのグループです。フェログラフィー摩耗粒子の形態で比較的多く観察された粒子は、潤滑状態が正常な場合に発生する摩耗粒子と、金属潤滑部が局部的に油膜切れを起こして発生するシビア粒子でした。このような摩耗粒子が観察された場合には、潤滑部では正常なマイルド摩耗と凝着摩耗が混在していることが分かります。軸受は継続使用可能な状態にあると判断します。しかし、摩耗粒子の形態に油膜切れによって発生するシビア粒子が観察されていることから、転がり軸受の軌道面では油膜切れによる摩耗があると判断されます。そのため、今後はこの摩耗による軌道面の損傷が起点となって、フレーキングに進展することが懸念されることから、定期的な分析により摩耗の進行状況を確認することを推奨します。
報告№105-0410 報告№105-0410 | 分析№105-02682 分析№105-02682 | 105-02682 | 分析の結果、全てのデータが良好であることから、本試料油は継続使用可能であり、軸受の潤滑状態も正常と判断します。但し、SOAPの銅濃度が前回のppmに比較してと改善されていました。銅は軸受の主成分ではないため、銅濃度の増加は軸受の摩耗を示すものではありませんが、本軸受油槽内で銅合金を使用した箇所は、貴社ご提供の図面からデフレクターとバッフルという部品が考えられます。寸法が確認できる図面がないため、摩耗の影響を検討することはできませんが、これらの部品はオイルシールの役目を果たしており、仮にこの部分からの溶出であるとすれば、シャフトとのギャップが増大し油漏れの原因になる場合も懸念されるため、巡視の際には、油漏れと油面の低下に注意を払い監視する必要があります。以上のことから、摩耗の増加、油劣化の進行を確認するため、ヶ月後に再度分析を実施されることを推奨します。尚、銅濃度が減少したのは、年月に更油を実施したためですので、今後は、今回のデータをベースに管理する必要があります。この油は継続使用可能と判断します。粘度は良好と判断します。粘度はmm/sと管理限界値以内にあり、良好と判断します。水分は良好と判断します。水分はと管理限界値の以下にあり、良好と判断します。全酸価は良好と判断します。全酸価はmgKOH/gと新油データのmgKOH/gに比較して高い値を示しているものの、IRの結果で油劣化の兆候を示すカルボン酸が確認されていないことから、良好と判断します。IRは良好と判断します。IRの結果、油劣化の兆候を示すカルボン酸の吸収が確認されていないことから、継続使用可能な状態にあると考えられます。計数汚染度、重量汚染度、共に良好と判断します。計数汚染度は良好と判断します。計数汚染度はNAS級と当社推奨の管理限界値のNAS級以内にあり良好と判断します。重量汚染度は良好と判断します。重量汚染度は.mg/mlと当社推奨の管理限界値のmg/ml以内にあり良好と判断します。機器の潤滑状態フェログラフィーの結果、異常摩耗の早期発見パラメータであるIs値が.と良好の範囲にあり、潤滑状態は良好と判断します。SOAPの結果、前回同様に銅が多く検出されました。SOAPの結果、油の添加剤成分であるリン、亜鉛が検出されました。一方、銅が検出されました。銅を使用した部分の溶出が発生していると考えられます。この溶出は検出された亜鉛系添加剤の成分と銅が反応し、溶出することが知られています。銅濃度は別紙鉱油の酸化に対する金属触媒の影響に示すように銅濃度が増加すると酸化速度が速まりますので、酸化劣化の進行状況を油分析により監視されることを推奨します。D－SOAPの結果、鉄が検出されました。D－SOAPの結果、摩耗により発生した鉄が検出されました。フェログラフィーの結果、継続使用可能な状態にあると判断します。フェログラフィーの結果、異常摩耗の早期発見パラメータであるIs値が.と良好の範囲にあることから、継続使用可能な状態にあると判断します。
報告№108-0411 報告№110-00533 | 分析№108-02744 分析№110-002428 | 110-002428 | は、油の粘度、油中のスラッジの発生量を判断パラメータに、粘度、全酸価、IR、RBOTで評価します。分析の結果、油の粘性を示す粘度は、新油値の.mm/sに比較して粘度変化率が-.％の.mm/sと変化はなく、また油中のスラッジの発生量を示す全酸価は、新油値の.mgKOH/gに対して.mgKOH/gでほぼ変化が見られず劣化は確認されなかった。さらにはIRの結果でも油が劣化した場合に発生するカルボン酸の発生も確認されていないものの、酸化防止剤の残存量を示すRBOTは、限界値minに比較して、十分に残量があるminであった以上のことから、潤滑油の劣化は確認されませんでした。但し、IRの結果、新油のIRスペクトルと一致しない箇所が確認されたことから、異種油の混入または油名の誤りなどが考えられます。油の余寿命は、使用油の使用期間または使用時間が不明であったため、ご依頼の油の余寿命に関する検討はできませんでしたが、分析の結果で新油値がminであることから、使用期間を仮にヶ月間と仮定すれば余寿命は十二分にあると言えます。可能であれば、使用期間、あるいは使用時間の情報をご提供下さい。汚染度油中の水分を計測した結果、水分はppmと新油と同等であり、継続使用可能な状態にあることが確認されました。IRの結果から異種油の混入または油名の誤りの可能性がありますので、使用油名を再度ご確認下さい。
報告№109-09136 報告№112-00368 | 分析№109-001160 分析№112-001526 | 112-001526_date130129 | ポンプ軸受と潤滑油は、継続使用可能な状態であるため、分解点検の必要はないと判断します。但し、油中の汚染度が高く、今後も摩耗の進行を傾向監視するため、以下の対策を推奨します。更油および油槽内の清掃潤滑油が汚染されていることから、油槽内は汚染されていると思われます。更油をする際には、油槽内を清掃し、更油する新油もNAS級程度の清浄な潤滑油を更油することを推奨します。定期的な分析定期的な分析を実施することにより、データの変化から異常の兆候を早期に発見することが可能となります。今後懸念される切削摩耗および凝着摩耗の進行を監視するため、定期的に分析を実施することを推奨します。異種油の混入および油名の確認分析データから新油と一致しないデータが確認されたことから、異種油の混入または油名が違っている可能性があります。油は設備の条件にあった適正な性能のものを使用することが重要であるため、異種油の混入の有無、油名を再確認することを推奨します。シリコン系添加剤の投与量を確認SOAP-Tの結果、ケイ素がppmと高い濃度で検出されたことから、シリコン系添加剤を投与している可能性があります。シリコン系の添加剤は混ざりにくい性質であり、過度の投与は使用油を分離して油膜の形成に悪影響を及ぼすと考えられることから、添加剤の投与量は最小限にすることを推奨します。はフェログラフィーおよびSOAP-Tの結果から総合的に判断した結果、傾向管理が必要な状態にあると考えられます。フェログラフィー【定量分析：Is値】Is値は異常摩耗の早期発見パラメータのつで、摩耗粒子を定量化するために用います。今回のIs値はの乗と高い値でした。フェログラフィー【定性分析：摩耗粒子および摩耗形態観察】分析結果から比較的多く観察された粒子は、以下の通りでした。正常な摩耗粒子・潤滑状態が正常なマイルド摩耗により発生。切削粒子・異物や金属表面の微小突起による切削摩耗により発生。黒錆・潤滑状態がやや厳しい凝着摩耗により発生。金属接触が厳しく、且つ、高い摩擦熱が発生していると考えられます。フリクションポリマ・局部的に高圧・高温となる場合に発生。観察された摩耗粒子の中でも切削粒子、フリクションポリマは、注意が必要です。摩耗形態の中でも切削摩耗は摩耗進行速度が速く、転がり軸受でこの摩耗形態が発生した場合には寿命が分の程度に低下することも知られており、切削摩耗により生じた軌道面の損傷が起点となって、転がり軸受の寿命となるフレーキングに進展することから、傾向監視が必要です。フリクションポリマは、潤滑油が軌道面に押し込められ高圧状態になると同時に、圧縮熱により高温状態になった結果、基油自身が重合反応を起こし生成することが知られています。そのため、高圧高温状態の解消がなされなければ、潤滑油の劣化が進行し、粘度上昇に因る潤滑異常に進展する場合があります。Iカップリング発光分光分析【SOAP-T】検出された金属元素から発生箇所を推定すると、以下の通りでした。鉄、亜鉛・軸受等リン、カルシウム、ケイ素、ナトリウム、マグネシウム・外部混入異物SOAP-Tでリンがppm検出されました。使用油であるコスモタービンスーパーには添加剤としてリンは含まれていないことから、異種油の混入、或いは、油名が違う可能性が考えられます。ケイ素の検出SOAP-Tでケイ素がppm検出されました。一般に、潤滑油中からケイ素が検出された場合の原因として、以下の点が挙げあられます。シリコン油或いは、シリコン系の添加剤が検出されるフェログラフィーおよびフィルタ表面の異物観察で砂が多く観察されて検出されるシリコングリースをシール部に塗布している場合、このシリコングリースが潤滑油に混入して検出されるケイ素が多く検出された原因がであると軸受摺動面に噛み込み摩耗が進行したり、であると潤滑油とグリースが混ざって粘度が上昇し、粘性抵抗が増大することにより、油温が上昇する等の悪影響を及ぼすことがあります。分析の結果から、今回検出された原因は、比較的高濃度であることからの可能性が考えられます。については、分析結果では確認することが出来ませんので、これに関する情報があれば提供をお願いします。計数汚染度、重量汚染度は共に当社推奨の管理限界値に到達していました。計数汚染度計数汚染度はNAS級と当社推奨の管理限界値NAS級に到達していました。重量汚染度はmg/mlと当社推奨の管理限界値mg/mlに到達していました。光学顕微鏡写真重量汚染度で濾過したフィルタ表面上の夾雑物を光学顕微鏡で観察した結果、鉄錆、砂等が観察されました。粘度は当社推奨の管理限界値を超えていました。粘度粘度はmm/sと新油値のmm/sに比較して、粘度変化率は-.％で、当社推奨の管理限界値である±％を超えていました。適正な粘度範囲で使用していない場合、潤滑部で油膜切れが発生し、摩耗の進行に繋がることが懸念されます。水分は.ppmと当社推奨の管理限界値の以下にあり、良好でした。酸価は.mgKOH/gと新油値の.mgKOH/g以下にあり、良好と判断します。IRIRの結果、新油のIRスペクトルと一致しない箇所が確認されました。SOAP-Tの結果、ご提供頂いた新油コスモタービンスーパーからはリンが検出されず、使用油からはリンが検出されました。これらのことから、異種油の混入、或いは、油名の誤りなどが考えられます。
報告№109-09448 報告№109-09448 | 分析№109-002936 分析№109-002936 | 109-002936 | グリース試料の前処理について分析用のグリースは、採取されたグリースの摩耗粒子濃度が高いと思われる黒色の部分を選択的に採取し、前処理用を実施した上でグリース中の金属濃度や摩耗粒子の形態観察を実施しました。摩耗状態グリース試料の高濃度と思われる部分に含まれていた箇所から検出された油中金属は、発光分光分析による結果から、鉄、鉛、銅、クロム、ニッケルであることがわかりました。高濃度の部分から採取したグリース中には摩耗粒子が観察されましたが、その形態の観察結果から潤滑部で発生している摩耗形態は金属面に繰り返し加わって剥離する疲労摩耗であることが分かりました。これらのことから、転がり軸受の転動面、軌道面では疲労摩耗が発生していると推定されます。但し、観察された摩耗粒子が非常に微小なサイズであることから、疲労摩耗の発生箇所は微小領域であるとされます。グリースの物理的性状グリースの物理的性状を示す全酸価は試料不足で測定できませんでしたが、IRは良好の範囲にありました。結論ゲート機器の潤滑箇所の摩耗診断分析結果から摩耗が発生している箇所は、転がり軸受軌道面であり、摩耗形態は疲労摩耗であることが分かりました。この摩耗形態は、転がり軸受軌道面で荷重が繰り返しかかることにより、表面下で材料が疲労して剥離するものです。疲労摩耗が進展し、表面の剥離が激しくなり異常な潤滑状態となった場合、観察される摩耗粒子は非常に大きな摩耗粒子が発生しますが、今回観察された摩耗粒子はμm以下の微小な摩耗粒子が支配的であり、対象部位の転がり軸受軌道面の潤滑状態は正常な状態にあると思われます。整備の必要な箇所の検討本分析結果から、整備が必要な箇所は確認されませんでした。しかし、転がり軸受の摩耗が徐々に進行していることが確認されており、今後、定期的にグリース分析を実施し、摩耗の進行状況を確認することにより整備の必要の有無を監視する方法が有用と思われます。グリースの劣化度診断一般的にグリースが劣化した場合、グリースの外観は黒褐色になり、ちょう度や全酸価が上昇し、その過程ではIRで劣化の兆候を示すカルボン酸の吸収が確認されます。さらに劣化が進行した場合、油分が減少し固化します。今回のグリースの物理的性状は、全酸価は試料不足で測定できませんでしたが、IRで劣化の兆候は確認されなかったことから、継続使用は可能であり、交換の必要はないと判断します。潤滑管理の方法現在のグリースの使用期間は不明ですが、今回の分析結果でグリースの劣化が確認されていないことから、運転状況に大きな変化がなければ、本グリースがこれまで使用されてきた期間は使用可能な期間であると考えられます。グリースの交換時期の判断は、今回の分析だけでは予測することは困難ですが、定期的に分析を実施し、その結果の傾向から劣化の進行状況を確認することで容易に可能になります。グリースの物理的性状グリースの物理的性状は良好と判断します。全酸価全酸価はmgKOH/gと新グリース値のmgKOH/g以内にあり、良好と判断します。IRIRの結果、油劣化の兆候を示すカルボン酸の吸収が確認されていないことから、良好と判断します。機器の潤滑状態機器の潤滑状態は正常と判断します。SOAPによる油中金属濃度SOAPによる油中金属濃度の結果、鉛が比較的多く検出されました。SOAPによる油中金属濃度SOAPによる油中金属濃度の結果、鉛が比較的多く検出されました。摩耗粒子診断摩耗粒子の形態観察の結果、外部から混入したと思われる鉄錆、砂などが比較的多く観察され、それらに比較すると観察される量は少ないものの疲労摩耗粒子が観察されました。
報告№109-09136 報告№113-00057 | 分析№109-001160 分析№113-000195 | 113-000195_date130528 | 潤滑油の劣化は確認されなかったものの、油中の汚染度は高い値でした。また、粘度が新油値に比較して低下していたSOAP-TおよびIRで新油と一致しないデータが確認されたスラッジが確認された上記点の結果から、異種油の混入、または油名の誤りなどが考えられます。軸受分析の結果、軸受は継続使用可能な状態にあると判断します。但し、切削摩耗が発生しており、今後も摩耗の進行を傾向監視するため、以下の対策を推奨します。異種油の混入、油名、適正粘度の確認および更油分析データから新油と一致しないデータが確認されたことから、異種油の混入または油名が違っている可能性があります。油は設備の条件にあった適正な性能のものを使用することが重要です。また、使用油の粘度がVG、新油がVG程度であり、粘度グレードが異なっていると考えられます。異種油の混入の有無、油名を再確認するとともに潤滑箇所の適正粘度を確認した上で更油を実施することを推奨します。定期的な分析定期的に分析を実施することにより、データの変化から異常の兆候を早期に発見することが可能となります。また、今回は対象設備の初回分析であるため、あと最低でも回分析を実施し、分析データの変化から今後の分析周期を検討することを推奨します。今後、切削摩耗の進行が懸念されるため、出来るだけ早めに回目の分析を実施することを推奨します。水分、酸価、IRの結果は、劣化はなく良好でした。しかし、粘度は管理限界値以下にあり、IRは新油と使用油のスペクトルパターンが一致してない箇所が確認されました。粘度粘度は、mm/sと新油値mm/sに比較して、粘度変化率は-％と当社推奨の管理限界値である±％を超えていました。SOAP-TおよびIRで新油と一致しないデータが確認されたことから、異種油の混入または補給した油の粘度グレードに誤りがあった可能性があります。適正な粘度範囲で使用していない場合、潤滑部で油膜切れが発生し、摩耗の進行に繋がることが懸念されます。水分は、.ppmと当社推奨の管理限界値の以下であり、良好と判断します。酸価・IR酸価劣化の進行度は、酸価およびIRの結果から総合的に判断します。酸価は、.gKOH/gと新油値.mgKOH/g以下にあり、IRチャートの結果、油劣化の兆候を示すカルボン酸の吸収が確認されていないことから、酸化劣化していないと判断します。しかし、IRチャートの結果、新油と使用油のスペクトルパターンは一致していない箇所が確認されました。重量汚染度は当社推奨の管理限界値を超えていました。計数汚染度計数汚染度は、NAS級と当社推奨の管理限界値NAS級以下であり、良好と判断します。重量汚染度はmg/mlと当社推奨の管理限界値mg/mlを超えていました。SOAP-Tで油の添加剤成分であるリン、亜鉛が検出され、フィルタ表面の異物観察で茶褐色の粘ちょう物、金属片、鉄錆、砂等が観察されたことから、汚染度が高い要因は、摩耗と油の添加剤成分の析出により発生するスラッジ、そして外部混入異物と思われます。スラッジは、油の劣化により発生する場合もありますが、今回のIR、SOAP-Tの結果から、異種油混入によって発生した可能性があります。光学顕微鏡写真重量汚染度で濾過したフィルタ表面上の夾雑物を光学顕微鏡で観察した結果、スラッジ、金属片、鉄錆、砂等が観察されました。はフェログラフィーおよびSOAP-Tの結果から総合的に判断した結果、継続使用は可能ですが、今後の機器の機能を確認するためにも傾向管理が有用と考えます。フェログラフィー【異常摩耗指数：Is値】Is値は異常摩耗の早期発見パラメータのつで、摩耗粒子を定量化するために用います。今回のIs値はの乗と低い値でした。フェログラフィー【定性分析：摩耗粒子および摩耗形態観察】分析結果から観察された代表的な粒子は、以下の通りでした。正常な摩耗粒子・潤滑状態が正常なマイルド摩耗により発生。切削粒子・異物や金属表面の微小突起による切削摩耗により発生。マイルド摩耗は、軽度の凝着摩耗に分類され、摩耗速度が小さく良好な潤滑状態における摩耗ですが、潤滑状態の変化に伴い摩耗速度の速いシビア摩耗に移行し、シビア粒子を発生させることがあります。シビア粒子が観察された場合は注意が必要です。切削摩耗は、他の摩耗形態に比較して摩耗進行速度が速く注意が必要で、定期的なトライボ診断による状態監視が必要と考えます。切削摩耗の原因となる混入異物が残留している場合、この異物により切削摩耗が継続して発生する可能性があります。Iカップリング発光分光分析【SOAP-T】検出された金属元素から発生箇所を推定すると、以下の通りでした。鉄、鉛、銅、アンチモン、ニッケル、錫・軸受等リン、亜鉛・添加剤カルシウム、ケイ素、ナトリウム・外部混入異物本軸受は錫を主成分としたホワイトメタルを使用しており、今回の分析結果で錫が検出されたことから、軸受メタルが摩耗していると推定されます。今回分析したスーパーハイランドの新油では、以下表に示すとおり、添加剤成分としてリン、亜鉛が桁オーダーで検出されています。しかし、使用油のSOAP-Tからは、リンがppm、亜鉛がppmと新油に比較して低い値でした。異種油の混入、または油名の誤りなどが考えられます。表SOAP-T更に、ケイ素がと高い値でした。一般に、潤滑油中からケイ素が検出された場合の原因として、シリコン油或いは、シリコン系の添加剤が検出されるフェログラフィーおよびフィルタ表面の異物観察で砂が多く観察されて検出されるシリコングリースをシール部に塗布している場合、このシリコングリースが潤滑油に混入して検出されるなどが挙げられます。ケイ素が多く検出された原因がであると軸受摺動面に噛み込み摩耗が進行したり、であると潤滑油とグリースが混ざって粘度が上昇し、粘性抵抗が増大することにより、油温が上昇する等の悪影響を及ぼすことがあります。分析の結果から、今回検出された原因は、比較的高濃度であることからの可能性が考えられます。については、分析結果では確認することが出来ませんので、これに関する情報があれば提供をお願いします。軸受メタルの摩耗SOAP-Tで錫がppm検出されたことから、軸受の摩耗が発生していると推定されます。今後、さらに摩耗が進行することが懸念されます。分析結果から軸受メタルの摩耗深さの検討を行いました。計算は、軸受メタルのサイズが不明であったため、直径をmm、幅をmmと仮定し、SOAP-Tの結果で得られている錫濃度ppmと油量mLから計算しました。当社の経験からメタル面積の約分の程度が摩耗したと仮定しました。その結果、メタル表面の平均的な摩耗深さは約.μmとなり、メタルの表面粗さを軸受表面の一般的な粗さであるsと仮定すると、摩耗深さは表面粗さに対し約.％と小さく、軸受は継続使用可能と推定できます。但し、今回の計算は軸受サイズを仮定した結果であることから推定の域をでないため、今後精度の良い診断を行うためにも、正確な軸受メタルサイズを用いた計算により、傾向監視をしていくことを推奨します。
|  | 113-000990 | 潤滑油は、油中の汚染度がやや高いものの、劣化が確認されていないことから、継続使用可能と判断します。軸受は継続使用可能であるため、分解点検の必要はないと判断します。但し、将来的な摩耗進行の有無を確認するためにも傾向監視を継続することが有効です。定期的なトライボ診断実施定期的な分析を実施することにより、データの変化から異常の兆候を早期に発見することが可能となります。今後懸念される切削摩耗の進行を監視するため、定期的なトライボ診断の実施を推奨します。は全てのデータが正常であり、良好でした。粘度粘度は、mm/sと新油値のmm/sに比較して粘度変化率が-％となっており、当社推奨の管理限界値である±％以内にあり、良好でした。水分はppmと当社推奨の管理限界値以下にあり、良好と判断します。酸価・IR酸価劣化の進行度は、酸価およびIRの結果から総合的に判断します。酸価は、.mgKOH/gと新油値.mgKOH/g以下にあり、IRの結果で油劣化の兆候を示すカルボン酸の吸収が確認されていないことから、良好と判断します。計数汚染度が当社推奨の管理限界値以下にあるものの、やや高い値でした。フィルタ表面の異物観察で金属片、鉄錆、砂等が観察されたことから、汚染度が高い要因は、摩耗と外部混入異物の影響と思われます。計数汚染度計数汚染度はNAS級と当社推奨の管理限界値以下であるものの、やや高い値でした。重量汚染度はmg/mlと当社推奨の管理限界値以下であり、良好でした。光学顕微鏡写真重量汚染度で濾過したフィルタ表面上の夾雑物を光学顕微鏡で観察した結果、金属片、鉄錆、砂等が観察されました。はフェログラフィーおよびSOAP-Tの結果から総合的に判断した結果、継続使用は可能ですが、今後の機器の機能を確認するためにも傾向管理が有用と考えます。フェログラフィー【定量分析：Is値】Is値は異常摩耗の早期発見パラメータのつで、摩耗粒子を定量化するために用います。転がり軸受の場合、潤滑状態が良好であればIs値はの乗以下となり、潤滑状態が厳しくなるにつれてIs値は上昇していきます。今回のIs値は、の乗と低い値でした。フェログラフィー【定性分析：摩耗粒子および摩耗形態観察】分析結果から観察された代表的な粒子は、以下の通りでした。切削粒子・異物や金属表面の微小突起による切削摩耗により発生。摩耗形態の中でも切削摩耗は摩耗進行速度が速く、転がり軸受でこの摩耗形態が発生した場合には寿命が分の程度に低下することも知られており、切削摩耗により生じた軌道面の損傷が起点となって転がり軸受の寿命となるフレーキングに進展することから傾向監視による経過監視が必要です。切削摩耗の発生原因となる混入異物が残留している場合、この異物により切削摩耗が継続して発生する可能性があります。Iカップリング発光分光分析【SOAP-T】検出された金属元素から発生箇所を推定すると、以下の通りでした。鉄、鉛・軸受等リン、亜鉛・添加剤カルシウム、バリウム、ケイ素、ナトリウム・外部混入異物
報告№105-0402 | 分析№105-02646 | 105-02646 | トライボ診断により、機器軸受の潤滑状態、潤滑油の劣化状態を診断することを目的としました。分析の結果、本軸受は継続使用可能な範囲にあると判断します。このことは、D-SOAPで軸受メタルの摩耗により発生する錫が検出されたものの、フェログラフィーの結果、異常摩耗の早期発見パラメータであるIs値が.と良好の範囲にあること計数汚染度がNAS級と良好の範囲にあること以上のことから判断しました。
報告№109-09249 報告№110-00306 | 分析№109-001747 分析№110-001372 | 110-001372 | 油中金属の分析は、試料油を以上の高温で発光させた光を分光器で分光し、金属固有の波長から元素を特定するとともに、光の強度から濃度を求めるIカップリング発光分光分析法を用います。また摩耗状態は、SOAP法により求めた金属成分と濃度に、フェログラフィー法による早期発見パラメータであるIs値と摩耗粒子分析とを加味し、さらに摩耗粒子の形態により摩擦面で発生している摩耗機構を推定して総合的に判断します。Iカップリング発光分光分析供試のギヤ油を分析した結果、検出された金属は油中金属元素の結果表に示すように、鉄、鉛、銅、ニッケル、錫、リン、亜鉛、カルシウム、バリウム、アルミニウム、ケイ素でした。これら検出された金属元素から発生箇所を推定すると、鉄、鉛、銅、ニッケル、錫・ギヤ歯面、軸受等リン・オイル添加剤亜鉛、カルシウム、バリウム、アルミニウム、ケイ素・外部混入異物であると思われます。フェログラフィー摩耗粒子分析結果から観察された粒子は、潤滑状態が正常な場合に発生する摩耗粒子異物の切削作用で発生する切削粒子金属潤滑部が局部的に油膜切れを起して発生するシビア粒子繰返し応力を受けて発生する疲労摩耗粒子局部的に高圧・高温となる潤滑状態で発生するフリクションポリマ外部から混入したと思われる鉄錆、砂等でした。潤滑状態と摩耗形態異常摩耗の早期発見パラメータとして摩耗粒子を定量化して評価するフェログラフィーのIs値は、潤滑状態がやや厳しいの乗となっていました。摩耗粒子の観察結果から潤滑部では正常な潤滑状態であるマイルド摩耗、異物による切削摩耗、やや厳しい摩耗形態の凝着摩耗、疲労による疲労摩耗が発生し、そして局部的に高圧・高温の箇所があることも確認されました。・疲労摩耗サイクロ減速機構内で転がり接触になる箇所は、内ピンと外ピンの接触部であることから、疲労摩耗が発生するのはこの箇所か、或いは転がり軸受内部であると推定されます。仮に転がり軸受内部で疲労摩耗が発生していた場合は、軸受の使用限界の指標としているフレーキングに進展することが懸念され、他方、内ピンと外ピンで発生していた場合には、接触部分の摩耗が進行し、振動や騒音の発生が懸念されます。・切削摩耗サイクロ減速機で切削摩耗が発生した場合、減速機内部で使用されている転がり軸受が切削摩耗により生じた軌道面の損傷が起点となって寿命が分の程度に低下することがあることから、ギヤ歯面の切削摩耗には十分注意する必要があります。また、切削摩耗の発生原因となる混入異物が残留している場合、この異物により切削摩耗が継続して発生する可能性があります。・フリクションポリマ潤滑油が減速機内部で高圧下に押し込められ局部的な高圧・高温状態が混在していることがわかりました。特に、高圧高温状態の解消がなされなければ、潤滑油は劣化する場合があります。汚染粒子数はNAS級以上と当社推奨の管理限界値を超えていました。フィルタ表面の異物観察で表面が茶色で金属片、鉄錆、砂等が観察されたことから、汚染度が高い要因は、摩耗とスラッジ、外部混入異物の影響と思われます。粘度、全酸価、酸化安定度、有機物・有機化合物の各データは良好でした。潤滑油および本減速機は継続使用可能な状態にあるものの、再分析による傾向監視が要と判断します。また、以下の対策が必要です。定期的な分析今後、摩耗の進行を監視するため、定期的に分析を実施することを推奨します。バックラッシによる評価トライボ診断では、バックラッシの増加量を分析結果から計算できますので、構造が確認できる図面、ギヤの形式、歯形、モジュール、歯数、歯幅、油入替後の稼働時間ならびに分解点検後の稼働時間をお知らせ下さい。計算結果をご報告いたします。分析結果特性低下特性低下に係るパラメータの分析結果は良好と判断します。粘度粘度はmm/sと新油値.mm/sに対する粘度変化率は+％で、当社推奨の管理限界値である±％以内にあり、良好と判断します。全酸価ギヤ油の全酸価は、油メーカによって初期値が違うため統一した管理基準を設定するのが困難であることから、当社では管理限界値を設定しておらず、新油分析値との比較及び他の分析項目の結果より全酸価の状態判断を行います。その結果、全酸価は.mgKOH/gと新油値.mgKOH/g以内にあることから、良好と判断します。酸化安定度酸化安定度はminであり、当社推奨の管理限界値のmin以上であることから良好と判断します。有機物・有機化合物有機物・有機化合物は、IRチャートによる新油分析値との比較の結果、cm-付近に劣化の兆候を示すカルボン酸の吸収が確認されていないことから、良好と判断します。色相はLであり、新油値のLに比較して変化はないことから、良好と判断します。汚染に係るパラメータの分析結果は、汚染粒子数は当社推奨の管理限界値を超えていました。水分はppmであり、当社推奨の管理限界値の以下であることから良好と判断します。汚染粒子数はNAS級以上であり、当社推奨の管理限界値のNAS級を超えていました。汚染度物重量はmg/mlでした。摩耗フェログラフィーによる摩耗粒子の観察の結果、潤滑状態が正常な場合に発生する摩耗粒子、異物の切削作用で発生する切削粒子、金属潤滑部が局部的に油膜切れを起して発生するシビア粒子、繰返し応力を受けて発生する疲労摩耗粒子、局部的に高圧・高温となる潤滑状態で発生するフリクションポリマ、外部から混入したと思われる鉄錆、砂等が比較的多く観察されました。異常摩耗の早期発見パラメータであるフェログラフィーのIs値がの乗とやや高く、摩耗粒子の形態観察の結果、潤滑状態が正常な場合に発生する摩耗粒子、異物の切削作用で発生する切削粒子、金属潤滑部が局部的に油膜切れを起して発生するシビア粒子、繰返し応力を受けて発生する疲労摩耗粒子、局部的に高圧・高温となる潤滑状態で発生するフリクションポリマ、外部から混入したと思われる鉄錆、砂等が比較的多く観察されました。金属濃度SOAP法により金属濃度を測定した結果、潤滑箇所で発生する金属接触によって検出される鉄がppm、鉛がppm、ニッケルがppm、錫がppm、油の添加剤成分であるリンがppm、外部から混入したと思われる亜鉛、バリウム、アルミニウムがppm、ケイ素がppm検出されました。金属濃度酸溶解法により金属濃度を測定した結果、潤滑箇所で発生する金属接触によって検出される鉄がppm、鉛、銅が、油の添加剤成分であるリンが、外部から混入したと思われる亜鉛が、カルシウムが、バリウムが.ppm、アルミニウムが検出されました。
報告№109-09136 報告№110-00789 | 分析№109-001160 分析№110-003766 | 110-003766 | Iカップリング発光分光分析供試のタービン油をSOAP／D－SOAPで分析した結果、鉄、銅、錫、亜鉛、カルシウム、バリウム、ケイ素、ナトリウムが検出されました。これらの検出された金属元素から発生箇所を推定すると鉄、銅、錫、亜鉛・軸受等バリウム・オイル添加剤カルシウム、ケイ素、ナトリウム・外部混入異物であると思われます。このうち、機械部品が摩耗したと思われる元素はのグループです。メタルの摩耗深さSOAPの錫濃度ppmと油量Lから軸受メタルの摩耗深さを求めました。その結果、メタル表面の平均的な摩耗深さは.μmとなり、メタルの表面粗さを軸受表面の一般的な粗さであるsと仮定すると、摩耗は軽微であると推定されます。フェログラフィー異常摩耗の早期発見パラメータとして摩耗粒子を定量化して評価するフェログラフィーのIs値は、前回ののマイナス乗から乗に上昇しており、摩耗が進行していることを示していました。摩耗粒子の形態で比較的多く観察された粒子は、潤滑状態が正常な場合に発生する摩耗粒子、異物の噛み込みなどで発生する切削粒子でした。このような摩耗粒子が観察された場合には、潤滑部で発生している摩耗は、正常なマイルド摩耗と異物による切削摩耗であることが分かります。切削摩耗は、他の摩耗形態に比較して摩耗進行速度が速く注意が必要で、定期的なトライボ診断による状態監視が必要と考えます。切削摩耗の原因となる混入異物が残留している場合、この異物により切削摩耗が継続して発生する可能性があります。前回に比較して計数汚染度はNAS級からNAS級にランク減少し、良好でした。粘度、水分、全酸価、IR、RBOTの各データは良好でした。軸受および潤滑油は継続使用可能な状態にあると判断します。但し、切削摩耗の発生が確認されており、今後さらに摩耗が進行することが懸念されるため、ヶ月後に摩耗試験を実施し、摩耗の進行状況を確認することを推奨します。
報告№109-09136 報告№113-00063 | 分析№109-001160 分析№113-000227 | 113-000227 | 潤滑油の劣化はなく、汚染度は良好な範囲にあることから、継続使用可能と判断します。増速機増速機は継続使用可能な状態にあると判断します。はフェログラフィーおよびSOAP-Tの結果から総合的に判断した結果、正常な状態にあると考えられます。フェログラフィー【定量分析：Is値】Is値は異常摩耗の早期発見パラメータのつで、摩耗粒子を定量化するために用います。今回のIs値はの乗と低い値でした。フェログラフィー【定性分析：摩耗粒子および摩耗形態観察】分析結果から観察された全ての粒子量は少でした。Iカップリング発光分光分析【SOAP-T】検出された金属元素から発生箇所を推定すると、以下の通りでした。鉄、亜鉛・ギヤ、軸受等リン・添加物カルシウム、アルミニウム、ナトリウム、ホウ素・外部混入異物計数汚染度は良好でした。粘度、水分、酸価、IRの各データは良好でした。
報告№109-09136 報告№111-00241 | 分析№109-001160 分析№111-001183 | 111-001183 | 前回に比較して水分濃度は減少し、異常と判断する摩耗粒子も観察されていないことから、潤滑油および軸受は継続使用可能な状態にあると判断します。但し、油中にやや多く観察された鉄錆などの外部混入異物の影響で摩耗が進行する場合がありますので、可能であれば濾過により除去することを推奨します。分析結果濾過前の試料油を分析した結果、前回に比較して水分は.ppmから.ppmに減少しました。摩耗粒子の形態観察の結果、外部から混入したと思われる鉄錆等が比較的多く観察されました。D－SOAPの結果、前回に比較して鉄がからに増加しました。摩耗粒子の形態観察で鉄錆等が観察され、採油箇所がドレンバルブであることから、D－SOAPの鉄濃度が増加した要因は、摩耗による粒子の増加ではなく、外部から混入したと思われる異物によるものと考えられます。
報告№109-09136 | 分析№109-001160 | 112-002828 | 粘度がISOVG規格外にあり低下傾向が確認されました。対象設備は継続使用可能な状態にあると判断します。但し、将来的な摩耗進行の有無を確認するためにも傾向監視を継続することが有効です。定期的な分析今後懸念される凝着摩耗、疲労摩耗の進行を監視するため、定期的に分析を実施することを推奨します。新油との比較による評価を示す粘度、酸価のデータは新油データを基準として評価しています。今回は油名が不明であったため評価できませんでしたが、今後評価する場合は、使用している新油を同時に分析することをご検討下さい。使用油名の再確認粘度が規格外にあるため、使用油名の再確認を推奨します。はフェログラフィーおよびSOAP-Tの結果から総合的に判断した結果、継続使用は可能ですが、機器の機能を保持するためにも傾向管理が有用と考えます。フェログラフィー【定量分析：Is値】Is値は異常摩耗の早期発見パラメータのつで、摩耗粒子を定量化するために用います。Is値はの乗と低い値でした。フェログラフィー【定性分析：摩耗粒子および摩耗形態観察】分析結果から比較的多く観察された粒子は、以下の通りでした。シビア粒子・潤滑状態がやや厳しい凝着摩耗により発生。金属潤滑部が局部的に油膜切れを起していると考えられます。疲労摩耗粒子・繰返し応力を受けて発生。観察された摩耗粒子の中でもシビア粒子は、将来的な摩耗の進行に繋がる可能性を示唆しているため、傾向監視が必要と思われます。シビア粒子は、凝着摩耗に分類されます。この摩耗粒子は、ギヤ歯面や軸受軌道面で凝着、破断を繰り返し、この過程で生じる移着粒子が成長して摩耗粒子となります。そのため、ギヤ歯面や軸受軌道面では局部的に油膜切れが発生していることを示しています。この状態が継続した場合、摩耗粒子のサイズは徐々に大型化していき、設備の損傷に至る場合がありますので、傾向監視が必要です。Iカップリング発光分光分析【SOAP-T】検出された金属元素から発生箇所を推定すると、以下の通りでした。鉄、鉛、錫、亜鉛・ギヤ、軸受等リン、バリウム・添加剤カルシウム、ナトリウム・外部混入異物計数汚染度は、NAS級と当社推奨の管理限界値以内であり、良好でした。粘度粘度はmm/sとISOVG規格外にありました。適正な粘度範囲で使用していない場合、潤滑部で油膜切れが発生し、摩耗の進行に繋がることが懸念されます。水分はと当社推奨の管理限界値以下であり、良好でした。酸価は油名が不明であったため、新油データとの比較ができず評価できませんでした。潤滑油および設備の劣化比較と傾向前回、フェログラフィーおよびSOAP-Tは実施していないため、比較はできませんでした。計数汚染度は、前回に比較してNAS級からNAS級にランク上昇しているものの、当社推奨の管理限界値NAS級以下であり、良好でした。粘度粘度は前回に比較してmm/sからmm/sに低下し、前回同様にISOVG規格外にありました。水分は前回に比較してppmからに減少し、前回同様に当社推奨の管理限界値以下であり、良好でした。酸価は前回に比較して.mgKOH/gからに低下していることから、油劣化は進行していないと考えられます。
報告№108-5082 報告№108-5082 | 分析№108-02993 分析№108-02993 | 108-02993 | 機器の潤滑状態潤滑状態指数はの乗と濾過設備のない機器であれば正常な潤滑状態にあると判断できますが、ギヤボックスの油系統にはインラインフィルタとオフラインフィルタがあり、μmサイズ以上の粒子の大部分は捕捉され、異常な摩耗状態が発生したとしても正常な潤滑状態にあると誤認してしまう可能性があります。そこで、フィルタが設置されていない場合の潤滑状態を、一般的なフィルタの効率である.と仮定し、粒子の発生状況から潤滑状態を推定します。その結果、ギヤは継続使用可能な状態にあると思われますが、潤滑状態指数は摩耗がやや厳しい状態であるの乗領域にあると推定できます。推定結果は、フィルタの濾過効率を仮定して求めたものですが、フィルタがない状態では油中の粒子濃度は現在より高いことは明らかです。そのためヶ月後に再度分析を実施し、摩耗進行の有無をチェックすることを推奨します。尚、フィルタの捕捉の影響による誤認を避けるため、これまでの採油箇所に加え、インラインフィルタやオフラインフィルタの捕捉物も分析し、その結果から潤滑状態を評価することを提案します。フィルタ捕捉物の分析を実施する際には、フィルタ使用時間の情報をご提供いただけますようお願い致します。水分が新油に比較して高い値です。使用油であるAlphasynPGは、ポリグリコールベースの合成ギヤオイルであるため、水分を吸収しやすい特性があります。今後は、水分濃度の増加に注意されることを推奨します。粘度は良好。粘度はmm/sと新油値.mm/sに比較して、粘度変化率は-.％で、当社推奨の管理限界値である±％以内にあり、良好と判断します。粘度はmm/sとなっています。粘度はmm/sとなっています。粘度指数はとなっています。粘度指数はとなっています。泡立ち試験は-となっています。泡立ち試験の結果は、-と消泡性能が保持されていることが確認されています。水分は新油値より若干高い値となっています。水分はppmと新油値より若干高い値となっています。全酸価は良好。全酸価は.mgKOH/gと新油値.mgKOH/gに比較して高いものの、IRの結果で油劣化の兆候を示すカルボン酸の吸収が確認されていないことから、良好と判断します。機器の潤滑状態摩耗粒子の形態観察の結果、ギヤ歯面の摩耗で発生したと推定されるμmサイズの摩耗粒子が観察されています。μmサイズの摩耗粒子が観察されています。異常摩耗の早期発見パラメータである潤滑状態指数がの乗と正常の範囲にあるものの、摩耗粒子の形態観察の結果、ギヤ歯面の摩耗で発生したと推定されるμmサイズの摩耗粒子が観察されています。
報告№108-0204 報告№108-0199 | 分析№108-01503 分析№108-01449 | 108-01449 | 、軸受の潤滑状態を確認する。今回の採油は、対象設備の停止中にドレンプラグから実施しているため、油循環中に採油した場合に比較し、油中粒子の沈降の影響を受け、分析データが高濃度に出る可能性があります。今回の分析は以上のことを踏まえて結果を検討しました。分析の結果、今回の採油が高濃度になっていると思われる対象設備停止中のドレンプラグから行われた採油にもかかわらず、全てのデータが良好の範囲にありました。このことから、機器の潤滑状態は正常であり、この油は継続使用可能と判断します。尚、上述しましたように今回の採油は対象設備の停止中の採油であるため、油中の摩耗粒子などが平均的に分散した状態とはいえない状態で採油されている可能性があります。採油は、粒子の沈降の影響を少なくすることが重要であり、そのため油中粒子が均一な分散状態で実施されることを併せて推奨します。
報告№109-09136 報告№111-00381 | 分析№109-001160 分析№111-001807 | 111-001807 | 潤滑油および軸受は継続使用可能な状態にあり、保守サイクルおよび手法は問題ないと判断します。但し、異種油の混入、或いは、油名が違う可能性があり、さらに摩耗の進行が懸念されるため、以下の対策を推奨します。異種油の混入および油名の確認異種油の混入の有無、油名を再度確認することを推奨します。定期的な分析凝着摩耗の進行を監視するため、定期的に分析を実施し、摩耗の進行状況を確認することを推奨します。傾向監視のための次回採油時期は、最短で約時間となります。この時間は、油中汚染物が均一になるために必要とする時間であり、この時間を経過すれば、再分析の結果から状態の傾向を確認することが可能となりますので、これを参考に次回分析時期を検討されることを提案します。フェログラフィー異常摩耗の早期発見パラメータとして摩耗粒子を定量化して評価するフェログラフィーのIs値は、潤滑状態が正常なの乗でした。摩耗粒子の形態で比較的多く観察された粒子は、潤滑状態が正常な場合に発生する摩耗粒子でした。これらの摩耗粒子が観察された場合、潤滑部で発生している摩耗形態は、正常なマイルド摩耗であることが分かります。電子顕微鏡・X線マイクロアナリシス観察された粒子をSEM・XMAで詳細に分析した結果、粒子には鉄、マンガンが比較的多く含まれており、成分割合から粒子は主に主軸等から発生していると推定できました。Iカップリング発光分光分析供試の潤滑油を分析した結果、検出された金属元素は、SOAP-Tの結果表に示すように、鉄、錫、亜鉛、カルシウム、バリウム、ナトリウムが検出されました。これらの検出された金属元素から発生箇所を推定すると鉄、錫・軸受等亜鉛、カルシウム、バリウム、ナトリウム・外部混入異物であると思われます。このうち、機械部品が摩耗したと思われる元素はのグループです。計数汚染度、重量汚染度は共に良好でした。IRの結果、新油のIRスペクトルと一致しない箇所が確認されました。異種油の混入または油名の誤りなどが考えられます。
報告№109-09221 報告№109-09221 | 分析№109-001671 分析№109-001671 | 109-001671 | ギヤおよび転がり軸受は継続使用可能と判断します。計数汚染度は良好と判断します。計数汚染度は良好と判断します。計数汚染度はNAS級と当社推奨の管理限界値のNAS級以内にあり、良好と判断します。重量汚染度はmg/mlでした。重量汚染度はmg/mlでした。機器の潤滑状態フェログラフィーの結果、μm以下の鉄系粒子が観察されました。SOAPの結果は良好です。SOAPの結果、油の添加剤成分であるリンが検出されています。摩耗により発生する鉄が検出されていないことから、良好と判断します。D－SOAPの結果、鉄が検出されました。D－SOAPの結果、摩耗により発生する鉄が検出されました。フェログラフィーの結果、μm以下の鉄系摩耗粒子が観察されました。異常摩耗の早期発見パラメータであるフェログラフィーのIs値がの乗と良好の範囲にあり、摩耗粒子の形態観察の結果、μm以下の鉄系粒子が観察されました。
報告№108-0390 報告№108-0390 | 分析№108-02631 分析№108-02631 | 108-02631 | 分析の結果、軸受の摩耗の安定が確認され、継続使用可能と判断します。但し、SOAPの結果、前回に比較して銅がppmからppmに増加しており、銅を使用した部分の溶出が若干進行していると考えられます。本軸受油槽内で銅合金を使用した箇所、貴社ご提供の図面からデフレクターとバッフルという部品の溶出によるものと考えられます。これらの部品はオイルシールの役目を果たしており、シャフトとのギャップが増大し油漏れの原因になることが懸念されるため、巡視の際には、油漏れと油面の低下に注意を払い監視する必要があります。今後は、摩耗の増加、油劣化の進行を確認する必要があるため、定期的に分析を実施されることを推奨します。これらのことは、前回に比較して、計数汚染度はランク減少し、SOAP／D-SOAPの鉄濃度に変化がないこと異常摩耗の早期発見パラメータであるフェログラフィーのIs値がのマイナス乗と良好の範囲にあることSOAPの結果、前回に比較して銅濃度の増加が確認されたこと以上のことから判断しています。は良好と判断します。計数汚染度は良好と判断します。計数汚染度はNAS級と当社推奨の管理限界値のNAS級以内にあり、良好と判断します。重量汚染度は良好と判断します。重量汚染度は.mg/mlと当社推奨の管理限界値のmg/ml以内にあり、良好と判断します。機器の潤滑状態SOAPの結果、銅の増加が確認されています。SOAPの結果、銅が多く検出されています。SOAPの結果、油の添加剤成分であるリン、亜鉛が検出されています。一方、銅が検出されています。銅を使用した部分の溶出が進行していると考えられます。この溶出は検出された亜鉛系添加剤の成分と銅が反応し、溶出することが知られています。銅濃度は別紙鉱油の酸化に対する金属触媒の影響に示すように銅濃度が増加すると酸化速度が速まりますので、酸化劣化の進行状況を全酸価の変化で監視されることを推奨します。D－SOAPの結果は良好です。D－SOAPの結果、摩耗により発生する鉄が検出されていないことから、良好と判断します。フェログラフィーの結果は良好です。異常摩耗の早期発見パラメータであるフェログラフィーのIs値がのマイナス乗と良好の範囲にあることから、潤滑状態は正常と判断します。
報告№107-4545 報告№109-09156 | 分析№107-02185 分析№109-001309 | 109-001309 | トライボ診断の結果、全てのデータが良好であることから、この油は継続使用可能と判断します。は良好と判断します。粘度は良好。粘度は.mm/sと新油値mm/sに比較して、粘度変化率は-.％で、当社推奨の管理限界値である±％以内にあり、良好と判断します。粘度はmm/sとなっています。粘度はmm/sとなっています。粘度指数はとなっています。粘度指数はとなっています。水分は良好。水分はppmと当社推奨の管理限界値の以下であり、良好と判断します。全酸価は良好。全酸価は.mgKOH/gと新油値.mgKOH/gに比較して高いものの、IRの結果で油劣化の兆候を示すカルボン酸の吸収が確認されていないことから、良好と判断します。
報告№105-6050 報告№105-5050 | 分析№105-01529 分析№105-02326 | 105-02326 | 前回の分析結果で、摩耗粒子形態観察で金属接触が厳しい場合に発生するシビア粒子が多く観察され、SOAPで銅がppm検出されたため、追跡分析を行った。精点Aを実施した結果、潤滑状態は安定し、潤滑油も継続使用が可能と判断します。これらのことは、前回に比較して、計数汚染度はランク減少したことSOAP／D-SOAPの結果、鉄及び錫濃度が減少したこと異常摩耗の早期発見パラメータであるフェログラフィーのIs値が.と良好の範囲にあり、観察されたシビア粒子の量に変化がないことSOAPの結果、前回に比較して銅がppmと変化がないこと以上のことから判断しました。又、を示す、粘度、水分、全酸価、IR、RBOTの各データは良好であることから、継続使用可能と判断します。尚、前回と同様にSOAPの銅濃度が高い値でした。この原因は以下のことが考えられます。油の添加剤成分である亜鉛系添加剤と銅が反応して溶出する。冷却用蛇管にフィンがついていた場合、振動により摩耗する。及びの現象が同時に起こる。本軸受には、蛇管は設置されているものの通水されていないため、以上の原因のうち、今回銅が検出された原因はの可能性が高いと推定されます。油中の銅濃度が増加し以上になった場合、別添資料鉱油の酸化に対する金属触媒の影響に示すとおり油の劣化速度が加速しますので、銅濃度は以下で管理されることを推奨します。銅分が増加傾向を示すような場合、油種の変更が必要です。
報告№109-09136 報告№112-00509 | 分析№109-001160 分析№112-002104 | 112-002104_date120108 | トライボ診断の結果から、ギヤおよび軸受の状態を確認する。トライボ診断の結果で前回同様にフレッティングにより発生する赤錆が多く観察されました。この赤錆は、前回のSEMとXMAによる分析の結果からギヤ歯面のフレッティングにより発生したと推定されていますが、バックラッシの増加量は、ギヤの情報に示す仮定と実際に大きな違いがなければ、ギヤ歯面の状態は良好であり、減速機の稼動に影響のある状態にはないと思われます。振動診断の結果から軸受の内輪が損傷していることが確認されましたが、トライボ診断の結果からは、現状では軸受の継続使用は問題ない状態にあると思われます。但し、前回の採油箇所はストレーナ空気抜き、今回は減速機ボトムから採油を実施していることから、今回の採油箇所では、異常の兆候を示す大型の摩耗粒子が発生していたとしても、ストレーナに捕捉される可能性があることから、前回までの採油箇所からの試料に比較して清浄な状態になり、分析結果からは異常を確認することが出来ない可能性があると考えられます。修理時期の妥当性を検証する。振動診断の結果から運転時間時間で振動加速度が.m/sと振動値の管理限界値を超えていたものの、トライボ診断の結果からは、現状では軸受の継続使用は問題ない状態にあると思われることから、振動法により修理した今回の時期は、潤滑油分析の結果とは以下の点で必ずしも一致していないと思われました。転がり軸受の寿命を示すフレーキングにより発生した疲労摩耗粒子が観察されていないことフェログラフィーのIs値がの乗と低いことD-SOAPの鉄に大きな変化はないこと計数汚染度はランク低下したこと採油箇所の統一前回の採油箇所はストレーナ空気抜き、今回は減速機ボトムから採油を実施しました。今回の採油箇所では、異常の兆候を示す大型の摩耗粒子が発生していたとしても、ストレーナに捕捉される可能性があることから、前回までの採油箇所からの試料に比較して清浄な状態になり、分析結果からは異常を確認することが出来ない可能性が考えられます。さらに採油箇所を変更すると、分析データの変動が大きいため、今後の採油は、採油箇所を統一することを推奨します。定期的な分析摩耗の進行を監視するため、定期的に分析を実施し、分析データによる摩耗の進行状況を確認することを推奨します。バックラッシによる評価トライボ診断では、バックラッシの増加量を分析結果から計算できますが、今回はギヤの情報を仮定して計算しております。後述のバックラッシ量の計算精度を上げ、結論の信頼性を高めるためには、モジュール、歯幅、油量、油入替後の稼働時間ならびに分解点検後の稼働時間をお知らせ下さい。計算結果をご報告いたします。はフェログラフィーおよびSOAP-Tの結果から総合的に判断した結果、ベアリングには微振動が原因で発生するフレッティング粒子が発生しているものの、直ちに分解を必要とする状態にはなっていないと推定されました。但し、フレッティングは転がり軸受にとって突発的な異常につながりやすい現象であるため、トライボ診断と振動診断を併用し継続して傾向監視する必要があると考えます。フェログラフィー【定量分析：Is値】Is値は異常摩耗の早期発見パラメータのつで、摩耗粒子を定量化するために用います。前回に比較してIs値はの乗から変化はなく、低い値でした。フェログラフィー【定性分析：摩耗粒子および摩耗形態観察】分析結果から比較的多く観察された粒子は、以下の通りでした。正常な摩耗粒子・潤滑状態が正常なマイルド摩耗により発生。赤錆・フレッティングにより発生。観察された摩耗粒子の中でも赤錆は、注意が必要です。フレッティングは、・軸と転がり軸受の内輪内面・軸受箱と転がり軸受の外輪外面・転がり軸受の軌道輪と転動体・ギヤ歯面の箇所で発生する可能性があります。今回フレッティングが発生している箇所は、ギヤ歯面であると推定されます。一般に、ギヤ、転がり軸受でフレッティング粒子が見られる場合は、軸ブレ、或いは、キーの緩み、そしてベアリングのクリープが発生していることがあります。特に、キー溝が緩んでいる場合は徐々に振動値が上昇することがあり、また、酸化により硬化したフレッティング粒子が軸受軌道面やギヤ歯面に噛み込み、その傷が疲労剥離の起点となって疲労摩耗へと進展することもあるため、振動監視と潤滑油分析による状態監視が必要です。Iカップリング発光分光分析【SOAP-T】検出された金属元素から発生箇所を推定すると、以下の通りでした。鉄、銅・軸受、ギヤ等リン、モリブデン・添加剤カルシウム、アルミニウム、ナトリウム・外部混入異物バックラッシ増加量減速機の構造から、最も負荷が大きく、摩耗が進行しやすい箇所はスパイラルベベルギヤとスパイラルベベルピニオンと推定されます。このSBGとSBPが接触する歯面におけるピッチ線上の摩耗量を分析結果から定量的に評価しました。ここでは、ベベルギヤのモジュール、歯幅、油量が不明であったため、モジュールを、歯幅をmm、油量をLと仮定して、この部分が摩耗した場合のバックラッシの増加分を分析結果から推定しました。鉄濃度から求めたバックラッシ増加量は.μmとなります。これらの仮定に間違いがなければ、減速機の稼動に全く影響がない状態にあることが分かります。転がり軸受の状態転がり軸受から発生したと思われる疲労摩耗粒子は観察されませんでした。前回と今回の採油箇所が違い、今回の試料はストレーナ通過後の試料であることから、異常の兆候を示す大型の摩耗粒子が発生していたとしても、ストレーナに捕捉されて、採取することが出来なかった可能性が考えられます。今後、ギヤ歯面からと推定されるフレッティングにより発生した赤錆が転がり軸受の軌道面に噛み込みさらに摩耗が進行し、転がり軸受の寿命の指標となるフレーキングに進展することが懸念されます。計数汚染度は、前回に比較してNAS級からNAS級にランク低下し、当社推奨の管理限界値内にあり、良好でした。粘度、水分、酸価、IRの各データは良好でした。
報告№107-4545 報告№110-00727 | 分析№107-02185 分析№110-003387 | 110-003387 | 潤滑油は継続続使用可能な状態にあると判断します。分析結果は良好と判断します。粘度粘度は.mm/sと新油値.mm/sに比較して、粘度変化率は-.％で、当社推奨の管理限界値である±％以内にあり、良好と判断します。水分はと当社推奨の管理限界値の以下にあり、良好と判断します。全酸価全酸価はmgKOH/gと新油値mgKOH/g以下であり、良好と判断します。
報告№109-09136 報告№112-00597 | 分析№109-001160 分析№112-002505 | 112-002505 | 分析の結果、本試料および汚染状態は全て良好な範囲にあり、継続使用可能な状態にあると判断します。粘度、酸価、有機物・有機化合物、酸化安定度の各データは良好でした。尚、別紙酸化安定度の減少傾向から油の余寿命を求めた結果、今回の採油日からの使用可能期間は約年間であることが分かります。水分濃度は、継続使用可能な範囲にありました。
報告№109-09136 報告№112-00748 | 分析№109-001160 分析№112-003376 | 112-003376 | 油の劣化は確認されず、汚染度も良好な範囲にあることから、潤滑油は継続使用可能な状態にあると判断します。対象設備は継続使用可能な状態にあると判断します。フェログラフィーおよびSOAP／D-SOAPの結果から総合的に判断した結果、正常な状態にあると考えられます。フェログラフィー【定量分析：Is値】Is値は異常摩耗の早期発見パラメータのつで、摩耗粒子を定量化するために用います。Is値は前回に比較して.から.に低下し、低い値でした。フェログラフィー【定性分析：摩耗粒子および摩耗形態観察】分析結果から観察された全ての粒子量は少でした。計数汚染度は、前回に比較してNAS級から等級に変化はなく、重量汚染度は、.mg/mlから.mg/mlに増加しているものの、良好でした。．粘度、水分、酸価、IR、RBOTの各データは、前回同様に良好でした。分析結果は良好と判断します。粘度粘度はmm/sと新油値mm/sに比較して、粘度変化率は+.％で、当社推奨の管理限界値である±％以内であり、良好と判断します。水分はppmと当社推奨の管理限界値の以下であり、良好と判断します。酸価は.mgKOH/gと新油値.mgKOH/gに比較して高いものの、IRで油劣化の兆候を示すカルボン酸の吸収が確認されていないことから、良好と判断します。IRIRの結果、油劣化の兆候を示すカルボン酸の吸収ピークが確認されていないことから、良好と判断します。RBOTRBOTはminと当社推奨の管理限界値のmin以上であり、良好と判断します。は良好と判断します。計数汚染度計数汚染度はNAS級と当社推奨の管理限界値のNAS級以下であり、良好と判断します。重量汚染度は.mg/mlと当社推奨の管理限界値のmg/ml以下であり、良好と判断します。は正常と判断します。SOAPSOAPの結果、油の添加剤成分であるバリウムがppm、外部から混入したと思われるリンがppm、ケイ素がppm検出されました。D-SOAPD-SOAPの結果、油の添加剤成分であるバリウムが、外部から混入したと思われるカルシウムが、ナトリウムが検出されました。フェログラフィー異常摩耗の早期発見パラメータであるフェログラフィーのIs値が.と良好の範囲にあり、摩耗状態は正常と判断します。
報告№109-09136 報告№111-00266 | 分析№109-001160 分析№111-001248 | 111-001248 | RBOTは当社推奨の管理限界値以下であり、IRの結果で新油に確認されているcm-付近の酸化防止剤の吸収が確認されませんでした。IRの結果から異種油の混入または油名の誤りの可能性がありますので、使用油名を再度ご確認下さい。これらのことが確認されなかった場合は、潤滑油は酸化防止剤の減少と判断されますので、今回の採油後に更油を実施していなければ更油を推奨します。IRIRの結果で新油に確認されているcm-付近の酸化防止剤の吸収が確認されませんでした。RBOTRBOTの結果、minと当社推奨の管理限界値のmin以下でした。水分は良好でした。
報告№105-6050 報告№107-0445 | 分析№105-01529 分析№107-02543 | 107-02543 | 分析の結果、全てのデータが良好であることから、この油は継続使用可能であり、潤滑状態も正常と判断します。尚、SOAPの結果で銅がppm検出されました。これは、銅を使用した箇所の溶出が発生していると考えられました。銅の溶出は、潤滑油添加剤の亜鉛系添加剤の影響であることが知られており、銅が検出された原因は、この影響により溶出した銅が検出されたものと考えられました。油中の銅濃度が高い場合、別紙鉱油の酸化に対する金属触媒の影響に示すように酸化速度が速まりますので、酸化劣化の進行状況を油分析により監視されることを推奨します。
報告№103-4027 | 分析№103-02669 | 103-02669 | 分析の結果、シリンダ内壁で発生している摩耗粒子は、マイルド摩耗な摩耗により発生する粒子であり、このことから潤滑摺動面は健全であり、継続使用可能な状態にあると判断します。但し、汚染粒子濃度が非常に高く、これらの汚染粒子が軸受摺動面に噛み込み、摩耗に進行することが懸念されるため、油を清浄にすることを推奨します。これらのことは、異常摩耗の早期発見パラメータであるIs値がの乗と良好の範囲にあり、発生している摩耗粒子のサイズが、小さなサイズが支配的であること計数汚染度、重量汚染度、共にやや高いことD-SOAPの結果、油の添加剤成分のリン、亜鉛、カルシウム、マグネシウムが多く検出されていること以上のことから判断しました。
報告№109-09136 報告№109-09182 | 分析№109-001160 分析№109-001451 | 109-001451 | トライボ診断を実施し、汚染度、潤滑状態を確認する。潤滑状態分析の結果、観察された摩耗粒子には、外部から混入した異物が若干確認されたものの、正常な潤滑状態で発生する数μmサイズの鉄系摩耗粒子が支配的で、異常摩耗の早期発見パラメータであるフェログラフィーのIs値がのマイナス乗と良好の範囲にあることから、潤滑状態は正常な状態にあると判断します。を知るために実施した計数汚染度、重量汚染度の結果、計数汚染度はNAS級、重量汚染度は.mg/mlと共に当社推奨の管理限界値内にあり継続使用可能と判断します。
報告№109-09051 報告№109-09051 | 分析№109-000572 分析№109-000572 | 109-000572 | 機器の潤滑状態および初期試験を実施し、前回データと照合した結果、油中粒子の減少が確認されています。油中の粒子濃度は、油膜破断による発生や、油槽内などでの沈降が均衡したところで一定、いわゆる平衡状態になりますが、このバランスが崩れると増加する場合と減少する場合とに分かれます。増加した場合は、発生と減少の均衡が崩れ、摩耗の発生や外部混入が始まったことを示し、またこれとは反対に、減少した場合は発生量が減少しているか、或いは、減少量が大きくなっていることを示し、特に減少は、汚染状態や潤滑状態が良好であることを示唆しています。本軸受では、油中の粒子が減少する要因となるフィルタ類は設置されておらず、濾過による減少は考えられませんので、油中の摩耗粒子が減少したのは、摩耗粒子がほとんど発生せず、油槽内部での沈降があったためと考えられます。尚、観察された摩耗粒子は、μm以下の小さな粒子が支配的であり、本軸受は継続使用可能な状態にあるものの、異常摩耗の早期発見パラメータであるIs値が倍程度に上昇しており、僅かですが摩耗の進行が確認されています。念のため、もう度初期試験を実施し、摩耗の進行状況を確認されることを推奨します。これらのことは、前回に比較して、計数汚染度はランク減少し、SOAP／D-SOAPの鉄および錫濃度に変化がないものの、異常摩耗の早期発見パラメータであるフェログラフィーのIs値がの乗と桁上昇したこと以上のことから判断しています。潤滑油の基本特性潤滑油の基本特性は、良好の範囲にあることから、本試料油は継続使用可能と判断します。尚、補給によりRBOTが前回に比較しmin上昇していますので、今後は今回のRBOT値によりデータ管理を行います。
報告№109-09136 報告№112-00588 | 分析№109-001160 分析№112-002432 | 112-002432_date130311 | 、汚染状態、摩耗状態ポンプ減速機と潤滑油は、継続使用可能な状態であるため、分解点検の必要はないと判断します。但し、観察された油中粒子には、異物の切削作用の影響で発生する切削摩耗や、繰り返し応力による疲労摩耗で発生した摩耗粒子が観られたことから、今後の摩耗進行を傾向監視するため、以下の対策を推奨します。余寿命予測フェログラフィーのIs値は、前回に比較しての乗から乗に桁低下し、安定した潤滑状態になっていることがわかります。このような安定した潤滑状態では、異常な方向に向かう上昇角を示さないことからIs値による余寿命予測はできませんが、前回と今回の摩耗形態や摩耗サイズの粒度分布、金属摩耗量、油中汚染物の影響や潤滑性状の確認や比較等の過程を経た結果から総合的に判断すると、少なくとも年程度の間は継続して使用が可能な状態にあると判断します。定期的なトライボ診断トライボ診断は、潤滑油を分析し、潤滑油の性状を調査して継続使用が可能か、更油すべきかの評価を行うことはもとより、ギヤや転がり軸受、すべり軸受などの潤滑状態も評価する設備診断技術ですが、農業用の設備では稼働率にもよるものの年に回程度の診断により、そのデータの変化から異常の兆候を早期に発見することや、分解点検の必要性を判断することが可能となります。今回の分析データでは、潤滑油中に摩耗速度の早い摩耗形態の切削摩耗および疲労摩耗が確認されたことから、今後も定期的な分析診断により設備状態を把握することを推奨します。潤滑油の濾過油中の汚染度が高いことから、摩耗粒子や異物等がギヤ歯面や軸受軌道面に噛み込むことによる摩耗の進行が懸念されるため、潤滑油の濾過を推奨します。バックラッシによる評価トライボ診断では、バックラッシの増加量を分析結果から計算できますが、今回は計算に必要な歯幅に関する情報が不足していたため、仮定して計算しております。不足している情報をお知らせ頂ければ、より正確な診断を行うことが出来ますので、可能であれば情報をお知らせ下さい。はフェログラフィーおよびSOAP-Tの結果から総合的に判断した結果、傾向管理が必要な状態にあると考えられます。フェログラフィー【定量分析：Is値】Is値は異常摩耗の早期発見パラメータのつで、摩耗粒子を定量化するために用います。Is値は前回に比較しての乗から乗に低下し、低い値でした。これは、潤滑状態が異常に向かう上昇角を示さないことから、安定した潤滑状態になっていると判断します。また、乗から乗に低下した理由については、採油時の試料収集による影響によるものであることが、計数汚染度の粒子サイズのレンジデータからも確認することができました。フェログラフィー【定性分析：摩耗粒子および摩耗形態観察】分析結果から比較的多く観察された粒子は、以下の通りでした。正常な摩耗粒子・潤滑状態が正常なマイルド摩耗により発生。切削粒子・異物や金属表面の微小突起による切削摩耗により発生。疲労摩耗粒子・繰返し応力を受けて発生。観察された摩耗粒子の中でも切削粒子は、注意が必要です。減速機で切削摩耗が発生した場合、減速機内部で使用されている転がり軸受が切削摩耗により生じた軌道面の損傷が起点となって、寿命が分の程度に低下することがあることから、切削摩耗には十分注意する必要があります。切削摩耗の発生原因となる混入異物が残留している場合、この異物により切削摩耗が継続して発生する可能性があります。Iカップリング発光分光分析【SOAP-T】検出された金属元素から発生箇所を推定すると、以下の通りでした。鉄、鉛、銅、ニッケル、錫、亜鉛・ギヤ、軸受等リン・添加剤カルシウム、アルミニウム、ナトリウム・外部混入異物バックラッシご提供いただいた減速機に関する情報から、スパイラルベベルギヤであり、この部分のバックラッシを求めました。尚、歯幅が不明でしたのでmmと仮定しました。その結果、減速機のギヤ歯面に摩耗が集中していたと仮定した場合、バックラッシの増加量は約μmと推定されました。バックラッシ増加分の上限値は、メーカにより差異はあるものの、当社の推奨するバックラッシは、一般に推奨されるμmを管理目安にしています。この値に比較して十分に小さい値であり、前回に比較してSOAP-Tの鉄濃度が減少していることから、摩耗は安定しているものと推定されます。計数汚染度は、昨年のデータNAS級以上からNAS級と減少しているものの、管理限界値のNAS級に到達していました。重量汚染度は、昨年データのmg/mlと比較して、mg/mlと減少していました。また、フィルタの表面の異物観察では、茶褐色のスラッジ、金属片、鉄錆、砂等が観察されたことから、汚染度が高い要因は、摩耗とスラッジ、外部混入異物の影響と思われます。潤滑油は、摩耗状態もやや厳しい状態であるものの、潤滑状態にすぐに悪影響を与える領域に達していませんので、今後の運転時間や運転状況が、特に変化のない運転であれば、少なくても年間は継続使用可能な状態にあると判断します。しかし、油中の汚染度が高いことから、摩耗粒子や異物等がギヤ歯面や軸受軌道面に噛み込むことによる摩耗の進行が懸念されるため、今回は潤滑油の濾過を推奨します。は良好と判断します。粘度粘度は、.mm/sと新油値mm/sに比較して、粘度変化率は-％で、管理限界値である±％以内にあり、良好と判断します。水分は、ppmと管理限界値の以下にあり、良好と判断します。酸価は、.mgKOH/gと新油値.mgKOH/g以下にあり、良好と判断します。IRIRチャートの結果、新油と使用油のスペクトルパターンはほぼ一致し、また、油劣化の兆候を示すカルボン酸の吸収が確認されていないことから、良好と判断します。
報告№109-09136 報告№112-00382 | 分析№109-001160 分析№112-001577 | 112-001577_date121105 | 潤滑油および対象設備は継続使用可能な状態にあると判断します。但し、今後も摩耗の進行を傾向監視するため、以下の対策を推奨します。次回点検でピストンリングの点検と更油当該機の油中からカルシウム化合物がやや高い濃度で検出されたため、この化合物がコンロッドメタルやクランクメタルの摩耗を促進させる懸念があります。化合物発生の原因は、ピストンリングの摩耗によって燃焼ガスのシール性が低下し、燃焼ガス中の硫黄分と油中のカルシウム添加剤が反応するためと考えられます。そのため、次回点検では第一にピストンリングの摩耗状態の点検を推奨すると共に、第二に、更油を推奨します。更油或いは部分更油による水分濃度の調整水分の影響により金属表面で腐食摩耗が発生し、発生した鉄錆等の粒子が潤滑部に噛み込み摩耗が進行することがありますので、更油或いは部分更油などにより相対的に水分濃度を低くするなどの方法を推奨します。定期的な分析凝着摩耗の進行を監視するため、定期的に分析を実施し、分析データによる摩耗の進行状況を確認することを推奨します。はフェログラフィーおよびSOAP-Tの結果から総合的に判断した結果、やや厳しい状態にあると考えられます。フェログラフィー【定量分析：Is値】Is値は異常摩耗の早期発見パラメータのつで、摩耗粒子を定量化するために用います。前回に比較してIs値はの乗から変化はないものの、やや高い値でした。フェログラフィー【定性分析：摩耗粒子および摩耗形態観察】分析結果から比較的多く観察された粒子は、以下の通りでした。正常な摩耗粒子・潤滑状態が正常なマイルド摩耗により発生。黒錆・潤滑状態がやや厳しい凝着摩耗により発生。金属接触が厳しく、且つ、高い摩擦熱が発生していると考えられます。Iカップリング発光分光分析【SOAP-T】検出された金属元素から発生箇所を推定すると、以下の通りでした。鉄、鉛、銅・軸受等リン、亜鉛、カルシウム、モリブデン・添加剤アルミニウム、ナトリウム・外部混入異物カルシウムの析出前回に比較してSOAP-Tでカルシウムがppmからに減少しているものの、やや高い値でした。エンジン油中にカルシウム化合物が高い濃度で検出された場合、この化合物がコンロッドメタルやクランクメタル摺動面に噛み込んで摩耗させたり、メタルに埋め込まれて摩耗を促進させたりする原因になるなどの悪影響を生じることが当社の研究結果から判明しています。この影響については、別紙カルシウムの析出をご覧ください。クランクメタルの摩耗前回に比較してSOAP-Tで銅がppmからppmに増加していたことから、銅を使用した箇所の溶出・摩耗が進行していると推定されます。銅を使用した箇所は、クランクメタルが考えられます。ディーゼルエンジンのクランクメタルは積層構造になっており、クランクメタルの最表面はホワイトメタル層が存在し、その下にニッケル層、さらにその下には銅と鉛の合金であるケルメット層が存在します。ディーゼルエンジンのメタルは、設計上、油膜が正常に形成される流体潤滑が基本であることから、通常の使用においては摩耗しにくいと思われますが、メタルの潤滑部に流体潤滑になりにくい部分が発生するとメタル表面の軟質金属部が摩耗しメタル部のすぐ下のニッケル部まで摩耗し始め、ホワイトメタル層の主成分である錫や鉛、そしてメタルの第二層のニッケルやバックメタルの銅が検出されます。今後、摩耗が進行した場合、軸受が焼付を起こす可能性があるため、注意が必要です。その他の銅を使用した箇所の溶出・摩耗その他に潤滑油系統内で銅を使用している箇所は、潤滑油冷却器の配管などが考えられます。この箇所で溶出・摩耗が発生する場合は以下のことが考えられます。潤滑油冷却器の配管で摩耗していた場合、配管取付け部に緩みが生じて配管が振動し、継手部が外れたり、亀裂が生じて冷却水の混入にいたる場合があります。亜鉛系添加剤の影響により、潤滑油冷却器の配管で溶出していた場合、ピンホールが発生して冷却水の混入に至る場合があります。今後、油劣化の進行や水分濃度が上昇することに注意が必要です。計数汚染度前回に比較して計数汚染度はNAS級と変化はないものの、汚染されていました。フィルタ表面の異物観察で鉄錆、砂等が観察されたことから、汚染度が高い要因は、摩耗と外部混入異物の影響と思われます。粒度分布粒度分布は.～μmの範囲にあり、.μmにピークが確認されました。μm以下の粒子が多いことから、燃焼して発生したすす等であることが分かります。IRは良好でした。今回は正式な油名が分からないことから、同一メーカのマリンFW-と比較しました。粘度粘度は、.mm/sとマリンFW-の新油値mm/sに比較して、粘度変化率は-.％で、当社推奨の管理限界値である±％を超えていました。水分は、ppmと当社推奨の管理限界値を超えていました。今後、水分の影響でエンジン内部に錆が発生し、その影響で摩耗が発生する懸念があります。酸価はmgKOH/gと新油値のmgKOH/g以下にあり、良好でした。塩基価は.mgKOH/gと当社推奨の管理限界値の.mgKOH/g以上にあり、良好でした。
報告№107-4517 報告№107-4522 | 分析№107-00829 分析№107-00987 | 107-00987 | 分析の結果、本軸受は継続使用可能な状態にあると判断します。これらのことは、異常摩耗の早期発見パラメータであるIs値がの乗と高いものの、ベアリング軌道面から発生した摩耗粒子はマイルドな潤滑状態で発生した摩耗粒子であり、潤滑状態は良好な状態で進行していると考えられること鉄濃度から計算したフレーキングの発生面積が内輪軌道面の面積の凡そ.％であること以上のことから判断しました。
報告№109-09136 報告№111-00644 | 分析№109-001160 分析№111-002939 | 111-002939 | 潤滑油および軸受は継続使用可能な状態にあると判断します。前回に比較してSOAP／D－SOAPの結果で、鉄および錫濃度に変化はなく、異常摩耗の早期発見パラメータであるフェログラフィーのIs値がのマイナス乗と良好でした。前回に比較して計数汚染度はNAS級からNAS級にランク増加しているものの、当社推奨の管理限界値内にあり、良好でした。前回同様に粘度、水分、酸価、IR、RBOTの各データは良好でした。尚、RBOTが前回に比較してmin増加しています。RBOTが増加した理由は、更油や補給などが考えられますが、これらのことを実施していないことから、原因は分かりませんでした。但し、今回の分析結果で、酸価および粘度の各データ、IRチャートのスペクトルに大きな変化はなく、異種油の混入などは確認されていないため、本試料油は継続使用可能な状態にあります。今後は、今回のRBOT値を基に潤滑油の寿命を評価します。
報告№108-5033 報告№108-5033 | 分析№108-01114 分析№108-01114 | 108-01114 | トライボ診断の結果、泡立ち試験を除く項目は良好でした。泡立ち試験の結果は、-と新油値の-に比較して高い値でした。消泡性能が低下していることが確認されたことから、今後の使用時間によっては、油の酸化劣化が進行したり、ギヤ歯面およびベアリング軌道面で油膜切れが発生したりする場合があるため、消泡剤の添加による消泡性能の改善が必要になると思われます。一方、摩耗粒子の形態観察でμm以下の小さな摩耗粒子が観察され、潤滑状態指数はのマイナス乗と濾過設備のない機器であれば、正常な潤滑状態にあると判断できる状況でした。但し、ギヤボックスの油系統にはインラインフィルタとオフラインフィルタがあり、μmサイズ以上の粒子の大部分は捕捉され、異常な摩耗状態が発生したとしても正常な潤滑状態にあると誤認してしまう可能性があります。フィルタの捕捉の影響による誤認を避けるため、今後の診断に当たっては、これまでの採油箇所に加え、インラインフィルタやオフラインフィルタの捕捉物も分析し、その結果から潤滑状態を評価することを推奨します。尚、フィルタ捕捉物の分析を実施する際には、フィルタ流量、フィルタ使用時間などの追加情報が必要です。是非ご提供下さい。泡立ち試験の結果、消泡性能が低下していることが確認されました。粘度は良好。粘度はmm/sと新油値mm/sに比較して、粘度変化率は-.％で、当社推奨の管理限界値である±％以内にあり、良好と判断する。粘度はmm/sでした。粘度はmm/sでした。粘度指数はでした。粘度指数はでした。泡立ち試験は-でした。泡立ち試験は-と新油に比較して高い値でした。消泡性能が低下していることが確認されました。水分は良好。水分は.ppmと当社推奨の管理限界値の以下であり、良好と判断します。全酸価は良好。全酸価は.mgKOH/gと新油値.mgKOH/g以内であり、良好と判断します。機器の潤滑状態精密な濾過設備がない機器であれば、潤滑状態指数は正常の範囲にあると判断します。潤滑状態指数は正常の範囲にあると判断します。異常摩耗の早期発見パラメータである潤滑状態指数がのマイナス乗と、精密な濾過設備がない機器であれば、潤滑状態指数は正常の範囲にあると判断します。
報告№108-0133 報告№108-0133 | 分析№108-00811 分析№108-00811 | 108-00811 | 号のターニング停止は、通常分で停止するが、今回分で停止した。軸受の接触が懸念されるため、軸受の健全性を確認する。分析結果軸受の接触が懸念されたため、軸受の健全性を確認する目的で潤滑油中の摩耗粒子を分析した結果、観察された摩耗粒子は、金属接触が厳しい場合に発生するシビア粒子でした。摩耗粒子の中には、μmサイズの大型の摩耗粒子も観察されましたが、SEM・XMAで粒子の表面正常と組成割合を詳細に観察した結果、これらの粒子の組成は鉄、クロム、マンガンを含む粒子であり、メタルが摩耗して発生する錫の摩耗粒子は観察されませんでした。D－SOAPでメタルの主成分である錫がと微量検出されましたが、潤滑油粒子の粒度分布でも分析でも適正な散乱強度を得られないほど油中粒子濃度は低い濃度でした。軸受の健全性・軸受メタル接触の有無D－SOAPでメタルの主成分である錫が微量検出されたことから、ごく微量のメタル摩耗は確認されましたが、一般には今回の錫濃度であれば正常と思われる範囲です。また、SEMやXMAによる摩耗粒子の詳細な観察でメタル成分である錫が検出されていないことから、本試料油からは主軸と軸受とが接触した痕跡は見当たりませんでした。本設備には濾過機が設置されていることから、異常な潤滑状態により数十μmを超す大型の摩耗粒子が発生したとしても、濾過機により捕捉され、検出されない可能性があります。ただし、SEMで観察されたシビアな摩耗粒子が、主軸で低速状態になって油膜が非常に薄くなっているところに入り込んだ場合は、これらの粒子が比較的軟質なメタル表面に埋め込まれ、ブレーキ作用を持つ可能性はあり得ると考えられました。メタル接触の有無を詳細に確認するには、今後も潤滑診断による傾向監視を行うことが望まれます。・鉄、クロム、マンガンの検出SEM・XMAで摩耗粒子を詳細に観察した結果、鉄、クロム、マンガンを含む粒子が多く観察されていますので、これらの材質を含む箇所、例えばラビンリンスシールなどの摩耗が考えられます。観察された摩耗粒子の中には、μmサイズの大型の摩耗粒子が観察されたことから、ラビリンスシールであった場合、主軸とラビリンスシール間で厳しい金属接触が発生している可能性が考えられました。対策以下の対策を提案いたします。濾過機フィルタの捕捉物を分析し、異常な摩耗粒子の有無を確認する濾過機の入口と出口から採油を実施し、変動する濾過効率を評価し、それを基に摩耗の進行状況を確認するラビリンスシール部の点検をする
報告№107-4545 報告№108-5026 | 分析№107-02185 分析№108-00888 | 108-00888 | トライボ診断の結果、全てのデータが良好であることから、この油は継続使用可能と判断します。は良好と判断します。粘度は良好。粘度は.mm/sと新油値mm/sに比較して、粘度変化率は-.％で、当社推奨の管理限界値である±％以内にあり、良好と判断します。粘度はmm/sでした。粘度はmm/sでした。粘度指数はでした。粘度指数はでした。水分は良好。水分はppmと当社推奨の管理限界値の以下であり、良好と判断します。全酸価は良好。全酸価は.mgKOH/gと新油値.mgKOH/g以内であり、良好と判断します。
報告№105-4016 報告№105-4016 | 分析№105-02013 分析№105-02013 | 105-02013 | 分析の結果、油の継続使用に関する全てのデータは良好であり、この油は継続使用可能と判断します。また、潤滑状態も判断するデータも良好であり、潤滑状態は正常と判断します。但し、SOAPの結果、銅が検出されました。銅を使用した部分の溶出が発生していると考えられます。この検出された銅は、潤滑油添加剤として使用されている亜鉛系添加剤の影響により溶出することが知られており、今回の検出は、この溶出によるものと考えられます。銅濃度は、別紙鉱油の酸化に対する金属触媒の影響に示すように銅濃度の増加に伴い酸化速度が速まりますので、酸化劣化の進行状況を油分析により監視されることを推奨します。全酸価は、新油との比較が必要です。粘度は良好と判断します。粘度は.mm/sと新油値.mm/sに比較して、粘度変化率は+.％で、当社推奨の管理限界値である±％以内にあり、良好と判断します。水分は良好と判断します。水分はppmと当社推奨の管理限界値の以下であり、良好と判断します。全酸価は新油との比較が必要です。全酸価は.mgKOH/gでした。新油データが当社データベースになかったため、判定できませんでした。全酸価は新油データとの比較管理が必要ですので、現在使用している新油を分析し、そのデータを基準に管理することを推奨します。IRの結果、良好と判断します。IRの結果、油劣化の兆候を示すカルボン酸の吸収が確認されていないことから、良好と判断します。は良好と判断します。計数汚染度は良好と判断します。計数汚染度はNAS級と当社推奨の管理限界値のNAS級以内であり、良好と判断します。重量汚染度は良好と判断します。重量汚染度は.mg/mlと当社推奨の管理限界値のmg/ml以内であり、良好と判断します。機器の潤滑状態機器の潤滑状態は正常と判断します。SOAPの結果、銅が多く検出されました。SOAPの結果、銅が、錫がppm、油の添加剤成分であるリンがppm、亜鉛がppm、外部から混入したカルシウムがppm検出されました。D－SOAPの結果は良好です。D－SOAPの結果、外部から混入したカルシウムが検出されました。フェログラフィーの結果は良好です。異常摩耗の早期発見パラメータであるフェログラフィーのIs値が.と良好の範囲にあり、潤滑状態は良好と判断します。
報告№109-09136 報告№111-00678 | 分析№109-001160 分析№111-003457 | 111-003457_date120221 | 潤滑油および対象設備は継続使用可能な状態にあると判断します。但し、スラッジの発生により油中の汚染度が高くなり始めていることから、以下の対策を推奨します。TS－の投与および濾過今後、バルブ類の動作障害やフィルタおよびストレーナの目詰まりが発生することが懸念されるため、当社製清浄分散剤TS－の投与と濾過を推奨します。フェログラフィー異常摩耗の早期発見パラメータとして摩耗粒子を定量化して評価するフェログラフィーのIs値は、潤滑状態が正常なのマイナス乗でした。Iカップリング発光分光分析供試の潤滑油を分析した結果、検出された金属元素は、SOAPの結果表に示すように、ニッケル、リン、亜鉛、カルシウム、ナトリウムでした。検出されたこれらの金属元素から発生箇所を推定するとニッケル・シリンダ内壁・ポンプ等リン、亜鉛・オイル添加剤カルシウム、ナトリウム・外部混入異物であると思われます。このうち、機械部品が摩耗したと思われる元素はのグループです。重量汚染度が当社推奨の管理限界値に到達していました。D－SOAPで油の添加剤成分と思われる亜鉛が検出され、フィルタ表面の異物観察で表面が茶褐色で鉄錆、砂等が観察されたことから、汚染度が高い要因は、摩耗とスラッジ、そして外部混入異物の影響と思われます。水分、IRの各データは良好でした。尚、粘度、全酸価、RBOTは、当社に新油データがなかったため、新油データとの比較ができず評価できませんでした。
報告№109-09136 報告№110-00388 | 分析№109-001160 分析№110-001758 | 110-001758 | 摩耗状態前回に比較してSOAP／D－SOAPの結果、鉄および錫濃度に大きな変化はなく、異常摩耗の早期発見パラメータであるフェログラフィーのIs値がのマイナス乗と良好でした。汚染度前回に比較して計数汚染度はNAS級からNAS級にランク増加したものの、管理限界値内にあり、良好でした。今回の採油箇所がドレン配管であり、フィルタ表面の異物観察で鉄錆、砂等が観察されたことから、計数汚染度が増加した要因は、ドレン配管内に残留していた異物を採取した可能性があります。粘度、水分、全酸価、IR、RBOTの各データは良好でした。潤滑油および軸受は継続使用可能な状態にあると判断します。
報告№108-0030 報告№108-6009 | 分析№108-00153 分析№108-00296 | 108-00296 | 初期試験を実施した結果、観察された摩耗粒子から本試料には初期のなじみ摩耗が発生していたと考えられました。今回のようになじみ過程でシビア粒子が観察された場合は、なじみ過程が正常に終了していない場合があり、異常摩耗に進展することも懸念する必要があります。なじみ過程が正常な状態で終了した場合、シビア粒子は観察されることが少なく、従って、今回のなじみ過程では、局部的な金属接触がごく一部で発生したと考えられます。この接触が、既に正常な状態に推移しているか、或いは、進行しているのかを確認するため、夏期ピーク前に再度初期試験を実施することを推奨します。これらのことは、異常摩耗の早期発見パラメータであるフェログラフィーのIs値がの乗と良好の範囲にあり、摩耗粒子の形態観察の結果、金属接触が厳しい場合に発生するシビア粒子がやや多く観察されたことD－SOAPの結果、鉄および軸受メタルの主成分である錫が検出されたこと以上のことから判断しました。
報告№109-09136 報告№110-00654 | 分析№109-001160 分析№110-002999 | 110-002999 | Iカップリング発光分光分析供試のタービン油をSOAP／D－SOAPで分析した結果、鉄、鉛、銅、錫、カルシウム、バリウム、ケイ素、ナトリウムが検出されました。これらの検出された金属元素から発生箇所を推定すると鉄、鉛、銅、錫・軸受等カルシウム、バリウム、ケイ素、ナトリウム・外部混入異物であると思われます。このうち、機械部品が摩耗したと思われる元素はのグループです。フェログラフィー異常摩耗の早期発見パラメータとして摩耗粒子を定量化して評価するフェログラフィーのIs値は、前回のの乗から乗に上昇しており、摩耗が進行していることを示していました。摩耗粒子の形態で比較的多く観察された粒子は、潤滑状態が良好な場合に発生する正常摩耗粒子、金属潤滑部が油膜切れを起して発生するシビア粒子でした。また、外部から混入したと思われる鉄錆も比較的多く観察されました。このような摩耗粒子が観察された場合には、潤滑部で発生している摩耗は、正常なマイルド摩耗とやや厳しい摩耗形態の凝着摩耗であることが分かります。前回に比較して計数汚染度はNAS級からNAS級以上にランク増加し、当社推奨の管理限界値を超えていました。フィルタ表面の異物観察で鉄錆、砂等が観察されたことから、汚染度が高い要因は、摩耗と外部混入異物の影響と思われます。粘度、水分、全酸価、IR、RBOTの各データは良好でした。軸受および潤滑油は継続使用可能な状態にあるものの、油の汚染度が高いことから、これらの汚染粒子が軸受摺動面に噛み込み、切削摩耗を引き起こす場合があるため、可能であれば、濾過の実施を推奨します。
報告№109-09255 報告№109-09255 | 分析№109-001938 分析№109-001938 | 109-001938 | 今回の採油は、対象設備停止中にドレン穴から実施しているため、別紙油中粒子の沈降の影響に示すように、油中粒子などの固形物は沈降の影響を受けて分析データが高濃度に出る可能性があることから、このことを踏まえて結果を検討しました。本試料は、高濃度になっていると思われる対象設備停止中の潤滑タンクドレン穴から実施した採油にもかかわらず、分析の結果は全て良好の範囲にあったことから、油は継続使用可能であり、また潤滑状態も正常と判断します。特性低下分析結果は、全項目が良好の範囲にありました。したがって、油の特性低下は認められず良好と判断します。粘度粘度はmm/sと新油値.mm/sに対する粘度変化率が-％でした。粘度変化率の推奨管理限界値は、±％以内となっていますが、今回の結果はこの範囲内にあることから、良好と判断します。全酸価全酸価は.mgKOH/gと新油値以内にあり、良好と判断します。酸化安定度酸化安定度は、新油値と比較して十分に残存していることが必要ですが、今回の残存率は新油の.％となっており、当社推奨の管理限界値の％以上であったことから、良好と判断します。汚染水分による汚染は確認されず、良好と判断します。水分濃度水分濃度は、当社推奨の管理限界値の以下の.ppmであり、良好と判断します。摩耗潤滑状態は正常と判断します。異常摩耗の早期発見パラメータであるフェログラフィーのIs値がの乗と良好の範囲にあり、摩耗粒子の形態観察の結果、外部から混入したと思われる鉄錆、樹脂等が観察されたものの、摩耗粒子の発生量が少ないことが確認されました。
報告№109-09166 報告№109-09166 | 分析№109-001357 分析№109-001357 | 109-001357 | 分析の結果、摩耗は安定していると判断します。これらのことは、前回に比較して、計数汚染度はランク増加したものの、D-SOAPの鉄濃度が減少し、異常摩耗の早期発見パラメータであるフェログラフィーのIs値がのマイナス乗と良好の範囲にあること以上のことから判断しています。は良好と判断します。計数汚染度は良好と判断します。計数汚染度はNAS級と当社推奨の管理限界値のNAS級以内にあり、良好と判断します。重量汚染度は良好と判断します。重量汚染度は.mg/mlと当社推奨の管理限界値のmg/ml以内にあり、良好と判断します。機器の潤滑状態機器の潤滑状態は正常と判断します。SOAPの結果は良好です。SOAPの結果、油の添加剤成分であるリンが検出されています。摩耗により発生する鉄が検出されていないことから、良好と判断します。D－SOAPの結果は良好です。D－SOAPの結果、摩耗により発生する鉄が検出されていないことから、良好と判断します。フェログラフィーの結果は良好です。フェログラフィーの結果、異常摩耗の早期発見パラメータであるIs値がのマイナス乗と良好の範囲にあり、潤滑状態は正常と判断します。
報告№108-0387 報告№108-0379 | 分析№108-02609 分析№108-02542 | 108-02542 | グリースの物理的性状、軸受の潤滑状態を確認する。グリースの物理的性状グリースの物理的性状を示す滴点、全酸価、IRの結果は、良好と判断します。ギヤの潤滑状態D－SOAPで鉄が検出されているものの、ギヤ歯面で発生した異常な摩耗粒子が確認されなかったことから、ギヤは継続使用可能と判断します。尚、報告書の管理表中に示しているSOAP／D-SOAPは、グリース潤滑の場合、摩耗粒子が均一に分散していないため、測定値が大きく変動することがありますので参考値としてお考え下さい。
報告№107-4545 報告№107-4551 | 分析№107-02185 分析№107-02655 | 107-02655 | トライボ診断の結果、全てのデータが良好であることから、この油は継続使用可能と判断します。は良好と判断します。粘度は良好。粘度は.mm/sと新油値.mm/sに比較して、粘度変化率は+％で、当社推奨の管理限界値である±％以内にあり、良好と判断します。粘度はmm/sでした。粘度はmm/sでした。粘度指数はでした。粘度指数はでした。水分は良好。水分はと当社推奨の管理限界値の以下であり、良好と判断します。全酸価は良好。全酸価はmgKOH/gと新油値mgKOH/gに比較して高いものの、IRの結果で、新油との差異は確認されず、且つ、劣化の兆候も確認されなかったことから、良好と判断します。
報告№109-09136 報告№111-00301 | 分析№109-001160 分析№111-001423 | 111-001423 | 本試料油は、汚染や摩耗に関するデータが異常として出やすい廃油口から採油されたにもかかわらず、潤滑油および軸受は継続使用可能な状態にあると判断します。なお、IRの結果から酸化防止剤の吸収が確認されたため、無添加タービン油ではなく、添加タービン油の可能性があります。油種の再確認IRの結果でcm-付近に酸化防止剤の吸収が確認されました。本試料油は添加タービン油であると思われますので、油種をご確認ください。最適な採油方法本試料油は、機器停止中に廃油口から採油されているにもかかわらず汚染度を示すデータは良好でしたが、今後の採油は、極力運転中もしくは停止直後の油槽中層部から実施されることを推奨します。フェログラフィー異常摩耗の早期発見パラメータとして摩耗粒子を定量化して評価するフェログラフィーのIs値は、潤滑状態が正常なのマイナス乗でした。電子顕微鏡・X線マイクロアナリシス観察された粒子をSEM・XMAで詳細に分析した結果、粒子には鉄、クロム、マンガンが比較的多く含まれており、成分割合から粒子は主に主軸などから発生していると推定できます。Iカップリング発光分光分析供試のタービン油を分析した結果、検出された金属元素は、SOAPの結果表に示すように、リン、亜鉛、カルシウム、ナトリウムが検出されました。これらの検出された金属元素から発生箇所を推定するとリン、亜鉛、カルシウム、ナトリウム・外部混入異物であると思われます。計数汚染度、重量汚染度は共に良好でした。IRの結果でcm-付近に酸化防止剤のピークが確認されました。本試料油は、添加タービン油であると思われます。水分、全酸価の各データは良好でした。尚、粘度は、油名が不明であったため、新油データとの比較ができず評価できませんでした。
報告№105-0114 | 分析№105-00758 | 105-00758 | 濾過前の試料油を分析した結果、摩耗粒子形態観察で摩擦熱が高い場合に発生する球状粒子が多く観察されました。球状粒子は、異常の兆候を示す形態のパラメータで、この摩耗粒子が発生する場合、潤滑状態に注意が必要です。球状粒子の発生原因は、一般に、溶接工事、溶接作業などによる溶接スパッタの混入、電食による発生、厳しい金属接触による摩耗、が考えられます。球状粒子の発生原因が、の溶接スパッタの混入であれば、今後増加しないと思われますが、が考えられる場合は、原因を取り除かなければ球状粒子は増加すると考えられます。尚、今回観察された球状粒子は、採油前に油槽から仮設タンクに油を移送し、その後、採油・濾過を実施しているため、仮設タンク内に残留していたものを採取した可能性も考えられます。これらの障害発生に対する弊害を勘案の上、予防処置としてヶ月以内に再度分析を実施し、この球状粒子の増加の有無を確認されることと、仮設タンクに油を移送する場合は、可能であれば仮設タンク内を清掃することを推奨します。尚、念のため、主機の起動時、停止時の温度チャートから軸受温度に微妙な変化がないかを確認されることを推奨します。又、RBOTが前回に比較し、min上昇したのは、新油の補充等の影響が考えられます。今後は、今回のRBOT値によりデータ管理を行います。
報告№104-8015 | 分析№104-00647 | 104-00647 | オーバーホールヶ月後に初期試験を実施した結果、摩耗は安定していると判断します。このことは、以下の分析結果から判断しました。前回に比較して、計数汚染度はランク上昇したものの、SOAP／D-SOAPの鉄及び錫濃度に大きな変化がなく、異常摩耗の早期発見パラメータであるフェログラフィーのIs値が、の乗と変化がなかったこと尚、摩耗の進行は確認されなかったものの、計数汚染度がランク上昇し、外部から混入した汚染物の量が増加したことが確認されました。今後、これらの異物が軸受摺動面に噛み込み、摩耗を進行させることが懸念されるため、ヶ月後に精点Bを実施し、摩耗の進行状況を確認されることを推奨します。
報告№109-09136 報告№113-00696 | 分析№109-001160 分析№113-002989 | 113-002989 | 潤滑油は物理的性状、汚染状態は良好の範囲にあり、継続使用可能と判断します。軸受は継続使用可能な状態にあると判断します。但し、今後の摩耗推移を確認するためにも傾向監視を継続することが有効です。定期的な分析今後の疲労摩耗の推移を監視するため、定期的な分析実施を推奨します。異常摩耗の早期発見のパラメータであるIs値は、前回のレベルからレベルに低下しているものの、やや高い値でした。また、潤滑部の摩耗が認められたため、定期的に潤滑油分析を実施し、摩耗推移を監視することが有用と考えます。フェログラフィーで観察された代表的な粒子は、以下の通りです。正常な摩耗粒子・潤滑状態が正常なマイルド摩耗により発生。疲労摩耗粒子・繰返し応力による金属疲労で発生。大型化するとフレーキングの発生が懸念されます。計数汚染度は前回のNAS級からNAS級にランク低下し、良好です。重量汚染度はmg/mlからmg/mlに上昇し、当社推奨の管理限界値を超えていました。直ちに異常となる摩耗粒子は観察されていないことから継続使用可能と判断しますが、傾向監視をすることが有用です。フィルタ残渣に金属片、鉄錆、砂等が観察されたことから、汚染度が高い要因は、摩耗粒子、外部混入異物の影響と考えられます。前回同様に粘度、水分、酸価、IRの各データは良好です。
報告№108-0390 報告№108-0390 | 分析№108-02639 分析№108-02639 | 108-02639 | 分析の結果、前回に比較して摩耗粒子の形態観察でフレッティングにより発生した赤錆が多く観察されています。転がり軸受でフレッティングが発生する箇所は、軸と内輪内面軸受箱と外輪外面軌道輪と転動体の箇所が考えられます。今後、フレッティングにより発生した赤錆が転がり軸受軌道面に噛み込み、噛み込み傷が起点となって転がり軸受の寿命の指標となるフレーキングへ進展することが懸念されるため、定期的に分析を実施し、摩耗の進行状況を確認されることを推奨します。計数汚染度は良好と判断します。計数汚染度は良好と判断します。計数汚染度はNAS級と当社推奨の管理限界値のNAS級以内にあり、良好と判断します。重量汚染度は.mg/mlとなっています。重量汚染度は.mg/mlとなっています。機器の潤滑状態フェログラフィーの結果、フレッティングにより発生した赤錆が多く観察されています。SOAPの結果、銅が検出されています。SOAPの結果、摩耗により発生する銅、油の添加剤成分であるリンが検出されています。D－SOAPの結果、鉄が検出されています。D－SOAPの結果、摩耗により発生する鉄が検出されています。フェログラフィーの結果、フレッティングにより発生する赤錆が多く観察されています。異常摩耗の早期発見パラメータであるフェログラフィーのIs値がの乗と良好の範囲にあるものの、摩耗粒子の形態観察の結果、フレッティングにより発生する赤錆が多く観察されています。
報告№107-0438 | 分析№107-02443 | 107-02443 | トライボ診断により、機器軸受の潤滑状態、潤滑油の劣化状態を診断する。分析の結果、摩耗粒子には油膜切れを起こした場合に発生する粒子が観察されました。この摩耗粒子は、金属接触を伴う摩耗、いわゆる凝着摩耗と呼ばれる潤滑状態で発生しますが、観察された量が少なく、また、他の分析データが良好であることから、凝着摩耗の範囲は極めて小さな範囲であると考えられ、現在の潤滑状態は正常な状態にあると判断します。尚、前回と今回の分析結果からメタルの摩耗速度を判断するため、下式で摩耗速度を求め、現時点における平均的な摩耗深さを求めたところ、摩耗の深さは軸受表面から.μmであることが推定されました。y＝×-x＋.・ここでy：平均的な摩耗深さx：運転時間本軸受がこの摩耗速度で、摩耗の限界に到達する時間、いわゆる限界使用時間を試算すると、軸受の表面粗さをsとした場合の余寿命は約万時間になると推定され、摩耗速度が非常に小さく、正常な潤滑状態であることが確認できました。また、を示す全酸価のデータが良好の範囲にあることから、油も継続使用可能と判断します。尚、前回まで検出されていた油の添加剤成分であるリンがと検出されませんでした。前回から今回までの間に更油を実施したことから、異種油を混入した可能性が考えられるため、ご確認下さい。
報告№109-09447 報告№114-00270 | 分析№109-002790 分析№114-000993 | 114-000993 | 分析の結果、全てのデータが良好の範囲にあることから、潤滑油および軸受は継続使用可能な状態にあると判断します。分析結果異常摩耗の早期発見のパラメータであるIs値は、前回のレベルから変化はなく、正常です。したがって、潤滑油診断は現在の周期で問題ないと思われます。フェログラフィーで観察された代表的な粒子は、以下の通りです。疲労摩耗粒子・繰返し応力による金属疲労で発生。大型化するとフレーキングの発生が懸念されます。水分、計数汚染度は、前回同様に良好です。．粘度、酸価は、前回同様に良好です。
報告№109-09249 報告№111-00162 | 分析№109-001747 分析№111-000861 | 111-000861 | 潤滑油および軸受は継続使用可能な状態であると判断します。但し、油膜切れにより発生する凝着摩耗の発生が確認されたことから、今後摩耗の進行が懸念されるため、以下の対策を推奨します。凝着摩耗の進行を監視するため、定期的に分析を実施し、摩耗の進行状況を確認することを推奨します。フェログラフィー異常摩耗の早期発見パラメータとして摩耗粒子を定量化して評価するフェログラフィーのIs値は、潤滑状態がやや厳しいの乗でした。摩耗粒子の形態で比較的多く観察された粒子は、潤滑状態が正常な場合に発生する摩耗粒子、金属潤滑部が局部的に油膜切れを起して発生するシビア粒子でした。これらの摩耗粒子が観察された場合、潤滑部で発生している摩耗形態は、正常なマイルド摩耗、潤滑状態がやや厳しい凝着摩耗であることが分かります。Iカップリング発光分光分析供試のタービン油を分析した結果、検出された金属は油中金属元素の結果表に示すように、鉄、鉛、亜鉛、カルシウム、ナトリウムでした。これら検出された金属元素から発生箇所を推定すると、鉄、鉛・軸受等亜鉛、カルシウム、ナトリウム・外部混入異物であると思われます。このうち、機械部品が摩耗したと思われる元素はのグループです。水分、汚染粒子数、汚染度物重量の各データは良好でした。粘度、全酸価、酸化安定度、有機物・有機化合物の各データは良好でした。分析結果特性低下特性低下に係るパラメータの分析結果は良好と判断します。粘度粘度はmm/sと新油値mm/sに対する粘度変化率は-.％で、当社推奨の管理限界値である±％以内にあり、良好と判断します。全酸価添加タービン油の全酸価は、油メーカによって初期値が違うため統一した管理基準を設定するのが困難であることから、当社では管理限界値を設定しておらず、新油分析値との比較及び他の分析項目の結果より全酸価の状態判断を行います。その結果、全酸価は.mgKOH/gと新油値.mgKOH/gに比較して若干高くなっていますが、IRチャートに示すように劣化の兆候として現れるカルボン酸などの有機物・有機化合物の発生が確認されていないことから、良好と判断します。酸化安定度酸化安定度はminであり、当社推奨の管理限界値のmin以上であることから良好と判断します。有機物・有機化合物有機物・有機化合物は、IRチャートによる新油分析値との比較の結果、cm-付近に劣化の兆候を示すカルボン酸の吸収が確認されていないことから、良好と判断します。色相はL.であり、新油値のL.に比較して変化はないことから、良好と判断します。汚染に係るパラメータの分析結果は良好と判断します。水分はppmであり、当社推奨の管理限界値の以下であることから良好と判断します。汚染粒子数はNAS級であり、当社推奨の管理限界値のNAS級以内であることから良好と判断します。汚染度物重量はmg/mlであり、当社推奨の管理限界値のmg/ml以内であることから良好と判断します。摩耗フェログラフィーによる摩耗粒子の観察の結果、潤滑状態が正常な場合に発生する摩耗粒子、油膜切れにより発生する凝着粒子が比較的多く観察されました。異常摩耗の早期発見パラメータであるフェログラフィーのIs値がの乗とやや高く、摩耗粒子の形態観察の結果、潤滑状態が正常な場合に発生する摩耗粒子、油膜切れにより発生するシビア粒子が比較的多く観察されました。金属濃度SOAP法により金属濃度を測定した結果、外部から混入したと思われる亜鉛がppm、カルシウムがppm検出されましたが僅かであり良好と判断します。金属濃度酸溶解法により金属濃度を測定した結果、潤滑箇所で発生する金属接触によって検出される鉄が、鉛が、外部から混入したと思われる亜鉛が、カルシウムが、ナトリウムが検出されました。
報告№108-5071 報告№110-00397 | 分析№108-02721 分析№110-001788 | 110-001788 | 潤滑油は継続続使用可能な状態にあるものの、今後は障害予防を目的に以下の対策を推奨します。追加分析消泡性能が低下した場合、ギヤ歯面での油膜形成に影響が出て摩耗の発生が進展することがあります。今後は消泡性能低下の影響により摩耗が進展する可能性がありますので、フェログラフィーおよびSOAPを追加することを推奨します。分析周期の短縮今後、全酸価の上昇が予測されますので、同様に分析周期を短縮して傾向監視を強化することを併せて推奨します。分析結果全酸価が上昇していました。泡立ち試験の結果、消泡性能が低下していることが確認されました。粘度粘度は.mm/sと新油値mm/sに比較して、粘度変化率は-％で、当社推奨の管理限界値である±％以内にあり、良好と判断します。泡立ち試験泡立ち試験は-と新油に比較して高い値でした。水分はppmと当社推奨の管理限界値の以下であり、良好と判断します。全酸価全酸価はmgKOH/gと新油値.mgKOH/gに比較して高いものの、IRの結果で油劣化の兆候を示すカルボン酸の吸収が確認されていないことから、良好と判断します。
報告№109-09136 報告№111-00742 | 分析№109-001160 分析№111-003770 | 111-003770 | 対象設備は継続使用可能な状態にあると判断します。但し、潤滑油は劣化が確認され、スラッジが発生しているため、電磁弁の固着や動作不良などの現象が現れやすくなるため、以下の対策を推奨します。TS－の投与と濾過今後、バルブ類の動作障害やフィルタおよびストレーナの目詰まりが発生することが懸念されるため、当社製清浄分散剤TS－の投与と濾過を推奨します。更油IRで油劣化の兆候を示すカルボン酸の吸収が確認され、RBOTがminを切っていることから、今後急激に酸化防止剤が減少し、油中の酸成分の影響で金属表面が腐食して発生する腐食摩耗に進展することが懸念されます。まずは、TS－の投与を実施することにより無害化してから、その後更油を推奨します。フェログラフィーIs値は異常摩耗の早期発見パラメータのつで、摩耗粒子を定量化するために用います。前回に比較してIs値はのマイナス乗からの乗に上昇し、潤滑状態はやや厳しいと判断できます。摩耗粒子の形態で比較的多く観察された粒子は、潤滑状態が正常な場合に発生する摩耗粒子局部的に高圧・高温となる場合に発生するフリクションポリマでした。これらの摩耗粒子が観察された場合、潤滑部で発生している摩耗形態は、正常なマイルド摩耗であり、そして局部的ではあるものの高圧・高温の箇所が発生していることも分かります。フリクションポリマは、潤滑油が摺動面に押し込められ高圧状態になると同時に、圧縮熱により高温状態になった結果、基油自身が重合反応を起こし生成することが知られています。そのため、高圧高温状態の解消がなされなければ、潤滑油の劣化が進行し、粘度上昇に因る潤滑異常に進展する場合があります。Iカップリング発光分光分析供試の潤滑油を分析した結果、検出された金属元素は、SOAPの結果表に示すように、鉄、銅、リン、亜鉛、ナトリウムでした。検出されたこれらの金属元素から発生箇所を推定すると鉄、銅・シリンダ内壁やポンプ等リン、亜鉛・オイル添加剤ナトリウム・外部混入異物であると思われます。このうち、機械部品が摩耗したと思われる元素はのグループです。計数汚染度はやや高く、重量汚染度は管理限界値を超えていました。D－SOAPで油の添加剤成分である亜鉛が比較的高く、フィルタ表面の異物観察で表面が茶褐色で鉄錆、砂等が観察されたことから、汚染度が高い要因は、摩耗とスラッジ、そして外部混入異物の影響と思われます。IR前回に比較して全酸価は.mgKOH/gから.mgKOH/gに上昇していました。IRの結果で油劣化の兆候を示すカルボン酸の吸収が確認されたことから、全酸価が上昇した要因は、油の劣化によるものと思われます。今後、油中の酸成分の影響で金属表面が腐食して発生する腐食摩耗に進展することが懸念されます。RBOT前回に比較してRBOTがminからminに減少していました。本試料油を継続使用した場合、RBOTの減少傾向から限界値に到達するのは、別紙図RBOTの減少傾向に示すように年月と推定されました。
報告№109-09050 報告№109-09050 | 分析№109-000515 分析№109-000515 | 109-000515 | 今回の採油は、対象設備停止中にドレン弁から実施しているため、別紙油中粒子の沈降の影響に示すように、沈降の影響を受けて分析データが高濃度に出る可能性があります。今回の分析は、以上のことを踏まえて結果を検討します。分析の結果、高濃度になっていると思われる対象設備停止中のドレン弁から行われた採油にもかかわらず、全てのデータが良好の範囲にあることから、この油は継続使用可能であり、潤滑状態も正常と判断します。特性低下全ての項目が良好の範囲にあったことから、特性低下は認められず良好と判断します。粘度は良好と判断します。粘度はmm/sと新油値mm/sに比較して、粘度変化率は-％で、当社推奨の管理限界値である±％以内にあり、良好と判断します。全酸価は良好と判断します。全酸価は.mgKOH/gと新油値.mgKOH/g以下であることから、良好と判断します。酸化安定度の結果、良好と判断します。酸化安定度はminと当社推奨の管理限界値のmin以上であり、良好と判断します。汚染は良好と判断します。水分は良好と判断します。水分はと当社推奨の管理限界値の以下であり、良好と判断します。摩耗潤滑状態は正常と判断します。フェログラフィーの測定は良好と判断します。異常摩耗の早期発見パラメータであるIs値がの乗と良好の範囲あることから、潤滑状態は正常と判断します。
|  | 113-002852 | 対象設備は継続使用可能な状態にあると判断します。但し、潤滑油は粘度の上昇が確認されたことから、以下の対策を推奨します。更油或いは部分更油粘度は、一端上昇し始めると劇的に上昇することがあります。また、粘度上昇により粘性抵抗が増大して油温も上昇し、油が劣化しやすくなります。劣化した場合、油中の酸成分により金属表面が腐食することがあるため、更油或いは部分更油を推奨します。異常摩耗の早期発見のパラメータであるIs値は、前回の-レベルから変化はなく、正常です。また、異常摩耗の兆候を示す摩耗粒子が顕著に観察されなかったことから、は良好と判断します。水分、塩基価の各データは良好です。粘度粘度は、mm/sと新油値のmm/sに比較して粘度変化率が+％となっており、当社推奨の管理限界値である±％を僅かに超えていました。粘度の上昇要因は、別紙エンジンオイルの粘度上昇メカニズムをご覧ください。
報告№109-09136 | 分析№109-001160 | 113-002323 | 対象設備は継続使用可能な状態にあると判断します。但し、水分濃度が高く、SOAP-Tカルシウムが非常に高い値で検出されました。カルシウム化合物が多量に生成されていると考えられます。このカルシウム化合物はメタル等の摺動面に噛み込み切削摩耗を生じさせます。本試料はカルシウム固形物が桁オーダーと高濃度であることから、切削摩耗が高い確率で発生することが懸念されます。そのため以下の対策を推奨します。至急更油および次回点検でピストンリング、シリンダライナの点検水分の影響により金属表面で腐食摩耗が発生し、発生した鉄錆等の粒子が潤滑部に噛み込み、摩耗が進行することが懸念されます。また、当該機の油中からカルシウム化合物が非常に高い濃度で検出されたため、この化合物がコンロッドメタルやクランクメタルの摩耗を促進させる懸念があることから、至急更油を推奨します。また、化合物発生の原因は、ピストンリング、シリンダライナの摩耗によって燃焼ガスのシール性が低下し、燃焼ガス中の硫黄分と油中のカルシウム添加剤が反応するためと考えられます。そのため、次回点検ではピストンリング、シリンダライナの摩耗状態の点検を推奨します。定期的な分析今後の摩耗推移を監視するため、定期的な分析実施を推奨します。新油の分析粘度、酸価、塩基価は、油の性能を評価するパラメータの一種です。油の性能低下は、新油との比較が必要なことから、未使用油の提供および分析による比較評価を推奨します。異常摩耗の早期発見のパラメータであるIs値は、レベルとやや高い値でした。また、潤滑部の摩耗が認められたため、定期的に潤滑油分析を実施し、摩耗推移を監視することが有用と考えます。フェログラフィーで比較的多く観察された粒子は、以下の通りです。正常な摩耗粒子・潤滑状態が正常なマイルド摩耗により発生。コンロッドメタル、クランクメタルの摩耗SOAP-Tでメタルの主成分である錫が、鉛がppm、銅がppm検出されたことから、コンロッドメタル、クランクメタルの一部では、メタル接触が厳しい箇所がアルト推定されました。検出されたメタル成分は現時点では低濃度ですが、局部的には金属接触部がやや深い箇所があると推定されることから、早いじきに点検が必要になると思われます。今後、摩耗が進行し異常摩耗に進展することを防止するため、傾向分析の周期を短縮して監視することを推奨します。詳細は、別紙コンロッドメタル・クランクメタルの摩耗をご覧ください。固形カルシウム化合物の生成SOAP-Tでカルシウムがppm検出されました。この固形カルシウムは、潤滑油に混入した燃焼ガス中の酸成分がカルシウム添加剤と中和反応して生成される比較的硬い化合物のため、摺動面に噛み込み、切削摩耗が進行することが懸念されます。詳細は、別紙固形カルシウム化合物の生成をご覧ください。銅を使用した箇所の溶出・摩耗SOAP-Tの結果、銅がppm検出されました。当該設備の様に亜鉛系添加剤が含まれる潤滑油を使用した場合、潤滑系統内で銅および銅合金が亜鉛系添加剤の影響により腐食、溶出することが知られています。今回検出された銅は、この溶出と摺動部の摩耗により発生したものと考えられます。今後、別紙鉱油の酸化に対する金属触媒の影響に示すように濃度の増加に伴い酸化速度が速まる可能性があります。粘度粘度は.mm/sでした。新油との比較による評価が必要です。水分はppmと当社推奨の管理限界値を超えていました。今後、水分の影響でエンジン内部に錆が発生し、その影響で摩耗が発生する懸念があります。酸価はmgKOH/gでした。新油との比較による評価が必要です。塩基価はmgKOH/gでした。新油との比較による評価が必要です。
報告№107-0366 報告№110-00559 | 分析№107-01900 分析№110-002494 | 110-002494 | 濾過前の試料油を分析した結果、前回に比較して水分がppmからppmに増加し、やや不良領域にありました。摩耗粒子の形態観察で外部から混入した鉄錆、砂等が比較的多く観察されました。D－SOAPの結果、前回に比較して油の添加剤成分であるバリウムがppmからに上昇していました。・水分の増加タービン油に水分が混入した場合、油膜形成がしにくくなり摩耗が生じやすく、錆が発生しやすい、また酸化防止剤の減少が早まりタービン油の余命が短縮され、さらには乳化しやすくなるなどの影響が考えられます。・外部混入異物今後、これらの異物が軸受摺動面に噛み込み摩耗が進行することが懸念されます。・スラッジの増加フィルタ表面の異物観察で表面が茶褐色であり、D－SOAPで油の添加剤成分であるバリウムが増加したことから、油の添加剤成分の析出が発生していると思われます。このスラッジは、主機停止中などの油温が低い状態で析出し、軸受表面に固着するため、主機起動時の静摩擦係数が上昇し、起動時にトルクが上昇することが懸念されます。これらの障害発生に対する弊害を勘案の上、水分除去を推奨します。また、水分の混入経路を特定しなければ、再び水分の混入が継続する可能性がありますので、水分の混入経路を特定されることを併せて推奨します。さらに今後、摩耗が進行することが懸念されるため、ヶ月後に再度分析を実施し、摩耗の進行状況および汚染度を確認することを推奨します。
報告№109-09136 報告№111-00753 | 分析№109-001160 分析№111-003797 | 111-003797 | グリースおよび軸受は継続使用可能な状態にあると判断します。但し、今後も摩耗の進行を傾向監視するため、以下の対策を推奨します。定期的な分析凝着摩耗の進行を監視するため、定期的に分析を実施し、分析データによる摩耗の進行状況を確認することを推奨します。フェログラフィー摩耗粒子の形態で比較的多く観察された粒子は、潤滑状態が正常な場合に発生する摩耗粒子金属潤滑部が局部的に油膜切れを起して発生するシビア粒子でした。これらの摩耗粒子が観察された場合、潤滑部で発生している摩耗形態は、正常なマイルド摩耗潤滑状態がやや厳しい凝着摩耗であることが分かります。観察されたμmサイズのシビア粒子は、視野に個と少ないことから、直ちに異常ではないものの、今後さらに摩耗が進行し、転がり軸受の寿命の指標となるフレーキングに進展することが懸念されます。Iカップリング発光分光分析供試グリースを分析した結果、検出された金属元素は、SOAPの結果表に示すように、鉄、ニッケル、リン、亜鉛、カルシウム、アルミニウム、ナトリウムでした。これらの検出された金属元素から発生箇所を推定すると鉄、ニッケル・軸受等リン、亜鉛、カルシウム、アルミニウム、ナトリウム・添加剤および増ちょう剤であると思われます。このうち、機械部品が摩耗したと思われる元素はのグループです。グリースのちょう度、滴点、全酸価、IRの各データは良好でした。
報告№108-0411 報告№110-00656 | 分析№108-02744 分析№110-003022 | 110-003022 | は、油の粘度変化率、油中のスラッジの発生量などを判断パラメータに、粘度、全酸価、有機物・有機化合物、酸化安定度で評価します。分析の結果、油の粘性を示す粘度は、新油値のmm/sに比較して粘度変化率が+％のmm/sとほぼ変化はなく、また油中のスラッジの発生量を示す全酸価は、新油値の.mgKOH/gに対してと減少しており、さらには有機物・有機化合物の結果でも油が劣化した場合に発生するカルボン酸の発生も確認されず、酸化防止剤の残存量を示す酸化安定度は、限界値minに比較して、十分に残量があるminであった。以上のように、の健全性を示す各パラメータは全て良好であり、潤滑油の劣化は確認されませんでした。尚、別紙酸化安定度の減少傾向から油の余寿命を求めた結果、本試料は年月まで使用可能であることが分かります。油中の水分を計測した結果、水分はppmと新油と同等であり、継続使用可能な状態にあることが確認されました。潤滑油は継続使用可能な状態にあると判断します。
報告№109-09136 報告№113-00211 | 分析№109-001160 分析№113-000794 | 113-000794_date131004 | 潤滑油の劣化はないものの、油中の汚染度が高い値でした。採油条件の影響で値が高くなっていると考えられますが、異物の影響で将来的に摩耗が進行する懸念がありますので、欄に示す対策を推奨します。軸受は継続使用可能な状態にあると判断します。但し、観察された摩耗粒子には繰り返し応力で発生する疲労摩耗粒子が比較的多く認められており、更油した後も、疲労摩耗は発生すると考えられます。そのため、定期的な分析により今後の摩耗進行の有無を確認することを推奨します。更油油中の汚染度が高いことから、摩耗粒子や異物等が軸受軌道面に噛み込むことによる摩耗の進行が懸念されるため、更油を推奨します。また、油槽内には汚染物が残留している可能性があるため、油槽内を清掃し、更油する新油もNAS級程度の清浄な潤滑油を更油することを推奨します。定期的な分析摩耗粒子の形態観察で、疲労摩耗が観察されたことから、今後の摩耗進行を監視するため、定期的に分析を実施することを推奨します。シリコン系のグリースや添加剤の確認シリコン系の添加剤やグリースを使用している箇所があるかについてご確認下さい。詳細はを参照下さい。最適な採油方法本試料油は、機器停止中に軸受箱排油口から採油されているため、分析データが高濃度に出ていると推定されます。正確なデータによる診断を行うためにも、今後の採油は、極力運転中もしくは停止直後の油槽中層部から実施されることを推奨します。はフェログラフィーおよびSOAP／D-SOAPの結果から総合的に判断した結果、継続使用は可能ですが、今後の機器の機能を確認するためにも傾向管理が有用と考えます。フェログラフィー【定量分析：Is値】Is値は異常摩耗の早期発見パラメータのつで、摩耗程度を定量化するために用います。今回のIs値はの乗と、やや高い値でした。フェログラフィー【定性分析：摩耗粒子および摩耗形態観察】分析結果から観察された代表的な粒子は、以下の通りでした。疲労摩耗粒子・繰返し応力を受けて発生。フリクションポリマ・局部的に高圧・高温となる場合に発生。Iカップリング発光分光分析【SOAP／D-SOAP】検出された金属元素から発生箇所を推定すると、以下の通りでした。鉄、銅、錫、亜鉛・軸受等カルシウム、バリウム、アルミニウム、ケイ素、ナトリウム・外部混入異物ケイ素の検出ケイ素がppm検出されました。一般に、潤滑油中からケイ素が検出された場合の原因として、油の消泡剤として使用されるシリコン系の添加剤が検出されるフェログラフィーおよびフィルタ表面の異物観察で砂が多く観察され、これが検出されるシリコングリースをシール部に塗布している場合、このシリコングリースが潤滑油に混入して検出されるなどが挙げられますが、今回検出が比較的高濃度であることからの可能性が考えられます。については、分析結果では確認することが出来ませんので、これに関する情報があれば提供をお願いします。計数汚染度はNAS級と当社推奨の管理限界値に到達していました。フィルタ表面の異物観察で金属片、鉄錆、砂等が観察されたことから、汚染度が高い要因は、摩耗と外部混入異物の影響と思われます。粘度、水分、全酸価、IR、RBOTの各データは、良好でした。尚、別紙RBOTの減少傾向から油の余寿命を求めた結果、本試料油は直近の更油から起算して年月まで使用可能であることが分かります。
報告№109-09136 報告№110-00387 | 分析№109-001160 分析№110-001751 | 110-001751 | 前回に比較して計数汚染度はNAS級からNAS級にランク減少し、重量汚染度は.mg/mlから.mg/mlに減少していました。潤滑油の汚染度が減少したことから、TS－投与および浄油の効果が確認されました。
報告№108-0135 報告№108-0135 | 分析№108-00848 分析№108-00848 | 108-00848 | トライボ診断の結果、泡立ち試験を除く項目は良好でした。泡立ち試験の結果は、-と新油値の-に比較して高い値でした。消泡性能が低下していることが確認されたことから、今後の使用時間によっては、油の酸化劣化が進行したり、ギヤ歯面およびベアリング軌道面で油膜切れが発生したりする場合があるため、消泡剤の添加による消泡性能の改善が必要になると思われます。一方、摩耗粒子の形態観察でμm以下の小さな摩耗粒子が観察され、潤滑状態指数はのマイナス乗と濾過設備のない機器であれば、正常な潤滑状態にあると判断できる状況でした。但し、ギヤボックスの油系統にはインラインフィルタとオフラインフィルタがあり、μmサイズ以上の粒子の大部分は捕捉され、異常な摩耗状態が発生したとしても正常な潤滑状態にあると誤認してしまう可能性があります。フィルタの捕捉の影響による誤認を避けるため、今後の診断に当たっては、これまでの採油箇所に加え、インラインフィルタやオフラインフィルタの捕捉物も分析し、その結果から潤滑状態を評価することを推奨します。尚、フィルタ捕捉物の分析を実施する際には、フィルタ流量、フィルタ使用時間などの追加情報が必要です。是非ご提供下さい。泡立ち試験の結果、消泡性能が低下していることが確認されました。粘度は良好。粘度は.mm/sと新油値mm/sに比較して、粘度変化率は+.％で、当社推奨の管理限界値である±％以内にあり、良好と判断する。粘度はmm/sでした。粘度はmm/sでした。粘度指数はでした。粘度指数はでした。泡立ち試験は-でした。泡立ち試験は-と新油に比較して高い値でした。消泡性能が低下していることが確認されました。水分は良好。水分はppmと当社推奨の管理限界値の以下であり、良好と判断します。全酸価は良好。全酸価は.mgKOH/gと新油値.mgKOH/g以内であり、良好と判断します。機器の潤滑状態精密な濾過設備がない機器であれば、潤滑状態指数は正常の範囲にあると判断します。潤滑状態指数は正常の範囲にあると判断します。異常摩耗の早期発見パラメータである潤滑状態指数がのマイナス乗と、精密な濾過設備がない機器であれば、潤滑状態指数は正常の範囲にあると判断します。
報告№108-0411 報告№110-00186 | 分析№108-02745 分析№110-000733 | 110-000733 | ・摩耗状態摩耗状態は、潤滑油中に含まれる金属成分とその濃度を調査し、調査の結果から評価します。金属元素と濃度の分析は、試料油を以上の高温で発光させ、その光を分光器で分光し、分光によって得られた光の強度と金属固有の波長とから元素を特定するIカップリング発光分光分析法を用います。今回の試料はディーゼルエンジン油でしたが、検出された金属元素は、SOAPの結果表に示すように、鉄、鉛、銅、クロム、アンチモン、錫、リン、亜鉛、カルシウム、アルミニウム、ケイ素、ナトリウム、マグネシウムでした。これら検出された金属元素から発生箇所を推定すると、鉄、鉛、銅、クロム、アンチモン、錫・エンジン部品リン、亜鉛、カルシウム、マグネシウム・オイル添加剤アルミニウム、ケイ素、ナトリウム・外部混入異物であると思われます。このうち、機械部品が摩耗したと思われる元素はのグループです。検出された金属の粒子は、潤滑状態が正常な場合に発生するマイルド摩耗粒子、異物の噛み込みなどで発生する切削粒子、金属潤滑部が局部的に油膜切れを起して発生するシビア粒子、金属接触が厳しく、且つ、摩擦熱が高い場合に発生する黒錆であったことから、潤滑部では異物による切削摩耗、油膜破断による凝着摩耗が混在していることが分かりました。この摩耗状態は、異常摩耗の早期発見パラメータであるフェログラフィーのIs値であらわされますが、Is値がの乗と高い範囲にあり、シリンダ、ピストンリング、カムロール、クランクメタル等の潤滑部は厳しい潤滑状態に推移しつつあると推定されます。 ・粘度がmm/sと新油カタログ値の.mm/sに比較して、粘度変化率は-％で、当社推奨の管理限界値である±％を超えていました。一般に、内燃機関における粘度低下は、熱分解と低粘度油の混入、そして油種・油名の間違いなどが考えられます。熱分解による粘度低下は、燃焼による高温の影響でオイルが熱分解し低分子化することで低下しますが、同時にオイルの酸化防止剤も消耗し、その結果として全酸価が低下したり、あるいは熱分解によって粘着性のある劣化物も生成し、スラッジ量が増加したりするという現象がみられます。本試料油の場合は、分析の結果から全酸価の変化やスラッジ量の増加が見られないことから熱分解による粘度低下の可能性は低いと思われます。一方、低粘度油が混入して粘度が低下するケースでは、エンジン燃焼室から未燃焼燃料がオイルに混入した場合が考えられます。オイルに引火点の低い燃料油が混入すると、エンジン内での異常燃焼の発生につながることがあり、十分な注意が必要です。エンジン油中は適正な粘度範囲で使用していないと油膜切れなどによる金属接触が発生する場合がありますので、粘度低下には注意が必要です。水分はppmと当社推奨の管理限界値を超えていました。今後、水分の影響で発錆し、その影響で摩耗が発生する懸念があります。結論対象設備は継続使用可能な状態にあるものの、潤滑油は以下の対策が必要です。対処方法について今後の対策は、比較的短期日に実施する更油または濾過が挙げられます。これにより水分や固形異物の汚染物を除去し、摩耗や腐食などにより二次的に発生する摩耗を予防することを推奨します。なお、現在発生している切削摩耗の発生原因である摩耗粒子等の硬い異物を除去することで摩耗の進行が抑制できますので、可能であればエンジンオイルの循環濾過を実施し、内部を洗浄されることを併せて推奨します。次回診断の推奨について本機関の潤滑部は、精密な濾過により継続使用が可能な状況ですので、これらの対策を実施された場合は、その直後に今回と同様の分析を実施し、今後傾向管理をするための初期値を取ることを推奨します。初期値を取った後の分析周期は、ヶ月後、ヶ月後、年後とし、良好な状態が継続していることが確認できたら、年目以降は年に度程度とされることを推奨します。濾過ができない場合は、分析項目は今回同様とし、分析周期を短周期にされることを推奨します。分析周期は、運転状況により検討する必要があります。また、理論的に採周期を検討する必要がありますので、油の循環の有無および循環量、機関の回転数をお知らせ下さい。尚、を示す粘度、全酸価、全塩基価、IRのデータは新油データを基準として評価しています。今回は当社に新油データがなかったためカタログ値で判断しましたが、今後は現在充填用に使用している新油を分析し、そのデータを基準に管理されることを推奨します。粘度、水分は当社推奨の管理限界値を超えていました。油の劣化状況をより精密に判定するには新油との比較が必要です。現在使用している貴社保有の新油をご提供下さい。粘度粘度はmm/sと新油カタログ値.mm/sに比較して、粘度変化率は-％で、当社推奨の管理限界値である±％を超えていました。尚、粘度は現在使用している貴排水機場保有の新油分析結果を基準に管理する方法が望ましく、次回分析までに新油をご提供下さい。水分はppmと当社推奨の管理限界値のを超えていました。全酸価全酸価はmgKOH/gと新油カタログ値mgKOH/gに比較して高いものの、IRの結果で油劣化の兆候を示すカルボン酸の吸収が確認されていないことから、良好と判断します。尚、全酸価は現在使用している貴排水機場保有の新油の分析結果を基準に管理する方法が望ましいため、新油をご提供下さい。全塩基価全塩基価はmgKOH/gと新油カタログ値.mgKOH/g以上にあることから、良好と判断します。尚、全塩基価は現在使用している貴排水機場保有の新油分析結果を基準に管理する方法が望ましく、次回分析まで新油をご提供下さい。IRIRの結果、油劣化の兆候を示すカルボン酸の吸収が確認されていないことから、良好と判断します。尚、IRは現在使用している貴排水機場保有の新油の分析結果を基準に管理する方法が望ましいため、新油をご提供下さい。計数汚染度は汚染されていました。計数汚染度計数汚染度はNAS級と汚染されていました。重量汚染度はmg/mlでした。粒度分布粒度分布は.～μmの範囲にあり、.μmにピークが確認されました。機器の潤滑状態摩耗粒子診断の結果、潤滑状態が正常な場合に発生するマイルド摩耗粒子、異物の噛み込みなどで発生する切削粒子、金属潤滑部が局部的に油膜切れを起して発生するシビア粒子、金属接触が厳しく、且つ、摩擦熱が高い場合に発生する黒錆が比較的多く観察されました。SOAPによる油中金属濃度SOAPによる油中金属濃度の結果、鉄、鉛、銅、油の添加剤成分と思われるリン、亜鉛、カルシウム、マグネシウム、外部から混入したと思われるアルミニウム、ケイ素が検出されました。SOAPによる油中金属濃度SOAPによる油中金属濃度の結果、鉄、クロム、アンチモン、錫、油の添加剤成分と思われるリン、亜鉛、カルシウム、マグネシウム、外部から混入したと思われるアルミニウム、ナトリウムが検出されました。摩耗粒子診断摩耗粒子診断の結果、異常摩耗の早期発見パラメータであるIs値がの乗と高く、潤滑状態が正常な場合に発生するマイルド摩耗粒子、異物の噛み込みなどで発生する切削粒子、金属潤滑部が局部的に油膜切れを起して発生するシビア粒子、金属接触が厳しく、且つ、摩擦熱が高い場合に発生する黒錆が比較的多く観察されました。
報告№109-09136 報告№112-00561 | 分析№109-001160 分析№112-002328 | 112-002328_date130318 | 分析の結果、潤滑油の劣化は確認されていないことから、継続使用可能な状態にあると判断します。但し、油中の汚染度が高く、汚染物が摺動面に噛み込み摩耗が進行することが懸念されるため、以下の対策を推奨します。軸受は継続使用可能な状態にあると判断します。但し、将来的な摩耗進行の有無を確認するためにも傾向監視を継続することが有効です。電食防止軸電流が発生していると推定されます。軸電流が流れると軸受が過熱して焼損に至ることも懸念されるため、軸受に電流を通過させないようにバイパスの設置などを推奨します。濾過油中の汚染度が高いことから、摩耗粒子や異物等が軸受摺動面に噛み込むことによる摩耗の進行が懸念されるため、濾過を推奨します。定期的な分析今後懸念される凝着摩耗の進行を監視するため、定期的に分析を実施することを推奨します。新油との比較による評価を示す粘度、酸価のデータは新油データを基準として評価しています。今回は当社に新油データがなかったためカタログ値で判断しましたが、今後評価する場合は、使用している新油を同時に分析することをご検討下さい。診断結果は良好と判断します。粘度前回に比較して今回の粘度は、.mm/sから.mm/sに上昇していました。新油カタログ値.mm/sに比較して、粘度変化率は+.％で、当社推奨の管理限界値である±％以内であり、良好と判断します。水分前回に比較して今回の水分は、ppmから.ppmに増加していました。当社推奨の管理限界値の以下であり、良好と判断します。酸価前回に比較して今回の酸価は、.mgKOH/gから.mgKOH/gに低下していました。IRの結果で油劣化の兆候を示すカルボン酸の吸収が確認されていないことから、良好と判断します。IRIRチャートの結果、油劣化の兆候を示すカルボン酸の吸収が確認されていないことから、良好と判断します。計数汚染度は当社推奨の管理限界値を超えていました。計数汚染度前回に比較して今回の計数汚染度は、NAS級からNAS級以上に増加し、当社推奨の管理限界値NAS級を超えていました。重量汚染度前回に比較して今回の重量汚染度は、.mg/mlから.mg/mlに減少していました。当社推奨の管理限界値mg/ml以下であり、良好と判断します。光学顕微鏡写真重量汚染度で濾過したフィルタ表面上の夾雑物を光学顕微鏡で観察した結果、球状粒子、金属片、鉄錆、砂等が観察されました。はフェログラフィーおよびSOAP-Tの結果から総合的に判断した結果、継続使用は可能ですが、機器の機能を保持するためにも傾向管理が有用と考えます。フェログラフィー【異常摩耗指数：Is値】Is値は異常摩耗の早期発見パラメータのつで、摩耗粒子を定量化するために用います。前回同様に、Is値はの乗とやや高い値でした。フェログラフィー【定性分析：摩耗粒子および摩耗形態観察】分析結果から比較的多く観察された粒子は、以下の通りでした。正常な摩耗粒子・潤滑状態が正常なマイルド摩耗により発生。鉄および銅系球状粒子・金属接触が厳しく、且つ、金属が溶融するほどの高い摩擦熱が発生していると考えられます。観察された摩耗粒子の中でも球状粒子は、注意が必要です。観察された摩耗粒子の中でも球状粒子は、異常摩耗の兆候を示す形態のパラメータで、この摩耗粒子が発生する場合、潤滑状態に注意が必要です。球状粒子の発生原因は、一般に、電食による発生厳しい金属接触による摩耗が考えられます。前回に比較してSOAP-Tの鉄および銅が増加していることから、の電食により球状粒子が増加していると推定されます。今後、原因を取り除かなければ球状粒子はさらに増加すると考えられます。Iカップリング発光分光分析【SOAP-T】検出された金属元素から発生箇所を推定すると、以下の通りでした。鉄、銅・軸受等カルシウム、ナトリウム・外部混入異物
報告№107-0366 報告№110-00206 | 分析№107-01900 分析№110-000793 | 110-000793 | 濾過前の試料油を分析した結果、粘度が.mm/sと新油のmm/sに比較して、粘度変化率は+％で、やや不良領域にありました。現在、ISOVGからISOVGに移行しているため異常ではなく、本試料油は継続使用可能と判断します。
報告№109-09136 報告№111-00180 | 分析№109-001160 分析№111-000988 | 111-000988 | 潤滑油は継続使用可能な状態にあると判断します。なお、RBOTの結果から更油の時期を検討した結果、年月となりました。次回定検がこれより後であった場合は、今回更油を実施することを推奨します。粘度、全酸価、IR、RBOTの各データは良好でした。尚、別紙RBOTの減少傾向から油の余寿命を求めた結果、本試料は直近の更油から起算して稼働日数が年月まで使用可能であることが分かります。水分は良好でした。
報告№109-09249 報告№113-00220 | 分析№109-001747 分析№113-000844 | 113-000844 | 潤滑油の劣化は確認されなかったことから継続使用可能と判断します。但し、汚染に係るパラメータが注意領域にあることから、に示す対策を推奨します。軸受は継続使用可能な状態にあると判断します。但し、今後の摩耗進行の有無を確認するためにも傾向監視を継続することが有効です。定期的な分析今後の汚染度の増加および摩耗の進行を監視するため、定期的に分析を実施することを推奨します。はフェログラフィーおよびSOAP/D-SOAPの結果から総合的に判断した結果、継続使用は可能ですが、今後の機器の機能を確認するためにも傾向管理が有用と考えます。フェログラフィー【定量分析：Is値】Is値は異常摩耗の早期発見パラメータのつで、摩耗程度を定量化するために用います。今回のIs値はの乗とやや高い値でした。フェログラフィー【定性分析：摩耗粒子および摩耗形態観察】分析結果から観察された代表的な粒子は、以下の通りでした。切削粒子・異物や金属表面の微小突起による切削摩耗により発生。疲労摩耗粒子・繰返し応力を受けて発生。フリクションポリマ・局部的に高圧・高温となる場合に発生。観察された摩耗粒子の中でも切削粒子は、将来的な摩耗の進行に繋がる可能性を示唆しているため、傾向監視が必要と思われます。摩耗形態の中でも切削摩耗は摩耗進行速度が速く、転がり軸受でこの摩耗形態が発生した場合には寿命が分の程度に低下することも知られており、切削摩耗により生じた軌道面の損傷が起点となって、転がり軸受の寿命となるフレーキングに進展することから、傾向監視が必要です。Iカップリング発光分光分析【SOAP／D-SOAP】検出された金属元素から発生箇所を推定すると、以下の通りでした。鉄、鉛、錫、亜鉛・軸受等リン、カルシウム、アルミニウム、ケイ素、ナトリウム・外部混入異物水分、重量汚染度は共に良好でした。汚染粒子数はNAS級と注意領域にありました。フィルタ表面の異物観察で金属片、鉄錆等が観察されたことから、汚染度が高い要因は、摩耗と外部混入異物の影響と思われます。粘度、全酸価、酸化安定度、有機物・有機化合物の各データは良好でした。分析結果特性低下特性低下に係るパラメータの分析結果は良好と判断します。粘度粘度はmm/sと良好領域にありました。全酸価全酸価は.mgKOH/gと良好領域にありました。酸化安定度酸化安定度はminと良好領域にありました。有機物・有機化合物有機物・有機化合物は、IRチャートによる新油分析値との比較の結果、cm-付近にカルボン酸の吸収が確認されていないことから、良好と判断します。色相はL.と良好領域にありました。汚染に係るパラメータの分析結果で、汚染粒子数が注意領域にあり、やや高い値でした。フィルタ表面の異物観察で金属片、鉄錆、砂等が観察されたことから、汚染度が高い要因は、摩耗と外部混入異物の影響と思われます。水分はppmと良好領域にありました。汚染粒子数はNAS級と注意領域にありました。汚染度物重量は.mg/mlと良好領域にありました。摩耗フェログラフィーによる摩耗粒子の観察の結果、異物の噛み込みや金属表面の微小突起により発生する切削粒子、疲労摩耗粒子が比較的多く観察されました。異常摩耗の早期発見パラメータであるフェログラフィーのIs値がの乗と良好領域にあり、摩耗粒子の形態観察の結果、異物の噛み込みや金属表面の微小突起により発生する切削粒子、疲労摩耗粒子が比較的多く観察されました。金属濃度SOAP法により金属濃度を測定した結果、外部から混入したと思われるリンがppm、ケイ素がppm検出されました。金属濃度D-SOAP法により金属濃度を測定した結果、潤滑箇所で発生する金属接触よって検出される鉄が、鉛が、錫が、外部から混入したと思われる亜鉛が、カルシウムが、アルミニウムが、ナトリウムが検出されました。
報告№107-4545 報告№108-5112 | 分析№107-02185 分析№108-03620 | 108-03620 | トライボ診断の結果、全てのデータが良好であることから、この油は継続使用可能と判断します。は良好と判断します。粘度は良好。粘度はmm/sと新油値.mm/sに比較して、粘度変化率は+％で、当社推奨の管理限界値である±％以内にあり、良好と判断します。粘度はmm/sとなっています。粘度はmm/sとなっています。粘度指数はとなっています。粘度指数はとなっています。水分は良好。水分は.と当社推奨の管理限界値の以下にあり、良好と判断します。全酸価は良好。全酸価はmgKOH/gと新油値mgKOH/gに比較して高いものの、IRの結果で油劣化の兆候を示すカルボン酸の吸収が確認されていないことから、良好と判断します。
報告№108-5071 報告№111-00708 | 分析№108-02721 分析№111-003567 | 111-003567 | 消泡性能の低下が確認されました。今後は障害予防を目的に以下の対策を推奨します。追加分析消泡性能が低下した場合、ギヤ歯面での油膜形成に影響が出て摩耗が進展することがありますので、フェログラフィーおよびSOAP-Tを追加して摩耗により発生する油中金属濃度や潤滑状態を確認することを推奨します。泡立ち試験の結果は、-と新油値が-であるのに比較して高い値となっていたことから、消泡性能が低下していることが分かりました。今後の使用状況によっては油の酸化劣化が進行したり、ギヤ歯面およびベアリング軌道面で油膜切れが発生したりする場合があるため、消泡剤の添加による消泡性能の改善など何らかの対応が必要になると思われます。分析結果消泡性能が低下していることが確認されました。粘度粘度は.mm/sと新油値mm/sに比較して、粘度変化率は-％で、当社推奨の管理限界値である±％以内にあり、良好と判断します。泡立ち試験泡立ち試験は-と新油に比較して高い値でした。水分は.ppmと当社推奨の管理限界値の以下であり、良好と判断します。全酸価全酸価はmgKOH/gと新油値mgKOH/g以下にあり、良好と判断します。
報告№107-0366 報告№111-00412 | 分析№107-01900 分析№111-001968 | 111-001968 | 濾過前の試料油を分析した結果、摩耗粒子の形態観察で前回に比較して金属接触が厳しい場合に発生するシビア粒子が比較的多く観察されました。計数汚染度が前回のNAS級から、今回NAS級に約年でランク増加していました。D－SOAPの結果、前回に比較して鉄が.からに増加していました。シビア粒子摩耗粒子の観察結果から、発生している摩耗形態は凝着摩耗であることがわかります。観察された摩耗粒子は鉄系材料であることから、軸受摺動部や鉄系材料同士が局部的に接触する箇所、例えばラビリンス、軸受支持部などで発生している可能性が考えられました。汚染度の増加摩耗粒子の形態観察およびフィルタ表面の異物観察で鉄錆等が観察されたため、汚染度およびD－SOAPの鉄濃度が増加した要因は、摩耗と外部混入異物の影響と考えられます。本試料は、外部クーラー採油口から採油されているため、観察された摩耗粒子は配管内部に滞留していたものを分析した可能性もあります。これらの障害発生に対する弊害を勘案し、摩耗や汚染度の進行を確認するためにも、念のためヶ月以内に再分析を実施することを推奨します。
報告№108-0387 報告№108-0482 | 分析№108-02609 分析№108-03484 | 108-03484 | 分析の結果、摩耗粒子の観察から本試料油中で発生している摩耗形態は、潤滑状態が正常なマイルド摩耗と、異物の切削作用で発生する切削摩耗が混在していることが分かりました。発生している主な摩耗はマイルド摩耗で、この摩耗の形態は機械が正常な摩耗をしている場合に発生する、いわゆる正常摩耗です。この摩耗形態は、金属表面がマイルドに擦られることにより摩耗が極めて少ない特殊な表面層が形成され、摩擦表面が平滑な状態となります。この状態が安定である限り摩耗状態は正常であり発生する摩耗粒子は少ないことが分かっています。但し、今回観察された摩耗形態がマイルド摩耗が支配的であるものの、異常摩耗の早期発見パラメータであるIs値が前回に比較しての乗から乗に桁上昇していることが分かっています。観察された摩耗形態から、摩耗はシリンダやピストンリングで進行しているものと考えられます。今後、さらに摩耗が進行することが想定されるため、ヶ月後に分析を実施し、摩耗の進行状況をチェックすることを推奨します。尚、潤滑を示す粘度を除く項目は良好です。粘度が.mm/sと新油値のmm/sに比較して、粘度変化率は-.％で、当社推奨の管理限界値である±％を超えています。粘度低下の原因は、潤滑油中に混入した燃料油の影響などが考えられます。粘度が低下したままの運転は、軸受の油膜形成に影響が出たり、或いは、潤滑油槽内での異常燃焼の遠因となる事もありますので注意が必要です。定期的に分析を実施し、規定の粘度範囲内で使用できていることを確認されることを推奨します。
報告№109-09136 報告№111-00652 | 分析№109-001160 分析№111-003279 | 111-003279 | 潤滑油は継続使用可能な状態にあると判断します。変速機の摩耗がコーンディスクに集中していたと仮定した場合、コーンディスク表面の摩耗深さは、メーカ推奨の摩耗深さμm以内にあり、継続使用可能な状態にあると判断します。但し、今後も摩耗の進行を傾向監視するため、以下の対策を推奨します。定期的な分析凝着摩耗の進行を監視するため、今後も定期的に分析を実施し、摩耗の進行状況を確認することを推奨します。変速機の情報提供今後コーンディスクの摩耗が進行した場合、摩耗程度を評価する必要がありますので、次回分析時には、油量、変速段数、フランジディスクの枚数、コーンディスクの枚数、各段の接触割合、接触径、接触幅をお知らせください。フェログラフィー異常摩耗の早期発見パラメータとして摩耗粒子を定量化して評価するフェログラフィーのIs値は、潤滑状態が厳しいの乗でした。摩耗粒子の形態で比較的多く観察された粒子は、潤滑状態が正常な場合に発生する摩耗粒子金属潤滑部が局部的に油膜切れを起して発生するシビア粒子でした。これらの摩耗粒子が観察された場合、潤滑部で発生している摩耗形態は、正常なマイルド摩耗潤滑状態がやや厳しい凝着摩耗であることが分かります。Iカップリング発光分光分析供試の潤滑油を分析した結果、検出された金属元素は、SOAPの結果表に示すように、鉄、リン、亜鉛、カルシウム、ナトリウムでした。検出されたこれらの金属元素から発生箇所を推定すると鉄・コーンディスク等リン、亜鉛、カルシウム・オイル添加剤ナトリウム・外部混入異物であると思われます。このうち、機械部品が摩耗したと思われる元素はのグループです。コーンディスクの摩耗状態今回は変速機に関する情報がありませんでした。コーンディスクの摩耗状態は、年度に実施したLNG号の分析実施時の情報を基に計算をしておりますので、参考値としてお考え下さい。SOAP／D-SOAPの結果、摩耗により発生したと考えられる鉄がSOAPでppm、D－SOAPでppm検出されました。この結果から、SOAPの鉄濃度と油量リットルから摩耗量を計算した結果、.cmとなりました。変速機の変速段数は、低速、低速－中速、中速－高速、高速の段と仮定し、コーンディスク表面に確認されたリング状箇所の接触箇所の面積と鉄濃度から計算した摩耗量から本の摩耗痕の平均摩耗深さを求めます。その結果、表に示すとおり、本の摩耗痕の平均的な深さは、低速領域ではμm、低速－中速領域では.μm、中速－高速領域では.μm、高速領域では.μmとなります。もっとも摩耗している低速領域の摩耗深さでもμmであり、メーカ推奨の取替え基準μm以下であることから、継続使用可能な状態にあると思われます。表コーンディスク枚の平均的な摩耗深さ変速段数 メーカ推奨の取替え基準 平均的な摩耗深さ 低速 低速－中速 . 中速－高速 . 高速 . 計数汚染度は当社推奨の管理限界値に到達していました。フィルタ表面の異物観察で鉄錆、砂等が観察されたことから、汚染度が高い要因は、摩耗と外部混入異物の影響と思われます。粘度、水分、全酸価、IRの各データは良好でした。
報告№107-0375 報告№107-0375 | 分析№107-01934 分析№107-01934 | 107-01934 | 分析の結果、観察された摩耗粒子の形態に厳しい金属接触があった場合に発生する粒子が検出された事と、SOAP／D－SOAPで錫が検出されたことから、軸受摺動面で金属接触がある確認されました。軸受メタルの摩耗は、メタルの主成分である錫がSOAPでppm、D－SOAPで検出されたことから確認できます。メタルの摩耗深さをSOAPの錫濃度ppm、油量Lから下式により求めると、錫の摩耗体積＝錫濃度×-×油量×.×÷錫密度＝×-××.×÷.＝.平均的な摩耗深さ＝摩耗体積÷摩耗面積×＝.÷×＝.となり、平均的な摩耗深さは.μmとなり、メタルの表面粗さをsと仮定すると、確認された摩耗深さは軽微であることが確認されました。現在のところ軸受メタルは継続使用可能と判断できますが、摩耗粒子の形態観察結果から、今後更に摩耗が進行することが懸念されたため、ヶ月後に再度分析を実施し、汚染度および摩耗の進行状況を確認することを推奨します。これらのことは、異常摩耗の早期発見パラメータであるフェログラフィーのIs値が×とやや高く、摩耗粒子形態観察の結果、金属接触が厳しい場合に発生するシビア粒子がやや多く観察されたことSOAP／D－SOAPの結果、軸受の摩耗を示す錫が検出されたこと以上のことから判断しました。は良好と判断します。粘度は良好と判断します。粘度はmm/sと新油値mm/sに比較して、粘度変化率は+％で、当社推奨の管理限界値である±％以内にあり、良好と判断します。水分は良好と判断します。水分はppmと当社推奨の管理限界値の以下であり、良好と判断します。全酸価は良好と判断します。全酸価は.mgKOH/gと新油値.mgKOH/gに比較してやや高い値を示しているものの、IRの結果で油劣化の兆候を示すカルボン酸が確認されていないことから、良好と判断します。IRの結果、良好と判断します。IRの結果、油劣化の兆候を示すカルボン酸の吸収が確認されていないことから、良好と判断します。RBOTの結果、良好と判断します。RBOTはminと当社推奨の管理限界値のmin以上であり、良好と判断します。は良好と判断します。計数汚染度は良好と判断します。計数汚染度はNAS級と当社推奨の管理限界値のNAS級以内であり、良好と判断します。重量汚染度は良好と判断します。重量汚染度は.mg/mlと当社推奨の管理限界値のmg/ml以内であり、良好と判断します。機器の潤滑状態SOAP／D－SOAPの結果、軸受の摩耗を示す錫が検出されました。異常摩耗の早期発見パラメータであるフェログラフィーのIs値が×とやや高く、摩耗粒子形態観察の結果、金属接触が厳しい場合に発生するシビア粒子がやや多く観察されました。SOAPの結果、軸受の摩耗を示す錫が検出されました。SOAPの結果、軸受の摩耗を示す錫がppm、油の添加剤成分であるバリウムがppm、外部から混入したと思われるケイ素がppm検出されました。D－SOAPの結果、軸受の摩耗を示す錫が検出されました。D－SOAPの結果、摩耗により発生した鉄、銅が共に、クロム、アンチモンが共に、軸受の摩耗を示す錫が、亜鉛が、油の添加剤成分であるバリウムが、外部から混入したと思われるカルシウムが、ナトリウムが、アルミニウム、マグネシウムが共に検出されました。フェログラフィーの結果、金属接触が厳しい場合に発生するシビア粒子がやや多く観察されました。異常摩耗の早期発見パラメータであるフェログラフィーのIs値が×とやや高く、摩耗粒子形態観察の結果、金属接触が厳しい場合に発生するシビア粒子がやや多く観察されました。
報告№106-6023 報告№106-0095 | 分析№106-00388 分析№106-00599 | 106-00599_変更 | トライボ診断の結果、摩耗粒子形態観察で転がり軸受の寿命の指標となるフレーキングの発生は確認されておらず、本軸受は継続使用可能な状態にあると判断します。但し、摩耗粒子形態観察で外部から混入した鉄錆が多く観察されました。今後、これらの鉄錆が軸受軌道面に噛み込み傷が発生し、この傷が起点となって疲労摩耗に進展することが懸念されます。又、SOAP／D-SOAPの結果、海水に含まれるマグネシウム、ナトリウムが検出されたことから、海水が混入した可能性があり、海水の影響で金属表面が腐食する場合があります。今後は、年に度トライボ診断を実施し、摩耗の進行状況および海水の影響で発生する腐食摩耗の発生状況を確認することを推奨します。尚、報告書の管理表中に示しているSOAP／D-SOAPは、グリース潤滑の場合、摩耗粒子が均一に分散していないため、測定値が大きく変動することがありますので参考値としてお考え下さい。
報告№109-09136 報告№112-00103 | 分析№109-001160 分析№112-000354 | 112-000354 | 潤滑油および減速機は継続使用可能な状態にあると判断します。バックラッシによる評価トライボ診断では、バックラッシの増加量を分析結果から計算できますので、構造が確認できる図面、ギヤの形式、歯形、モジュール、歯数、歯幅、油入替後の稼働時間ならびに分解点検後の稼働時間をお知らせ下さい。計算結果をご報告いたします。最適な採油方法本試料油は、機器停止中にドレン部から採油されています。機器が停止している状態では、別紙油粒子の沈降の影響に示すように油槽内で撹拌がなくなり固形物が沈降するため、油中汚染度は高くなると推定されます。今後の採油は、極力運転中もしくは停止直後の油槽中層部から実施されることを推奨します。前回に比較してSOAP／D－SOAPの結果で、鉄濃度に変化はありませんでした。Is値は異常摩耗の早期発見パラメータのつで、摩耗粒子を定量化するために用います。前回に比較してIs値はの乗からマイナス乗に低下し、データが高濃度に出る可能性があるにも関わらず、今回のように潤滑状態が良好と判断できる値となっていたことから、潤滑状態は正常と判断できます。水分前回に比較して水分.ppmからppmと大きな変化はなく、良好でした。計数汚染度計数汚染度はNAS級から等級に変化はなく、良好でした。前回同様に粘度、全酸価、IR、RBOTの各データは良好でした。尚、別紙RBOTの減少傾向から油の余寿命を求めた結果、本試料は直近の更油から起算して稼働日数が年月まで使用可能であることが分かります。本試料油の添加剤は、一般に、タービン油に比較して極圧添加剤や摩耗防止剤などの濃度が高く、この影響でRBOT試験の結果が変動する傾向があります。そのため、ギヤ油の余寿命の評価をタービン油と同等の精度で得るには、RBOTの結果に加え、粘度、全酸価、IRなどのデータを総合的に判断することが必要です。
報告№109-09136 | 分析№109-001160 | 114-001020 | 対象設備は継続使用可能な状態にあると判断しますが、SOAP-Tで鉄がppmと比較的高い値で検出されたことから、シリンダライナやピストンリングの摩耗が懸念されます。潤滑油は水分濃度が高い値でした。ディーゼルエンジンは、燃焼室内で燃料が燃焼した際に燃焼ガス中に若干の蒸気が発生しますが、この蒸気がシリンダ内壁の薄い油膜に付着したり、オイルリングやピストンリングが摩耗して生じたシリンダ内壁とのギャップからクランク室内に入り込んだりして油中水分濃度が上昇します。この水分は、オイルの添加剤を加水分解させ添加剤の効力を低下させるばかりではなく、回転部の油膜形成に影響をあたえ摩耗を促進させることから以下の対策を推奨します。比較的短い周期での分析による傾向監視シリンダライナ、ピストンリングの摩耗進行によって、摺動部の焼付きや、シリンダライナ、ピストンリング間のギャップが増大し、シール性が低下することが懸念されることから、潤滑状態を監視するため、比較的短い周期での分析実施を推奨します。更油または部分更油水分による障害発生を予防するため、更油または部分更油による水分濃度の相対的低下を推奨します。異常摩耗の早期発見のパラメータであるIs値は、レベルとやや高い値でした。また、潤滑部の摩耗が認められたため、定期的に潤滑油分析を実施し、摩耗推移を監視することが有用と考えます。フェログラフィーで比較的多く観察された粒子は、以下の通りです。正常な摩耗粒子・潤滑状態が正常なマイルド摩耗により発生。黒錆・潤滑状態がやや厳しい凝着摩耗により発生。局部的な厳しい金属接触と高い摩擦熱が発生していたことを示します。黒錆は、摩擦面が将来的に異常摩耗へ進展する可能性を示唆しているため、傾向監視が有用と思われます。詳細は、別紙傾向監視が必要な摩耗粒子をご覧ください。シリンダライナ、ピストンリングの摩耗SOAP-Tで鉄がppmと比較的高い値で検出され、フェログラフィーで鉄系のシビア粒子が観察されたことから、鉄を主成分とした部品、例えばシリンダライナやピストンリング等が摩耗している可能性があるため、今後の摩耗進行の監視が有用です。メタルの摩耗SOAP-Tでメタルの主成分である錫がppm、ニッケルが検出されたことから、コンロッドメタル、クランクメタルが局所的に摩耗していると推定されました。ディーゼルエンジンのメタルは、別紙コンロッドメタル・クランクメタルの摩耗に示すように、一般的にホワイトメタル層、ニッケル層、銅と鉛の合金であるケルメット層の順に積層構造になっています。錫濃度は現在のところ低濃度であることから継続使用に支障がない範囲であると判断しますが、潤滑状態の健全性を確認するためにも継続して傾向監視することを推奨します。固形カルシウム化合物の生成SOAP-Tでカルシウムがppm検出されました。この固形カルシウムは、潤滑油に混入した燃焼ガス中の酸成分がカルシウム添加剤と中和反応して生成される比較的硬い化合物のため、摺動面に噛み込み、切削摩耗が進行することが懸念されます。詳細は、別紙固形カルシウム化合物の生成をご覧ください。粘度、酸価、塩基価の各データは良好です。水分はppmと当社推奨の管理限界値を超えていました。
報告№109-09136 報告№113-00356 | 分析№109-001160 分析№113-001401 | 113-001401 | 分析の結果、潤滑油の劣化はなく継続使用可能と判断します。但し、油中の汚染度が高いことから、軸受軌道面への異物の噛み込みによる摩耗の進行が懸念されるため、に示す対策を推奨します。軸受は継続使用可能な状態にあると判断します。但し、将来的な摩耗進行の有無を確認するためにも傾向監視を継続することが有効です。定期的な分析今後懸念される凝着摩耗、異物の噛み込みによる切削摩耗の進行を監視するため、定期的に分析を実施することを推奨します。は、フェログラフィーおよびSOAP/D-SOAPの結果から総合的に判断した結果、継続使用は可能ですが、今後の機器の機能を確認するためにも傾向管理が有用と考えます。フェログラフィー【定量分析：Is値】Is値は異常摩耗の早期発見パラメータのつで、摩耗程度を定量化するために用います。前回に比較してIs値はの乗から乗に上昇し、高い値でした。フェログラフィー【定性分析：摩耗粒子および摩耗形態観察】分析結果から観察された代表的な粒子は、以下の通りでした。正常な摩耗粒子・潤滑状態が正常なマイルド摩耗により発生。シビア粒子・潤滑状態がやや厳しい凝着摩耗により発生。金属潤滑部が局部的に油膜切れを起していると考えられます。鉄錆等・外部から混入したと考えられます。観察された摩耗粒子の中でもシビア粒子は、将来的な摩耗の進行に繋がる可能性を示唆しているため、傾向監視が必要と思われます。シビア粒子は、凝着摩耗に分類されます。この摩耗粒子は、軸受軌道面で凝着、破断を繰り返し、この過程で生じる移着粒子が成長して摩耗粒子となります。そのため、軸受軌道面では局部的に油膜切れが発生していることを示しています。この状態が継続した場合、摩耗粒子のサイズは徐々に大型化していき、設備の損傷に至る場合がありますので、傾向監視が必要です。Iカップリング発光分光分析【SOAP/D-SOAP】検出された金属元素から発生箇所を推定すると、以下の通りでした。鉄、銅、亜鉛・軸受等リン・添加剤カルシウム、アルミニウム、ケイ素、ナトリウム、マグネシウム・外部混入異物亜鉛を使用した箇所の溶出・摩耗SOAPの結果、亜鉛がppm検出されました。亜鉛を使用した箇所の溶出・摩耗が発生していると思われます。亜鉛メッキ等であった場合、耐食性が低下して腐食に進展することが懸念されます。前回同様に比較して計数汚染度はNAS級からNAS級以上にランク上昇し、当社推奨の管理限界値を超えていました。D-SOAPで油の添加剤成分であるリンが検出され、フィルタ表面の異物観察で表面が茶褐色で鉄錆、砂等が観察されたことから、汚染度が高い要因は、摩耗とスラッジ、そして外部混入異物の影響と思われます。前回同様に粘度、水分、全酸価、IRの各データは良好でした。
報告№103-6121 | 分析№103-02168 | 103-02168 | オーバーホール後に初期試験を実施した結果、計数汚染度が当社推奨の管理限界値に到達し、重量汚染度が当社推奨の管理限界値を超え、光学顕微鏡写真に示すように外部から混入した鉄錆、砂が多く見られました。一方、摩耗粒子形態観察で、外部から混入した異物が多く観察されていたことから、今後、これらの異物がバルブのスプールに噛み込み動作障害を発生させる可能性があるため、計画を組んで濾過を実施されることを推奨します。又、濾過後に汚染状態を確認するために、精点Bを実施し、汚染状況及び摩耗の進行状況を確認されることを推奨します。尚、時間濾過を実施したにもかかわらず汚染度が高いのは、採油箇所がドレンバルブであったため、ドレン配管内に残留していたものを採取した可能性が高いと考えられました。今後は、可能であれば主機運転中、或いは、停止直後に油槽中槽部から採油を実施されることを併せて推奨します。これらのことは、計数汚染度がNAS級と当社推奨の管理限界値に到達し、重量汚染度がmg/mlと当社推奨の管理限界値を超えていたこと異常摩耗の早期発見パラメータであるフェログラフィーのIs値が、の乗とやや高く、摩耗粒子形態観察で、外部から混入した異物が多く観察され、又、光学顕微鏡写真に示すように、鉄錆・砂が多く見られたこと以上のことから判断しました。尚、RBOTが前回に比較し、min上昇したのは、油種を変更し、新油の充填を行ったためです。今後は、今回のRBOT値をもとにデータ管理を行います。
報告№109-09136 報告№111-000121 | 分析№109-001160 分析№111-000637 | 111-000637 | 軸受は継続使用可能な状態にあると判断します。但し、ちょう度の上昇がみられ、グリースが軟化していることが確認され、今後、グリースの漏洩や油膜切れの発生が懸念されるため、グリースを交換されることを推奨します。フェログラフィー摩耗粒子の形態で比較的多く観察された粒子は、潤滑状態が正常な場合に発生する摩耗粒子、金属潤滑部が局部的に油膜切れを起して発生するシビア粒子でした。このような摩耗粒子が観察された場合には、潤滑部では正常なマイルド摩耗とやや厳しい摩耗による凝着摩耗が発生していることが分かります。但し、凝着摩耗により発生した摩耗粒子は、視野個と少なく、マイルド摩耗により発生した摩耗粒子が支配的であることから、継続使用可能な状態にあると判断します。Iカップリング発光分光分析供試グリースを分析した結果、検出された金属元素は、SOAPの結果表に示すように、鉄、錫、リン、亜鉛、カルシウム、アルミニウム、ナトリウムでした。これらの検出された金属元素から発生箇所を推定すると鉄、錫・軸受等リン、亜鉛・グリース添加剤カルシウム、アルミニウム、ナトリウム・増ちょう剤であると思われます。このうち、機械部品が摩耗したと思われる元素はのグループです。グリースのちょう度、滴点、全酸価、IRの各データは良好でした。一方、ちょう度は、と当社推奨の管理上限値のより若干高くなっており、グリースが軟化していることが分かりました。軟化したグリースを使用した場合、グリースの漏洩や軸受等で油膜切れが発生することが懸念されます。
報告№109-09448 報告№110-00231 | 分析№109-002802 分析№110-000866 | 110-000866 | 摩耗状態摩耗状態は、潤滑油中に含まれる金属成分とその濃度を調査し、調査の結果から評価します。金属元素と濃度の分析は、試料油を以上の高温で発光させ、その光を分光器で分光し、分光によって得られた光の強度と金属固有の波長とから元素を特定するIカップリング発光分光分析法を用います。今回の試料はディーゼルエンジン油でしたが、検出された金属元素は、SOAPの結果表に示すように、鉄、鉛、銅、クロム、アンチモン、ニッケル、錫、リン、亜鉛、カルシウム、アルミニウム、ケイ素、ナトリウム、マグネシウムでした。これら検出された金属元素から発生箇所を推定すると、鉄、鉛、銅、クロム、アンチモン、ニッケル、錫・エンジン部品リン、亜鉛、カルシウム・オイル添加剤アルミニウム、ケイ素、ナトリウム、マグネシウム・外部混入異物であると思われます。このうち、機械部品が摩耗して検出される元素はのグループです。検出された金属粒子を観察した結果、観察されたのは正常な潤滑状態で発生する摩耗粒子と異物の噛み込みなどで発生する切削粒子であったことから、粒子は、正常な潤滑状態のマイルド摩耗と、異物による切削摩耗で発生していることが分かりました。一方、異常摩耗の早期発見パラメータであるフェログラフィーのIs値は、潤滑状態がやや厳しいの乗となっており、金属元素から推定するとシリンダ、ピストンリング、カムロール、クランクメタル等の潤滑部がやや厳しい潤滑状態にあると考えられました。・カルシウムなどの析出油中金属濃度を発光分光法による分析で固形分のカルシウムが.ppm検出され、また鉄もppm検出されました。エンジンオイル中に検出されるカルシウムは、燃焼ガス中に含まれている硫黄分と反応して微小サイズの硫酸カルシウム、いわゆる石膏が生成されます。この硫酸カルシウムは、モース硬度がとコンロッドやクランクメタルの主成分である錫や鉛の～と同等の硬さで、サイズは数μmから数十μmになることもあります。これらが軸受の油膜に混入した場合は、潤滑面では摩耗形態の中で摩耗速度が最も早い切削摩耗が発生し、メタルは短期間で摩耗することが判明しています。潤滑油中に固形分としてのカルシウムが検出された場合は、オイルリングやトップリングが摩耗して燃焼ガスや未燃焼ガスが燃焼室から潤滑油中に入り易くなっているためと思われますが、本試料の場合は低濃度であることから、オイルリングは健全な状況にあると思われます。本試料の場合は、この硫酸カルシウムは比較的低い濃度の反面、鉄の濃度が高い濃度となっていました。ただし、メタル主成分の錫が、Sbがとそれぞれ低い濃度であることから、メタルの摩耗は限定的であり健全と推定できます。・銅と鉛を使用した箇所の溶出・摩耗ごく僅かですが、銅と鉛を使用した部分の溶出・摩耗が発生しています。亜鉛系添加剤を使用している潤滑油では、添加剤の反応の結果で銅を溶出させることが知られています。今回検出された銅と鉛は、この添加剤の反応による溶出と、油膜に入り込んだ異物によるメタル摩耗の両方で発生していると考えられます。ディーゼルエンジンのメタルは、設計上、油膜が正常に形成される流体潤滑が基本であることから、通常の使用においてはメタルは摩耗しにくいと思われますが、今回の分析結果ではごく微量ではあるものの、銅合金に鉛を～％加えたケルメットと思われるメタル成分が検出されました。これは、メタルの潤滑部が流体潤滑になりにくい部分のあることを示唆していると考えることが出来ます。流体潤滑になりにくい状況としては、起動・停止回数が多く、油膜が切れた状態から始動することがある潤滑油中に異物が多い粘度低下が起きて油膜が薄くなる運転中に油膜が薄くなるような振動が発生するなどが考えられますが、本試料油の場合、摩耗粒子と潤滑油の基本特性の分析結果から、が主な原因であると推定されます。全塩基価がmgKOH/gと当社推奨の管理限界値mgKOH/gを下回っていました。一方、全酸価はmgKOH/gと新油値mgKOH/gに比較して高く、IRの結果でも油劣化の兆候を示すカルボン酸と思われる吸収がcm-近傍に確認されました。エンジンオイルを分析した結果、エンジンオイルのスラッジの中和能力の指標となる全塩基価が低下し、また全酸価も上昇していたことから、エンジンオイルは劣化しはじめていいることがわかりました。スラッジによる腐食を予防するためにも更油を推奨します。更油に際しては、単にエンジンオイルを更油するだけではなく、いわゆるフラッシングオイルでエンジン内部を十分清浄にしてから更油することが必要です。全塩基価は当社推奨の管理限界値を下回っていました。IRの結果、油劣化の兆候を示すカルボン酸の吸収が確認されました。粘度粘度は.mm/sと新油値mm/sに比較して、粘度変化率は+.％で、当社推奨の管理限界値である±％以内であり、良好と判断します。水分はと当社推奨の管理限界値の以内であり、良好と判断します。全酸価全酸価はmgKOH/gと新油値mgKOH/gに比較して高い値でした。全塩基価全塩基価はmgKOH/gと当社推奨の管理限界値mgKOH/gを下回っていました。IRIRの結果、油劣化の兆候を示すカルボン酸の吸収が確認されました。計数汚染度計数汚染度はNAS級と清浄でした。重量汚染度はmg/mlでした。粒度分布粒度分布は.～μmの範囲にあり、μmにピークが確認されました。機器の潤滑状態摩耗粒子診断の結果、潤滑状態が正常な場合に発生するマイルド摩耗粒子、異物の噛み込みなどで発生する切削粒子が比較的多く観察されました。SOAPによる油中金属濃度SOAPによる油中金属濃度の結果、鉄、鉛、銅、クロム、ニッケル、油の添加剤成分であるリン、亜鉛、カルシウム、外部から混入したと思われるアルミニウム、ケイ素、ナトリウム、マグネシウムが検出されましたSOAPによる油中金属濃度SOAPによる油中金属濃度の結果、鉄、クロム、アンチモン、錫、油の添加剤成分であるリン、亜鉛、カルシウム、外部から混入したと思われるアルミニウム、ナトリウムが検出されました。摩耗粒子診断摩耗粒子診断の結果、異常摩耗の早期発見パラメータであるIs値がの乗とやや高く、潤滑状態が正常な場合に発生するマイルド摩耗粒子、異物の噛み込みなどで発生する切削粒子が比較的多く観察されました。
報告№109-09136 報告№111-00576 | 分析№109-001160 分析№111-002709 | 111-002709 | 軸受は継続使用可能な状態にあると判断します。但し、グリースはちょう度の上昇がみられ、軟化していることが確認されたことから、以下の対策を推奨します。グリースの交換今後、グリースの漏洩や油膜切れの発生が懸念されるため、グリースを交換されることを推奨します。フェログラフィー摩耗粒子の形態で比較的多く観察された粒子は、潤滑状態が正常な場合に発生する摩耗粒子でした。このような摩耗粒子が観察された場合には、潤滑部では正常なマイルド摩耗が発生していることが分かります。Iカップリング発光分光分析供試グリースを分析した結果、検出された金属元素は、SOAPの結果表に示すように、鉄、鉛、銅、錫、リン、亜鉛、カルシウム、バリウム、アルミニウム、ナトリウムでした。これらの検出された金属元素から発生箇所を推定すると鉄、鉛、銅、錫・軸受等リン、亜鉛・グリース添加剤カルシウム、バリウム、アルミニウム、ナトリウム・増ちょう剤等であると思われます。このうち、機械部品が摩耗したと思われる元素はのグループです。グリースの物理的性状滴点、全酸価、IRの各データは良好でした。一方、ちょう度は、と当社推奨の管理上限値のより高くなっており、グリースが軟化していることが分かりました。軟化したグリースを使用した場合、グリースの漏洩や軸受等で油膜切れが発生することが懸念されます。
報告№108-0387 報告№108-0471 | 分析№108-02609 分析№108-03375 | 108-03375 | 、汚染度、軸受の潤滑状態を確認する。今回の採油は、対象設備の停止中にドレンラインから実施しているため、油循環中に採油した場合に比較し、油中粒子の沈降の影響を受け、分析データが高濃度に出る可能性があります。今回の分析は以上のことを踏まえて結果を検討します。分析の結果、今回の採油が高濃度になっていると思われる対象設備停止中のドレンラインから行われた採油にもかかわらず、全てのデータが良好の範囲にあります。このことから、機器の潤滑状態は正常であり、この油は継続使用可能と判断します。尚、上述しましたように今回の採油は対象設備の停止中の採油であるため、対象設備の運転中の採油に比較して汚染度は高目に出ている可能性があります。採油は、粒子の沈降の影響を少なくすることが重要であり、そのため油中粒子が均一な分散状態で実施されることを推奨します。
報告№107-4530 報告№107-0383 | 分析№107-01164 分析№107-01995 | 107-01995 | 本トライボ診断は、油の性状・汚染度・摩耗状態を評価し、潤滑状態を明らかにすることにより、非常用ディーゼル発電機の保守に寄与する。トライボ診断の結果、前回に比較してシリンダ、ピストンリング等の摩耗、銅を使用した箇所の溶出・摩耗が進行していました。このことは、異常摩耗の早期発見パラメータであるフェログラフィーのIs値が桁増加し、SOAP／D－SOAPの鉄および銅濃度が増加傾向にあることから確認されました。D－SOAPの結果、前回に比較してカルシウムがppmからppmに増加していました。カルシウムが増加した原因は、油の添加剤成分のカルシウムが析出したためと思われます。このカルシウムは粒状で軸受メタルなどの摺動面に噛み込み、切削摩耗が進行する場合があるため、濾過または更油などにより除去するとともに、定期的にトライボ診断を実施し、摩耗の進行状況を確認することを推奨します。尚、を示す水分がppmと当社推奨の管理限界値を超えていました。今後、発錆に注意する必要がありますので、定期的にトライボ診断を実施し、摩耗の進行状況を監視するとともに、発錆の有無を監視されることを併せて推奨します。
報告№109-09136 報告№111-00196 | 分析№109-001160 分析№111-001029 | 111-001029 | 潤滑油および軸受は継続使用可能な状態にあり、保守サイクルおよび方法は適性であると判断します。なお、油中の汚染度が高く、スラッジの発生が確認されており、油の劣化が進行する場合も考えられるため、定期的に分析を実施し、油劣化の進行状況を監視することを推奨します。次回採油時期は、本試料が油交換からヶ月後の採油であるため、ヶ月後を目安に実施されることを推奨します。フェログラフィー異常摩耗の早期発見パラメータとして摩耗粒子を定量化して評価するフェログラフィーのIs値は、潤滑状態は正常なのマイナス乗でした。電子顕微鏡・X線マイクロアナリシス観察された粒子をSEM・XMAで詳細に分析した結果、粒子には鉄、クロム、マンガンが比較的多く含まれており、成分割合から粒子は主に転がり軸受から発生していると推定できました。Iカップリング発光分光分析供試のタービン油を分析した結果、検出された金属元素は、SOAP-Tの結果表に示すように、鉄、銅、リン、亜鉛、カルシウム、ケイ素、ナトリウムが検出されました。これらの検出された金属元素から発生箇所を推定すると鉄、銅、亜鉛・軸受等リン、カルシウム、ケイ素、ナトリウム・外部混入異物であると思われます。このうち、機械部品が摩耗したと思われる元素はのグループです。計数汚染度計数汚染度は当社推奨の管理限界値に到達していました。フィルタ表面の異物観察で粘ちょう物、鉄錆、砂等が観察されたことから、汚染度が高い要因は、摩耗とスラッジ、そして外部混入異物の影響と思われます。粒度分布粒度分布は.～μmの範囲にあり、μmにピークが確認されました。粘度、水分、酸価、IR、RBOTの各データは良好でした。
報告№108-0411 報告№110-00174 | 分析№108-02744 分析№110-000690 | 110-000690 | ・摩耗状態摩耗状態は、潤滑油中に含まれる金属成分とその濃度を調査し、調査の結果から評価します。金属元素と濃度の分析は、試料油を以上の高温で発光させ、その光を分光器で分光し、分光によって得られた光の強度と金属固有の波長とから元素を特定するIカップリング発光分光分析法を用います。今回の試料はギヤ油でしたが、検出された金属は、SOAPの結果表に示すように、鉄、鉛、リン、亜鉛、カルシウム、アルミニウム、ケイ素、ナトリウム、ホウ素でした。これら検出された金属元素から発生箇所を推定すると、鉄、鉛・ギヤ歯面、軸受等リン・オイル添加剤亜鉛、カルシウム、アルミニウム、ケイ素、ナトリウム、ホウ素・外部混入異物であると思われます。このうち、機械部品が摩耗したと思われる元素はのグループです。検出された金属の粒子は、異物の噛み込みなどで発生する切削粒子、外部から混入したと思われる砂等であったことから、潤滑部では、異物による切削摩耗が発生していることが分かりました。この摩耗状態は、異常摩耗の早期発見パラメータであるフェログラフィーのIs値であらわされますが、Is値が年前に実施した分析結果同様の乗と高い範囲にあることから、潤滑状態は厳しい状態にあると思われます。摩耗形態の中でも切削摩耗は、異物が混入していない状態に比較して摩耗進行速度が速く注意が必要で、定期的なトライボ診断による状態監視が必要と考えます。切削摩耗がギヤ歯面で発生した場合も注意が必要ですが、減速機では転がり軸受が使用されていることが多く、この転がり軸受でも切削摩耗が発生することが想定されます。転がり軸受で切削摩耗が発生した場合、切削摩耗により生じた軌道面の損傷が起点となって、転がり軸受の寿命となるフレーキングに進展し寿命が分の程度に低下することも知られています。切削摩耗発生の原因となる摩耗粒子や砂等の混入異物が残留している場合、この異物により切削摩耗が継続して発生する可能性があります。このように、潤滑状態に影響のある因子が残っていると思われます。・汚染度計数汚染度はNAS級以上と当社推奨の管理限界値を超えていました。フィルタ表面の異物観察で鉄錆、砂等が観察されたことから、汚染度が高い要因は、摩耗と外部混入異物の影響と思われます。・前回同様に粘度、水分、全酸価、IRの各データは良好でした。ギヤおよび軸受、潤滑油は継続使用可能な状態にあるものの、以下の対策が必要です。今後、切削摩耗等の進行を監視するため、定期的に分析を実施し、摩耗の進行状況を確認することを推奨します。また、現在発生している切削摩耗の発生原因である摩耗粒子や砂等の異物を除去することで摩耗の進行が抑制できますので、可能であれば減速機内部をフラッシング等により洗浄されることを併せて推奨します。定期的に傾向を監視する場合の分析周期を理論的に計算したところ、摩耗の進行確認には分以上の運転時間が経過していればよいことが分かりましたので、この時間を目安に次回の分析時期を検討してください。尚、トライボ診断では、バックラッシの増加量を分析結果から計算できますので、構造が確認できる図面、ギヤの形式、歯形、モジュール、歯数、歯幅をお知らせ下さい。計算結果をご報告いたします。は良好と判断します。粘度粘度は.mm/sと新油値.mm/sに比較して、粘度変化率は+.％で、当社推奨の管理限界値である±％以内にあり、良好と判断します。水分はと当社推奨の管理限界値の以下であり、良好と判断します。全酸価全酸価は.mgKOH/gと新油値mgKOH/g以内にあることから、良好と判断します。IRIRの結果、油劣化の兆候を示すカルボン酸の吸収が確認されていないことから、良好と判断します。計数汚染度は当社推奨の管理限界値を超えていました。計数汚染度計数汚染度はNAS級以上と当社推奨の管理限界値NAS級を超えていました。重量汚染度はmg/mlでした。機器の潤滑状態摩耗粒子診断の結果、異物の噛み込みなどで発生する切削粒子、外部から混入したと思われる砂等が比較的多く観察されました。SOAPによる油中金属濃度SOAPによる油中金属濃度の結果、油の添加剤成分であるリン、外部から混入したと思われる亜鉛、アルミニウム、ケイ素、ホウ素が検出されました。SOAPによる油中金属濃度SOAPによる油中金属濃度の結果、鉄、鉛、油の添加剤成分であるリン、外部から混入したと思われる亜鉛、カルシウム、ナトリウムが検出されました。摩耗粒子診断異常摩耗の早期発見パラメータであるIs値がの乗とやや高く、異物の噛み込みなどで発生する切削粒子、外部から混入したと思われる砂等が比較的多く観察されました。
報告№109-09447 報告№113-00255 | 分析№109-002782 分析№113-000972 | 113-000972 | 分析の結果、、汚染度は共に良好の範囲にあることから、継続使用可能な状態にあると判断します。軸受は継続使用可能な状態にあると判断します。但し、摩耗粒子の形態観察で切削粒子、黒錆が比較的多く観察されたことから、将来的な摩耗進行の有無を確認するためにも傾向監視を継続することが有効です。に示す対策を推奨します。定期的な分析今後懸念される切削摩耗および凝着摩耗の進行を監視するため、定期的に分析を実施することを推奨します。はフェログラフィーの結果から総合的に判断した結果、継続使用は可能ですが、今後の機器の機能を確認するためにも傾向管理が有用と考えます。フェログラフィー【定量分析：Is値】Is値は異常摩耗の早期発見パラメータのつで、摩耗程度を定量化するために用います。Is値は前回に比較しての乗から乗に上昇し、やや高い値でした。フェログラフィー【定性分析：摩耗粒子および摩耗形態観察】分析結果から観察された代表的な粒子は、以下の通りでした。切削粒子・異物や金属表面の微小突起による切削摩耗により発生。黒錆・潤滑状態がやや厳しい凝着摩耗により発生。金属接触が厳しく、且つ、高い摩擦熱が発生していると考えられます。フリクションポリマ・局部的に高圧・高温となる場合に発生。観察された摩耗粒子の中でも切削粒子、黒錆は、将来的な摩耗の進行に繋がる可能性を示唆しているため、傾向監視が必要と思われます。摩耗形態の中でも切削摩耗は摩耗進行速度が速く、転がり軸受でこの摩耗形態が発生した場合には寿命が分の程度に低下することも知られており、切削摩耗により生じた軌道面の損傷が起点となって、転がり軸受の寿命となるフレーキングに進展することから、傾向監視が必要です。黒錆は、凝着摩耗に分類されます。これらの摩耗粒子は、軌道面で凝着、破断を繰り返し、この過程で生じる移着粒子が成長して摩耗粒子となります。そのため、軌道面では局部的に油膜切れが発生していることを示しています。この状態が継続した場合、摩耗粒子のサイズは徐々に大型化していき、最終的には軸受の損傷に至る場合があります。前回に比較して水分濃度に大きな変化はなく、計数汚染度はNAS級から等級に変化はなく、良好でした。粘度、酸価の各データは良好でした。
報告№107-6034 | 分析№107-02718 | 107-02718 | 初期試験を実施した結果、現在のところ発生量は少ないものの、サーボシリンダ内壁やポンプ内部で摩耗が発生していることが確認されました。今後、さらに摩耗が進行し、汚染度が上昇することでバルブ類の動作障害やフィルタの目詰まりが発生する場合がありますので、ヶ月後に精点Bを実施し、汚染度および摩耗の進行状況を確認することを推奨します。これらのことは、異常摩耗の早期発見パラメータであるフェログラフィーのIs値がの乗と良好の範囲にあるものの、摩耗粒子形態観察の結果、金属接触が厳しい場合に発生するシビア粒子がやや多く観察されたこと以上のことから判断しました。
報告№109-09136 報告№109-09246 | 分析№109-001160 分析№109-001737 | 109-001737 | 水分の結果、と当社推奨の管理限界値を大きく超えていました。今後、水分の影響でタンク底部などに腐食が発生することが懸念されます。結論至急水分除去を推奨します。
報告№109-09136 | 分析№109-001160 | 114-000330 | 潤滑は良好の範囲にあるものの、汚染度がやや高いことから、油中の汚染物が軸受摺動面に噛み込み摩耗が進行することが懸念されるため、注意が必要です。軸受は継続使用可能な状態にあると判断します。但し、今後の摩耗進行の有無を確認するためにも傾向監視を継続することが有効です。定期的な分析今後懸念される汚染度の増加および摩耗の進行を監視するため、定期的に分析を実施することを推奨します。はフェログラフィーおよびSOAP-Tの結果から総合的に判断した結果、継続使用は可能ですが、今後の機器の機能を確認するためにも傾向管理が有用と考えます。フェログラフィー【定量分析：Is値】異常摩耗の早期発見のパラメータであるIs値は、レベルとやや高い値です。潤滑部の摩耗が認められたため、定期的に潤滑油分析を実施し、摩耗推移を監視することが有用と考えます。フェログラフィー【定性分析：摩耗粒子および摩耗形態観察】分析結果から観察された代表的な粒子は、以下の通りです。シビア粒子・潤滑状態がやや厳しい凝着摩耗により発生。金属潤滑部が局部的に油膜切れを起していると考えられます。シビア粒子は、摩擦面が将来的に異常摩耗へ進展する可能性を示唆しているため、傾向監視が有用と思われます。詳細は、別紙傾向監視が必要な摩耗粒子をご覧ください。一方、SOAP-Tの結果、前回に比較して鉄が増加していることから、主軸等の摩耗が進行していると推定されます。また、軸受メタルの主成分である錫が検出されていることから、軸受の摩耗が発生していると推定されます。今回の分析結果から軸受メタルの摩耗深さをSOAP-Tの結果で得られている錫濃度と油量Lから計算します。その結果、メタル表面の平均的な摩耗深さは.μmとなり、メタルの表面粗さを軸受表面の一般的な粗さであるsと仮定すると、メタルの摩耗は軽微であると推定されます。計数汚染度は、NAS級とやや高い値です。フェログラフィーの結果から汚染度が高い要因は、摩耗によるものと思われます。粘度、水分、酸価、IRの各データは良好です。
報告№109-09249 報告№110-00306 | 分析№109-001747 分析№110-001209 | 110-001209 | 油中金属の分析は、試料油を以上の高温で発光させた光を分光器で分光し、金属固有の波長から元素を特定するとともに、光の強度から濃度を求めるIカップリング発光分光分析法を用います。また摩耗状態は、SOAP法により求めた金属成分と濃度に、フェログラフィー法による早期発見パラメータであるIs値と摩耗粒子分析とを加味し、さらに摩耗粒子の形態により摩擦面で発生している摩耗機構を推定して総合的に判断します。Iカップリング発光分光分析供試のタービン油を分析した結果、検出された金属は油中金属元素の結果表に示すように、鉄、銅、亜鉛、カルシウム、バリウム、ケイ素でした。これら検出された金属元素から発生箇所を推定すると、鉄、銅・軸受等亜鉛、カルシウム、バリウム、ケイ素・外部混入異物であると思われます。このうち、機械部品が摩耗したと思われる元素はのグループです。バリウムの検出金属濃度でバリウムが検出される場合、添加剤として潤滑油に含まれていることがあります。使用油であるFBKタービンには、これらの元素は添加剤として含まれていません。さらに、本設備で使用している新油の分析結果からも検出されていないことから、油名が違うか、或いは、異種油が混入した可能性が考えられます。ケイ素の検出金属濃度でケイ素がppm検出されました。一般に、潤滑油中からケイ素が検出された場合の原因として、シリコン油或いは、シリコン系の添加剤が検出されるフェログラフィーおよびフィルタ表面の異物観察で砂が多く観察されて検出されるシリコングリースをシール部に塗布している場合、このシリコングリースが潤滑油に混入して検出されるなどが挙げられますが、今回検出が比較的高濃度であることからの可能性が考えられます。については、分析結果では確認することが出来ませんので、これに関する情報があれば提供をお願いします。フェログラフィー摩耗粒子分析結果から観察された粒子は、潤滑状態が正常な場合に発生する摩耗粒子異物の切削作用で発生する切削粒子局部的に高圧・高温となる潤滑状態で発生するフリクションポリマ外部から混入したと思われる樹脂等でした。潤滑状態と摩耗形態異常摩耗の早期発見パラメータとして摩耗粒子を定量化して評価するフェログラフィーのIs値は、潤滑状態がやや厳しいの乗となっていました。摩耗粒子の観察結果から潤滑部では正常な潤滑状態であるマイルド摩耗と異物による切削摩耗が発生し、そして局部的に高圧・高温の箇所があることも確認されました。・切削摩耗転がり軸受に切削摩耗が発生している場合、軸受の寿命が分の程度に低下することが知られており、定期的なトライボ診断による状態監視が必要と考えます。また、切削摩耗発生の原因となる混入異物が残留している場合、この異物により切削摩耗が継続して発生する可能性があります。・フリクションポリマ潤滑油が軸受軌道面で高圧下に押し込められ局部的な高圧・高温状態が混在していることがわかりました。特に、高圧高温状態の解消がなされなければ、潤滑油は劣化する場合があります。汚染粒子数・汚染度物重量汚染粒子数はやや高い値でした。フィルタ表面の異物観察で金属片、鉄錆、砂等が観察されたことから、汚染度が高い要因は、摩耗と外部混入異物の影響と思われます。粘度、全酸価、酸化安定度、有機物・有機化合物の各データは良好でした。潤滑油および軸受は継続使用可能な状態にあるものの、以下の対策が必要です。定期的な分析今後、摩耗の進行を監視するため、定期的に分析を実施することを推奨します。シリコン系のグリースや添加剤の確認シリコン系の添加剤やグリースを使用している箇所があるかについてご確認下さい。分析結果特性低下特性低下に係るパラメータの分析結果は良好と判断します。粘度粘度はmm/sと新油値mm/sに対する粘度変化率は-％で、当社推奨の管理限界値である±％以内にあり、良好と判断します。全酸価添加タービン油の全酸価は、油メーカによって初期値が違うため統一した管理基準を設定するのが困難であることから、当社では管理限界値を設定しておらず、新油分析値との比較及び他の分析項目の結果より全酸価の状態判断を行います。その結果、全酸価は.mgKOH/gと新油値.mgKOH/gに比較して若干高くなっていますが、IRチャートに示すように劣化の兆候として現れるカルボン酸などの有機物・有機化合物の発生が確認されていないことから、異常のない値と判断します。酸化安定度酸化安定度はminであり、当社推奨の管理限界値のmin以上であることから良好と判断します。有機物・有機化合物有機物・有機化合物は、IRチャートによる新油分析値との比較の結果、cm-付近に劣化の兆候を示すカルボン酸の吸収が確認されていないことから、良好と判断します。色相はLであり、新油値のLに比較して大きな変化はないことから、良好と判断します。汚染に係るパラメータの分析結果は、汚染粒子数はやや高い値でした。水分は.ppmであり、当社推奨の管理限界値の以下であることから良好と判断します。汚染粒子数はNAS級であり、当社推奨の管理限界値のNAS級以内であるものの、やや高い値でした。汚染度物重量はmg/mlであり、当社推奨の管理限界値のmg/ml以内であることから良好と判断します。摩耗フェログラフィーによる摩耗粒子の観察の結果、潤滑状態が正常な場合に発生する摩耗粒子、異物の切削作用で発生する切削粒子、局部的に高圧・高温となる潤滑状態発生するフリクションポリマ、外部から混入したと思われる樹脂等が比較的多く観察されました。異常摩耗の早期発見パラメータであるフェログラフィーのIs値がの乗とやや高く、摩耗粒子の形態観察の結果、潤滑状態が正常な場合に発生する摩耗粒子、異物の切削作用で発生する切削粒子、局部的に高圧・高温となる潤滑状態で発生するフリクションポリマ、外部から混入したと思われる樹脂等が比較的多く観察されました。金属濃度SOAP法により金属濃度を測定した結果、外部から混入したと思われる亜鉛がppm、バリウムがppm、ケイ素がppm検出されました。金属濃度酸溶解法により金属濃度を測定した結果、潤滑箇所で発生する金属接触によって検出される鉄が、銅が、外部から混入したと思われる亜鉛が、カルシウム、バリウムが検出されました。
報告№109-09136 報告№111-00568 | 分析№109-001160 分析№111-002631 | 111-002631 | 潤滑油および軸受は継続使用可能な状態にあると判断します。但し、今後も摩耗の進行を傾向監視するため、以下の対策を推奨します。定期的な分析凝着摩耗およびフレッティング摩耗の進行を監視するため、定期的に分析を実施し、摩耗の進行状況を確認することを推奨します。フェログラフィー異常摩耗の早期発見パラメータとして摩耗粒子を定量化して評価するフェログラフィーのIs値は、前回のの乗から乗に低下しており、潤滑状態が安定していることを示していました。摩耗粒子の形態で比較的多く観察された粒子は、潤滑状態が正常な場合に発生する摩耗粒子金属潤滑部が局部的に油膜切れを起して発生するシビア粒子フレッティングにより発生する赤錆でした。これらの摩耗粒子が観察された場合、潤滑部で発生している摩耗形態は、正常なマイルド摩耗潤滑状態がやや厳しい凝着摩耗微振動によるフレッティング摩耗であることが分かります。フレッティングは、・軸と内輪内面・軸受箱と外輪外面・軌道輪と転動体の箇所で発生する可能性があります。フレッティング粒子は酸化して硬いため、軸受軌道面に噛み込んだ場合はその傷が疲労剥離の起点となり、疲労摩耗へと進展することが想定されます。Iカップリング発光分光分析供試の潤滑油を分析した結果、検出された金属元素は、SOAPの結果表に示すように、鉄、リン、亜鉛、カルシウム、アルミニウム、ケイ素、ナトリウム、ホウ素でした。検出されたこれらの金属元素から発生箇所を推定すると鉄、亜鉛・軸受等リン・オイル添加剤カルシウム、アルミニウム、ケイ素、ナトリウム、ホウ素・外部混入異物であると思われます。このうち、機械部品が摩耗したと思われる元素はのグループです。前回に比較して計数汚染度はNAS級以上からNAS級にランク減少しているものの、当社推奨の管理限界値に到達していました。D－SOAPで油の添加剤成分であるリンが検出され、フィルタ表面の異物観察で表面が茶褐色で金属片、鉄錆、砂等が観察されたことから、汚染度が高い要因は、摩耗とスラッジ、そして外部混入異物の影響と思われます。前回同様に粘度、水分、全酸価、IRの各データは良好でした。
報告№109-09447 報告№113-00255 | 分析№109-002782 分析№113-001087 | 113-001087 | 潤滑油の劣化はないものの、油中の汚染度が高い値でした。採油条件の影響で値が高くなっていると考えられますが、異物の影響で将来的に摩耗が進行する懸念がありますので、欄に示す対策を推奨します。対象設備は継続使用可能な状態にあると判断します。但し、摩耗粒子の形態観察で切削粒子、疲労摩耗粒子、黒錆が比較的多く観察されたことから、将来的な摩耗進行の有無を確認するためにも傾向監視を継続することが有効です。更油油中の汚染度が高いことから、摩耗粒子や異物等が軸受軌道面に噛み込むことによる摩耗の進行が懸念されるため、更油を推奨します。また、油槽内には汚染物が残留している可能性があるため、油槽内を清掃し、更油する新油もNAS級程度の清浄な潤滑油を更油することを推奨します。定期的な分析今後懸念される切削摩耗、疲労摩耗、凝着摩耗の進行を監視するため、定期的に分析を実施することを推奨します。最適な採油方法本試料油は、機器停止中にドレンプラグから採油されているため、分析データが高濃度に出ていると推定されます。正確なデータによる診断を行うためにも、今後の採油は、極力運転中もしくは停止直後の油槽中層部から実施されることを推奨します。はフェログラフィーの結果から総合的に判断した結果、継続使用は可能ですが、今後の機器の機能を確認するためにも傾向管理が有用と考えます。フェログラフィー【定量分析：Is値】Is値は異常摩耗の早期発見パラメータのつで、摩耗程度を定量化するために用います。Is値は前回に比較しての乗から変化はなく、高い値でした。フェログラフィー【定性分析：摩耗粒子および摩耗形態観察】分析結果から観察された代表的な粒子は、以下の通りでした。切削粒子・異物や金属表面の微小突起による切削摩耗により発生。疲労摩耗粒子・繰返し応力を受けて発生。黒錆・潤滑状態がやや厳しい凝着摩耗により発生。金属接触が厳しく、且つ、高い摩擦熱が発生していると考えられます。フリクションポリマ・局部的に高圧・高温となる場合に発生。観察された摩耗粒子の中でも切削粒子、黒錆は、将来的な摩耗の進行に繋がる可能性を示唆しているため、傾向監視が必要と思われます。摩耗形態の中でも切削摩耗は摩耗進行速度が速く、転がり軸受でこの摩耗形態が発生した場合には寿命が分の程度に低下することも知られており、切削摩耗により生じた軌道面の損傷が起点となって転がり軸受の寿命となるフレーキングに進展することから傾向監視による経過監視が必要です。切削摩耗の発生原因となる混入異物が残留している場合、この異物により切削摩耗が継続して発生する可能性があります。黒錆は、凝着摩耗に分類されます。この摩耗粒子は、摺動面で凝着、破断を繰り返し、この過程で生じる移着粒子が成長して摩耗粒子となります。そのため、摺動面では局部的に油膜切れが発生していることを示しています。この状態が継続した場合、摩耗粒子のサイズは徐々に大型化していき、設備の損傷に至る場合がありますので、傾向監視が必要です。前回に比較して水分濃度は大きな変化はなく、良好でした。計数汚染度は前回同様にNAS級以上と等級に変化はなく、基準値を超えていました。フェログラフィーの形態観察で切削粒子、疲労摩耗粒子、黒錆が観察されたことから、汚染度が高い要因は、摩耗の影響と思われます。粘度、酸価の各データは良好でした。
報告№109-09136 報告№110-00345 | 分析№109-001160 分析№110-001537・1538 ・ＴＳ－６０４投与前 ・ＴＳ－６０４投与後 | 110-001537_1538 | 計数汚染度はNAS級と良好の範囲にあるものの、重量汚染度は.mg/mlと当社推奨の管理限界値を超えていました。フィルタ表面の異物観察で茶褐色の粘ちょう物が観察されました。TS－の効果を確認するためにTS－を使用油に対して％を混合し、混合試験を実施しました。その結果、表に示すとおり、スラッジ除去率が％と高い効果が確認されました。計数汚染度はTS－投与前のNAS級に比較してNAS級にランク増加していました。増加した要因は、TS－を混合したことにより油中のスラッジの一部が凝集し検出されたためと思われます。表TS－混合試験結果投与量 重量汚染度 除去率 混合前 混合後 ％ . . 結論TS－の効果が確認されたことから、○○の油圧系統のバルブ類の動作障害を予防するため、現在使用している圧油にTS－を％投与し、同時に濾過を実施する対策を推奨します。
報告№109-09136 報告№110-00326 | 分析№109-001160 分析№110-001413 | 110-001413 | 摩擦面で発生している摩耗の形態や潤滑状態は、フェログラフィーで得られた摩耗粒子の観察結果から評価します。同法は、摩耗粒子を含んだ試料油を磁力で油と粒子とに分離する技術で、分離された摩耗粒子を解析することによって潤滑状態の健全性や摩耗粒子の発生原因を診断するものです。摩耗粒子と摩耗形態観察された粒子は、潤滑状態が正常な場合に発生する摩耗粒子でした。以上から、潤滑部で発生している摩耗は正常なマイルド摩耗であることが分かりました。潤滑状態異常摩耗の早期発見パラメータとして摩耗粒子を定量化して評価するフェログラフィーのIs値は、潤滑状態が正常であるのマイナス乗となっていました。汚染度水分濃度は、前回同様に管理基準以内にあり良好でした。粘度、全酸価、RBOTの各データは、前回同様に管理基準以内にあり良好でした。本試料油は、機器停止中に油タンクドレン弁から採油されています。ドレン弁の汚染度は、一般的に高く、尚且つ、機器が停止している状態では、油槽内で撹拌がなくなり固形物が沈降するため、油中汚染度は更に高くなると推定されます。このような悪条件にもかかわらず、今回の分析結果は全て良好であり、異常なデータは見られませんでした。したがって、潤滑油および軸受は継続使用可能な状態にあると判断します。なお、今後の採油は、極力停止直後の油槽中層部から実施されることを推奨します。
報告№104-0124 報告№105-0175 | 分析№104-00956 分析№105-01150 | 105-01150 | 本トライボ診断は、軸受の摩耗状況を確認することを目的としました。診断の結果、摩耗粒子形態観察で転がり軸受の寿命の指標となるフレーキングに進展するマイクロフレーキングが確認されました。マイクロフレーキングは、微小領域での転がり疲労により発生することが知られており、応力集中の起点となりやすく、そのため、今後マイクロフレーキング発生箇所からさらに摩耗が進行することが懸念されるため、定期的なトライボ診断が必要と判断します。次回診断は、ヶ月後の実施を推奨します。尚、報告書の管理表中に示しているSOAP／D-SOAPは、グリース潤滑の場合、摩耗粒子が均一に分散しているとは考え難いため、測定値が大きく変動することが予想されますので参考値としてお考え下さい。
報告№108-5071 報告№111-00708 | 分析№108-02721 分析№111-003564 | 111-003564 | 粘度および消泡性能の低下が確認されました。今後は障害予防を目的に以下の対策を推奨します。更油、或いは、部分更油粘度が低下していたことから、今後適正な粘度範囲で使用していない場合、ギヤ歯面やベアリング軌道面で油膜切れが発生し、摩耗が進行することが懸念されるため、更油、或いは、部分更油を推奨します。追加分析消泡性能が低下した場合、ギヤ歯面での油膜形成に影響が出て摩耗が進展することがありますので、フェログラフィーおよびSOAP-Tを追加して摩耗により発生する油中金属濃度や潤滑状態を確認することを推奨します。粘度粘度は.mm/sと新油値mm/sに比較して、粘度変化率は-％で、当社推奨の管理限界値である±％を超えていました。今後、適正な粘度範囲で使用していない場合、ギヤ歯面やベアリング軌道面で油膜切れが発生し、摩耗が進行することが懸念されます。泡立ち試験泡立ち試験の結果は、-と新油値が-であるのに比較して高い値となっていたことから、消泡性能が低下していることが分かりました。今後の使用状況によっては油の酸化劣化が進行したり、ギヤ歯面およびベアリング軌道面で油膜切れが発生したりする場合があるため、消泡剤の添加による消泡性能の改善など何らかの対応が必要になると思われます。分析結果粘度および消泡性能が低下していることが確認されました。粘度粘度は.mm/sと新油値mm/sに比較して、粘度変化率は-％で、当社推奨の管理限界値である±％を超えていました。泡立ち試験泡立ち試験は-と新油に比較して高い値でした。水分はppmと当社推奨の管理限界値の以下であり、良好と判断します。全酸価全酸価はmgKOH/gと新油値mgKOH/g以下にあり、良好と判断します。
報告№109-09136 報告№112-00643 | 分析№109-001160 分析№112-002877 | 112-002877_date130325 | 分析の結果、潤滑油の劣化はなく、汚染度は良好な範囲にあることから、継続使用可能と判断します。減速機減速機は継続使用可能な状態にあると判断します。但し、ギヤ歯面や軌道面では局部的に高圧・高温の箇所が発生していることから、以下の対策を推奨します。定期的な分析および分析周期の検討定期的に分析を実施することにより、データの変化から異常の兆候を早期に発見することが可能となります。また、今回は対象設備の初回分析であるため、あと最低でも回分析を実施し、分析データの変化から今後の分析周期を検討することを推奨します。今後、摩耗の進行が懸念されるため、出来るだけ早めに回目の分析を実施することを推奨します。はフェログラフィーおよびSOAP-Tの結果から総合的に判断した結果、継続使用は可能ですが、機器の機能を保持するためにも傾向管理が有用と考えます。フェログラフィー【定量分析：Is値】Is値は異常摩耗の早期発見パラメータのつで、摩耗粒子を定量化するために用います。今回のIs値はの乗と高い値でした。フェログラフィー【定性分析：摩耗粒子および摩耗形態観察】分析結果から比較的多く観察された摩耗粒子は、以下の通りでした。フリクションポリマ・局部的に高圧・高温となる場合に発生。Iカップリング発光分光分析【SOAP-T】検出された金属元素から発生箇所を推定すると、以下の通りでした。鉄、ニッケル、亜鉛・ギヤ、軸受等リン、モリブデン・添加剤カルシウム、バリウム、アルミニウム、ナトリウム・外部混入異物は良好と判断します。計数汚染度計数汚染度は、NAS級と当社推奨の管理限界値NAS級以下であり、良好と判断します。重量汚染度は、.mg/mlでした。光学顕微鏡写真重量汚染度で濾過したフィルタ表面上の夾雑物を光学顕微鏡で観察した結果、茶褐色の粘ちょう物、金属片、鉄錆、砂等が観察されました。は良好と判断します。粘度粘度は、mm/sと新油値.mm/sに比較して、粘度変化率は-.％で、当社推奨の管理限界値である±％以内にあり、良好と判断します。水分は、.と当社推奨の管理限界値の以下であり、良好と判断します。酸価は、.mgKOH/gと新油値.mgKOH/g以下であり、良好と判断します。IRIRの結果、油劣化の兆候を示すカルボン酸の吸収が確認されていないことから、良好と判断します。
報告№106-8008 報告№106-8008 | 分析№106-00786 分析№106-00786 | 106-00786 | 精点Bを実施した結果、摩耗は安定していると判断します。但し、計数汚染度が前回と同じく当社推奨の管理限界値に到達し、摩耗粒子形態観察で金属接触が厳しい場合に発生するシビア粒子がやや多く観察されたことから、今後これらの摩耗粒子が軸受摺動面に噛み込み摩耗が進行することが懸念されるため、可能であれば濾過を実施されることを推奨します。濾過が実施出来ない場合は、ヶ月後に再度精点Bを実施し、摩耗の進行状況を確認されることを推奨します。一方、前回に比較して銅がSOAPでからppmに上昇していました。この原因は以下の点が考えられます。油の添加剤成分である亜鉛系添加剤と銅が反応して溶出する。冷却用蛇管にフィンがついていた場合、振動により摩耗する。及びの現象が同時に起こる。今回の原因は、分析の結果からの可能性が高いと推定されます。銅の溶出は、冷却蛇管と添加剤成分との反応で発生しますが以下の点で注意が必要です。冷却蛇管が溶解、又は、摩耗している場合、蛇管にピンホールが発生することへの注意が必要です。この場合、潤滑油に水分が混入しますので、水分値の増加により確認できます。)油中の銅濃度が以上になった場合、別添資料鉱油の酸化に対する金属触媒の影響に示すとおり油の劣化速度が加速しますので、銅濃度は以下で管理されることを推奨します。銅分が増加傾向を示すような場合、油種の変更が必要です。これらのことは、前回に比較して計数汚染度は等級に変化はないものの、NAS級と当社推奨の管理限界値に到達していたこと異常摩耗の早期発見パラメータであるフェログラフィーのIs値がと良好の範囲にあるものの、摩耗粒子形態観察の結果、金属接触が厳しい場合に発生するシビア粒子がやや多く観察されたことSOAP／D-SOAPの軸受摺動部の摩耗により発生する鉄及び錫濃度に変化がないものの、SOAPで銅がからppmに上昇したこと以上のことから判断しました。
報告№103-0006 報告№103-0006 | 分析№103-00100 分析№103-00100 | 103-00100 | 分析の結果、転がり接触独特の疲労摩耗により発生した摩耗粒子が観察されました。これは、軸受軌道面にマイクロフレーキングが発生していると考えられます。今後更に摩耗が進行し、軸受の寿命の指標とされるフレーキングに進展し軸受の寿命に達することが懸念されます。他電力会社において、本試料と同様なデータが確認されてから、ヶ月前後でロールベアリングが損傷した例があります。メーカや使用条件の相違などがあった場合、他社事例と同様の寿命予測は出来ませんが、今後の状態把握のため、ミルの運転時間時間経過後に再度分析を実施し、摩耗の進行状況を確認されることを推奨します。このことは、SOAP／D-SOAPで軸受の摩耗により発生する鉄、クロムが検出され、異常摩耗の早期発見パラメータであるフェログラフィーのIs値がの乗と異常な潤滑状態を示し、また、摩耗粒子形態観察の結果から、軸受軌道面の微小な疲労摩耗により発生する摩耗粒子が支配的であることから判断しました。新油との比較が必要ですが、水分及びIRが良好であることから、現時点では使用可能な状態であると考えられますが、今後、粘度変化の把握、油劣化の予測を行う場合、新油データが必要ですので、現在使用している新油をご提供下さい。粘度は判定できませんでした。粘度は.mm/sでした。新油データが当社データベースになかったため、判定できなかったものの、油名からISOVGグレードであることが確認できますので、このISOVGグレードの粘度範囲は～.mm/sですので、本試料油の粘度は範囲外にあります。尚、粘度の変化率を精確に把握することは重要ですので、現在使用している新油を分析し、そのデータを基準に管理することを推奨します。水分は良好と判断します。水分はppmと管理限界値の以下にあり、良好と判断します。全酸価は判定できませんでした。全酸価は.mgKOH/gでした。新油データが当社データベースになかったため、判定できませんでした。全酸価は新油データとの比較管理が必要ですので、現在使用している新油を分析し、そのデータを基準に管理することを推奨します。IRは良好と判断します。IRはチャートに示すように、油劣化の兆候を示すカルボン酸の吸収が確認されていないことから、継続使用可能な状態にあると考えられます。但し、このIRも全酸価同様に新油データとの比較による判断が必要ですので、現在使用している新油を分析することを推奨します。計数汚染度、重量汚染度、共に高い値を示していました。数汚染度は当社推奨の管理限界値を超え、汚染されていました。計数汚染度はNAS級以上と当社推奨の管理限界値のNAS級を超えており、汚染されていました。重量汚染度は高い値を示していました。重量汚染度はmg/mlと高い値を示していました。機器の潤滑状態フェログラフィーの結果、軸受軌道面にマイクロフレーキングが発生していると考えられます。今後更に摩耗が進行し、軸受の寿命の指標とされるフレーキングに進展することが懸念されるため、運転時間時間経過後に再度分析を実施し、摩耗の進行状況を確認されることを推奨します。SOAPは良好と判断します。SOAPの結果、軸受軌道面の摩耗により発生した鉄、クロムが多く検出されました。尚、油の添加剤成分であるバリウムが検出されました。D－SOAPの結果、鉄、クロムが多く検出されました。D－SOAPの結果、摩耗により発生する鉄、クロムが多く検出されました。フェログラフィーの結果、軸受軌道面にマイクロフレーキングが発生していると考えられます。フェログラフィーの結果、軸受軌道面にマイクロフレーキングが発生していると考えられます。
報告№108-0411 報告№108-0411 | 分析№108-02745 分析№108-02745 | 108-02745 | 分析の結果、摩耗の安定が確認され、潤滑油も継続使用可能と判断します。これらのことは、前回に比較して、計数汚染度はランク減少し、SOAP／D-SOAPの鉄濃度に変化がないこと異常摩耗の早期発見パラメータであるフェログラフィーのIs値が×のマイナス乗と良好の範囲にあることを示す粘度、水分、全酸価、IR、RBOTの各データが良好の範囲にあること以上のことから判断しています。は良好と判断します。粘度は良好と判断します。粘度はmm/sと新油値mm/sに比較して、粘度変化率は-％で、当社推奨の管理限界値である±％以内にあり、良好と判断します。水分は良好と判断します。水分は.と当社推奨の管理限界値の以下であり、良好と判断します。全酸価は良好と判断します。全酸価は.mgKOH/gと新油値.mgKOH/gに比較して変化はなく、良好と判断します。IRの結果、良好と判断します。IRの結果、油劣化の兆候を示すカルボン酸の吸収が確認されていないことから、良好と判断します。RBOTの結果、良好と判断します。RBOTはminと当社推奨の管理限界値のmin以上であり、良好と判断します。は良好と判断します。計数汚染度は良好と判断します。計数汚染度はNAS級と当社推奨の管理限界値のNAS級以内にあり、良好と判断します。重量汚染度は良好と判断します。重量汚染度は.mg/mlと当社推奨の管理限界値のmg/ml以内にあり、良好と判断します。機器の潤滑状態機器の潤滑状態は正常と判断します。SOAPの結果は良好です。SOAPの結果、油の添加剤成分であるリンがppm、バリウムがppm検出されています。D－SOAPの結果は良好です。D－SOAPの結果、外部から混入したと思われるカルシウム、ナトリウムが共に検出されています。フェログラフィーの結果は良好です。異常摩耗の早期発見パラメータであるフェログラフィーのIs値が×のマイナス乗と良好の範囲にあり、潤滑状態は正常と判断します。
報告№106-6023 報告№106-6025 | 分析№106-00388 分析№106-00621 | 106-00621 | オーバーホールヶ月後に初期試験を実施した結果、潤滑状態は安定し、潤滑油も継続使用可能と判断します。これらのことは、前回に比較して、計数汚染度はランク減少したことSOAP／D-SOAPの鉄及び錫濃度に変化がないこと異常摩耗の早期発見パラメータであるフェログラフィーのIs値がのマイナス乗と良好の範囲にあること以上のことから判断しました。
報告№105-0261 | 分析№105-01709 | 105-01709 | 濾過前の試料油を分析した結果、摩耗粒子形態観察で金属接触が厳しい場合に発生するシビア粒子が観察されました。軸受摺動面では厳しい金属接触が発生しています。今後、更に摩耗が進行することが懸念されます。これらの障害発生に対する弊害を勘案の上、ヶ月以内に再度分析を実施し、汚染状況及び摩耗の進行状況を確認されることを推奨します。
報告№109-09209 報告№109-09209 | 分析№109-001583 分析№109-001605 | 109-001605 | 分析の結果、全てのデータが良好であることから、このグリースは継続使用可能と判断します。特性低下全ての項目が良好の範囲にあったことから、特性低下は認められず良好と判断します。ちょう度は良好と判断します。ちょう度はと当社推奨の管理限界値であるから以内にあり、良好と判断します。滴点は良好と判断します。滴点は以上と新グリース値以上に比較して変化はなく、良好と判断します。全酸価は良好と判断します。全酸価は.mgKOH/gと新グリース値.mgKOH/gに比較してやや高くなっていたものの、今回の分析結果には劣化の兆候として現れる有機物・有機化合物が確認されていないことから、基油は良好と判断します。基油は良好と判断します。酸化劣化の兆候のパラメータである有機物・有機化合物は、今回の分析結果で確認されなかったことから、基油には劣化兆候はなく良好と判断します。
報告№108-8021 報告№108-8021 | 分析№108-03265 分析№108-03265 | 108-03265 | 本試料油は、採油量がmlと少なく、汚染粒子数、汚染物重量は規定量確保できなかったため、参考値としてお考えください。分析の結果、観察された摩耗粒子は、異物の噛み込みなどで発生する切削粒子、金属接触が厳しい場合に発生するシビア粒子、銅合金が確認されました。異常摩耗の早期発見パラメータであるフェログラフィーのIs値が、混合潤滑の初期的段階であるの乗であったことから、潤滑状態は継続使用可能な範囲にあると思われますが、観察された摩耗形態が切削摩耗と凝着摩耗であり、今後の摩耗進行には注意が必要です。今回の採油で全量抜き取っており、採油後には新油が充填されていると思われますが、今後も摩耗が進行することが懸念されるため、可能であれば、運転再開後に再度分析を実施し、摩耗の進行状況を確認されることを推奨します。また、銅を使用した箇所の摩耗が確認されています。円錐コロ軸受には保持器で銅を使用していないことから、他の部位が考えられます。銅を使用した箇所を特定されることを併せて推奨します。一方、潤滑油の基本性状の粘度および、特性低下を知るパラメータである全酸価、有機物・有機化合物、酸化安定度は、各データとも良好な範囲内にあり、特性低下は認められなかったことからこの油は継続使用可能と判断します。トライボ診断では、バックラッシの増加量を分析結果から計算できますので、構造が確認できる図面、ギヤの形式、歯形、モジュール、歯数、回転数、増速比、歯幅をお知らせ下さい。計算結果をご報告いたします。特性低下全ての項目が良好な範囲にあったことから特性低下は認められず良好と判断します。粘度は良好と判断します。粘度はmm/sと新油値mm/sに比較して、粘度変化率は+％で、当社推奨の管理限界値である±％以内にあり、良好と判断します。全酸価は良好と判断します。全酸価は.mgKOH/gと新油値.mgKOH/g以内にあり、良好と判断します。有機物・有機化合物の結果、良好と判断します。有機物・有機化合物の結果、油劣化の兆候を示すカルボン酸の吸収が確認されていないことから、良好と判断します。酸化安定度の結果、良好と判断します。酸化安定度はminと当社推奨の管理限界値のmin以上であり、良好と判断します。尚、本試料油は、ギヤ油であるため、その特性からRBOTが低めに出る傾向がありタービン油と同レベルで余寿命の評価を行なうことが困難です。そのため、RBOTの結果に加え、粘度、全酸価、有機物・有機化合物の各項目の結果を総合的に判断することが必要です。色相は良好と判断します。色相はLと新油値のLに変化はなく、良好と判断します。汚染粒子数は当社推奨の管理限界値を超えています。水分は良好と判断します。水分は.ppmと当社推奨の管理限界値の以下であり、良好と判断します。汚染粒子数は当社推奨の管理限界値を超えています。汚染粒子数はNAS級以上と当社推奨の管理限界値のNAS級を超えています。汚染物重量は.mg/mlとなっています。汚染物重量はは.mg/mlとなっています。摩耗摩耗粒子の結果、異物の噛み込みなどで発生する切削粒子、金属接触が厳しい場合に発生するシビア粒子、銅合金がやや多く観察されています。摩耗粒子の結果、異物の噛み込みなどで発生する切削粒子、金属接触が厳しい場合に発生するシビア粒子、銅合金がやや多く観察されています。異常摩耗の早期発見パラメータであるフェログラフィーのIs値がの乗と良好の範囲にあるものの、摩耗粒子の形態観察の結果、異物の噛み込みなどで発生する切削粒子、金属接触が厳しい場合に発生するシビア粒子、銅合金がやや多く観察されています。金属濃度SOAPの結果、鉄および銅が検出されています。金属濃度SOAPの結果、鉄、銅、錫、油の添加剤成分であるリン、外部から混入したと思われる亜鉛が検出されています。金属濃度酸溶解法の結果、鉄および銅が検出されています。金属濃度酸溶解法の結果、鉄、銅、アンチモン、油の添加剤成分であるリン、外部から混入したと思われる亜鉛、カルシウム、バリウム、アルミニウム、ナトリウム、マグネシウムが検出されています。
報告№109-09136 報告№111-00149 | 分析№109-001160 分析№111-000763 | 111-000763 | 更油からの使用時間をもとに潤滑油の余寿命を評価したところ、潤滑油は次回定検まで使用可能と判断できました。次回定検時に更油を実施しない場合は、酸化安定度を知るための分析を実施し、余寿命を確認することを推奨します。酸化安定度はminであり、当社推奨の管理限界値のmin以上であることから、良好と判断します。
報告№109-09136 報告№111-00573 | 分析№109-001160 分析№111-002676 | 111-002676 | 前回分析で切削粒子やシビア粒子が比較的多く観察されたことから、潤滑状態を傾向監視するため分析した結果、潤滑油および軸受は継続使用可能な状態にあることがわかりました。前回に比較してSOAP／D－SOAPの結果で、鉄および錫濃度は減少し、異常摩耗の早期発見パラメータであるフェログラフィーのIs値がのマイナス乗と良好でした。採油条件および採油方法は前回と同様であることから、切削粒子やシビア粒子が減少した要因は、潤滑状態が安定して摩耗粒子の発生が減少したか、或いは、油槽底部に沈降したものと思われます。前回に比較して計数汚染度はNAS級からNAS級にランク減少し、良好でした。粘度、水分、酸価、RBOTの各データは良好でした。
報告№109-09136 報告№111-00730 | 分析№109-001160 分析№111-003723 | 111-003723 | グリースおよびギヤ歯面は継続使用可能な状態にあると判断します。異種グリースの混入およびグリース名の確認異種グリースの混入の有無、グリース名を再確認することを推奨します。フェログラフィー摩耗粒子の形態で比較的多く観察された粒子は、潤滑状態が正常な場合に発生する摩耗粒子でした。これらの摩耗粒子が観察された場合、潤滑部では正常なマイルド摩耗が発生していることが分かります。Iカップリング発光分光分析供試グリースを分析した結果、検出された金属元素は、SOAPの結果表に示すように、鉄、錫、リン、亜鉛、カルシウム、アルミニウム、ナトリウムでした。これらの検出された金属元素から発生箇所を推定すると鉄、錫・ギヤリン、亜鉛、カルシウム、アルミニウム、ナトリウム・グリース添加剤・増ちょう剤であると思われます。このうち、機械部品が摩耗したと思われる元素はのグループです。グリースの物理的性状IRIRの結果、新グリースのIRスペクトルと一致しない箇所が確認されました。異種グリースの混入またはグリース名の誤りなどが考えられます。
報告№109-09136 | 分析№109-001160 | 114-001090 | 分析の結果、前回に比較して粘度および水分の上昇が確認されました。粘度上昇によるエンジンへの影響は直ちにないと思われますが、今後の傾向を注視しておく必要があります。粘度の上昇要因は、別紙エンジンオイルの粘度上昇メカニズムをご覧ください。また、水分の影響で金属表面が腐食する腐食摩耗に進展することが懸念されます。対象設備は継続使用可能な状態にあると判断します。但し、異常摩耗の早期発見パラメータであるフェログラフィーのIs値がレベルとやや高く、摩耗粒子の形態観察で黒錆が比較的多く観察されました。潤滑部では、潤滑状態がやや厳しく、且つ、摩擦熱が高い状態にあることから、以下の対策を推奨します。更油或いは水分除去水分の影響により金属表面で腐食摩耗が発生し、発生した鉄錆等の粒子が潤滑部に噛み込み摩耗が進行することがありますので、更油或いは水分除去を推奨します。定期的な分析今後の粘度の上昇傾向およびクランクメタル、ピストンリングなどの摩耗の進行を監視するために、定期的に分析を実施し、進行状況を確認されることを推奨します。
報告№109-09249 報告№111-00569 | 分析№109-001747 分析№111-002648 | 111-002648 | 潤滑油は継続使用可能な状態であり、また運転中における潤滑状態も正常であったものと判断します。本試料油は、汚染や摩耗に関するデータが異常として出やすいドレンバルブから採油されたにもかかわらず、分析の結果は全ての分析項目の値が当社推奨の管理基準値を満たしており、新油分析値との比較結果も問題となる値はありませんでした。分析結果特性低下特性低下に係るパラメータの分析結果は良好と判断します。粘度粘度はmm/sと新油値mm/sに対する粘度変化率は+％で、当社推奨の管理限界値である±％以内にあり、良好と判断します。全酸価添加油の全酸価は、油メーカによって初期値が違うため統一した管理基準を設定するのが困難であることから、当社では管理限界値を設定しておらず、新油分析値との比較及び他の分析項目の結果より全酸価の状態判断を行います。その結果、全酸価は.mgKOH/gと新油値.mgKOH/gに比較して変化はないことから、良好と判断します。酸化安定度酸化安定度はminであり、当社推奨の管理限界値のmin以上であることから良好と判断します。有機物・有機化合物有機物・有機化合物は、IRチャートによる新油分析値との比較の結果、cm-付近に劣化の兆候を示すカルボン酸の吸収が確認されていないことから、良好と判断します。色相はL.であり、新油値のL.に比較して変化はないことから、良好と判断します。汚染に係るパラメータの分析結果は良好と判断します。水分は.ppmであり、当社推奨の管理限界値の以下であることから良好と判断します。汚染粒子数はNAS級であり、当社推奨の管理限界値のNAS級以内であることから良好と判断します。汚染度物重量は.mg/mlであり、当社推奨の管理限界値のmg/ml以内であることから良好と判断します。摩耗運転中における潤滑状態は正常であったものと判断します。異常摩耗の早期発見パラメータであるフェログラフィーのIs値がのマイナス乗と当社基準値と比較して良好の範囲にあったことから潤滑箇所の潤滑状態は正常と判断します。金属濃度SOAP法により金属濃度を測定した結果、金属元素は検出されなかったことから、潤滑箇所で発生する金属接触による摩耗や、外部からの異物などの混入は見られず良好と判断します。金属濃度酸溶解法により金属濃度を測定した結果、外部からの異物などが混入したと思われるカルシウム、ナトリウムが共にと僅かに検出されましたが良好と判断します。
報告№104-0313 報告№104-0313 | 分析№104-02264 分析№104-02264 | 104-02264_お客様より要求があっため修正 | 目的本軸受は、振動値がやや高い値になっているため、軸受からグリースを採取し、軸受劣化程度を調査した。考察正常な運転状態で推移していたファン軸受の振動が増大する原因は、ミスアライメントアンバランス潤滑剤の流出による油膜切れ潤滑剤選定ミスによる潤滑不良ピックアップ取付不良などが考えられる。これらの振動が増大する原因についてグリースの分析結果から検討した。分析の結果、号ユニットB-原子炉容器室冷却ファン軸受下流側でみられた油膜切れにより発生する摩耗粒子が見られた。油膜切れが発生する原因は、ミスアライメントアンバランス潤滑剤の流出潤滑剤選定ミスによる潤滑不良が考えられる。今後この傷が起点となって疲労摩耗に進展することが懸念された。振動値が高い値になっている原因は、油膜切れにより発生した金属接触によるものと考えられた。
報告№109-09136 報告№112-00413 | 分析№109-001160 分析№112-001751 | 112-001751 | 濾過前の試料油を分析した結果、粘度はmm/sと新油のmm/sに比較して、粘度変化率は+％で、前回同様にやや不良領域にありました。D-SOAPで前回に比較してメタルの主成分である錫がからに増加していました。メタルの摩耗軸受メタルの摩耗が進行していると推定されます。直ちに異常ではないものの、今後、さらに摩耗が進行することが懸念されます。粘度の上昇粘度は、これまで使用していたISOVGにISOVGであるFBKタービンを補充して使用しているため新油データに比較して高い値を示していますが、前回に比較して変化が少ないことから、本試料油は継続使用可能と判断します。これらの障害発生に対する弊害を勘案の上、念のためヶ月後に再分析を実施し、摩耗の進行状況を確認することを推奨します。尚、RBOTが前回に比較してmin増加していました。RBOTが増加した理由は、更油、補給を実施した仮設タンクで他の軸受油と混合して濾過を実施した濾過機配管内や仮設タンクなどに油が残留していた以上のことが考えられます。お客様情報は～にはいずれにも該当せず、原因を特定するのは困難でした。但し、今回の分析結果で、酸価および粘度の各データに大きな変化はなく、異種油の混入などは確認されていないため、本試料油は継続使用可能な状態にあります。今後は、今回のRBOT値を基に潤滑油の寿命を評価します。
報告№109-09136 報告№111-00594 | 分析№109-001160 分析№111-002764 | 111-002764 | 対象設備は継続使用可能な状態にあると判断します。但し、潤滑油は水分が多く含まれており、今後も摩耗の進行を傾向監視するため、以下の対策を推奨します。更油或いは部分更油による水分濃度の調整水分の影響により金属表面で腐食摩耗が発生し、発生した鉄錆等の粒子が潤滑部に噛み込み摩耗が進行することがありますので、更油或いは部分更油などにより相対的に水分濃度を低くするなどの方法を推奨します。定期的な分析凝着摩耗の進行が懸念されるため、今後は定期的に分析を実施し、摩耗の進行状況を確認することを推奨します。軸受メタルの情報提供今後軸受メタルの摩耗が進行した場合、摩耗程度を評価する必要がありますので、次回分析時には、メタルサイズ、直近のメタル交換からの運転時間をお知らせください。異種油の混入および油名の確認異種油の混入の有無、油名を再確認することを推奨します。フェログラフィー異常摩耗の早期発見パラメータとして摩耗粒子を定量化して評価するフェログラフィーのIs値は、潤滑状態がやや厳しいの乗でした。摩耗粒子の形態で比較的多く観察された粒子は、潤滑状態が正常な場合に発生する摩耗粒子金属接触が厳しく、且つ、摩擦熱が高い場合に発生する黒錆局部的に高圧・高温となる場合に発生するフリクションポリマでした。これらの摩耗粒子が観察された場合、潤滑部で発生している摩耗形態は、正常なマイルド摩耗潤滑状態がやや厳しい凝着摩耗であり、そして局部的ではあるものの高圧・高温の箇所が発生していることも分かります。フリクションポリマは、潤滑油が摺動面に押し込められ高圧状態になると同時に、圧縮熱により高温状態になった結果、基油自身が重合反応を起こし生成することが知られています。そのため、高圧高温状態の解消がなされなければ、潤滑油の劣化が進行し、粘度上昇に因る潤滑異常に進展する場合があります。Iカップリング発光分光分析供試の潤滑油を分析した結果、検出された金属元素は、SOAP-Tの結果表に示すように、鉄、鉛、錫、リン、亜鉛、カルシウム、バリウム、アルミニウム、ナトリウムでした。検出されたこれらの金属元素から発生箇所を推定すると鉄、鉛、錫・軸受等リン、亜鉛、カルシウム・オイル添加剤バリウム、アルミニウム、ナトリウム・外部混入異物であると思われます。このうち、機械部品が摩耗したと思われる元素はのグループです。計数汚染度計数汚染度はNAS級以上と汚染されていました。フィルタ表面の異物観察で金属片、鉄錆、砂等が観察されたことから、汚染度が高い要因は、摩耗、エンジンオイルの反応生成物、そして外部混入異物の影響と思われます。粒度分布粒度分布は.～μmの範囲にあり、.μmにピークが確認されました。μm以下の粒子が多いことから、燃焼して発生したすす等であることが分かります。水分はppmと当社推奨の管理限界値を超えていました。今後、水分の影響でエンジン内部に錆が発生し、その影響で摩耗が発生する懸念があります。IRIRの結果、新油のIRスペクトルと一致しない箇所が確認されました。異種油の混入または油名の誤りなどが考えられます。
報告№109-09136 報告№113-00463 | 分析№109-001160 分析№113-001916 | 113-001916_date140218 | 潤滑油および減速機は継続使用可能な状態にあると判断します。但し、将来的な摩耗進行の有無を確認するためにも傾向監視を継続することが有効です。また、SOAP-Tで新油と一致しないデータが確認されました。異種油の混入および油名の確認分析データから新油と一致しないデータが確認されたことから、異種油の混入または油名が違っている可能性があります。油は設備の条件にあった適正な性能のものを使用することが重要であるため、異種油の混入の有無、油名を再確認することを推奨します。定期的な分析今後懸念される摩耗の進行を監視するため、定期的に分析を実施することを推奨します。診断結果は良好でした。粘度前回に比較して今回の粘度は、mm/sからmm/sに低下していました。新油値mm/sに比較して、粘度変化率は-％で、当社推奨の管理限界値である±％以内であり、良好と判断します。水分前回に比較して今回の水分は、ppmからppmに減少し、当社推奨の管理限界値の以下であり、良好と判断します。酸価・IR潤滑油の酸化劣化は、酸価およびIRの結果から総合的に判断します。前回に比較して今回の酸価は、.mgKOH/gから.mgKOH/gに上昇していました。新油値.mgKOH/gに比較して高いものの、IRの結果で酸化劣化の兆候を示すカルボン酸の吸収が確認されていないことから、良好と判断します。は良好と判断します。計数汚染度前回に比較して今回の計数汚染度は、NAS級からNAS級にランク低下し、当社推奨の管理限界値NAS級以下であり、良好と判断します。重量汚染度前回に比較して今回の重量汚染度は、.mg/mlから.mg/mlに増加しているものの、当社推奨の管理限界値mg/ml以下であり、良好と判断します。光学顕微鏡写真重量汚染度で濾過したフィルタ表面上の夾雑物を光学顕微鏡で観察した結果、金属片、鉄錆、砂等が観察されました。総合的に判断した結果、は許容範囲内にあり、機器は継続使用可能と判定しますが、摺動部の摩耗が認められたため、定期的に潤滑油分析を実施し、摩耗推移を監視することが有用と考えます。フェログラフィー【異常摩耗指数：Is値】Is値は異常摩耗の早期発見パラメータのつで、摩耗程度を定量化するために用います。今回のIs値はの乗と、低い値でした。但し、前回に比較してIs値の上昇が確認されたことから、Is値の上昇傾向および限界値到達予測を表に示しました。Is値が限界値に達するのは年月と推定されました。フェログラフィー【定性分析：摩耗粒子の形態観察】観察された代表的な粒子は、以下の通りでした。正常な摩耗粒子・潤滑状態が正常なマイルド摩耗により発生。シビア粒子・潤滑状態がやや厳しい凝着摩耗により発生。金属潤滑部が局部的に油膜切れを起していると考えられます。観察された摩耗粒子の中でもシビア粒子は、摩擦面が将来的に異常摩耗へ進展する可能性を示唆しているため、傾向監視が必要と思われます。詳細は、別紙傾向監視が必要な摩耗粒子をご覧ください。Iカップリング発光分光分析【SOAP-T】検出された金属元素と、想定される発生箇所は、以下の通りです。鉄、鉛、銅、錫・ギヤ、軸受等リン、亜鉛、カルシウム、ナトリウム・外部混入異物SOAP-Tの結果、前回同様にリン、亜鉛が高い値で検出されました。リンと亜鉛は、添加剤成分として添加されていることがありますが、ダフニータービンオイルはリン、亜鉛が含まれていません。このことから、添加剤の投与、異種油の混入、油名の誤り等が考えられます。
報告№108-0030 報告№108-6512 | 分析№108-00153 分析№108-00239 | 108-00239 | 分析の結果、異常摩耗の早期発見パラメータであるフェログラフィーのIs値がの乗とやや高く、摩耗粒子の形態観察で金属接触が厳しい場合に発生するシビア粒子、疲労摩耗粒子が観察されました。このことから、発生している摩耗形態は凝着摩耗と疲労摩耗が混在していることが確認されました。今後更に摩耗が進行することが懸念されるため、天井クレーンを頻繁に使用する場合は、ヶ月以内に再度分析を実施し、摩耗の進行状況を確認することを推奨します。一方、を示す粘度、水分、全酸価、IRの各データは良好であることから、この油は継続使用可能と判断します。これらのことは、異常摩耗の早期発見パラメータであるフェログラフィーのIs値がの乗とやや高く、摩耗粒子の形態観察の結果、金属接触が厳しい場合に発生するシビア粒子、疲労摩耗粒子が観察されたことSOAP／D－SOAPの結果、鉄が多く検出されたことを示す粘度、水分、全酸価、IRの各データが良好であること以上のことから判断しました。尚、トライボ診断では、バックラッシの増加量を分析結果から計算できますので、構造が確認できる図面、ギヤの形式、歯形、モジュール、歯数、回転数、増速比、歯幅をお知らせ下さい。計算結果をご報告いたします。
報告№107-6588 報告№107-6588 | 分析№107-02904 分析№107-02906 | 107-02906 | 分析の結果、計数汚染度がNAS級と油中の汚染粒子が非常に少なく清浄な状態にあることが確認されました。これは、濾過機が常設され、十分な濾過が実施されているためと考えられます。このような場合、摩耗粒子が発生していても除去されて、異常な摩耗状態であることを検出できない場合が考えられます。今後は、より正確に摩耗の進行状況を把握できるように、濾過機の入口と出口の箇所から採油を実施し、濾過効率を基に解析し、把握することを提案いたします。尚、および汚染状態を示す各データが良好の範囲にあり、潤滑油は継続使用可能と判断します。これらのことは、前回に比較して、計数汚染度は等級に変化はなく、SOAP／D-SOAPの鉄濃度に変化がないこと異常摩耗の早期発見パラメータであるフェログラフィーのIs値がのマイナス乗と良好の範囲にあること以上のことから判断しました。
報告№108-5003 報告№108-5003 | 分析№108-00406 分析№108-00406 | 108-00406 | 、汚染度、軸受の潤滑状態を確認する。今回の採油は、対象設備の停止中に廃油口から実施しているため、油循環中に採油した場合に比較し、油中粒子の沈降の影響を受け、分析データが高濃度に出る可能性があります。今回の分析は以上のことを踏まえて結果を検討しました。【軸受の潤滑状態】分析の結果、異常摩耗の早期発見パラメータであるフェログラフィーのIs値がやや高いの乗となっていました。摩耗粒子の形態観察で異物の噛み込みなどで発生する切削粒子がやや多く観察され、フィルタ表面の異物観察で鉄錆、砂等が観察されました。これらの粒子をSEM・XMAで詳細に粒子を観察した結果、鉄、クロム、マンガンを含む粒子が多く観察されました。更にSOAP／D－SOAPで鉄、SOAPでケイ素が検出されたことから、汚染度が高い要因は、摩耗および採油の影響によるものと考えられました。今回の採油は対象設備の停止中に廃油口から採油を実施しているため、これらの異物は、廃油口配管内部に残留していた汚染物が検出された可能性が高いと思われます。観察された摩耗粒子の形態は切削摩耗であり、異物が混入していない状態に比較して、摩耗進行速度が速く注意が必要です。転がり軸受の場合、分の程度に寿命が低下することが知られています。今回の定検で潤滑油を交換していますが、潤滑油を交換しただけでは摩耗の原因を取り除くことは出来ないため、潤滑油交換後も摩耗が進行することが考えられます。今後、更に摩耗が進行し、転がり軸受の寿命の指標となるフレーキングに進展することが懸念されるため、運転再開している場合、再度分析を実施し、汚染度および摩耗の進行状況を確認されることを推奨します。【ケイ素の検出】SOAPの結果、ケイ素がppm検出されました。この原因として、油の消泡剤として使用されるシリコン系の添加剤が検出される外部から混入したと思われる砂が多く観察され、これが検出されるシリコングリースをシール部に塗布している場合、このシリコングリースが潤滑油に混入し検出されるなどが挙げられますが、今回の原因は、フィルタ表面の異物観察で砂が多く観察されたことから、の可能性が考えられました。およびについては、分析結果では確認することが出来ませんので、原因を絞込むため、消泡剤の投与をしていないか、また、シリコングリースを使用している箇所があるかについてご確認下さい。【】一方、を示す粘度、水分、全酸価、IRの各データは良好の範囲にあることから、この油は継続使用可能と判断します。尚、上述しましたように今回の採油は対象設備の停止中の採油であるため、対象設備の運転中の採油に比較して汚染度は高目に出ている可能性があります。採油は、粒子の沈降の影響を少なくすることが重要であり、そのため油中粒子が均一な分散状態で実施されることを併せて推奨します。
報告№109-09337 報告№109-09337 | 分析№109-002278 分析№109-002278 | 109-002278 | 潤滑油は継続使用可能な状態にありますが、今後、ギヤ歯面や転がり軸受軌道面で切削摩耗が継続して発生する可能性があります。定期的にトライボ診断を実施し、摩耗の進行状況を確認されることを推奨します。尚、トライボ診断では、バックラッシの増加量を分析結果から計算できますので、構造が確認できる図面、ギヤの形式、歯形、モジュール、歯数、歯幅をお知らせ下さい。計算結果をご報告いたします。
報告№109-09136 報告№114-00213 | 分析№109-001160 分析№114-000703 | 114-000703 | 分析の結果、計数汚染度はNAS級以上と当社推奨の管理限界値を超えています。今後、油中の汚染物が軸受摺動面に噛み込み摩耗が進行することが懸念されます。軸受は継続使用可能と判断します。但し、軸受メタルの摩耗が確認されているため、以下の対策を推奨します。更油および油槽内の清掃油中の汚染度が高いことから、汚染物が軸受摺動面に噛み込み摩耗が進行することが懸念されるため、更油を推奨します。尚、更油をする際には、油槽内を清掃し、更油する新油もNAS級程度の清浄な潤滑油を更油することを推奨します。定期的な分析および分析周期の検討定期的な潤滑油分析によるトライボ診断を実施することにより、分析データの変化から異常の兆候を早期に発見することが可能となります。別紙金属摩耗粉の平衡速度から計算する採油周期に示すように、計算では運転時間が時間で平衡濃度に到達すると思われます。そのため、本設備は時間経過すれば、いつでも採油可能ですので、この時間を目安に次回の採油時期を検討することを推奨します。次回の結果で摩耗状態が良好と確認されれば、分析周期を定期分析の周期にもどし、異常な摩耗状態と確認できた場合には分析周期をさらに短縮して、傾向管理していくことを併せて推奨します。軸受メタルの情報提供今後軸受メタルの摩耗が進行した場合、摩耗程度を評価する必要がありますので、次回分析時には、メタルサイズ、油入れ替え後の稼働時間ならびに直近のメタル交換からの稼働時間をお知らせください。分析結果異常摩耗の早期発見のパラメータであるIs値は-レベルと正常です。また、異常摩耗の兆候を示す摩耗粒子が顕著に観察されなかったことから、は良好と判断します。SOAPの結果、軸受メタルの成分である錫が検出されていることから、軸受メタルの摩耗が発生していると推定されます。今後、軸受メタルの摩耗が進行した場合、油膜が形成されにくくなり、最終的には焼損する場合もあるため、注意が必要です。計数汚染度はNAS級以上と当社推奨の管理限界値を超えています。フィルタグラムで金属片、鉄錆、砂等が観察されていることから、汚染度が高い要因は、摩耗と外部混入異物の影響と思われます。粘度、水分、酸価、IRの各データは良好と判断します。
報告№108-0411 報告№110-00656 | 分析№108-02744 分析№110-003029 | 110-003029 | は、油の粘度変化率、油中のスラッジの発生量などを判断パラメータに、粘度、全酸価、有機物・有機化合物、酸化安定度で評価します。分析の結果、油の粘性を示す粘度は、新油値の.mm/sに比較して粘度変化率が+％の.mm/sとほぼ変化はなく、また油中のスラッジの発生量を示す全酸価は、新油値のに対して.mgKOH/gでほぼ変化が見られず劣化は確認されていない。さらには有機物・有機化合物の結果でも油が劣化した場合に発生するカルボン酸の発生も確認されず、酸化防止剤の残存量を示す酸化安定度は、限界値minに比較して、十分に残量があるminであった。以上のように、の健全性を示す各パラメータは全て良好であり、潤滑油の劣化は確認されませんでした。尚、別紙酸化安定度の減少傾向から油の余寿命を求めた結果、本試料は年月まで使用可能であることが分かります。油中の水分を計測した結果、水分は.ppmと新油と同等であり、継続使用可能な状態にあることが確認されました。潤滑油は継続使用可能な状態にあると判断します。
報告№109-09584 報告№109-09584 | 分析№109-003584 分析№109-003584 | 109-003585 | を示す水分、全酸価の各データは良好でした。粘度は.mm/sと新油値mm/sに比較して、粘度変化率は-％で、前回同様に当社推奨の管理限界値である±％を超えていました。今後、粘度の低下により油膜切れが発生し、金属接触が発生することが懸念されます。泡立ち試験の結果は、-と新油値が-であるのに比較して高い値となっていたことから消泡性能が低下していることが分かりました。潤滑状態の異常の早期発見パラメータである潤滑状態指数は、のマイナス乗と濾過設備のない機器であれば正常な潤滑状態にあると判断できます。・消泡性能の低下消泡性の性能が低下していることが確認されたことから、今後の使用状況によっては油の酸化劣化が進行したり、ギヤ歯面およびベアリング軌道面で油膜切れが発生したりする場合があるため、消泡剤の添加による消泡性能の改善など何らかの対応が必要になると思われます。・潤滑状態濾過設備のない機器であれば正常な潤滑状態にあると判断できますが、当該機の潤滑系にはフィルタが設置されているため、別紙インライン・オフラインフィルタの影響に示すとおり、潤滑状態が異常となり大型の摩耗粒子が発生したとしても、粒子の大部分が捕捉されてしまい正常な潤滑状態にあると誤認してしまう可能性があります。このようなフィルタの影響を考慮に入れたLCインデックスは、摩耗がやや厳しい状態に分類されるの乗領域となりました。フィルタの影響を考慮した潤滑状態指数は、前回のの乗から乗に桁低下し、運転状態が前回と大きな差がなければ、摩耗は安定している状態にあると思われます。結論粘度および消泡性能の低下が確認されたものの、ギヤおよび転がり軸受は、継続続使用可能な状態にあると思われます。尚、今後は障害予防を目的に以下の対策を推奨します。粘度および消泡性能の低下が確認されたことから、更油を推奨します。現在のところ摩耗は安定した状態にあると思われますが、運転条件によっては摩耗の進行が速まる場合も想定されるため、今後は潤滑油の分析に加えてフィルタ付着物の分析を実施し、異常な摩耗状態発生の有無を精密に確認することを推奨します。消泡性能の改善は、添加する消泡剤の効果をテストにより確認する必要がありますので、必要な場合は当社営業担当者までお知らせ下さい。粘度は当社推奨の管理限界値を超えていました。泡立ち試験の結果、消泡性能が低下していることが確認されました。粘度粘度は.mm/sと新油値mm/sに比較して、粘度変化率は-％で、当社推奨の管理限界値である±％を超えていました。粘度粘度は.mm/sでした。粘度指数粘度指数はでした。泡立ち試験泡立ち試験は-と新油に比較して高い値でした。水分はppmと当社推奨の管理限界値の以下であり、良好と判断します。全酸価全酸価はmgKOH/gと新油値mgKOH/gに比較して高いものの、IRの結果で油劣化の兆候を示すカルボン酸の吸収が確認されていないことから、良好と判断します。機器の潤滑状態精密な濾過設備がない機器であれば、潤滑状態指数は正常の範囲にあると判断します。潤滑状態指数異常摩耗の早期発見パラメータである潤滑状態指数がのマイナス乗と精密な濾過設備がない機器であれば、潤滑状態指数は正常の範囲にあると判断します。
報告№109-09136 報告№114-00128 | 分析№109-001160 分析№114-000379 | 114-000379 | 潤滑油の劣化はなく、汚染度は良好な範囲にあることから、継続使用可能と判断します。対象設備は継続使用可能な状態にあると判断します。但し、今後の摩耗推移を確認するためにも傾向監視を継続することが有効です。定期的な分析今後の摩耗推移を監視するため、定期的な分析実施を推奨します。分析結果異常摩耗の早期発見のパラメータであるIs値は-レベルと低い値でした。但し、SOAP-Tで銅がppm検出されたことから、銅使用した箇所の摩耗・溶出が懸念されます。銅は転がり軸受の保持器に使用されている場合があり、保持器で銅を使用している場合、摩耗が進行することで転動体とのギャップが大きくなると共に振動が増大し、さらなる摩耗の進行につながることが懸念されます。今後さらに摩耗・溶出が進行した場合、別紙鉱油の酸化に対する金属触媒の影響に示すように濃度の増加に伴い酸化速度が速まる可能性があるため、定期的に潤滑油分析を実施し、摩耗推移を監視することが有用と考えます。計数汚染度、重量汚染度は共に良好です。粘度、水分、酸価、IRの各データは良好です。
報告№108-0411 報告№110-00291 | 分析№108-02745 分析№110-001134 | 110-001134 | ・摩耗状態摩耗状態は、潤滑油中に含まれる金属成分とその濃度を調査し、調査の結果から評価します。金属元素と濃度の分析は、試料油を以上の高温で発光させ、その光を分光器で分光し、分光によって得られた光の強度と金属固有の波長とから元素を特定するIカップリング発光分光分析法を用います。今回の試料はギヤ油でしたが、検出された金属は、SOAPの結果表に示すように、鉄、カルシウム、ナトリウムでした。これら検出された金属元素から発生箇所を推定すると、鉄・ギヤ歯面、軸受等カルシウム、ナトリウム・外部混入異物であると思われます。このうち、機械部品が摩耗したと思われる元素はのグループです。観察された粒子は、金属潤滑部が局部的に油膜切れを起して発生するシビア粒子と異物の噛み込みなどで発生する切削粒子でした。これらのことから、ギヤ歯面では、やや厳しい摩耗形態の凝着摩耗と異物による切削摩耗が発生していることが分かりました。減速機で切削摩耗が発生した場合、減速機内部で使用されている転がり軸受が切削摩耗により生じた軌道面の損傷が起点となって寿命が分の程度に低下することがあることから、ギヤ歯面の切削摩耗には十分注意する必要があります。一方、潤滑状態は、摩耗粒子を定量化して異常を早期に発見するパラメータであるフェログラフィー法によるIs値が、良好の範囲を示すの乗となっていたことから、潤滑状態は正常な状態にあることがわかりました。このように、潤滑油中の摩耗粒子には摩耗進行速度の早い切削摩耗が観察されたものの、使用には問題ないと判断できる範囲であることから、今後の継続使用は十分可能であると思われます。・バックラッシ減速機の構造から、最も負荷が大きく、摩耗が進行しやすい箇所をスパイラルベベルギヤと推定し、モジュール、歯幅が不明であったためモジュールを、歯幅をmmと仮定して、この部分のバックラッシを求めました。その結果、減速機のギヤ歯面に摩耗が集中していたと仮定した場合、バックラッシの増加は更油から.μmと推定されました。本試料は、直近の油交換日が不明であるため、バックラッシの増加率を計算することができませんでした。参考に、№号機雨水ポンプと同日に更油を実施したとした場合のバックラッシ増加量を計算しました。本減速機は№号機と同じ昭和年に分解点検されており、年間経過しています。№号機同様に採油ヶ月前の月日とすると、バックラッシが.μm増加したのは、このヶ月間の増加量と考えることができます。したがって、この増加率を年で換算するとμmと考えることできます。バックラッシ増加分の上限値は、メーカにより差異はありますが、当社の推奨するバックラッシは、一般に推奨されるμmを管理目安にしています。今回の計算結果を分解点検以降の増加量と仮定した場合、この値に比較して十分に小さい値と考えることができます。・粘度、水分、全酸価、IRの各データは良好でした。ギヤおよび軸受は継続使用可能な状態にあると判断します。尚、今後も摩耗の進行を監視するため、定期的に分析を実施し、摩耗の進行状況を確認することを推奨します。尚、トライボ診断では、今回のようにバックラッシの正確な増加量を分析結果から計算できます。今回仮定したモジュール、歯幅、並びに直近の更油日をご提供いただければ、再計算してご報告いたします。また、可能であれば、昭和年の分解以降の稼働時間と直近の油交換からの稼働時間をご提供いただければ、より正確な計算結果をご報告いたします。は良好と判断します。粘度粘度はmm/sと新油値mm/sに比較して、粘度変化率は+.％で、当社推奨の管理限界値である±％以内にあり、良好と判断します。水分は.ppmと当社推奨の管理限界値の以下であり、良好と判断します。全酸価全酸価は.mgKOH/gと当社推奨の管理限界値.mgKOH/g以内にあり、良好と判断します。IRIRの結果、新油スペクトルと一致し、且つ、油劣化の兆候を示すカルボン酸の吸収が確認されていないことから、良好と判断します。計数汚染度は良好と判断します。計数汚染度計数汚染度はNAS級と当社推奨の管理限界値のNAS級以内にあり、良好と判断します。重量汚染度は.mg/mlでした。機器の潤滑状態摩耗粒子診断の結果、金属潤滑部が局部的に油膜切れを起して発生するシビア粒子が比較的多く観察されました。SOAPによる油中金属濃度SOAPによる油中金属濃度の結果、金属元素は検出されませんでした。SOAPによる油中金属濃度SOAPによる油中金属濃度の結果、鉄、外部から混入したと思われるカルシウム、ナトリウムが検出されました。摩耗粒子診断異常摩耗の早期発見パラメータであるIs値がの乗と良好の範囲にあり、金属潤滑部が局部的に油膜切れを起して発生するシビア粒子が比較的多く観察されました。
報告№109-09094 報告№109-09094 | 分析№109-000937 分析№109-000937 | 109-000937_100127 | 分析の結果、有機物・有機化合物で検出されたピークには新グリースと異なるピークが検出されました。グリース名が違うか、或いは、異種グリースが混入した可能性が考えられますので、グリース名、異種グリース混入の可能性を確認する必要があります。≪状態監視とパラメータ≫分析の目的および各分析のパラメータは以下の通りです。特性低下目的：グリースの分析結果から、グリースの物理的性状や劣化傾向などを確認する。全酸価JISK赤外線吸収スペクトルJISKちょう度JISK滴点JISK摩耗目的：グリース中の摩耗粒子を分析する事により、回転・摺動部の潤滑状態、摩耗劣化の程度、余寿命などを解析する。摩耗診断電子顕微鏡観察JISKX線マイクロアナリシス油中金属濃度）JISK≪分析結果≫特性低下全酸価：良好全酸価.mgKOH/gは新油値の.mgKOH/g以内にあることから問題は無いと判断します。赤外線吸収スペクトル：良好ちょう度：良好ちょう度値と当社推奨の管理限界値であるから以内に留まっています。滴点：良好滴点はと新油値のに比較し高いものの問題は無いと判断します。摩耗摩耗診断電子顕微鏡観察・X線マイクロアナリシス：今回は実施していません。油中金属濃度：今回は実施していません。
報告№107-4544 報告№107-4544 | 分析№107-02165 分析№107-02165 | 107-02165 | トライボ診断の結果、泡立ち試験を除く項目は良好でした。泡立ち試験の結果は、一般的には消泡性能が低くいと判断できる値の-ですが、新油値の-と同レベルにあったため、良好と判断します。一方、摩耗粒子の形態観察の結果、ギヤ歯面の摩耗で発生したと推定されるμmサイズの摩耗粒子が観察されました。ギヤボックスの油系統にはフィルタがあり、粒子の大部分は捕捉されていると考えられます。それにもかかわらず、μmの摩耗粒子が確認されており、ギヤ歯面ではやや厳しい潤滑状態が発生している可能性があると思われました。今後さらに摩耗が進行することが懸念されるため、ヶ月以内に再度分析を実施し、摩耗の進行状況を確認することを推奨します。フィルタの捕捉の影響による誤認を避けるため、今後の診断に当たっては、これまでの採油箇所に加え、フィルタの捕捉物も分析し、その結果から潤滑状態を評価することを推奨します。尚、フィルタ捕捉物の分析を実施する際には、フィルタ流量、フィルタ使用時間、主機稼働時間などの追加情報が必要です。水分が、新油に比較して高い値でした。使用油であるAlphasynPGは、ポリエチレングリコールベースの合成ギヤオイルであるため、水分を吸収しやすい特性があります。今後は、水分濃度増加の有無を監視されることを推奨します。粘度は良好。粘度.mm/sと新油値.mm/sに比較して、粘度変化率は-.％で、当社推奨の管理限界値である±％以内にあり、良好と判断します。粘度はmm/sでした。粘度はmm/sでした。粘度指数はでした。粘度指数はでした。泡立ち試験は-でした。泡立ち試験は-と新油と同レベルにあり、消泡性能が新油と同レベルにあることが確認されました。水分は新油値より高い値でした。水分はppmと新油値より高い値でした。全酸価は良好。全酸価は.mgKOH/gと新油値.mgKOH/gに比較して高いものの、IRの結果で、新油との差異は確認されず、且つ、劣化の兆候も確認されなかったことから、本試料油は継続使用可能と判断します。機器の潤滑状態精密な濾過設備がない機器であれば、潤滑状態指数は正常の範囲にあると判断します。潤滑状態指数は正常の範囲にあると判断します。異常摩耗の早期発見パラメータである潤滑状態指数がの乗と、精密な濾過設備がない機器であれば、潤滑状態指数は正常の範囲にあると判断します。
報告№107-6015 報告№107-6015 | 分析№107-00639 分析№107-00639 | 107-00639 | 精点Aを実施した結果、スラッジの発生、銅の溶出、メタルの摩耗が確認されました。これらの状況は以下の分析結果から確認されました。スラッジの発生前回と同様に計数汚染度がNAS級とやや高く、重量汚染度がmg/mlと当社推奨の管理限界値を大きく超えていました。D－SOAPで油の添加剤成分である亜鉛が.ppmからppmに増加し、摩耗粒子形態観察で油のスラッジであるフリクションポリマ、外部から混入したと思われる砂が観察されたことから、重量汚染度が高い原因は、モービルヘビーメディアムJに添加剤として含まれている亜鉛が析出して発生したスラッジと外部から混入したと思われる異物の影響と考えられました。今後、スラッジの影響で軸受表面の静摩擦係数が上昇し、起動時のトルク上昇につながり、起動開度が増加する場合があります。このような状況は、気温が低い冬場に発生する可能性が高くなります。これらの障害を予防するため、スラッジを溶解し無害化する清浄分散剤TS－の投与と濾過を実施することを推奨します。銅の溶出SOAPの結果で前回に比較して銅がppmからppmに減少していますが、高い値でした。この原因は以下の点が考えられます。油の添加剤成分である亜鉛系添加剤と銅が反応して溶出する。冷却用蛇管にフィンがついていた場合、振動により摩耗する。及びの現象が同時に起こる。今回の原因は、分析の結果からの可能性が高いと推定されます。銅の溶出は、冷却蛇管と添加剤成分との反応で発生しますが、以下の点に注意が必要です。)冷却蛇管が溶解、又は、摩耗している場合、蛇管にピンホールが発生することへの注意が必要です。この場合、潤滑油に水分が混入しますので、水分値の増加により確認できます。)油中の銅濃度が以上になった場合、別添資料鉱油の酸化に対する金属触媒の影響に示すとおり油の劣化速度が加速しますので、銅濃度は以下で管理されることを推奨します。銅分が増加傾向を示すような場合、油種の変更が必要です。メタルの摩耗前回に比較してSOAP／D－SOAPでメタルの主成分である錫が増加していたことから、メタルの摩耗が進行していることが確認できました。軸受メタルの摩耗は、軸受メタルの主成分である錫がSOAPでppm、D－SOAPでppm検出されたことから確認しています。メタルの摩耗深さをD－SOAPの錫濃度ppm、油量Lから下式により算出しました。錫の摩耗体積＝錫濃度×-×油量×.×÷錫密度＝×-××.×÷.＝.平均的な摩耗深さ＝摩耗体積÷摩耗面積×＝.÷.×＝計算の結果、平均的な摩耗深さがμmとなり、メタルの表面粗さをsと仮定すると、メタルの摩耗は分の程度摩耗していることが確認できました。前回の平均的な摩耗深さが.μm、前回から今回までの年間でμm摩耗しており、年に.摩耗していることが分かりました。この摩耗進行速度からメタルの表面粗さのsに到達する時期を計算した結果、年月となりました。摩耗進行速度は緩やかであり、現在のところ継続使用可能と判断しますが、今後、汚染の影響で油膜が形成されにくくなり、摩耗が進行することが懸念されるため、ヶ月以内に精点Bを実施し、摩耗の進行状況を確認することを併せて推奨します。
報告№109-09136 報告№111-00108 | 分析№109-001160 分析№111-000570 | 111-000570 | 潤滑油は継続使用可能な状態にあると判断します。粘度、全酸価、IR、RBOTの各データは良好でした。尚、別紙RBOTの減少傾向から油の余寿命を求めた結果、本試料は直近の更油から起算して稼働日数が年月まで使用可能であることが分かります。水分は良好でした。
報告№109-09136 報告№113-00481 | 分析№109-001160 分析№113-002011 | 113-002011 | 潤滑油および軸受は継続使用可能な状態にあると判断します。但し、今後の摩耗進行の有無を確認するためにも傾向監視を継続することが有効です。定期的な分析今後懸念される切削摩耗、凝着摩耗、疲労摩耗の進行を監視するため、定期的に分析を実施することを推奨します。最適な採油方法本試料油は、機器停止中にドレンプラグから採油されているため、分析データが高濃度に出ていると推定されます。正確なデータによる診断を行うためにも、今後の採油は、極力運転中もしくは停止直後の油槽中層部から実施されることを推奨します。はフェログラフィーおよびSOAP／D-SOAPの結果から総合的に判断した結果、厳しい状態にあると考えられます。フェログラフィー【定量分析：Is値】Is値は異常摩耗の早期発見パラメータのつで、摩耗程度を定量化するために用います。今回のIs値はの乗と高い値でした。フェログラフィー【定性分析：摩耗粒子および摩耗形態観察】分析結果から比較的多く観察された粒子は、以下の通りでした。正常な摩耗粒子・潤滑状態が正常なマイルド摩耗により発生。切削粒子・異物や金属表面の微小突起による切削摩耗により発生。シビア粒子・潤滑状態がやや厳しい凝着摩耗により発生。金属潤滑部が局部的に油膜切れを起していると考えられます。疲労摩耗粒子・繰返し応力を受けて発生。観察された摩耗粒子の中でも切削粒子、シビア粒子は、将来的な異常摩耗の進行に繋がる可能性を示唆しているため、傾向監視が必要と思われます。詳細は、別紙傾向監視が必要な摩耗粒子をご覧ください。Iカップリング発光分光分析【SOAP／D-SOAP】検出された金属元素から発生箇所を推定すると、以下の通りでした。鉄、鉛、銅、クロム、アンチモン、錫、亜鉛・軸受等リン・添加剤カルシウム、バリウム、アルミニウム、ケイ素、ナトリウム、マグネシウム・外部混入異物計数汚染度はNAS級以上と当社推奨の管理限界値を超えていました。D-SOAPで油の添加剤成分であるリンが検出され、フィルタ表面の異物観察で表面が茶褐色で金属片、鉄錆、砂等が観察されたことから、汚染度が高い要因は、摩耗とスラッジ、そして外部混入異物の影響と思われます。粘度、水分、酸価、IRの各データは良好でした。
報告№108-0227 報告№110-00760 | 分析№108-01664 分析№110-003621 | 110-003621 | Iカップリング発光分光分析供試の潤滑油を分析した結果、検出された金属元素は、油中金属元素の結果表に示すように、鉄、鉛、銅、ニッケル、錫、リン、亜鉛、カルシウム、バリウム、アルミニウム、ナトリウムが検出されました。これらの検出された金属元素から発生箇所を推定すると鉄、鉛、銅、ニッケル、錫、亜鉛・シリンダやポンプ内部等リン、カルシウム、バリウム、アルミニウム、ナトリウム・外部混入異物であると思われます。このうち、機械部品が摩耗したと思われる元素はのグループです。フェログラフィー異常摩耗の早期発見パラメータとして摩耗粒子を定量化して評価するフェログラフィーのIs値は、潤滑状態がやや厳しいの乗でした。摩耗粒子の形態で比較的多く観察された粒子は、潤滑状態が正常な場合に発生する摩耗粒子、局部的に高圧・高温となる場合に発生するフリクションポリマでした。このような摩耗粒子が観察された場合には、潤滑部では正常なマイルド摩耗が発生し、そして局部的ではあるものの高圧・高温の箇所が発生していることも分かります。フリクションポリマは、潤滑油が摺動面に押し込められ高圧状態になると同時に、圧縮熱により高温状態になった結果、基油自身が重合反応を起こし生成することが知られています。そのため、高圧高温状態の解消がなされなければ、潤滑油の劣化が進行し、粘度上昇に因る潤滑異常に進展する場合があります。計数汚染度は当社推奨の管理限界値に到達し、重量汚染度は当社推奨の管理限界値を超えていました。フィルタ表面の異物観察で表面が茶褐色で金属片、鉄錆、砂等が観察されたことから、汚染度が高い要因は、摩耗とスラッジ、そして外部混入異物の影響と思われます。粘度、水分、全酸価、IRの各データは良好でした。潤滑油および対象設備は継続使用可能な状態にあるものの、汚染度が高くバルブ類の動作障害等が発生することが懸念されるため、以下の対策が必要です。濾過油中の汚染度が高く、観察された摩耗粒子やスラッジ等の影響でバルブ類の動作障害やフィルタおよびストレーナの目詰まりが発生することが懸念されるため、スラッジを無害化する当社製清浄分散剤TS－の投与と精密な濾過装置による濾過を推奨します。定期的な分析摩耗の進行を監視するため、定期的に分析を実施し、摩耗の進行状況を確認することを推奨します。
報告№109-09136 報告№111-00396 | 分析№109-001160 分析№111-001888 | 111-001888 | 潤滑油および軸受は継続使用可能な状態にあると判断します。但し、今後も摩耗の進行を傾向監視するため、以下の対策を推奨します。疲労摩耗の進行を監視するため、定期的に分析を実施し、摩耗の進行状況を確認することを推奨します。フェログラフィー異常摩耗の早期発見パラメータとして摩耗粒子を定量化して評価するフェログラフィーのIs値は、前回のの乗から乗に上昇しており、潤滑状態が厳しくなっていることを示していました。摩耗粒子の形態で比較的多く観察された粒子は、繰返し応力を受けて発生する疲労摩耗粒子外部から混入したと思われる鉄錆等でした。これらの摩耗粒子が観察された場合、潤滑部で発生している摩耗形態は、疲労による疲労摩耗であることが分かります。Iカップリング発光分光分析供試の潤滑油を分析した結果、検出された金属元素は、SOAPの結果表に示すように、鉄、銅、アンチモン、錫、リン、カルシウム、バリウム、ケイ素、ナトリウムが検出されました。これらの検出された金属元素から発生箇所を推定すると鉄、銅、アンチモン、錫・軸受等リン・オイル添加剤カルシウム、バリウム、ケイ素、ナトリウム・外部混入異物であると思われます。このうち、機械部品が摩耗したと思われる元素はのグループです。スラスト軸受の摩耗前回同様にSOAP／D－SOAPでスラスト軸受の主成分である錫が検出されました。錫濃度は.採油から増加しておらず、前回から今回までの間に補給や更油を実施していないため、.採油の錫濃度から軸受表面積の平均的な摩耗深さを計算しました。その結果、摩耗深さはμmとなります。一般的なメタルの表面粗さのsの％程度摩耗していると考えられます。前回に比較して計数汚染度はNAS級からNAS級にランク増加し、やや高い値でした。D－SOAPで油の添加剤成分であるリンが検出され、フィルタ表面の異物観察で表面が茶褐色で鉄錆、砂等が観察されたことから、汚染度が高い要因は、摩耗とスラッジ、そして外部混入異物の影響と思われます。前回同様に粘度、水分、全酸価、IRの各データは良好でした。
報告№107-0366 報告№111-00499 | 分析№107-01900 分析№111-002301 | 111-002301 | 濾過前の試料油を分析した結果、計数汚染度が前回のNAS級から、今回NAS級に約ヶ月でランク増加していました。摩耗粒子の形態観察で鉄錆等が観察されたため、汚染度およびD－SOAPの鉄濃度が増加した要因は、摩耗による粒子の増加ではなく、外部混入異物の影響と考えられます。但し、異物の混入はありましたが、潤滑異常の早期発見パラメータである摩耗過酷度を示すIs値がのマイナス乗と非常に良好の範囲にあることから、潤滑状態は正常な状態にあると判断します。
報告№109-09136 | 分析№109-001160 | 113-001557 | 潤滑油および軸受は継続使用可能な状態にあると判断します。Is値は異常摩耗の早期発見のパラメータのつで、摩耗粒子を定量化するために用います。今回のIs値はのマイナス乗と低く、潤滑状態は正常と判断します。．計数汚染度はNAS級と、当社推奨の管理限界値以下であり、良好でした。．粘度、水分、全酸価、IR、RBOTの各データは良好でした。
報告№109-09330 報告№109-09330 | 分析№109-002254 分析№109-002254 | 109-002254 | 泡立ち試験の結果は、一般的には消泡性能が低下していると判断できる値の-ですが、新油値の-と同レベルにあったため、良好と判断します。また、を示す粘度、水分、全酸価の各データが良好の範囲にあることから、本試料油は継続使用可能と判断します。機器の潤滑状態潤滑状態指数はのマイナス乗と濾過設備のない機器であれば正常な潤滑状態にあると判断できます。しかし、フィルタが設置されているため、別紙インライン・オフラインフィルタの影響に示すとおり、粒子の大部分は捕捉されることから、異常な摩耗状態が発生したとしても正常な潤滑状態にあると誤認してしまう可能性があります。これらのフィルタの影響を検討した結果、ギヤは継続使用可能な状態にあると思われますが、潤滑状態指数は摩耗がやや厳しい状態であるの乗領域にあると推定できます。この推定した潤滑状態指数は、前回のの乗から今回の乗領域に改善されています。前回から今回までの間の運転状態が前回より以前と大きな差がなければ、摩耗は安定した状態にあったものと思われます。計算により求めたLCインデックスがこの値であれば、ギヤおよび転がり軸受の継続続使用は可能と思われますが、運転条件によっては摩耗の進行が速まる場合もあると思われますので、定期的に分析を実施し、摩耗の進行状況を監視することを推奨します。泡立ち試験の結果、消泡性能が低いと判断できる値であるものの、新油と同レベルにあると判断します。粘度は良好。粘度はmm/sと新油値.mm/sに比較して、粘度変化率は-.％で、当社推奨の管理限界値である±％以内にあり、良好と判断します。粘度粘度はmm/sとなっています。粘度指数粘度指数はとなっています。泡立ち試験泡立ち試験は-と新油と同レベルにあり、消泡性能が新油と同レベルにあると判断します。水分はppmと当社推奨の管理限界値の以下にあり、良好と判断します。全酸価全酸価は.mgKOH/gと新油値.mgKOH/gに比較して高いものの、IRの結果で油劣化の兆候を示すカルボン酸の吸収が確認されていないことから、良好と判断します。機器の潤滑状態精密な濾過設備がない機器であれば、潤滑状態指数は正常の範囲にあると判断します。潤滑状態指数異常摩耗の早期発見パラメータである潤滑状態指数がのマイナス乗と精密な濾過設備がない機器であれば、潤滑状態指数は正常の範囲にあると判断します。
報告№101-0109 | 分析№101-00962 | 101-00962 | 本試料油は、機器停止中にドレンバルブから採油を実施しており、ドレン配管や油槽底部の汚染粒子を採取している可能性があります。従って、循環中の潤滑油中金属濃度より、高濃度になっている可能性が高いことを考慮してデータを解析しました。軸受軌道面や転動面は健全な状態にあると判断します。但し、砂等の異物が多く見られますので、その異物が噛み込み損傷が発生することが懸念されますので、定期的に分析を実施し、摩耗摩耗の進行状況を確認されることを推奨します。粘度は新油値との比較が必要です。粘度は.mm/sとVG規格の油種を使用している場合、規格内にあり良好と判断できますが、新油値との比較が必要であり、貴発電所で使用している新油をご提供ください。水分は良好と判断します。水分は.と当社推奨の管理目安内にあり、良好と判断します。全酸価は新油値との比較が必要です。全酸価は.mgKOH/gでした。全酸価は新油値との比較が必要であり、貴発電所で使用している新油をご提供ください。IRは良好と判断します。IRチャートに示すように油劣化の兆候を示すカルボン酸が確認されないことから良好と判断します。計数汚染度は良好です。計数汚染度はNAS級と当社推奨の管理目安内にあり良好と判断します。重量汚染度は良好です。重量汚染度は.mg/mlと当社推奨の管理目安内にあり良好と判断します。機器の潤滑状態SOAPの結果、ケイ素がppm検出されました。SOAPの結果、砂やシリコングリースの混入と思われるケイ素がppm検出されました。又、油の添加剤成分であるリンがppm、亜鉛がppm検出されました。D－SOAPの結果、金属元素は検出されませんでした。D－SOAPの結果、金属元素は検出されませんでした。フェログラフィーの結果、摩耗はマイルドな状態で進行していると考えられます。摩耗の過酷度を示すフェログラフィーのIs値がの乗とやや高い値を示していました。摩耗粒子の形態観察の結果、摩擦熱が高い場合にみられる黒錆が支配的であることから、Is値が高い要因は、潤滑摺動面で発生しているマイルド摩耗によるためと考えられました。摩耗粒子のサイズが小さいことから、現在の所、摩耗は過酷な摩耗状態に至る前のマイルドな状態で進行していると考えられます。摩耗粒子が大型化することで過酷な摩耗状態に遷移し、これによりIs値が上昇し、異常が確認できますので、今後定期的に分析を実施し、摩耗の進行状況を確認されることを推奨します。
報告№109-09136 | 分析№109-001160 | 113-002624 | 潤滑油は汚染度が高いことから、油中の夾雑物が潤滑部に噛み込むことによる摩耗の進行が懸念されます。対象設備は継続使用可能な状態にあると判断しますが、今後の摩耗推移を確認するためにも傾向監視を継続することが有効です。更油油中の汚染度が高いことから、摩耗粒子や異物等の夾雑物が潤滑面に噛み込むことによる摩耗の進行が懸念されるため、可能であれば更油を推奨します。定期的な分析今後の凝着摩耗、疲労摩耗の推移を監視するため、定期的な分析実施を推奨します。新油の分析粘度、酸価は、油の性能を評価するパラメータの一種です。油の性能低下は、新油との比較が必要なことから、使用油の油名確認および未使用油の分析による比較評価を推奨します。異常摩耗の早期発見のパラメータであるIs値は、前回のレベルから変化はなく、正常です。但し、潤滑部の摩耗が認められたため、定期的に潤滑油分析を実施し、摩耗推移を監視することが有用と考えます。フェログラフィーで比較的多く観察された粒子は、以下の通りです。正常な摩耗粒子・潤滑状態が正常なマイルド摩耗により発生。シビア粒子・潤滑状態がやや厳しい凝着摩耗により発生。極微小領域で油膜切れが発生したことを示します。疲労摩耗粒子・繰返し応力による金属疲労で発生。大型化するとフレーキングの発生が懸念されます。シビア粒子は、摩擦面が将来的に異常摩耗へ進展する可能性を示唆しているため、傾向監視が有用と思われます。詳細は、別紙傾向監視が必要な摩耗粒子をご覧ください。計数汚染度は前回同様、NAS級を上回っており、当社推奨の管理限界値を超えていました。今後、油中の汚染物が潤滑部に噛み込むことによる摩耗の進行が懸念されます。前回同様、水分は良好です。粘度粘度はmm/sでした。前回同様にISOVG規格内にありますが、新油との比較による評価を推奨します。酸価は.mgKOH/gでした。前回の.mgKOH/gに比較して大きな変化はありませんでしたが、新油との比較による評価が必要です。
報告№108-0204 報告№108-6536 | 分析№108-01503 分析№108-01674 | 108-01674 | 初期試験を実施し、前回データと照合した結果、油中摩耗粒子の減少が確認されました。油中の粒子数は、外部要因や内部要因により増加し、一方ではフィルタやストレーナで捕捉され、或いは油槽内や配管内部で沈降したりすることで減少して発生量と減少量とがバランスしたところでいわゆる平衡状態になります。本軸受の場合、監視している粒子サイズを捕捉するフィルタ類の設置はなく、これによる減少がありませんので、～μmサイズの油中粒子が減少した理由は、摩耗粒子の発生がほとんどなく、油系統内部で沈降があったためと考えられます。以上のことから、本軸受の摩耗の進行はなく、潤滑状態は安定した状態にあったものと判断します。尚、潤滑油の基本特性も良好の範囲にあることから継続使用可能と判断します。これらのことは、前回に比較して、計数汚染度はランク増加したものの管理限界値内にあり、SOAP／D-SOAPの鉄および錫濃度に変化がないこと異常摩耗の早期発見パラメータであるフェログラフィーのIs値がのマイナス乗と良好の範囲にあることを示すIR、RBOTの各データが良好の範囲にあること以上のことから判断しました。
報告№109-09136 報告№111-00295 | 分析№109-001160 分析№111-001386 | 111-001386 | 潤滑油は継続使用可能な状態にあると判断します。粘度、全酸価、IR、RBOTの各データは良好でした。油の余寿命は、使用油の使用期間または使用時間が不明であったため、ご依頼の油の余寿命に関する検討は行えませんでした。ただし、分析の結果で新油値がminであったことから、使用期間を仮にヶ月間と仮定すれば余寿命は十二分にあると言えます。可能であれば、使用期間、あるいは使用時間の情報をご提供下さい。水分は良好でした。
報告№104-8044 報告№104-0367 | 分析№104-02040 分析№104-02574 | 104-02574 | 更油後約年後に分析を実施した結果、異常摩耗の早期発見パラメータであるフェログラフィーのIs値が、の乗と高いものの、摩耗粒子形態観察でμm以下の正常ラビング粒子が多いことから、転がり軸受・ギヤ歯面の摩耗はマイルドな摩耗状態で摩耗が進行していると考えられました。SOAPの結果では、鉄の濃度が非常に高いことから、減速機のバックラッシの増大につながっている可能性がありますので、次回点検ではバックラッシの増加量を確認されることを推奨します。又、粘度が.mm/sと新油のmm/sに比較して、粘度変化率は+％で、当社推奨の管理目安である±％を超えており、汚染粒子濃度の増大が可能性として考えられます。摩耗の進行と併せて監視する必要があります。
報告№109-09136 報告№113-00141 | 分析№109-001160 分析№113-000520 | 113-000520 | 濾過前の試料油を分析した結果、D-SOAPでメタルの主成分である錫が検出されました。メタルの摩耗累積錫濃度ppmと油量リットルから摩耗深さを計算した結果、平均的な摩耗深さはμmとなりました。メタルの初期の表面粗さをRmaxμmと仮定すると、この計算結果から％程度の摩耗であることから、現時点での摩耗深さは軽微であると思われます。これらの障害発生に対する弊害を勘案の上、次年度も必ずトライボ診断を実施し、摩耗の進行状況を確認することを推奨します。
報告№108-7520 報告№108-7520 | 分析№108-02345 分析№108-02345 | 108-02345 | 今回の採油は、主機停止中に点検窓から実施しているため、油循環中に採油した場合に比較し、油中粒子の沈降の影響を受け、分析データが低濃度に出る可能性があります。今回の分析は以上のことを踏まえて結果を検討します。軸受の潤滑状態精点Aを実施し、前回データと照合した結果、油中粒子の減少が確認されています。油中の粒子濃度は、油膜破断による発生や、油槽内などでの沈降が均衡したところで一定、いわゆる平衡状態になりますが、このバランスが崩れると増加する場合と減少する場合とに分かれます。増加した場合は、発生と減少の均衡が崩れ、摩耗の発生や外部混入が始まったことを示し、またこれとは反対に、減少した場合は発生量が減少しているか、或いは、減少量が大きくなっていることを示し、特に減少は、汚染状態や潤滑状態が良好であることを示唆しています。本軸受では、油中の粒子が減少する要因となるフィルタ類は設置されておらず、濾過による減少は考えられませんので、油中の摩耗粒子が減少したのは、摩耗粒子がほとんど発生せず、油槽内部での沈降があったためと考えられます。今回は、粒子の減少が確認されていますが、停止中の採油であるため、良好な潤滑状態が継続していたのか、摩耗は発生しているが採油時に沈降してサンプリングされなかったか、通りの可能性があり、どちらか確認することはできません。可能であれば、主機運転中または停止直後に再度採油を実施し、摩耗の進行状況を再確認することを推奨します。これらのことは、前回に比較して、計数汚染度はランク減少し、SOAP／D-SOAPの鉄および錫濃度に変化がないこと異常摩耗の早期発見パラメータであるフェログラフィーのIs値がのマイナス乗と良好の範囲にあること以上のことから判断しています。潤滑油の基本特性潤滑油の基本特性である全酸価、IR、RBOTを除く項目は良好です。全酸価が.mgKOH/gと新油値の.mgKOH/gに比較して高く、IRの結果で劣化の兆候を示すカルボン酸の吸収が確認されたことから、油は劣化が進行していることが判りました。またさらに、RBOT値が前回のminからminにmin減少しています。別紙図により約年の減少傾向を基に推定した限界値到達時期は、年月になりました。現在のところ継続使用可能な状態にあるものの、全酸価、IRの結果から油劣化の兆候が確認されおり、今後の使用状況によっては酸化防止剤の減少により急激に低下し、基油の劣化に進展することも懸念されるため、ヶ月後に分析を実施し、分析結果から更油の時期を検討することを推奨します。尚、上述しましたように、今回の採油は停止中の採油であるため、運転中の採油に比較して汚染度は低目に出ている可能性があります。採油は、粒子の沈降の影響を少なくすることが重要であり、そのため油中粒子が均一な分散状態で実施されることを推奨します。
報告№109-09136 | 分析№109-001160 | 114-000748 | 潤滑油は物理的性状、汚染状態が良好の範囲にあることから、継続使用可能な状態にあると判断します。分析結果計数汚染度はNAS級と当社推奨の管理限界値以下であり、良好です。粒度分布比粒度分布比は、摩耗が安定した潤滑状態での粒子数データを分母とし、その後の機器稼動させた際の粒子数データを分子として、摩耗状態の推移を無次元化した粒子数の比であり、潤滑状態を評価するパラメータのつです。今回の分析は、本設備において、初回の分析であるため、定常摩耗状態の粒子数データがないことから、更油後から平衡濃度に到達するまでの時間および、新油からの粒子増加量を基に計算される粒子数増加傾向に基づき算出した平衡濃度を分母に粒度分布比を求めました。その結果、～μmサイズで.、～μmサイズで.、摩耗状態が良好である場合、サイズの小さい摩耗粒子から粒子数が増加し、潤滑状態が厳しくなるにつれ、大型の摩耗粒子が発生しやすくなります。今回は～μmサイズの粒度分布比が.、～μmサイズの粒度分布比が.と、粒度分布比に大きな変化はないことから、本設備は継続使用が可能な状態にあると判断します。粘度、水分、酸価、IRの各データは良好と判断します。
|  | 100-00669 | フェログラフィーの摩耗粒子の観察結果から、異物の噛み込みや摺動面の微小突起接触により発生する切削粒子が非常に多く見られている。光学顕微鏡写真に示すように砂や鉄錆等の外部から混入したと思われる粒子は少ないため、確認された切削粒子は、主軸表面の微小突起の接触により発生したものと考えられた。摩耗の原因が微小突起であるとした場合、摩耗を発生させている金属接触は主軸表面の粗さに起因するものであり、今後さらに摩耗が進行することが懸念される。そのため、ヶ月以内に精点Bを実施し、摩耗の進行状況を確認されることを推奨する。
報告№108-5071 報告№111-00152 | 分析№108-02721 分析№111-000777 | 111-000777 | 潤滑油は継続続使用可能な状態にあるものの、今後は障害予防を目的に以下の対策を推奨します。追加分析消泡性能が低下した場合、ギヤ歯面での油膜形成に影響が出て摩耗の発生が進展することがあります。今後は消泡性能低下の影響により摩耗が進展する可能性がありますので、フェログラフィーおよびSOAP-Tを追加して摩耗状況を確認することを推奨します。分析結果泡立ち試験の結果、消泡性能が低下していることが確認されました。粘度粘度はmm/sと新油値mm/sに比較して、粘度変化率は-％で、当社推奨の管理限界値である±％以内にあり、良好と判断します。泡立ち試験泡立ち試験は-と新油に比較して高い値でした。水分はppmと当社推奨の管理限界値の以下であり、良好と判断します。全酸価全酸価は.mgKOH/gと新油値.mgKOH/gに比較して高いものの、IRの結果で油劣化の兆候を示すカルボン酸の吸収が確認されていないことから、良好と判断します。
報告№109-09221 報告№109-09221 | 分析№109-001669 分析№109-001669 | 109-001669 | ギヤおよび転がり軸受は継続使用可能と判断します。計数汚染度は良好と判断します。計数汚染度は良好と判断します。計数汚染度はNAS級と当社推奨の管理限界値のNAS級以内にあり、良好と判断します。重量汚染度はmg/mlでした。重量汚染度はmg/mlでした。機器の潤滑状態フェログラフィーの結果、μm以下の鉄系粒子が観察されました。SOAPの結果は良好です。SOAPの結果、油の添加剤成分であるリンが検出されました。摩耗により発生する鉄が検出されていないことから、良好と判断します。D－SOAPの結果、鉄が検出されました。D－SOAPの結果、摩耗により発生する鉄が検出されました。フェログラフィーの結果、μm以下の鉄系摩耗粒子が観察されました。異常摩耗の早期発見パラメータであるフェログラフィーのIs値がの乗と良好の範囲にあり、摩耗粒子の形態観察の結果、μm以下の鉄系粒子が観察されました。
報告№106-6023 報告№106-0071 | 分析№106-00388 分析№106-00400 | 106-00400 | 本トライボ診断は、軸受の潤滑状態、汚染状況、油の劣化状態を確認することを目的としました。【軸受の潤滑状態】潤滑油中の摩耗粒子には、転がり軸受の寿命の指標としているフレーキングによる摩耗粒子が確認されていないことから、現在のところベアリングの継続使用は可能な状態にあると判断します。但し、ベアリング保持器の摩耗と異物の噛み込みにより発生する切削摩耗が発生しており、今後さらに摩耗が進行し、転動体とのギャップが増大することによる振動発生やフレーキングの発生につながることが懸念されます。以上のことから、ヶ月以内に再度分析を実施し、摩耗の進行状況を確認することを推奨します。【汚染状況】計数汚染度がNAS級以上と当社推奨の管理限界理を超え、重量汚染度が.mg/mlでした。【油の劣化状態】油の劣化状況を確認するために実施した粘度、水分、全酸価、IRの各データが良好であることから、この油は継続使用可能と判断します。
報告№107-0366 報告№110-00051 | 分析№107-01900 分析№110-000148 | 110-000148 | 濾過前の試料油を分析した結果、摩耗粒子の形態観察で前回に比較して金属接触が厳しい場合に発生するシビア粒子が比較的多く観察されました。D－SOAPの結果、前回に比較して鉄がからに増加していました。軸受摺動部や鉄系材料同士が接触し摩耗する箇所、例えばラビリンス、軸受支持部、油用ポンプ内部などで局部的に厳しい金属接触が発生している可能性があります。今後、更に摩耗が進行することが懸念されます。これらの障害発生に対する弊害を勘案の上、ヶ月以内に再度分析を実施し、汚染度および摩耗の進行状況を確認されることを推奨します。
報告№106-0025 報告№106-0018 | 分析№106-00118 分析№106-00072 | 106-00072_修正20060615 | 分析の結果、軸受摺動面で厳しい金属接触が発生していることが確認されました。今後、更に摩耗が進行することが懸念されるため、可能であれば、次回定検時にトライボ診断を実施し、汚染状況及び摩耗の進行状況を確認されることを推奨します。これらのことは、異常摩耗の早期発見パラメータであるフェログラフィーのIs値がと良好の範囲にあるものの、摩耗粒子形態観察の結果、金属接触が厳しい場合に発生するシビア粒子が多く観察されたこと以上のことから判断しました。尚、採油前の排油量がドレン配管分であり不足していた可能性も考えられます。今後の採油はドレン配管分の油量の～倍程度行って、採油を実施されることを推奨します。
報告№106-0227 報告№106-6086 | 分析№106-01279 分析№106-02000 | 106-02000 | 精点Aを実施した結果、前回に比較して、計数汚染度がNAS級からNAS級に減少したものの、やや高い値でした。摩耗粒子形態観察の結果、摩擦熱が高い場合に発生する球状粒子、外部から混入した鉄錆、砂がやや多く観察されたことから、潤滑状態は、摩耗の進行を確認する必要があるやや厳しい状態にあると思われます。摩耗粒子の形態観察の結果で、球状粒子が観察された場合は特に傾向監視が大切です。今後更に摩耗が進行する場合があるため、ヶ月後に精点Bを実施し、汚染度及び摩耗の進行状況を確認されることを推奨します。これらのことは、前回に比較して、計数汚染度がNAS級からNAS級に減少したものの、やや高い値であること異常摩耗の早期発見パラメータであるフェログラフィーのIs値が.と良好の範囲にあるものの、摩耗粒子形態観察の結果、摩擦熱が高い場合に発生する球状粒子、外部から混入した鉄錆、砂がやや多く観察されたことD-SOAPの鉄及び錫濃度は減少したものの、SOAPの錫濃度が上昇したこと以上のことから判断しました。
報告№107-4543 報告№107-4544 | 分析№107-02132 分析№107-02176 | 107-02176 | トライボ診断の結果、粘度を除く項目は良好でした。粘度は、新油値のmm/sに比較し変化率が-.％のmm/sとなっており、当社推奨の管理限界値である±％を超えていました。IRの結果、異種油の混入や劣化の進行が確認されなかったことから、粘度の低下は、潤滑油の製造ロットによる差異、または、潤滑油の分子がせん断作用を受け粘度が低下したことなどが考えられます。現在のところ、本試料油は継続使用可能な状態にありますが、定期的に分析を実施し、粘度の低下および油の劣化の進行状況を確認することを推奨します。尚、補充用として尻労WFに保管している新油がありましたら、ml程度ご提供下さい。新油の粘度をチェックいたします。粘度が当社推奨の管理限界値を超えていました。粘度は当社推奨の管理限界値を超えていました。粘度はmm/sと新油値mm/sに比較して、粘度変化率は-.％で、当社推奨の管理限界値である±％を超えていました。粘度はmm/sでした。粘度はmm/sでした。粘度指数はでした。粘度指数はでした。水分は良好。水分はと当社推奨の管理限界値の以下であり、良好と判断します。全酸価は良好。全酸価は.mgKOH/gと新油値.mgKOH/g以内であり、良好と判断します。
|  | 113-001432 | 分析の結果、油の劣化進行は確認されず、継続使用可能と判断します。対象設備は継続使用可能な状態にあると判断します。はフェログラフィーおよびSOAP-Tの結果から総合的に判断した結果、継続使用は可能ですが、機器の機能を保持するためにも傾向管理が有用と考えます。フェログラフィー【定量分析：Is値】Is値は異常摩耗の早期発見パラメータのつで、摩耗粒子を定量化するために用います。Is値はのマイナス乗と、低い値でした。フェログラフィー【定性分析：摩耗粒子および摩耗形態観察】分析結果から観察された全ての粒子量は少でした。Iカップリング発光分光分析【SOAP-T】検出された金属元素から発生箇所を推定すると、以下の通りでした。鉄、銅、錫・ギヤ、軸受等リン・添加剤カルシウム、ケイ素、ナトリウム・外部混入異物粘度粘度は、.mm/sと新油値の.mm/sに比較して粘度変化率が+.％となっており、当社推奨の管理限界値である±％以内であり、良好と判断します。水分は.ppmと当社推奨の管理限界値以下であり、良好と判断します。酸価は.mgKOH/gと新油値.mgKOH/gに比較して大きな変化はなく、良好と判断します。
報告№108-0227 報告№110-00226 | 分析№108-01664 分析№110-000857 | 110-000857_100727 | ・摩耗状態今回の試料から検出された金属元素は、SOAP／D－SOAPの結果表に示すように、鉄、錫、亜鉛、カルシウム、バリウム、アルミニウム、ナトリウムでした。これら検出された金属元素から発生箇所を推定すると、鉄、錫・軸受等の摩耗バリウム・オイル添加剤亜鉛、カルシウム、アルミニウム、ナトリウム・外部混入異物であると思われます。このうち、機械部品が摩耗したと思われる元素はのグループです。検出された金属の粒子は、粒子観察の結果から異物の噛み込みなどで発生する切削粒子、金属潤滑部が局部的に油膜切れを起して発生するシビア粒子、金属接触が厳しく、且つ、摩擦熱が高い場合に発生する球状粒子でした。これらのことから、潤滑部では異物による切削摩耗と油膜破断による凝着摩耗が混在していることが分かりました。切削摩耗は、摩耗形態の中でも比較的摩耗進行速度が速く注意が必要で、定期的なトライボ診断による状態監視が必要と考えます。また、切削摩耗の原因となる混入異物が残留している場合、この異物により切削摩耗が継続して発生する可能性があります。摩耗状態は、異常摩耗の早期発見パラメータであるIs値であらわされますが、この値は×の乗と高い範囲にあることから、潤滑状態は厳しい状態にあると思われます。・球状粒子観察された摩耗粒子の中でも球状粒子は、異常摩耗の兆候を示す形態のパラメータで、この摩耗粒子が発生する場合、潤滑状態に注意が必要です。球状粒子の発生原因は、一般に、溶接工事、溶接作業などによる溶接スパッタの混入電食による発生厳しい金属接触による摩耗が考えられます。球状粒子の発生原因が、の溶接スパッタの混入であれば、今後増加しないと思われますが、、が考えられる場合は、原因を取り除かなければ球状粒子は増加すると考えられます。・汚染度計数汚染度、重量汚染度は良好でした。・粘度、水分、全酸価、IRの各データは良好でした。潤滑油および軸受は継続使用可能な状態にあるものの、以下の対策が必要です。対策今後、切削摩耗等の進行を監視するため、ヶ月以内に再度分析を実施し、摩耗の進行状況を確認することを推奨します。念のため、主機の起動時、停止時の温度チャートから軸受温度に微妙な変化がないかを確認することを併せて推奨します。は良好と判断します。粘度粘度はmm/sと新油値mm/sに比較して粘度変化率は-％で、当社推奨の管理限界値である±％以内にあり、良好と判断します。水分は.ppmと当社推奨の管理限界値の以下であり、良好と判断します。全酸価全酸価は.mgKOH/gと新油値.mgKOH/gに比較して変化はないことから、良好と判断します。IRIRの結果、油劣化の兆候を示すカルボン酸の吸収が確認されていないことから、良好と判断します。は良好と判断します。計数汚染度計数汚染度はNAS級と当社推奨の管理限界値のNAS級以内にあり、良好と判断します。重量汚染度は.mg/mlと当社推奨の管理限界値のmg/ml以内にあり、良好と判断します。機器の潤滑状態摩耗粒子の形態観察の結果、異物の噛み込みなどで発生する切削粒子、金属潤滑部が局部的に油膜切れを起して発生するシビア粒子、金属接触が厳しく、且つ、摩擦熱が高い場合に発生する球状粒子が比較的多く観察されました。SOAPSOAPの結果、油の添加剤成分として含まれているバリウムがppm検出されましたが、軸受材料に使用されている錫は検出されませんでした。D－SOAPD－SOAPの結果、鉄が、軸受材料に使用されている錫が、そして油の添加剤成分として含まれているバリウムが、さらに外部から混入したと思われる亜鉛、カルシウムが共に、アルミニウム、ナトリウムが検出されました。フェログラフィー異常摩耗の早期発見パラメータであるフェログラフィーのIs値が×の乗と高い範囲にあり、摩耗粒子の形態観察の結果、異物の噛み込みなどで発生する切削粒子、金属潤滑部が局部的に油膜切れを起して発生するシビア粒子、金属接触が厳しく、且つ、摩擦熱が高い場合に発生する球状粒子が比較的多く観察されました。
報告№109-09136 報告№111-00016 | 分析№109-001160 分析№111-000022 | 111-000022 | 潤滑油および対象設備は継続使用可能な状態にあると判断します。
報告№108-0130 報告№108-0130 | 分析№108-00754 分析№108-00754 | 108-00754 | 分析の結果、SOAPの銅濃度以外のデータは良好でした。SOAPで前回に比較して銅がppmからに増加していたことから、銅を使用した部分の溶出が発生していると考えられます。この溶出は検出された亜鉛系添加剤の成分と銅が反応し、溶出することが知られています。銅濃度は別紙鉱油の酸化に対する金属触媒の影響に示すように銅濃度が増加すると酸化速度が速まりますので、酸化劣化の進行状況を油分析により監視されることを推奨します。は良好と判断します。計数汚染度は良好と判断します。計数汚染度はNAS級と当社推奨の管理限界値のNAS級以内であり、良好と判断します。重量汚染度は良好と判断します。重量汚染度は.mg/mlと当社推奨の管理限界値のmg/ml以内であり、良好と判断します。機器の潤滑状態SOAPの結果、銅が多く検出されました。SOAPの結果、銅が多く検出されました。SOAPの結果、油の添加剤成分であるリン、亜鉛が検出されました。一方、銅が検出されました。銅を使用した部分の溶出が発生していると考えられます。この溶出は検出された亜鉛系添加剤の成分と銅が反応し、溶出することが知られています。銅濃度は別紙鉱油の酸化に対する金属触媒の影響に示すように銅濃度が増加すると酸化速度が速まりますので、酸化劣化の進行状況を全酸価の変化で監視されることを推奨します。D－SOAPの結果は良好です。D－SOAPの結果、摩耗により発生する鉄および錫が検出されていないことから、良好と判断します。フェログラフィーの結果は良好です。異常摩耗の早期発見パラメータであるフェログラフィーのIs値がのマイナス乗と良好の範囲にあることから、潤滑状態は正常と判断します。
報告№109-09249 | 分析№109-001747 | 113-002389 | 潤滑油は継続使用可能と判断します。但し、酸化安定度が注意領域でした。軸受は継続使用可能な状態にあると判断します。但し、Is値が注意領域にあることから、今後の摩耗推移を確認するためにも傾向監視を継続することが有効です。更油、或いは酸化安定度の減少傾向確認酸化安定度はminと注意領域であり、酸化防止剤が減少していることが確認されました。継続使用した場合、酸化防止剤が減少することで基油の劣化に進展することが懸念されます。更油或いは、定期的な分析による酸化安定度の減少傾向の確認を推奨します。定期的な分析今後の摩耗の推移を監視するため、定期的に分析を実施することを推奨します。異常摩耗の早期発見パラメータであるIs値は前回の-レベルから注意領域のレベルに上昇したことから今後の摩耗推移を確認することが有用です。水分、汚染粒子数、汚染物重量の各データは良好です。．粘度、全酸価、有機物・有機化合物、色相の各データは良好です。但し、酸化安定度は注意領域でした。酸化安定度酸化安定度はminと注意領域であり、酸化防止剤が減少していることが確認されました。継続使用した場合、酸化防止剤が減少することで基油の劣化に進展することが懸念されます。
報告№109-09167 報告№109-09167 | 分析№109-001371 分析№109-001371 | 109-001371 | 分析の結果、SOAPの銅濃度以外のデータは良好でした。SOAPの銅濃度がppm検出されました。銅を使用した部分の溶出があるものと考えられます。銅合金を使用した箇所、貴社ご提供の図面からデフレクターとバッフルという部品からであることが分かります。これらの部品はオイルシールの役目を果たしています。シャフトとのギャップが増大し油漏れの原因になることが懸念されます。巡視の際には、油漏れと油面の低下に注意を払い監視する必要があります。今後摩耗の増加、油劣化の進行を確認する必要があるため、定期的に分析を実施されることを推奨します。は良好と判断します。計数汚染度は良好と判断します。計数汚染度はNAS級と当社推奨の管理限界値のNAS級以内にあり、良好と判断します。重量汚染度は良好と判断します。重量汚染度は.mg/mlと当社推奨の管理限界値のmg/ml以内にあり、良好と判断します。機器の潤滑状態SOAPの結果、銅が多く検出されています。SOAPの結果、銅が多く検出されています。SOAPの結果、油の添加剤成分であるリン、亜鉛が検出されています。一方、銅が検出されています。銅を使用した部分の溶出が進行していると考えられます。この溶出は検出された亜鉛系添加剤の成分と銅が反応し、溶出することが知られています。別紙鉱油の酸化に対する金属触媒の影響に示すように銅濃度が増加すると酸化速度が速まりますので、酸化劣化の進行状況を全酸価の変化で監視されることを推奨します。D－SOAPの結果は良好です。D－SOAPの結果、摩耗により発生する鉄および錫が検出されていないことから、良好と判断します。フェログラフィーの結果は良好です。異常摩耗の早期発見パラメータであるフェログラフィーのIs値がのマイナス乗と良好の範囲にあり、潤滑状態は正常と判断します。
報告№109-09136 報告№112-00666 | 分析№109-001160 分析№112-003079 | 112-003079 | 粘度および消泡性能の低下が確認されました。今後は障害予防を目的に以下の対策を推奨します。更油、或いは、部分更油粘度が低下していたことから、今後適正な粘度範囲で使用していない場合、ギヤ歯面やベアリング軌道面で油膜切れが発生し、摩耗が進行することが懸念されるため、更油、或いは、部分更油を推奨します。追加分析消泡性能が低下した場合、ギヤ歯面での油膜形成に影響が出て摩耗が進展することがありますので、フェログラフィーおよびSOAP-Tを追加して摩耗により発生する油中金属濃度や潤滑状態を確認することを推奨します。粘度粘度はmm/sと新油値mm/sに比較して、粘度変化率は-.％で、前回同様に当社推奨の管理限界値である±％を超えていました。今後、適正な粘度範囲で使用していない場合、ギヤ歯面やベアリング軌道面で油膜切れが発生し、摩耗が進行することが懸念されます。泡立ち試験泡立ち試験の結果は、-と新油値が-であるのに比較して高い値となっていたことから、消泡性能が低下していることが分かりました。今後の使用状況によっては油の酸化劣化が進行したり、ギヤ歯面およびベアリング軌道面で油膜切れが発生したりする場合があるため、消泡剤の添加による消泡性能の改善など何らかの対応が必要になると思われます。分析結果粘度および消泡性能が低下していることが確認されました。粘度粘度はmm/sと新油値mm/sに比較して、粘度変化率は-.％で、当社推奨の管理限界値である±％を超えていました。泡立ち試験泡立ち試験は-と新油に比較して高い値でした。水分はと当社推奨の管理限界値の以下であり、良好と判断します。酸価はmgKOH/gと新油値mgKOH/g以下にあり、良好と判断します。
報告№109-09136 報告№110-00013 | 分析№109-001160 分析№110-000051 | 110-000051 | 前回同様には良好の範囲にあり、汚染度、潤滑状態も良好でした。潤滑油および軸受は継続使用可能な状態にあると判断します。
報告№109-09136 報告№110-00753 | 分析№109-001160 分析№110-003573 | 110-003573 | Iカップリング発光分光分析供試のタービン油を分析した結果、検出された金属元素は、SOAP／D－SOAPの結果表に示すように、カルシウム、ケイ素、ナトリウムが検出されました。これらの検出された金属元素から発生箇所を推定するとカルシウム、ケイ素、ナトリウム・外部混入異物であると思われます。フェログラフィー異常摩耗の早期発見パラメータとして摩耗粒子を定量化して評価するフェログラフィーのIs値は、潤滑状態が正常なのマイナス乗でした。摩耗粒子の形態で比較的多く観察された粒子は、潤滑状態が正常な場合に発生する摩耗粒子でした。このような摩耗粒子が観察された場合には、潤滑部では正常なマイルド摩耗が発生していることが分かります。計数汚染度、重量汚染度は共に良好でした。全酸価、IRの各データは良好でした。軸受および潤滑油は継続使用可能な状態にあると判断します。
報告№109-09550 報告№109-09550 | 分析№109-003425 分析№109-003425 | 109-003425 | ・摩耗状態油中金属分析の結果、前回同様にSOAPで鉄、鉛、銅、ニッケル、D－SOAPで鉄が比較的多く検出されました。これらの金属成分は、粒子観察の結果からマイルドな摩耗状態で発生する微細な鉄系摩耗粒子であることが確認されていることから、潤滑部ではマイルド摩耗が発生していることが分かりました。マイルド摩耗は、機械が正常な摩耗をしている場合に発生するもので、金属がマイルドに擦られることにより金属表面に摩耗が極めて少ない特殊な表面層が形成され、摩擦表面は平滑な状態となります。この状態が安定である限り摩耗状態は正常であり発生する摩耗粒子は少ないことが分かっています。異常摩耗の早期発見パラメータであるフェログラフィーのIs値が前回のの乗から変化はなく、且つ、観察された摩耗粒子は、μm以下の微小な鉄系摩耗粒子が支配的であることから、シリンダ及びピストンリング、クランクメタル、カムロール等における潤滑部の摩耗は安定していると思われます。・鉛および銅を使用した箇所の溶出・摩耗鉛および銅を使用した部分の溶出・摩耗が確認されました。亜鉛系添加剤を使用している潤滑油で銅が検出される場合、潤滑系統内の銅が亜鉛系添加剤の影響により溶出することが知られています。今回の検出は、この溶出と、摺動面の摩耗との双方によるものと考えられます。今後、別紙鉱油の酸化に対する金属触媒の影響に示すように濃度の増加に伴い酸化速度が速まる可能性があります。・粘度がmm/sと新油値のmm/sに比較して、粘度変化率は-％で、当社推奨の管理限界値である±％を超えていました。一般に、内燃機関における粘度低下は、熱分解と低粘度油の混入などが考えられます。適正な粘度範囲で使用していないと油膜切れなどによる金属接触が発生する場合がありますので、粘度低下には注意が必要です。水分がppmと当社推奨の管理限界値を超えていました。今後、水分の影響で発錆し、その影響で摩耗が発生する懸念があります。結論対象設備の潤滑状態は良好な状態であるものの、潤滑油は以下の対策が必要です。粘度や水分の影響で油膜切れなどによる摩耗の発生や錆が発生することが懸念されるため、更油を計画されることを推奨します。
報告№107-0366 報告№108-0142 | 分析№107-01900 分析№108-00915 | 108-00915 | 濾過前の試料油を分析した結果、粘度がmm/sと新油のmm/sに比較して、粘度変化率は+％で、やや不良領域にありました。計数汚染度が前回のNAS級から、今回NAS級に約年ヶ月でランク増加しました。D－SOAPの結果、前回に比較して鉄が.からに増加しました。）粘度の上昇現在、ISOVGからISOVGに移行しているため異常ではなく、本試料油は継続使用可能と判断します。）汚染度および鉄濃度の増加摩耗粒子およびフィルタ表面の異物観察の結果、鉄錆、砂等が観察されたため、汚染度および鉄濃度が増加した要因は、摩耗による粒子の増加ではなく、外部から混入したと思われる異物によるものと考えられました。異物の混入はありましたが、潤滑異常の早期発見パラメータである摩耗過酷度を示すIs値がの乗と非常に良好の範囲にあることから、潤滑状態は正常な状態にあると判断します。
報告№109-09136 報告№112-00643 | 分析№109-001160 分析№112-002878 | 112-002878 | 分析の結果、油の劣化は確認されていないものの、粘度は当社推奨の管理限界値以下であり、IRの結果で新油と使用油のスペクトルパターンが一致していない箇所が確認されました。異種油の混入、または油名が違う可能性がありますので、以下の対策を推奨します。減速機減速機は継続使用可能な状態にあると判断します。但し、疲労摩耗が発生していることから、以下の対策を推奨します。異種油の混入および油名の確認分析データから新油と一致しないデータが確認されたことから、異種油の混入または油名が違っている可能性があります。油は設備の条件にあった適正な性能のものを使用することが重要であるため、異種油の混入の有無、油名を再確認することを推奨します。定期的な分析および分析周期の検討定期的に分析を実施することにより、データの変化から異常の兆候を早期に発見することが可能となります。また、今回は対象設備の初回分析であるため、あと最低でも回分析を実施し、分析データの変化から今後の分析周期を検討することを推奨します。今後、疲労摩耗の進行が懸念されるため、出来るだけ早めに回目の分析を実施することを推奨します。はフェログラフィーおよびSOAP-Tの結果から総合的に判断した結果、継続使用は可能ですが、機器の機能を保持するためにも傾向管理が有用と考えます。フェログラフィー【定量分析：Is値】Is値は異常摩耗の早期発見パラメータのつで、摩耗粒子を定量化するために用います。今回のIs値はの乗とやや高い値でした。フェログラフィー【定性分析：摩耗粒子および摩耗形態観察】分析結果から比較的多く観察された摩耗粒子は、以下の通りでした。疲労摩耗粒子・繰返し応力を受けて発生。Iカップリング発光分光分析【SOAP-T】検出された金属元素から発生箇所を推定すると、以下の通りでした。鉄、ニッケル、亜鉛・ギヤ、軸受等リン、モリブデン・添加剤カルシウム、アルミニウム、ナトリウム・外部混入異物SOAP-Tの結果、リンがppm検出されました。当社にある新油モービルギヤのデータには、リン濃度は桁含まれていることから、添加剤の消耗、異種油の混入、または油名の誤りなどが考えられます。リンは、極圧添加剤として含まれています。極圧添加剤は、金属表面と化学反応を起こし、金属より融点の低い化合物を生成し、これが潤滑材として働き摩耗を防止しています。そのため、リンの消耗が進行した場合、潤滑部では油膜が形成されにくくなり、摩耗が進行しやすくなるため、注意が必要です。は良好と判断します。計数汚染度計数汚染度は、NAS級と当社推奨の管理限界値NAS級以下であり、良好と判断します。重量汚染度は、.g/mlでした。光学顕微鏡写真重量汚染度で濾過したフィルタ表面上の夾雑物を光学顕微鏡で観察した結果、金属片、鉄錆、砂等が観察されました。粘度は当社推奨の管理限界値以下であり、IRの結果で新油と使用油のスペクトルパターンが一致していない箇所が確認されました。粘度粘度は、mm/sと新油値.mm/sに比較して、粘度変化率は-％で、当社推奨の管理限界値である±％を超えていました。適正な粘度範囲で使用していない場合、潤滑部で油膜切れが発生し、摩耗の進行に繋がることが懸念されます。水分は、ppmと当社推奨の管理限界値の以下であり、良好と判断します。酸価は、.mgKOH/gと新油値.mgKOH/gに比較して高いものの、IRで油劣化の兆候を示すカルボン酸の吸収が確認されていないことから、良好と判断します。IRIRの結果、新油と使用油のスペクトルパターンが一致していない箇所が確認されました。
報告№107-0366 報告№114-00165 | 分析№107-01900 分析№114-000492 | 114-000492 | 濾過前の試料油を分析した結果、摩耗粒子の形態観察で潤滑状態が正常な場合に発生する摩耗粒子が比較的多く観察されています。計数汚染度は、前回NAS級からNAS級にランク上昇し、処置領域にあります。D-SOAPの結果、前回に比較して鉄がからppmに増加しています。主にサーボシリンダ内壁やポンプ内部で摩耗が発生している可能性が考えられます。本設備は、年月に濾過を実施していることから、今回の採油までのヶ月の間で急激に摩耗が進行し、汚染度が上昇した可能性が考えられます。今後、バルブ類の動作障害やフィルタの目詰まり等が発生することが懸念されます。これらの障害発生に対する弊害を勘案の上、濾過を推奨します。
報告№109-09136 報告№113-00115 | 分析№109-001160 分析№113-000445 | 113-000445 | 潤滑油の劣化はなく、汚染度は良好な範囲にあることから、継続使用可能と判断します。対象設備減速機は継続使用可能な状態にあると判断します。但し、摩耗粒子の形態観察で疲労摩耗粒子が比較的多く観察されていることから、将来的な摩耗進行の有無を確認するためにも傾向監視を継続することが有効です。定期的な分析定期的な潤滑油分析によるトライボ診断を実施することにより、分析データの変化から異常の兆候を早期に発見することが可能となります。また、今回は対象設備の初回分析であるため、最低でもあと回分析を実施し、分析データの変化から今後の対応を検討することを推奨します。はフェログラフィーおよびSOAP-Tの結果から総合的に判断した結果、継続使用は可能ですが、今後の機器の機能を確認するためにも傾向管理が有用と考えます。フェログラフィー【定量分析：Is値】Is値は異常摩耗の早期発見パラメータのつで、摩耗程度を定量化するために用います。今回のIs値はの乗と低い値でした。フェログラフィー【定性分析：摩耗粒子および摩耗形態観察】分析結果から観察された代表的な摩耗粒子は、以下の通りでした。疲労摩耗粒子・繰返し応力を受けて発生。Iカップリング発光分光分析【SOAP-T】検出された金属元素から発生箇所を推定すると、以下の通りでした。鉄、亜鉛・軸受、ディスク等リン、モリブデン・添加剤カルシウム、アルミニウム、ナトリウム・外部混入異物計数汚染度計数汚染度はNAS級と当社推奨の管理限界値NAS級以下であり、良好と判断します。重量汚染度は.mg/mlでした。光学顕微鏡写真重量汚染度で濾過したフィルタ表面上の夾雑物を光学顕微鏡で観察した結果、金属片、鉄錆、砂等が観察されました。粘度粘度は.mm/sと新油値mm/sに比較して、粘度変化率は-％で、当社推奨の管理限界値である±％以内であり、良好と判断します。水分はppmと当社推奨の管理限界値以下であり、良好と判断します。酸価・IR酸価劣化の進行度は、酸価およびIRの結果から総合的に判断します。酸価は、.mgKOH/gと新油値.mgKOH/g以下であり、IRチャートの結果、油劣化の兆候を示すカルボン酸の吸収が確認されていないことから、酸化劣化していないと判断します。
報告№108-0387 報告№108-0458 | 分析№108-02609 分析№108-03143 | 108-03143 | トライボ診断により、機器軸受の潤滑状態、潤滑油の劣化状態を診断する。分析の結果、本軸受は継続使用可能な範囲にあると判断します。このことは、D－SOAPで転がり軸受の摩耗により発生する鉄が検出されたものの、僅かであることフェログラフィーの結果、異常摩耗の早期発見パラメータであるIs値がのマイナス乗と良好の範囲にあること計数汚染度がNAS級と良好の範囲にあること以上のことから判断しています。尚、を示す全酸価、IRの各データが良好であることから、油も継続使用可能と判断します。
報告№109-09136 報告№111-00770 | 分析№109-001160 分析№111-003869 | 111-003869 | 潤滑油および軸受は継続使用可能な状態にあると判断します。但し、今後も摩耗の進行を傾向監視するため、以下の対策を推奨します。定期的な分析切削摩耗や凝着摩耗の進行を監視するため、定期的に分析を実施し、摩耗の進行状況を確認することを推奨します。傾向監視のための次回採油時期は、最短で約時間となります。この時間は、油中汚染物が均一になるために必要とする時間であり、再分析により状態を確認するには、この時間以上の時間が経過すれば可能になりますので、次回採油時期はこのことを参考に検討されることを提案します。フェログラフィー異常摩耗の早期発見パラメータとして摩耗粒子を定量化して評価するフェログラフィーのIs値は、潤滑状態がやや厳しいの乗でした。摩耗粒子の形態で比較的多く観察された粒子は、潤滑状態が正常な場合に発生する摩耗粒子異物の噛み込みにより発生する切削粒子金属潤滑部が局部的に油膜切れを起して発生するシビア粒子でした。これらの摩耗粒子が観察された場合、潤滑部で発生している摩耗形態は、正常なマイルド摩耗異物による切削摩耗潤滑状態がやや厳しい凝着摩耗であることが分かります。摩耗形態の中でも切削摩耗は摩耗進行速度が速く、転がり軸受でこの摩耗形態が発生した場合には寿命が分の程度に低下することも知られており、切削摩耗により生じた軌道面の損傷が起点となって転がり軸受の寿命となるフレーキングに進展することから傾向監視による経過監視が必要です。観察されたμmサイズのシビア粒子は、視野に個と少ないことから、直ちに異常ではないものの、今後さらに摩耗が進行して転がり軸受の寿命を示すフレーキングに進展することが懸念されます。Iカップリング発光分光分析供試の潤滑油を分析した結果、検出された金属元素は、SOAPの結果表に示すように、鉄、銅、錫、カルシウム、ケイ素、ナトリウムが検出されました。これらの検出された金属元素から発生箇所を推定すると鉄、銅、錫・軸受等カルシウム、ケイ素、ナトリウム・外部混入異物であると思われます。このうち、機械部品が摩耗したと思われる元素はのグループです。計数汚染度、重量汚染度は共に良好でした。前回同様に粘度、全酸価、IR、RBOTの各データは良好でした。油の余寿命は、使用油の使用期間または使用時間が不明であったため、ご依頼の油の余寿命に関する検討は行えませんでした。ただし、分析の結果で新油値がminであったことから、使用期間を仮にヶ月間と仮定すれば余寿命は十二分にあると言えます。可能であれば、使用期間、あるいは使用時間の情報をご提供下さい。
報告№111-00372 報告№111-00372 | 分析№111-001676 分析№111-001761 | 111-001761 | ちょう度値と新グリース値に比較して上昇し、当社推奨の管理上限値であるを超えていることから、軟化していることが分かりました。軟化したグリースを使用した場合、グリースの漏洩や軸受等で油膜切れが発生することが懸念されます。グリースが軟化していたため、以下の対策が必要です。グリースを交換されることを推奨します。≪状態監視とパラメータ≫分析の目的および各分析のパラメータは以下の通りです。特性低下目的：グリースの分析結果から、グリースの物理的性状や劣化傾向などを確認する。全酸価JISK赤外線吸収スペクトルJISKちょう度JISK滴点JISK摩耗目的：グリース中の摩耗粒子を分析する事により、回転・摺動部の潤滑状態、摩耗劣化の程度、余寿命などを解析する。摩耗診断電子顕微鏡観察JISKX線マイクロアナリシス油中金属濃度JISK≪分析結果≫特性低下全酸価：良好全酸価.mgKOH/gは新油値の.mgKOH/gに比較し高くはあるものの、有機物・有機化合物試験の結果で油劣化の兆候を示すカルボン酸の吸収が見られないことから問題は無いと判断します。赤外線吸収スペクトル：良好ちょう度：要処置ちょう度値はと当社推奨の管理上限値であるを超えていました。滴点：良好滴点はと新油値のに比較し変化はないことから問題は無いと判断します。摩耗摩耗診断電子顕微鏡観察・X線マイクロアナリシス：今回は実施していません。油中金属濃度：今回は実施していません。
報告№107-6029 報告№107-6568 | 分析№107-02237 分析№107-02335 | 107-02335 | 初期試験を実施した結果、観察された摩耗粒子から本試料には初期のなじみ摩耗が発生していたと考えられました。今回のようになじみ過程で切削粒子、シビア粒子が観察された場合は、なじみ過程が正常に終了していない場合があり、異常摩耗に進展することも懸念する必要があります。なじみ過程が正常な状態で終了した場合、切削粒子、シビア粒子は観察されることが少なく、従って、今回のなじみ過程では、局部的な金属接触がごく一部で発生したと考えられます。この接触が、既に正常な状態に推移しているか、或いは、進行しているのかを確認するためには、ヶ月毎にあと回の初期試験を実施されることを推奨します。これらのことは、異常摩耗の早期発見パラメータであるフェログラフィーのIs値がの乗とやや高く、摩耗粒子形態観察の結果、異物の噛み込みにより発生する切削粒子、金属接触が厳しい場合に発生するシビア粒子が観察されたことD－SOAPの結果、鉄、オイルリングの主成分である銅、メタルの主成分である錫が検出されたこと以上のことから判断しました。
報告№109-09136 報告№110-00681 | 分析№109-001160 分析№110-003156 | 110-003156 | 金属元素と濃度の分析は、試料油を以上の高温で発光させ、その光を分光器で分光し、分光によって得られた光の強度と金属固有の波長とから元素を特定するIカップリング発光分光分析法を用います。Iカップリング発光分光分析供試の作動油を分析した結果、検出された金属元素は、油中金属元素の結果表に示すように、鉄、ニッケル、リン、亜鉛、カルシウム、ナトリウムでした。これら検出された金属元素から発生箇所を推定すると、鉄、ニッケル・シリンダ・ポンプ等リン、亜鉛、カルシウム・オイル添加剤ナトリウム・外部混入異物であると思われます。このうち、機械部品が摩耗したと思われる元素はのグループです。重量汚染度は当社推奨の管理限界値内にあるものの、やや高い値でした。D－SOAPで油の添加剤成分である亜鉛、カルシウムが検出され、フィルタ表面の異物観察で表面が茶色で鉄錆等が観察されたことから、汚染度が高い要因は、スラッジと外部混入異物の影響と思われます。粘度、水分、全酸価、IR、RBOTの各データは良好でした。潤滑油および対象設備は継続使用可能な状態にあるものの、重量汚染度がやや高いことから、起動時や停止時にバルブの不動作現象が発生する可能性が考えられました。そのため以下の対策を推奨します。濾過油中の重量汚染度がやや高いことから、今後バルブ類の動作障害やフィルタおよびストレーナの目詰まりが発生することが懸念されるため、濾過を推奨します。最適な採油方法本試料油は、機器停止中にタンク底部から採油されています。機器が停止している状態では、別紙油粒子の沈降の影響に示すように油槽内で撹拌がなくなり固形物が沈降するため、油中汚染度は高くなると推定されます。今後の採油は、極力運転中もしくは停止直後の油槽中層部から実施されることを推奨します。
報告№109-09549 報告№109-09549 | 分析№109-003439 分析№109-003439 | 109-003439 | ・摩耗状態潤滑油をD－SOAPで分析した結果、検出されたのは鉄でした。粒子観察の結果から、検出された鉄は異物の噛み込みなどで発生する切削粒子が観察されたことから、潤滑部では切削摩耗が発生していることが分かりました。但し、転がり軸受寿命の指標としている摩耗粒子が観察されなかったことから、フレーキングは発生していないと判断できます。尚、異常摩耗の早期発見パラメータであるフェログラフィーのIs値がの乗となっており、潤滑状態はやや厳しくなり始めていると推定され、今後さらに摩耗が進行することが懸念されます。当該軸受の潤滑油は、今回の採油で使用油を全量抜き取っており、切削摩耗発生の原因となる混入異物は排除されたものと思われますが、新油充填時に異物が残留している場合があり、切削摩耗が継続して発生する可能性があります。今後、継続使用した場合、切削摩耗により発生した軸受表面の切削痕が起点となって、異物起点型のフレーキングに進展することも懸念されます。・汚染度計数汚染度がNAS級とやや高く、重量汚染度がmg/mlと当社推奨の管理限界値を超えていました。汚染度が高い要因は、摩耗と外部混入異物の影響によるものと思われます。・RBOTがminと新油値のminに比較してmin減少していました。このまま継続使用した場合、この減少傾向から限界値に到達するのは、別紙図RBOTの減少傾向に示すように年月と推定されました。潤滑油および軸受は継続使用可能な状態にあるものの、以下の対策が必要です。更油を計画すると共に、今後、切削摩耗の進行を監視するため、定期的に分析を実施し、摩耗の進行状況を確認することを推奨します。次回分析の時期を理論的に求めたところ、最短で約時間となります。この時間は、油中汚染物が均一になるために必要とする時間であり、この時間を経過すれば、再分析の結果から状態の傾向を確認することが可能となりますので、これを参考に次回分析時期を検討されることを提案します。
報告№109-09249 報告№110-00306 | 分析№109-001747 分析№110-001333 | 110-001333 | 主電動機軸受＋圧縮機ギヤ・軸受分析の結果、全ての分析項目の値が当社推奨の管理基準を満たしており、新油分析値との比較結果も問題となる値はなかったことから、油は継続使用可能な状態であり、運転中における潤滑状態も正常であったものと判断します。分析結果特性低下特性低下に係るパラメータの分析結果は良好と判断します。粘度粘度は.mm/sと新油値mm/sに対する粘度変化率は-.％で、当社推奨の管理限界値である±％以内にあり、良好と判断します。全酸価冷凍機油の全酸価は、油メーカによって初期値が違うため統一した管理基準を設定するのが困難であることから、当社では管理限界値を設定しておらず、新油分析値との比較及び他の分析項目の結果より全酸価の状態判断を行います。その結果、全酸価は.mgKOH/gと新油値.mgKOH/gに比較して変化はないことから、良好と判断します。有機物・有機化合物有機物・有機化合物は、IRチャートによる新油分析値との比較の結果、cm-付近に劣化の兆候を示すカルボン酸の吸収が確認されていないことから、良好と判断します。色相はL.であり、新油値のL.に比較して変化はないことから、良好と判断します。汚染に係るパラメータの分析結果は良好と判断します。水分はと新油値のに比較して若干高い値でしたが、継続使用可能なレベルにあると判断します。汚染粒子数はNAS級であり、当社推奨の管理限界値のNAS級以内であることから良好と判断します。汚染度物重量は.mg/mlであり、当社推奨の管理限界値のmg/ml以内であることから良好と判断します。摩耗運転中における潤滑状態は正常であったものと判断します。異常摩耗の早期発見パラメータであるフェログラフィーのIs値がのマイナス乗と当社基準値と比較して良好の範囲にあったことから潤滑箇所の潤滑状態は正常と判断します。金属濃度SOAP法により金属濃度を測定した結果、潤滑箇所で発生する金属接触によって検出される錫、外部から混入したと思われるリン、ナトリウムがppmと僅かに検出されましたが良好と判断します。金属濃度酸溶解法により金属濃度を測定した結果、金属元素は検出されなかったことから、潤滑箇所で発生する金属接触による摩耗や、外部からの異物などの混入は見られず良好と判断します。
報告№109-6509 報告№109-6509 | 分析№109-00179 分析№109-00179 | 109-00179 | 機器の潤滑状態および精点Aを実施し、前回データと照合した結果、油中摩耗粒子の増加が確認されています。油中の粒子濃度は、油膜破断による発生や、油槽内などでの沈降が均衡したところで一定、いわゆる平衡状態になりますが、このバランスが崩れると増加する場合と減少する場合とに分かれます。増加した場合は、発生と減少の均衡が崩れ、摩耗の発生や外部混入が始まったことを示し、またこれとは反対に、減少した場合は発生量が減少しているか、或いは、減少量が大きくなっていることを示します。特に減少は、汚染状態や潤滑状態が良好であることを示唆しています。増加が確認された本軸受の摩耗粒子数は、計数汚染度がNAS級と清浄良好な潤滑状態を示す範囲であり、かつ、異常摩耗の早期発見パラメータであるフェログラフィーのIs値がのマイナス乗と良好の範囲にあることから継続使用は可能と判断します。これらのことは、前回に比較して、計数汚染度はランク増加しているものの、SOAP／D-SOAPの鉄および錫濃度に変化がないこと異常摩耗の早期発見パラメータであるフェログラフィーのIs値がのマイナス乗と良好の範囲にあること以上のことから判断しています。潤滑油の基本特性潤滑油の基本特性は、良好の範囲にあることから継続使用可能と判断します。
報告№109-09136 報告№113-00150 | 分析№109-001160 分析№113-000552 | 113-000552 | 潤滑油の劣化はないものの、汚染度はNAS級とやや高く、フィルタ表面の異物観察で外部混入異物が観察されたことから、今後バルブのスプール等に噛み込み動作障害が発生することが懸念されるため、以下の対策を推奨します。対象設備は継続使用可能な状態にあると判断します。ヶ月後に再分析今後、観察された外部混入異物がバルブのスプール等に噛み込み動作障害が発生することが懸念されるため、ヶ月後に再分析を実施することを推奨します。はフェログラフィーおよびSOAP／D-SOAPの結果から総合的に判断した結果、正常な状態にあると考えられます。フェログラフィー【定量分析：Is値】Is値は異常摩耗の早期発見パラメータのつで、摩耗程度を定量化するために用います。今回のIs値はと低い値でした。フェログラフィー【定性分析：摩耗粒子および摩耗形態観察】分析結果から観察された代表的な粒子は、以下の通りでした。正常な摩耗粒子・潤滑状態が正常なマイルド摩耗により発生。Iカップリング発光分光分析【SOAP／D-SOAP】検出された金属元素から発生箇所を推定すると、以下の通りでした。鉄、錫・シリンダ内壁、ポンプ内部等バリウム・添加剤カルシウム、ナトリウム・外部混入異物計数汚染度はNAS級と当社推奨の管理限界値以下であるものの、やや高い値でした。フィルタ表面の異物観察で金属片、鉄錆、砂等が観察されたことから、汚染度が高い要因は、摩耗と外部混入異物の影響と思われます。粘度、水分、酸価、IR、RBOTの各データは良好でした。分析結果は良好と判断します。粘度粘度はmm/sと新油値mm/sに比較して、粘度変化率は+.％と、当社推奨の管理限界値である±％以内にあり、良好と判断します。水分は.と当社推奨の管理限界値の以下であり、良好と判断します。酸価は.mgKOH/gと新油値.mgKOH/g以上にあるものの、IRの結果で油劣化の兆候を示すカルボン酸の吸収が確認されていないことから、良好と判断します。IRIRの結果、油劣化の兆候を示すカルボン酸の吸収が確認されていないことから、良好と判断します。RBOTRBOTはminと当社推奨の管理限界値のmin以上であり、良好と判断します。計数汚染度は当社推奨の管理限界値以下にあるものの、やや高い値でした。計数汚染度計数汚染度はNAS級と当社推奨の管理限界値のNAS級以下にあるものの、やや高い値でした。重量汚染度は.mg/mlと当社推奨の管理限界値のmg/ml以下であり、良好でした。は正常と判断します。SOAPSOAPの結果、油の添加剤成分であるバリウムがppm検出されました。D-SOAPD-SOAPの結果、鉄が、錫が、油の添加剤成分であるバリウムが、外部から混入したと思われるカルシウムが、ナトリウムが検出されました。フェログラフィー異常摩耗の早期発見パラメータであるフェログラフィーのIs値がと良好の範囲にあり、摩耗状態は正常と判断します。
報告№108-0030 報告№108-0030 | 分析№108-00153 分析№108-00154 | 108-00154 | 、汚染度、軸受の潤滑状態を確認する。今回の採油は、対象設備の停止中に排油口から実施しているため、油循環中に採油した場合に比較し、油中粒子の沈降の影響を受け、分析データが高濃度に出る可能性があります。今回の分析は以上のことを踏まえて結果を検討しました。分析の結果、異常摩耗の早期発見パラメータであるフェログラフィーのIs値がやや高いの乗となっていました。摩耗粒子の形態観察の結果、疲労摩耗粒子が多く観察されました。更にD－SOAPで鉄が検出されたことから、Is値が高い要因は、摩耗によるものと考えられました。観察された摩耗粒子の形態は、疲労摩耗であり、今後、更に摩耗が進行し、転がり軸受の寿命の指標となるフレーキングに進展することが懸念されるため、運転再開後ヶ月以内に再度分析を実施し、潤滑状態を確認することを推奨します。一方、を示す粘度、水分、全酸価、IRの各データは良好の範囲にあることから、この油は継続使用可能と判断します。尚、上述しましたように、今回の採油は停止中の採油であるため、運転中の採油に比較して染度は高目に出ている可能性があります。次回採油のタイミングは、粒子の沈降の影響を極力抑え、油中粒子が均一な分散状態に近い状態で採油が実施できるように、対象設備の運転中、または停止直後に採油を実施されることを推奨します。
報告№109-09136 報告№110-00141 | 分析№109-001160 分析№110-000507 | 110-000507 | ・摩耗状態前回同様にSOAP／D－SOAPの結果、潤滑油中からは鉄および銅が検出されました。検出された金属は、粒子の観察結果から繰返し応力を受けて発生する疲労摩耗粒子でした。これらのことから、潤滑部では疲労摩耗が発生していることが分かりました。本軸受は、転がり軸受寿命の指標としている摩耗粒子が観察されなかったことから、フレーキングは発生していないものの、異常摩耗の早期発見パラメータであるフェログラフィーのIs値が前回のの乗から乗に桁低下したものの高い範囲にあることから、潤滑状態は依然として厳しい状態にあると思われます。本機は、回転数が毎分.rpmと極めて低速であることから、潤滑状態が厳しくなっている要因は、良好な油膜の形成が難しいためと思われます。潤滑状態が厳しくても、回転数が低速であることから、潤滑状態の急変はないと思われますが定期的な分析による監視が必要です。・汚染度計数汚染度はNAS級と当社推奨の管理限界値に到達していました。フィルタ表面の異物観察で金属片、鉄錆等が観察されたことから、汚染度が高い要因は、摩耗と外部混入異物の影響と思われます。・前回同様に粘度、水分、全酸価、IRの各データは良好でした。結論軸受および潤滑油は継続使用可能な状態にあるものの、以下の対策が必要です。今後、疲労摩耗の進行を監視するため、定期的に分析を実施し、摩耗の進行状況を確認されることを推奨します。次回分析の時期を理論的に求めたところ、最短で約時間となります。この時間は、油中汚染物が均一になるために必要とする時間であり、この時間を経過すれば、再分析の結果から状態の傾向を確認することが可能となりますので、これを参考に次回分析時期を検討されることを提案します。
報告№107-0366 報告№109-09019 | 分析№107-01900 分析№109-000382 | 109-000382 | 濾過前の試料油を分析した結果、計数汚染度が前回NAS級から、今回NAS級に約ヶ月でランク増加していました。摩耗粒子の形態観察およびフィルタ表面の異物観察で鉄錆、砂等が観察されたため、汚染度および鉄濃度が増加した要因は、摩耗による粒子の増加ではなく、外部から混入したと思われる異物によるものと考えられます。但し、異物の混入はありましたが、潤滑異常の早期発見パラメータである摩耗過酷度を示すIs値がのマイナス乗と非常に良好の範囲にあることから、潤滑状態は正常な状態にあると判断します。
報告№107-0158 報告№107-0158 | 分析№107-00888 分析№107-00888 | 107-00888 | 分析の結果、ギヤ歯面、転がり軸受の軌道面ではマイルドな状態で摩耗が進行していることが確認されたことから、継続使用可能な状態にあると判断します。これらのことは、前回に比較して、SOAP／D-SOAPでギヤ、転がり軸受の摩耗により発生する鉄が増加し、異常摩耗の早期発見パラメータであるフェログラフィーのIs値がの乗と高いものの、摩耗粒子形態観察の結果、ギヤ歯面、転がり軸受の微小なマイルドな摩耗粒子が多く観察されたこと以上のことから判断しました。尚、バックラッシの増加量を分析結果から計算できますので、構造が確認できる図面、ギヤの形式、歯形、モジュール、歯数、回転数、増速比、歯幅をお知らせ下さい。計算結果をご報告いたします。油の劣化状況をより精密に判定するには新油との比較が必要です。今後、油劣化の予測を行う場合、新油データが必要ですので、現在使用している貴社保有の新油をご提供下さい。粘度は判定できませんでした。粘度はmm/sでした。新油データが当社データベースになかったため、判定できませんでした。粘度は新油データとの比較管理が必要ですので、現在使用している新油を分析し、そのデータを基準に管理することを推奨します。水分は良好と判断します。水分はppmと管理限界値の以下にあり、良好と判断します。全酸価は判定できませんでした。全酸価はmgKOH/gでした。新油データが当社データベースになかったため、判定できませんでした。全酸価は新油データとの比較管理が必要ですので、現在使用している新油を分析し、そのデータを基準に管理することを推奨します。IRは良好と判断します。IRはチャートに示すように、油劣化の兆候を示すカルボン酸の吸収が確認されていないことから、継続使用可能な状態にあると考えられます。但し、このIRも全酸価同様に新油データとの比較による判断が必要ですので、現在使用している新油を分析することを推奨します。計数汚染度はやや高い値でした。計数汚染度はやや高い値でした。計数汚染度はNAS級と当社推奨の管理限界値のNAS級以内にあるものの、やや高い値でした。重量汚染度はmg/mlでした。重量汚染度はmg/mlでした。機器の潤滑状態フェログラフィーの結果、異常摩耗の早期発見パラメータであるIs値がの乗と高いものの、ギヤ歯面、転がり軸受の軌道面ではマイルドな状態で摩耗が進行していることから、継続使用可能な状態にあると判断します。SOAPの結果、鉄が検出されました。SOAPの結果、摩耗により発生した鉄が検出されました。尚、油の添加剤成分であるリン、カルシウムが検出されました。D－SOAPの結果、鉄が検出されました。D－SOAPの結果、摩耗により発生する鉄が検出されました。フェログラフィーの結果、ギヤ及び転がり軸受は継続使用可能な状態にあると判断します。異常摩耗の早期発見パラメータであるフェログラフィーのIs値がの乗と高いものの、ギヤ歯面、転がり軸受の軌道面ではマイルドな状態で摩耗が進行していることから、継続使用可能な状態にあると判断します。
報告№108-5071 報告№110-00714 | 分析№108-02721 分析№110-003320 | 110-003320 | 潤滑油は継続続使用可能な状態にあるものの、今後は障害予防を目的に以下の対策を推奨します。分析周期の短縮今後、全酸価の上昇が予測されますので、分析周期を短縮して傾向監視を強化することを推奨します。定期的な分析水分が前回同様に新油に比較して高い値を示しています。使用油であるAlphasynPGは、ポリグリコールベースの合成ギヤオイルであるため、水分を吸収しやすい特性があります。今後は定期的な分析により、水分濃度の増加とともに水分の影響による腐食摩耗の発生に注意し管理されることを推奨します。分析結果水分が新油に比較してやや高い値でした。粘度粘度はmm/sと新油値.mm/sに比較して、粘度変化率は-.％で、当社推奨の管理限界値である±％以内にあり、良好と判断します。泡立ち試験泡立ち試験は-と新油と同レベルにあることから、良好と判断します。水分はと新油値より高い値でした。全酸価全酸価はmgKOH/gと新油値.mgKOH/gに比較して高いものの、IRの結果で油劣化の兆候を示すカルボン酸の吸収が確認されていないことから、良好と判断します。
報告№109-09249 報告№110-00306 | 分析№109-001747 分析№110-001238 | 110-001238 | 油中金属の分析は、試料油を以上の高温で発光させた光を分光器で分光し、金属固有の波長から元素を特定するとともに、光の強度から濃度を求めるIカップリング発光分光分析法を用います。また摩耗状態は、SOAP法により求めた金属成分と濃度に、フェログラフィー法による早期発見パラメータであるIs値と摩耗粒子分析とを加味し、さらに摩耗粒子の形態により摩擦面で発生している摩耗機構を推定して総合的に判断します。Iカップリング発光分光分析供試のタービン油を分析した結果、検出された金属は油中金属元素の結果表に示すように、鉄、鉛、銅、錫、亜鉛、カルシウム、ケイ素、ナトリウムでした。これら検出された金属元素から発生箇所を推定すると、鉄、鉛、銅、錫・軸受等亜鉛、カルシウム、ケイ素、ナトリウム・外部混入異物であると思われます。このうち、機械部品が摩耗したと思われる元素はのグループです。ケイ素の検出金属濃度でケイ素が検出されました。一般に、潤滑油中からケイ素が検出された場合の原因として、シリコン油或いは、シリコン系の添加剤が検出されるフェログラフィーおよびフィルタ表面の異物観察で砂が多く観察されて検出されるシリコングリースをシール部に塗布している場合、このシリコングリースが潤滑油に混入して検出されるなどが挙げられますが、今回検出が比較的高濃度であることからの可能性が考えられます。については、分析結果では確認することが出来ませんので、これに関する情報があれば提供をお願いします。フェログラフィー摩耗粒子分析結果から観察された粒子は、潤滑状態が正常な場合に発生する摩耗粒子異物の切削作用で発生する切削粒子金属潤滑部が局部的に油膜切れを起して発生するシビア粒子でした。潤滑状態と摩耗形態異常摩耗の早期発見パラメータとして摩耗粒子を定量化して評価するフェログラフィーのIs値は、潤滑状態がやや厳しいの乗となっていました。摩耗粒子の観察結果から潤滑部では正常な潤滑状態であるマイルド摩耗、異物による切削摩耗、そしてやや厳しい摩耗形態の凝着摩耗が発生していることが分かりました。摩耗形態の中でも切削摩耗は、異物が混入していない状態に比較して摩耗進行速度が速く注意が必要で、定期的なトライボ診断による状態監視が必要と考えます。また、切削摩耗発生の原因となる混入異物が残留している場合、この異物により切削摩耗が継続して発生する可能性があります。水分、汚染粒子数、汚染度物重量の各データは良好でした。粘度、全酸価、酸化安定度、有機物・有機化合物の各データは良好でした。潤滑油および軸受は継続使用可能な状態にあるものの、以下の対策が必要です。定期的な分析今後、摩耗の進行を監視するため、定期的に分析を実施することを推奨します。シリコン系のグリースや添加剤の確認シリコン系の添加剤やグリースを使用している箇所があるかについてご確認下さい。分析結果特性低下特性低下に係るパラメータの分析結果は良好と判断します。粘度粘度はmm/sと新油値mm/sに対する粘度変化率は+％で、当社推奨の管理限界値である±％以内にあり、良好と判断します。全酸価添加タービン油の全酸価は、油メーカによって初期値が違うため統一した管理基準を設定するのが困難であることから、当社では管理限界値を設定しておらず、新油分析値との比較及び他の分析項目の結果より全酸価の状態判断を行います。その結果、全酸価はと新油値.mgKOH/g以内にあることから、良好と判断します。酸化安定度酸化安定度はminであり、当社推奨の管理限界値のmin以上であることから良好と判断します。有機物・有機化合物有機物・有機化合物は、IRチャートによる新油分析値との比較の結果、cm-付近に劣化の兆候を示すカルボン酸の吸収が確認されていないことから、良好と判断します。色相はL.であり、新油値のLに比較して大きな変化はないことから、良好と判断します。汚染に係るパラメータの分析結果は良好と判断します。水分はppmであり、当社推奨の管理限界値の以下であることから良好と判断します。汚染粒子数はNAS級であり、当社推奨の管理限界値のNAS級以内であることから良好と判断します。汚染度物重量はmg/mlであり、当社推奨の管理限界値のmg/ml以内であることから良好と判断します。摩耗フェログラフィーによる摩耗粒子の観察の結果、潤滑状態が正常な場合に発生する摩耗粒子、異物の切削作用で発生する切削粒子、金属潤滑部が局部的に油膜切れを起して発生するシビア粒子が比較的多く観察されました。異常摩耗の早期発見パラメータであるフェログラフィーのIs値がの乗とやや高く、摩耗粒子の形態観察の結果、潤滑状態が正常な場合に発生する摩耗粒子、異物の切削作用で発生する切削粒子、金属潤滑部が局部的に油膜切れを起して発生するシビア粒子が比較的多く観察されました。金属濃度SOAP法により金属濃度を測定した結果、潤滑箇所で発生する金属接触によって検出される銅がppm、外部から混入したと思われるケイ素が検出されました。金属濃度酸溶解法により金属濃度を測定した結果、潤滑箇所で発生する金属接触によって検出される鉄が、鉛が、銅が、錫が、外部から混入したと思われる亜鉛、カルシウム、ナトリウムが検出されました。
報告№105-6050 報告№106-6003 | 分析№105-01529 分析№106-00045 | 106-00045 | 経緯現在、清浄分散剤投与後の濾過を継続して実施しています。タービン油は清浄分散剤を投与した状態でそのまま使用しています。清浄分散剤の投与は、平成年月日に実施し、濾過を開始してから今回の採油までに日が経過しました。考察精点Aを実施した結果、計数汚染度は、前回と同じくNAS級とやや高く、粒子数も各レンジで上昇していました。異常摩耗の早期発見パラメータであるフェログラフィーのIs値がの乗と高く、摩耗粒子形態観察で依然として油のスラッジであるスラッジが多く観察されました。以上の分析結果から、濾過を継続しても汚染状態が改善されていないことがわかります。これは、今回採油した水制盤ソレノイド用ストレーナ内部は、汚染粒子が滞留しやすく、試料を代表していないためと考えられますので、一旦、水制盤ソレノイド用ストレーナを超音波で洗浄すると共に、ストレーナケース内部も同時に洗浄する必要があると思われます。ストレーナおよびケース内部を洗浄した場合は、汚染状態を確認するため、ストレーナ通油後に再度採油し、精点Bを実施することを推奨します。尚、を示す粘度、水分、全酸価、IR、RBOTの各データは良好であることから、この油は継続使用可能と判断します。
報告№109-09129 報告№109-09129 | 分析№109-001098 分析№109-001098 | 109-001098 | 分析の結果、SOAPの銅濃度が前回に比較してppmからppmに増加していたことから、銅を使用した部分の溶出が発生していると考えられます。貴社からの資料によれば、銅を使用した部分はボイラ給水ポンプのデフレクターやバッフル、或いは流体継ぎ手のスクイ管、潤滑油冷却器の冷却管などですが、溶出はこれらの部位の銅系材料を使用した箇所が選択的に溶出していると思われます。銅の溶出は、潤滑油に使用されている添加剤の成分と銅との反応により溶出することが知られています。銅濃度の増加は、別紙鉱油の酸化に対する金属触媒の影響に示すように濃度の増加とともに酸化速度が加速することが分かっていますので、定期的に分析を実施し、酸化劣化の進行状況を監視されることを推奨します。は良好と判断します。計数汚染度は良好と判断します。計数汚染度はNAS級と当社推奨の管理限界値のNAS級以内にあり、良好と判断します。重量汚染度は良好と判断します。重量汚染度は.mg/mlと当社推奨の管理限界値のmg/ml以内にあり、良好と判断します。機器の潤滑状態SOAPの結果、銅が多く検出されました。SOAPの結果、銅が多く検出されました。SOAPの結果、油の添加剤成分であるリン、亜鉛が検出されました。一方、銅が検出されました。銅を使用した部分の溶出が発生していると考えられます。この溶出は検出された亜鉛系添加剤の成分と銅が反応し、溶出することが知られています。銅濃度は別紙鉱油の酸化に対する金属触媒の影響に示すように銅濃度が増加すると酸化速度が速まりますので、酸化劣化の進行状況を全酸価の変化で監視されることを推奨します。D－SOAPの結果は良好です。D－SOAPの結果、摩耗により発生する鉄および錫が検出されていないことから、良好と判断します。フェログラフィーの結果は良好です。異常摩耗の早期発見パラメータであるフェログラフィーのIs値がのマイナス乗と良好の範囲にあることから、潤滑状態は正常と判断します。
報告№103-8088 報告№103-8088 | 分析№103-01864 分析№103-01864 | 103-01864 | 結論メタルの摩耗が確認されましたが、前回に比較して、計数汚染度、SOAP／D－SOAPの錫濃度に変化がなかったことから、摩耗は安定していると判断します。但し、前回でも述べた通り年月以降、メタルの更新や手入れがなく、且つ、更油や新油の補充が無かったとすると、メタルの表面は、既に鏡面状態になっていると考えられるため、開放点検が必要と判断します。粘度は良好と判断します。粘度はmm/sと非常に良好の範囲にありました。水分は良好と判断します。水分はと非常に良好の範囲にありました。全酸価は良好と判断します。全酸価は.mgKOH/gと非常に良好の範囲にありました。RBOTは良好と判断します。RBOTはminと非常に良好の範囲にありました。計数汚染度は、NAS級と良好の範囲にあり、前年度に比較して等級に変化はなく、良好と判断します。計数汚染度は、NAS級と良好の範囲にあり、前年度に比較して等級に変化はなく、良好と判断します。重量汚染度は.mg/mlと非常に良好の範囲にありました。重量汚染度は.mg/mlと非常に良好の範囲にありました。機器の潤滑状態油中の金属粒子濃度を分析するSOAPの結果、前回と同じくケイ素がppm検出されました。このケイ素は、油の添加剤の消泡剤の主成分ですが、通常、消泡剤のケイ素は～程度ですので、今回検出されたケイ素は消泡剤の可能性も考えられます。ケイ素は砂の主成分ですが、フェログラフィーでは砂が観察されていないことから、外部から混入した砂によるものではないと思われます。シリコングリースをシール部に塗布している場合、このシリコングリースが潤滑油に混入している可能性があります。以上のことから、ケイ素が検出されたのは、砂が見られていないことから、添加剤としての消泡剤か、或いは、シリコングリース等である可能性があります。シリコングリースを使用している箇所があるかについてご確認下さい。油中の金属粒子濃度を分析するSOAP及びD-SOAPの結果、軸受メタルの摩耗により発生したと考えられる錫がSOAPで、D－SOAPが検出されていました。前回に比較して、SOAP／D－SOAPの錫濃度に大きな変化は見られないことから、摩耗は安定していると判断します。但し、前回でも述べた通り、年月以降更油を実施していなければ、SOAPの錫がppmになっていたと考えられることが出来ます。この補正後の錫濃度と油量リットルから摩耗量を下式により計算しました。 ・式 .cmとなります。従いまして、下図のような体積をもつ金属片が摩耗した計算となります。この体積.cmを軸受メタルの摩耗面積で割りますと平均的な摩耗深さとなります。この摩耗面積は当社の経験によれば、スラストメタル面積の約分の程度となることが確認されており、軸受の支持面積cmからスラストメタル面積とパッド枚数枚から計算するとcmとなります。摩耗体積.cmとcmから平均的な摩耗深さを求めると.μmとなります。スラストメタルの表面粗さをRmaxμmとしますと既にスラストメタル表面は、既に鏡面状態になっていると考えられますので、メタルの点検が必要と判断します。但し、今回の分析結果は、年月以降、メタルの更新や手入れがなく、且つ、更油や新油の補充がなかったことを前提にしておりますので、この前提が一致していない場合は、再計算を行う必要があります。一致していない場合は、ご連絡頂けますよう、お願い申し上げます。
報告№109-09136 報告№114-00253 | 分析№109-001160 分析№114-000858 | 114-000858 | 軸受は継続使用可能な状態にあると判断します。但し、フレッティング摩耗および凝着摩耗が発生していることから、以下の対策を推奨します。定期的な分析フレッティング摩耗の進行を監視するため、定期的に分析を実施し、分析データによる摩耗の進行状況を確認することを推奨します。異常摩耗の早期発見のパラメータであるフェログラフィーのIs値は、レベルとやや高い値です。また、潤滑部の摩耗が認められたため、定期的に潤滑油分析を実施し、摩耗推移を監視することが有用と考えます。フェログラフィーで観察された代表的な粒子は、以下の通りです。赤錆・フレッティングにより発生。黒錆・潤滑状態がやや厳しい凝着摩耗により発生。局部的な厳しい金属接触と高い摩擦熱が発生していたことを示します。赤錆、黒錆は、摩擦面が将来的に異常摩耗へ進展する可能性を示唆しているため、傾向監視が有用と思われます。詳細は、別紙傾向監視が必要な摩耗粒子をご覧ください。計数汚染度、重量汚染度は共に良好です。
報告№109-09136 報告№113-00555 | 分析№109-001160 分析№113-002361 | 113-002361 | 異常摩耗の早期発見のパラメータであるIs値は、-レベルと正常でした。また、観察された粒子は極少量だったことから、は良好と判断します。重量汚染度はmg/mlと当社推奨の管理限界値を超えていました。フィルタ表面が茶色であり、D-SOAPで添加剤成分のリン、亜鉛、カルシウムが検出されたことから、汚染度が高い原因はスラッジの影響と考えられます。粘度、水分、酸価、RBOTの各データは良好です。IRIRの結果、新油のIRスペクトルと一致しない箇所が確認されました。異種油の混入、油名の誤り、添加剤の投与等の影響が考えられます。
|  | 100-01274 | 但し、計数汚染度がNAS級と当社推奨の管理限界値に到達しており、NAS級となった時点で、バルブ類の動作障害予防のため、濾過が必要となります。常設されている静電浄油機が稼動して油が清浄になった直後には、濾過により油中の摩耗粒子が除去されますので、分析が濾過の結果を診断する事になってしまいます。そのため、静電浄油機を稼動した場合は、濾過前、後に清浄度、摩耗診断などを含めて分析を実施し、摩耗状況も確認されることを推奨します。その場合、濾過時間と清浄度の関係を考察するためにも、静電浄油機の稼働時間をサンプルと一緒にご提供頂けますようお願い致します。尚、計数汚染度を詳細に見ると～μmレンジ、～μmレンジがNAS級になっているのに対し、～μmレンジ、～μmレンジがNAS級となっており、やや大きな粒子の汚染割合が高いことが判ります。この要因は、光学顕微鏡写真に示すように、外部から混入した繊維、砂、鉄錆が多く見られることから、外部から混入した異物によるものと考えられました。汚染度の高かったのは、今回の採油がドレン配管からの採油であったため、配管内の汚染物が採取された可能性が考えられます。今後の採油は、主機又はポンプ運転中に油槽中層部から採油専用ポンプを使用し採油されることを推奨します。
報告№104-0388 報告№104-0388 | 分析№104-02695 分析№104-02695 | 104-02695 | 分析の結果、μm未満のマイクロフレーキングが確認されているものの、転がり軸受の寿命の指標とされるフレーキングが確認されていないことから、ベアリングは継続使用可能な範囲にあると判断します。この油は継続使用可能と判断します。粘度は良好と判断します。粘度は.mm/sと管理限界値以内にあり、良好と判断します。水分は良好と判断します。水分はppmと管理限界値の以下にあり、良好と判断します。全酸価は良好と判断します。全酸価は.mgKOH/gと新油値.mgKOH/g以内にあり、良好と判断します。IRは良好と判断します。IRの結果、新油スペクトルに比較して変化がないことから、継続使用可能な状態にあると判断します。計数汚染度は良好と判断します。計数汚染度はNAS級と当社推奨の管理限界値のNAS級以内にあり、良好と判断します。重量汚染度はmg/mlでした。重量汚染度はmg/mlでした。機器の潤滑状態分析の結果、μm未満のマイクロフレーキングが確認されているものの、前回に比較して減少傾向を示しており、ベアリングは継続使用可能な範囲にあると判断します。SOAPの結果、摩耗により発生した鉄が検出されました。SOAPの結果、軸受軌道面の摩耗により発生した鉄が検出されました。D－SOAPの結果、鉄が検出されました。D－SOAPの結果、摩耗により発生した鉄が検出されました。フェログラフィーの結果、継続使用可能な状態にあると判断します。フェログラフィーの結果、μm未満のマイクロフレーキングが確認されているものの、転がり軸受の寿命の指標とされるフレーキングが確認されていないことから、ベアリングは継続使用可能な範囲にあると判断します。
報告№109-09136 報告№113-00322 | 分析№109-001160 分析№113-001295 | 113-001295 | 濾過前の試料油を分析した結果、メタルの主成分である錫がSOAPで、D-SOAPで検出されました。フィルタ表面の異物観察で～μmサイズの金属片が比較的多く観察されました。軸受摺動部の油膜が局所的に破断し、潤滑状態が厳しくなっていると考えられます。メタルの摩耗年月のメタル交換後から今回までの累積錫濃度は、トライボレポートの累積錫濃度に示すとおり.でした。この累積錫濃度.と油量Lから平均的な摩耗深さを計算しました。当社の経験からメタル面積の約分の程度が摩耗したと仮定しました。その結果、平均的な摩耗深さはμmとなりました。メタルの初期の表面粗さは、一般にRmaxμmと仮定すると、軸受表面は表面粗さが摩耗して鏡面になっている箇所があると思われます。表面粗さの消失は、停止時や起動時に油膜の形成がしにくくなり、更に摩耗が促進するといった悪循環になりやすいことから、起動時・停止時の温度管理に十分な注意が必要と思われます。現段階で軸受温度の上昇が見られていなければ、定格回転数で運転している状態では油膜が正常に形成されていると思われますが、周速が遅い起動時や停止時には油膜破断が生じやすくなると思われます。今回フィルタ表面の異物観察で油膜破断によって発生したと考えられる～μmサイズの金属片が比較的多く観察されており、今後さらに摩耗が進行することが懸念されます。そのため、可能であれば、メタル摺動面の目視による点検を実施されることを推奨します。できない場合は、今回と同様の採油条件で、ヶ月に度の分析を後回実施し、摩耗の進行状況を確認することを推奨します。また、起動停止時に軸受温度の上昇が確認される場合、損傷の危険がありますので、軸受温度の変化を確認することを併せて推奨します。
報告№109-09136 報告№110-00618 | 分析№109-001160 分析№110-002697 | 110-002697_date110222 | フェログラフィー異常摩耗の早期発見パラメータとして摩耗粒子を定量化して評価するフェログラフィーのIs値は、潤滑状態が厳しいの乗でした。摩耗粒子の形態で比較的多く観察された粒子は、潤滑状態が正常な場合に発生する摩耗粒子、異物の噛み込みなどで発生する切削粒子、金属潤滑部が局部的に油膜切れを起して発生するシビア粒子、局部的に高圧・高温となる場合に発生するフリクションポリマでした。このような摩耗粒子が観察された場合には、潤滑部では正常なマイルド摩耗、異物などによる切削摩耗、やや厳しい摩耗形態の凝着摩耗が発生し、そして局部的ではあるものの高圧・高温の箇所が発生していることも分かります。特に、切削摩耗は摩耗形態の中でも摩耗進行速度が速く、転がり軸受でこの摩耗形態が発生した場合には寿命が分の程度に低下することも知られています。切削摩耗により生じた軌道面の損傷が起点となって転がり軸受の寿命となるフレーキングに進展することが懸念されます。フリクションポリマは、潤滑油が軌道面に押し込められ高圧状態になると同時に、圧縮熱により高温状態になった結果、基油自身が重合反応を起こし生成することが知られています。そのため、高圧高温状態の解消がなされなければ、潤滑油の劣化が進行し、粘度上昇に因る潤滑異常に進展する場合があります。計数汚染度はやや高い値でした。フェログラフィーの結果から、汚染度が高い要因は、摩耗と外部混入異物の影響と思われます。粘度、水分、全酸価の各データは良好でした。軸受および潤滑油は継続使用可能な状態にあるものの、切削摩耗等の発生が確認されているため、以下の対策を推奨します。定期的な分析摩耗の進行を監視するため、定期的に分析を実施し、摩耗の進行状況を確認することを推奨します。最適な採油方法本試料油は、機器停止中にドレンプラグから採油されています。機器が停止している状態では、別紙油粒子の沈降の影響に示すように油槽内で撹拌がなくなり固形物が沈降するため、油中汚染度は高くなると推定されます。今後の採油は、極力運転中もしくは停止直後の油槽中層部から実施されることを推奨します。
報告№105-0186 | 分析№105-01265 | 105-01265_○ | トライボ診断により、機器軸受の潤滑状態、潤滑油の劣化状態を診断することを目的としました。分析の結果、ベアリング軌道面や転動面ですべりを伴う摩耗が発生し、これが進行しつつあることが確認されました。又、砂等の硬い異物の噛み込みにより生じた切削摩耗も同時に発生していると思われます。この摩耗は直ちにベアリングの損傷に至る状況ではありませんが、軌道面や転動面に発生した損傷が起点となって、フレーキングに進展することが懸念されるため、次回のトライボ診断では、この点にご注意下さい。このことは、以下のことから判断しました。前回の採油時にほぼ全量更油されているにもかかわらず、計数汚染度がNAS級とやや高いこと。異常摩耗の早期発見パラメータであるフェログラフィーのIs値が.と良好の範囲にあるものの、摩耗粒子形態観察の結果、すべり摩擦により発生する摩耗粒子、異物の噛み込みにより発生する切削粒子が観察されたこと。
報告№109-09136 報告№113-00100 | 分析№109-001160 分析№113-000396 | 113-000396 | 潤滑油の劣化はなく、汚染度は良好な範囲にあることから、継続使用可能と判断します。対象設備は継続使用可能な状態にあると判断します。定期的な分析定期的な潤滑油分析によるトライボ診断を実施することにより、分析データの変化から異常の兆候を早期に発見することが可能となります。また、今回は対象設備の初回分析であるため、最低でもあと回分析を実施し、分析データの変化から今後の対応を検討することを推奨します。はフェログラフィーおよびSOAP-Tの結果から総合的に判断した結果、正常な状態にあると考えられます。フェログラフィー【定量分析：Is値】Is値は異常摩耗の早期発見パラメータのつで、摩耗程度を定量化するために用います。今回のIs値はの乗と低い値でした。フェログラフィー【定性分析：摩耗粒子および摩耗形態観察】観察された全ての粒子量は少でした。Iカップリング発光分光分析【SOAP-T】検出された金属元素から発生箇所を推定すると、以下の通りでした。ニッケル、錫、亜鉛・シリンダ内壁、ポンプ内部等リン・添加剤カルシウム、ナトリウム・外部混入異物計数汚染度計数汚染度はNAS級と当社推奨の管理限界値NAS級以下にあり、良好と判断します。重量汚染度は.mg/mlと当社推奨の管理限界値mg/ml以下にあり、良好と判断します。光学顕微鏡写真重量汚染度で濾過したフィルタ表面上の夾雑物を光学顕微鏡で観察した結果、金属片、鉄錆、砂等が観察されました。粘度粘度はmm/sと新油値mm/sに比較して、粘度変化率は+.％で、当社推奨の管理限界値である±％以内にあり、良好と判断します。水分はppmと当社推奨の管理限界値以下にあり、良好と判断します。酸価・IR酸価劣化の進行度は、酸価およびIRの結果から総合的に判断します。酸価は、.mgKOH/gと新油値.mgKOH/gに比較して変化はなく、IRチャートの結果、油劣化の兆候を示すカルボン酸の吸収が確認されていないことから、酸化劣化していないと判断します。RBOTRBOTの結果、minと当社推奨の管理限界値min以上であり、良好と判断します。尚、RBOTは、新油値に比較して大きな値であり減少傾向は確認されませんでした。今回の分析までの油使用期間が約年間であり、酸化防止剤の消耗が確認されなかったことから、運転状況に変化がなければ、今後、約年間は継続使用可能な状態にあると推定できます。
報告№109-09249 報告№110-00306 | 分析№109-001747 分析№110-001373 | 110-001373 | 油中金属の分析は、試料油を以上の高温で発光させた光を分光器で分光し、金属固有の波長から元素を特定するとともに、光の強度から濃度を求めるIカップリング発光分光分析法を用います。また摩耗状態は、SOAP法により求めた金属成分と濃度に、フェログラフィー法による早期発見パラメータであるIs値と摩耗粒子分析とを加味し、さらに摩耗粒子の形態により摩擦面で発生している摩耗機構を推定して総合的に判断します。Iカップリング発光分光分析供試のギヤ油を分析した結果、検出された金属は油中金属元素の結果表に示すように、鉄、鉛、銅、錫、リン、亜鉛、カルシウム、バリウム、アルミニウム、ケイ素、ナトリウムでした。これら検出された金属元素から発生箇所を推定すると、鉄、鉛、銅、錫・ギヤ歯面、軸受等リン・オイル添加剤亜鉛、カルシウム、バリウム、アルミニウム、ケイ素、ナトリウム・外部混入異物であると思われます。フェログラフィー摩耗粒子分析結果から観察された粒子は、潤滑状態が正常な場合に発生する摩耗粒子異物の切削作用で発生する切削粒子金属潤滑部が局部的に油膜切れを起して発生するシビア粒子繰返し応力を受けて発生する疲労摩耗粒子局部的に高圧・高温となる潤滑状態で発生するフリクションポリマでした。潤滑状態と摩耗形態異常摩耗の早期発見パラメータとして摩耗粒子を定量化して評価するフェログラフィーのIs値は、潤滑状態がやや厳しいの乗となっていました。摩耗粒子の観察結果から潤滑部では正常な潤滑状態であるマイルド摩耗、異物による切削摩耗、やや厳しい摩耗形態の凝着摩耗、疲労による疲労摩耗が発生し、そして局部的に高圧・高温の箇所があることも確認されました。・疲労摩耗サイクロ減速機構内で転がり接触になる箇所は、内ピンと外ピンの接触部であることから、疲労摩耗が発生するのはこの箇所か、或いは転がり軸受内部であると推定されます。仮に転がり軸受内部で疲労摩耗が発生していた場合は、軸受の使用限界の指標としているフレーキングに進展することが懸念され、他方、内ピンと外ピンで発生していた場合には、接触部分の摩耗が進行し、振動や騒音の発生が懸念されます。・切削摩耗サイクロ減速機内部で切削摩耗が発生した場合、減速機内部で使用されている転がり軸受が切削摩耗により生じた軌道面の損傷が起点となって寿命が分の程度に低下することがあることから、ギヤ歯面の切削摩耗には十分注意する必要があります。また、切削摩耗の発生原因となる混入異物が残留している場合、この異物により切削摩耗が継続して発生する可能性があります。・フリクションポリマ潤滑油が減速機内部で高圧下に押し込められ局部的な高圧・高温状態が混在していることがわかりました。特に、高圧高温状態の解消がなされなければ、潤滑油は劣化する場合があります。汚染粒子数はNAS級以上と当社推奨の管理限界値を超えていました。フィルタ表面の異物観察で表面が茶色で金属片、鉄錆、砂等が観察されたことから、汚染度が高い要因は、摩耗とスラッジ、外部混入異物の影響と思われます。粘度、全酸価、酸化安定度、有機物・有機化合物の各データは良好でした。潤滑油および本減速機は継続使用可能な状態にあるものの、再分析による傾向監視が要と判断します。また、以下の対策が必要です。定期的な分析今後、摩耗の進行を監視するため、定期的に分析を実施することを推奨します。バックラッシによる評価トライボ診断では、バックラッシの増加量を分析結果から計算できますので、構造が確認できる図面、ギヤの形式、歯形、モジュール、歯数、歯幅、油入替後の稼働時間ならびに分解点検後の稼働時間をお知らせ下さい。計算結果をご報告いたします。分析結果特性低下特性低下に係るパラメータの分析結果は良好と判断します。粘度粘度はmm/sと新油値.mm/sに対する粘度変化率は+％で、当社推奨の管理限界値である±％以内にあり、良好と判断します。全酸価ギヤ油の全酸価は、油メーカによって初期値が違うため統一した管理基準を設定するのが困難であることから、当社では管理限界値を設定しておらず、新油分析値との比較及び他の分析項目の結果より全酸価の状態判断を行います。その結果、全酸価は.mgKOH/gと新油値.mgKOH/g以内にあることから、良好と判断します。酸化安定度酸化安定度はminであり、当社推奨の管理限界値のmin以上であることから良好と判断します。有機物・有機化合物有機物・有機化合物は、IRチャートによる新油分析値との比較の結果、cm-付近に劣化の兆候を示すカルボン酸の吸収が確認されていないことから、良好と判断します。色相はLであり、新油値のLに比較して変化はないことから、良好と判断します。汚染に係るパラメータの分析結果は、汚染粒子数は当社推奨の管理限界値を超えていました。水分は.ppmであり、当社推奨の管理限界値の以下であることから良好と判断します。汚染粒子数はNAS級以上であり、当社推奨の管理限界値のNAS級を超えていました。汚染度物重量はmg/mlでした。摩耗フェログラフィーによる摩耗粒子の観察の結果、潤滑状態が正常な場合に発生する摩耗粒子、異物の切削作用で発生する切削粒子、金属潤滑部が局部的に油膜切れを起して発生するシビア粒子、繰返し応力を受けて発生する疲労摩耗粒子、局部的に高圧・高温となる潤滑状態で発生するフリクションポリマが比較的多く観察されました。異常摩耗の早期発見パラメータであるフェログラフィーのIs値がの乗とやや高く、摩耗粒子の形態観察の結果、潤滑状態が正常な場合に発生する摩耗粒子、異物の切削作用で発生する切削粒子、金属潤滑部が局部的に油膜切れを起して発生するシビア粒子、繰返し応力を受けて発生する疲労摩耗粒子、局部的に高圧・高温となる潤滑状態で発生するフリクションポリマが比較的多く観察されました。金属濃度SOAP法により金属濃度を測定した結果、潤滑箇所で発生する金属接触によって検出される鉄がppm、鉛がppm、錫がppm、油の添加剤成分であるリンがppm、外部から混入したと思われるアルミニウムがppm、ケイ素がppm検出されました。金属濃度酸溶解法により金属濃度を測定した結果、潤滑箇所で発生する金属接触によって検出される鉄がppm、鉛が、銅が、油の添加剤成分であるリンが、外部から混入したと思われる亜鉛が、カルシウムが、バリウム、アルミニウム、ナトリウムが検出されました。
報告№108-5071 報告№110-00682 | 分析№108-02721 分析№110-003163 | 110-003163 | 潤滑油は継続使用可能な状態にあるものの、障害予防を目的に以下の対策を推奨します。追加分析消泡性能が低下した場合、ギヤ歯面での油膜形成に影響が出て摩耗の発生が進展することがあります。今後は消泡性能低下の影響により摩耗が進展する可能性がありますので、フェログラフィーおよびSOAPを追加することを推奨します。分析結果泡立ち試験の結果、消泡性能が低下していることが確認されました。粘度粘度はmm/sと新油値mm/sに比較して、粘度変化率は-％で、当社推奨の管理限界値である±％以内にあり、良好と判断します。泡立ち試験泡立ち試験は-と新油に比較して高い値でした。水分は.と当社推奨の管理限界値の以下であり、良好と判断します。全酸価全酸価はmgKOH/gと新油値mgKOH/g以下にあり、良好と判断します。
報告№109-09136 報告№113-00211 | 分析№109-001160 分析№113-000815 | 113-000815_date131004 | 潤滑油の劣化はないものの、油中の汚染度が高い値でした。採油条件の影響で値が高くなっていると考えられますが、異物の影響で将来的に摩耗が進行する懸念がありますので、に示す対策を推奨します。軸受は継続使用可能な状態にあると判断します。但し、銅が比較的高い値で検出されたことから、銅を使用した箇所の摩耗が懸念されます。銅を使用している箇所を速やかに特定すると同時に、次回の分析時期を短縮して再分析を実施し、摩耗進行の有無を確認することを推奨します。更油油中の汚染度が高いことから、摩耗粒子や異物等が軸受軌道面に噛み込むことによる摩耗の進行が懸念されるため、更油を推奨します。また、油槽内には汚染物が残留している可能性があるため、油槽内を清掃し、更油する新油もNAS級程度の清浄な潤滑油を更油することを推奨します。定期的な分析摩耗粒子の形態観察で、凝着摩耗、切削摩耗、疲労摩耗が観察されたことから、今後の摩耗進行を監視するため、定期的に分析を実施することを推奨します。シリコン系のグリースや添加剤の確認シリコン系の添加剤やグリースを使用している箇所があるかについてご確認下さい。詳細はを参照下さい。オイルリングの確認D－SOAPで銅が比較的高い濃度で検出されていることから、オイルリングの摩耗が懸念されるため、状態を確認することを推奨します。詳細はを参照下さい。最適な採油方法本試料油は、機器停止中に軸受箱排油口から採油されているため、分析データが高濃度に出ていると推定されます。正確なデータによる診断を行うためにも、今後の採油は、極力運転中もしくは停止直後の油槽中層部から実施されることを推奨します。はフェログラフィーおよびSOAP／D-SOAPの結果から総合的に判断した結果、継続使用は可能ですが、今後の機器の機能を確認するためにも傾向管理が有用と考えます。フェログラフィー【定量分析：Is値】Is値は異常摩耗の早期発見パラメータのつで、摩耗程度を定量化するために用います。今回のIs値はの乗と、高い値でした。フェログラフィー【定性分析：摩耗粒子および摩耗形態観察】分析結果から観察された代表的な粒子は、以下の通りでした。切削粒子・異物や金属表面の微小突起による切削摩耗により発生。疲労摩耗粒子・繰返し応力を受けて発生。黒錆・潤滑状態がやや厳しい凝着摩耗により発生。金属接触が厳しく、且つ、高い摩擦熱が発生していると考えられます。観察された摩耗粒子の中でも切削粒子、黒錆は、将来的な摩耗の進行に繋がる可能性を示唆しているため、傾向監視が必要と思われます。摩耗形態の中でも切削摩耗は摩耗進行速度が速く、転がり軸受でこの摩耗形態が発生した場合には寿命が分の程度に低下することも知られており、切削摩耗により生じた軌道面の損傷が起点となって転がり軸受の寿命となるフレーキングに進展することから傾向監視による経過監視が必要です。切削摩耗の発生原因となる混入異物が残留している場合、この異物により切削摩耗が継続して発生する可能性があります。黒錆は凝着摩耗に分類されます。この摩耗粒子は、軸受軌道面で凝着、破断を繰り返し、この過程で生じる移着粒子が成長して摩耗粒子となります。そのため、軸受軌道面では局部的に油膜切れが発生していることを示しています。この状態が継続した場合、摩耗粒子のサイズは徐々に大型化していき、設備の損傷に至る場合がありますので、傾向監視が必要です。Iカップリング発光分光分析【SOAP／D-SOAP】検出された金属元素から発生箇所を推定すると、以下の通りでした。鉄、鉛、銅、錫、亜鉛・軸受等リン、カルシウム、バリウム、アルミニウム、ケイ素、ナトリウム・外部混入異物ケイ素の検出ケイ素がppm検出されました。一般に、潤滑油中からケイ素が検出された場合の原因として、油の消泡剤として使用されるシリコン系の添加剤が検出されるフェログラフィーおよびフィルタ表面の異物観察で砂が多く観察され、これが検出されるシリコングリースをシール部に塗布している場合、このシリコングリースが潤滑油に混入して検出されるなどが挙げられますが、今回検出が比較的高濃度であることからの可能性が考えられます。については、分析結果では確認することが出来ませんので、これに関する情報があれば提供をお願いします。銅の摩耗SOAP/D-SOAPで銅が比較的高い値でした。銅を使用した箇所は、オイルリングの摩耗が考えられます。オイルリングが摩耗していた場合、潤滑油の適正なかきあげに影響が生じ、軸受軌道面の油膜切れ発生原因となることから注意が必要です。計数汚染度はNAS級以上と当社推奨の管理限界値を超えていました。フィルタ表面の異物観察で金属片、鉄錆、砂等が観察されたことから、汚染度が高い要因は、摩耗と外部混入異物の影響と思われます。粘度、水分、全酸価、IR、RBOTの各データは、良好でした。尚、別紙RBOTの減少傾向から油の余寿命を求めた結果、本試料油は直近の更油から起算して年月まで使用可能であることが分かります。
報告№109-09136 報告№111-00143 | 分析№109-001160 分析№111-000698 | 111-000698 | 潤滑油は継続使用可能な状態にあると判断します。粘度、全酸価、IR、RBOTの各データは良好でした。尚、RBOTは、新油値に比較して大きな値であり減少傾向は確認されませんでした。このことから、酸化防止剤の消耗は確認されず、この油は継続使用可能な状態にあると判断できました。水分は良好でした。
報告№108-0227 報告№110-00234 | 分析№108-01664 分析№110-000901 | 110-000901 | 前回同様にを示す粘度、水分、全酸価の各データは良好でした。泡立ち試験の結果は、-と新油値が-であるのに比較して高い値となっていたことから、消泡性能が低下していることが分かりました。今後の使用状況によっては油の酸化劣化が進行したり、ギヤ歯面およびベアリング軌道面で油膜切れが発生したりする場合があるため、消泡剤の添加による消泡性能の改善など何らかの対応が必要になると思われます。潤滑油は継続続使用可能な状態にあるものの、今後は障害予防を目的に以下の対策を推奨します。消泡性能が低下した場合、ギヤ歯面での油膜形成に影響が出て摩耗の発生が進展することがあります。今後は消泡性能低下の影響により摩耗が進展する可能性がありますので、フェログラフィーおよびSOAPを追加するとともに、分析周期を短縮して傾向監視を強化することを推奨します。泡立ち試験の結果、消泡性能が低下していることが確認されました。粘度粘度は.mm/sと新油値mm/sに比較して、粘度変化率は+.％で、当社推奨の管理限界値である±％以内にあり、良好と判断します。泡立ち試験泡立ち試験は-と新油に比較して高い値でした。水分はppmと当社推奨の管理限界値の以下であり、良好と判断します。全酸価全酸価は.mgKOH/gと新油値.mgKOH/gに比較して高いものの、IRの結果で油劣化の兆候を示すカルボン酸の吸収が確認されていないことから、良好と判断します。
報告№108-0389 報告№108-0389 | 分析№108-02622 分析№108-02622 | 108-02622 | 分析の結果、摩耗の安定が確認され、ギヤ歯面および転がり軌道面の潤滑状態は正常と判断します。これらのことは、前回に比較して、計数汚染度はランク減少し、SOAP／D-SOAPの鉄濃度に変化がないこと異常摩耗の早期発見パラメータであるフェログラフィーのIs値がの乗とやや高いものの、摩耗粒子の形態観察の結果、μm以下の鉄系粒子が支配的であること以上のことから判断しています。計数汚染度は良好と判断します。計数汚染度は良好と判断します。計数汚染度はNAS級と当社推奨の管理限界値のNAS級以内にあり、良好と判断します。重量汚染度は.mg/mlとなっています。重量汚染度は.mg/mlとなっています。機器の潤滑状態フェログラフィーの結果、μm以下の鉄系粒子が多く観察されています。SOAPの結果、鉄が検出されています。SOAPの結果、摩耗により発生する鉄および銅、油の添加剤成分であるリン、亜鉛が検出されています。D－SOAPの結果、鉄が検出されています。D－SOAPの結果、摩耗により発生する鉄が検出されています。フェログラフィーの結果、ギヤ歯面および転がり軸受は継続使用可能と判断します。異常摩耗の早期発見パラメータであるフェログラフィーのIs値がの乗とやや高いものの、摩耗粒子の形態観察の結果、μm以下の鉄系粒子が多く観察されています。
報告№107-6019 報告№107-0199 | 分析№107-01038 分析№107-01124 | 107-01124 | 本トライボ診断は、前回からの摩耗進行状況、汚染状況の確認する。【軸受の潤滑状態】トライボ診断の結果、摩耗の安定が確認され、転がり軸受の寿命の指標となるフレーキングの発生が確認されていないことから、現在のところ、ベアリングは継続使用可能な状態にあると判断します。但し、前回同様に異常摩耗の早期発見パラメータであるフェログラフィーのIs値がの乗とやや高く、微小領域で発生した疲労摩耗の発生が確認されました。今後、転がり軸受の寿命の指標となるフレーキングに進展することが懸念されるため、ヶ月後に再度分析を実施することを推奨します。【油の汚染状況】計数汚染度がナトリウム級と当社推奨の管理限界値内にあり、重量汚染度がmg/mlでした。
報告№105-6050 報告№106-0472 | 分析№105-01529 分析№106-02689 | 106-02689 | 分析の結果、前回に比較して、計数汚染度はランク減少し、SOAP／D－SOAPの鉄濃度に変化はないことから、摩耗は安定していると判断します。但し、摩耗粒子形態観察で外部から混入したと思われる砂がやや多く観察されました。今回の採油箇所がドレンバルブであるため、ドレンバルブ配管内に残留していた異物を採取したか、或いは、採油時に異物が混入した可能性が考えられました。今後の採油は、今回の廃油量の～倍程度に増量してから採油を実施されることを推奨します。【バックラッシ増加に対する考察】D－SOAPの鉄濃度からギヤのバックラッシを求めました。減速機の構造から、最も負荷が大きく、摩耗が進行しやすい箇所をスパイラルベベルギヤと推定し、この部分のバックラッシを求めました。分析結果から得られたデータを使用して求めたバックラッシは、減速機に摩耗が集中していたと仮定した場合、初期値から.μm増加したものと推定されました。バックラッシ増加分の上限値は、メーカにより差異はあるものの、当社の推奨するバックラッシは一般に推奨されるμmを管理目安にしており、今回のデータはこの値に比較して十分に小さいことから、本歯車は継続使用可能な状態にあると判断します。これらのことは、前回に比較して計数汚染度がランク減少し、D－SOAPの鉄濃度に変化がないこと異常摩耗の早期発見パラメータであるフェログラフィーのIs値が.と良好の範囲にあるものの、摩耗粒子形態観察の結果、外部から混入した鉄錆、砂が観察されたこと以上のことから判断しました。
報告№109-09136 報告№113-00570 | 分析№109-001160 分析№113-002404 | 113-002404bak | 軸受は継続使用可能な状態であるため、分解点検の必要はないと判断します。但し、油中の汚染度が高く、将来的な摩耗進行の有無を確認するためにも傾向監視を継続することが有効です。また、酸価、SOAP-Tで新油と一致しないデータが確認されました。更油および油名の確認油中の夾雑物によって今後切削摩耗が進行することが懸念されることから更油を推奨します。また、分析データから新油と一致しないデータが確認されたことから、現在の使用油の油名が違っている可能性があります。油は設備の条件にあった適正な性能のものを使用することが重要であるため、更油をする際は、油の油名を確認し、設備にあった油であるか判断した上で実施することを推奨します。定期的な分析今後懸念される摩耗の進行を監視するため、定期的に分析を実施することを推奨します。診断結果酸化が新油値に比較して高い値でした。酸価劣化ではなく、異種油の混入や油名が異なっている可能性が考えられます。粘度粘度は、.mm/sと新油値のmm/sに比較して粘度変化率が+％となっており、当社推奨の管理限界値以下であり良好です。水分はppmと当社推奨の管理限界値の以下であり、良好と判断です。酸価・IR酸価劣化の進行度は、酸価およびIRの結果から総合的に判断します。酸価は、.mgKOH/gと当社推奨の管理限界値.mgKOH/gを超えているものの、IRの結果で油劣化の兆候を示すカルボン酸の吸収が確認されていないことから、酸価劣化はしていないと判断します。酸価が高い原因は、SOAP-Tで新油と一致しないデータが確認されたことから、油名の誤りや異種油の混入、添加剤の投与が考えられます。計数汚染度はやや高く、重量汚染度は当社推奨の管理限界値を超えていました。フィルタ残渣に金属片、鉄錆、砂等が確認されたことから、汚染度が高い原因は摩耗粒子や外部混入異物と考えられます。計数汚染度計数汚染度はNAS級と当社推奨の管理限界値NAS級以下であり、良好です。重量汚染度はmg/mlと当社推奨の管理限界値mg/mlを超えていました。光学顕微鏡写真重量汚染度で濾過したフィルタ表面上の夾雑物を光学顕微鏡で観察した結果、金属片、鉄錆、砂等が観察されました。異常摩耗の早期発見のパラメータであるIs値は、レベルと高い値でした。また、潤滑部の摩耗が認められたため、定期的に潤滑油分析を実施し、摩耗推移を監視することが有用と考えます。フェログラフィーで観察された代表的な粒子は以下の通りです。正常な摩耗粒子・潤滑状態が正常なマイルド摩耗により発生。切削粒子・異物や金属表面の微小突起による切削摩耗により発生。シビア粒子・潤滑状態がやや厳しい凝着摩耗により発生。極微小領域で油膜切れが発生したことを示します。切削粒子、シビア粒子は、摩擦面が将来的に異常摩耗へ進展する可能性を示唆しているため、傾向監視が有用と思われます。詳細は、別紙傾向監視が必要な摩耗粒子をご覧ください。SOAP-Tの結果、JOMOタービンに含まれていないはずのリンおよび亜鉛が桁オーダーで検出されたことから、油名の誤りや異種油の混入、添加剤の投与が考えられます。
報告№108-0387 報告№108-0512 | 分析№108-02609 分析№108-03703 | 108-03703 | 前回からの摩耗の進行状況を確認する。分析の結果、摩耗の安定が確認され、潤滑状態は正常と判断します。これらのことは、前回に比較して、SOAP／D-SOAPの鉄濃度に変化がなく、錫濃度が減少していたこと異常摩耗の早期発見パラメータであるフェログラフィーのIs値がの乗から乗に桁減少し、摩耗粒子形態観察で前回同様にμm以下の鉄系摩耗粒子が多く観察されたこと以上のことから判断しています。
報告№109-09249 報告№111-00162 | 分析№109-001747 分析№111-000831 | 111-000831_date110920 | 潤滑油および対象設備は継続使用可能な状態であると判断します。油膜切れにより発生した凝着摩耗が確認されているため、今後は定期的に分析を実施し、摩耗の進行状況を確認することを推奨します。次回分析時期は、回転数がrpmと仮定すると、稼動時間が.時間以上経過した時点で摩耗の進行の有無を評価することが可能ですので、これを目安にご検討下さい。フェログラフィー異常摩耗の早期発見パラメータとして摩耗粒子を定量化して評価するフェログラフィーのIs値は、潤滑状態がやや厳しいの乗でした。摩耗粒子の形態で比較的多く観察された粒子は、潤滑状態が正常な場合に発生する摩耗粒子でした。これらの摩耗粒子が観察された場合、潤滑部で発生している摩耗形態は、正常なマイルド摩耗が発生していることが分かります。Iカップリング発光分光分析供試のギヤ油を分析した結果、検出された金属は油中金属元素の結果表に示すように、鉄、鉛、錫、リン、亜鉛、カルシウム、ケイ素、ナトリウム、マグネシウムでした。これら検出された金属元素から発生箇所を推定すると、鉄、鉛、錫・軸受・ギヤ等リン、亜鉛・オイル添加剤カルシウム、ケイ素、ナトリウム、マグネシウム・外部混入異物であると思われます。このうち、機械部品が摩耗したと思われる元素はのグループです。汚染粒子数はやや高い値でした。フィルタ表面の異物観察で鉄錆、砂、樹脂等が観察されたことから、汚染度が高い要因は、摩耗と外部混入異物の影響と思われます。粘度、全酸価、酸化安定度、有機物・有機化合物の各データは良好でした。分析結果特性低下特性低下に係るパラメータの分析結果は良好と判断します。粘度粘度はmm/sと新油値mm/sに対する粘度変化率は-.％で、当社推奨の管理限界値である±％以内にあり、良好と判断します。全酸価添加タービン油の全酸価は、油メーカによって初期値が違うため統一した管理基準を設定するのが困難であることから、当社では管理限界値を設定しておらず、新油分析値との比較及び他の分析項目の結果より全酸価の状態判断を行います。その結果、全酸価は.mgKOH/gと新油値.mgKOH/g以内にあり、良好と判断します。酸化安定度酸化安定度はminであり、当社推奨の管理限界値のmin以上であることから良好と判断します。有機物・有機化合物有機物・有機化合物は、IRチャートによる新油分析値との比較の結果、cm-付近に劣化の兆候を示すカルボン酸の吸収が確認されていないことから、良好と判断します。色相はLであり、新油値のLに比較して大きな変化はないことから、良好と判断します。汚染に係るパラメータの分析結果は、汚染粒子数はやや高い値でした。水分はであり、当社推奨の管理限界値の以下であることから良好と判断します。汚染粒子数はNAS級であり、当社推奨の管理限界値のNAS級以内であるものの、やや高い値でした。汚染度物重量はmg/mlでした。摩耗フェログラフィーによる摩耗粒子の観察の結果、潤滑状態が正常な場合に発生する摩耗粒子が比較的多く観察されました。異常摩耗の早期発見パラメータであるフェログラフィーのIs値がの乗とやや高く、摩耗粒子の形態観察の結果、潤滑状態が正常な場合に発生する摩耗粒子が比較的多く観察されました。金属濃度SOAP法により金属濃度を測定した結果、潤滑箇所で発生する金属接触によって検出される鉄、鉛がppm、油の添加剤成分であるリンが、亜鉛がppm、外部から混入したと思われるカルシウムがppm、ケイ素がppm検出されました。金属濃度酸溶解法により金属濃度を測定した結果、潤滑箇所で発生する金属接触によって検出される鉄が、錫が、油の添加剤成分であるリンがppm、亜鉛がppm、外部から混入したと思われるカルシウムが、ナトリウムが、マグネシウムが検出されました。
報告№109-09136 報告№110-00752 | 分析№109-001160 分析№110-003565 | 110-003565 | 潤滑油および軸受は継続使用可能な状態にあるものの、軸受メタルの主成分である錫が検出されており、今後摩耗の進行が懸念されるため、ヶ月後に再分析を実施し、摩耗の進行状況を確認することを推奨します。なお、今後軸受メタルの摩耗が進行した場合、摩耗程度を評価する必要がありますので、次回分析時には、メタルサイズ、回転数、直近のメタル交換からの運転時間をお知らせください。
報告№109-09050 報告№109-09050 | 分析№109-000543 分析№109-000543 | 109-000543 | 今回の採油は、対象設備停止中にドレンプラグから実施しているため、別紙油中粒子の沈降の影響に示すように、沈降の影響を受けて分析データが高濃度に出る可能性があります。今回の分析は、以上のことを踏まえて結果を検討しました。分析の結果、摩耗粒子診断で異常摩耗の早期発見パラメータであるIs値がの乗とやや高く、潤滑状態がやや厳しい状態にあることが分かりました。やや厳しい潤滑状態であったことは、発生した摩耗粒子などの異物が油膜に入り込み、異物の角の切削作用で切削摩耗が発生したことと、局部的な油膜切れにより金属同士が接触する、いわゆる凝着摩耗が同時に発生していたことから判断できました。摩耗形態の中で特に切削摩耗は、異物が混入していない状態に比較して摩耗進行速度が速く注意が必要です。転がり軸受で切削摩耗が発生した場合、切削摩耗により生じた軌道面の損傷が起点となって転がり軸受の寿命となるフレーキングに進展し寿命が分の程度に低下することも知られています。切削摩耗発生の原因となる混入異物が残留している場合、この異物により切削摩耗が継続して発生する可能性があります。また、仮に更油が実施されていたとしても、更油だけでは異物を完全に排除できない可能性もありますので、念のため運転再開後に再分析を実施し、摩耗の発生状況を確認することを推奨します。尚、本設備の場合、ポンプの回転数から、理論的な分析周期をもとめ、この周期で採油を実施することで、仮に油が入れ替わっても分析結果から潤滑状態の傾向を確認することが可能となります。ポンプの回転数をお知らせください。特性低下全ての項目が良好の範囲にあったことから、特性低下は認められず良好と判断します。粘度は良好と判断します。粘度はmm/sと新油値.mm/sに比較して、粘度変化率は-％で、当社推奨の管理限界値である±％以内にあり、良好と判断します。全酸価は良好と判断します。全酸価は.mgKOH/gと新油値.mgKOH/g以下であることから、良好と判断します。酸化安定度の結果、良好と判断します。酸化安定度はminと当社推奨の管理限界値のmin以上であり、良好と判断します。汚染は良好と判断します。水分は良好と判断します。水分は.ppmと当社推奨の管理限界値の以下であり、良好と判断します。摩耗発生している摩耗形態は切削摩耗と凝着摩耗が混在していることが分かりました。摩耗形態は切削摩耗と凝着摩耗が混在していることが分かりました。異常摩耗の早期発見パラメータであるIs値がの乗とやや高く、油中の摩耗粒子は、異物の噛み込みにより発生する切削粒子、金属接触が厳しい場合に発生するシビア粒子が観察されました。このことから、潤滑部で発生している摩耗形態は切削摩耗と凝着摩耗が混在していることが分かりました。
報告№108-06564 報告№108-06564 | 分析№108-003794 分析№108-003794 | 108-003794 | 今回の採油は、対象設備停止中にドレンバルブから実施しているため、別紙油中粒子の沈降の影響に示すように、沈降の影響を受けて分析データが高濃度に出る可能性があります。今回の分析は、以上のことを踏まえて結果を検討します。分析の結果、摩耗粒子診断でμm以下の疲労摩耗粒子がやや多く観察されたものの、転がり軸受の寿命の指標となるフレーキングの発生が確認されていないことから、軸受は継続使用可能と判断します。尚、SOAPの結果でリンがppm、亜鉛がppm検出されました。使用油である新日石タービンには添加剤としてリン、亜鉛が含まれていないため、異種油の混入、或いは、油名が間違っている可能性があります。油名をご確認下さい。スラッジの発生重量汚染度がmg/mlと当社推奨の管理限界値を超えていました。フィルタ表面の異物観察で表面が茶褐色になっており、D－SOAPで鉄、リン、亜鉛が検出されたことから、汚染度が高い要因は、摩耗と油の添加剤成分の析出によるものと考えられます。今後さらに汚染度が増加し、軸受軌道面の油膜形成に影響を及ぼす場合があるため、スラッジを微細化することで無害化する当社製清浄分散剤TS－の投与と濾過を推奨します。銅の溶出SOAPの結果、銅がppm検出されました。銅を使用した部分の溶出が発生していると考えられます。この検出された銅は、潤滑油添加剤として使用されている亜鉛系添加剤の影響により溶出することが知られており、今回の検出は、この溶出によるものと考えられます。銅濃度は、別紙鉱油の酸化に対する金属触媒の影響に示すように銅濃度の増加に伴い酸化速度が速まりますので、酸化劣化の進行状況を油分析により監視されることを推奨します。は良好と判断します。粘度は良好と判断します。粘度はmm/sと新油値.mm/sに比較して、粘度変化率は-％で、当社推奨の管理限界値である±％以内にあり、良好と判断します。水分は良好と判断します。水分は.ppmと当社推奨の管理限界値の以内にあり、良好と判断します。全酸価は良好と判断します。全酸価は.mgKOH/gと当社推奨の管理限界値.mgKOH/g以内にあり、良好と判断します。IRの結果、良好と判断します。IRの結果、油劣化の兆候を示すカルボン酸の吸収が確認されていないことから、良好と判断します。計数汚染度はやや高く、重量汚染度は当社推奨の管理限界値を超えています。計数汚染度はやや高い値となっています。計数汚染度はNAS級と当社推奨の管理限界値のNAS級以内にあるものの、やや高い値となっています。重量汚染度は当社推奨の管理限界値を超えています。重量汚染度はmg/mlと当社推奨の管理限界値のmg/mlを超えています。粒度分布は以下の通りです。粒度分布は.μmにピークが確認されています。機器の潤滑状態機器の潤滑状態は正常と判断します。SOAPによる油中金属濃度の結果、銅が検出されています。SOAPによる油中金属濃度の結果、銅、油の添加剤成分として含まれているリン、亜鉛が検出されています。SOAPによる油中金属濃度の結果、鉄、亜鉛が検出されています。SOAPによる油中金属濃度の結果、鉄、油の添加剤成分として含まれているリン、亜鉛、外部から混入したと思われるバリウム、カルシウム、ナトリウムが検出されています。摩耗粒子診断の結果、μm以下の疲労摩耗粒子が多く観察されています。異常摩耗の早期発見パラメータであるIs値がの乗と良好の範囲にあり、摩耗粒子の形態観察の結果、μm以下の疲労摩耗粒子が多く観察されています。SEM・XMAの結果、鉄、クロム、マンガン、ニッケルを含む粒子が観察されています。摩耗粒子診断で観察された粒子をSEM・XMAで詳細に観察した結果、鉄、クロム、マンガン、ニッケルを含む粒子が観察されています。
報告№107-0479 | 分析№107-02741 | 107-02741 | 減速機軸受の振動値が上昇し、他号機と比較して減速機の音が異なる。、汚染度、軸受の潤滑状態を確認し、継続して運転可能かを判断する。分析の結果、ギヤ歯面、転がり軸受の軌道面、共に潤滑状態は現在のところ正常であることが確認されたものの、摩耗粒子の中にギヤ歯面ですべり摩擦で発生した摩耗粒子が比較的多く観察されており、今後さらに摩耗が進行することが懸念されるため、ヶ月後に再度分析を実施し、摩耗の進行状況を確認することを推奨します。これらのことは、D－SOAPの結果、ギヤ歯面及び転がり軸受の摩耗により発生する鉄が検出されたものの、微量であることフェログラフィーの摩耗粒子形態観察の結果、ギヤ歯面及び転がり軸受の微小な疲労摩耗により発生する摩耗粒子が多く観察されたこと以上のことから判断しました。尚、バックラッシの増加量を分析結果から計算できますので、構造が確認できる図面、ギヤの形式、歯形、モジュール、歯数、回転数、増速比、歯幅をお知らせ下さい。計算結果をご報告いたします。
報告№109-09447 報告№109-09447 | 分析№109-002789 分析№109-002789 | 109-002789 | 分析の結果、全ての分析項目の値が当社推奨の管理基準値を満たしており、新油分析値との比較結果も問題となる値はありませんでした。結論油は継続使用可能な状態であり、潤滑状態も正常であったものと判断します。特性低下特性低下に係るパラメータの分析結果は良好と判断します。粘度粘度はmm/sと新油値mm/sに対する粘度変化率は+％で、当社推奨の管理限界値である±％以内にあり、良好と判断します。全酸価添加タービン油については、当社では管理限界値を設定しておらず、新油分析値との比較及び他の分析項目の結果より全酸価の状態判断を行います。その結果、全酸価は.mgKOH/gと新油値.mgKOH/g以内にあり、良好と判断します。汚染に係るパラメータの分析結果は良好と判断します。水分はppmであり、当社推奨の管理限界値の以下であることから、良好と判断します。汚染粒子数はNAS級であり、当社推奨の管理限界値のNAS級以内であることから、良好と判断します。摩耗運転中における潤滑状態は正常であったものと判断します。異常摩耗の早期発見パラメータであるフェログラフィーのIs値がのマイナス乗と当社基準値と比較して良好の範囲にあったことから、潤滑箇所の潤滑状態は正常と判断します。
報告№109-09136 報告№111-00382 | 分析№109-001160 分析№111-001824 | 111-001824 | 潤滑油および軸受は継続使用可能な状態にあり、保守サイクルおよび手法は問題ないと判断します。但し、異種油の混入、或いは、油名が違う可能性があり、さらに摩耗の進行が懸念されるため、以下の対策を推奨します。更油本試料油が添加油である場合、今後酸化防止剤が減少することで基油の劣化が進行することが予想されるため、早めに更油を推奨します。濾過油中の汚染度が高いことから、観察された異物等が軸受摺動面に噛み込み摩耗が進行することが懸念されるため、濾過を推奨します。異種油の混入および油名の確認異種油の混入の有無、油名を再度確認することを推奨します。定期的な分析凝着摩耗の進行を監視するため、定期的に分析を実施し、摩耗の進行状況を確認することを推奨します。傾向監視のための次回採油時期は、最短で約時間となります。この時間は、油中汚染物が均一になるために必要とする時間であり、この時間を経過すれば、再分析の結果から状態の傾向を確認することが可能となりますので、これを参考に次回分析時期を検討されることを提案します。シリコン系のグリースや添加剤の確認シリコン系の添加剤やグリースを使用している箇所があるかについてご確認下さい。軸受メタルの情報提供今後軸受メタルの摩耗が進行した場合、摩耗程度を評価する必要がありますので、次回分析時には、メタルサイズ、回転数、直近のメタル交換からの運転時間をお知らせください。最適な採油方法本試料油は、機器停止中にドレンプラグから採油されています。機器が停止している状態では、別紙油粒子の沈降の影響に示すように油槽内で撹拌がなくなり固形物が沈降するため、油中汚染度は高くなると推定されます。今後の採油は、極力運転中もしくは停止直後の油槽中層部から実施されることを推奨します。フェログラフィー異常摩耗の早期発見パラメータとして摩耗粒子を定量化して評価するフェログラフィーのIs値は、潤滑状態がやや厳しいの乗でした。摩耗粒子の形態で比較的多く観察された粒子は、潤滑状態が正常な場合に発生する摩耗粒子、ホワイトメタル、局部的に高圧・高温となる場合に発生するフリクションポリマ、外部から混入したと思われる鉄錆、樹脂等でした。これらの摩耗粒子が観察された場合、潤滑部で発生している摩耗形態は、正常なマイルド摩耗と潤滑状態がやや厳しい凝着摩耗であり、そして局部的ではあるものの高圧・高温の箇所が発生していることも分かります。フリクションポリマは、潤滑油が摺動面に押し込められ高圧状態になると同時に、圧縮熱により高温状態になった結果、基油自身が重合反応を起こし生成することが知られています。そのため、高圧高温状態の解消がなされなければ、潤滑油の劣化が進行し、粘度上昇に因る潤滑異常に進展する場合があります。電子顕微鏡・X線マイクロアナリシス観察された粒子をSEM・XMAで詳細に分析した結果、粒子には鉄、錫が比較的多く含まれており、成分割合から粒子は主に主軸および軸受メタルから発生していると推定できました。Iカップリング発光分光分析供試の潤滑油を分析した結果、検出された金属元素は、SOAP-Tの結果表に示すように、鉄、鉛、銅、アンチモン、ニッケル、錫、亜鉛、カルシウム、バリウム、ケイ素、ナトリウムが検出されました。これらの検出された金属元素から発生箇所を推定すると鉄、鉛、銅、アンチモン、ニッケル、錫・軸受等亜鉛、カルシウム、バリウム、ケイ素、ナトリウム・外部混入異物であると思われます。このうち、機械部品が摩耗したと思われる元素はのグループです。SOAP-Tでご提供頂いた新油モービルDTEには添加剤のリン、亜鉛、カルシウムが検出されていますが、本試料油からはこれらの元素が検出されませんでした。このことから、異種油の混入、または油名の誤りなどが考えられます。ケイ素の検出SOAPでケイ素がppm検出されました。一般に、潤滑油中からケイ素が検出された場合の原因として、シリコン油或いは、シリコン系の添加剤が検出されるフェログラフィーおよびフィルタ表面の異物観察で砂が多く観察されて検出されるシリコングリースをシール部に塗布している場合、このシリコングリースが潤滑油に混入して検出されるなどが挙げられますが、今回検出が比較的高濃度であることからの可能性が考えられます。については、分析結果では確認することが出来ませんので、これに関する情報があれば提供をお願いします。計数汚染度は当社推奨の管理限界値を超えていました。フィルタ表面の異物観察で金属片、鉄錆、砂等が観察されたことから、汚染度が高い要因は、摩耗と外部混入異物の影響と思われます。IRIRの結果、新油のIRスペクトルと一致しない箇所が確認され、cm-付近の酸化防止剤の吸収が確認されませんでした。SOAP-Tの結果からも油の添加剤成分が検出されていないことから、異種油の混入または油名の誤りなどが考えられます。RBOTRBOTの結果、minと新油値のminに比較してmin減少していました。このまま継続使用した場合、この減少傾向から限界値に到達するのは、別紙図RBOTの減少傾向に示すように年月と推定されました。今後、酸化防止剤が減少することで基油の劣化が進行することが予想されます。
報告№107-4545 報告№108-5101 | 分析№107-02185 分析№108-03163 | 108-03163 | トライボ診断の結果、粘度を除く項目は良好です。粘度は、前回同様に新油値のmm/sに比較し変化率が-.％のmm/sとなっており、当社推奨の管理限界値である±％を超えています。粘度低下の要因のひとつとなる異種油の混入や劣化がIRで確認できなかったことから、今回の粘度低下は、潤滑油の製造ロットによる差異、または、潤滑油の分子がせん断作用を受けて低下したことなどが考えられます。現在のところ、本試料油は継続使用可能な状態にありますが、粘度低下は、シール部からの漏れ量の増加や、油膜形成に影響し摩耗の促進につながりやすくなることから、定期的な分析により粘度の低下および油の劣化の進行状況を確認することを推奨します。粘度が当社推奨の管理限界値を超えています。粘度は当社推奨の管理限界値を超えています。粘度はmm/sと新油値mm/sに比較して、粘度変化率は-.％で、当社推奨の管理限界値である±％を超えています。粘度はmm/sです。粘度はmm/sです。粘度指数はです。粘度指数はです。水分は良好。水分はppmと当社推奨の管理限界値の以下にあり、良好と判断します。全酸価は良好。全酸価は.mgKOH/gと新油値.mgKOH/gと比較して高いものの、IRの結果で、劣化の兆候が確認されなかったことから、良好と判断します。
報告№109-09136 報告№113-00142 | 分析№109-001160 分析№113-000527 | 113-000527 | 潤滑油の劣化はないものの、油中の汚染度が高い値でした。採油条件の影響で値が高くなっていると考えられますが、異物の影響で将来的に摩耗が進行する懸念がありますので、以下の対策を推奨します。軸受は継続使用可能な状態にあると判断します。但し、将来的な摩耗進行の有無を確認するためにも傾向監視を継続することが有効です。更油本試料油は、軸受の排油口から採油されたことにより汚染度データが高くなったと思われますが、貴社での他事例では排油口からの採油であっても清浄であった試料もあります。それらのことを勘案すると、本試料油は、更油が可能であれば、清浄な潤滑油に更油するか、或いは、濾過ができるようであれば濾過を実施するなどして、適切な清浄度で使用することを推奨します。定期的な分析摩耗粒子の形態観察で、切削摩耗、凝着摩耗が観察されたことから、今後の摩耗進行を監視するため、定期的に分析を実施することを推奨します。最適な採油方法本試料油は、機器停止中に軸受箱排油口から採油されているため、分析データが高濃度に出ていると推定されます。正確なデータによる診断を行うためにも、今後の採油は、極力運転中もしくは停止直後の油槽中層部から実施されることを推奨します。はフェログラフィーおよびSOAP／D-SOAPの結果から総合的に判断した結果、継続使用は可能ですが、今後の機器の機能を確認するためにも傾向管理が有用と考えます。フェログラフィー【定量分析：Is値】Is値は異常摩耗の早期発見パラメータのつで、摩耗粒子を定量化するために用います。今回のIs値はの乗と、高い値でした。フェログラフィー【定性分析：摩耗粒子および摩耗形態観察】分析結果から比較的多く観察された粒子は、以下の通りでした。正常な摩耗粒子・潤滑状態が正常なマイルド摩耗により発生。切削粒子・異物や金属表面の微小突起による切削摩耗により発生。シビア粒子・潤滑状態がやや厳しい凝着摩耗により発生。金属潤滑部が局部的に油膜切れを起していると考えられます。鉄錆・外部から混入したと考えられます。観察された摩耗粒子の中でも切削粒子、シビア粒子は、将来的な摩耗の進行に繋がる可能性を示唆しているため、傾向監視が必要と思われます。摩耗形態の中でも切削摩耗は摩耗進行速度が速く、転がり軸受でこの摩耗形態が発生した場合には寿命が分の程度に低下することも知られており、切削摩耗により生じた軌道面の損傷が起点となって転がり軸受の寿命となるフレーキングに進展することから傾向監視による経過監視が必要です。切削摩耗の発生原因となる混入異物が残留している場合、この異物により切削摩耗が継続して発生する可能性があります。シビア粒子は、凝着摩耗に分類されます。この摩耗粒子は、摺動面で凝着、破断を繰り返し、この過程で生じる移着粒子が成長して摩耗粒子となります。そのため、摺動面では局部的に油膜切れが発生していることを示しています。この状態が継続した場合、摩耗粒子のサイズは徐々に大型化していき、設備の損傷に至る場合がありますので、傾向監視が必要です。Iカップリング発光分光分析【SOAP／D-SOAP】検出された金属元素から発生箇所を推定すると、以下の通りでした。鉄、鉛、銅、クロム、錫、亜鉛・軸受等カルシウム、バリウム、アルミニウム、ケイ素、ナトリウム、マグネシウム・外部混入異物尚、フィルタ表面には、μmサイズの大型の金属片が観察されており、今後の摩耗進行に注意が必要です。ケイ素の検出ケイ素がppm検出されました。一般に、潤滑油中からケイ素が検出された場合の原因として、油の消泡剤として使用されるシリコン系の添加剤が検出されるフェログラフィーおよびフィルタ表面の異物観察で砂が多く観察され、これが検出されるシリコングリースをシール部に塗布している場合、このシリコングリースが潤滑油に混入して検出されるなどが挙げられますが、今回の原因は、フィルタで砂が観察されたことから、の可能性が考えられますが、高濃度であることから、およびの可能性も考えられます。およびについては、分析結果では確認することが出来ませんので、これに関する情報をご提供下さい。計数汚染度はNAS級以上と当社推奨の管理限界値を超えていました。フィルタ表面の異物観察で金属片、鉄錆、砂等が観察されたことから、汚染度が高い要因は、摩耗と外部混入異物の影響と思われます。粘度、水分、全酸価、IR、RBOTの各データは、良好でした。尚、別紙RBOTの減少傾向から油の余寿命を求めた結果、本試料油は直近の更油から起算して年月まで使用可能であることが分かります。
報告№107-0366 報告№113-00478 | 分析№107-01900 分析№113-002002 | 113-002002 | 濾過前の試料油を分析した結果、摩耗粒子の形態観察で前回同様に外部から混入したと思われる鉄錆等が比較的多く観察されました。今回の採油箇所は、前回同様にドレンバルブであることから、ドレン配管内に残留していた異物を採取したか、或いは、採油時に異物が混入した可能性が考えられます。但し、異物の混入はありましたが、潤滑異常の早期発見パラメータである摩耗過酷度を示すIs値がのマイナス乗と非常に良好の範囲にあることから、摩耗状態は正常な状態にあると判断します。
報告№109-09136 報告№112-00290 | 分析№109-001160 分析№112-001171 | 112-001171 | 潤滑油は継続使用可能な状態にあると判断します。但し、今後は障害予防を目的に以下の対策を推奨します。追加分析消泡性能が低下した場合、ギヤ歯面での油膜形成に影響が出て摩耗が進展することがありますので、フェログラフィーおよびSOAP-Tを追加して摩耗により発生する油中金属濃度や潤滑状態を確認することを推奨します。泡立ち試験泡立ち試験の結果は、-と新油値が-であるのに比較して高い値となっていたことから、消泡性能が低下していることが分かりました。今後の使用状況によっては油の酸化劣化が進行したり、ギヤ歯面およびベアリング軌道面で油膜切れが発生したりする場合があるため、消泡剤の添加による消泡性能の改善など何らかの対応が必要になると思われます。分析結果泡立ち試験の結果、消泡性能が低下していることが確認されました。粘度粘度はmm/sと新油値mm/sに比較して、粘度変化率は-％で、当社推奨の管理限界値である±％以内にあり、良好と判断します。泡立ち試験泡立ち試験は-と新油に比較して高い値でした。水分はppmと当社推奨の管理限界値の以下であり、良好と判断します。酸価は.mgKOH/gと新油値.mgKOH/gに比較して高いものの、IRの結果で油劣化の兆候を示すカルボン酸の吸収が確認されていないことから、良好と判断します。
報告№103-0188 | 分析№103-01634 | 103-01634 | 本試験は油交換後運転時間が時間経過した時点で採油・分析を実施し、分析結果からベアリング軌道面の状況を確認することを目的としました。分析の結果、ベアリング軌道面の％程度にフレーキングが発生していることが推定されました。この割合を用いて、本ベアリングのフレーキング面積を推定した結果、累積稼動時間が時間であることから、フレーキング面積は％程度になっていると考えられ、軸受は継続使用可能な状態にあると思われます。これらのことは以下のことから判断しました。鉄濃度から計算したフレーキングの発生面積が内輪軌道面の面積の凡そ％であること。確認された摩耗粒子がμm以下の小さな粒子が支配的であること。但し、今後も摩耗が進行することが予想されますのでCBMによる摩耗状態の把握が必要と判断します。CBM間隔は、計算の結果、時間の運転時間が経過した時点です。この時間を目安に再度分析を実施することで摩耗の進行状況が確認出来ます。尚、水分がとやや多く含まれており、発錆予防のため、更油を実施することを併せて推奨します。
報告№108-5029 報告№108-0195 | 分析№108-00963 分析№108-01395 | 108-01395 | 軸受メタルに傷が見られた。潤滑油中の異物が軸受メタルの摩耗粉なのか、或いは、工場内の粉塵なのかを確認する。分析の結果、SOAPで銅が比較的多く検出され、D－SOAPで鉄、銅、錫、油の添加剤成分であるリン、亜鉛、外部から混入したと思われるカルシウム、ナトリウムが検出されました。摩耗粒子の形態観察で局部的に高圧・高温となる場合に発生するフリクションポリマ、外部から混入したと思われる鉄錆、砂等が観察されました。SEM・XMAで詳細に観察した結果、鉄、銅、錫を含む粒子が多く観察されました。これらの結果から潤滑油中に含まれていた異物は、以下のものが確認されました。ホワイトメタルの主成分である錫を含む粒子鉄および銅を使用した箇所の摩耗により発生した粒子油のスラッジ外部混入異物潤滑油中に含まれていた異物は、軸受メタルの摩耗粒子および外部混入異物、油のスラッジであると推定されたため、油中の異物は、軸受メタルの摩耗粉と工場内の粉塵の両方が考えられました。
報告№108-0270 報告№108-0270 | 分析№108-01946 分析№108-01946 | 108-01946 | 分析の結果、前回に比較して計数汚染度、SOAP／D－SOAP、フェログラフィーの各データに変化がない、若しくは減少傾向を示しており、摩耗は安定していると判断します。これらのことは、前回に比較して、計数汚染度はランク減少し、SOAP／D－SOAPの鉄および錫濃度に大きな変化はないこと異常摩耗の早期発見パラメータであるフェログラフィーのIs値がのマイナス乗と良好の範囲にあること以上のことから判断しました。は良好と判断します。計数汚染度は良好と判断します。計数汚染度はNAS級と当社推奨の管理限界値のNAS級以内にあり、良好と判断します。重量汚染度は良好と判断します。重量汚染度は.mg/mlと当社推奨の管理限界値のmg/ml以内にあり、良好と判断します。機器の潤滑状態機器の潤滑状態は正常と判断します。SOAPの結果は良好です。SOAPの結果、摩耗により発生する鉄および錫が検出されていないことから、良好と判断します。D－SOAPの結果は良好です。D－SOAPの結果、摩耗により発生する鉄および錫が検出されていないことから、良好と判断します。フェログラフィーの結果は良好です。異常摩耗の早期発見パラメータであるフェログラフィーのIs値がのマイナス乗と良好の範囲にあることから、潤滑状態は正常と判断します。
報告№109-09136 報告№112-00044 | 分析№109-001160 分析№112-000106 | 112-000106_date120509 | 軸受は継続使用可能な状態にあると判断します。但し、今後も摩耗の進行を傾向監視するため、以下の対策を推奨します。定期的な分析凝着摩耗の進行を監視するため、定期的に分析を実施し、分析データによる摩耗の進行状況を確認することを推奨します。傾向監視のための次回採油時期は、最短で約時間となります。この時間は、油中汚染物が均一になるために必要とする時間であり、再分析により状態を確認するには、この時間以上の時間が経過すれば可能になりますので、次回採油時期はこのことを参考に検討されることを提案します。異種油の混入および油名の確認異種油の混入の有無、油名を再確認することを推奨します。シリコン系のグリースや添加剤の確認シリコン系の添加剤やグリースを使用している箇所があるかについてご確認下さい。軸受メタルの情報提供今後軸受メタルの摩耗が進行した場合、摩耗程度を評価する必要がありますので、次回分析時には、メタルサイズ、直近のメタル交換からの運転時間をお知らせください。最適な採油方法本試料油は、機器停止中にドレンから採油されています。機器が停止している状態では、別紙油中粒子の沈降の影響に示すように油槽内で撹拌がなくなり固形物が沈降するため、油中汚染度は高くなると推定されます。今後の採油は、極力運転中もしくは停止直後の油槽中層部から実施されることを推奨します。フェログラフィーIs値は異常摩耗の早期発見パラメータのつで、摩耗粒子を定量化するために用います。今回のIs値はの乗であり、潤滑状態はやや厳しいと判断できます。摩耗粒子の形態で比較的多く観察された粒子は、潤滑状態が正常な場合に発生する摩耗粒子金属潤滑部が局部的に油膜切れを起して発生するシビア粒子でした。これらの摩耗粒子が観察された場合、潤滑部で発生している摩耗形態は、正常なマイルド摩耗潤滑状態がやや厳しい凝着摩耗であることが分かります。電子顕微鏡・X線マイクロアナリシス観察された粒子をSEM・XMAで詳細に分析した結果、粒子には鉄、クロム、マンガンが比較的多く含まれており、成分割合から粒子は主に主軸等から発生していると推定できました。Iカップリング発光分光分析供試の潤滑油を分析した結果、検出された金属元素は、SOAPの結果表に示すように、鉄、銅、錫、リン、亜鉛、カルシウム、ケイ素、ナトリウムでした。検出された金属元素から発生箇所を推定すると鉄、銅、錫・軸受等リン、亜鉛・オイル添加剤カルシウム、ケイ素、ナトリウム・外部混入異物であると思われます。このうち、機械部品が摩耗したと思われる元素はのグループです。SOAPでモービルDTEの新油に含まれているカルシウムが検出されていないことから、異種油の混入、または油名の誤りなどが考えられます。銅を使用した箇所の溶出・摩耗SOAPの結果、銅がppm検出されたことから、銅を使用した箇所の溶出・摩耗が発生しています。亜鉛系添加剤を使用している潤滑油で銅が検出される場合、潤滑系統内でこれらの金属が亜鉛系添加剤の影響により溶出することが知られています。今回の検出は、この溶出と摩耗との双方によるものと考えられます。今後、別紙鉱油の酸化に対する金属触媒の影響に示すように濃度の増加に伴い酸化速度が速まる可能性があります。一方、オイルリングと主軸間、またはオイルリングと軸受台金側面との間で摩耗が発生している場合、オイルリングと主軸の間で摩擦が低下したり、台金との摩擦が増大するなどの影響でオイルリングが円滑に回転し難い状況が発生します。その結果、潤滑油のかき揚げ量が減少し、軸受摺動面で油膜切れを引き起こす可能性があります。ケイ素の検出SOAPでケイ素がppm検出されました。一般に、潤滑油中からケイ素が検出された場合の原因として、シリコン油或いは、シリコン系の添加剤が検出されるフェログラフィーおよびフィルタ表面の異物観察で砂が多く観察されて検出されるシリコングリースをシール部に塗布している場合、このシリコングリースが潤滑油に混入して検出されるなどが挙げられますが、今回検出が比較的高濃度であることからの可能性が考えられます。については、分析結果では確認することが出来ませんので、これに関する情報があれば提供をお願いします。計数汚染度はやや高い値でした。フェログラフィーの結果から、汚染度が高い要因は、摩耗と外部混入異物の影響と思われます。
報告№109-09136 報告№110-00473 | 分析№109-001160 分析№110-002127 | 110-002127 | SOAP／D－SOAPの結果、検出された元素は鉄、銅、錫、カルシウム、ケイ素、ナトリウムが検出されました。これら検出された金属元素から発生箇所を推定すると、鉄、銅、錫・軸受等カルシウム、ケイ素、ナトリウム・外部混入異物であると思われます。このうち、機械部品が摩耗したと思われる元素はのグループです。異常摩耗の早期発見パラメータであるフェログラフィーのIs値はの乗と良好の範囲にあるものの、摩耗粒子の形態観察で潤滑状態が正常な場合に発生する摩耗粒子、局部的に高圧・高温となる場合に発生するフリクションポリマが比較的多く観察されました。潤滑部では、正常なマイルド摩耗が発生し、局部的に高圧・高温の箇所が発生していることも分かりました。高圧高温状態の解消がなされなければ、潤滑油は劣化する場合があります。汚染度計数汚染度、重量汚染度は共に良好でした。IRの結果、IRチャートに示すように油劣化の兆候を示すカルボン酸の吸収が確認されました。油が劣化していると思われます。また、RBOTの結果、年月日に更油を実施しており、ヶ月間で新油値minから今回minにmin減少していました。この減少傾向から限界値到達時期を計算した結果、図および表に示すように限界値到達時期は年月と推定されました。潤滑油および軸受は継続使用可能な状態にあると判断します。更油今後、油中の酸成分により金属表面が腐食して発生する腐食摩耗が発生することが懸念されるため、更油を推奨します。再分析今後、摩耗の進行を監視するため、ヶ月後に摩耗試験を実施し、摩耗の進行状況を確認することを推奨します。
報告№109-09249 報告№111-00550 | 分析№109-001747 分析№111-002497 | 111-002497 | 潤滑油は継続使用可能な状態であり、また運転中における潤滑状態も正常であったものと判断します。バックラッシによる評価トライボ診断では、バックラッシの増加量を分析結果から計算できますので、構造が確認できる図面、ギヤの形式、歯形、モジュール、歯数、歯幅、油入替後の稼働時間ならびに分解点検後の稼働時間をお知らせ下さい。計算結果をご報告いたします。本試料油は、汚染や摩耗に関するデータが異常として出やすいドレンバルブから採油されたにもかかわらず、分析の結果は全ての分析項目の値が当社推奨の管理基準値を満たしており、新油分析値との比較結果も問題となる値はありませんでした。分析結果特性低下特性低下に係るパラメータの分析結果は良好と判断します。粘度粘度はmm/sと新油値mm/sに対する粘度変化率は-％で、当社推奨の管理限界値である±％以内にあり、良好と判断します。全酸価添加油の全酸価は、油メーカによって初期値が違うため統一した管理基準を設定するのが困難であることから、当社では管理限界値を設定しておらず、新油分析値との比較及び他の分析項目の結果より全酸価の状態判断を行います。その結果、全酸価は.mgKOH/gと新油値.mgKOH/gに比較して変化はないことから、良好と判断します。酸化安定度酸化安定度はminであり、当社推奨の管理限界値のmin以上であることから良好と判断します。有機物・有機化合物有機物・有機化合物は、IRチャートによる新油分析値との比較の結果、cm-付近に劣化の兆候を示すカルボン酸の吸収が確認されていないことから、良好と判断します。色相はL.であり、新油値のL.に比較して変化はないことから、良好と判断します。汚染に係るパラメータの分析結果は良好と判断します。水分はであり、当社推奨の管理限界値の以下であることから良好と判断します。汚染粒子数はNAS級であり、当社推奨の管理限界値のNAS級以内であることから良好と判断します。汚染度物重量は.mg/mlであり、当社推奨の管理限界値のmg/ml以内であることから良好と判断します。摩耗運転中における潤滑状態は正常であったものと判断します。異常摩耗の早期発見パラメータであるフェログラフィーのIs値がのマイナス乗と良好の範囲にあったことから、潤滑箇所の潤滑状態は正常と判断します。金属濃度SOAP法により金属濃度を測定した結果、金属元素は検出されなかったことから、潤滑箇所で発生する金属接触による摩耗や、外部からの異物などの混入は見られず良好と判断します。金属濃度酸溶解法により金属濃度を測定した結果、潤滑箇所で発生する金属接触によって検出される銅が、外部から混入したと思われるカルシウムが検出されました。
報告№108-0411 報告№110-00638 | 分析№108-02744 分析№110-002907 | 110-002907 | は、油の粘度変化率、油中のスラッジの発生量などを判断パラメータに、粘度、全酸価、IR、RBOTで評価します。分析の結果、油の粘性を示す粘度は、新油値の.mm/sに比較して粘度変化率が-％のmm/sとほぼ変化はなく、また油中のスラッジの発生量を示す全酸価は、新油値の.mgKOH/gに対して.mgKOH/gでほぼ変化が見られず劣化は確認されていない。さらにはIRの結果でも油が劣化した場合に発生するカルボン酸の発生も確認されず、酸化防止剤の残存量を示すRBOTは、限界値minに比較して、十分に残量があるminであった以上のように、の健全性を示す各パラメータは全て良好であり、潤滑油の劣化は確認されませんでした。なお、使用油の使用期間または使用時間が不明であったため、ご要求の油の余寿命に関する検討は行えませんでした。可能であれば、これらの情報をご提供下さい。汚染度油中の水分を計測した結果、水分はppmと新油と同等であり、継続使用可能な状態にあることが確認されました。潤滑油は継続使用可能な状態にあると判断します。
|  | 10500860 | 分析NO － 年月日 トライボシステム診断レポート会社名 ○○殿 分析項目 機種 新油 流動点 機番・使用箇所 ライン 引火点 油名 ガソリン 水分 油種 残留炭素 採油日 年月日 蒸留性状 他情報 摩耗状態の判定良好注意要処置汚染状態の判定良好注意要処置良好注意要処置総合考察流動点は-以下であった。引火点は.以下であった。水分は.であった。％残留炭素分は.wt％以下であった。蒸留性状は別紙の通りであった。
報告№105-0402 | 分析№105-02649 | 105-02649 | トライボ診断により、機器軸受の潤滑状態、潤滑油の劣化状態を診断することを目的としました。分析の結果、本軸受は継続使用可能な範囲にあると判断します。但し、摩耗粒子には、局部的な油膜切れにより発生する摩耗粒子が観察されており、今後、これらの摩耗がさらに進行する場合がありますので、ヶ月以内の再分析で摩耗の進行を確認するよう推奨します。このことは、D-SOAPで転がり軸受の摩耗により発生する鉄が.ppm検出されたこと計数汚染度がNAS級と良好の範囲にあることフェログラフィーの結果、異常摩耗の早期発見パラメータであるIs値がの乗とやや高く、異物の噛み込みにより発生する切削粒子、金属接触が厳しい場合に発生するシビア粒子が多く観察されたこと以上のことから判断しました。
報告№108-5071 報告№110-00397 | 分析№108-02721 分析№110-001798 | 110-001798 | 潤滑油は継続続使用可能な状態にあるものの、今後は障害予防を目的に以下の対策を推奨します。追加分析消泡性能が低下した場合、ギヤ歯面での油膜形成に影響が出て摩耗の発生が進展することがあります。今後は消泡性能低下の影響により摩耗が進展する可能性がありますので、フェログラフィーおよびSOAPを追加することを推奨します。分析周期の短縮今後、全酸価の上昇が予測されますので、同様に分析周期を短縮して傾向監視を強化することを併せて推奨します。分析結果全酸価が上昇していました。泡立ち試験の結果、消泡性能が低下していることが確認されました。粘度粘度はmm/sと新油値mm/sに比較して、粘度変化率は-.％で、当社推奨の管理限界値である±％以内にあり、良好と判断します。泡立ち試験泡立ち試験は-と新油に比較して高い値でした。水分は.ppmと当社推奨の管理限界値の以下であり、良好と判断します。全酸価全酸価は.mgKOH/gと新油値.mgKOH/gに比較して高いものの、IRの結果で油劣化の兆候を示すカルボン酸の吸収が確認されていないことから、良好と判断します。
報告№108-7521 報告№108-7521 | 分析№108-02498 分析№108-02498 | 108-02498 | 精点Aを実施し、前回データと照合した結果、油中摩耗粒子の減少が確認されています。油中の粒子濃度は、油膜破断による発生や、油槽内などでの沈降が均衡したところで一定、いわゆる平衡状態になりますが、このバランスが崩れると増加する場合と減少する場合とに分かれます。増加した場合は、発生と減少の均衡が崩れ、摩耗の発生や外部混入混入が始まったことを示し、またこれとは反対に、減少した場合は発生量が減少しているか、或いは、減少量が大きくなっていることを示し、特に減少は、汚染状態や潤滑状態が良好であることを示唆しています。本軸受では、油中の粒子が減少する要因となるフィルタ類は設置されておらず、濾過による減少は考えられませんので、油中の摩耗粒子が減少したのは、摩耗粒子がほとんど発生せず、油槽内部での沈降があったためと考えられます。以上のことから、本軸受は摩耗の進行がなく、潤滑状態は安定した状態にあったものと判断します。一方、SOAPの結果で銅が前回のppmからppmに上昇しています。この原因は以下の点が考えられます。油の添加剤成分である亜鉛系添加剤と銅が反応して溶出する。冷却用蛇管にフィンがついていた場合、振動により摩耗する。及びの現象が同時に起こる。これらの原因のうち、分析の結果から今回はの可能性が高いと推定されます。銅の溶出は、冷却蛇管と添加剤成分との反応で発生しますが、以下の点に注意が必要です。）冷却蛇管が溶解、又は、摩耗している場合、蛇管にピンホールが発生することへの注意が必要です。この場合、潤滑油に水分が混入しますので、水分値の増加により確認できます。）油中の銅濃度が以上になった場合、別添資料鉱油の酸化に対する金属触媒の影響に示すとおり油の劣化速度が加速しますので、銅濃度は以下で管理されることを推奨します。銅分が増加傾向を示すような場合、油種の変更が必要です。これらのことは、前回に比較して、計数汚染度はランク減少し、SOAP／D-SOAPの鉄および錫濃度に変化がないことSOAPの銅がppmからppmに上昇したこと異常摩耗の早期発見パラメータであるフェログラフィーのIs値がのマイナス乗と良好の範囲にあること以上のことから判断します。尚、潤滑油の基本特性も良好の範囲にあることから継続使用可能と判断します。但し、IRの結果でcm-に当社にある新油とは異なるピークが確認されました。新油の仕様を変更した可能性がありますので、貴所で使用している新油をご提供下さい。
報告№105-6050 報告№105-5042 | 分析№105-01529 分析№105-02251 | 105-02251 | 更油後ヶ月後に初期試験を実施した結果、潤滑状態は安定し、潤滑油も継続使用が可能と判断します。これらのことは、前回に比較して、計数汚染度はランク減少したことSOAP／D-SOAPの鉄濃度に変化がないこと異常摩耗の早期発見パラメータであるフェログラフィーのIs値が.と良好の範囲にあること以上のことから判断しました。又、を示す、粘度、水分、全酸価、IR、RBOTの各データは良好であることから、継続使用可能と判断します。
報告№108-0116 報告№108-0116 | 分析№108-00927 分析№108-00927 | 108-00927 | 起動渋滞が発生した。軸受の潤滑状態を確認する。分析の結果、D－SOAPで軸受の摩耗を示す錫が検出されたものの微量であり、その他のデータが良好であることから、この油は継続使用可能であり、潤滑状態も正常と判断します。摩耗粒子の形態観察で鉄錆、砂等が多く観察されたことから、大型の粒子が多い要因は、この大型の異物の影響と考えられますが、十分に廃油してから採油した試料油であれば、今回確認されたこの異物は、油中に存在していると考えられます。本試料油の汚染度は、～μmサイズの小さい粒子が多いためにNAS級となり、他のサイズは～ランク小さな級および級です。これは、採油するまでの間にμm以上の粒子が沈降したためではないかと推察できるため、油中における粒子の沈降について検討を加えてみました。その結果、採油時の油温をとしたときのμmサイズの粒子は主機停止から時間で約cm、時間で約cm沈降すると想定出来ました。今回の採油は、点検窓から実施していますので、油槽中層部から採油を実施した場合、μm以上の大型の摩耗粒子は沈降の影響で採取されていない可能性があると考えられ、異常な摩耗状態の発生を見落としてしまう懸念は否定できませんでした。尚、油中の摩耗粒子の中に異物のバイト作用による切削粒子が観察されています。この摩耗粒子は、軸受摺動面の異物が埋め込み作用により相手材の主軸を切削して発生することがあります。は良好と判断します。粘度は良好と判断します。粘度はmm/sと新油値mm/sに比較して、粘度変化率は-％で、当社推奨の管理限界値である±％以内にあり、良好と判断します。水分は良好と判断します。水分はppmと当社推奨の管理限界値の以下であり、良好と判断します。全酸価は良好と判断します。全酸価は.mgKOH/gと新油値.mgKOH/g以内にあり、良好と判断します。IRの結果、良好と判断します。IRの結果、油劣化の兆候を示すカルボン酸の吸収が確認されていないことから、良好と判断します。RBOTの結果、良好と判断します。RBOTはminと当社推奨の管理限界値のmin以上であり、良好と判断します。は良好と判断します。計数汚染度は良好と判断します。計数汚染度はNAS級と当社推奨の管理限界値のNAS級以内であり、良好と判断します。重量汚染度は良好と判断します。重量汚染度は.mg/mlと当社推奨の管理限界値のmg/ml以内であり、良好と判断します。機器の潤滑状態D－SOAPの結果、軸受の摩耗を示す錫が検出されました。SOAPの結果は良好です。SOAPの結果、油の添加剤成分であるリンがppm検出されました。軸受の摩耗を示す錫は検出されていないことから良好と判断します。D－SOAPの結果、軸受の摩耗を示す錫が検出されました。D－SOAPの結果、鉄が、軸受の摩耗を示す錫が、外部から混入したと思われるカルシウムが、ナトリウムが検出されました。フェログラフィーの結果、外部から混入したと思われる鉄錆、砂等が多く観察されました。異常摩耗の早期発見パラメータであるフェログラフィーのIs値が-.と良好の範囲にあるものの、摩耗粒子の形態観察の結果、外部から混入したと思われる鉄錆、砂等が多く観察されました。
報告№108-5071 報告№110-00286 | 分析№108-02721 分析№110-001098 | 110-001098 | 前回同様にを示す粘度、水分、全酸価の各データは良好でした。泡立ち試験の結果は、-と新油値が-であるのに比較して高い値となっていたことから、消泡性能が低下していることが分かりました。今後の使用状況によっては油の酸化劣化が進行したり、ギヤ歯面およびベアリング軌道面で油膜切れが発生したりする場合があるため、消泡剤の添加による消泡性能の改善など何らかの対応が必要になると思われます。潤滑油は継続続使用可能な状態にあるものの、今後は障害予防を目的に以下の対策を推奨します。消泡性能が低下した場合、ギヤ歯面での油膜形成に影響が出て摩耗の発生が進展することがあります。今後は消泡性能低下の影響により摩耗が進展する可能性がありますので、フェログラフィーおよびSOAPを追加することを推奨します。泡立ち試験の結果、消泡性能が低下していることが確認されました。粘度粘度は.mm/sと新油値mm/sに比較して、粘度変化率は+.％で、当社推奨の管理限界値である±％以内にあり、良好と判断します。泡立ち試験泡立ち試験は-と新油に比較して高い値でした。水分は.と当社推奨の管理限界値の以下であり、良好と判断します。全酸価全酸価は.mgKOH/gと新油値.mgKOH/gに比較して変化はなく、良好と判断します。
報告№109-09249 報告№111-00170 | 分析№109-001747 分析№111-000921 | 111-000921 | 潤滑油および軸受は継続使用可能な状態であると判断します。但し、油中の汚染度が高く、汚染物が軸受軌道面に噛み込み摩耗が進行することが懸念されるため、濾過または更油を推奨します。フェログラフィー異常摩耗の早期発見パラメータとして摩耗粒子を定量化して評価するフェログラフィーのIs値は、潤滑状態が厳しいの乗でした。摩耗粒子の形態で比較的多く観察された粒子は、潤滑状態が正常な場合に発生する摩耗粒子、金属潤滑部が局部的に油膜切れを起して発生するシビア粒子、金属接触が厳しく、且つ、摩擦熱が高い場合に発生する黒錆でした。これらの摩耗粒子が観察された場合、潤滑部で発生している摩耗形態は、正常なマイルド摩耗と潤滑状態がやや厳しい凝着摩耗が発生していることが分かります。Iカップリング発光分光分析供試のタービン油を分析した結果、検出された金属は油中金属元素の結果表に示すように、鉄、亜鉛、カルシウム、バリウム、ケイ素、ナトリウム、マグネシウムでした。これら検出された金属元素から発生箇所を推定すると、鉄・軸受等亜鉛、カルシウム、バリウム、ケイ素、ナトリウム、マグネシウム・外部混入異物であると思われます。このうち、機械部品が摩耗したと思われる元素はのグループです。汚染粒子数は当社推奨の管理限界値に到達していました。フィルタ表面の異物観察で金属片、鉄錆、砂等が観察されたことから、汚染度が高い要因は、摩耗と外部混入異物の影響と思われます。粘度、酸価、酸化安定度、有機物・有機化合物の各データは良好でした。分析結果特性低下特性低下に係るパラメータの分析結果は良好と判断します。粘度粘度はmm/sと新油値mm/sに対する粘度変化率は+.％で、当社推奨の管理限界値である±％以内にあり、良好と判断します。全酸価添加タービン油の全酸価は、油メーカによって初期値が違うため統一した管理基準を設定するのが困難であることから、当社では管理限界値を設定しておらず、新油分析値との比較及び他の分析項目の結果より全酸価の状態判断を行います。その結果、全酸価はと新油値.mgKOH/gに比較して若干高くなっていますが、IRチャートに示すように劣化の兆候として現れるカルボン酸などの有機物・有機化合物の発生が確認されていないことから、良好と判断します。酸化安定度酸化安定度はminであり、当社推奨の管理限界値のmin以上であることから良好と判断します。有機物・有機化合物有機物・有機化合物は、IRチャートによる新油分析値との比較の結果、cm-付近に劣化の兆候を示すカルボン酸の吸収が確認されていないことから、良好と判断します。色相はL.であり、新油値のL.に比較して変化はないことから、良好と判断します。汚染に係るパラメータの分析結果は、汚染粒子数は当社推奨の管理限界値に到達していました。水分はppmであり、当社推奨の管理限界値の以下であることから良好と判断します。汚染粒子数はNAS級であり、当社推奨の管理限界値のNAS級に到達していました。汚染度物重量はmg/mlであり、当社推奨の管理限界値のmg/ml以内であることから良好と判断します。摩耗フェログラフィーによる摩耗粒子の観察の結果、潤滑状態が正常な場合に発生する摩耗粒子、金属潤滑部が局部的に油膜切れを起して発生するシビア粒子、金属接触が厳しく、且つ、摩擦熱が高い場合に発生する黒錆が比較的多く観察されました。異常摩耗の早期発見パラメータであるフェログラフィーのIs値がの乗と高く、摩耗粒子の形態観察の結果、潤滑状態が正常な場合に発生する摩耗粒子、金属潤滑部が局部的に油膜切れを起して発生するシビア粒子、金属接触が厳しく、且つ、摩擦熱が高い場合に発生する黒錆が比較的多く観察されました。金属濃度SOAP法により金属濃度を測定した結果、潤滑箇所で発生する金属接触によって検出される鉄がppm、外部から混入したと思われるケイ素がppm検出されましたが僅かであり良好と判断します。金属濃度酸溶解法により金属濃度を測定した結果、潤滑箇所で発生する金属接触によって検出される鉄がppm、外部から混入したと思われる亜鉛、カルシウム、バリウム、ナトリウムが共に、マグネシウムが検出されましたが僅かであり良好と判断します。
報告№108-0075 報告№108-6524 | 分析№108-00429 分析№108-00557 | 108-00557 | 精点Aを実施した結果、前回に比較してSOAPで軸受メタルの主成分である錫が増加傾向にありました。錫濃度の増加量は少ないことから、摩耗の進行速度は緩やかであり、現在のところ、継続使用可能と判断しますが、今後更に摩耗が進行することが懸念されるため、ヶ月後に精点Bを実施し、摩耗の進行状況を確認することを推奨します。一方、を示す粘度、水分、全酸価、IR、RBOTの各データは良好の範囲にあることから、この油は継続使用可能と判断します。尚、軸受メタルの摩耗程度を評価する必要がありますので、次回分析時には、油量、スラストメタルサイズ、回転数、直近のメタル交換からの運転時間、現在の使用油の使用時間をお知らせください。
報告№107-4508 報告№107-6519 | 分析№107-00526 分析№107-00611 | 107-00611 | 初期試験を実施した結果、前回に比較してを示すIR、RBOT、を示す計数汚染度、重量汚染度の各データに変化はなく、良好な範囲にあり、この油は継続使用可能と判断します。一方、本試料油により機器潤滑状態を評価するには、以下の点の問題点があります。油槽マンホールから主機が停止して時間後に採油しているため、油中粒子は時間経過と共に沈降し、主機稼動中の採油に比較して粒子濃度は低濃度になっていたと思われる。濾過機が設置されているため、汚染度は常時清浄な状態に保持され、摩耗に変化が生じても検出できない可能性がある。これらの問題点を解決するには、）主機運転中または主機停止直後に、今回同様の方法で採油を実施する。）主機および濾過機運転中に、濾過機の入口と出口から採油を実施し、正確な濾過効率を元に摩耗の進行状況を確認する。以上二つの方法を推奨します。
報告№109-09136 報告№112-00658 | 分析№109-001160 分析№112-003022 | 112-003022 | 潤滑油は水分濃度が高い値でした。今後、水分の影響でエンジン内部に錆が発生する腐食摩耗が発生することが懸念されるため、以下の対策を推奨します。対象設備は継続使用可能な状態にあると判断します。但し、切削摩耗や凝着摩耗が発生しており、さらにSOAP-Tでカルシウムが比較的高いことから、以下の対策を推奨します。次回点検でピストンリングの点検当該機の油中からカルシウム化合物が非常に高い濃度で検出されたため、この化合物がコンロッドメタルやクランクメタルの摩耗を促進させる懸念があります。化合物発生の原因は、ピストンリングの摩耗によって燃焼ガスのシール性が低下し、燃焼ガス中の硫黄分と油中のカルシウム添加剤が反応するためと考えられます。そのため、次回点検では第一にピストンリングの摩耗状態の点検を推奨します。更油或いは部分更油による水分濃度の調整水分の影響により金属表面で腐食摩耗が発生し、発生した鉄錆等の粒子が潤滑部に噛み込み摩耗が進行することがありますので、更油或いは部分更油などにより相対的に水分濃度を低くするなどの方法を推奨します。定期的な分析切削摩耗や凝着摩耗の進行が懸念されるため、今後は定期的に分析を実施し、摩耗の進行状況を確認することを推奨します。はフェログラフィーおよびSOAP／D-SOAPの結果から総合的に判断した結果、継続使用は可能ですが、機器の機能を保持するためにも傾向管理が有用と考えます。フェログラフィー【定量分析：Is値】Is値は異常摩耗の早期発見パラメータのつで、摩耗粒子を定量化するために用います。Is値は前回に比較しての乗から変化はないものの、やや高い値でした。フェログラフィー【定性分析：摩耗粒子および摩耗形態観察】分析結果から比較的多く観察された摩耗粒子は、以下の通りでした。正常な摩耗粒子・潤滑状態が正常なマイルド摩耗により発生。切削粒子・異物や金属表面の微小突起による切削摩耗により発生。シビア粒子・潤滑状態がやや厳しい凝着摩耗により発生。金属潤滑部が局部的に油膜切れを起していると考えられます。黒錆・潤滑状態がやや厳しい凝着摩耗により発生。金属接触が厳しく、且つ、高い摩擦熱が発生していると考えられます。観察された摩耗粒子の中でも切削粒子、シビア粒子、黒錆は、注意が必要です。切削摩耗は、他の摩耗形態に比較して摩耗進行速度が速く注意が必要で、定期的なトライボ診断による状態監視が必要と考えます。切削摩耗の原因となる混入異物が残留している場合、この異物により切削摩耗が継続して発生する可能性があります。シビア粒子、黒錆は、凝着摩耗に分類されます。これらの摩耗粒子は、摺動面で凝着、破断を繰り返し、この過程で生じる移着粒子が成長して摩耗粒子となります。そのため、摺動面では局部的に油膜切れが発生していることを示しています。この状態が継続した場合、摩耗粒子のサイズは徐々に大型化していき、設備の損傷に至る場合がありますので、傾向監視が必要です。Iカップリング発光分光分析【SOAP／D-SOAP】検出された金属元素から発生箇所を推定すると、以下の通りでした。鉄、ニッケル、錫・エンジン部品リン、亜鉛、カルシウム・添加剤アルミニウム、ナトリウム、マグネシウム・外部混入異物カルシウムの析出SOAP-Tでカルシウムがppm検出されました。エンジン油中にカルシウム化合物が高い濃度で検出された場合、この化合物がコンロッドメタルやクランクメタル摺動面に噛み込んで摩耗させたり、メタルに埋め込まれて摩耗を促進させたりする原因になるなどの悪影響を生じることが当社の研究結果から判明しています。この影響については、別紙カルシウムの析出をご覧ください。重量汚染度は.mg/mlでした。n-ペンタン不溶解分n-ペンタン不溶解分は.mass%でした。粘度、酸価、塩基価の各データは、前回同様に良好でした。水分はppmと当社推奨の管理限界値を超えていました。今後、水分の影響でエンジン内部に錆が発生し、その影響で摩耗が発生する懸念があります。
報告№107-4530 報告№107-7022 | 分析№107-01164 分析№107-01904 | 107-01904 | 本試験は、本機が軸受の不具合が発生した○○号機と同じ日立製であるため、予防処置として潤滑状態を確認することを目的としました。精点Aを実施した結果、本軸受は継続使用可能な状態にあると判断します。但し、フェログラフィーの結果、異常摩耗の早期発見パラメータであるIs値がのマイナス乗と良好の範囲にあるものの、摩耗粒子の形態観察の結果、局部的に厳しい金属接触があった場合に発生する摩耗粒子が散見されました。以上のことから、軸受は継続使用可能な状態にあると考えられますが、油膜切れが局部的に発生している状況が見られており、今後摩耗が進行する場合も考えられます。念のため、ヶ月後に再度分析を実施し、摩耗の進行状況を確認することを推奨します。尚、RBOTが前回に比較してmin上昇したのは、前回から今回までの間に補給を実施したためと考えられます。今後は、今回のRBOT値によりデータ管理を行います。
報告№109-09136 | 分析№109-001160 | 113-002302 | 対象設備は継続使用可能な状態にあると判断します。但し、水分濃度が高く、また酸中和作用の添加剤の働きを知るパラメータである塩基価が低下している事が確認されました。そのため以下の対策を推奨します。更油水分の影響により金属表面で腐食摩耗が発生し、発生した鉄錆等の粒子が潤滑部に噛み込み、摩耗が進行することが懸念されます。また、塩基価の低下が確認されたことから、油中の酸性物質を中和することが出来なくなり、金属表面の腐食が発生することが懸念されることから、予防措置として更油を推奨します。定期的な分析今後の摩耗推移を監視するため、定期的な分析実施を推奨します。異常摩耗の早期発見のパラメータであるIs値は、レベルとやや高い値でした。また、潤滑部の摩耗が認められたため、定期的に潤滑油分析を実施し、摩耗推移を監視することが有用と考えます。フェログラフィーで比較的多く観察された粒子は、以下の通りです。正常な摩耗粒子・潤滑状態が正常なマイルド摩耗により発生。切削粒子・異物や金属表面の微小突起による切削摩耗により発生。シビア粒子・潤滑状態がやや厳しい凝着摩耗により発生。極微小領域で油膜切れが発生したことを示します。切削粒子、シビア粒子は、摩擦面が将来的に異常摩耗へ進展する可能性を示唆しているため、傾向監視が有用と思われます。詳細は、別紙傾向監視が必要な摩耗粒子をご覧ください。コンロッドメタル、クランクメタルの摩耗SOAP-Tでメタルの主成分である錫がppm、銅が検出されたことから、コンロッドメタル、クランクメタルが局部的に摩耗していると推定されました。検出されたメタル成分は、現時点では低濃度であることから継続使用に支障がない範囲であると判断しますが、今後、摩耗が進行し異常摩耗に進展することを防止するため、傾向分析による摩耗推移の監視が有用です。詳細は、別紙コンロッドメタル・クランクメタルの摩耗をご覧ください。固形カルシウム化合物の生成SOAP-Tでカルシウムが.ppm検出されました。この固形カルシウムは、潤滑油に混入した燃焼ガス中の酸成分がカルシウム添加剤と中和反応して生成される比較的硬い化合物のため、摺動面に噛み込み、切削摩耗が進行することが懸念されます。詳細は、別紙固形カルシウム化合物の生成をご覧ください。粘度、酸価の各データは良好です。水分はppmと当社推奨の管理限界値を超えていました。今後、水分の影響でエンジン内部に錆が発生し、その影響で摩耗が発生する懸念があります。塩基価はmgKOH/gと当社推奨の管理限界値以下にありました。今後、油中の酸性物質を中和することが出来なくなり、金属表面の腐食が発生することが懸念されます。
報告№109-09447 報告№113-00255 | 分析№109-002782 分析№113-001086 | 113-001086 | 分析の結果、、汚染度は共に良好の範囲にあることから、継続使用可能な状態にあると判断します。軸受対象設備は継続使用可能な状態にあると判断します。但し、摩耗粒子の形態観察で黒錆が比較的多く観察されたことから、将来的な摩耗進行の有無を確認するためにも傾向監視を継続することが有効です。定期的な分析今後懸念される凝着摩耗の進行を監視するため、定期的に分析を実施することを推奨します。最適な採油方法本試料油は、機器停止中にドレンプラグから採油されているため、分析データが高濃度に出ていると推定されます。正確なデータによる診断を行うためにも、今後の採油は、極力運転中もしくは停止直後の油槽中層部から実施されることを推奨します。はフェログラフィーの結果から総合的に判断した結果、継続使用は可能ですが、今後の機器の機能を確認するためにも傾向管理が有用と考えます。フェログラフィー【定量分析：Is値】Is値は異常摩耗の早期発見パラメータのつで、摩耗程度を定量化するために用います。Is値は前回に比較しての乗から変化はなく、やや高い値でした。フェログラフィー【定性分析：摩耗粒子および摩耗形態観察】分析結果から観察された代表的な粒子は、以下の通りでした。黒錆・潤滑状態がやや厳しい凝着摩耗により発生。金属接触が厳しく、且つ、高い摩擦熱が発生していると考えられます。フリクションポリマ・局部的に高圧・高温となる場合に発生。観察された摩耗粒子の中でも黒錆は、将来的な摩耗の進行に繋がる可能性を示唆しているため、傾向監視が必要と思われます。黒錆は、凝着摩耗に分類されます。この摩耗粒子は、軌道面で凝着、破断を繰り返し、この過程で生じる移着粒子が成長して摩耗粒子となります。そのため、軌道面では局部的に油膜切れが発生していることを示しています。この状態が継続した場合、摩耗粒子のサイズは徐々に大型化していき、設備の損傷に至る場合がありますので、傾向監視が必要です。前回に比較して水分濃度に大きな変化はなく、計数汚染度はNAS級からNAS級にランク低下し、良好でした。粘度、酸価の各データは良好でした。
報告№109-09249 報告№111-00162 | 分析№109-001747 分析№111-000886 | 111-000886 | 潤滑油および対象設備は継続使用可能な状態であると判断します。但し、汚染度物重量が当社推奨の管理限界値を超えていることから、以下の対策を推奨します。油中の汚染度が高く、観察された異物等が軸受軌道面に噛み込み摩耗が進行することが懸念されるため、濾過あるいは更油などによる汚染度の回復を推奨します。フェログラフィー異常摩耗の早期発見パラメータとして摩耗粒子を定量化して評価するフェログラフィーのIs値は、潤滑状態がやや厳しいの乗でした。摩耗粒子の形態で比較的多く観察された粒子は、潤滑状態が正常な場合に発生する摩耗粒子、局部的に高圧・高温となる場合に発生するフリクションポリマでした。これらの摩耗粒子が観察された場合、潤滑部で発生している摩耗形態は、正常なマイルド摩耗であり、そして局部的ではあるものの高圧・高温の箇所が発生していることも分かります。フリクションポリマは、潤滑油が軌道面に押し込められ高圧状態になると同時に、圧縮熱により高温状態になった結果、基油自身が重合反応を起こし生成することが知られています。そのため、高圧高温状態の解消がなされなければ、潤滑油の劣化が進行し、粘度上昇に因る潤滑異常に進展する場合があります。Iカップリング発光分光分析供試のタービン油を分析した結果、検出された金属は油中金属元素の結果表に示すように、鉄、鉛、錫、亜鉛、カルシウム、バリウム、アルミニウム、ナトリウム、マグネシウムでした。これら検出された金属元素から発生箇所を推定すると、鉄、鉛、錫・軸受等亜鉛、カルシウム、バリウム、アルミニウム、ナトリウム、マグネシウム・外部混入異物であると思われます。このうち、機械部品が摩耗したと思われる元素はのグループです。汚染度物重量は当社推奨の管理限界値を超えていました。フィルタ表面の異物観察で表面が茶褐色で金属片、鉄錆、砂等が観察されたことから、汚染度が高い要因は、摩耗とスラッジ、そして外部混入異物の影響と思われます。粘度、全酸価、酸化安定度、有機物・有機化合物の各データは良好でした。分析結果特性低下特性低下に係るパラメータの分析結果は良好と判断します。粘度粘度はmm/sと新油値mm/sに対する粘度変化率は+.％で、当社推奨の管理限界値である±％以内にあり、良好と判断します。全酸価添加タービン油の全酸価は、油メーカによって初期値が違うため統一した管理基準を設定するのが困難であることから、当社では管理限界値を設定しておらず、新油分析値との比較及び他の分析項目の結果より全酸価の状態判断を行います。その結果、全酸価は.mgKOH/gと新油値.mgKOH/gに比較して若干高くなっていますが、IRチャートに示すように劣化の兆候として現れるカルボン酸などの有機物・有機化合物の発生が確認されていないことから、良好と判断します。酸化安定度酸化安定度はminであり、当社推奨の管理限界値のmin以上であることから良好と判断します。有機物・有機化合物有機物・有機化合物は、IRチャートによる新油分析値との比較の結果、cm-付近に劣化の兆候を示すカルボン酸の吸収が確認されていないことから、良好と判断します。色相はLであり、新油値のL.に比較して大きな変化はないことから、良好と判断します。汚染に係るパラメータの分析結果は、汚染度物重量は当社推奨の管理限界値を超えていました。水分はppmであり、当社推奨の管理限界値の以下であることから良好と判断します。汚染粒子数はNAS級であり、当社推奨の管理限界値のNAS級以内であることから良好と判断します。汚染度物重量はmg/mlであり、当社推奨の管理限界値のmg/mlを超えていました。摩耗フェログラフィーによる摩耗粒子の観察の結果、潤滑状態が正常な場合に発生する摩耗粒子、局部的に高圧・高温となる場合に発生するフリクションポリマが比較的多く観察されました。異常摩耗の早期発見パラメータであるフェログラフィーのIs値がの乗とやや高く、摩耗粒子の形態観察の結果、潤滑状態が正常な場合に発生する摩耗粒子、局部的に高圧・高温となる場合に発生するフリクションポリマが比較的多く観察されました。金属濃度SOAP法により金属濃度を測定した結果、外部から混入したと思われる亜鉛がppm検出されましたが僅かであり良好と判断します。金属濃度酸溶解法により金属濃度を測定した結果、潤滑箇所で発生する金属接触によって検出される鉄が、鉛、錫が、外部から混入したと思われる亜鉛が、カルシウムが、アルミニウム、バリウムが、ナトリウムが、マグネシウムが検出されました。
報告№109-09136 報告№112-00561 | 分析№109-001160 分析№112-002305 | 112-002305_date130318 | グリースグリースはちょう度の低下が確認されていることから、以下の対策を推奨します。軸受は継続使用可能な状態にあると判断します。但し、将来的な摩耗進行の有無を確認するためにも傾向監視を継続することが有効です。グリースの交換ちょう度の低下がみられ、グリースが硬化していることが確認されました。今後、油分の流動性がなくなり、軸受等で良好な油膜が保持されにくくなる可能性があるため、グリースを交換されることを推奨します。定期的な分析前回観察された凝着摩耗粒子は今回比較的少なかったものの、今後懸念される摩耗の進行を監視するため、定期的に分析を実施することを推奨します。診断結果グリースのちょう度は当社推奨の管理限界値を超えていました。ちょう度前回に比較して今回のちょう度は、からに低下していました。当社推奨の管理上限値のより低くなっており、グリースが硬化していることが分かりました。硬化したグリースを使用した場合、油分の流動性がなくなり、軸受等で良好な油膜が保持されにくくなる可能性があります。滴点前回に比較して今回の滴点は、と変化はありませんでした。新グリース値のに比較して低下しているものの、良好と判断します。酸価前回に比較して今回の酸価は、mgKOH/gからmgKOH/gに低下していました。新グリース値のmgKOH/g以下であり、良好と判断します。IRIRチャートの結果、新油と使用油のスペクトルパターンはほぼ一致し、また、油劣化の兆候を示すカルボン酸の吸収が確認されていないことから、良好と判断します。水分グリースの水分は、ppmと新グリース値のppmに比較して高いものの、良好の範囲にあると判断します。はフェログラフィーおよびSOAP-Tの結果から総合的に判断した結果、継続使用は可能ですが、機器の機能を保持するためにも傾向管理が有用と考えます。フェログラフィー【定性分析：摩耗粒子および摩耗形態観察】分析結果から比較的多く観察された粒子は、以下の通りでした。正常な摩耗粒子・潤滑状態が正常なマイルド摩耗により発生。Iカップリング発光分光分析【SOAP-T】検出された金属元素から発生箇所を推定すると、以下の通りでした。鉄、銅、錫・軸受等ニッケル、リン、亜鉛、カルシウム、バリウム、ナトリウム、マグネシウム・添加剤、増ちょう剤、外部混入異物等鉄以外に、銅、錫が比較的高い値でした。錫が含まれている材質には、一般にすべり軸受に使用されるホワイトメタルがありますが、本軸受は転がり軸受であり、材質でホワイトメタルを使用している箇所は確認されませんでした。その他に使用している箇所として考えられるのは、転がり軸受の保持器が考えられます。保持器の材質は、鋼板SリンCC、銅合金、アルミ合金、樹脂などを使用することがあります。この中で、錫が含まれている材質はアルミ合金が該当しますが、グリース分析の結果から検出されたアルミニウムは検出されていないことから、保持器が摩耗したものである可能性は低いと考えられました。一方、銅濃度は比較的高いことから、保持器が銅合金であれば、保持器が摩耗したものである可能性は高いと考えられました。グリースは流動性が低く、新グリースを補給しても油槽内にある全てのグリースが入れ替わることは困難であることから、今回使用されているグリースに入っていない成分が検出された要因は、保持器で摩耗が発生したか、或いは、以前使用していたグリースに含まれていた金属成分が、今回の使用グリースと混合して検出されたと推定されます。
報告№109-09136 報告№113-00216 | 分析№109-001160 分析№113-000839 | 113-000839_date130911 | グリースグリースのちょう度は上昇が確認されました。ギヤギヤは継続使用可能な状態にあると判断します。但し、将来的な摩耗進行の有無を確認するためにも傾向監視を継続することが有効です。新グリース入替または適時給脂ちょう度の上昇が確認されたことから、グリースが軟化しており、今後、グリースの漏洩や油膜切れの発生が懸念されるため、新グリース入替または適時給脂を推奨します。定期的な分析今後懸念される疲労摩耗の進行を監視するため、定期的に分析を実施することを推奨します。はフェログラフィーおよびSOAP／D-SOAPの結果から総合的に判断した結果、継続使用は可能ですが、今後の機器の機能を確認するためにも傾向管理が有用と考えます。フェログラフィー【定性分析：摩耗粒子および摩耗形態観察】分析結果から観察された代表的な粒子は、以下の通りでした。疲労摩耗粒子・繰返し応力を受けて発生。Iカップリング発光分光分析【SOAP／D-SOAP】検出された金属元素から発生箇所を推定すると、以下の通りでした。鉄、銅、錫・ギヤ歯面リン、亜鉛、カルシウム、バリウム、アルミニウム、ナトリウム・添加剤、増ちょう剤、外部混入異物D-SOAPで銅が比較的高い値であり、銅を使用した箇所の摩耗が懸念されます。グリースの物理的性状全酸価、IRの各データは、良好でした。尚、滴点は試料量が少なかったため測定できませんでした。ちょう度ちょう度は、と当社推奨の管理上限値を超えており、グリースの軟化が確認されました。
報告№109-09501 報告№109-09501 | 分析№109-003087 分析№109-003087 | 109-003087 | 、汚染は良好と判断します。潤滑油は継続使用可能な状態にあると判断します。≪状態監視とパラメータ≫分析の目的および各分析のパラメータは以下の通りです。特性低下目的：油の分析結果から、や劣化傾向ならびに添加剤の消耗程度、残存寿命などを確認する。粘度JISK全酸価JISK赤外線吸収スペクトルJISK酸化安定度試験JISK汚染目的：油の分析結果から、砂塵あるいは水・異種油などによるや、異物混入の有無を確認する。水分JISK計数汚染度JISB重量汚染度JISB光学顕微鏡観察摩耗目的：油中の摩耗粒子を分析する事により、回転・摺動部の潤滑状態、摩耗劣化の程度、余寿命などを解析する。摩耗診断電子顕微鏡観察JISKX線マイクロアナリシス油中金属濃度）JISK≪分析結果≫特性低下粘度：良好粘度値mm/sの新油値mm/sに対する変化率は+.％であり、当社推奨の管理限界値±％以内に留まっています。全酸価：良好全酸価.mgKOH/gは新油値の.mgKOH/gに比較し高くはあるものの、有機物・有機化合物試験の結果で油劣化の兆候を示すカルボン酸の吸収が見られないことから問題は無いと判断します。赤外線吸収スペクトル：良好酸化安定度試験：良好酸化安定度試験の結果、数値minは当社推奨の管理限界値min以上に留まっており、現時点での使用は可能と判断します。汚染水分：良好水分値.ppmは当社推奨の管理限界値以内に留まっています。計数汚染度：今回は実施していません。重量汚染度：今回は実施していません。光学顕微鏡観察：今回は実施していません。摩耗摩耗診断電子顕微鏡観察・X線マイクロアナリシス：今回は実施していません。油中金属濃度：今回は実施していません。
報告№108-5071 報告№113-00677 | 分析№108-02721 分析№113-002919 | 113-002919 | 潤滑油は継続使用可能な状態にあると判断します。但し、消泡性能の低下および酸価がやや高いことから、以下の対策を推奨します。増速機増速機は継続使用可能な状態にあると判断します。定期的な分析消泡性能の低下が確認され、今後の酸価の上昇や、摩耗推移を監視するため、定期的に分析を実施することを推奨します。異常摩耗の早期発見のパラメータであるIs値は、前回のレベルからレベルに上昇しているものの、正常です。また、異常摩耗の兆候を示す摩耗粒子が顕著に観察されなかったことから、は良好と判断します。バックラッシご提供いただいた図面情報と今回までの累計鉄濃度ppmを基にバックラッシの増加量を計算しました。その結果、平均的に摩耗が発生していたと仮定した場合、バックラッシの増加量は以下の通りと推定されます。表バックラッシ増加量接触箇所 バックラッシ増加量上限値 バックラッシ増加量 内歯車-遊星歯車 約 遊星歯車-太陽歯車 約 ハスバ歯車 . 約 ハスバ歯車 約 バックラッシの初期値が不明であるため、増加量の上限値を適正なバックラッシの最大値と最小値の差としました。今回の推定されたバックラッシ増加量は上限値に比較して十分に小さい値であり、良好であると考えられます。但し、本設備にはμmサイズのインラインフィルタがついており、μm以上の摩耗粒子がフィルタに補足されてサンプリングできていない可能性があること、また、停止中の採油であるため濃度の偏析がある部分をサンプリングしている可能性があることから、計算結果は参考値としてお考え下さい。泡立ち試験泡立ち試験の結果は、-と新油値が-であるのに比較して高い値となっていたことから、消泡性能が低下していることが分かりました。今後の使用状況によっては油の酸化劣化が進行したり、ギヤ歯面およびベアリング軌道面で油膜切れが発生したりする場合があるため、消泡剤の添加による消泡性能の改善など何らかの対応が必要になると思われます。酸価は、前回のmgKOH/gから.mgKOH/gに低下しているものの、新油に比較して高い値でした。現在のところ、IRで油劣化の兆候を示すカルボン酸の吸収が確認されていないことから、継続使用可能な状態にあると判断しますが、新油に比較して酸価が上昇し始めていることから、今後の劣化進行に注意が必要です。水分がppmと新油値ppmに比較してやや高い値でした。使用油であるAlphasynPGは、ポリグリコールベースの合成ギヤオイルであるため、水分を吸収しやすい特性があります。前回に比較して増加していました。分析結果SOAP-T添加剤成分であるリンがppm、外部から混入したと思われるホウ素がppm検出されました。SOAP-TFEがppm、鉛が、錫が、亜鉛が、添加剤成分であるリンがppm、外部から混入したと思われるカルシウムが、ナトリウムが検出されました。フェログラフィー異常摩耗の早期発見パラメータであるフェログラフィーのIs値がレベルと良好の範囲にありました。粘度粘度はmm/sと新油値mm/sに比較して、粘度変化率は-.％で、当社推奨の管理限界値である±％以内にあり、良好と判断します。泡立ち試験泡立ち試験は-であり、新油に比較して高い値でした。水分はppmと新油に比較して高い値でした。酸価は.mgKOH/gと新油値.mgKOH/gに比較して高いものの、IRの結果で油劣化の兆候を示すカルボン酸の吸収が確認されていないことから、良好と判断します。
報告№109-09515 報告№109-09515 | 分析№109-003224 分析№109-003224 | 109-003224 | ・摩耗状態分析の結果、比較的多く検出されギヤ油中の金属元素は鉄および銅であり、これらの金属は粒子観察結果から以下に示す～の摩耗粒子であることがわかりました。異物の噛み込みなどで発生する切削粒子金属接触が厳しい場合に発生するシビア粒子疲労摩耗粒子局部的に高圧・高温となる場合に発生するフリクションポリマこの種類の摩耗粒子が観察されたことから、デファレンシャルギヤの歯面では切削摩耗と凝着摩耗が混在して発生していると判断できます。切削摩耗は、異物の混入により発生する摩耗形態であり、また、凝着摩耗は油膜が切れ厳しい潤滑状態となった場合に発生する摩耗形態で、これらがギヤの潤滑部で同時に発生している場合、潤滑は厳しい状態であるといえます。この状態を反映し、異常摩耗の早期発見パラメータであるIs値もやや厳しいの乗となっていました。デファレンシャルギヤのような高負荷を伝達するギヤ歯面は、歯面が負荷を受けて駆動側と被動側の歯面が噛みあうと、噛み合いにより発生する高面圧の影響で、歯面は弾性変形と呼ばれる状態となり、これを繰り返しながら潤滑されるため、油膜のごく一部が破断して金属接触となりやすく、いわゆる混合潤滑状態の初期段階となります。このような潤滑状態で発生する摩耗粒子サイズは、μm未満のサブミクロンサイズとなることがわかっています。今回の分析結果では、μm未満のサブミクロンサイズではなく、潤滑状態がやや厳しい場合に発生するμmサイズの鉄系摩耗粒子が確認されていることから、混合潤滑の初期段階よりもやや厳しい潤滑状態になっていると推定されました。この潤滑状態が継続した場合、ギヤ歯面の摩耗はさらに進行します。また、摩耗進行速度の速い切削摩耗の発生も確認されていることから今後の摩耗進行には一層の注意が必要です。切削摩耗は、潤滑内部で発生した摩耗粒子や、外部から混入した砂等の影響で発生するため、異物が油中に残留している場合、切削摩耗は継続して発生する可能性があります。特に、デファレンシャル内で使用されているいくつかの転がり軸受で切削摩耗が発生した場合、摩耗で生じた損傷が起点となって転がり軸受の寿命が分の程度に低下することがありますので十分な注意が必要です。・フリクションポリマフリクションポリマは、潤滑油がギヤ歯面で高圧下に押し込められ高圧状態になると同時に、圧縮熱も発生して高温状態になります。その結果、潤滑油が重合して発生することが知られています。そのため、高圧高温状態の解消がなされなければ、潤滑油は劣化する場合があります。・銅を使用した箇所の溶出検出された銅は、潤滑油に使用されている亜鉛系添加剤の影響により溶出することが知られています。提供して頂いた資料から、銅の使用部位は、ベアリングブッシュ、ベアリングの保持器、スラストワッシャなどが考えられますが、提供資料からは材質に関する情報がなかったため特定することはできませんでした。尚、別紙鉱油の酸化に対する金属触媒の影響に示すように濃度の増加に伴い潤滑油の酸化速度が速まる可能性があります。・汚染度計数汚染度がNAS級以上と高い値でした。汚染度が高い要因は、摩耗によるものと思われます。・粘度、水分、全酸価、IRの各データは良好でした。潤滑油が黒化した主な原因は、主に摩耗粒子の発生によるものと思われます。尚、本試料のように除雪作業で使用される接触面圧が高いディファレンシャルギヤなど、寒冷地特有の高負荷な設備においては、設備保全の最適化の視点から使用する油種の選択が非常に重要です。本試料油は、前回に比較してリン濃度が倍に増加し、極圧添加剤、摩耗防止剤の濃度が高くなっていました。一般に、添加剤の濃度が倍になることは考えにくいことから、意図して添加剤濃度を増加させたと思われます。また、添加剤を増加させていないとすれば、油名の変更などがあったと思われますが、それにもかかわらず、ギヤの摩耗の進行が確認されています。摩耗の進行を監視するため、定期的に分析を実施し、摩耗の進行状況および潤滑油の劣化状況を確認されることを推奨します。尚、トライボ診断では、バックラッシの増加量を分析結果から計算できますので、可能であれば、構造が確認できる図面、ギヤの形式、歯形、モジュール、歯数、歯幅をお知らせ下さい。計算結果をご報告いたします。は良好と判断します。粘度粘度は.mm/sと新油値mm/sに比較して、粘度変化率は-.％で、当社推奨の管理限界値である±％以内にあり、良好と判断します。水分は.ppmと当社推奨の管理限界値の以下にあり、良好と判断します。全酸価全酸価は.mgKOH/gと新油値mgKOH/g以内にあり、良好と判断します。IRIRの結果、油劣化の兆候を示すカルボン酸の吸収が確認されていないことから、良好と判断します。計数汚染度は当社推奨の管理限界値を超えていました。計数汚染度計数汚染度はNAS級以上と当社推奨の管理限界値のNAS級を超えていました。重量汚染度はmg/mlでした。機器の潤滑状態摩耗粒子診断の結果、異物の噛み込みなどで発生する切削粒子、金属接触が厳しい場合に発生するシビア粒子、疲労摩耗粒子、銅合金、局部的に高圧・高温となる場合に発生するフリクションポリマが比較的多く観察されました。SOAPによる油中金属濃度SOAPによる油中金属濃度の結果、鉄、鉛、銅、ニッケル、錫、亜鉛、油の添加剤成分と思われるリン、ホウ素、外部から混入したと思われるバリウム、カルシウム、ナトリウム、ケイ素が検出されました。SOAPによる油中金属濃度SOAPによる油中金属濃度の結果、鉄、銅、クロム、亜鉛、油の添加剤成分と思われるリン、外部から混入したと思われるバリウム、カルシウム、アルミニウム、ナトリウムが検出されました。摩耗粒子診断異常摩耗の早期発見パラメータであるIs値がの乗と高く、摩耗粒子の形態観察の結果、異物の噛み込みなどで発生する切削粒子、金属接触が厳しい場合に発生するシビア粒子、疲労摩耗粒子、銅合金、局部的に高圧・高温となる場合に発生するフリクションポリマが比較的多く観察されました。
報告№105-8011 報告№105-0123 | 分析№105-00505 分析№105-00820 | 105-00820 | 経緯ミル号において、潤滑油使用時間が約時間経過した時点で設備全体の振動振幅の上昇が認められた。診断目的トライボ診断を実施し、その結果から軸受劣化状態を評価するとともに、振動振幅上昇の原因を検討することを目的とした。考察ベアリング軌道面には、ロールより発生割合は小さいものの、軸受寿命の指標となるフレーキングが発生している可能性が高く、ロールを開放点検する際にはロールも開放点検を実施されることを推奨する。本ロールでもフレーキングが発生している可能性があり、このフレーキングの発生が振動振幅上昇の原因となっている可能性もあるが、ロールで発生した振動の影響でロールにフレーキングが発生した可能性も考えられた。これらのことは、異常摩耗の早期発見パラメータであるフェログラフィーのIs値がの乗と高いこと摩耗粒子形態観察の結果、フレーキングが観察されたことSOAP／D－SOAPの結果、鉄が多く検出されたこと以上のことから判断した。尚、摩耗発生に油の性能低下が影響する場合があるが、この油の性能を確認するため、粘度、水分、全酸価、IRを実施した。その結果、各分析データは当社推奨の管理基準値内にあり、油の性能低下は確認されなかった。このことから、摩耗への影響はなかったものと考えられた。
報告№109-09136 報告№113-00055 | 分析№109-001160 分析№113-000187 | 113-000187 | グリースグリースの酸化劣化はありませんが、IRの結果で異種グリースの混入、またはグリース名の誤りなどが考えられます。軸受は継続使用可能な状態にあると判断します。但し、将来的な摩耗進行の有無を確認するためにも傾向監視を継続することが有効です。異種グリースの混入およびグリース名の確認分析データから新グリースと一致しないデータが確認されたことから、異種グリースの混入またはグリース名が違っている可能性があります。グリースは設備の条件にあった適正な性能のものを使用することが重要であるため、異種グリースの混入の有無、グリース名を再確認することを推奨します。定期的な分析定期的に分析を実施することにより、データの変化から異常の兆候を早期に発見することが可能となります。また、今回は対象設備の初回分析であるため、あと最低でも回分析を実施し、分析データの変化を確認することを推奨します。尚、SOAP-Tの鉄濃度が比較的高く、今後凝着摩耗の進行が懸念されるため、出来るだけ早めに回目の分析を実施することを推奨します。グリースの物理的性状グリースの物理的性状は、ちょう度、滴点、酸価、水分、IRの結果から、劣化はなく良好と判断します。しかし、IRで新グリースと使用グリースのスペクトルパターンは一致していない箇所が確認されました。ちょう度ちょう度は、と当社推奨の管理限界値の～以内にあり、良好と判断します。滴点滴点は、と新グリース値に比較して大きな変化はなく、良好と判断します。酸価・IR酸化劣化の進行度は、酸価およびIRの結果から総合的に判断します。酸価は、mgKOH/gと新グリース値.mgKOH/gに比較すると高い値でしたが、IRの結果から、グリースの酸化劣化の兆候を示すカルボン酸の吸収が確認されないことから、酸化劣化はしていないと判断します。しかし、IRチャートの結果、新グリースと使用グリースのスペクトルパターンは一致していない箇所が確認されました。水分は、ppmと新グリース値のppm以下にあり、良好と判断します。はフェログラフィーおよびSOAP-Tの結果から総合的に判断した結果、継続使用は可能ですが、機器の機能を確認するためにも傾向管理が有用と考えます。フェログラフィー【定性分析：摩耗粒子および摩耗形態観察】観察された代表的な摩耗粒子は、以下の通りでした。シビア粒子・潤滑状態がやや厳しい凝着摩耗により発生。金属潤滑部が局部的に油膜切れを起していると考えられます。シビア粒子は、凝着摩耗に分類されます。この摩耗粒子は、軌道面で凝着、破断を繰り返し、この過程で生じる移着粒子が成長して摩耗粒子となります。そのため、軌道面では局部的に油膜切れが発生していることを示しています。この状態が継続した場合、摩耗粒子のサイズは徐々に大型化していき、設備の損傷に至る場合がありますので、傾向監視が必要です。Iカップリング発光分光分析【SOAP-T】検出された金属元素から発生箇所を推定すると、以下の通りでした。鉄、ニッケル・軸受等錫、リン、亜鉛、カルシウム、バリウム、アルミニウム、ケイ素、ナトリウム、マグネシウム・添加剤、増ちょう剤、外部混入異物錫が検出されています。通常、錫は軸受等から発生することが多いですが、以下表に示すとおり、ご提供いただいた新グリースのSOAP-Tで錫が検出されたことから、給脂したグリースに元々含まれていた可能性が高いと考えられます。
報告№109-09094 報告№112-00124 | 分析№109-000870 分析№112-000442 | 112-000442 | 潤滑油および軸受は継続使用可能な状態にあると判断します。但し、今後も摩耗の進行を傾向監視するため、以下の対策を推奨します。定期的な分析凝着摩耗の進行を監視するため、定期的に分析を実施し、分析データによる摩耗の進行状況を確認することを推奨します。はフェログラフィーおよびSOAP-Tの結果から総合的に判断した結果、やや厳しい状態にあると考えられます。フェログラフィー【定量分析：Is値】Is値は異常摩耗の早期発見パラメータのつで、摩耗粒子を定量化するために用います。今回のIs値はの乗と低い値でした。フェログラフィー【定性分析：摩耗粒子および摩耗形態観察】分析結果から比較的多く観察された粒子は、以下の通りでした。正常な摩耗粒子・潤滑状態が正常なマイルド摩耗により発生。シビア粒子・潤滑状態がやや厳しい凝着摩耗により発生。金属潤滑部が局部的に油膜切れを起していると考えられます。観察された摩耗粒子の中には、μmサイズの大型のシビア粒子が観察されました。シビア粒子は、視野に個と少ないことから、直ちに異常ではないものの、今後さらに摩耗が進行することが懸念されます。Iカップリング発光分光分析【SOAP-T】検出された金属元素から発生箇所を推定すると、以下の通りでした。鉄、亜鉛・軸受等カルシウム、バリウム、ナトリウム・外部混入異物計数汚染度、重量汚染度は共に良好でした。．粘度、水分、酸価、IR、RBOTの各データは良好でした。尚、RBOTがminと新油値のminに比較してmin減少していました。このまま継続使用した場合、この減少傾向から限界値に到達するのは、別紙図RBOTの減少傾向に示すように年月と推定されました。残りの継続使用期間は、約年ヶ月であると予測されます。≪状態監視とパラメータ≫分析の目的および各分析のパラメータは以下の通りです。特性低下目的：油の分析結果から、や劣化傾向ならびに添加剤の消耗程度、残存寿命などを確認する。粘度JISK酸価JISK赤外線吸収スペクトルJISK酸化安定度試験JISK汚染目的：油の分析結果から、砂塵あるいは水・異種油などによるや、異物混入の有無を確認する。水分JISK計数汚染度JISB重量汚染度JISB光学顕微鏡観察摩耗目的：油中の摩耗粒子を分析する事により、回転・摺動部の潤滑状態、摩耗劣化の程度、余寿命などを解析する。摩耗診断電子顕微鏡観察JISKX線マイクロアナリシス油中金属濃度JISK≪分析結果≫特性低下粘度：良好粘度値mm/sの新油値mm/sに対する変化率は+％であり、当社推奨の管理限界値±％以内に留まっています。酸価：良好酸価.mgKOH/gは新油値の.mgKOH/g以内にあることから、問題は無いと判断します。赤外線吸収スペクトル：良好酸化安定度試験：良好酸化安定度試験の結果、数値minは当社推奨の管理限界値min以上に留まっており、現時点での使用は可能と判断します。汚染水分：良好水分値ppmは当社推奨の管理限界値以内に留まっています。計数汚染度：良好計数汚染度はNAS級と当社推奨の管理限界値NAS級以内にあります。重量汚染度：良好重量汚染度は.mg/mlと当社推奨の管理限界値mg/ml以内にあります。光学顕微鏡観察：良好光学顕微鏡写真は捕捉された汚染物の量は少なく、スラッジは確認されませんでした。摩耗摩耗診断：注意摩耗診断の結果、異常摩耗の早期発見パラメータであるIs値がの乗と良好の範囲にあるものの、μmサイズの大型のシビア粒子が観察されました。電子顕微鏡観察・X線マイクロアナリシス：今回は実施していません。油中金属濃度：良好油中金属濃度の結果、鉄、亜鉛、外部から混入したと思われるバリウム、カルシウム、ナトリウムが検出されたものの、良好と判断します。
報告№104-4033 報告№104-4033 | 分析№104-02012 分析№104-02012 | 104-02012 | 誘引ブロワ号の本体反負荷側の軸受は、今後の運転時間や運転状況が、特に変化のない運転であれば、少なくとも年間は継続使用可能な状態にあると判断します。これらのことは、以下の結果から判断しました。計数汚染度がNAS級と当社推奨の管理限界値以内にあった。SOAP／D-SOAPの結果、軸受の主成分である鉄が検出されたものの、微量であった。異常摩耗の早期発見パラメータであるフェログラフィーのIs値がのマイナス乗と良好の範囲にあった。本試料油は継続使用可能な状態にあると判断します。粘度は良好と判断します。粘度はmm/sと新油値mm/sに比較して、粘度変化率は-％と当社推奨の管理限界値の±％以内にあり良好と判断します。水分は良好と判断します。水分はと当社推奨の管理限界値の以下にあり、良好と判断します。全酸価は良好と判断します。全酸価は.mgKOH/gと新油値.mgKOH/g以内にあり、良好と判断します。IRは良好と判断します。IRは、IRチャートに示すように新油に比較して変化なく、良好と判断します。計数汚染度は良好と判断します。計数汚染度はNAS級と当社推奨の管理限界値のNAS級以内にあり、良好と判断します。重量汚染度は良好と判断します。重量汚染度は.mg/mlと当社推奨の管理限界値のmg/ml以内にあり、良好と判断します。機器の潤滑状態本機器の軸受は、今後の運転時間や運転状況が、特に変化のない運転であれば、少なくとも年間は継続使用可能な状態にあると判断します。SOAPは良好でした。SOAPの結果、軸受の主成分である鉄などの金属元素は検出されておらず良好と判断します。D－SOAPは良好でした。D－SOAPの結果、軸受の主成分である鉄が検出されたものの、ごく微量であり、良好と判断します。フェログラフィーの結果、潤滑状態は良好と判断します。フェログラフィーの結果、異常摩耗の早期発見パラメータであるIs値がのマイナス乗と良好の範囲にあり、且つ、異常摩耗の兆候を示すシビア粒子等の摩耗粒子がほとんど観察されていないことから、今後の運転時間や運転状況が、特に変化のない運転であれば、軸受は少なくとも年間は継続使用可能な状態にあると判断します。
報告№109-09136 報告№111-00790 | 分析№109-001160 分析№111-003921 | 111-003921 | 潤滑油および軸受は継続使用可能な状態にあると判断します。但し、異種油の混入、或いは、油名が違う可能性があるため、以下の対策を推奨します。異種油の混入および油名の確認異種油の混入の有無、油名を再確認することを推奨します。フェログラフィーIs値は異常摩耗の早期発見パラメータのつで、摩耗粒子を定量化するために用います。今回のIs値はの乗であり、潤滑状態は正常と判断できます。Iカップリング発光分光分析供試の潤滑油を分析した結果、検出された金属元素は、SOAPの結果表に示すように、鉄、鉛、銅、アンチモン、錫、リン、亜鉛、カルシウム、ナトリウムでした。検出されたこれらの金属元素から発生箇所を推定すると鉄、鉛、銅、アンチモン、錫、亜鉛・軸受等リン・オイル添加剤カルシウム、ナトリウム・外部混入異物であると思われます。このうち、機械部品が摩耗したと思われる元素はのグループです。軸受の余寿命金属元素分析で軸受メタルの主成分である錫がppm検出されたため、前回と今回の分析結果を基にメタル摩耗の状態を検討しました。検討には、下式で摩耗速度を計算し、その結果から現時点における平均的な摩耗深さを求めました。その結果、摩耗の深さは軸受表面から.μmであると推定できました。y=×-x-.----ここでy:平均的な摩耗深さx:運転時間本軸受がこの摩耗速度で、摩耗の限界に到達する時間、いわゆる限界使用時間を試算すると、軸受の表面粗さをsとした場合の余寿命は約万時間になると推定され、摩耗速度が非常に小さく、良好な潤滑状態が継続しているものと判断できます。計数汚染度、重量汚染度は共に良好でした。IRIRの結果、新油のIRスペクトルと一致しない箇所が確認されました。異種油の混入または油名の誤りなどが考えられます。尚、別紙RBOTの減少傾向から油の余寿命を求めた結果、本試料は直近の更油から起算して稼働日数が年月まで使用可能であることが分かります。
報告№109-09136 報告№111-00261 | 分析№109-001160 分析№111-001231 | 111-001231 | 潤滑油は継続使用可能な状態にあると判断します。重量汚染度は良好でした。粘度、水分、全酸価、IRの各データは良好でした。
報告№104-0292 | 分析№104-02189 | 104-02189 | 濾過前の試料油を分析した結果、計数汚染度が前回NAS級から、今回NAS級に約年ヶ月でランク上昇しました。摩耗粒子形態観察及びフィルタ写真に見られるように、鉄錆・砂等が多く観察されているため、汚染度が上昇した要因は、外部から混入した異物によるものと考えられました。鉄錆等の異物は、通常運転中、過去作業中、今回採油時などに混入したと考えられます。又、潤滑異常の早期発見パラメータである摩耗過酷度を示すIs値が.と非常に良好の範囲にあることから、潤滑状態は良好な状態にあると判断します。
報告№107-4500 報告№107-4500 | 分析№107-00011 分析№107-00011 | 107-00011 | 年月の時点で油面が±㎜であったのに対して、年月の巡視で+㎜に上昇していたことが確認された。油面が上昇した原因を確認する。油面上昇の原因検討一般的に、油面上昇が発生する原因として推定されることは、冷却水などの混入消泡性能の低下の点ですが、本機器はオイルクーラーによる空冷方式であるため、の冷却水の混入の可能性はないため、分析結果から、の消泡性能の低下の有無を確認しました。泡立ち試験※の結果、泡立ち度がシーケンスⅠで-ml、シーケンスⅢで-mlと一般的な新油値に比較して、泡立ち度はやや高い値を示していますが、泡吹き込み終了から分経過後に測定する泡安定度はいずれもmlと分で完全に消泡されていることが確認されました。以上のことから、泡の消えやすさの指標である泡安定度がmlであり、一定の消泡性能があることが確認されたものの、泡立ちやすさの指標である泡立ち度が新油に比較してやや高く、泡が立ちやすい状態になっていることが確認されました。したがって、泡の発生に対して消泡が追いつかず、結果的に泡の発生量が増加し、油面の上昇につながった可能性が考えられました。※泡立ち試験は、一定量の試料油に空気をmL/minの流量で分間吹き込み、その直後の泡の発生量と分後静置後の泡の残存量を測定します。この直後の泡測定量を泡立ち度、分後の泡測定量を泡安定度と呼びます。また、前述の手順により実施する試験は、試験油温が条件あり、、、を冷却したでシーケンスⅠ、Ⅱ、Ⅲと呼びます。したがって、泡立ち度とは、泡立ちやすさを示し、泡安定度とは、泡の消えやすさを示すことになります。軸受の潤滑状態軸受の潤滑状態を確認するために実施したフェログラフィーおよびSOAP／D－SOAPの結果、各データが良好の範囲にあり、軸受の潤滑状態は正常な状態あると判断します。尚、計数汚染度がNAS級以上と当社推奨の管理限界値を超えていますが、摩耗粒子形態観察およびフィルタ写真で、外部から混入したと思われる鉄錆、砂が観察されたことから、汚染度が高い原因は、外部から混入したと思われる異物の影響と考えられました。これらの異物は、今回の採油箇所がドレンバルブであることから、ドレン配管内に残留していたものを採油した可能性があります。今後、採油は外部からの影響を避けるために、運転中及び停止直後に油層中層部から直接採油を実施されることを推奨します。油槽中層部から直接採油ができない場合は、採油前に実施する廃油量を配管分の～倍程度に増やすことを併せて推奨します。潤滑を確認するために実施した粘度、全酸価、IR、RBOTの結果、全てのデータが良好の範囲にあり、継続使用可能と判断します。
報告№107-4545 報告№109-09146 | 分析№107-02185 分析№109-001228 | 109-001228 | トライボ診断の結果、全てのデータが良好であることから、この油は継続使用可能と判断します。は良好と判断します。粘度は良好。粘度は.mm/sと新油値mm/sに比較して、粘度変化率は-.％で、当社推奨の管理限界値である±％以内にあり、良好と判断します。粘度はmm/sとなっています。粘度はmm/sとなっています。粘度指数はとなっています。粘度指数はとなっています。水分は良好。水分はppmと当社推奨の管理限界値の以下であり、良好と判断します。全酸価は良好。全酸価は.mgKOH/gと新油値.mgKOH/g以内にあり、良好と判断します。
報告№109-09136 報告№112-00646 | 分析№109-001160 分析№112-002899 | 112-002899 | 潤滑油の劣化はないものの、油中の汚染度がやや高い値でした。採油条件の影響で値が高くなっていると考えられますが、異物の影響で将来的に摩耗が進行する懸念がありますので、以下の対策を推奨します。軸受は継続使用可能な状態にあると判断します。但し、将来的な摩耗進行の有無を確認するためにも傾向監視を継続することが有効です。定期的な分析摩耗粒子の形態観察で、切削摩耗が観察されたことから、今後の摩耗進行を監視するため、定期的に分析を実施することを推奨します。最適な採油方法本試料油は、機器停止中に軸受箱排油口から採油されているため、分析データが高濃度に出ていると推定されます。正確なデータによる診断を行うためにも、今後の採油は、極力運転中もしくは停止直後の油槽中層部から実施されることを推奨します。軸受の摩耗状態フェログラフィーおよびSOAP／D-SOAPの結果から総合的に判断した結果、軸受は健全であり、継続使用可能と評価できますが、引続き軸受の機能が保持されていることを確認するためにも、潤滑油診断による傾向管理が有用と考えます。フェログラフィー【定量分析：Is値】Is値は異常摩耗の早期発見パラメータのつで、摩耗粒子を定量化するために用います。Is値はの乗と、やや高い値でした。また、Is値の上昇傾向は機器の将来予測をするための指標の一つと考えることができます。今回のIs値は前々回に比較しての乗から乗に低下していることから、予測を行うことはできませんが、今後上昇傾向がみられた場合は注意が必要です。フェログラフィー【定性分析：摩耗粒子および摩耗形態観察】分析結果から比較的多く観察された粒子は、以下の通りでした。切削粒子・異物や金属表面の微小突起による切削摩耗により発生。観察された摩耗粒子の中でも切削粒子は、将来的な摩耗の進行に繋がる可能性を示唆しているため、傾向監視が必要と思われます。摩耗形態の中でも切削摩耗は摩耗進行速度が速く、転がり軸受でこの摩耗形態が発生した場合には寿命が分の程度に低下することも知られており、切削摩耗により生じた軌道面の損傷が起点となって転がり軸受の寿命となるフレーキングに進展することから傾向監視による経過監視が必要です。切削摩耗の発生原因となる混入異物が残留している場合、この異物により切削摩耗が継続して発生する可能性があります。Iカップリング発光分光分析【SOAP／D-SOAP】検出された金属元素から発生箇所を推定すると、以下の通りでした。鉄、亜鉛・軸受等リン、カルシウム、ケイ素、ナトリウム・外部混入異物計数汚染度は、NAS級と当社推奨の管理限界値以下にあるものの、やや高い値でした。フィルタ表面の異物観察で金属片、鉄錆、砂等が観察されたことから、汚染度が高い要因は、摩耗と外部混入異物、そして採油条件の影響と思われます。粘度、水分、全酸価、IR、RBOTの各データは、良好でした。尚、別紙RBOTの減少傾向から油の余寿命を求めた結果、本試料油は直近の更油から起算して年月まで使用可能であることが分かります。
報告№103-6099 | 分析№103-01926 | 103-01926 | 臨時分析・濾過前の試料油を分析した結果、前回と同じくサーボシリンダ内壁、或いは、ポンプで厳しい金属接触が発生しています。今後、更に摩耗が進行する場合があるため、ヶ月後に再度分析を実施し、汚染状況及び摩耗の進行状況を確認されることを推奨します。これらのことは、異常摩耗の早期発見パラメータであるフェログラフィーのIs値が、の乗から.と桁減少し非常に良好の範囲にあるものの、摩耗粒子形態観察で、金属接触が厳しい場合に発生するシビア粒子、外部から混入した異物が多く見られたこと更に、RBOTの結果、前回に比較して今回はmin上昇しており、油の補充があった可能性があること以上のことから判断しました。尚、RBOTが前回に比較し、min上昇したのは、新油の補充の影響によると思われますので、今後は、今回のRBOT値をもとにデータ管理を行います。
報告№109-09136 報告№111-00756 | 分析№109-001160 分析№111-003818 | 111-003818 | 潤滑油および軸受は継続使用可能な状態にあると判断します。フェログラフィー異常摩耗の早期発見パラメータとして摩耗粒子を定量化して評価するフェログラフィーのIs値は、潤滑状態が正常なの乗でした。Iカップリング発光分光分析供試の潤滑油を分析した結果、検出された金属元素は、SOAPの結果表に示すように、鉄、カルシウム、ナトリウムでした。検出されたこれらの金属元素から発生箇所を推定すると鉄・軸受等カルシウム、ナトリウム・外部混入異物であると思われます。このうち、機械部品が摩耗したと思われる元素はのグループです。計数汚染度、重量汚染度は共に良好でした。．粘度、水分、酸価、IR、RBOTの各データは良好でした。尚、別紙RBOTの減少傾向から油の余寿命を求めた結果、本試料は直近の更油から起算して稼働日数が年月まで使用可能であることが分かります。
報告№105-4551 報告№105-4551 又、ＲＢＯＴが当社推奨の管理限界値を下回っていました。前回も述べた通り、ＩＲの結果、『無添加タービン油』の可能性があることが確認されたため、油名を再確認されることを推奨します。 ＲＢＯＴが当社推奨の管理限界値を下回っていました。前回も述べた通り、ＩＲの結果、『無添加タービン油』の可能性があることが確認されたため、油交換時期の延長を判断することは出来ませんでした。 | 分析№105-01829,1830 分析№105-01829,1830 | 105-01829_1830 | 本試験は、油の交換時期の延長の可否について確認することを目的とした。油抜き始め分析の結果、計数汚染度がNAS級以上と当社推奨の管理限界値を超えていました。摩耗粒子形態観察で外部から混入した鉄錆等が観察されたことから、ドレンバルブから採油したため、ドレンバルブ配管内に残留していた異物を採取した可能性が考えられます。尚、仮に無添加タービン油を使用している場合、RBOT値は今回のように小さい値となるため、RBOTによる管理は出来ません。油槽中層部分析の結果、摩耗粒子形態観察で異物の噛み込みにより発生する切削粒子が観察されたことから、摩耗形態は切削摩耗であることが解りました。摩耗形態の中で、特に切削摩耗は摩耗進行速度が速く注意が必要です。潤滑油中に異物が混入している場合、転がり軸受の寿命は分の程度に低下することが知られているため、ヶ月以内に再度分析を実施し、汚染状況及び摩耗の進行状況を確認されることを推奨します。これらのことは、異常摩耗の早期発見パラメータであるフェログラフィーのIs値が.と良好の範囲にあるものの、摩耗粒子形態観察の結果、異物の噛み込みにより発生する切削粒子が観察されたこと以上のことから判断しました。油交換時期の延長の可否について但し、仮に無添加タービン油を使用している場合、RBOT値は今回のように小さい値となるため、RBOTによる管理は出来ません。無添加タービン油の場合、全酸価、IRにより油の劣化進行を管理することが可能です。今回の全酸価が.mgKOH/gと無添加油の当社推奨の管理限界値.mgKOH/g以内であり、またIRの結果でも劣化の兆候を示すカルボン酸の吸収が確認されていないことから、継続使用可能であり油交換時期の延長は可能と判断します。
報告№109-09136 報告№112-00253 | 分析№109-001160 分析№112-001005 | 112-001005 | 酸化防止剤の減少が確認されたため、以下の対策を推奨します。更油酸化防止剤の減少が確認されており、今後、酸化劣化により基油の劣化に進展することが懸念されるため、安全をみて更油を実施することを推奨します。粘度、全酸価の各データは良好でした。IRIRの結果、cm-付近のピークが減少しており、酸化防止剤の減少が確認されました。RBOTRBOTはminと、新油値minに比較して％に減少していることが確認されました。水分は良好でした。
報告№108-0411 報告№110-00413 | 分析№108-02744 分析№110-001895 | 110-001895 | 軸受は継続使用可能な状態にあるものの、以下の対策を推奨します。今後、摩耗と油劣化の進行を監視するため、定期的に分析を実施することを推奨します。次回分析の時期を理論的に求めたところ、最短で約時間となります。この時間は、油中汚染物が均一になるために必要とする時間であり、この時間を経過すれば、再分析の結果から状態の傾向を確認することが可能となりますので、これを参考に次回分析時期を検討されることを提案します。分析結果計数汚染度は当社推奨の管理限界値に到達していました。計数汚染度計数汚染度はNAS級と当社推奨の管理限界値のNAS級に到達していました。重量汚染度はmg/mlでした。機器の潤滑状態フェログラフィーの結果、潤滑状態が正常な場合に発生する摩耗粒子、異物の噛み込みなどで発生する切削粒子、繰り返し応力を受けて発生する疲労摩耗粒子、銅合金が比較的多く観察されました。SOAPSOAPの結果、摩耗により発生する銅、油の添加剤成分であるリン、亜鉛が検出されました。D－SOAPD－SOAPの結果、摩耗により発生する鉄および銅、油の添加剤成分であるリン、亜鉛が検出されました。フェログラフィー異常摩耗の早期発見パラメータであるフェログラフィーのIs値がの乗とやや高く、摩耗粒子の形態観察の結果、潤滑状態が正常な場合に発生する摩耗粒子、異物の噛み込みなどで発生する切削粒子、繰り返し応力を受けて発生する疲労摩耗粒子、銅合金が比較的多く観察されました。
報告№108-5060 報告№108-5060 | 分析№108-02226 分析№108-02226 | 108-02226 | 使用開始してから年経過した、汚染度、潤滑状態を確認する。分析の結果、計数汚染度、重量汚染度の各データは良好の範囲にあるものの、D－SOAPでメタルの主成分である錫が微量検出されたことから、軸受メタルに摩耗が発生していることが確認されました。この錫濃度からメタルの摩耗体積および摩耗深さを錫濃度、油量Lとして以下のように計算により求めたところ、錫の摩耗体積＝錫濃度×-×油量×.×÷錫密度＝.×-××.×÷.＝.平均的な摩耗深さ＝摩耗体積÷摩耗面積×＝.÷×＝.メタル表面の平均的な摩耗深さは.μmとなり、メタルの表面粗さをsと仮定すると摩耗は僅かであることが判りました。したがって、現在のところ軸受メタルは継続使用可能と判断しますが、念のため、摩耗の進行速度を把握しておくことが重要ですので、ヶ月以内に再度分析を実施し、摩耗の進行状況を確認することを推奨します。一方、SOAPで銅がppm検出されました。この原因は以下の点が考えられます。油の添加剤成分である亜鉛系添加剤と銅が反応して溶出する。冷却用蛇管にフィンがついていた場合、振動により摩耗する。及びの現象が同時に起こる。今回の原因は、分析の結果からの可能性が高いと推定されます。銅の溶出は、冷却蛇管と添加剤成分との反応で発生しますが以下の点で注意が必要です。冷却蛇管が溶解、又は、摩耗している場合、蛇管にピンホールが発生することへの注意が必要です。この場合、潤滑油に水分が混入しますので、水分値の増加により確認できます。油中の銅濃度が以上になった場合、別添資料鉱油の酸化に対する金属触媒の影響に示すとおり油の劣化速度が加速しますので、銅濃度は以下で管理されることを推奨します。銅分が増加傾向を示すような場合、油種の変更が必要です。尚、を示す粘度、水分、全酸価、IRの各データは良好の範囲にあることから、この油は継続使用可能と判断します。
報告№108-0411 報告№110-00018 | 分析№108-02745 分析№110-000063 | 110-000063 | ・摩耗状態前回に比較してSOAP／D-SOAPの鉄濃度に変化はなく、異常摩耗の早期発見パラメータであるフェログラフィーのIs値が.と良好の範囲にありました。・ケイ素の検出前回に比較してケイ素がppmからに増加していました。一般に、潤滑油中からケイ素が検出された場合の原因として、油の消泡剤として使用されるシリコン系の添加剤が検出されるフェログラフィーおよびフィルタ表面の異物観察で砂が多く観察され、これが検出されるシリコングリースをシール部に塗布している場合、このシリコングリースが潤滑油に混入して検出されるなどが挙げられますが、今回の原因は、フィルタで砂が観察されたことから、の可能性が考えられますが、計数汚染度や重量汚染度の各データに大きな変化がないことから、この可能性は小さいと思われます。およびについては、分析結果では確認することが出来ませんので、これに関する情報をご提供下さい。・汚染度前回に比較して計数汚染度はNAS級からNAS級にランク減少していました。・前回同様に粘度、水分、全酸価、IR、RBOTの各データは良好でした。潤滑油および対象設備は継続使用可能な状態にあると判断します。は良好と判断します。粘度は良好と判断します。粘度はmm/sと新油値mm/sに比較して、粘度変化率は+.％で、当社推奨の管理限界値である±％以内にあり、良好と判断します。水分は良好と判断します。水分は.ppmと当社推奨の管理限界値の以下であり、良好と判断します。全酸価は良好と判断します。全酸価は.mgKOH/gと新油値.mgKOH/gに比較して高いものの、IRの結果で油劣化の兆候を示すカルボン酸の吸収が確認されていないことから、良好と判断します。IRの結果、良好と判断します。IRの結果、油劣化の兆候を示すカルボン酸の吸収が確認されていないことから、良好と判断します。RBOTの結果、良好と判断します。RBOTはminと当社推奨の管理限界値のmin以上であり、良好と判断します。は良好と判断します。計数汚染度は良好と判断します。計数汚染度はNAS級と当社推奨の管理限界値のNAS級以内であり、良好と判断します。重量汚染度は良好と判断します。重量汚染度は.mg/mlと当社推奨の管理限界値のmg/ml以内であり、良好と判断します。機器の潤滑状態SOAPの結果、前回同様にケイ素が比較的多く検出されました。SOAPの結果、ケイ素が比較的多く検出されました。SOAPの結果、亜鉛がppm、油の添加剤成分であるバリウムがppm、外部から混入したと思われるケイ素が検出されました。D－SOAPの結果は良好です。D－SOAPの結果、鉄が、油の添加剤成分であるバリウムが、外部から混入したと思われるカルシウムが、ナトリウムが検出されました。フェログラフィーの結果は良好です。異常摩耗の早期発見パラメータであるフェログラフィーのIs値が.と良好の範囲にあり、潤滑状態は正常と判断します。
報告№109-09136 報告№112-00521 | 分析№109-001160 分析№112-002142 | 112-002142 | 増速機は継続使用可能な状態にあると判断します。但し、潤滑油は水分が多く含まれており、今後も摩耗の進行を傾向監視するため、以下の対策を推奨します。水分除去および密封装置の改善今後、水分の影響で増速機に錆が発生し、その影響で摩耗が発生する懸念があるため、水分除去を推奨します。また、水分が増速機の油槽内に入りやすい状況にあることから、密封装置の改善を併せて推奨します。はフェログラフィーおよびSOAP／D-SOAPの結果から総合的に判断した結果、やや厳しい状態にあると考えられます。フェログラフィー【定量分析：Is値】Is値は異常摩耗の早期発見パラメータのつで、摩耗粒子を定量化するために用います。前回に比較してIs値はのマイナス乗から乗と良好の範囲にあり、低い値でした。フェログラフィー【定性分析：摩耗粒子および摩耗形態観察】分析結果から比較的多く観察された粒子は、以下の通りでした。正常な摩耗粒子・潤滑状態が正常なマイルド摩耗により発生。フリクションポリマ・局部的に高圧・高温となる場合に発生。砂等・外部から混入したと考えられます。観察された摩耗粒子の中でもフリクションポリマは、注意が必要です。フリクションポリマは、潤滑油がギヤ歯面や軌道面に押し込められ高圧状態になると同時に、圧縮熱により高温状態になった結果、基油自身が重合反応を起こし生成することが知られています。そのため、高圧高温状態の解消がなされなければ、潤滑油の劣化が進行し、粘度上昇に因る潤滑異常に進展する場合があります。Iカップリング発光分光分析【SOAP／D-SOAP】検出された金属元素から発生箇所を推定すると、以下の通りでした。鉄、亜鉛・ギヤ、軸受等リン・添加剤カルシウム、アルミニウム、ナトリウム、ケイ素・外部混入異物計数汚染度は、前回に比較してNAS級からNAS級以上と当社推奨の管理限界値を超えていました。水分が高いことから、汚染度が高い要因は、水分と腐食により発生したと思われる鉄錆や外部混入異物の影響と思われます。水分は、ppmと当社推奨の管理限界値を超えていました。今後、水分の影響で増速機に錆が発生し、その影響で摩耗が発生する懸念あります。分析結果水分は当社推奨の管理限界値を超えていました。粘度粘度は.mm/sと新油値.mm/sに比較して、粘度変化率は-.％で、当社推奨の管理限界値である±％以内にあり、良好と判断します。水分はppmと当社推奨の管理限界値のを超えていました。酸価は.mgKOH/gと新油値.mgKOH/g以下にあり、良好と判断します。IRIRの結果、油劣化の兆候を示すカルボン酸の吸収が確認されていないことから、良好と判断します。計数汚染度は当社推奨の管理限界値を超えていました。計数汚染度計数汚染度はNAS級以上と当社推奨の管理限界値のNAS級を超えていました。重量汚染度はmg/mlでした。摩耗粒子の形態観察の結果、局部的に高圧・高温となる場合に発生するフリクションポリマ、外部から混入したと思われる砂等が比較的多く観察されました。SOAPSOAPの結果、増速機の摩耗を示す鉄がppm、油の添加剤成分であるリンがppm、外部から混入したと思われるケイ素が検出されました。D-SOAPD-SOAPの結果、増速機の摩耗を示す鉄がppm、亜鉛が、油の添加剤成分であるリンがppm、外部から混入したと思われるカルシウムが、バリウムが、アルミニウムがppm、ナトリウムが検出されました。フェログラフィー異常摩耗の早期発見パラメータであるフェログラフィーのIs値がの乗と良好の範囲にあるものの、摩耗粒子の形態観察の結果、局部的に高圧・高温となる場合に発生するフリクションポリマ、外部から混入したと思われる砂等が比較的多く観察されました。
報告№109-09136 報告№112-00199 | 分析№109-001160 分析№112-000799 | 112-000799 | 潤滑油は継続使用可能な状態にあると判断します。但し、RBOTがminをきっており、酸化防止剤が減少していることが確認されました。全酸価、IRの各データは良好でした。RBOT前回に比較してminからminにmin減少していました。このまま継続使用した場合、RBOTの減少傾向から限界値に到達するのは、別紙RBOTの減少傾向に示すように年月と推定されます。今後、酸化防止剤が減少することで基油の劣化に進展することが懸念されます。
報告№106-0227 報告№106-6093 | 分析№106-01279 分析№106-02082 | 106-02082 | 精点Aを実施した結果、計数汚染度が前回のNAS級から、今回NAS級にランク上昇し、やや高い値でした。摩耗粒子形態観察およびフィルタ写真で外部から混入した鉄錆、砂がやや多く観察され、D－SOAPで前回に比較して鉄が.からに上昇していたことから、汚染度が高い原因は、外部から混入した鉄錆等の異物の影響と考えられました。現在のところ、軸受は継続使用可能な状態にありますが、今後これらの異物が軸受摺動面に噛み込み摩耗が進行することが懸念されるため、ヶ月後に精点Bを実施し、汚染度及び摩耗の進行状況を確認されることを推奨します。これらのことは、前回に比較して計数汚染度がNAS級からNAS級にランク上昇し、やや高いこと異常摩耗の早期発見パラメータであるフェログラフィーのIs値がと良好の範囲にあるものの、摩耗粒子形態観察の結果、外部から混入した鉄錆、砂がやや多く観察されたことD－SOAPの結果、前回に比較して鉄が.からに上昇していたこと以上のことから判断しました。尚、RBOTがminと前回のminに比較してmin上昇しています。RBOTの試験規格では、繰り返し許容差を下式により規定しています。許容差＝×回の測定値の平均この式より、今回の分析値ではminが繰り返し許容差です。したがって、今回のRBOT値の上昇はバラツキの範囲をmin超えており、若干上昇していたことを示しています。RBOTの上昇は、前回採油から今回採油の間に更油、油の補充、添加剤の追加投与を実施した場合に確認されますが、今回はご提供いただいた事前情報からはこれらのことを実施した記録はなく、RBOTが上昇した原因を確認することは出来ませんでした。
報告№104-0221 報告№104-0221 | 分析№104-01617 分析№104-01617 | 104-01617 | 分析の結果、全てのデータが良好の範囲にあり、この油は継続使用可能と判断します。は良好と判断します。粘度は良好と判断します。粘度は.mm/sと新油値mm/sに比較して、粘度変化率は％で、当社推奨の管理限界値である±％以内にあり、良好と判断します。水分は良好と判断します。水分は.ppmと当社推奨の管理限界値の以下であり、良好と判断します。全酸価は良好と判断します。全酸価は.mgKOH/gと新油値に比較して、変化はなく、良好と判断します。IRの結果、良好と判断します。IRの結果、油劣化の兆候を示すカルボン酸の吸収が確認されていないことから、良好と判断します。RBOTの結果、良好と判断します。RBOTはminと当社推奨の管理限界値のmin以上であり、良好と判断します。は良好と判断します。計数汚染度は良好と判断します。計数汚染度はNAS級と当社推奨の管理限界値のNAS級以内であり、良好と判断します。重量汚染度は良好と判断します。重量汚染度は.mg/mlと当社推奨の管理限界値のmg/ml以内であり、良好と判断します。機器の潤滑状態機器の潤滑状態は正常と判断します。SOAPの結果は良好です。SOAPの結果、油の添加剤成分であるリンがppm検出されました。D－SOAPの結果は良好です。鉄が、外部から混入したカルシウム、ナトリウムが共に検出されました。フェログラフィーの結果は良好です。異常摩耗の早期発見パラメータであるフェログラフィーのIs値が、.と良好の範囲にあり、潤滑状態は良好と判断します。
報告№109-09136 報告№114-00254 | 分析№109-001160 分析№114-000876 | 114-000876 | 減速機は継続使用可能な状態にあると判断します。但し、疲労摩耗が発生していることから、以下の対策を推奨します。定期的な分析今後懸念される疲労摩耗の進行を監視するため、定期的に分析を実施することを推奨します。異常摩耗の早期発見のパラメータであるフェログラフィーのIs値は、レベルと正常です。但し、潤滑部の摩耗が認められたため、定期的に潤滑油分析を実施し、摩耗推移を監視することが有用と考えます。フェログラフィーで観察された代表的な粒子は、以下の通りです。疲労摩耗粒子・繰返し応力を受けて発生。摩耗粒子の形態観察で約μmサイズの疲労摩耗粒子が観察されています。観察された疲労摩耗粒子は、視野に個と少ないことから、直ちに異常ではないものの、今後さらに摩耗が進行することが懸念されます。計数汚染度、重量汚染度は共に良好です。
報告№105-5016 | 分析№105-01358 | 105-01358 | 分析の結果、本軸受は継続使用可能な状態にあると判断します。これらのことは、異常摩耗の早期発見パラメータであるフェログラフィーのIs値がの乗と良好の範囲にあり、ベアリング軌道面から発生した摩耗粒子はマイルドな潤滑状態で発生した摩耗粒子であり潤滑状態は良好な状態で進行していると考えられる。以上のことから判断しました。尚、SOAPの鉄濃度がppm、油量リットルから摩耗体積を計算すると.mmとなります。この体積からベアリング軌道面の摩耗面積を検討し、この情報を傾向管理する必要がありますので、ベアリング番号をお知らせ下さい。
報告№107-0279 報告№107-0279 | 分析№107-01481 分析№107-01482 | 107-01482 | 分析の結果、転がり軸受の寿命の指標となるフレーキングの発生が確認されなかったことから、本軸受は継続使用可能と判断します。計数汚染度は良好と判断します。計数汚染度は良好と判断します。計数汚染度はNAS級と当社推奨の管理限界値のNAS級以内にあり、良好と判断します。重量汚染度はmg/mlでした。重量汚染度はmg/mlでした。機器の潤滑状態機器の潤滑状態は正常と判断します。SOAPは良好と判断します。SOAPの結果、油の添加剤成分であるリンが検出されました。D－SOAPの結果、鉄および銅が検出されました。D－SOAPの結果、摩耗により発生する鉄および銅が検出されました。又、油の添加剤成分であるリンが検出されました。フェログラフィーの結果は良好です。フェログラフィーの結果、異常摩耗の早期発見パラメータであるIs値がのマイナス乗と良好の範囲にあることから、潤滑状態は正常と判断します。
報告№108-5033 報告№108-5033 | 分析№108-01122 分析№108-01122 | 108-01122 | トライボ診断の結果、泡立ち試験を除く項目は良好でした。泡立ち試験の結果は、-と新油値の-に比較して高い値でした。消泡性能が低下していることが確認されたことから、今後の使用時間によっては、油の酸化劣化が進行したり、ギヤ歯面およびベアリング軌道面で油膜切れが発生したりする場合があるため、消泡剤の添加による消泡性能の改善が必要になると思われます。一方、摩耗粒子の形態観察の結果、観察された摩耗粒子がμmサイズの粒子が観察されたものの、視野に個とわずかで、潤滑状態指数が-.と濾過設備のない機器であれば、正常な潤滑状態にあると判断できる状況でした。但し、ギヤボックスの油系統にはインラインフィルタとオフラインフィルタがあり、μmサイズ以上の粒子の大部分は捕捉され、異常な摩耗状態が発生したとしても正常な潤滑状態にあると誤認してしまう可能性があります。フィルタの捕捉の影響による誤認を避けるため、今後の診断に当たっては、これまでの採油箇所に加え、インラインフィルタやオフラインフィルタの捕捉物も分析し、その結果から潤滑状態を評価することを推奨します。尚、フィルタ捕捉物の分析を実施する際には、フィルタ流量、フィルタ使用時間などの追加情報が必要です。是非ご提供下さい。泡立ち試験の結果、消泡性能が低下していることが確認されました。粘度は良好。粘度はmm/sと新油値mm/sに比較して、粘度変化率は-％で、当社推奨の管理限界値である±％以内にあり、良好と判断する。粘度はmm/sでした。粘度はmm/sでした。粘度指数はでした。粘度指数はでした。泡立ち試験は-でした。泡立ち試験は-と新油に比較して高い値でした。消泡性能が低下していることが確認されました。水分は良好。水分はppmと当社推奨の管理限界値の以下であり、良好と判断します。全酸価は良好。全酸価は.mgKOH/gと新油値.mgKOH/g以内であり、良好と判断します。機器の潤滑状態精密な濾過設備がない機器であれば、潤滑状態指数は正常の範囲にあると判断します。潤滑状態指数は正常の範囲にあると判断します。異常摩耗の早期発見パラメータである潤滑状態指数が-.と、精密な濾過設備がない機器であれば、潤滑状態指数は正常の範囲にあると判断します。
報告№109-09094 報告№110-00147 | 分析№109-000919 分析№110-000575 | 110-000575 | ちょう度値と新グリース値に比較して低下し、当社推奨の管理下限値であるを超えていることから、硬化していることが分かりました。硬化したグリースを使用した場合、油分の流動性がなくなり、軸受等で良好な油膜が保持されにくくなる可能性があります。グリースが硬化していたため、以下の対策が必要です。グリースを交換されることを推奨します。≪状態監視とパラメータ≫分析の目的および各分析のパラメータは以下の通りです。特性低下目的：グリースの分析結果から、グリースの物理的性状や劣化傾向などを確認する。全酸価JISK赤外線吸収スペクトルJISKちょう度JISK滴点JISK摩耗目的：グリース中の摩耗粒子を分析する事により、回転・摺動部の潤滑状態、摩耗劣化の程度、余寿命などを解析する。摩耗診断電子顕微鏡観察JISKX線マイクロアナリシス油中金属濃度）JISK≪分析結果≫特性低下全酸価：良好全酸価.mgKOH/gは新油値の.mgKOH/g以内にあることから問題は無いと判断します。赤外線吸収スペクトル：良好ちょう度：要処置ちょう度は当社推奨の管理下限値であるを超えていました。滴点：良好滴点はと新油値のに比較し変化はないことから問題は無いと判断します。摩耗摩耗診断電子顕微鏡観察・X線マイクロアナリシス：今回は実施していません。油中金属濃度：今回は実施していません。
報告№108-7521 報告№108-7521 | 分析№108-02497 分析№108-02497 | 108-02497 | 精点Aを実施し、前回データと照合した結果、油中摩耗粒子の減少が確認されています。油中の粒子濃度は、油膜破断による発生や、油槽内などでの沈降が均衡したところで一定、いわゆる平衡状態になりますが、このバランスが崩れると増加する場合と減少する場合とに分かれます。増加した場合は、発生と減少の均衡が崩れ、摩耗の発生や外部混入混入が始まったことを示し、またこれとは反対に、減少した場合は発生量が減少しているか、或いは、減少量が大きくなっていることを示し、特に減少は、汚染状態や潤滑状態が良好であることを示唆しています。本軸受では、油中の粒子が減少する要因となるフィルタ類は設置されておらず、濾過による減少は考えられませんので、油中の摩耗粒子が減少したのは、摩耗粒子がほとんど発生せず、油槽内部での沈降があったためと考えられます。以上のことから、本軸受は摩耗の進行がなく、潤滑状態は安定した状態にあったものと判断します。一方、SOAPの結果で銅が前回のからppmに上昇しています。この原因は以下の点が考えられます。油の添加剤成分である亜鉛系添加剤と銅が反応して溶出する。冷却用蛇管にフィンがついていた場合、振動により摩耗する。及びの現象が同時に起こる。これらの原因のうち、分析の結果から今回はの可能性が高いと推定されます。銅の溶出は、冷却蛇管と添加剤成分との反応で発生しますが、以下の点に注意が必要です。）冷却蛇管が溶解、又は、摩耗している場合、蛇管にピンホールが発生することへの注意が必要です。この場合、潤滑油に水分が混入しますので、水分値の増加により確認できます。）油中の銅濃度が以上になった場合、別添資料鉱油の酸化に対する金属触媒の影響に示すとおり油の劣化速度が加速しますので、銅濃度は以下で管理されることを推奨します。銅分が増加傾向を示すような場合、油種の変更が必要です。これらのことは、前回に比較して、計数汚染度はランク減少し、SOAP／D-SOAPの鉄および錫濃度に変化がないことSOAPの銅がからppmに上昇したこと異常摩耗の早期発見パラメータであるフェログラフィーのIs値がのマイナス乗と良好の範囲にあること以上のことから判断します。尚、潤滑油の基本特性も良好の範囲にあることから継続使用可能と判断します。但し、IRの結果でcm-に当社にある新油とは異なるピークが確認されました。新油の仕様を変更した可能性がありますので、貴所で使用している新油をご提供下さい。
報告№109-09136 報告№112-00444 | 分析№109-001160 分析№112-001890 | 112-001890 | 潤滑油および対象設備は継続使用可能な状態にあると判断します。はフェログラフィーおよびSOAP／D-SOAPの結果から総合的に判断した結果、正常な状態にあると考えられます。フェログラフィー【定量分析：Is値】Is値は異常摩耗の早期発見パラメータのつで、摩耗粒子を定量化するために用います。前回に比較して、Is値は-.×-から.と桁上昇しましたが、この値は潤滑状態が良好と判断出来る範囲内にあることから継続使用には問題ないと判断できます。フェログラフィー【定性分析：摩耗粒子および摩耗形態観察】分析結果から比較的多く観察された粒子は、以下の通りでした。正常な摩耗粒子・潤滑状態が正常なマイルド摩耗により発生。樹脂等・外部から混入したと考えられます。Iカップリング発光分光分析【SOAP／D-SOAP】検出された金属元素から発生箇所を推定すると、以下の通りでした。鉄、鉛・シリンダ内壁、ポンプ内部等リン、バリウム・添加剤カルシウム、ナトリウム・外部混入異物前回に比較して、計数汚染度はNAS級からNAS級にランク上昇し、重量汚染度は.mg/mlから.mg/mlに増加しているものの、共に当社推奨の管理限界値以下であり、良好でした。．前回同様に、粘度、水分、酸価、IR、RBOTの各データは良好でした。分析結果は良好と判断します。粘度粘度はmm/sと新油値mm/sに比較して、粘度変化率は+.％で、当社推奨の管理限界値である±％以内にあり、良好と判断します。水分はと当社推奨の管理限界値の以下であり、良好と判断します。酸価は.mgKOH/gと新油値.mgKOH/gに比較して高いものの、IRの結果で油劣化の兆候を示すカルボン酸の吸収が確認されていないことから、良好と判断します。IRIRの結果、油劣化の兆候を示すカルボン酸の吸収が確認されていないことから、良好と判断します。RBOTRBOTはminと当社推奨の管理限界値のmin以上であり、良好と判断します。は良好と判断します。計数汚染度計数汚染度はNAS級と当社推奨の管理限界値のNAS級以下であり、良好と判断します。重量汚染度は.mg/mlと当社推奨の管理限界値のmg/ml以下であり、良好と判断します。は正常と判断します。SOAPSOAPの結果、鉄、鉛が共にppm、油の添加剤成分であるリンがppm、バリウムがppm検出されました。D-SOAPD-SOAPの結果、外部から混入したと思われるカルシウムが、ナトリウムが検出されました。フェログラフィー異常摩耗の早期発見パラメータであるフェログラフィーのIs値が.と良好の範囲にあり、摩耗状態は正常と判断します。
報告№105-0270 報告№105-0354 | 分析№105-01754 分析№105-02318 | 105-02318 | 本試験は、トライボ診断を実施し、軸受の潤滑状態、汚染状況、油の劣化状態を確認することを目的としました。軸受の潤滑状態摩耗粒子を観察した結果、μm未満の正常な摩耗粒子が多数観察されているものの、転がり軸受の寿命指標であるフレーキングによる粒子の発生が確認されておらず、現在のところベアリングは継続使用可能な状態にあると判断します。但し、外部から混入したと思われる砂等の異物が観察されていることから、今後、これらの異物が軌道面に噛み込み、疲労摩耗に進展することが懸念されるため、運転時間が時間経過した時点でトライボ診断を実施し、摩耗の進行状況を確認することを推奨します。油の汚染状況計数汚染度がNAS級、重量汚染度がmg/mlと清浄でした。油の劣化状態油の劣化状況を確認するために実施した粘度、水分、全酸価、IRの各データが良好であることから、この油は継続使用可能と判断します。
報告№108-0227 報告№110-00234 | 分析№108-01664 分析№110-000895 | 110-000895 | 前回同様にを示す粘度、水分、全酸価の各データは良好でした。泡立ち試験の結果は、-と新油値が-であるのに比較して高い値となっていたことから、消泡性能が低下していることが分かりました。今後の使用状況によっては油の酸化劣化が進行したり、ギヤ歯面およびベアリング軌道面で油膜切れが発生したりする場合があるため、消泡剤の添加による消泡性能の改善など何らかの対応が必要になると思われます。潤滑油は継続続使用可能な状態にあるものの、今後は障害予防を目的に以下の対策を推奨します。消泡性能が低下した場合、ギヤ歯面での油膜形成に影響が出て摩耗の発生が進展することがあります。今後は消泡性能低下の影響により摩耗が進展する可能性がありますので、フェログラフィーおよびSOAPを追加するとともに、分析周期を短縮して傾向監視を強化することを推奨します。泡立ち試験の結果、消泡性能が低下していることが確認されました。粘度粘度は.mm/sと新油値mm/sに比較して、粘度変化率は+％で、当社推奨の管理限界値である±％以内にあり、良好と判断します。泡立ち試験泡立ち試験は-と新油に比較して高い値でした。水分は.ppmと当社推奨の管理限界値の以下であり、良好と判断します。全酸価全酸価は.mgKOH/gと新油値.mgKOH/gに比較して高いものの、IRの結果で油劣化の兆候を示すカルボン酸の吸収が確認されていないことから、良好と判断します。
報告№109-0023 報告№109-0023 | 分析№109-00109 分析№109-00109 | 109-00109 | 本トライボ診断は、摩耗進行状況、汚染状況、を確認する。採油について今回の採油は、機器停止中にブロー配管から実施しているため、油循環中に採油した場合に比較し、油中粒子の沈降の影響を受け、分析データが高濃度に出る可能性があります。粒子の沈降は、採油時の油温や粒子サイズにより相違があります。例えば、μmの鉄系摩耗粒子であれば、油温がで時間にcm、時間でcm程度となります。このように、油温とサイズにより沈降速度は変化しますので、採油は極力この影響を少なくして実施することが重要で、油中粒子が均一な分散状態で実施するのが最良です。今回の分析は以上のことを踏まえて結果を検討します。軸受の潤滑状態トライボ診断の結果、前回に比較して、異常摩耗の早期発見パラメータであるフェログラフィーのIs値がの乗から乗に上昇し、摩耗粒子の形態観察で微小な疲労摩耗粒子が観察されました。また、SOAP／D－SOAPの鉄濃度が増加していることも確認されました。現在のところ、転がり軸受の寿命の指標となるフレーキングの発生が確認されていないことから、本軸受は継続使用可能な状態にあると判断できますが、今後更に摩耗が進行し、転がり軸受の寿命の指標となるフレーキングに進展する場合も考えられるため、定期的な分析により摩耗の進行状況を監視されることを推奨します。油の汚染状況計数汚染度がナトリウム級とやや高く、重量汚染度がmg/mlとなっています。を示す粘度、水分、全酸価、IRの各データは良好であることから、この油は継続使用可能と判断します。
報告№105-6050 報告№105-0418 | 分析№105-01529 分析№105-02753 | 105-02753 | 本試験は、トライボ診断を実施し、軸受の潤滑状態、汚染状況、油の劣化状態を確認することを目的としました。軸受の潤滑状態ベアリング軌道面の微小領域に疲労摩耗、保持器に摩耗が発生していることがわかりましたが、潤滑状態の過酷度のパラメータであるIs値は前回と同様のの乗の領域にあり、また、転がり軸受の寿命の指標となるフレーキングの発生が確認されていないことから、現在のところ、ベアリングは継続使用可能な状態にあると判断します。油の汚染状況計数汚染度がNAS級、重量汚染度が.mg/mlと汚染されていました。油の劣化状態油の劣化状況を確認するために実施した粘度、水分、全酸価、IRの各データが良好であることから、この油は継続使用可能と判断します。
報告№107-4517 報告№107-4522 | 分析№107-00829 分析№107-00988 | 107-00988 | 分析の結果、本軸受は継続使用可能な状態にあると判断します。これらのことは、異常摩耗の早期発見パラメータであるIs値がの乗と高いものの、ベアリング軌道面から発生した摩耗粒子はマイルドな潤滑状態で発生した摩耗粒子であり、潤滑状態は良好な状態で進行していると考えられること鉄濃度から計算したフレーキングの発生面積が内輪軌道面の面積の凡そ.％であること以上のことから判断しました。
報告№109-09255 報告№109-09255 | 分析№109-002397 分析№109-002397 | 109-002397 | 結論運転再開後、今回の分析項目に計数汚染度、油中金属濃度を追加して、再度分析を実施し、摩耗および油劣化の進行状況を確認されることを推奨します。特性低下分析結果は、全項目が良好の範囲にありました。したがって、油の特性低下は認められず良好と判断します。粘度粘度はmm/sと新油値.mm/sに対する粘度変化率が-％でした。粘度変化率の推奨管理限界値は、±％以内となっていますが、今回の結果はこの範囲内にあることから、良好と判断します。全酸価全酸価は.mgKOH/gと新油値以内にあり、良好と判断します。酸化安定度酸化安定度は、新油値と比較して十分に残存していることが必要ですが、今回の残存率は新油の.％となっており、当社推奨の管理限界値の％以上であったことから、良好と判断します。汚染水分による汚染は確認されず、良好と判断します。水分濃度は、当社推奨の管理限界値の以下の.ppmであり、良好と判断します。摩耗摩耗粒子の結果、異物の噛み込みなどで発生する切削粒子、局部的に高圧・高温となる場合に発生するフリクションポリマ等が観察されました。異常摩耗の早期発見パラメータであるフェログラフィーのIs値がの乗とやや高く、摩耗粒子の形態観察の結果、μm以下の鉄系摩耗粒子、異物の噛み込みなどで発生する切削粒子、局部的に高圧・高温となる場合に発生するフリクションポリマ、外部から混入したと思われる鉄錆等が観察されました。
報告№109-09249 報告№111-00170 | 分析№109-001747 分析№111-000917 | 111-000917 | 潤滑油は継続使用可能な状態であり、また運転中における潤滑状態も正常であったものと判断します。本試料油は、汚染や摩耗に関するデータが異常として出やすいドレンバルブから採油されたにもかかわらず、分析の結果は全ての分析項目の値が当社推奨の管理基準値を満たしており、新油分析値との比較結果も問題となる値はありませんでした。分析結果特性低下特性低下に係るパラメータの分析結果は良好と判断します。粘度粘度はmm/sと新油値mm/sに対する粘度変化率は-.％で、当社推奨の管理限界値である±％以内にあり、良好と判断します。全酸価添加タービン油の全酸価は、油メーカによって初期値が違うため統一した管理基準を設定するのが困難であることから、当社では管理限界値を設定しておらず、新油分析値との比較及び他の分析項目の結果より全酸価の状態判断を行います。その結果、全酸価は.mgKOH/gと新油値.mgKOH/gに比較して若干高くなっていますが、IRチャートに示すように劣化の兆候として現れるカルボン酸などの有機物・有機化合物の発生が確認されていないことから、良好と判断します。酸化安定度酸化安定度はminであり、当社推奨の管理限界値のmin以上であることから良好と判断します。有機物・有機化合物有機物・有機化合物は、IRチャートによる新油分析値との比較の結果、cm-付近に劣化の兆候を示すカルボン酸の吸収が確認されていないことから、良好と判断します。色相はL.であり、新油値のL.に比較して変化はないことから、良好と判断します。汚染に係るパラメータの分析結果は良好と判断します。水分はであり、当社推奨の管理限界値の以下であることから良好と判断します。汚染粒子数はNAS級であり、当社推奨の管理限界値のNAS級以内であることから良好と判断します。汚染度物重量は.mg/mlであり、当社推奨の管理限界値のmg/ml以内であることから良好と判断します。摩耗運転中における潤滑状態は正常であったものと判断します。異常摩耗の早期発見パラメータであるフェログラフィーのIs値がのマイナス乗と当社基準値と比較して良好の範囲にあったことから、潤滑箇所の潤滑状態は正常と判断します。金属濃度SOAP法により金属濃度を測定した結果、金属元素は検出されませんでした。金属濃度酸溶解法により金属濃度を測定した結果、潤滑箇所で発生する金属接触によって検出される銅が、外部から混入したと思われるカルシウムが、ナトリウムが検出されましたが僅かであり良好と判断します。
報告№107-0287 報告№107-0351 | 分析№107-01519 分析№107-01847 | 107-01847 | 濾過前の試料油を分析した結果、重量汚染度が前回のmg/mlからmg/mlに増加し、前回のやや不良から処置領域に入りました。D-SOAPで油の添加剤成分であるバリウムがppmからppm増加していました。D-SOAPで油の添加剤成分であるバリウムが検出されたことから、汚染度が高い原因は、油の添加剤成分の析出によるものと考えられました。今後、このスラッジの影響で軸受表面の静摩擦係数が上昇し、起動時トルクの上昇に繋がり、起動開度が増加することが懸念されました。これらの障害発生に対する弊害を勘案の上、当社製清浄分散剤TS－の投与と濾過を実施し、スラッジを除去されることを推奨します。
報告№109-09136 報告№110-00406 | 分析№109-001160 分析№110-001853 | 110-001853 | 金属元素と濃度の分析は、試料油を以上の高温で発光させ、その光を分光器で分光し、分光によって得られた光の強度と金属固有の波長とから元素を特定するIカップリング発光分光分析法を用います。また摩耗状態は、SOAP法により求めた金属成分と濃度にフェログラフィー法による摩耗粒子分析とを加味して総合的に評価しますが、摩擦面の摩耗機構と摩耗状態の判断は摩耗粒子の形態と、異常摩耗の早期発見パラメータであるIs値により判断します。Iカップリング発光分光分析供試のタービン油を分析した結果、SOAPで鉄、バリウム、ケイ素、D－SOAPで鉄、銅、クロム、リン、亜鉛、カルシウム、バリウム、アルミニウム、ナトリウム、マグネシウムが検出されました。これらの検出された金属元素から発生箇所を推定すると鉄、銅、クロム・軸受等リン、亜鉛、カルシウム、バリウム、アルミニウム、ケイ素、ナトリウム、マグネシウム・外部混入異物であると思われます。このうち、機械部品が摩耗したと思われる元素はのグループです。ケイ素の検出SOAPでケイ素がppm検出されました。一般に、潤滑油中からケイ素が検出された場合の原因として、シリコン油或いは、シリコン系の添加剤が検出されるフェログラフィーおよびフィルタ表面の異物観察で砂が多く観察されて検出されるシリコングリースをシール部に塗布している場合、このシリコングリースが潤滑油に混入して検出されるなどが挙げられますが、今回検出が比較的高濃度であることからの可能性が考えられます。については、分析結果では確認することが出来ませんので、これに関する情報があれば提供をお願いします。フェログラフィー摩耗粒子と摩耗形態分析結果から観察された粒子は、潤滑状態が正常な場合に発生する摩耗粒子異物の切削作用で発生する切削粒子金属潤滑部が局部的に油膜切れを起して発生するシビア粒子局部的に高圧・高温となる場合に発生するフリクションポリマ外部から混入したと思われる鉄錆、砂等でした。潤滑部では、正常なマイルド摩耗、異物による切削摩耗、そしてやや厳しい凝着摩耗も発生していることが分かりました。また、潤滑油が軸受軌道面で高圧下に押し込められ、局部的に高圧・高温状態となっている箇所があることも確認されました。摩耗形態の中でも切削摩耗は、摩耗進行速度が速い形態であることから管理には注意が必要です。転がり軸受で切削摩耗が発生している場合、軸受の寿命は分の程度に低下することが知られています。また、切削摩耗の発生原因となる混入異物が残留している場合、この異物により切削摩耗が継続して発生する可能性があります。フリクションポリマは、潤滑油が軸受軌道面に押し込められ高圧状態になると同時に、圧縮熱により高温状態になった結果、基油自身重合反応を起こし生成することが知られています。そのため、高圧高温状態の解消がなされなければ、潤滑油の劣化が進行し、粘度上昇に因る潤滑異常に進展する場合があります。潤滑状態異常摩耗の早期発見パラメータとして摩耗粒子を定量化して評価するフェログラフィーのIs値は、潤滑状態が厳しいの乗となっていました。計数汚染度、重量汚染度は共に当社推奨の管理限界値を超えていました。フィルタ表面の異物観察で金属片、鉄錆、砂等が観察されたことから、汚染度が高い要因は、摩耗と外部混入異物の影響と思われます。粘度、全酸価、IR、RBOTの各データは良好でした。尚、別紙RBOTの減少傾向から油の余寿命を求めた結果、本試料は直近の更油から起算して年月まで使用可能であることが分かります。軸受および潤滑油は継続使用可能な状態にあるものの、以下の対策が必要です。汚染度の改善油の汚染度が高く、観察された摩耗粒子や異物が軸受軌道面に噛み込み摩耗が進行し、軸受の寿命の指標となるフレーキングに進展することが懸念されるため、汚染度の改善が必要です。更油前に油槽内を清掃してから、更油することを推奨します。定期的な分析摩耗の進行を監視するため、定期的に分析を実施し、摩耗の進行状況を確認することを推奨します。傾向監視のための次回採油時期は、理論的に求めると最短で約時間となります。この時間は、油中汚染物が均一になるために必要とする時間であり、この時間を経過すれば、再分析の結果から潤滑状態の傾向を確認することが可能となります。理論時間を参考に次回採油時期を検討されることを提案します。シリコン系のグリースや添加剤の確認シリコン系の添加剤やグリースを使用している箇所があるかについてご確認下さい。
報告№109-09136 報告№113-00522 | 分析№109-001160 分析№113-002228 | 113-002228 | 異常摩耗の早期発見のパラメータであるIs値は、前回の-レベルから-レベルに低下し、正常でした。また、観察された粒子は極少量だったことから、は良好と判断します。計数汚染度は前回のNAS級からNAS級にランク上昇していたものの、当社推奨の管理限界値以下であり、良好です。重量汚染度はmg/mlから.mg/mlに減少し、良好です。
報告№105-0410 報告№105-0410 | 分析№105-02695 分析№105-02695 | 105-02695 | 分析の結果、全てのデータが良好であることから、本試料油は継続使用可能であり、軸受の潤滑状態も正常と判断します。この油は継続使用可能と判断します。粘度は良好と判断します。粘度はmm/sと管理限界値以内にあり、良好と判断します。水分は良好と判断します。水分はppmと管理限界値の以下にあり、良好と判断します。全酸価は良好と判断します。全酸価は.mgKOH/gと新油データの以内にあり、良好と判断します。IRは良好と判断します。IRの結果、油劣化の兆候を示すカルボン酸の吸収が確認されていないことから、継続使用可能な状態にあると考えられます。計数汚染度、重量汚染度、共に良好と判断します。計数汚染度は良好と判断します。計数汚染度はNAS級と当社推奨の管理限界値のNAS級以内にあり良好と判断します。重量汚染度は良好と判断します。重量汚染度は.mg/mlと当社推奨の管理限界値のmg/ml以内にあり良好と判断します。機器の潤滑状態フェログラフィーの結果、異常摩耗の早期発見パラメータであるIs値が.と良好の範囲にあり、潤滑状態は良好と判断します。SOAPは良好と判断します。SOAPの結果、摩耗により発生する鉄および錫が検出されていないことから良好と判断します。尚、油の添加剤成分であるリンが検出されました。D－SOAPの結果、錫が検出されました。D－SOAPの結果、摩耗により発生する錫が検出されたものの、微量であることから良好と判断します。フェログラフィーの結果、外部から混入した砂がやや多く観察されました。フェログラフィーの結果、異常摩耗の早期発見パラメータであるIs値が.と良好の範囲にあることから、継続使用可能な状態にあると判断します。
報告№109-09136 報告№111-00057 | 分析№109-001160 分析№111-000291 | 111-000291 | Iカップリング発光分光分析供試の作動油を分析した結果、検出された金属元素は、SOAPの結果表に示すように、鉛、ニッケル、錫、リン、亜鉛、カルシウム、ナトリウムが検出されました。これらの検出された金属元素から発生箇所を推定すると鉛、ニッケル、錫・シリンダ内壁およびポンプ内部等リン・オイル添加剤亜鉛、カルシウム、ナトリウム・外部混入異物であると思われます。このうち、機械部品が摩耗したと思われる元素はのグループです。フェログラフィー異常摩耗の早期発見パラメータとして摩耗粒子を定量化して評価するフェログラフィーのIs値は、潤滑状態が正常なのマイナス乗でした。計数汚染度、重量汚染度は共に当社推奨の管理限界値を超えていました。計数汚染度の粒子分布を見るとμm以上の粒子が多く、摩耗粒子の形態観察で繊維状異物等が観察されたことから、汚染度が高い要因は、外部混入異物の影響と思われます。水分、全酸価、IRの各データは良好でした。汚染度がやや高く、バルブの動作障害などの発生が懸念されるため、精密な濾過装置による濾過を実施し、計数汚染度をNAS級以下、重量汚染度をmg/ml以下に改善することを推奨します。なお、今後も今回と同様の分析を実施する場合は、計数汚染度および重量汚染度を正確に得るため、採油量を少なくともml以上にされることを推奨します。
報告№109-09249 報告№111-00550 | 分析№109-001747 分析№111-002528 | 111-002528 | 潤滑油および軸受は継続使用可能な状態であると判断します。但し、異種油の混入および油名が違う可能性があり、今後も摩耗の進行を傾向監視するため、以下の対策を推奨します。定期的な分析切削摩耗や凝着摩耗の進行を監視するため、定期的に分析を実施し、摩耗の進行状況を確認することを推奨します。異種油の混入および油名の再確認有機物・有機化合物の結果、新油と異なるピークが確認されたことから、異種油の混入の有無および油名の再確認を推奨します。フェログラフィー異常摩耗の早期発見パラメータとして摩耗粒子を定量化して評価するフェログラフィーのIs値は、潤滑状態がやや厳しいの乗でした。摩耗粒子の形態で比較的多く観察された粒子は、潤滑状態が正常な場合に発生する摩耗粒子異物の噛み込みにより発生する切削粒子金属潤滑部が局部的に油膜切れを起して発生するシビア粒子外部から混入したと思われる鉄錆、樹脂等でした。これらの摩耗粒子が観察された場合、潤滑部で発生している摩耗形態は、正常なマイルド摩耗異物による切削摩耗潤滑状態がやや厳しい凝着摩耗であることが分かります。切削摩耗は、他の摩耗形態に比較して摩耗進行速度が速く注意が必要で、定期的なトライボ診断による状態監視が必要と考えます。切削摩耗の原因となる混入異物が残留している場合、この異物により切削摩耗が継続して発生する可能性があります。Iカップリング発光分光分析供試の潤滑油を分析した結果、検出された金属元素は、油中金属元素の結果表に示すように、鉄、鉛、銅、亜鉛、カルシウム、ケイ素、ナトリウムでした。検出されたこれらの金属元素から発生箇所を推定すると鉄、鉛、銅、亜鉛・軸受等カルシウム、ケイ素、ナトリウム・外部混入異物であると思われます。このうち、機械部品が摩耗したと思われる元素はのグループです。水分、汚染粒子数、汚染度物重量の各データは良好でした。有機物・有機化合物有機物・有機化合物の結果、新油と異なるピークが確認されたことから、異種油が混入したか、或いは、油名が違う可能性が考えられます。今回の分析結果だけでは異種油の特定は出来ませんが、現状では異種油等の混入が原因となる油の劣化は確認されていませんので、早急な対策を行う必要はないと思われます。分析結果特性低下特性低下に係るパラメータの分析結果は、IRチャートの結果から新油との相違点が確認されたことから異種油の混入、或いは、油名が違う可能性が考えられました。粘度粘度はmm/sと新油値mm/sに対する粘度変化率は-.％で、当社推奨の管理限界値である±％以内にあり、良好と判断します。全酸価添加油の全酸価は、油メーカによって初期値が違うため統一した管理基準を設定するのが困難であることから、当社では管理限界値を設定しておらず、新油分析値との比較及び他の分析項目の結果より全酸価の状態判断を行います。その結果、全酸価はと新油値.mgKOH/gに比較して若干高くなっていますが、IRチャートに示すように劣化の兆候として現れるカルボン酸などの有機物・有機化合物の発生が確認されていないことから、良好と判断します。酸化安定度酸化安定度はminであり、当社推奨の管理限界値のmin以上であることから良好と判断します。有機物・有機化合物有機物・有機化合物は、IRチャートによる新油分析値との比較の結果、cm-付近に劣化の兆候を示すカルボン酸の吸収が確認されていないことから、良好と判断します。但し、別紙IR吸収パターンの相違から分かるように、新油と異なる有機物・有機化合物の存在が確認されました。色相はL.であり、新油値のL.に比較して変化はないことから、良好と判断します。汚染に係るパラメータの分析結果は良好と判断します。水分はppmであり、当社推奨の管理限界値の以下であることから良好と判断します。汚染粒子数はNAS級であり、当社推奨の管理限界値のNAS級以内であることから良好と判断します。汚染度物重量は.mg/mlであり、当社推奨の管理限界値のmg/ml以内であることから良好と判断します。摩耗フェログラフィーによる摩耗粒子の観察の結果、潤滑状態が正常な場合に発生する摩耗粒子、異物の噛み込みにより発生する切削粒子、金属潤滑部が局部的に油膜切れを起して発生するシビア粒子、外部から混入したと思われる鉄錆、樹脂等が比較的多く観察されました。異常摩耗の早期発見パラメータであるフェログラフィーのIs値がの乗とやや高く、摩耗粒子の形態観察の結果、潤滑状態が正常な場合に発生する摩耗粒子、異物の噛み込みにより発生する切削粒子、金属潤滑部が局部的に油膜切れを起して発生するシビア粒子、外部から混入したと思われる鉄錆、樹脂等が比較的多く観察されました。金属濃度SOAP法により金属濃度を測定した結果、潤滑箇所で発生する金属接触によって検出される鉛、銅が共にppm、亜鉛がppm、外部から混入したと思われるケイ素がppm検出されました。金属濃度酸溶解法により金属濃度を測定した結果、潤滑箇所で発生する金属接触によって検出される鉄が、亜鉛が、外部から混入したと思われるカルシウム、ナトリウムが共にと僅かに検出されましたが良好と判断します。
報告№109-09136 報告№112-00588 | 分析№109-001160 分析№112-002424 | 112-002424_date130304 | 、汚染状態、摩耗状態トライボロジーを活用した設備診断法による結果、当該設備はピストンリングが若干摩耗して、燃焼ガスのシール性が低下し始めていると推定されます。現時点では直ちに異常な状態にならないと判断しますが、シール性が低下した場合エンジンオイル内に混入した燃焼ガスが、オイルの添加剤と化学反応してメタルを摩耗させる異物になるため注意が必要です。また、前回のデータでは軸受メタルの摩耗は確認されていませんが、今回のデータではクランクピンメタルが軽度に摩耗している箇所があると推定されます。今後の摩耗進行を傾向監視するため、以下の対策を推奨します。余寿命予測フェログラフィーのIs値は、前回に比較しての乗から変化はなく、平衡状態で安定した潤滑状態になっていることがわかります。このような安定した潤滑状態では、異常な方向に向かう上昇角を示さないことからIs値による余寿命予測はできませんが、前回と今回の摩耗形態や摩耗サイズの粒度分布、金属摩耗量、油中汚染物の影響や潤滑性状の確認や比較等の過程を経た結果から総合的に判断すると、少なくとも年程度の間は継続して使用が可能な状態にあると判断します。次回点検でピストンリングと軸受メタル摩耗の点検当該機の油中からカルシウム化合物がやや高い濃度で検出されたため、この化合物がピストンピンメタルやクランクピンメタルの摩耗を促進させる懸念があります。化合物発生の原因は、ピストンリングの摩耗によって燃焼ガスのシール性が低下し、燃焼ガス中の硫黄分と油中のカルシウム添加剤が反応するためと考えられます。また、クランクピンメタルの一部では積層構造になっている最上部層のホワイトメタルが摩耗し、第二層のニッケル層が軽度に摩耗している箇所があると推定されます。摩耗範囲は限定的だと思われますので、直ちに異常ではないものの、開放点検を計画される場合はピストンリングと共にメタル摩耗の点検をされることを推奨します。更油ディーゼルエンジン中にSOAP-Tでカルシウムが検出された場合、そのカルシウムは燃料中の硫黄分と潤滑油の添加剤とが化学反応して、硫酸カルシウムになっていることが知られています。硫酸カルシウムは、いわゆる石膏であり、軸受の軽質金属に喰い込んだり、埋め込まれたりして潤滑中に相手材を切削し、結果として軸受寿命が短くなることが、メーカの研究結果から判明しています。潤滑油は、SOAP-Tでこのカルシウム濃度が比較的高いため、軸受メタルの摩耗が促進する可能性が高いことから、可能で有れば更油を推奨します。定期的なトライボ診断トライボ診断は、潤滑油を分析し、潤滑油の性状を調査して継続使用が可能か、更油すべきかの評価を行うことはもとより、ギヤや転がり軸受、すべり軸受などの潤滑状態も評価する設備診断技術ですが、農業用の設備では稼働率にもよるものの年に回程度の診断により、そのデータの変化から異常の兆候を早期に発見することや、分解点検の必要性を判断することが可能となります。今回の分析データでは、潤滑油中に摩耗速度の凝着摩耗が確認されたことから、今後も定期的な分析診断により設備状態を把握することを推奨します。はフェログラフィーおよびSOAP-Tの結果から総合的に判断した結果、傾向管理が必要な状態にあると考えられます。フェログラフィー【定量分析：Is値】Is値は異常摩耗の早期発見パラメータのつで、摩耗粒子を定量化するために用います。今回のIs値はの乗とやや高い値でした。フェログラフィー【定性分析：摩耗粒子および摩耗形態観察】分析結果から比較的多く観察された粒子は、以下の通りでした。正常な摩耗粒子・潤滑状態が正常なマイルド摩耗により発生。黒錆・潤滑状態がやや厳しい凝着摩耗により発生。金属接触が厳しく、且つ、高い摩擦熱が発生していると考えられます。フリクションポリマ・局部的に高圧・高温となる場合に発生。観察された摩耗粒子の中でもフリクションポリマは、注意が必要です。フリクションポリマは、潤滑油が摺動面に押し込められ高圧状態になると同時に、圧縮熱により高温状態になった結果、基油自身が重合反応を起こし生成することが知られています。そのため、高圧高温状態の解消がなされなければ、潤滑油の劣化が進行し、粘度上昇に因る潤滑異常に進展する場合があります。Iカップリング発光分光分析【SOAP-T】検出された金属元素から発生箇所を推定すると、以下の通りでした。鉄、鉛、ニッケル、錫・エンジン部品リン、亜鉛、カルシウム・添加剤ナトリウム・外部混入異物カルシウムの析出SOAP-Tの結果、カルシウムがppmとやや高い値でした。エンジン油中にカルシウム化合物がやや高い濃度で検出された場合、この化合物がピストンピンメタルやクランクピンメタル摺動面に噛み込んで摩耗させたり、メタルに埋め込まれて摩耗を促進させたりする原因になるなどの悪影響を生じることが当社の研究結果から判明しています。この影響については、別紙カルシウムの析出をご覧ください。計数汚染度は、NAS級以上と汚染されていましたが、これはNAS等級～μmのレンジが級以上であり、夾雑物の粒度分布は、.～μmの範囲にあり、.μmにピークが確認されました。μm以下の粒子が多いことから、これらの微小サイズの粒子は、燃焼して発生したすす等であることが推定されました。また、フィルタの表面の異物観察では、鉄錆、砂、カルシウム化合物等が観察されたことから、汚染度が高い要因は、摩耗、エンジンオイルの反応生成物と外部混入異物の影響と思われます。は良好と判断します。粘度粘度は、.mm/sと新油値mm/sに比較して、粘度変化率は+％で、管理限界値である±％以内にあり、良好と判断します。水分は、と管理限界値の以下にあり、良好と判断します。酸価は、mgKOH/gと新油値mgKOH/gに比較して高いものの、IRの結果で油劣化の兆候を示すカルボン酸の吸収が確認されていないことから、良好と判断します。塩基価は、mgKOH/gと管理限界値のmgKOH/g以上であることから、良好と判断します。IRIRチャートの結果、新油と使用油のスペクトルパターンはほぼ一致し、また、油劣化の兆候を示すカルボン酸の吸収が確認されていないことから、良好と判断します。
報告№109-09094 報告№112-00124 | 分析№109-000916 分析№112-000636 | 112-000636_date121122 | グリースおよび軸受は継続使用可能な状態にあると判断します。はフェログラフィーおよびSOAP-Tの結果から総合的に判断した結果、正常な状態にあると考えられます。フェログラフィー【定性分析：摩耗粒子および摩耗形態観察】分析結果から比較的多く観察された粒子は、以下の通りでした。正常な摩耗粒子・潤滑状態が正常なマイルド摩耗により発生。Iカップリング発光分光分析【SOAP-T】検出された金属元素から発生箇所を推定すると、以下の通りでした。鉄、鉛、アンチモン、ニッケル、錫・軸受等亜鉛、カルシウム、アルミニウム、ナトリウム、モリブデン・添加剤、増ちょう剤、外部混入異物．グリースのちょう度、滴点、酸価、IRの各データは良好でした。≪状態監視とパラメータ≫分析の目的および各分析のパラメータは以下の通りです。特性低下目的：グリースの分析結果から、グリースの物理的性状や劣化傾向などを確認する。酸価JISK赤外線吸収スペクトルJISKちょう度JISK滴点JISK摩耗目的：グリース中の摩耗粒子を分析する事により、回転・摺動部の潤滑状態、摩耗劣化の程度、余寿命などを解析する。摩耗診断電子顕微鏡観察JISKX線マイクロアナリシス油中金属濃度JISK≪分析結果≫特性低下酸価：良好酸価.mgKOH/gは管理基本値の.mgKOH/g以内にあることから、問題は無いと判断します。赤外線吸収スペクトル：良好ちょう度：良好ちょう度値はと○○管理限界値であるから以内に留まっています。滴点：良好滴点はと管理基本値のに比較し大きな変化はないことから問題は無いと判断します。摩耗摩耗診断：良好摩耗診断の結果、潤滑状態が正常な場合に発生する摩耗粒子が比較的多く観察されました。電子顕微鏡観察・X線マイクロアナリシス：今回は実施していません。油中金属濃度：良好油中金属濃度の結果、摩耗により発生する鉄、鉛、アンチモン、ニッケル、錫、油の添加剤成分や増ちょう剤等である亜鉛、カルシウム、アルミニウム、ナトリウム、モリブデンが検出されたものの、良好と判断します。
報告№109-09136 報告№113-00257 | 分析№109-001160 分析№113-000978 | 113-000978 | 分析の結果、は良好な範囲にあり、汚染度は高濃度の部分を採油したにもかかわらず、清浄な状態にあることから、継続使用可能な状態にあると判断します。増速機増速機は継続使用可能な状態にあると判断しますが、SOAP/D-SOAPで鉄および銅が検出されたことから、ギヤおよび軸受で摩耗が発生していると推定されるため、に示す対策を推奨します。分析項目の追加SOAPの結果から鉄および銅が検出されていることから、ギヤおよび軸受で摩耗が発生していると推定されます。今後、摩耗が進行することが懸念されるため、次回の分析ではフェログラフィーを追加することを推奨します。はSOAP／D-SOAPの結果から総合的に判断した結果、継続使用は可能ですが、今後の機器の機能を確認するためにも傾向管理が有用と考えます。Iカップリング発光分光分析【SOAP／D-SOAP】検出された金属元素から発生箇所を推定すると、以下の通りでした。検出された金属元素 分類 鉄、銅、錫、亜鉛 ギヤ・軸受等 リン 添加剤 カルシウム、ナトリウム、マグネシウム 外部混入異物 計数汚染度は、NAS級と当社推奨の管理限界値以下であり、良好でした。粘度、水分、酸価の各データは、良好でした。
報告№109-09136 報告№112-00419 | 分析№109-001160 分析№112-001777 | 112-001777 | 濾過前の試料油を分析した結果、計数汚染度が前回のNAS級から、今回NAS級に約ヶ月でランク上昇していました。摩耗粒子の形態観察およびフィルタ表面の異物観察で鉄錆等が観察されたため、汚染度が増加した要因は、摩耗による粒子の増加ではなく、外部から混入したと思われる異物によるものと考えられます。但し、異物の混入はありましたが、潤滑異常の早期発見パラメータである摩耗過酷度を示すIs値がの乗と非常に良好の範囲にあることから、潤滑状態は正常な状態にあると判断します。尚、RBOTが前回に比較してmin増加していました。RBOTが増加した理由は、更油、補給を実施した仮設タンクで他の軸受油と混合して濾過を実施した濾過機配管内や仮設タンクなどに油が残留していた以上のことが考えられます。今回の採油は濾過機から実施していることから、およびであると推定されます。但し、今回の分析結果で、酸価および粘度の各データに大きな変化はなく、異種油の混入などは確認されていないため、本試料油は継続使用可能な状態にあります。今後は今回のRBOT値によりデータ管理を行います。
報告№106-0227 報告№106-0295 | 分析№106-01279 分析№106-01604 | 106-01604 | 濾過前の試料油を分析した結果、重量汚染度がmg/mlと処置領域にありました。摩耗粒子形態観察で摩擦熱が高い場合に発生する黒錆、局部的に高圧・高温となる場合に発生するフリクションポリマが観察されました。D－SOAPの結果、前回に比較して鉄が.から、油の添加剤成分であるバリウムがからに各々上昇していました。）鉄の検出主にサーボシリンダ内壁やポンプ内部で摩耗が進行していると考えられました。現在のところ、汚染度はNAS級と良好の範囲にありますが、このまま摩耗が進行し汚染度がやや不良のNAS級に到達した場合、バルブ類の動作障害やフィルタの目詰まり等が発生することが懸念されます。）スラッジの発生D－SOAPの結果で鉄が、バリウムが検出されたことから、重量汚染度が高い原因は、）による摩耗とFBKタービンSHに含まれている添加剤成分のバリウムが析出したためと考えられました。このスラッジは、粘着性があり、バルブ類の動作障害を発生することが懸念されました。）フリクションポリマフリクションポリマの発生要因は、局部的に高圧・高温の箇所が見られる場合に発生します。このことから、高い摩擦熱による油劣化に注意が必要です。これらの障害発生に対する弊害を勘案の上、当社製清浄分散剤TS－の投与と濾過を実施されることを推奨します。
報告№106-0333 報告№106-0333 | 分析№106-01744 分析№106-01744 | 106-01744 | 経緯運転中に電動サーボが停止した。採油を実施したところ、潤滑油が黒化していた。目的潤滑油の黒化原因を確認する。トライボ診断を実施し、、汚染度、摩耗状態を確認する。考察潤滑油の黒化原因潤滑油が黒化する原因は以下の三つが考えられます。摩耗粒子の増加油の劣化汚染粒子の混入これらの推定される原因を分析結果から確認しました。その結果、XMAで鉄、クロムを含む粒子が多く観察されたことから、発生源はボールネジ部、ナット、ギヤ歯面等であり、これらの箇所から発生した摩耗粒子により黒化したことが確認されました。以上のことから、潤滑油が黒化した原因は、の摩耗粒子の増加によるものと考えられました。これらのことは、計数汚染度がNAS級以上、重量汚染度が.mg/mlと汚染されていたこと異常摩耗の早期発見パラメータであるフェログラフィーのIs値がの乗と高く、摩耗粒子形態観察の結果、薄片状の鉄系粒子、外部から混入した赤錆、局部的に高圧・高温となる場合に発生するフリクションポリマが観察されたことSOAP／D－SOAPの結果で鉄が多く検出されたことSEM・XMAで鉄、クロムを含む粒子が多く観察されたこと潤滑を示す粘度、水分、全酸価、IRの各データが良好の範囲にあり、潤滑油の劣化が認められなかったこと以上のことから判断しました。今後の対策薄片状の鉄系摩耗粒子は、その形態からボールネジ軌道面やボール表から摩耗が発生し、場合によっては精密ボールネジ部のネジ部の角が微小欠損していたり、或いは、軌道面が微小剥離を起こしていると考えられますので、念入りにネジ部や軌道面を点検することを推奨します。全量更油後に運転されている当該機は、更油前に油槽内を清掃していれば問題ありませんが、清掃していない場合、更油前の汚染物が残留して摩耗が進行する場合が考えられますので、濾過を実施することを併せて推奨します。尚、今回の採油は主機停止中のドレンバルブから実施しているため、油中粒子が沈降して高濃度になっている部分を採油していることになり、油循環中の採油に比較して分析データが高くなり、異常な状態と判断してしまうなどの影響が出ることもあります。そのため今後の採油は、油中粒子の分散状態が良い、運転中もしくは停止直後に油槽中層部から実施されることを推奨します。
報告№109-09136 報告№111-00224 | 分析№109-001160 分析№111-001138 | 111-001138 | 軸受は継続使用可能な状態にあると判断します。但し、摩耗の進行が懸念されるため、以下の対策を推奨します。凝着摩耗の進行を監視するため、ヶ月後に分析を実施し、摩耗の進行状況を確認することを推奨します。フェログラフィー異常摩耗の早期発見パラメータとして摩耗粒子を定量化して評価するフェログラフィーのIs値は、潤滑状態がやや厳しいの乗でした。摩耗粒子の形態で比較的多く観察された粒子は、潤滑状態が正常な場合に発生する摩耗粒子、金属潤滑部が局部的に油膜切れを起して発生するシビア粒子でした。これらの摩耗粒子が観察された場合、潤滑部で発生している摩耗形態は、正常なマイルド摩耗と潤滑状態がやや厳しい凝着摩耗が発生していることが分かります。Iカップリング発光分光分析供試のギヤ油を分析した結果、検出された金属元素は、SOAPの結果表に示すように、鉄、錫、リン、カルシウム、アルミニウム、ナトリウムが検出されました。これらの検出された金属元素から発生箇所を推定すると鉄、錫・軸受等リン・オイル添加剤カルシウム、アルミニウム、ナトリウム・外部混入異物であると思われます。このうち、機械部品が摩耗したと思われる元素はのグループです。計数汚染度は良好でした。分析結果計数汚染度は良好と判断します。計数汚染度計数汚染度はNAS級と当社推奨の管理限界値のNAS級以内にあり、良好と判断します。重量汚染度はmg/mlでした。機器の潤滑状態摩耗粒子の形態観察の結果、潤滑状態が正常な場合に発生する摩耗粒子、金属潤滑部が局部的に油膜切れを起して発生するシビア粒子が比較的多く観察されました。SOAPSOAPの結果、油の添加剤成分であるリンが検出されました。摩耗により発生する鉄が検出されていないことから、良好と判断します。D－SOAPD－SOAPの結果、摩耗により発生する鉄が検出されました。フェログラフィー異常摩耗の早期発見パラメータであるフェログラフィーのIs値がの乗とやや高く、摩耗粒子の形態観察の結果、潤滑状態が正常な場合に発生する摩耗粒子、金属潤滑部が局部的に油膜切れを起して発生する銅系シビア粒子が比較的多く観察されました。
報告№109-09136 報告№113-00295 | 分析№109-001160 分析№113-001200 | 113-001200 | 軸受は継続使用可能な状態にあると判断します。但し、SOAPの銅濃度が高いことから、以下の対策が必要です。油劣化の確認今後、別紙鉱油の酸化に対する金属触媒の影響に示すように銅濃度の増加に伴い酸化速度が速まる可能性があるため、今回の分析から短期間のうちに再分析を実施し、油劣化の進行状況を確認することを推奨します。はフェログラフィーおよびSOAP／D-SOAPの結果から総合的に判断した結果、継続使用は可能ですが、今後の機器の機能を確認するためにも傾向管理が有用と考えます。フェログラフィー【定量分析：Is値】Is値は異常摩耗の早期発見パラメータのつで、摩耗程度を定量化するために用います。Is値は前回に比較してのマイナス乗から変化はなく、低い値でした。フェログラフィー【定性分析：摩耗粒子および摩耗形態観察】分析結果から観察された全ての粒子量は少でした。Iカップリング発光分光分析【SOAP/D-SOAP】検出された金属元素から発生箇所を推定すると、以下の通りでした。鉄、銅・軸受等リン、亜鉛・オイル添加剤カルシウム、ケイ素、ナトリウム・外部混入異物銅の溶出SOAPの結果、前回に比較して銅がppmからppmに減少していました。銅濃度の減少要因は推定出来ませんが、油の攪拌状況の違いで減少した可能性などが考えられます。提供して頂いた情報によれば、ボイラ給水ポンプのラビンリンスリングに銅が使用されていると思われますので、この部位の銅が検出されているか、或いは、潤滑油中の亜鉛系添加剤がその他の銅を使用した箇所と反応して溶出させていると推定されます。銅濃度は、別紙鉱油の酸化に対する金属触媒の影響に示すように濃度の増加とともに酸化速度が加速しますので、注意が必要です。計数汚染度は、前回に比較してNAS級から等級に変化はなく、重量汚染度は.mg/mlから.mg/mlに増加しているものの当社推奨の管理限界値以下であり、共に良好でした。分析結果は良好と判断します。計数汚染度計数汚染度はNAS級と当社推奨の管理限界値のNAS級以下にあり、良好と判断します。重量汚染度は.mg/mlと当社推奨の管理限界値のmg/ml以下にあり、良好と判断します。SOAPの結果、前回同様に銅が高い値でした。SOAPSOAPの結果、油の添加剤成分であるリン、亜鉛が検出されました。検出された亜鉛は、添加剤として化学反応により銅をイオン化させることが知られています。今回の銅濃度は減少していましたが、今後、銅濃度が増加した場合、別紙鉱油の酸化に対する金属触媒の影響に示されるように、油の酸化劣化速度を増大させるため、注意が必要です。D-SOAPD-SOAPの結果、摩耗により発生する鉄が検出されました。フェログラフィー異常摩耗の早期発見パラメータであるフェログラフィーのIs値がのマイナス乗と良好の範囲にあり、摩耗状態は正常と判断します。
報告№106-6008 報告№106-0118 | 分析№106-00119 分析№106-00773 | 106-00773_変更 | トライボ診断の結果、摩耗粒子形態観察で転がり軸受の寿命の指標となるフレーキングの発生は確認されておらず、本軸受は継続使用可能な状態にあると判断します。但し、摩耗粒子形態観察で外部から混入した鉄錆が多く観察されました。今後、これらの鉄錆が軸受軌道面に噛み込み傷が発生し、この傷が起点となって疲労摩耗に進展することが懸念されます。一方、SOAP／D-SOAPの結果、海水に含まれるマグネシウム、ナトリウムが検出されたことから、海水が混入した可能性があり、海水の影響で金属表面が腐食する場合があります。今後は、年に度トライボ診断を実施し、摩耗の進行状況および海水の影響で発生する腐食摩耗の発生状況を確認することを推奨します。尚、報告書の管理表中に示しているSOAP／D-SOAPは、グリース潤滑の場合、摩耗粒子が均一に分散していないため、測定値が大きく変動することがありますので参考値としてお考え下さい。
報告№109-09129 報告№109-09129 | 分析№109-001111 分析№109-001111 | 109-001111 | 摩耗粒子の形態観察結果から、軸受内部では微小領域で微振動が発生している状態であることが分かりました。観察された摩耗粒子の中には、フレッティングにより発生した赤錆が比較的多く観察されたものの、軸受の寿命の指標とされているフレーキングによる摩耗粒子が確認されていないことから、軸受は継続使用可能と判断します。尚、フレッティングは、軸と内輪内面軸受箱と外輪外面軌道輪と転動体の箇所で発生する可能性があります。フレッティング粒子は酸化して硬いため、軸受軌道面に噛み込んだ場合はその傷が疲労剥離の起点となり、フレーキングへと進展することが想定されます。そのため、定期的に分析を実施し摩耗の進行状況を確認されることを推奨します。分析周期は、理論的に計算したところ、運転時間が時間以上経過すれば、摩耗の進行状況を確認することができますので、このことを参考に次回分析時期を決定されることを推奨します。計数汚染度は良好と判断します。計数汚染度は当社推奨の管理限界値に到達していました。計数汚染度はNAS級と当社推奨の管理限界値のNAS級に到達していました。重量汚染度はmg/mlでした。重量汚染度はmg/mlでした。機器の潤滑状態フェログラフィーの結果、フレッティングにより発生する赤錆がやや多く観察されています。SOAPの結果、鉄が検出されました。SOAPの結果、摩耗により発生する鉄、油の添加剤成分であるリンが検出されました。D－SOAPの結果、鉄が検出されました。D－SOAPの結果、摩耗により発生する鉄が検出されました。フェログラフィーの結果、フレッティングにより発生する赤錆がやや多く観察されました。異常摩耗の早期発見パラメータであるフェログラフィーのIs値がの乗とやや高く、摩耗粒子の形態観察の結果、フレッティングにより発生する赤錆がやや多く観察されました。
報告№109-09136 報告№111-00719 | 分析№109-001160 分析№111-003667 | 111-003667 | 対象設備は継続使用可能な状態にあると判断します。但し、今後も摩耗の進行を傾向監視するため、以下の対策を推奨します。定期的な分析切削摩耗の進行を監視するため、定期的に分析を実施し、摩耗の進行状況を確認することを推奨します。新油との比較による評価を示す粘度、塩基価のデータは新油データを基準として評価しています。今回は当社に新油データがなかったため判断できませんでしたが、今後評価する場合は、充填用に新油を同時に分析することをご検討下さい。フェログラフィー異常摩耗の早期発見パラメータとして摩耗粒子を定量化して評価するフェログラフィーのIs値は、潤滑状態が厳しいの乗でした。摩耗粒子の形態で比較的多く観察された粒子は、潤滑状態が正常な場合に発生する摩耗粒子異物の噛み込みにより発生する切削粒子でした。これらの摩耗粒子が観察された場合、潤滑部で発生している摩耗形態は、正常なマイルド摩耗異物による切削摩耗であることが分かります。切削摩耗は、他の摩耗形態に比較して摩耗進行速度が速く注意が必要で、定期的なトライボ診断による状態監視が必要と考えます。切削摩耗の原因となる混入異物が残留している場合、この異物により切削摩耗が継続して発生する可能性があります。Iカップリング発光分光分析供試の潤滑油を分析した結果、検出された金属元素は、SOAPの結果表に示すように、鉄、ニッケル、リン、亜鉛、カルシウム、バリウム、ナトリウムでした。検出されたこれらの金属元素から発生箇所を推定すると鉄、ニッケル・エンジン部品リン、亜鉛、カルシウム・オイル添加剤バリウム、ナトリウム・外部混入異物であると思われます。このうち、機械部品が摩耗したと思われる元素はのグループです。計数汚染度計数汚染度はNAS級とやや汚染されていました。フェログラフィーおよびSOAP／D－SOAPの結果から、摩耗と外部混入異物の影響と思われます。水分は良好でした。尚、粘度、塩基価は、当社に新油データがなかったため、比較ができず評価できませんでした。
報告№101-0197 | 分析№101-01772 | 101-01772 | は良好と判断します。粘度は良好と判断します。粘度はmm/sと新油値mm/sに比較して、粘度変化率は+.％で、当社推奨の管理目安である±％以内にあり、良好と判断します。水分は良好と判断します。水分は.と当社推奨の管理目安の以下であり、良好と判断します。全酸価は良好と判断します。全酸価は.mgKOH/gと新油値.mgKOH/gに比較して、変化はなく、良好と判断します。IRの結果、良好と判断します。IRの結果、IRチャートに示すように油劣化の兆候を示すカルボン酸の兆候が確認されておらず、良好と判断します。RBOTは良好と判断します。RBOTはminと当社推奨の管理限界値内にあり、良好と判断します。計数汚染度が当社推奨の管理限界値に到達していました。計数汚染度は当推奨の管理限界値に到達していました。計数汚染度はNAS級と当社推奨の管理限界値NAS級に到達していました。重量汚染度は良好と判断します。重量汚染度はmg/mlと当社推奨の管理目安のmg/ml以下であり、良好と判断します。機器の潤滑状態ベアリング軌道面で微小なフレーキングが発生していることが確認されましたが、本ベアリングは継続使用可能な状態にあると判断します。SOAPの結果、ベアリングの摩耗により発生した鉄が検出されました。SOAPの結果、ベアリングの摩耗により発生した鉄がppm検出されました。一方、油の添加剤成分であるリンはppm検出されました。D－SOAPの結果、ベアリングの摩耗により発生した鉄、銅が検出されました。D－SOAPの結果、ベアリングの摩耗により発生した鉄がppm、銅がppm検出されました。フェログラフィーの結果、微小なフレーキングが確認されました。摩耗の過酷度を示すフェログラフィーのIs値がの乗とやや高い値でした。摩耗粒子の形態観察の結果、ベアリング軌道面のフレーキングにより発生した摩耗粒子が多く見られることから、Is値が高い要因はフレーキングによるものと考えられました。現在の所、観察された粒子は比較的小さく、ベアリングは継続使用可能な状況にあると判断します。
報告№109-09136 報告№114-00079 | 分析№109-001160 分析№114-000240 | 114-000240 | 潤滑油は、劣化は確認されなかったものの、重量汚染度が./mlと高い値でした。汚染度が高いのは、機器停止中に油中粒子が沈降することで高濃度となるドレン部分から採油している影響や、潤滑油に添加されている固体潤滑剤であるモリブデンの影響と考えられます。一方、油中金属濃度分析の結果では、固体粒子成分の鉄が検出されたことから、この鉄分が潤滑部に噛み込むことにより、摩耗を促進させる可能性があります。念のため、傾向監視が必要と思われます。軸受は継続使用可能な状態にあると判断します。但し、今後の摩耗推移を確認するためにも傾向監視を継続することが有効です。定期的な分析今後の疲労摩耗の推移を監視するため、定期的に分析を実施することを推奨します。最適な採油方法本試料油は、機器停止中にドレンから採油されているため、別紙油中粒子の沈降の影響に示すように、油中粒子が油槽底部に沈降し、分析データが高濃度に出ている可能性があります。正確なデータによる診断を行うためにも、今後の採油は、停止直後に実施されることを推奨します。異常摩耗の早期発見のパラメータであるIs値はレベルとやや高い値でした。また、潤滑部の摩耗が認められたため、定期的に潤滑油分析を実施し、摩耗推移を監視することが有用と考えます。疲労摩耗粒子・繰返し応力による金属疲労で発生。大型化するとフレーキングの発生が懸念されます。計数汚染度はNAS級と当社推奨の管理限界値以下にあり、良好であるものの、重量汚染度が.mg/mlと高い値でした。D-SOAPで油の添加剤成分であるリン、モリブデンが検出され、フィルタ表面残渣に金属片、粘ちょう物、砂等が観察されたことから、汚染度が高い要因は、摩耗とスラッジ、そして外部混入異物の影響と思われます。粘度、水分、酸価、IRの各データは良好です。
|  | 113-000737 | 潤滑油の劣化はないものの、汚染度が高い値でした。添加剤としてモリブデンが添加されている場合、モリブデンの影響で～μmの汚染度が高い値となることがありますが、今回の汚染度の粒子サイズの分布をみると、全てのサイズでNAS級以上であり、SOAP-Tで鉄がppm検出されていることから、汚染度が高いのは摩耗による影響と考えられます。今後、油中の異物がギヤ歯面や軸受軌道面に噛み込み、摩耗が進行することが懸念されます。減速機減速機は継続使用可能であるため、分解点検の必要はないと判断します。また、検出された鉄濃度からギヤのバックラッシの増加量を計算しました。ギヤのバックラッシが適正でない場合、ギヤが円滑に稼動せず、振動の増大鉄がギヤ歯面から発生しているとした場合、仮定に基づく計算であるため参考値となりますが、ギヤのバックラッシ増加量は最も厳しい部分で約μmと推定されました。上限値に比較して十分に小さい値であるため、継続使用に問題はないと考えられます。この増加量を基に、バックラッシの上限値に到達する時間を推定すると、バックラッシの上限値であるμmに到達するのは、年後であることが分かりました。但し、この結果は、減速機の情報を仮定しているため、参考値としてお考え下さい。更油油中の汚染度が高いことから、摩耗粒子や異物等がギヤ歯面や軸受軌道面に噛み込むことによる摩耗の進行が懸念されるため、更油を推奨します。定期的なトライボ診断実施定期的な分析を実施することにより、データの変化から異常の兆候を早期に発見することが可能となります。今後懸念される切削摩耗、疲労摩耗の進行を監視するため、定期的なトライボ診断の実施を推奨します。は全てのデータが正常であり、良好でした。粘度粘度は、.mm/sと新油値の.mm/sに比較して粘度変化率が-％となっており、当社推奨の管理限界値である±％以内にあり、良好でした。水分は.ppmと当社推奨の管理限界値以下にあり、良好と判断します。酸価・IR酸価劣化の進行度は、酸価およびIRの結果から総合的に判断します。酸価は、.mgKOH/gと新油値.mgKOH/g以上であるものの、IRの結果で油劣化の兆候を示すカルボン酸の吸収が確認されていないことから、良好と判断します。計数汚染度が当社推奨の管理限界値を超えていました。フィルタ表面の異物観察で金属片、鉄錆、砂等が観察されたことから、汚染度が高い要因は、摩耗と外部混入異物の影響と思われます。計数汚染度計数汚染度はNAS級以上と当社推奨の管理限界値を超えていました。重量汚染度は.mg/mlと汚染されていました。光学顕微鏡写真重量汚染度で濾過したフィルタ表面上の夾雑物を光学顕微鏡で観察した結果、金属片、鉄錆、砂等が観察されました。はフェログラフィーおよびSOAP-Tの結果から総合的に判断した結果、継続使用は可能ですが、今後の機器の機能を確認するためにも傾向管理が有用と考えます。フェログラフィー【定量分析：Is値】Is値は異常摩耗の早期発見パラメータのつで、摩耗粒子を定量化するために用います。減速機の場合、潤滑状態が良好であればIs値はの乗以下となり、潤滑状態が厳しくなるにつれてIs値は上昇していきます。今回のIs値は、の乗とやや高い値であり、摩耗状態に注意が必要です。フェログラフィー【定性分析：摩耗粒子および摩耗形態観察】分析結果から観察された代表的な粒子は、以下の通りでした。切削粒子・異物や金属表面の微小突起による切削摩耗により発生。疲労摩耗粒子・繰返し応力を受けて発生。フリクションポリマ・局部的に高圧・高温となる場合に発生。鉄錆、砂等・外部から混入したと考えられます。観察された摩耗粒子の中でも切削粒子は、将来的な摩耗の進行に繋がる可能性を示唆しているため、傾向監視が必要と思われます。減速機で切削摩耗が発生した場合、減速機内部で使用されている転がり軸受が切削摩耗により生じた軌道面の損傷が起点となって寿命が分の程度に低下することがあることから、切削摩耗には十分注意する必要があります。切削摩耗の発生原因となる混入異物が残留している場合、この異物により切削摩耗が継続して発生する可能性があります。Iカップリング発光分光分析【SOAP-T】検出された金属元素から発生箇所を推定すると、以下の通りでした。鉄、鉛、銅、ニッケル、錫、亜鉛・ギヤ、軸受等リン、モリブデン・添加剤カルシウム、バリウム、アルミニウム、ナトリウム・外部混入異物バックラッシご提供いただいた情報から本設備は太陽歯車、遊星歯車、内歯車で構成される遊星歯車機構であることが分かりました。今回、歯車のモジュールが不明でした。よって、歯車対のモジュールをと仮定し、バックラッシの増加量を計算しました。その結果、平均的に摩耗が発生していたと仮定した場合、バックラッシの増加量は以下の通りと推定されます。表バックラッシ増加量接触箇所 バックラッシ増加量上限値 バックラッシ増加量 内歯車-遊星歯車 . 約 遊星歯車-太陽歯車 約 バックラッシの初期値が不明であるため、増加量の上限値を適正なバックラッシの最大値と最小値の差としました。今回の推定されたバックラッシ増加量は上限値に比較して十分に小さい値です。但し、今回の計算は仮定に基づいて行っているため、参考値としてお考え下さい。
報告№109-09136 報告№112-00363 | 分析№109-001160 分析№112-001498 | 112-001498 | 更油からの経過日数をもとに潤滑油の余寿命を評価したところ、潤滑油は定検までのヶ月間は使用可能と判断できました。次回定検時に更油を実施しない場合は、酸化安定度を知るための分析を実施し、余寿命を確認することを推奨します。酸化安定度はminであり、当社推奨の管理限界値のmin以上であることから、良好と判断します。
報告№111-00058 報告№111-00058 | 分析№111-000357 分析№111-000357 | 111-000357 | ちょう度値はと新グリース値に比較して上昇し、当社推奨の管理上限値を超えていることから、軟化していることが分かりました。軟化したグリースを使用した場合、グリースの漏洩や軸受等で油膜切れが発生することが懸念されます。グリースが軟化していたため、グリースを交換されることを推奨します。≪状態監視とパラメータ≫分析の目的および各分析のパラメータは以下の通りです。特性低下目的：グリースの分析結果から、グリースの物理的性状や劣化傾向などを確認する。全酸価JISK赤外線吸収スペクトルJISKちょう度JISK滴点JISK摩耗目的：グリース中の摩耗粒子を分析する事により、回転・摺動部の潤滑状態、摩耗劣化の程度、余寿命などを解析する。摩耗診断電子顕微鏡観察JISKX線マイクロアナリシス油中金属濃度JISK≪分析結果≫特性低下全酸価：良好全酸価.mgKOH/gは新油値の.mgKOH/gに比較し高くはあるものの、有機物・有機化合物試験の結果で油劣化の兆候を示すカルボン酸の吸収が見られないことから問題は無いと判断します。赤外線吸収スペクトル：良好ちょう度：要処置ちょう度値はと当社推奨の管理上限値であるを超えていました。滴点：良好滴点はと新油値のに比較し低いものの、有機物・有機化合物試験の結果で油劣化の兆候を示すカルボン酸の吸収が見られないことから、問題は無いと判断します。摩耗摩耗診断電子顕微鏡観察・X線マイクロアナリシス：今回は実施していません。油中金属濃度：今回は実施していません。
報告№109-09136 報告№111-00553 | 分析№109-001160 分析№111-002597 | 111-002597 | 減速機は継続使用可能な状態にあると判断します。但し、今後も摩耗の進行を傾向監視するため、以下の対策を推奨します。定期的な分析切削摩耗の進行を監視するため、定期的な分析を実施し、摩耗の進行状況を確認することを推奨します。バックラッシによる評価ギヤ歯面の的確な摩耗状態の判断を行うため、減速機内部の各歯車の構造が確認できる図面、各ギヤの形式、歯形、モジュール、歯数、歯幅等の情報をご提供下さい。フェログラフィー異常摩耗の早期発見パラメータとして摩耗粒子を定量化して評価するフェログラフィーのIs値は、前回のの乗から変化はなく、潤滑状態が安定していることを示していました。摩耗粒子の形態で比較的多く観察された粒子は、潤滑状態が正常な場合に発生する摩耗粒子異物の噛み込みにより発生する切削粒子でした。これらの摩耗粒子が観察された場合、潤滑部で発生している摩耗形態は、正常なマイルド摩耗異物による切削摩耗であることが分かります。減速機で切削摩耗が発生した場合、減速機内部で使用されている転がり軸受が切削摩耗により生じた軌道面の損傷が起点となって寿命が分の程度に低下することがあることから、切削摩耗には十分注意する必要があります。切削摩耗の発生原因となる混入異物が残留している場合、この異物により切削摩耗が継続して発生する可能性があります。Iカップリング発光分光分析供試の潤滑油を分析した結果、検出された金属元素は、SOAPの結果表に示すように、鉄、ニッケル、錫、リン、カルシウム、アルミニウム、ナトリウムが検出されました。これらの検出された金属元素から発生箇所を推定すると鉄、ニッケル、錫・ギヤ・軸受等リン・オイル添加剤カルシウム、アルミニウム、ナトリウム・外部混入異物であると思われます。このうち、機械部品が摩耗したと思われる元素はのグループです。前回に比較して計数汚染度はNAS級から等級に変化はなく、良好でした。分析結果は良好と判断します。計数汚染度計数汚染度はNAS級と当社推奨の管理限界値のNAS級以内にあり、良好と判断します。重量汚染度は.mg/mlでした。機器の潤滑状態フェログラフィーの結果、潤滑状態が正常な場合に発生する摩耗粒子、異物の噛み込みにより発生する切削粒子が比較的多く観察されました。SOAPSOAPの結果、油の添加剤成分であるリンが検出されました。摩耗により発生する鉄が検出されていないことから、良好と判断します。D－SOAPD－SOAPの結果、摩耗により発生する鉄が検出されました。フェログラフィー異常摩耗の早期発見パラメータであるフェログラフィーのIs値がの乗と良好の範囲にあるものの、摩耗粒子の形態観察の結果、潤滑状態が正常な場合に発生する摩耗粒子、異物の噛み込みにより発生する切削粒子が比較的多く観察されました。
報告№109-09136 報告№112-00290 | 分析№109-001160 分析№112-001173 | 112-001173 | 潤滑油は継続使用可能な状態にあると判断します。但し、今後は障害予防を目的に以下の対策を推奨します。追加分析消泡性能が低下した場合、ギヤ歯面での油膜形成に影響が出て摩耗が進展することがありますので、フェログラフィーおよびSOAP-Tを追加して摩耗により発生する油中金属濃度や潤滑状態を確認することを推奨します。泡立ち試験泡立ち試験の結果は、-と新油値が-であるのに比較して高い値となっていたことから、消泡性能が低下していることが分かりました。今後の使用状況によっては油の酸化劣化が進行したり、ギヤ歯面およびベアリング軌道面で油膜切れが発生したりする場合があるため、消泡剤の添加による消泡性能の改善など何らかの対応が必要になると思われます。分析結果泡立ち試験の結果、消泡性能が低下していることが確認されました。粘度粘度はmm/sと新油値mm/sに比較して、粘度変化率は-％で、当社推奨の管理限界値である±％以内にあり、良好と判断します。泡立ち試験泡立ち試験は-と新油に比較して高い値でした。水分はと当社推奨の管理限界値の以下であり、良好と判断します。酸価は.mgKOH/gと新油値.mgKOH/gに比較して高いものの、IRの結果で油劣化の兆候を示すカルボン酸の吸収が確認されていないことから、良好と判断します。
報告№109-09014 報告№109-09014 | 分析№109-000358 分析№109-000359 | 109-000359 | 、汚染度、軸受の潤滑状態を確認する。今回の採油は、対象設備の停止中に排油口から実施しているため、別紙油中粒子の沈降の影響に示すように、沈降の影響を受けて分析データが高濃度に出る可能性があります。今回の分析は、以上のことを踏まえて結果を検討します。汚染度および軸受の潤滑状態分析の結果、異常摩耗の早期発見パラメータであるフェログラフィーのIs値がの乗とやや高く、摩耗粒子の形態観察で疲労摩耗粒子、局部的に高圧・高温となる場合に発生するフリクションポリマが多く観察され、D－SOAPで鉄が検出されました。フリクションポリマは、タービン油が軸受摺動面で高圧下に押し込められ、高圧状態になると同時に、圧縮熱も発生して高温状態にもなり、その結果、潤滑油が重合して発生することが知られています。そのため、高温高圧状態の解消がなされなければ、潤滑油は劣化する場合があります。再分析の時期を理論的に求めたところ、最短で約時間となりました。この時間は、油中汚染物が均一になるために必要とする時間であり、この時間を経過すれば、再分析の結果から状態の傾向を確認することが可能となります。そのため、試運転などで数時間の運転が可能であれば、より的確に状況が確認できますので再分析を推奨します。を示す粘度、水分、全酸価、IR、RBOTの各データは良好の範囲にあることから、この油は継続使用可能と判断します。
報告№107-6026 報告№107-0395 | 分析№107-02108 分析№107-02076 | 107-02076 | 本トライボ診断は、前回分析以降の摩耗進行状況、汚染状況を確認する。【軸受の潤滑状態】トライボ診断の結果、転がり軸受軌道面の微小領域に疲労摩耗が僅かに発生しているものの、摩耗の安定が確認され、転がり軸受の寿命の指標となるフレーキングの発生が確認されていないことから、現在のところ、ベアリングは継続使用可能な状態にあると判断します。一方、前回に比較してSOAP／D－SOAPの結果で、メタルの主成分である錫が僅かに増加していたことから、サポートベアリングのスラスト軸受の摩耗が進行していることが確認されました。軸受メタルの摩耗は、軸受メタルの主成分である錫がSOAPでppm、D－SOAPで検出されたことから確認しています。メタルの摩耗深さをSOAPの錫濃度ppm、油量Lから算出しました。計算の結果、平均的な摩耗深さがμmとなり、メタル表面粗さをsと仮定すると、メタルの摩耗は分の程度摩耗していることが確認できました。今後、起動停止などの油膜が非常に薄くなる際にメタルコンタクトが発生し、その影響で摺動面の状態が変化し、油膜が形成されにくい状況が発生することも想定されますので、定期的に分析を実施し、摩耗の進行状況を確認することを推奨します。【油の汚染状況】計数汚染度がNAS級と当社推奨の管理限界値内にあり、重量汚染度が.mg/mlでした。
報告№109-09050 報告№109-09050 | 分析№109-000501 分析№109-000501 | 109-000501 | 分析の結果、全てのデータが良好であることから、この油は継続使用可能であり、潤滑状態も正常と判断します。特性低下全ての項目が良好の範囲にあったことから、特性低下は認められず良好と判します。粘度は良好と判断します。粘度はmm/sと新油値mm/sに比較して、粘度変化率は+.％で、当社推奨の管理限界値である±％以内にあり、良好と判断します。全酸価は良好と判断します。全酸価はと新油値.mgKOH/gに比較して高い値であるものの、有機物・有機化合物の結果、油劣化の兆候を示すカルボン酸の吸収が確認されていないことから、良好と判断します。酸化安定度の結果、良好と判断します。酸化安定度はminと当社推奨の管理限界値のmin以上であり、良好と判断します。汚染は良好と判断します。水分は良好と判断します。水分はppmと当社推奨の管理限界値の以下であり、良好と判断します。摩耗潤滑状態は正常と判断します。フェログラフィーの測定は良好と判断します。異常摩耗の早期発見パラメータであるIs値がのマイナス乗と良好の範囲あることから、潤滑状態は正常と判断します。
|  | 100-01558 | 一方、機器の状態を確認するために実施したSOAP／D－SOAP、フェログラフィーの結果、SOAP／D－SOAPでボールネジ部の摩耗により発生したと考えられる鉄が多く検出されました。この要因をフェログラフィーにより検討した結果、フレーキングにより発生した～μmサイズの薄片状粒子が支配的であり、これらの薄片状粒子は、ボールネジ軌道面やボール転動面から発生しているものと考えられました。＃Gの今回分析結果に比較して、薄片状粒子のサイズが大きくなっており、厳しい状況になっておることが判ります。今後、さらに進行しますと摩耗粒子のサイズが大型に推移してきますので、次回分析も、今回と同じ箇所から同じ方法で採取し、分析による監視を継続されることを推奨します。
報告№108-0250 報告№108-0250 | 分析№108-01810 分析№108-01811 | 108-01811 | 、汚染度、軸受の潤滑状態を確認する。今回の採油は、対象設備の停止中に排油口から実施しているため、油循環中に採油した場合に比較し、油中粒子の沈降の影響を受け、分析データが高濃度に出る可能性があります。今回の分析は以上のことを踏まえて結果を検討しました。【軸受の潤滑状態】分析の結果、計数汚染度がNAS級と当社推奨の管理限界値を超え、異常摩耗の早期発見パラメータであるフェログラフィーのIs値が高いの乗となっていました。摩耗粒子の形態観察で、μm以下の鉄系摩耗粒子と金属接触が厳しい場合に発生するシビア粒子が観察され、SOAP／D－SOAPで鉄が検出されたことから、汚染度が高い要因は、軸および軸受の摩耗によるものと考えられました。観察された摩耗粒子は、μm以下と比較的小さく、本軸受は継続使用可能な状態にあると判断できるものの、摩耗粒子濃度が高く、今後さらに摩耗が進行することが懸念されるため、一旦油槽内を清掃されると共に、運転再開後ヶ月以内に再度分析を実施し、摩耗の進行状況を確認することを推奨します。【】を示す粘度、水分、全酸価、IRの各データは良好の範囲にあることから、この油は継続使用可能と判断します。【採油について】上述しましたように、今回の採油は停止中の採油であるため、運転中の採油に比較して汚染度は高目に出ている可能性があります。採油は、粒子の沈降の影響を少なくすることが重要であり、そのため油中粒子が均一な分散状態で実施されることを併せて推奨します。
報告№109-09136 報告№110-00347 | 分析№109-001160 分析№110-001572 | 110-001572 | 汚染度重量汚染度の結果、mg/mlでした。重量汚染度で使用したフィルタ表面には、金属片、鉄錆が観察されたことから、汚染の要因は、摩耗と外部混入異物の影響と思われます。粘度、水分、全酸価の各データは良好でした。金属片や鉄錆等の汚染物が確認されたものの、この油は継続使用可能と判断します。
報告№109-09136 報告№111-00497 | 分析№109-001160 分析№111-002291 | 111-002291 | 潤滑油は継続使用可能な状態にあると判断します。粘度、全酸価、IR、RBOTの各データは良好でした。油の余寿命は、使用油の使用期間または使用時間が不明であったため、ご依頼の油の余寿命に関する検討は行えませんでした。ただし、分析の結果で新油値がminであったことから、使用期間を仮にヶ月間と仮定すれば余寿命は十二分にあると言えます。可能であれば、使用期間、あるいは使用時間の情報をご提供下さい。水分は良好でした。
報告№109-09136 報告№111-00313 | 分析№109-001160 分析№111-001466 | 111-001466 | 潤滑油および軸受は継続使用可能な状態にあると判断します。但し、計数汚染度が当社推奨の管理限界値に到達していたことから、以下の対策を推奨します。濾過油中の汚染度が高いことから、観察された異物等が軸受摺動面に噛み込み摩耗が進行することが懸念されるため、可能であれば、濾過を推奨します。なお、濾過ができない場合は、あと回分析を実施し、摩耗の進行の有無を確認することを推奨します。最適な採油方法本試料油は、機器停止中に下部ドレンから採油されています。機器が停止している状態では、別紙油粒子の沈降の影響に示すように油槽内で撹拌がなくなり固形物が沈降するため、油中汚染度は高くなると推定されます。今後の採油は、極力運転中もしくは停止直後の油槽中層部から実施されることを推奨します。フェログラフィー異常摩耗の早期発見パラメータとして摩耗粒子を定量化して評価するフェログラフィーのIs値は、潤滑状態が正常なの乗でした。摩耗粒子の形態で比較的多く観察された粒子は、潤滑状態が正常な場合に発生する摩耗粒子、金属潤滑部が局部的に油膜切れを起して発生するシビア粒子、外部から混入したと思われる鉄錆、砂等でした。これらの摩耗粒子が観察された場合、潤滑部で発生している摩耗形態は、正常なマイルド摩耗と潤滑状態がやや厳しい凝着摩耗であることが分かります。Iカップリング発光分光分析供試のタービン油を分析した結果、検出された金属元素は、SOAPの結果表に示すように、鉄、銅、錫、亜鉛、カルシウム、ナトリウムが検出されました。これらの検出された金属元素から発生箇所を推定すると鉄、銅、錫、亜鉛・軸受等カルシウム、ナトリウム・外部混入異物であると思われます。このうち、機械部品が摩耗したと思われる元素はのグループです。計数汚染度は当社推奨の管理限界値に到達していました。フィルタ表面の異物観察で鉄錆、砂等が観察されたことから、汚染度が高い要因は、摩耗と外部混入異物の影響と思われます。
報告№106-0227 報告№106-0532 | 分析№106-01279 分析№106-03075 | 106-03075 | 濾過前の試料油を分析した結果、摩耗粒子形態観察で前回観察されなかった摩擦熱が高い場合に発生する球状粒子がやや多く観察されました。球状粒子は、異常の兆候を示す形態のパラメータで、この摩耗粒子が発生する場合、潤滑状態に注意が必要です。球状粒子の発生原因は、一般に、溶接工事、溶接作業などによる溶接スパッタの混入、電食による発生、厳しい金属接触による摩耗、が考えられます。球状粒子の発生原因が、の溶接スパッタの混入であれば、今後増加しないと思われますが、が考えられる場合は、原因を取り除かなければ球状粒子は増加すると考えられます。これらの障害発生に対する弊害を勘案の上、予防処置として運転再開後ヶ月以内に再度分析を実施し、この球状粒子の増加の有無を確認されることを推奨します。尚、念のため、主機の起動時、停止時の温度チャートから軸受温度に微妙な変化がないかを確認されることを推奨します。
|  | 100-02201 | フェログラフィーの結果、フレッティングにより発生したμm未満の赤錆が非常に多く見られました。又、その赤錆の特徴的な形態から、ベアリングケースから発生したものと考えられました。このことから、フレッティングの発生箇所は、ベアリングの外輪とベアリングケースの間であると推定されました。一方、ベアリング軌道面、転動面から発生したと思われる粒子は少なく、転動面、軌道面における潤滑状態は正常であったものと考えられました。以上のことから、異音の発生原因は、ベアリングの外輪とベアリングケースの間で発生していたフレッティングによるものと考えられました。
報告№105-6050 報告№105-0240 | 分析№105-01529 分析№105-01623 | 105-01623 | 分析の結果、摩耗は安定していると判断します。これらのことは、前回に比較して、計数汚染度はランク上昇しているものの良好の範囲にあることSOAP／D-SOAPの結果、鉄濃度に変化がないこと異常摩耗の早期発見パラメータであるフェログラフィーのIs値がと良好の範囲にあること以上のことから判断しました。
報告№109-09249 報告№111-00162 | 分析№109-001747 分析№111-000859 | 111-000859 | 潤滑油は継続使用可能な状態であり、また運転中における潤滑状態も正常であったものと判断します。本試料油は、汚染や摩耗に関するデータが異常として出やすいドレンバルブから採油されたにもかかわらず、分析結果の全ての分析項目の値が当社推奨の管理基準値を満たしており、新油分析値との比較結果も問題となる値はありませんでした。分析結果特性低下特性低下に係るパラメータの分析結果は良好と判断します。粘度粘度はmm/sと新油値mm/sに対する粘度変化率は+.％で、当社推奨の管理限界値である±％以内にあり、良好と判断します。全酸価添加タービン油の全酸価は、油メーカによって初期値が違うため統一した管理基準を設定するのが困難であることから、当社では管理限界値を設定しておらず、新油分析値との比較及び他の分析項目の結果より全酸価の状態判断を行います。その結果、全酸価は.mgKOH/gと新油値.mgKOH/gに比較して若干高くなっていますが、IRチャートに示すように劣化の兆候として現れるカルボン酸などの有機物・有機化合物の発生が確認されていないことから、良好と判断します。酸化安定度酸化安定度はminであり、当社推奨の管理限界値のmin以上であることから良好と判断します。有機物・有機化合物有機物・有機化合物は、IRチャートによる新油分析値との比較の結果、cm-付近に劣化の兆候を示すカルボン酸の吸収が確認されていないことから、良好と判断します。色相はLであり、新油値のL.に比較して大きな変化はないことから、良好と判断します。汚染に係るパラメータの分析結果は良好と判断します。水分はppmであり、当社推奨の管理限界値の以下であることから良好と判断します。汚染粒子数はNAS級であり、当社推奨の管理限界値のNAS級以内であることから良好と判断します。汚染度物重量は.mg/mlであり、当社推奨の管理限界値のmg/ml以内であることから良好と判断します。摩耗運転中における潤滑状態は正常であったものと判断します。異常摩耗の早期発見パラメータであるフェログラフィーのIs値がの乗と当社基準値と比較して良好の範囲にあったことから、潤滑箇所の潤滑状態は正常と判断します。金属濃度SOAP法により金属濃度を測定した結果、外部から混入したと思われるバリウムがppm検出されましたが僅かであり良好と判断します。金属濃度酸溶解法により金属濃度を測定した結果、潤滑箇所で発生する金属接触によって検出される鉄が、錫が、外部から混入したと思われる亜鉛が、カルシウム、バリウム、ナトリウムが検出されましたが僅かであり良好と判断します。
報告№109-09255 報告№109-09255 | 分析№109-001921 分析№109-001921 | 109-001921 | 結論運転再開後、今回の分析項目に計数汚染度、油中金属濃度を追加して、再度分析を実施し、摩耗の進行状況を確認されることを推奨します。特性低下分析結果は、全項目が良好の範囲にありました。したがって、油の特性低下は認められず良好と判断します。粘度粘度はmm/sと新油値.mm/sに対する粘度変化率は-％でした。粘度変化率の推奨管理限界値は、±％以内となっていますが、今回の結果はこの範囲内にあることから、良好と判断します。全酸価全酸価は.mgKOH/gと新油値以内にあり、良好と判断します。酸化安定度酸化安定度は、新油値と比較して十分に残存していることが必要ですが、今回の残存率は新油の.％となっており、当社推奨の管理限界値の％以上であったことから、良好と判断します。汚染水分による汚染は確認されず、良好と判断します。水分濃度水分濃度、当社推奨の管理限界値の以下のppmであり、良好と判断します。摩耗摩耗粒子の結果、異物の噛み込みなどで発生する切削粒子、金属接触が厳しい場合に発生するシビア粒子が多く観察されました。異常摩耗の早期発見パラメータであるフェログラフィーのIs値がの乗と高く、摩耗粒子の形態観察の結果、異物の噛み込みなどで発生する切削粒子、金属接触が厳しい場合に発生するシビア粒子が多く観察されました。
報告№109-09136 報告№111-00326 | 分析№109-001160 分析№111-001527 | 111-001527 | 潤滑油は継続使用可能な状態にあると判断します。但し、水分濃度が高いため、以下の対策を推奨します。今後、水分の影響で油槽内に錆が発生し、その影響で摩耗が発生する懸念があるため、水分除去または更油を推奨します。重量汚染度はmg/mlでした。フィルタ表面の異物観察で表面が茶褐色で鉄錆、砂等が観察されたことから、汚染度が高い要因は、摩耗とスラッジ、そして外部混入異物の影響と思われます。水分がppmと当社推奨の管理限界値を超えていました。今後、水分の影響で油槽内に錆が発生し、その影響で摩耗が発生する懸念があります。
報告№104-0378 報告№105-5003 | 分析№104-02669 分析№105-00884 | 105-00884 | 分析の結果、摩耗粒子の形態観察で、ギヤ歯面から発生した摩耗粒子は、～μm程度の鉄系の切削粒子～μm程度の鉄系のシビア粒子が観察されたものの、異常を示す場合に観察される大型の摩耗粒子が観察されず、このことから現状の潤滑状態は正常な範囲にあると判断できます。尚、グリースの物理的性状を示す水分、全酸価、IRの各データは新グリースとの比較が必要です。新グリースをご提供下さい。
報告№106-6102 報告№106-6102 | 分析№106-02224 分析№106-02224 | 106-02224 | 精点Aを実施した結果、計数汚染度、重量汚染度共に管理限界値を超えていました。異常摩耗の早期発見パラメータであるフェログラフィーのIs値がと良好の範囲にあるものの、摩耗粒子形態観察で金属接触が厳しい場合に発生するシビア粒子、ホワイトメタルが観察されました。更にSOAPで前回に比較してメタルの主成分である錫が上昇し、D－SOAPで鉄、オイルリングの主成分である銅、メタルの主成分である錫が各々上昇していたことから、汚染度が高い原因は、鉄を使用した箇所の摩耗軸受メタル及びオイルリングの摩耗によるものと考えられました。オイルリングの摩耗は、オイルリングの振れ回りが原因と思われます。今後、潤滑油を適正にかきあげることができなくなるなどの原因で油膜切れを発生させ、軸受メタルの摩耗が更に進行することが懸念されるため、巡視の際にオイルリングの回転状況を確認すると共に濾過又は更油を実施し、汚染度を改善するとともに、ヶ月以内に精点Bを実施し、摩耗の進行状況を確認することを推奨します。これらのことは、計数汚染度がNAS級以上、重量汚染度がmg/mlと共に管理限界値を超えていたこと異常摩耗の早期発見パラメータであるフェログラフィーのIs値がと良好の範囲にあるものの、摩耗粒子形態観察の結果、金属接触が厳しい場合に発生するシビア粒子、ホワイトメタルが観察されたこと前回に比較して、SOAPでメタルの主成分である錫がからppm、D－SOAPで鉄が.から、オイルリングの主成分である銅が.から、メタルの主成分である錫がからppmに各々上昇していたこと以上のことから判断しました。尚、軸受メタルの摩耗程度を評価する必要がありますので、次回分析時には、油量、メタルサイズ、回転数をお知らせください。
報告№107-0366 報告№111-00766 | 分析№107-01900 分析№111-003855 | 111-003855 | 濾過前の試料油を分析した結果、摩耗粒子の形態観察で潤滑状態が正常な場合に発生する摩耗粒子、局部的に高圧・高温となる場合に発生するフリクションポリマが比較的多く観察されました。前回同様に重量汚染度が.mg/mlから.mg/mlに増加し、やや不良領域にありました。粘度が.mm/sと新油のmm/sに比較して、粘度変化率は+％で、やや不良領域にありました。サーボシリンダ内壁やポンプ内部の摩耗主にサーボシリンダ内壁やポンプ内部で摩耗が発生している可能性が考えられます。現在のところ、NAS級と非常に良好の範囲にあるものの、重量汚染度がやや不良領域にあることから、バルブ類の動作障害やフィルタの目詰まり等が発生することが懸念されます。フリクションポリマフリクションポリマは、潤滑油が摺動面に押し込められ高圧状態になると同時に、圧縮熱により高温状態になった結果、基油自身が重合反応を起こし生成することが知られています。そのため、高圧高温状態の解消がなされなければ、潤滑油の劣化が進行し、粘度上昇に因る潤滑異常に進展する場合があります。粘度粘度は、これまで使用していたISOVGにISOVGであるFBKタービンを補充して使用しているため、新油データに比較して高い値を示していますが、前回に比較して変化がないことから、本試料油は継続使用可能と判断します。これらの障害発生に対する弊害を勘案の上、濾過を推奨します。
報告№102-4534 | 分析№102-03277 | 102-03277 | 分析の結果、摩耗粒子形態観察で、金属表面の微小突起、異物の噛み込みにより発生した切削粒子がやや多く観察されました。異常摩耗の早期発見パラメータであるIs値が.と良好の範囲にあるものの、この切削粒子が軸受摺動面に噛み込み摩耗が進行する場合があるため、念のため、ヶ月後に精点Bを実施し、汚染状況及び摩耗の進行状況を確認されることを推奨します。これらのことは、異常摩耗の早期発見パラメータであるフェログラフィーのIs値が、.と良好の範囲にあるものの、摩耗粒子の形態観察の結果、金属表面の微小突起、異物の噛み込みにより発生した切削粒子がやや多く観察されたことから判断しました。
報告№109-09050 報告№109-09050 | 分析№109-000503 分析№109-000503 | 109-000503 | 分析の結果、全てのデータが良好であることから、この油は継続使用可能であり、潤滑状態も正常と判断します。特性低下全ての項目が良好の範囲にあったことから、特性低下は認められず良好と判断します。粘度は良好と判断します。粘度はmm/sと新油値mm/sに比較して、粘度変化率は-.％で、当社推奨の管理限界値である±％以内にあり、良好と判断します。全酸価は良好と判断します。全酸価は.mgKOH/gと新油値.mgKOH/gに比較して変化はなく、良好と判断します。酸化安定度の結果、良好と判断します。酸化安定度はminと当社推奨の管理限界値のmin以上であり、良好と判断します。汚染は良好と判断します。水分は良好と判断します。水分はppmと当社推奨の管理限界値の以下であり、良好と判断します。摩耗潤滑状態は正常と判断します。フェログラフィーの測定は良好と判断します。異常摩耗の早期発見パラメータであるIs値がのマイナス乗と良好の範囲あることから、潤滑状態は正常と判断します。
報告№109-09136 報告№111-00688 | 分析№109-001160 分析№111-003502 | 111-003502 | 当該機器には、顕著な摩耗劣化はないと判断します。フェログラフィーとSOAP-T異常摩耗を早期に発見するためにフェログラフィーのIs値を用います。Is値は、特徴摩耗粒子を抽出・定量化して評価するパラメータの一つです。分析の結果、その値は潤滑状態が正常なの乗でした。一般に、流体潤滑状態であればIs値がの乗未満になることから、今回の潤滑状態は流体潤滑状態であることが分かりました。摩耗粒子の形態で比較的多く観察された粒子は、潤滑状態が正常な場合に発生する摩耗粒子外部から混入したと思われる砂、樹脂等でした。これらの摩耗粒子が観察された場合、潤滑部で発生している摩耗形態は、マイルド摩耗と呼ばれる健全な摩耗形態であることが分かります。電子顕微鏡・X線マイクロアナリシス観察された粒子をSEM・XMAで詳細に分析した結果、粒子には鉄、カルシウムが比較的多く含まれており、成分割合から粒子は主にシリンダ内壁から発生した摩耗粒子や硫酸カルシウム等であると推定できました。Iカップリング発光分光分析金属元素と濃度の分析は、試料油を以上の高温で発光させ、その光を分光器で分光し、分光によって得られた光の強度と金属固有の波長とから元素を特定するIカップリング発光分光分析法を用います。供試の潤滑油を分析した結果、検出された金属元素は、SOAP-Tの結果表に示すように、ニッケル、リン、亜鉛、カルシウム、ナトリウム、マグネシウムでした。検出されたこれらの金属元素から発生箇所を推定するとニッケル・エンジン部品リン、亜鉛、カルシウム、マグネシウム・オイル添加剤ナトリウム・外部混入異物であると思われます。このうち、機械部品が摩耗したと思われる元素はのグループです。計数汚染度計数汚染度はNAS級と汚染されていました。フィルタ表面の異物観察で鉄系粒子、添加剤の反応生成物、砂などの外部混入異物、そして推定ですがすすが観察されたことから、汚染度が高い要因は、鉄系粒子、エンジンオイルの反応生成物である硫酸カルシウム、そして外部混入異物の影響と思われます。．水分、IRは良好でした。尚、粘度、酸価、塩基価は、油名が不明であったため、当社が過去に実施したディーゼルエンジンオイルのデータを基に評価しました。したがいまして、内容は参考とお考え下さい。粘度ディーゼルエンジンオイルの粘度は、新油値でmm/s前後であり、今回の粘度はmm/sであることから、粘度が若干上昇している可能性が考えられました。酸価・塩基価酸価はmgKOH/g、塩基価はmgKOH/gでした。当社が過去に実施したディーゼルエンジンオイルの塩基価は、大凡～mgKOH/g前後であることから、塩基価は低下して油中の酸性物質を中和する機能が大幅に低下し、酸価が上昇している可能性が考えられました。
報告№109-09136 報告№110-00648 | 分析№109-001160 分析№110-002943 | 110-002943 | 前回交換前に比較して計数汚染度はNAS級からNAS級にランク減少し、良好でした。交換前に比較して汚染度は清浄になっていることが確認されました。
報告№111-00058 報告№111-00058 | 分析№111-000324 分析№111-000324 | 111-000324 | は良好と判断します。尚、RBOTがminと新油値のminに比較してmin減少していました。このまま継続使用した場合、この減少傾向から限界値に到達するのは、別紙図RBOTの減少傾向に示すように年月と推定されました。残りの継続使用期間は、約年ヶ月であると予測されます。潤滑油は継続使用可能な状態にあると判断します。≪状態監視とパラメータ≫分析の目的および各分析のパラメータは以下の通りです。特性低下目的：油の分析結果から、や劣化傾向ならびに添加剤の消耗程度、残存寿命などを確認する。粘度JISK全酸価JISK赤外線吸収スペクトルJISK酸化安定度試験JISK汚染目的：油の分析結果から、砂塵あるいは水・異種油などによるや、異物混入の有無を確認する。水分JISK計数汚染度JISB重量汚染度JISB光学顕微鏡観察摩耗目的：油中の摩耗粒子を分析する事により、回転・摺動部の潤滑状態、摩耗劣化の程度、余寿命などを解析する。摩耗診断電子顕微鏡観察JISKX線マイクロアナリシス油中金属濃度JISK≪分析結果≫特性低下粘度：良好粘度値mm/sの新油値mm/sに対する変化率は+.％であり、当社推奨の管理限界値±％以内に留まっています。全酸価：良好全酸価.mgKOH/gは新油値の.mgKOH/g以内にあることから、問題は無いと判断します。赤外線吸収スペクトル：良好酸化安定度試験：良好酸化安定度試験の結果、数値minは当社推奨の管理限界値min以上に留まっており、現時点での使用は可能と判断します。汚染水分：良好水分値ppmは当社推奨の管理限界値以内に留まっています。計数汚染度：今回は実施していません。重量汚染度：今回は実施していません。光学顕微鏡観察：今回は実施していません。摩耗摩耗診断電子顕微鏡観察・X線マイクロアナリシス：今回は実施していません。油中金属濃度：今回は実施していません。
報告№109-09249 報告№111-00162 | 分析№109-001747 分析№111-000820 | 111-000820 | 潤滑油は継続使用可能な状態であり、また運転中における潤滑状態も正常であったものと判断します。本試料油は、汚染や摩耗に関するデータが異常として出やすいドレンバルブから採油されたにもかかわらず、分析結果の全ての分析項目の値が当社推奨の管理基準値を満たしており、新油分析値との比較結果も問題となる値はありませんでした。分析結果特性低下特性低下に係るパラメータの分析結果は良好と判断します。粘度粘度はmm/sと新油値mm/sに対する粘度変化率は-％で、当社推奨の管理限界値である±％以内にあり、良好と判断します。全酸価添加タービン油の全酸価は、油メーカによって初期値が違うため統一した管理基準を設定するのが困難であることから、当社では管理限界値を設定しておらず、新油分析値との比較及び他の分析項目の結果より全酸価の状態判断を行います。その結果、全酸価はと新油値.mgKOH/gに比較して若干高くなっていますが、IRチャートに示すように劣化の兆候として現れるカルボン酸などの有機物・有機化合物の発生が確認されていないことから、良好と判断します。酸化安定度酸化安定度はminであり、当社推奨の管理限界値のmin以上であることから良好と判断します。有機物・有機化合物有機物・有機化合物は、IRチャートによる新油分析値との比較の結果、cm-付近に劣化の兆候を示すカルボン酸の吸収が確認されていないことから、良好と判断します。色相はLであり、新油値のL.に比較して大きな変化はないことから、良好と判断します。汚染に係るパラメータの分析結果は良好と判断します。水分は.ppmであり、当社推奨の管理限界値の以下であることから良好と判断します。汚染粒子数はNAS級であり、当社推奨の管理限界値のNAS級以内であることから良好と判断します。汚染度物重量は.mg/mlであり、当社推奨の管理限界値のmg/ml以内であることから良好と判断します。摩耗運転中における潤滑状態は正常であったものと判断します。異常摩耗の早期発見パラメータであるフェログラフィーのIs値がの乗と当社基準値と比較して良好の範囲にあったことから、潤滑箇所の潤滑状態は正常と判断します。金属濃度SOAP法により金属濃度を測定した結果、外部から混入したと思われるケイ素がppm検出されましたが僅かであり良好と判断します。金属濃度酸溶解法により金属濃度を測定した結果、外部から混入したと思われるナトリウムが検出されましたが僅かであり良好と判断します。
報告№109-09136 報告№112-00212 | 分析№109-001160 分析№112-000864 | 112-000864 | 分析の結果、グリースは硬化していました。グリース中の金属分析ではベアリングと保持器の材質である鉄、鉛、銅、クロム、アンチモンが高濃度で検出され、さらにボールネジ軌道面では局部的に油膜切れが発生していると推定されます。フェログラフィー摩耗粒子および摩耗形態摩耗粒子で比較的多く観察された粒子および潤滑部で発生している摩耗形態は、潤滑状態が正常な場合に発生する摩耗粒子・マイルド摩耗外部から混入したと思われる鉄錆等でした。潤滑状態摩耗粒子の観察結果から総合的に判断した結果、μm以下の摩耗粒子が支配的であることから、軌道面ではμm程度の凹み、いわゆるマイクロディンプルが発生していると推定されるものの、潤滑状態は正常な状態にあると判断します。Iカップリング発光分光分析【D－SOAP】検出された金属元素から発生箇所を推定すると、以下の通りでした。鉄、鉛、銅、クロム、アンチモン、錫・ボールネジ軌道面、保持器等リン、亜鉛、カルシウム、バリウム、アルミニウム、ナトリウム・添加剤、増ちょう剤、外部混入異物このうち、機械部品が摩耗したと思われる元素はのグループです。グリースの物理的性状IRの各データは良好でした。ちょう度ちょう度は、と当社推奨の管理下限値のより低くなっており、グリースが硬化していることが分かりました。硬化したグリースを使用した場合、油分の流動性がなくなり、軸受等で良好な油膜が保持されにくくなる可能性があります。滴点滴点は、と新グリースのに比較して高い値でした。グリースが硬化していることから、グリース中の基油が減少していると推定されます。酸価は、.mgKOH/gと新グリース値の.mgKOH/gに比較して高い値でした。IRの結果で油劣化の兆候を示すカルボン酸の吸収は確認されていませんが、酸価が非常に高いことから給脂間隔を短縮するなどの劣化防止対策が必要と思われます。
報告№107-4545 報告№110-00397 | 分析№107-02185 分析№110-001786 | 110-001786 | 潤滑油は継続続使用可能な状態にあると判断します。分析結果は良好と判断します。粘度粘度は.mm/sと新油値mm/sに比較して、粘度変化率は-％で、当社推奨の管理限界値である±％以内にあり、良好と判断します。水分はppmと当社推奨の管理限界値の以下にあり、良好と判断します。全酸価全酸価は.mgKOH/gと新油値.mgKOH/gに比較して高いものの、IRの結果で油劣化の兆候を示すカルボン酸の吸収が確認されていないことから、良好と判断します。
報告№109-09094 報告№112-00124 | 分析№109-000872 分析№112-000481 | 112-000481 | 潤滑油は継続使用可能な状態にあると判断します。は良好でした。尚、RBOTがminと新油値のminに比較してmin減少していました。このまま継続使用した場合、この減少傾向から限界値に到達するのは、別紙図RBOTの減少傾向に示すように年月と推定されました。残りの継続使用期間は、約年ヶ月であると予測されます。≪状態監視とパラメータ≫分析の目的および各分析のパラメータは以下の通りです。特性低下目的：油の分析結果から、や劣化傾向ならびに添加剤の消耗程度、残存寿命などを確認する。粘度JISK酸価JISK赤外線吸収スペクトルJISK酸化安定度試験JISK汚染目的：油の分析結果から、砂塵あるいは水・異種油などによるや、異物混入の有無を確認する。水分JISK計数汚染度JISB重量汚染度JISB光学顕微鏡観察摩耗目的：油中の摩耗粒子を分析する事により、回転・摺動部の潤滑状態、摩耗劣化の程度、余寿命などを解析する。摩耗診断電子顕微鏡観察JISKX線マイクロアナリシス油中金属濃度JISK≪分析結果≫特性低下粘度：良好粘度値mm/sの新油値mm/sに対する変化率は+％であり、当社推奨の管理限界値±％以内に留まっています。酸価：良好酸価.mgKOH/gは新油値の.mgKOH/g以内にあることから、問題は無いと判断します。赤外線吸収スペクトル：良好酸化安定度試験：良好酸化安定度試験の結果、数値minは当社推奨の管理限界値min以上に留まっており、現時点での使用は可能と判断します。汚染水分：良好水分値.ppmは当社推奨の管理限界値以内に留まっています。計数汚染度：今回は実施していません。重量汚染度：今回は実施していません。光学顕微鏡観察：今回は実施していません。摩耗摩耗診断電子顕微鏡観察・X線マイクロアナリシス：今回は実施していません。油中金属濃度：今回は実施していません。
報告№102-0105 報告№102-0165 | 分析№102-00803 分析№102-01398 | 102-01398 | 結論ベアリングは使用可能な状態にあると考えられます。それは、前回に比較して、摩耗の過酷度を示すIs値がの乗から.に桁減少していることから、確認されました。考察前回に比較して、D－SOAPの鉄濃度、異常摩耗の早期発見パラメータであるフェログラフィーのIs値の各データが減少傾向を示しており、摩耗は安定しているものと判断します。尚、計数汚染度は、前回はセンサーが目詰まりしたため測定不能でしたが、今回はNAS級と清浄な状態であることが判りました。これは、採油配管中の汚染物が前回の採油で排除されていたためと思われます。尚、フライアッシュの混入が摩耗発生の原因と推定されていますが、フライアッシュの主成分であるカルシウムはと前回のに比較して変化はなく、フライアッシュの混入スピードは非常に小さなものと考えられました。又、フライアッシュの混入により発生する微小な切削粒子が確認されていないことから、フライアッシュが主原因で摩耗が発生しているとは考えにくいと判断します。
報告№110-00243 報告№110-002431-00156 | 分析№110-000942 分析№110-0009421-000789 | 111-000789 | 診断結果潤滑油および対象設備は継続使用可能な状態にあると判断します。但し、安全を見てヶ月後に再分析を実施し、余寿命および摩耗の進行状況を確認することを推奨します。バックラッシ増加量による評価トライボ診断では、油中摩耗粒子濃度からバックラッシの増加量を求め、初期のバックラッシに増加量を加え、その合計を設計許容値と比較し減速機の余寿命を判断します。本減速機の構造から摩耗が進行しやすい箇所と推定されるのは、スパイラルベベルギヤとスパイラルベベルピニオンの歯面と考えられます。そこで、このSBGとSBPが接触する歯面におけるピッチ線上の摩耗量を分析結果から定量的に評価しました。ここでは、第段ベベルギヤのモジュール、ピッチ円径、歯幅、歯数のSBG、SBPの各寸法を用い、噛み合い面の分のが接触摩耗面積と仮定し、この部分が摩耗した場合のバックラッシの増加分を分析結果から推定しました。 ・ さらに、バックラッシの増加量による評価を行う場合は、バックラッシを調整する分解点検からの増加量を評価することが重要ですが、本設備の分解点検からの稼働時間は不明であるため、これまでのご提供いただいた情報から年間の稼働時間を平均時間とし、分解点検からの今回採油までの稼働時間も不明であるため、＃および＃冷却塔減速機を参考に年と仮定しました。計算の結果、本減速機のSBGとSBP間のバックラッシの増加量は、年間で約μmとなりました。この増加量は、初期バックラッシをμmとしても今回解析結果のバックラッシ増加分μmを加えてもμmとなり、良好な状態にあると考えられます。フェログラフィー異常摩耗の早期発見パラメータとして摩耗粒子を定量化して評価するフェログラフィーのIs値は、前回のの乗から乗に上昇しており、摩耗が進行していることを示していました。摩耗粒子の形態で比較的多く観察された粒子は、潤滑状態が正常な場合に発生する摩耗粒子金属潤滑部が局部的に油膜切れを起して発生するシビア粒子繰返し応力を受けて発生する疲労摩耗粒子局部的に高圧・高温となる場合に発生するフリクションポリマ外部から混入したと思われる鉄錆等でした。これらの摩耗粒子が観察された場合、潤滑部で発生している摩耗形態は、正常なマイルド摩耗、やや厳しい摩耗形態の凝着摩耗と疲労による疲労摩耗であり、そして局部的ではあるものの高圧・高温の箇所が発生していることも分かります。フリクションポリマは、潤滑油がギヤ歯面や軌道面に押し込められ高圧状態になると同時に、圧縮熱により高温状態になった結果、基油自身が重合反応を起こし生成することが知られています。そのため、高圧高温状態の解消がなされなければ、潤滑油の劣化が進行し、粘度上昇に因る潤滑異常に進展する場合があります。Iカップリング発光分光分析供試のギヤ油を分析した結果、検出された金属元素は、SOAP-Tの結果表に示すように、鉄、アンチモン、リン、亜鉛、カルシウム、アルミニウム、ナトリウムが検出されました。これらの検出された金属元素から発生箇所を推定すると鉄、アンチモン・ギヤ・軸受等リン・オイル添加剤亜鉛、カルシウム、アルミニウム、ナトリウム・外部混入異物であると思われます。このうち、機械部品が摩耗したと思われる元素はのグループです。計数汚染度は当社推奨の管理限界値を超えていました。SOAP-Tで油の添加剤成分であるリンが検出され、フィルタ表面の異物観察で粘ちょう物、鉄錆、砂等が観察されたことから、汚染度が高い要因は、摩耗とスラッジ、そして外部混入異物の影響と思われます。潤滑油の性状と摩耗状態をトライボ診断により調査した結果、機器の潤滑状態と潤滑について以下のことが分かりました。機器の潤滑状態潤滑油中の摩耗粒子分析の結果から、現時点における摩耗の発生状況を確認しました。その結果、ギヤの摩耗が僅かに確認されたものの、摩耗速度は比較的遅く、継続使用可能な状態にあると判断します。これらのことは、異常摩耗の早期発見パラメータであるIs値が前回のの乗から今回の乗に桁減少したことフェログラフィーで観察された摩耗粒子が、μm以下のギヤ歯面から発生した摩耗粒子が確認されたものの、極僅かであったことSOAPの鉄濃度がppm、D－SOAPの鉄濃度が.ppmと検出量が僅かであったこと以上のことから判断しました。を示す、粘度、水分、全酸価、IRの各データは良好でした。前回に比較してRBOTはminからminに上昇していました。年月にL補給していることから、補給の影響と思われます。更油を実施した年月以降のRBOT値のデータの変化から余寿命を評価した結果、図RBOTの減少傾向に示す通り使用限界は年月となりました。本試料油の添加剤は、一般にタービン油に比較して極圧添加剤や摩耗防止剤などの影響で、RBOTの試験結果が変動する傾向があります。そのため、ギヤ油の余寿命の評価を行うためには、RBOTの結果に加え、粘度、全酸価、IRなどのデータを総合的に判断することが必要です。今回の分析結果からは、RBOT以外には異常は確認されておらず、本試料油は継続使用可能な状態にあると判断できますが、今後はRBOTとともに、粘度、全酸価ならびにIRによる監視強化が必要ですので、定期的な分析を推奨します。なお、次回分析時期は、RBOTによる余寿命評価の結果から限界値到達予測日が来年月ですので、安全を見てヶ月後の年月に実施することを推奨しますが、厳冬期の採油を勘案して採油時期をご検討下さい。バックラッシ増加量による評価トライボ診断では、油中摩耗粒子濃度からバックラッシの増加量を求め、初期のバックラッシに増加量を加え、その合計を設計許容値と比較し減速機の余寿命を判断します。本減速機の構造から摩耗が進行しやすい箇所と推定されるのは、スパイラルベベルギヤとスパイラルベベルピニオンの歯面と考えられます。そこで、このSBGとSBPが接触する歯面におけるピッチ線上の摩耗量を分析結果から定量的に評価しました。ここでは、第段ベベルギヤのモジュール、ピッチ円径、歯幅、歯数のSBG、SBPの各寸法を用い、噛み合い面の分のが接触摩耗面積と仮定し、この部分が摩耗した場合のバックラッシの増加分を分析結果から推定しました。 ・ さらに、バックラッシの増加量による評価を行う場合は、バックラッシを調整する分解点検からの増加量を評価することが重要ですが、本設備の分解点検からの稼働時間は不明であるため、これまでのご提供いただいた情報から年間の稼働時間を平均時間とし、分解点検からの今回採油までの稼働時間も不明であるため、＃および＃冷却塔減速機を参考に年と仮定しました。計算の結果、本減速機のSBGとSBP間のバックラッシの増加量は、年間で約μmとなりました。この増加量は、初期バックラッシをμmとしても今回解析結果のバックラッシ増加分μmを加えてもμmとなり、良好な状態にあると考えられます。を示す、粘度、水分、全酸価、IR、RBOTの結果、RBOTを除く各データは良好の範囲にありました。RBOTは、minと管理限界値であるmin以上であり、継続使用可能と判断できますが、更油を実施した年月以降のRBOT値のデータの変化から余寿命を評価した結果、表および図に示す通り使用限界は年月となりました。本試料油の添加剤は、一般にタービン油に比較して極圧添加剤や摩耗防止剤などの影響で、RBOTの試験結果が変動する傾向があります。そのため、ギヤ油の余寿命の評価を行うためには、RBOTの結果に加え、粘度、全酸価、IRなどのデータを総合的に判断することが必要です。今回の分析結果からは、RBOT以外には異常は確認されておらず、本試料油は継続使用可能な状態にあると判断できますが、今後はRBOTとともに、粘度、全酸価ならびにIRによる監視強化が必要ですので、定期的な分析を推奨します。なお、次回分析時期は、RBOTによる余寿命評価の結果から来年月に余寿命に到達するとされておりますので、安全を見てヶ月後の年月となりますが、次回分析により更油が必要と評価された場合、冬期に更油する条件なども勘案する必要があると思われますに実施することを推奨します。
報告№109-09249 報告№111-00550 | 分析№109-001747 分析№111-002578 | 111-002578 | 潤滑油および対象設備は継続使用可能な状態であると判断します。但し、今後も摩耗の進行を傾向監視するため、以下の対策を推奨します。定期的な分析摩耗の進行を監視するため、定期的に分析を実施し、摩耗の進行状況を確認することを推奨します。フェログラフィー異常摩耗の早期発見パラメータとして摩耗粒子を定量化して評価するフェログラフィーのIs値は、潤滑状態がやや厳しいの乗でした。摩耗粒子の形態で比較的多く観察された粒子は、潤滑状態が正常な場合に発生する摩耗粒子でした。これらの摩耗粒子が観察された場合、潤滑部で発生している摩耗形態は、正常なマイルド摩耗であることが分かります。Iカップリング発光分光分析供試の潤滑油を分析した結果、検出された金属元素は、油中金属元素の結果表に示すように、鉄、リン、亜鉛、カルシウム、アルミニウム、ナトリウム、マグネシウム、ホウ素でした。検出されたこれらの金属元素から発生箇所を推定すると鉄・軸受等リン、亜鉛、カルシウム・オイル添加剤アルミニウム、ナトリウム、マグネシウム、ホウ素・外部混入異物であると思われます。このうち、機械部品が摩耗したと思われる元素はのグループです。水分、汚染粒子数、汚染度物重量の各データは良好でした。粘度、全酸価、酸化安定度、有機物・有機化合物の各データは良好でした。分析結果特性低下特性低下に係るパラメータの分析結果は良好と判断します。粘度粘度はmm/sと新油値mm/sに対する粘度変化率は+.％で、当社推奨の管理限界値である±％以内にあり、良好と判断します。全酸価添加油の全酸価は、油メーカによって初期値が違うため統一した管理基準を設定するのが困難であることから、当社では管理限界値を設定しておらず、新油分析値との比較及び他の分析項目の結果より全酸価の状態判断を行います。その結果、全酸価は.mgKOH/gと新油値.mgKOH/gに比較して若干高くなっていますが、IRチャートに示すように劣化の兆候として現れるカルボン酸などの有機物・有機化合物の発生が確認されていないことから、良好と判断します。酸化安定度酸化安定度はminであり、当社推奨の管理限界値のmin以上であることから良好と判断します。有機物・有機化合物有機物・有機化合物は、IRチャートによる新油分析値との比較の結果、cm-付近に劣化の兆候を示すカルボン酸の吸収が確認されていないことから、良好と判断します。色相はLであり、新油値のLに比較して高い値でした。汚染に係るパラメータの分析結果は良好と判断します。水分はppmであり、当社推奨の管理限界値の以下であることから良好と判断します。汚染粒子数はNAS級であり、当社推奨の管理限界値のNAS級以内であることから良好と判断します。汚染度物重量は.mg/mlであり、当社推奨の管理限界値のmg/ml以内であることから良好と判断します。摩耗フェログラフィーによる摩耗粒子の観察の結果、潤滑状態が正常な場合に発生する摩耗粒子が比較的多く観察されました。異常摩耗の早期発見パラメータであるフェログラフィーのIs値がの乗とやや高く、摩耗粒子の形態観察の結果、潤滑状態が正常な場合に発生する摩耗粒子が比較的多く観察されました。金属濃度SOAP法により金属濃度を測定した結果、潤滑箇所で発生する金属接触によって検出される鉄がppm、油の添加剤成分であるリンがppm、亜鉛がppm、カルシウムがppm、外部から混入したと思われるホウ素がppm検出されました。金属濃度酸溶解法により金属濃度を測定した結果、潤滑箇所で発生する金属接触によって検出される鉄が、油の添加剤成分であるカルシウムが、外部から混入したと思われるアルミニウム、ナトリウム、マグネシウムが共に検出されました。
報告№108-5071 報告№110-00726 | 分析№108-02721 分析№110-003363 | 110-003363 | 潤滑油は継続続使用可能な状態にあると判断します。今後、障害予防を目的に以下の対策を推奨します。追加分析消泡性能が低下した場合、ギヤ歯面での油膜形成に影響が出て摩耗の発生が進展することがあります。今後は消泡性能低下の影響により摩耗が進展する可能性がありますので、フェログラフィーおよびSOAPを追加することを推奨します。分析結果泡立ち試験の結果、消泡性能が低下していることが確認されました。粘度粘度はmm/sと新油値mm/sに比較して、粘度変化率は-％で、当社推奨の管理限界値である±％以内にあり、良好と判断します。泡立ち試験泡立ち試験は-と新油に比較して高い値でした。水分はppmと当社推奨の管理限界値の以下であり、良好と判断します。全酸価全酸価はmgKOH/gと新油値mgKOH/g以下にあり、良好と判断します。
報告№109-09447 報告№114-00195 | 分析№109-002790 分析№114-000611 | 114-000611 | 目的、汚染状態、摩耗状態を確認する。評価潤滑油および軸受は継続使用可能な状態にあると判断します。最適な採油方法本試料油は、機器停止中に給油口から採油されているため、別紙油中粒子の沈降の影響に示すように、油中粒子などの固形物は沈降の影響を受けて分析データが低濃度に出ていると推定されます。正確なデータによる診断を行うためにも、今後の採油は、極力運転中もしくは停止直後の油槽中層部から実施されることを推奨します。分析結果粘度、酸価の各データは、前回同様に良好です。水分、計数汚染度の各データは、前回同様に良好です。異常摩耗の早期発見のパラメータであるIs値は、前回に比較して-レベルから-レベルに低下し、正常です。また、異常摩耗の兆候を示す摩耗粒子が顕著に観察されなかったことから、は良好と判断します。
報告№109-09136 報告№109-09615 | 分析№109-001160 分析№109-003776 | 109-003776 | 診断概要および対策本試験は、オーバーホール後の初期状態を確認する目的で実施しました。その結果、異常摩耗の早期発見パラメータであるフェログラフィーのIs値がの乗とやや高く、摩耗粒子の形態観察で異物の噛み込みなどで発生する切削粒子、金属接触が厳しい場合に発生するシビア粒子が比較的多く観察されました。これらの摩耗が、初期のなじみ過程で発生し、既になじみ過程が完了し正常な状態に推移しているか、或いは、さらに進行しているのかを確認するため、ヶ月毎にあと回の初期試験を実施されることを推奨します。機器の潤滑状態摩耗粒子の形態観察で観察された粒子は、異物の噛み込みなどで発生する切削粒子や金属接触が厳しい場合に発生するシビア粒子が、初期のなじみ摩耗で発生しています。今回のようになじみ過程で切削粒子シビア粒子が観察された場合は、なじみ過程が正常に終了していない場合があり、異常摩耗に進展することも懸念する必要があります。計数汚染度はNAS級、重量汚染度は.mg/mlと共に当社推奨の管理限界値内にあり、良好と判断します。油の特性油の特性を示すIR、RBOTの各データは良好の範囲にあり、この油は継続使用可能と判断します。
報告№109-09136 報告№113-00521 | 分析№109-001160 分析№113-002216 | 113-002216 | 異常摩耗の早期発見のパラメータであるIs値は、前回のレベルからレベルに上昇していたものの、正常でした。但し、摺動部の摩耗が認められたため、定期的に潤滑油分析を実施し、摩耗推移を監視することが有用と考えます。フェログラフィーで観察された代表的な粒子は以下の通りです。正常な摩耗粒子・潤滑状態が正常なマイルド摩耗により発生。シビア粒子・潤滑状態がやや厳しい凝着摩耗により発生。極微小領域で油膜切れが発生したことを示します。疲労摩耗粒子・繰返し応力による金属疲労で発生。大型化するとスポーリングの発生が懸念されます。黒錆・潤滑状態が厳しい凝着摩耗により発生。局部的な厳しい金属接触と高い摩擦熱が発生していたことを示します。フリクションポリマ・局部的に高圧・高温となる場合に発生。シビア粒子、黒錆は、摩擦面が将来的に異常摩耗へ進展する可能性を示唆しているため、傾向監視が有用と思われます。詳細は、別紙傾向監視が必要な摩耗粒子をご覧ください。計数汚染度は前回のNAS級から等級に変化はなく、重量汚染度は.mg/mlから.mg/mlに減少し、共に良好です。
報告№109-09447 報告№109-09447 | 分析№109-002792 分析№109-002792 | 109-002792 | ・水分がppmと当社推奨の管理限界値を超えていました。・異常摩耗の早期発見パラメータであるフェログラフィーのIs値が高いの乗でした。観察された摩耗粒子は、内部発生または外部混入の鉄錆がやや多く観察され、金属接触が厳しい場合に発生するシビア粒子、局部的に高圧・高温となる場合に発生するフリクションポリマが観察されました。・計数汚染度は水分の影響でセンサーエラーを起こし、測定不能でした。・特性低下を示す粘度、全酸価の各データは良好でした。・フレーキングの発生の有無転がり軸受寿命の指標としている摩耗粒子が観察されなかったことから、フレーキングは発生していないことが確認されています。・フリクションポリマフリクションポリマは、潤滑油が軸受軌道面で高圧下に押し込められ高圧状態になると同時に、圧縮熱も発生して高温状態になります。その結果、潤滑油が重合して発生することが知られています。そのため、高圧高温状態の解消がなされなければ、潤滑油は劣化する場合があります。・外部混入異物観察された鉄錆、砂等は、機器内部を循環している潤滑油が汚染されていた採油をドレンから実施している場合、この配管内に残留していた異物を採取した採油時に外部から混入したことが考えられます。結論鉄錆などの汚染粒子がやや多く観察されていますが、潤滑油および軸受は継続使用可能な範囲にあるものと判断します。今後、油中汚染粒子により切削摩耗が発生することが懸念されるため、運転再開後、今回の分析項目に油中金属濃度を追加して、再度分析を実施し、摩耗の進行状況を確認されることを推奨します。次回分析の時期を理論的に求めたところ、最短で約時間となります。この時間は、油中汚染物が均一になるために必要とする時間であり、この時間を経過すれば、再分析の結果から状態の傾向を確認することが可能となりますので、これを参考に次回分析時期を検討されることを提案します。尚、本設備は油量がLと少ないため、今回の採油で潤滑油中に含んでいた水分はほぼ除去されたと思われます。しかし、更油を実施しただけでは、油槽底部に水分が残留している場合があります。油槽内の潤滑油を全て抜き取り、油槽内を清掃し、新油を精密な濾過機などにより汚染度をNAS級程度まで清浄にしてから、使用されることを推奨します。特性低下特性低下に係るパラメータの分析結果は良好と判断します。粘度粘度はmm/sと新油値mm/sに対する粘度変化率は-％で、当社推奨の管理限界値である±％以内にあり、良好と判断します。全酸価添加タービン油については、当社では管理限界値を設定しておらず、新油分析値との比較及び他の分析項目の結果より全酸価の状態判断を行います。その結果、全酸価は.mgKOH/gと新油値.mgKOH/g以内にあり、良好と判断します。汚染に係るパラメータの分析結果は、水分が当社推奨の管理限界値を超えていました。水分はppmであり、当社推奨の管理限界値のを超えていました。汚染粒子数は水分の影響でセンサーエラーを起こし、測定不能でした。摩耗フェログラフィーによる摩耗粒子の観察の結果、金属接触が厳しい場合に発生するシビア粒子、局部的に高圧・高温となる場合に発生するフリクションポリマ、外部から混入したと思われる鉄錆等が比較的多く観察されました。異常摩耗の早期発見パラメータであるフェログラフィーのIs値がの乗と高く、摩耗粒子の形態観察の結果、金属接触が厳しい場合に発生するシビア粒子、局部的に高圧・高温となる場合に発生するフリクションポリマが比較的多く観察されました。
報告№104-0378 報告№104-0417 | 分析№104-02669 分析№104-02912 | 104-02912 | 貴○○は廃止措置工事期間中であるが、運転状態にある機器においては保全計画を策定している。この中で当該機器については設備の状態監視保全の適用をおこなっており、油診断法により精度の高い状態監視活動を行うことを目的とし、トライボ診断を実施した。トライボ診断の結果、摩耗は若干発生しているものの本軸受は継続使用可能な状態にあると判断します。尚、異物の噛み込みによる摩耗が若干見られており、摩耗が進行する場合がありますので、定期的にトライボ診断を実施し、摩耗の進行状況を確認されることを推奨します。
報告№106-4551 報告№106-4551 | 分析№106-01308 分析№106-01308 | 106-01308 | 今回の採油は、機器停止時間後にドレンバルブから実施しているため、油循環中の採油に比較して油中粒子が沈降して高濃度になっている部分を採油していることが考えられます。したがって、油が循環している状態で採油を実施した場合に比較して、分析データが高くなり、異常な状態と判断してしまう可能性があります。しかし、今回の採油は、採油条件が比較的悪い側になると想定されるにもかかわらず、分析データは良好となっています。採油がこのように悪い側になると予想される状況であるにもかかわらず、分析の結果は、潤滑状態が正常な状態であり、また潤滑油も継続使用可能な状態にあることが確認出来ました。これらのことは、SOAP／D-SOAPでギヤ歯面の摩耗により発生する鉄が検出されたものの、異常摩耗の早期発見パラメータであるIs値がの乗と良好の範囲にあり、摩耗粒子形態観察の結果、微小でマイルドな摩耗粒子が観察されたこと以上のことから判断しました。トライボ診断では、バックラッシの増加量を分析結果から計算できますので、ギヤの形式、歯形、モジュール、歯数、歯幅をお知らせ下さい。計算結果をご報告いたします。この油は継続使用可能と判断します。粘度は良好と判断します。粘度はmm/sと管理限界値以内にあり、良好と判断します。水分は良好と判断します。水分はppmと管理限界値の以下にあり、良好と判断します。全酸価は良好と判断します。全酸価は.mgKOH/gと新油データの.mgKOH/gに比較して高い値を示しているものの、IRの結果で油劣化の兆候を示すカルボン酸が確認されていないことから、良好と判断します。IRは良好と判断します。IRの結果、油劣化の兆候を示すカルボン酸の吸収が確認されていないことから、継続使用可能な状態にあると考えられます。計数汚染度はやや高い値でした。計数汚染度はやや高い値でした。計数汚染度はNAS級と当社推奨の管理限界値のNAS級以内にあるものの、やや高い値でした。重量汚染度はmg/mlでした。重量汚染度はmg/mlでした。機器の潤滑状態フェログラフィーの結果、異常摩耗の早期発見パラメータであるIs値がの乗と良好の範囲にあり、ギヤ歯面、転がり軸受ではマイルドな状態で摩耗が進行していることから、継続使用可能な状態にあると判断します。SOAPの結果、鉄が検出されました。SOAPの結果、摩耗により発生する鉄、油の添加剤成分であるリン、アルミニウムが検出されました。D－SOAPの結果、鉄が検出されました。D－SOAPの結果、摩耗により発生する鉄、クロム、油の添加剤成分であるリン、外部から混入したカルシウムが検出されました。フェログラフィーの結果、ギヤ歯面、転がり軸受は継続使用可能な状態にあると判断します。フェログラフィーの結果、異常摩耗の早期発見パラメータであるIs値がの乗と良好の範囲にあり、ギヤ歯面、転がり軸受ではマイルドな状態で摩耗が進行していることから、継続使用可能な状態にあると判断します。
報告№109-09094 報告№112-00124 | 分析№109-000870 分析№112-000465 | 112-000465_date121122 | 潤滑油および軸受は継続使用可能な状態にあると判断します。但し、今後も摩耗の進行を傾向監視するため、以下の対策を推奨します。定期的な分析切削摩耗および凝着摩耗の進行を監視するため、定期的に分析を実施し、分析データによる摩耗の進行状況を確認することを推奨します。はフェログラフィーおよびSOAP-Tの結果から総合的に判断した結果、やや厳しい状態にあると考えられます。フェログラフィー【定量分析：Is値】Is値は異常摩耗の早期発見パラメータのつで、摩耗粒子を定量化するために用います。今回のIs値はの乗と低い値でした。フェログラフィー【定性分析：摩耗粒子および摩耗形態観察】分析結果から比較的多く観察された粒子は、以下の通りでした。正常な摩耗粒子・潤滑状態が正常なマイルド摩耗により発生。切削粒子・異物や金属表面の微小突起による切削摩耗により発生。シビア粒子・潤滑状態がやや厳しい凝着摩耗により発生。金属潤滑部が局部的に油膜切れを起していると考えられます。観察された摩耗粒子の中でも切削粒子は、注意が必要です。摩耗形態の中でも切削摩耗は摩耗進行速度が速く、転がり軸受でこの摩耗形態が発生した場合には寿命が分の程度に低下することも知られており、切削摩耗により生じた軌道面の損傷が起点となって転がり軸受の寿命となるフレーキングに進展することから傾向監視による経過監視が必要です。Iカップリング発光分光分析【SOAP-T】検出された金属元素から発生箇所を推定すると、以下の通りでした。鉄、錫、亜鉛・軸受等カルシウム、バリウム、ナトリウム・外部混入異物水分、計数汚染度、重量汚染度は共に良好でした。．粘度、酸価、IR、RBOTの各データは良好でした。尚、RBOTがminと管理基本値のminに比較してmin減少していました。このまま継続使用した場合、この減少傾向から限界値に到達するのは、別紙図RBOTの減少傾向に示すように年月と推定されました。残りの継続使用期間は、約年ヶ月であると予測されます。≪状態監視とパラメータ≫分析の目的および各分析のパラメータは以下の通りです。特性低下目的：油の分析結果から、や劣化傾向ならびに添加剤の消耗程度、残存寿命などを確認する。粘度JISK酸価JISK赤外線吸収スペクトルJISK酸化安定度試験JISK汚染目的：油の分析結果から、砂塵あるいは水・異種油などによるや、異物混入の有無を確認する。水分JISK計数汚染度JISB重量汚染度JISB光学顕微鏡観察摩耗目的：油中の摩耗粒子を分析する事により、回転・摺動部の潤滑状態、摩耗劣化の程度、余寿命などを解析する。摩耗診断電子顕微鏡観察JISKX線マイクロアナリシス油中金属濃度JISK≪分析結果≫特性低下粘度：良好粘度値mm/sの管理基本値mm/sに対する変化率は.％であり、○○管理限界値±％以内に留まっています。酸価：良好酸価.mgKOH/gは管理基本値の.mgKOH/g以内にあることから、問題は無いと判断します。赤外線吸収スペクトル：良好酸化安定度試験：良好酸化安定度試験の結果、数値minは○○管理限界値min以上に留まっており、現時点での使用は可能と判断します。汚染水分：良好水分値は○○管理限界値以内に留まっています。計数汚染度：良好計数汚染度はNAS級と当社推奨の管理限界値NAS級以内にあります。重量汚染度：良好重量汚染度は.mg/mlと当社推奨の管理限界値mg/ml以内にあります。光学顕微鏡観察：良好光学顕微鏡写真は捕捉された汚染物の量は少なく、スラッジは確認されませんでした。摩耗摩耗診断：注意摩耗診断の結果、異常摩耗の早期発見パラメータであるIs値がの乗と良好の範囲にあるものの、異物の噛み込みや金属表面の微小突起により発生する切削粒子、金属潤滑部が局部的に油膜切れを起して発生するシビア粒子が比較的多く観察されました。電子顕微鏡観察・X線マイクロアナリシス：今回は実施していません。油中金属濃度：良好油中金属濃度の結果、摩耗により発生する鉄、錫、亜鉛、外部から混入したと思われるカルシウム、バリウム、ナトリウムが検出されたものの、良好と判断します。
報告№107-6000 報告№107-6507 | 分析№107-00010 分析№107-00118 | 107-00118 | 初期試験を実施した結果、を示すIR、RBOT、を示す計数汚染度、重量汚染度の各データは良好な値であり、これらのデータを初期値として今後管理されることを推奨します。一方、本試料油により機器潤滑状態を評価するには、以下の点の問題点があります。油槽マンホールから主機が停止して時間分後に採油しているため、油中粒子は時間経過と共に沈降し、主機稼動中の採油に比較して粒子濃度は低濃度になっていたと思われる。濾過機が設置されているため、汚染度は常時清浄な状態に保持され、摩耗に変化が生じても検出できない可能性がある。これらの問題点を解決するには、）主機運転中または主機停止直後に、今回同様の方法で採油を実施する。）主機および濾過機運転中に、濾過機の入口と出口から採油を実施し、正確な濾過効率を元に摩耗の進行状況を確認する。以上二つの方法を推奨します。
報告№109-09136 報告№110-00626 | 分析№109-001160 分析№110-003819 | 110-003819 | 金属元素と濃度の分析は、試料油を以上の高温で発光させ、その光を分光器で分光し、分光によって得られた光の強度と金属固有の波長とから元素を特定するIカップリング発光分光分析法を用います。また摩耗状態は、SOAP-T法により求めた金属成分と濃度にフェログラフィー法による摩耗粒子分析とを加味して総合的に評価しますが、摩擦面の摩耗機構と摩耗状態の判断は摩耗粒子の形態と、異常摩耗の早期発見パラメータであるIs値により判断します。Iカップリング発光分光分析供試のタービン油を分析した結果、検出された金属元素は、金属濃度の結果表に示すように、鉄、鉛、銅、錫、リン、亜鉛、カルシウム、バリウム、アルミニウム、ケイ素、ナトリウムでした。これら検出された金属元素から発生箇所を推定すると、鉄、鉛、銅、錫・ギヤ歯面、軸受等リン、亜鉛、カルシウム、バリウム、アルミニウム、ケイ素、ナトリウム・外部混入異物であると思われます。このうち、機械部品が摩耗したと思われる元素はのグループです。フェログラフィー摩耗粒子分析結果から観察された粒子は、潤滑状態が正常な場合に発生する摩耗粒子でした。潤滑状態と摩耗形態異常摩耗の早期発見パラメータとして摩耗粒子を定量化して評価するフェログラフィーのIs値は、潤滑状態が正常なの乗となっていました。これらの結果から、本減速機の潤滑部で発生している摩耗は、正常なマイルド摩耗であることが分かりました。計数汚染度は良好でした。前回に比較して粘度、水分、全酸価は良好でした。減速機は継続使用可能な状態にあると判断します。但し、摩耗の進行を監視するため、定期的に分析を実施し、摩耗の進行状況を確認することを推奨します。なお、トライボ診断ではバックラッシの増加量を分析結果から計算できますので、構造が確認できる図面、ギヤの形式、歯形、モジュール、歯数、歯幅、油入替後の稼働時間ならびに分解点検後の稼働時間をお知らせ下さい。計算結果をご報告いたします。
報告№105-0206 | 分析№105-01420 | 105-01420 | 分析の結果、前回に比較して、計数汚染度はNAS級からNAS級にランク減少し、フェログラフィーのIs値が桁小さな値に改善され、すべて良好な結果でした。但し、今回の採油は、機器停止から時間経過しており、油中粒子が沈降し、低濃度になっている部分から採油を実施した可能性が高いと思われます。次回採油は機器運転中の油が循環している状況で実施されることを推奨します。尚、を示す粘度、水分、全酸価、IR、RBOTの各データが良好であることから、この油は継続使用可能と判断します。
報告№106-0025 報告№106-0025 | 分析№106-00118 分析№106-00118 | 106-00118 | これらのの結果から、号機は号機に比較して摩耗の発生状況は比較的軽度であることが分かりますが、発生している摩耗形態が同様であるため今後摩耗が進行することが想像されます。摩耗の進行状況を確認するため、定期的にトライボ診断を実施することを推奨します。これらのことは、異常摩耗の早期発見パラメータであるフェログラフィーのIs値がの乗と号機に比較してランク低いこと摩耗粒子形態観察の結果、号機同様に外輪とベアリングケース間で発生した摩耗粒子、フレッティングにより発生した摩耗粒子が確認されたことSOAPの結果、号機に比較して鉄濃度が低い値であること以上のことから判断しました。尚、を示す粘度、水分、全酸価、IRの各データは良好であることから、この油は継続使用可能と判断します。
報告№104-6070 | 分析№104-01940 | 104-01940 | 回目の初期試験を実施した結果、摩耗は安定していると判断します。これらのことは、前回に比較して、計数汚染度は等級に変化はなく、SOAP／D-SOAPの鉄及び錫濃度に変化がないこと異常摩耗の早期発見パラメータであるフェログラフィーのIs値が、の乗からの乗に桁減少したこと以上のことから判断しました。
報告№109-09136 報告№110-00485 | 分析№109-001160 分析№110-002176 | 110-002176 | は、油の粘度、油中のスラッジの発生量を判断パラメータに、粘度、全酸価、IR、RBOTで評価します。分析の結果、油の粘性を示す粘度は、新油値の.mm/sに比較して粘度変化率が-％のmm/sとほぼ変化はなく、また油中のスラッジの発生量を示す全酸価は、新油値の.mgKOH/gに対して.mgKOH/gでほぼ変化が見られず劣化は確認されなかった。さらにはIRの結果でも油が劣化した場合に発生するカルボン酸の発生も確認されず、酸化防止剤の残存量を示すRBOTは、限界値minに比較して、十分に残量があるminであった以上のことから、潤滑油の劣化は確認されませんでした。なお、使用油の使用期間または使用時間が不明であったため、ご要求の油の余寿命に関する検討は行えませんでした。可能であれば、これらの情報をご提供下さい。汚染度油中の水分を計測した結果、水分はppmと新油と同等であり、継続使用可能な状態にあることが確認されました。潤滑油は継続使用可能な状態にあると判断します。
報告№106-6023 報告№106-6098 | 分析№106-00388 分析№106-02184 | 106-02184 | 精点Aを実施した結果、RBOTがminと前回のminから約年ヶ月間でmin減少していました。この減少傾向から限界値到達時期を別紙図により推定した結果、年月と推定されました。現在のところ継続使用可能と判断しますが、今後、RBOTの減少率が増大することも懸念されるため、年後に精点Aを実施し、RBOTの減少率を確認されることを推奨します。以上点検窓より採油機で採取。
報告№109-09094 報告№110-00627 | 分析№109-000913 分析№110-002782 | 110-002782 | は良好と判断します。尚、RBOTがminと新油値のminに比較してmin減少していました。このまま継続使用した場合、この減少傾向から限界値に到達するのは、別紙図RBOTの減少傾向に示すように年月と推定されました。残りの継続使用期間は、約年ヶ月であると予測されます。潤滑油は継続使用可能な状態にあると判断します。≪状態監視とパラメータ≫分析の目的および各分析のパラメータは以下の通りです。特性低下目的：油の分析結果から、や劣化傾向ならびに添加剤の消耗程度、残存寿命などを確認する。粘度JISK全酸価JISK赤外線吸収スペクトルJISK酸化安定度試験JISK汚染目的：油の分析結果から、砂塵あるいは水・異種油などによるや、異物混入の有無を確認する。水分JISK計数汚染度JISB重量汚染度JISB光学顕微鏡観察摩耗目的：油中の摩耗粒子を分析する事により、回転・摺動部の潤滑状態、摩耗劣化の程度、余寿命などを解析する。摩耗診断電子顕微鏡観察JISKX線マイクロアナリシス油中金属濃度）JISK≪分析結果≫特性低下粘度：良好粘度値mm/sの新油値mm/sに対する変化率は-％であり、当社推奨の管理限界値±％以内に留まっています。全酸価：良好全酸価.mgKOH/gは新油値の.mgKOH/gに比較し高くはあるものの、有機物・有機化合物試験の結果で油劣化の兆候を示すカルボン酸の吸収が見られないことから、問題は無いと判断します。赤外線吸収スペクトル：良好酸化安定度試験：良好酸化安定度試験の結果、数値minは当社推奨の管理限界値min以上に留まっており、現時点での使用は可能と判断します。汚染水分：良好水分値ppmは当社推奨の管理限界値以内に留まっています。計数汚染度：今回は実施していません。重量汚染度：今回は実施していません。光学顕微鏡観察：今回は実施していません。摩耗摩耗診断電子顕微鏡観察・X線マイクロアナリシス：今回は実施していません。油中金属濃度：今回は実施していません。
報告№108-5029 報告№108-5029 | 分析№108-00963 分析№108-00964 | 108-00964 | トライボ診断の結果、潤滑油の基本特性、摩耗、汚染について以下のことが分りました。基本特性油の基本特性としての粘度、全酸価、全塩基価は新油データを基準として評価しますが、今回は油名が不明であったため、比較評価は出来ませんでした。正確な評価には、新油値、或いは新油の提供が必要です。IRの結果、油劣化兆候を示す成分と思われる吸収が確認されたことから、油が劣化している可能性が考えられました。水分は、ppmと高い値でした。摩耗状態油中摩耗粒子の観察結果から、摺動面の潤滑はマイルドな状態にあることが確認出来ました。弊社では潤滑状態の過酷度を知るパラメータとして、摩耗粒子の測定結果を定量化したIs値を適用しています。今回、このパラメータによる評価をした結果、本試料の潤滑状態は混合潤滑領域の初期的段階にあることが分かり、摩耗が更に進行する可能性があることが分りました。汚染状態エンジンオイルの汚染度は、やや高い値でした。汚染度が高い要因は、SOAPで鉄および銅、油の添加剤成分であるカルシウムが比較的多く検出されたことから、摺動面および銅を使用した箇所の摩耗、油の添加剤成分の析出によるものと思われます。総合判断油劣化が確認され、水分および汚染度がやや高いことから、更油を実施する必要があります。採油後の再分析の採油周期は、油量、ポンプ吐出油量、ラインフィルタの精度により計算出来るため、これら情報の提供により計算しますので、計算が必要な場合は弊社担当者に連絡をお願いします。
報告№106-6023 報告№106-8002 | 分析№106-00388 分析№106-00632 | 106-00632 | 今年月に完了したオーバーホール後の初期試験を実施しました。その結果、光学顕微鏡写真で外部から混入した鉄錆、砂、樹脂等が観察されました。これらの異物は、採油箇所が油面計であるため、油面計の配管中に残留していた異物を採取した可能性が考えられます。一方、摩耗粒子になじみ摩耗粒子が観察された事から、潤滑摺動面では初期のなじみ摩耗が発生していたと考えられました。今回のようになじみ過程でシビア粒子が観察された場合は、なじみ過程が正常に終了していない場合があり、異常摩耗に進展することも懸念する必要があります。なじみ過程が正常な状態で終了した場合、シビア粒子は観察される事が少なく、従って、今回のなじみ過程では、局部的な金属接触がごく一部で発生したと考えられます。この接触が、既に正常な状態に推移しているか、或いは、進行しているのかを確認するためには、ヶ月毎にあと回の初期試験を実施されることを推奨します。これらのことは、異常摩耗の早期発見パラメータであるフェログラフィーのIs値がの乗とやや高く、摩耗粒子の形態観察の結果、金属接触が厳しい場合に発生するシビア粒子がやや多く観察されたこと光学顕微鏡写真で外部から混入した鉄錆、砂、樹脂等が観察されたこと以上のことから判断しました。
報告№109-09136 報告№112-00363 | 分析№109-001160 分析№112-001464 | 112-001464 | 更油からの経過日数をもとに潤滑油の余寿命を評価したところ、潤滑油は定検までのヶ月間は使用可能と判断できました。次回定検時に更油を実施しない場合は、酸化安定度を知るための分析を実施し、余寿命を確認することを推奨します。酸化安定度はminであり、当社推奨の管理限界値のmin以上であることから、良好と判断します。
報告№109-09136 報告№114-00213 | 分析№109-001160 分析№114-000714 | 114-000714 | 分析の結果、、汚染状態は共に良好の範囲にあることから、潤滑油は継続使用可能な状態にあると判断します。軸受は継続使用可能と判断します。但し、オイルリングの摩耗が確認されているため、以下の対策を推奨します。定期的な分析および分析周期の検討定期的な潤滑油分析によるトライボ診断を実施することにより、分析データの変化から異常の兆候を早期に発見することが可能となります。別紙金属摩耗粉の平衡速度から計算する採油周期に示すように、計算では運転時間が時間で平衡濃度に到達すると思われます。そのため、本設備は時間経過すれば、いつでも採油可能ですので、この時間を目安に次回の採油時期を検討することを推奨します。次回の結果で摩耗状態が良好と確認されれば、分析周期を定期分析の周期にもどし、異常な摩耗状態と確認できた場合には分析周期をさらに短縮して、傾向管理していくことを併せて推奨します。軸受メタルの情報提供今後軸受メタルの摩耗が進行した場合、摩耗程度を評価する必要がありますので、次回分析時には、メタルサイズ、油入れ替え後の稼働時間ならびに直近のメタル交換からの稼働時間をお知らせください。分析結果異常摩耗の早期発見のパラメータであるIs値は-レベルと正常です。また、異常摩耗の兆候を示す摩耗粒子が顕著に観察されなかったことから、は良好と判断します。SOAPの結果、オイルリングの成分である銅がppmと比較的高く、さらに鉛がppm検出されていることから、鉛を使用した箇所およびオイルリングの摩耗が発生していると推定されます。鉛を使用した箇所は、パッキン等が考えられます。パッキンであった場合、摩耗している可能性が考えられます。また、オイルリングと主軸間、またはオイルリングと軸受台金側面との間で摩耗が発生している場合、オイルリングと主軸の間で摩擦が低下したり、台金との摩擦が増大するなどの影響でオイルリングが円滑に回転し難い状況が発生します。その結果、潤滑油のかき揚げ量が減少し、軸受摺動面で油膜切れを引き起こす可能性があります。計数汚染度、重量汚染度は共に良好と判断します。粘度、水分、酸価、IRの各データは良好と判断します。
報告№108-0227 報告№110-00667 | 分析№108-01664 分析№110-003089 | 110-003089 | Iカップリング発光分光分析供試のタービン油を分析した結果、検出された金属元素は、SOAPの結果表に示すように、鉄、リン、亜鉛、カルシウム、ケイ素、ナトリウムが検出されました。これらの検出された金属元素から発生箇所を推定すると鉄・軸受等リン、亜鉛・オイル添加剤カルシウム、ケイ素、ナトリウム・外部混入異物であると思われます。このうち、機械部品が摩耗したと思われる元素はのグループです。ケイ素の検出SOAPでケイ素が検出されました。一般に、潤滑油中からケイ素が検出された場合の原因として、シリコン油或いは、シリコン系の添加剤が検出されるフェログラフィーおよびフィルタ表面の異物観察で砂が多く観察されて検出されるシリコングリースをシール部に塗布している場合、このシリコングリースが潤滑油に混入して検出されるなどが挙げられますが、今回検出が比較的高濃度であることからの可能性が考えられます。については、分析結果では確認することが出来ませんので、これに関する情報があれば提供をお願いします。フェログラフィー異常摩耗の早期発見パラメータとして摩耗粒子を定量化して評価するフェログラフィーのIs値は、潤滑状態がやや厳しいの乗でした。摩耗粒子の形態で比較的多く観察された粒子は、潤滑状態が正常な場合に発生する摩耗粒子、異物の噛み込みなどで発生する切削粒子、局部的に高圧・高温となる場合に発生するフリクションポリマでした。このような摩耗粒子が観察された場合には、潤滑部では正常なマイルド摩耗と異物による切削摩耗が発生し、そして局部的ではあるものの高圧・高温の箇所が発生していることも分かります。特に、切削摩耗は摩耗形態の中でも摩耗進行速度が速く、転がり軸受でこの摩耗形態が発生した場合には寿命が分の程度に低下することも知られています。切削摩耗により生じた軌道面の損傷が起点となって転がり軸受の寿命となるフレーキングに進展することが懸念されます。フリクションポリマは、潤滑油が軌道面に押し込められ高圧状態になると同時に、圧縮熱により高温状態になった結果、基油自身が重合反応を起こし生成することが知られています。そのため、高圧高温状態の解消がなされなければ、潤滑油の劣化が進行し、粘度上昇に因る潤滑異常に進展する場合があります。電子顕微鏡・X線マイクロアナリシス観察された摩耗粒子をSEM・XMAで観察した結果、鉄、マンガンを含む粒子が比較的多く、主にベアリング保持器などの炭素鋼を使用した箇所の摩耗が多く発生していると考えられました。計数汚染度はやや高く、重量汚染度は当社推奨の管理限界値を超えていました。D－SOAPで油の添加剤成分である亜鉛が検出され、フィルタ表面の異物観察で鉄錆、砂等が観察されたことから、汚染度が高い要因は、摩耗とスラッジ、そして外部混入異物の影響と思われます。粘度、水分、全酸価、IR、RBOTの各データは良好でした。軸受および潤滑油は継続使用可能な状態にあるものの、以下の対策が必要です。濾過油中の汚染度が高く、観察された摩耗粒子や異物が軸受軌道面に噛み込み摩耗が進行することが懸念されるため、濾過を推奨します。定期的な分析摩耗の進行を監視するため、定期的に分析を実施し、摩耗の進行状況を確認することを推奨します。傾向監視のための次回採油時期は、最短で約時間となります。この時間は、油中汚染物が均一になるために必要とする時間であり、この時間を経過すれば、再分析の結果から状態の傾向を確認することが可能となりますので、これを参考に次回分析時期を検討されることを提案します。シリコン系のグリースや添加剤の確認シリコン系の添加剤やグリースを使用している箇所があるかについてご確認下さい。最適な採油方法本試料油は、機器停止中に廃油口から採油されています。機器が停止している状態では、別紙油粒子の沈降の影響に示すように油槽内で撹拌がなくなり固形物が沈降するため、油中汚染度は高くなると推定されます。今後の採油は、極力運転中もしくは停止直後の油槽中層部から実施されることを推奨します。
報告№108-6005 報告№108-0033 | 分析№108-00106 分析№108-00167 | 108-00167 | 、汚染度、軸受の潤滑状態を確認する。今回の採油は、対象設備の停止中に排油口から実施しているため、油循環中に採油した場合に比較し、油中粒子の沈降の影響を受け、分析データが高濃度に出る可能性があります。今回の分析は以上のことを踏まえて結果を検討しました。分析の結果、今回の採油が高濃度になっていると思われる対象設備の停止中に排油口から行われた採油にもかかわらず、全てのデータが良好の範囲にありました。このことから、対象設備の潤滑状態は正常であり、この油は継続使用可能と判断します。尚、上述しましたように、今回の採油は停止中の採油であるため、循環中の採油に比較してデータが高目に出る可能性があります。これは、運転中の採油であったなら今回データより低い値になることが考えられます。採油は、粒子の沈降の影響を少なくすることが重要であり、そのため、油中粒子が均一な分散状態で実施されることを推奨します。
報告№109-09136 報告№111-00198 | 分析№109-001160 分析№111-001037 | 111-001037 | 汚染度がやや高く、汚染粒子の噛み込みにより発生する切削摩耗が確認されているものの、現在のところ、潤滑油および軸受は継続使用可能な状態にあると判断します。内容再分析汚染度がやや高く、この汚染粒子が噛み込みんだことで発生する切削摩耗が確認されているため、ヶ月後に回目の初期試験を実施し、摩耗の進行状況を確認することを推奨します。軸受メタルの情報提供今後軸受メタルの摩耗が進行した場合、摩耗程度を評価する必要がありますので、次回分析時には、メタルサイズ、回転数、直近のメタル交換からの運転時間をお知らせください。Iカップリング発光分光分析供試のタービン油をSOAP／D－SOAPで分析した結果、鉄、銅、錫、リン、カルシウム、バリウム、ケイ素、ナトリウムが検出されました。これらの検出された金属元素から発生箇所を推定すると鉄、銅、錫・軸受等リン、バリウム・オイル添加剤カルシウム、ケイ素、ナトリウム・外部混入異物であると思われます。D－SOAPでメタルの主成分である錫が検出されたことから、軸受メタルの摩耗の発生が確認されました。フェログラフィー異常摩耗の早期発見パラメータとして摩耗粒子を定量化して評価するフェログラフィーのIs値は、潤滑状態が正常なの乗領域でしたが、摩耗粒子の形態で比較的多く観察された粒子は、潤滑状態が正常な場合に発生する摩耗粒子、金属潤滑部が局部的に油膜切れを起して発生するシビア粒子、粉塵や砂などの異物噛み込みの切削作用で発生する切削粒子、外部から混入したと思われる鉄錆、砂等でした。これらの摩耗粒子が観察された場合、潤滑部で発生している摩耗形態は、正常なマイルド摩耗、潤滑状態がやや厳しい凝着摩耗、異物による切削摩耗であることが分かります。計数汚染度はやや高い値でした。フィルタ表面の異物観察で金属片、鉄錆、砂等が観察されたことから、汚染度が高い要因は、摩耗と外部混入異物の影響と思われます。IR、RBOTの各データは良好でした。
報告№109-09136 | 分析№109-001160 | 114-001095 | 分析の結果、粘度は.mm/sと新油カタログ値のmm/sに比較して粘度変化率が-.％となっており、当社推奨の管理限界値である±％を超えていました。対象設備は継続使用可能な状態にあると判断します。但し、異常摩耗の早期発見パラメータであるフェログラフィーのIs値がレベルと高く、摩耗粒子の形態観察で、腐食により発生する赤錆が比較的多く観察されました。潤滑部では、腐食摩耗が発生していると推定されます。腐食により発生した赤錆等が熱媒体油の熱伝導率を低下させたり、循環を妨げたりすることが懸念されます。更油および濾過粘度が低下しており、赤錆等の異物が熱媒体油の熱伝導率を低下させたり、循環を妨げたりすることが懸念されるため、更油および濾過を推奨します。新油との比較による評価を示す粘度、酸価は新油値を基準として評価しています。正確な診断を行うためにも、分析を実施する場合は、新油を同時に分析することをご検討下さい。
報告№114-00107 | 分析№114-000325 | 114-000325 | 、汚染度は共に良好の範囲にあることから、潤滑油は継続使用可能な状態にあると判断します。軸受は継続使用可能な状態にあると判断します。但し、軸受メタルの主成分である錫がSOAPでppm、D-SOAPで検出されていることから、軸受メタルの摩耗が確認されています。軸受メタルの主成分である錫が検出されたことから、軸受メタルの摩耗深さをSOAPの結果で得られている錫濃度ppmと油量Lから計算します。当社の経験からメタル面積の約分の程度が摩耗したと仮定します。その結果、メタル表面の平均的な摩耗深さは.μmとなり、メタルの表面粗さを軸受表面の一般的な粗さであるμmと仮定すると、摩耗は軽微であると推定されます。今後、このまま摩耗が安定するのか、或いは、進行するのかを確認するため、以下の対策を推奨します。あと回初期試験を実施今後、軸受メタルの摩耗の進行状況を監視するため、あと回初期試験実施を推奨します。
報告№107-6026 報告№107-6028 | 分析№107-02108 分析№107-02215 | 107-02215 | 定期点検中に機器の渋滞が発生した。、汚染度、潤滑状態を確認する。分析の結果、計数汚染度がNAS級と当社推奨の管理限界値に到達していました。粒子分布を見るとμm以上の大型の粒子が多いことが確認されました。一方、摩耗粒子形態観察およびフィルタ写真で、外部から混入したと思われる鉄錆、砂が見られましたが、バルブ類などの動作障害を起こす粘ちょう物は確認されませんでした。以上のことおよび直近に油濾過を実施していないことから、摩耗粒子形態観察およびフィルタ写真で観察された鉄錆、砂がバルブのスプールに噛み込み動作障害を発生させた可能性が高いと考えられます。尚、バルブの動作障害が発生した状態で使用していたストレーナやフィルタの付着物、ストレーナ内に溜まっていた油を採取・分析することで、障害の発生原因となる粘ちょう物を確認することができますので、障害発生時の状態が継続している場合は、これらの分析を実施されることを推奨します。又、既にストレーナ洗浄等の対策を実施している場合は、詳しい状況を当社営業担当までお知らせ下さい。
報告№108-0411 報告№110-00262 | 分析№108-02745 分析№110-001023 | 110-001023 | ・摩耗状態SOAP／D－SOAPの結果、潤滑油中からは前回同様に摩耗により発生した鉄が検出されました。粒子観察の結果から、繰返し応力を受けて発生する疲労摩耗粒子、金属潤滑部が局部的に油膜切れを起して発生するシビア粒子が観察されたことから、潤滑部では、金属の疲労による疲労摩耗、油膜破断による凝着摩耗が発生していることが分かりました。一方、異常摩耗の早期発見パラメータであるフェログラフィーのIs値は、前回のの乗から変化はありませんでした。また、転がり軸受寿命の指標としている摩耗粒子が観察されなかったことから、フレーキングの発生はなく、摩耗は安定していると思われます。・汚染度計数汚染度は前回のNAS級からNAS級にランク増加し、当社推奨の管理限界値に到達していました。今回は特別に、SOAP／D－SOAPで通常の元素にはないモリブデンを測定したところ、添加剤として存在するモリブデンが析出して固形化したことが分かりました。汚染度上昇の原因は、モリブデンの析出によるものと考えられます。但し、現在のところは摩耗への影響はほとんどないものと思われます。結論軸受は継続使用可能な状態にありますが、疲労摩耗の進行を監視する必要がありますので、以下の対策を推奨します。今後、疲労摩耗の進行を監視するため、定期的に分析を実施し、摩耗の進行状況を確認することを推奨します。計数汚染度は当社推奨の管理限界値に到達していました。計数汚染度計数汚染度はNAS級と当社推奨の管理限界値のNAS級に到達していました。重量汚染度はmg/mlでした。機器の潤滑状態フェログラフィーの結果、繰返し応力を受けて発生する疲労摩耗粒子が観察されました。SOAPSOAPの結果、摩耗により発生する鉄、油の添加剤成分であるリンが検出されました。D－SOAPD－SOAPの結果、摩耗により発生する鉄が検出されました。フェログラフィー異常摩耗の早期発見パラメータであるフェログラフィーのIs値がの乗と良好の範囲にあるものの、摩耗粒子の形態観察の結果、繰返し応力を受けて発生する疲労摩耗粒子が観察されました。
報告№105-0052 報告№105-0052 | 分析№105-00382 分析№105-00382 | 105-00382 | 分析の結果、摩耗粒子形態観察で外部から混入したと思われる鉄錆・砂が観察されました。混入による影響は直ちにないものの、今後、これらの異物が軸受摺動面に噛み込み摩耗が進行することが懸念されるため、～ヶ月後に再度分析を実施されることを推奨します。尚、軸受の摩耗が僅かに確認されましたが、現在のところ継続使用可能な状態にあると判断できます。今後、摩耗程度を評価するため、油量、軸受サイズ、回転数、濾過システムの有無について諸元のご提供をお願い致します。は良好と判断します。粘度は良好と判断します。粘度は.mm/sと新油値mm/sに比較して、粘度変化率は-％で、当社推奨の管理限界値である±％以内にあり、良好と判断します。水分は良好と判断します。水分はppmと当社推奨の管理限界値の以下であり、良好と判断します。全酸価は良好と判断します。全酸価は.mgKOH/gと新油値に比較して変化はなく、良好と判断します。IRの結果、良好と判断します。IRの結果、油劣化の兆候を示すカルボン酸の吸収が確認されていないことから、良好と判断します。RBOTの結果、良好と判断します。RBOTはminと当社推奨の管理限界値のmin以上であり、良好と判断します。は良好と判断します。計数汚染度は良好と判断します。計数汚染度はNAS級と当社推奨の管理限界値のNAS級以内であり、良好と判断します。重量汚染度は良好と判断します。重量汚染度は.mg/mlと当社推奨の管理限界値のmg/ml以内であり、良好と判断します。機器の潤滑状態摩耗粒子形態観察で外部から混入したと思われる鉄錆・砂が観察されました。混入による影響は直ちにないものの、今後、これらの異物が軸受摺動面に噛み込み摩耗が進行することが懸念されるため、～ヶ月後に再度分析を実施されることを推奨します。尚、軸受の摩耗が僅かに確認されましたが、現在のところ継続使用可能な状態にあると判断できます。今後、摩耗程度を評価するため、油量、軸受サイズ、回転数、濾過システムの有無について諸元のご提供をお願い致します。SOAPの結果、軸受の摩耗を示す錫が検出されました。SOAPの結果、軸受の摩耗を示す錫がppm、油の添加剤成分であるリンがppm検出されました。D－SOAPの結果、軸受の摩耗を示す錫が検出されました。D－SOAPの結果、鉄、鉛、軸受の摩耗を示す錫が共に、外部から混入したと思われるカルシウムが、ナトリウムが検出されました。フェログラフィーの結果、外部から混入したと思われる鉄錆・砂が観察されました。異常摩耗の早期発見パラメータであるフェログラフィーのIs値がと良好の範囲にあるものの、摩耗粒子形態観察の結果、外部から混入したと思われる鉄錆・砂が観察されました。
報告№108-6005 報告№108-6509 | 分析№108-00106 分析№108-00196 | 108-00196 | 今回の採油は、対象設備の停止中にドレンバルブから実施しているため、油循環中に採油した場合に比較し、油中粒子の沈降の影響を受け、分析データが高濃度に出る可能性があります。今回の分析は以上のことを踏まえて結果を検討しました。分析の結果、摩耗粒子の形態観察で局部的に高圧・高温となる場合に発生するフリクションポリマが多く観察され、フィルタ写真では鉄錆、砂等の外部混入物が多く観察されました。今回の採油は対象設備の停止中にドレンバルブから採油を実施しているため、これらの異物は、ドレンバルブ配管内部に残留していた汚染物が検出された可能性が高いと思われます。観察された摩耗粒子は、フリクションポリマが支配的であることから、今後油劣化の進行に注意が必要です。油の劣化状況を確認するために、ヶ月以内に再度分析を実施することを推奨します。一方、油の基本特性を示す粘度、水分、全酸価、IRの各データは、全て良好の範囲にあり、この油は継続使用可能と判断します。尚、上述しましたように、今回の採油は停止中の採油であるため、循環中の採油に比較してデータが高目に出る可能性があり、運転中の採油であったなら今回データより低い値になることが考えられます。次回採油は、粒子の沈降の影響を極力抑え、油中粒子が均一な分散状態に近い状態で採油が実施できるように、対象設備の運転中、または停止直後に採油を実施されることを推奨します。
報告№109-09136 報告№112-00588 | 分析№109-001160 分析№112-002427 | 112-002427_date130228 | 、汚染状態、摩耗状態ポンプ減速機と潤滑油は、継続使用可能な状態であるため、分解点検の必要はないと判断します。但し、油中の汚染度が高いことから、以下の対策を推奨します。余寿命予測フェログラフィーのIs値は、前回に比較しての乗から変化はなく、平衡状態で安定した潤滑状態になっていることがわかります。このような安定した潤滑状態では、異常な方向に向かう上昇角を示さないことからIs値による余寿命予測はできませんが、前回と今回の摩耗形態や摩耗サイズの粒度分布、金属摩耗量、油中汚染物の影響や潤滑性状の確認や比較等の過程を経た結果から総合的に判断すると、少なくとも年程度の間は継続して使用が可能な状態にあると判断します。濾過油中の汚染度が高いことから、摩耗粒子や異物等がギヤ歯面や軸受軌道面に噛み込むことによる摩耗の進行が懸念されるため、濾過を推奨します。バックラッシによる評価トライボ診断では、バックラッシの増加量を分析結果から計算できますので、構造が確認できる図面、ギヤの形式、歯形、モジュール、歯数、歯幅、油入替後の稼働時間ならびに分解点検後の稼働時間をお知らせ下さい。計算結果をご報告いたします。はフェログラフィーおよびSOAP-Tの結果から総合的に判断した結果、正常な状態にあると考えられます。フェログラフィー【定量分析：Is値】Is値は異常摩耗の早期発見パラメータのつで、摩耗粒子を定量化するために用います。Is値は前回に比較しての乗から変化はなく、低い値でした。フェログラフィー【定性分析：摩耗粒子および摩耗形態観察】分析結果から比較的多く観察された粒子は、以下の通りでした。正常な摩耗粒子・潤滑状態が正常なマイルド摩耗により発生。Iカップリング発光分光分析【SOAP-T】検出された金属元素から発生箇所を推定すると、以下の通りでした。鉄、ニッケル、錫・ギヤ、軸受等リン・添加剤カルシウム、アルミニウム、ナトリウム・外部混入異物計数汚染度は、当社推奨の管理限界値に到達していました。計数汚染度計数汚染度は、NAS級と当社推奨の管理限界値NAS級に到達していました。重量汚染度は、.mg/mlでした。光学顕微鏡写真重量汚染度で濾過したフィルタ表面上の夾雑物を光学顕微鏡で観察した結果、金属片、鉄錆、砂等が観察されました。は良好と判断します。粘度粘度は、.mm/sと新油値mm/sに比較して、粘度変化率は-％で、当社推奨の管理限界値である±％以内にあり、良好と判断します。水分は、.ppmと当社推奨の管理限界値の以下にあり、良好と判断します。酸価は、.mgKOH/gと新油値.mgKOH/g以下にあり、良好と判断します。IRIRチャートの結果、新油と使用油のスペクトルパターンはほぼ一致し、また、油劣化の兆候を示すカルボン酸の吸収が確認されていないことから、良好と判断します。
報告№101-6080 | 分析№101-00770 | 101-00770 | 濾過後の試料を分析した結果、濾過後としては計数汚染度、重量汚染度、共に汚染されていました。光学顕微鏡写真に示す通り茶色の粘稠物がフィルタ表面全体に見られることから、汚染要因は、この茶色の粘稠物によることが確認されました。この粘稠物をIR法により分析した結果、IRチャートに示す通り油のスラッジのカルボン酸の吸収が確認されたことから、粘稠物の主成分は、油のスラッジであると考えられました。粘稠物の混入原因は、濾過の方法にもよりますが、本機が分解点検を実施しているとすれば、配管内や油槽内に付着していたものが出てきたとは考えにくく、原因は、仮置き油槽に移設した際、仮置き油槽内にあった粘稠物と混合した可能性が一番高いと考えられました。この粘稠物は、今回程度であれば、大きな影響はないものの、今後、増加すると、起動時のトルクが増大したり、油膜が切れやすくなる等の障害に発展するため、ヶ月を目安に再度採油し、分析を実施し、粘稠物の発生量、摩耗の進行状況を確認されることを推奨します。
報告№109-09136 報告№113-00647 | 分析№109-001160 分析№113-002775 | 113-002775 | 潤滑油は物理的性状、汚染状態が良好の範囲にあることから、継続使用可能と判断します。対象設備は良好の範囲にあることから、対象設備は継続使用可能な状態にあると判断します。異常摩耗の早期発見のパラメータであるIs値は-レベルと正常です。また、観察された粒子は極少量だったことから、は良好と判断します。計数汚染度、重量汚染度は共に良好です。．粘度、水分、酸価、IR、RBOTの各データは良好です。
報告№109-09255 報告№109-09255 | 分析№109-001901 分析№109-001901 | 109-001901 | 結論運転再開後、今回の分析項目に計数汚染度、油中金属濃度を追加して、再度分析を実施し、摩耗の進行状況を確認されることを推奨します。次回分析時期は、理論的に計算したところ運転時間が時間以上経過すれば摩耗の進行状況を確認することができますので、このことを参考に決定されることを提案します。特性低下分析の結果は、全項目が良好の範囲にありました。したがって、油の特性低下は認められず良好と判断します。粘度粘度はmm/sと新油値mm/sに対する粘度変化率が-％でした。粘度変化率の推奨管理限界値は、±％以内となっていますが、今回の結果はこの範囲内にあることから、良好と判断します。全酸価全酸価は.mgKOH/gと新油値.mgKOH/g以内にあり、良好と判断します。酸化安定度酸化安定度は、新油値と比較して十分に残存していることが必要ですが、今回の残存率は新油の％となっており、当社推奨の管理限界値の％以上であったことから、良好と判断します。汚染水分による汚染は確認されず、良好と判断します。水分濃度水分濃度、当社推奨の管理限界値の以下の.ppmであり、良好と判断します。摩耗摩耗粒子の結果、異常摩耗の早期発見パラメータであるIs値がの乗と高く、異物の噛み込みなどで発生する切削粒子、金属接触が厳しく、且つ、摩擦熱が高い場合に発生する黒錆がやや多く観察されました。異常摩耗の早期発見パラメータであるフェログラフィーのIs値がの乗と高く、摩耗粒子の形態観察の結果、異物の噛み込みなどで発生する切削粒子、金属接触が厳しく、且つ、摩擦熱が高い場合に発生する黒錆がやや多く観察されました。
報告№108-0411 報告№109-09641 | 分析№108-02745 分析№109-003861 | 109-003861 | ・摩耗状態油中金属濃度を発光分光法により分析した結果、検出された金属は鉄でしたが、これらの金属の中には、外部から混入したと思われる鉄錆があることが分かりました。観察された摩耗粒子の材質と形態を、SEM・XMAで詳細に観察した結果、酸素、鉄、マンガンを含む粒子が多いことが分かりました。異常摩耗の早期発見パラメータであるフェログラフィーのIs値がの乗であるため、現状の潤滑状態は良好と判断しますが、観察された粒子の中に鉄錆等の異物があることから、この異物が潤滑部に噛み込んだ場合摩耗が進行することがあります。・汚染度計数汚染度はNAS級以上、重量汚染度はmg/mlと共に当社推奨の管理限界値を超えていました。フィルタ表面の異物観察で鉄錆、砂等が観察されたことから、汚染度が高い要因は、内部発生または外部混入の鉄錆や外部混入の砂等の異物の影響と思われます。・粘度、水分、全酸価、IRの各データは良好でした。潤滑油および対象設備は継続使用可能な状態にあるものの、以下の対策が必要です。汚染物の噛み込みによる摩耗の進行を予防するため、濾過実施を推奨します。また、今後は異物の噛み込みによる摩耗の進行を監視するため、定期的に分析を実施し、摩耗の進行状況を確認することを併せて推奨します。次回分析の時期を理論的に求めたところ、最短で約時間となります。この時間は、油中汚染物が均一になるために必要とする時間であり、この時間を経過すれば、再分析の結果から状態の傾向を確認することが可能となりますので、これを参考に次回分析時期を検討されることを提案します。は良好と判断します。粘度粘度はmm/sと新油値mm/sに比較して、粘度変化率は+.％で、当社推奨の管理限界値である±％以内にあり、良好と判断します。水分は.ppmと当社推奨の管理限界値の以下であり、良好と判断します。全酸価全酸価は.mgKOH/gと新油値.mgKOH/g以内にあることから、良好と判断します。IRIRの結果、油劣化の兆候を示すカルボン酸の吸収が確認されず、且つ、新油のスペクトルパターンとほぼ一致していることから、良好と判断します。計数汚染度、重量汚染度共に当社推奨の管理限界値を超えていました。計数汚染度計数汚染度はNAS級以上と当社推奨の管理限界値のNAS級を超えていました。重量汚染度はmg/mlと当社推奨の管理限界値のmg/mlを超えていました。機器の潤滑状態摩耗粒子診断の結果、外部から混入したと思われる鉄錆、砂等が比較的多く観察されました。SOAPによる油中金属濃度SOAPによる油中金属濃度の結果、油の添加剤成分であるリンが検出されました。SOAPによる油中金属濃度SOAPによる油中金属濃度の結果、鉄、鉛、外部から混入したと思われるカルシウム、ナトリウムが検出されました。摩耗粒子診断異常摩耗の早期発見パラメータであるIs値がの乗と良好の範囲にあるものの、摩耗粒子の形態観察の結果、外部から混入したと思われる鉄錆、砂等が比較的多く観察されました。SEM・XMA摩耗粒子診断で観察された粒子をSEM・XMAで詳細に観察した結果、酸素、鉄、マンガンを含む粒子が観察されました。
報告№109-09136 報告№112-00022 | 分析№109-001160 分析№112-000046 | 112-000046 | 潤滑油および軸受は継続使用可能な状態にあると判断します。但し、今後も摩耗の進行を傾向監視するため、以下の対策を推奨します。再分析摩耗の進行を監視するため、夏期ピーク前に再分析を実施し、分析データによる摩耗の進行状況を確認することを推奨します。軸受メタルの情報提供今後軸受メタルの摩耗が進行した場合、摩耗程度を評価する必要がありますので、次回分析時には、メタルサイズ、回転数、直近のメタル交換からの運転時間をお知らせください。フェログラフィーIs値は異常摩耗の早期発見パラメータのつで、摩耗粒子を定量化するために用います。前回に比較してIs値はの乗から乗に低下しているものの、潤滑状態はやや厳しいと判断できます。摩耗粒子の形態で比較的多く観察された粒子は、潤滑状態が正常な場合に発生する摩耗粒子でした。これらの摩耗粒子が観察された場合、潤滑部で発生している摩耗形態は、正常なマイルド摩耗であることが分かります。Iカップリング発光分光分析供試の潤滑油を分析した結果、検出された金属元素は、SOAPの結果表に示すように、鉄、錫、バリウム、カルシウム、ナトリウムでした。鉄、錫・軸受等バリウム・オイル添加剤カルシウム、ナトリウム・外部混入異物であると思われます。このうち、機械部品が摩耗したと思われる元素はのグループです。前回に比較してD－SOAPの錫がからppmに増加していたことから、軸受メタルの摩耗が進行していると思われます。今後さらに摩耗が進行することが懸念されるため、注意が必要です。前回に比較して計数汚染度はNAS級以上からNAS級にランク減少し、良好でした。前回同様にIR、RBOTの各データは良好でした。尚、RBOTが前回に比較してmin増加していました。RBOTが増加した理由は、更油や補給などが考えられますが、これらのことを実施していないことから、原因を特定するのは困難でした。但し、今回の分析結果で、IRに大きな変化はなく、異種油の混入などは確認されていないため、本試料油は継続使用可能な状態にあります。今後は、今回のRBOT値を基に潤滑油の寿命を評価します。
報告№109-09136 報告№112-00466 | 分析№109-001160 分析№112-001958 | 112-001958_date121126 | 潤滑油および対象設備は継続使用可能な状態にあると判断します。但し、今後も摩耗の進行を傾向監視するため、以下の対策を推奨します。定期的な分析今後懸念される切削摩耗や凝着摩耗の進行を監視するため、定期的に分析を実施することを推奨します。新油との比較による評価を示す粘度、酸価、塩基価のデータは新油データを基準として評価しています。今回は新油データがなかったため正確に判断できませんでしたが、今後評価する場合は、使用している新油を同時に分析することをご検討下さい。はフェログラフィーおよびSOAP／D-SOAPの結果から総合的に判断した結果、やや厳しい状態にあると考えられます。フェログラフィー【定量分析：Is値】Is値は異常摩耗の早期発見パラメータのつで、摩耗粒子を定量化するために用います。前回に比較してIs値はの乗から変化はないものの、やや高い値でした。フェログラフィー【定性分析：摩耗粒子および摩耗形態観察】分析結果から比較的多く観察された粒子は、以下の通りでした。正常な摩耗粒子・潤滑状態が正常なマイルド摩耗により発生。切削粒子・異物や金属表面の微小突起による切削摩耗により発生。シビア粒子・潤滑状態がやや厳しい凝着摩耗により発生。金属潤滑部が局部的に油膜切れを起していると考えられます。黒錆・潤滑状態がやや厳しい凝着摩耗により発生。金属接触が厳しく、且つ、高い摩擦熱が発生していると考えられます。観察された摩耗粒子の中でも切削粒子は、注意が必要です。切削摩耗は、他の摩耗形態に比較して摩耗進行速度が速く注意が必要で、定期的なトライボ診断による状態監視が必要と考えます。切削摩耗の原因となる混入異物が残留している場合、この異物により切削摩耗が継続して発生する可能性があります。Iカップリング発光分光分析【SOAP／D-SOAP】検出された金属元素から発生箇所を推定すると、以下の通りでした。鉄、銅、錫・エンジン部品リン、亜鉛、カルシウム、マグネシウム、ホウ素・添加剤アルミニウム、ナトリウム・外部混入異物クランクメタルの摩耗SOAPの結果、前回に比較して銅がppmからppmに増加したことから、クランクメタルの摩耗が発生していると推定されます。ディーゼルエンジンのクランクメタルは積層構造になっており、クランクメタルの最表面はホワイトメタル層が存在し、その下にニッケル層、さらにその下には銅と鉛の合金であるケルメット層が存在します。ディーゼルエンジンのメタルは、設計上、油膜が正常に形成される流体潤滑が基本であることから、通常の使用においては摩耗しにくいと思われますが、メタルの潤滑部に流体潤滑になりにくい部分が発生するとメタル表面の軟質金属部が摩耗しメタル部のすぐ下のニッケル部まで摩耗し始め、ホワイトメタル層の主成分である錫や鉛、そしてメタルの第二層のニッケルやバックメタルの銅が検出されます。今後、摩耗が進行した場合、軸受が焼付を起こす可能性があるため、注意が必要です。その他の銅を使用した箇所の溶出・摩耗その他の潤滑油系統内で銅を使用している箇所は、潤滑油冷却器の配管などが考えられます。この箇所で溶出・摩耗が発生する場合は以下のことが考えられます。潤滑油冷却器の配管で摩耗していた場合、配管取付け部に緩みが生じて配管が振動し、継手部が外れたり、亀裂が生じて冷却水の混入にいたる場合があります。亜鉛系添加剤の影響により、潤滑油冷却器の配管で溶出していた場合、ピンホールが発生して冷却水の混入に至る場合があります。今後、油劣化の進行や水分濃度が上昇することに注意が必要です。計数汚染度計数汚染度は前回に比較してNAS級からNAS級とランク上昇し、汚染されていました。フィルタ表面の異物観察で金属片、鉄錆、砂等が観察されたことから、汚染度が高い要因は、摩耗と外部混入異物の影響と思われます。粒度分布粒度分布は.～μmの範囲にあり、.μmにピークが確認されました。μm以下の粒子が多いことから、燃焼して発生したすす等であることが分かります。水分、IRの各データは良好でした。粘度今回は、当社に新油データがありませんでしたので、ディーゼルエンジンオイルは大凡mm/s前後ですので、mm/sと仮定して比較しました。粘度は、mm/sと仮定した値のmm/sに比較して粘度変化率が-.％となっており、当社推奨の管理限界値である±％以内にあり、良好と判断します。酸価は、mgKOH/gでした。IRの結果で油劣化の兆候を示すカルボン酸の吸収が確認されていないことから、良好と判断します。塩基価は、mgKOH/gでした。IRの結果で油劣化の兆候を示すカルボン酸の吸収が確認されていないことから、良好と判断します。
報告№109-09136 報告№112-00620 | 分析№109-001160 分析№112-002672 | 112-002672 | 潤滑油および対象設備は継続使用可能な状態にあると判断します。但し、油中の汚染度がヶ月で若干増加し、スラッジが増加傾向を示しています。今後、このスラッジの影響でバルブ類の動作障害が発生することが懸念されます。○○は、年ほど前に同様の傾向があり、対策として以下に推奨する対応を取り回避した事例があります。今回も同様の対策を推奨します。TS-の投与と濾過今後、バルブ類の動作障害やフィルタおよびストレーナの目詰まりが発生することが懸念されるため、年に貴発電所で実施した当社製清浄分散剤TS-の投与と濾過を推奨します。はフェログラフィーおよびSOAP／D-SOAPの結果から総合的に判断した結果、正常な状態にあると考えられます。フェログラフィー【定量分析：Is値】Is値は異常摩耗の早期発見パラメータのつで、摩耗粒子を定量化するために用います。Is値は前回に比較してのマイナス乗から変化はなく、低い値でした。フェログラフィー【定性分析：摩耗粒子および摩耗形態観察】分析結果から比較的多く観察された粒子は、以下の通りでした。正常な摩耗粒子・潤滑状態が正常なマイルド摩耗により発生。Iカップリング発光分光分析【SOAP／D-SOAP】検出された金属元素から発生箇所を推定すると、以下の通りでした。鉄、錫、亜鉛・シリンダ内壁、ポンプ内部等カルシウム、ケイ素、ナトリウム・外部混入異物計数汚染度は、前回に比較してNAS級からNAS級にランク低下し、重量汚染度はmg/mlからmg/mlに増加し、前回同様に当社推奨の管理限界値を超えていました。フィルタ表面の異物観察で表面が茶褐色で鉄錆、砂等が観察されたことから、汚染度が高い要因は、摩耗とスラッジ、そして外部混入異物の影響と思われます。粘度、水分、酸価、IRの各データは、前回同様に良好でした。分析結果は良好と判断します。粘度粘度は.mm/sと新油値mm/sに比較して、粘度変化率は+.％で、当社推奨の管理限界値である±％以内にあり、良好と判断します。水分は.ppmと当社推奨の管理限界値の以下であり、良好と判断します。酸価は.mgKOH/gと当社推奨の管理限界値の.mgKOH/g以下にあり、良好と判断します。IRIRの結果、油劣化の兆候を示すカルボン酸の吸収が確認されていないことから、良好と判断します。計数汚染度はやや高く、重量汚染度は当社推奨の管理限界値を超えていました。計数汚染度計数汚染度はNAS級と当社推奨の管理限界値のNAS級以下にあるものの、やや高い値でした。重量汚染度はmg/mlと当社推奨の管理限界値のmg/mlを超えていました。は正常と判断します。SOAPSOAPの結果、外部から混入したと思われるケイ素がppm検出されました。D-SOAPD-SOAPの結果、鉄が、錫が、亜鉛が、外部から混入したと思われるカルシウムが、ナトリウムが検出されました。フェログラフィー異常摩耗の早期発見パラメータであるフェログラフィーのIs値がのマイナス乗と良好の範囲にあり、摩耗状態は正常と判断します。
報告№109-09136 報告№112-00185 | 分析№109-001160 分析№112-000759 | 112-000759 | 潤滑油および軸受は継続使用可能な状態にあると判断します。但し、今後も摩耗の進行を傾向監視するため、以下の対策を推奨します。定期的な分析切削摩耗の進行を監視するため、ヶ月毎にあと回分析を実施し、分析データによる摩耗の進行状況を確認することを推奨します。軸受メタルの情報提供今後軸受メタルの摩耗が進行した場合、摩耗程度を評価する必要がありますので、次回分析時には、メタルサイズ、回転数、直近のメタル交換からの運転時間をお知らせください。フェログラフィーIs値は異常摩耗の早期発見パラメータのつで、摩耗粒子を定量化するために用います。今回のIs値は．×の乗であり、潤滑状態はやや厳しいと判断できます。摩耗粒子の形態で比較的多く観察された粒子は、潤滑状態が正常な場合に発生する摩耗粒子異物の噛み込みや金属表面の微小突起により発生する切削粒子でした。これらの摩耗粒子が観察された場合、潤滑部で発生している摩耗形態は、正常なマイルド摩耗異物や金属表面の微小突起による切削摩耗であることが分かります。切削摩耗は、他の摩耗形態に比較して摩耗進行速度が速く注意が必要で、定期的なトライボ診断による状態監視が必要と考えます。切削摩耗の原因となる混入異物が残留している場合、この異物により切削摩耗が継続して発生する可能性があります。Iカップリング発光分光分析【SOAP／D－SOAP】検出された金属元素は、SOAP／D－SOAPの結果表に示すように、鉄、銅、錫、カルシウム、バリウム、ナトリウムでした。検出された金属元素から発生箇所を推定すると鉄、銅、錫・軸受等バリウム・添加剤カルシウム、ナトリウム・外部混入異物であると思われます。D－SOAPの結果、錫が検出されたことから、軸受メタルの摩耗が発生していると推定されます。今後、さらに摩耗が進行することが懸念されます。計数汚染度、重量汚染度は共に良好でした。粘度、水分、酸価、IR、RBOTの各データは良好でした。分析結果は良好と判断します。粘度粘度はmm/sと新油値mm/sに比較して粘度変化率は+.％となり、当社推奨の管理限界値である±％以内にあるため、良好と判断します。水分はppmと当社推奨の管理限界値の以下であり、良好と判断します。酸価は.mgKOH/gと新油値.mgKOH/gに比較して変化はなく、良好と判断します。IRIRの結果、油劣化の兆候を示すカルボン酸の吸収が確認されていないことから、良好と判断します。RBOTRBOTはminと当社推奨の管理限界値のmin以上であり、良好と判断します。は良好と判断します。計数汚染度計数汚染度はNAS級と当社推奨の管理限界値のNAS級以下であり、良好と判断します。重量汚染度は.mg/mlと当社推奨の管理限界値のmg/ml以下であり、良好と判断します。D－SOAPの結果、軸受の摩耗を示す錫が検出されました。SOAPSOAPの結果、油の添加剤成分であるバリウムがppm検出されました。D－SOAPD－SOAPの結果、鉄が、銅が、軸受の摩耗を示す錫が、油の添加剤成分であるバリウムが、外部から混入したと思われるカルシウムが、ナトリウムが検出されました。フェログラフィー異常摩耗の早期発見パラメータであるフェログラフィーのIs値が．×の乗とやや高く、摩耗粒子の形態観察の結果、潤滑状態が正常な場合に発生する摩耗粒子、異物の噛み込みや金属表面の微小突起により発生する切削粒子が比較的多く観察されました。
報告№109-09136 報告№112-00207 | 分析№109-001160 分析№112-000843 | 112-000843 | 潤滑油および減速機は継続使用可能な状態にあると判断します。但し、今後も摩耗の進行を傾向監視するため、以下の対策を推奨します。定期的な分析摩耗の進行を監視するため、定期的に分析を実施し、分析データによる摩耗の進行状況を確認することを推奨します。濾過油中の汚染度が高いことから、観察された摩耗粒子や異物等がギヤ歯面および軌道面に噛み込み摩耗が進行することが懸念されるため、可能であれば濾過を推奨します。フェログラフィーIs値Is値は異常摩耗の早期発見パラメータのつで、摩耗粒子を定量化するために用います。前回に比較してIs値はの乗から乗に低下したものの、やや高い値でした。摩耗粒子および摩耗形態摩耗粒子の形態で比較的多く観察された粒子は、潤滑状態が正常な場合に発生する摩耗粒子でした。これらの摩耗粒子が観察された場合、潤滑部で発生している摩耗形態は、正常なマイルド摩耗であることが分かります。潤滑状態Is値および摩耗粒子の観察結果から総合的に判断した結果、潤滑状態はやや厳しい状態にあると判断します。Iカップリング発光分光分析【SOAP-T】潤滑油中から以下の元素が検出されました。検出された金属元素から発生箇所を推定すると検出された金属元素から発生箇所を推定すると鉄・ギヤ・軸受等リン、モリブデン・オイル添加剤カルシウム、アルミニウム、ナトリウム・外部混入異物であると思われます。このうち、機械部品が摩耗したと思われる元素はのグループです。バックラッシご提供いただいた減速機に関する情報から、スパイラルベベルギヤであり、この部分のバックラッシを求めました。その結果、減速機のギヤ歯面に摩耗が集中していたと仮定した場合、バックラッシの増加量は前回の.μmからμmに増加したと推定されます。バックラッシ増加分の上限値は、メーカにより差異はあるものの、当社の推奨するバックラッシは、一般に推奨されるμmを管理目安にしています。この値に比較して十分に小さい値で、前回に比較して鉄濃度が増加していますが、増加量は極僅かであり摩耗も許容範囲にあることから継続使用には全く問題ないと判断します。前回に比較して計数汚染度はNAS級以上から等級に変化はないものの、当社推奨の管理限界値を超えていました。フィルタ表面の異物観察で表面が茶褐色で金属片、鉄錆、砂等が観察されたことから、汚染度が高い要因は、摩耗とスラッジ、そして外部混入異物の影響と思われます。前回に比較して粘度、水分、酸価、IRの各データは良好でした。
報告№113-00167 | 分析№113-000609 | 113000609 | 濾過前の試料油を分析した結果、摩耗粒子の形態観察で比較的多く観察された粒子は以下の通りでした。球状粒子・金属接触が厳しく、且つ、金属が溶融するほどの高い摩擦熱が発生していると考えられます。球状粒子の発生原因観察された摩耗粒子の中でも球状粒子は、異常摩耗の兆候を示す形態のパラメータで、この摩耗粒子が発生する場合、潤滑状態に注意が必要です。球状粒子の発生原因は、一般に、溶接工事、溶接作業などによる溶接スパッタの混入電食による発生厳しい金属接触による摩耗が考えられます。球状粒子の発生原因が、上記であれば、今後増加しないと思われますが、が考えられる場合は、原因を取り除かなければ球状粒子は増加すると考えられます。これらの障害発生に対する弊害を勘案の上、予防処置として運転再開後ヶ月後に再分析を実施し、球状粒子の増加の有無を確認されることを推奨します。念のため、主機の起動時、停止時の温度チャートから軸受温度に微妙な変化がないかを確認されることを併せて推奨します。尚、更油によりRBOTが前回に比較してmin増加していますので、今後は今回のRBOT値によりデータ管理を行います。
報告№107-6562 報告№107-6562 | 分析№107-02265 分析№107-02265 | 107-02265 | トライボ診断の結果、泡立ち試験を除く項目は良好でした。泡立ち試験の結果は、一般的には消泡性能が低くいと判断できる値の-ですが、新油値の-と同レベルにあったため、良好と判断します。一方、摩耗粒子の形態観察でμm以下の小さな摩耗粒子が観察され、潤滑状態指数はのマイナス乗と濾過設備のない機器であれば正常な潤滑状態にあると判断できる状況でした。但し、ギヤボックスの油系統にはインラインフィルタとオフラインフィルタがあり、μmサイズ以上の粒子の大部分は捕捉され、異常な摩耗状態が発生したとしても正常な潤滑状態にあると誤認してしまう可能性があります。フィルタの捕捉の影響による誤認を避けるため、今後の診断に当たっては、これまでの採油箇所に加え、インラインフィルタやオフラインフィルタの捕捉物も分析し、その結果から潤滑状態を評価することを推奨します。尚、フィルタ捕捉物の分析を実施する際には、フィルタ流量、フィルタ使用時間などの追加情報が必要です。是非ご提供下さい。泡立ち試験の結果、消泡性能が低いと判断できる値であるものの、新油と同レベルにありました。粘度は良好。粘度は.mm/sと新油値.mm/sに比較して、粘度変化率は-％で、当社推奨の管理限界値である±％以内にあり、良好と判断する。粘度はmm/sでした。粘度はmm/sでした。粘度指数はでした。粘度指数はでした。泡立ち試験は-でした。泡立ち試験は-と新油と同レベルにあり、消泡性能が新油と同レベルにあることが確認されました。水分は良好。水分はppmと当社推奨の管理限界値の以下であり、良好と判断する。全酸価は良好。全酸価は.mgKOH/gと新油値.mgKOH/gに比較して高いものの、IRの結果で、劣化の兆候が確認されなかったことから、良好と判断します。機器の潤滑状態精密な濾過設備がない機器であれば、潤滑状態指数は正常の範囲にあると判断します。潤滑状態指数は正常の範囲にあると判断します。異常摩耗の早期発見パラメータである潤滑状態指数がのマイナス乗と、精密な濾過設備がない機器であれば、潤滑状態指数は正常の範囲にあると判断します。
報告№103-0133 | 分析№103-01236 | 103-01236 | 前回定検から年経過したAH低温側ベアリングの健全性をトライボ診断により確認しました。診断の結果、現時点ではベアリングは継続使用可能な状態にあると判断します。これらのことは以下のことから判断しました。鉄濃度から計算したフレーキングの発生面積が内輪軌道面の面積の凡そ％であること。確認された摩耗粒子がμm以下の小さな粒子が支配的であること。念のため、の変化や運転条件の変化による影響を確認するため、ヶ月に度トライボ診断を実施し、ベアリングの潤滑状態を確認されることを推奨します。
報告№109-09136 報告№113-00226 | 分析№109-001160 分析№113-000865 | 113-000865 | 潤滑油は継続使用可能な状態にあると判断します。粘度、全酸価、IR、RBOTの各データは良好でした。尚、別紙RBOTの減少傾向から油の余寿命を求めた結果、本試料は直近の更油から起算して稼働日数が年月まで使用可能であることが分かります。水分は良好でした。
報告№106-0227 報告№106-6088 | 分析№106-01279 分析№106-02009 | 106-02009 | オーバーホール前に分析を実施した結果、異常摩耗の早期発見パラメータであるフェログラフィーのIs値が.と良好の範囲にあるものの、摩耗粒子形態観察で局部的に高圧・高温となる場合に発生するフリクションポリマが多く観察されたことから、軸受摺動面では、摩擦熱が高い箇所が発生していることが確認できました。又、D－SOAPで鉄、軸受メタルの主成分である錫が上昇していたことから、鉄を使用した箇所、主軸および軸受の支持部、軸受メタルが摩耗していることが確認できました。一般に、フリクションポリマが観察された場合は、原因として主軸の振れ回りや、メタル支持部で局部的に面圧の高い箇所が見られることがあります。これらは、振れ回り量の変動や、あるいは、メタルギャップが調整不足等の原因により、軸受のギャップが狭くなっている個所があり、その狭いギャップに潤滑油が押込まれてフリクションポリマが発生している場合です。オーバーホール時には、メタルギャップの調整等に十分に注意されることを推奨します。
報告№109-09136 報告№110-00592 | 分析№109-001160 分析№110-002603 | 110-002603 | 、、ならびにを示す各分析データは全て良好の範囲にありました。潤滑油は継続使用可能な状態にあると判断します。一方、汚染度、SOAP/D－SOAP、フェログラフィーの各データも良好の範囲にありますが、これは本試料油が主機停止中に上部フランジより油槽中層部から採油されているため、機器が停止している状態では、別紙油粒子の沈降の影響に示すように油槽内で撹拌がなくなり固形物が沈降するため、これらの分析データは低くなると推定されます。そのため、本分析データからは正確に診断することは困難です。可能であれば、運転中もしくは停止直後の油槽中層部から再度採油を実施されることを推奨します。
報告№101-0051 | 分析№101-00557 | 101-00557 | 分析の結果、前回に比較して、計数汚染度の粒子数が若干増加しているものの、D-SOAP、フェログラフィーのIs値に大きな変化はなく、現在のところ、摩耗は安定しているものと判断します。但し、摩耗の過酷度を示すIs値がの乗と非常に高い状態にあります。又、ベアリング軌道面、保持器から発生した摩耗粒子が見られることから、今後、ベアリング軌道面でフレーキングが発生することが懸念されます。ヶ月後を目安に分析を実施し、摩耗の進行状況を確認されることを推奨します。尚、Is値がの乗領域にあった場合、振動値に何らかの異常値が確認される場合があります。当社に振動値をご提供いただければ、振動データを解析することで、フレーキングの発生箇所、異常の有無等を確認できますので、振動を測定しているようでしたら、一度、ご提供ください。
報告№109-09249 報告№110-00298 | 分析№109-001747 分析№110-001162 | 110-001162 | 本試料は、汚染や摩耗に関するデータが異常として出やすいドレンバルブから採油されたにも関わらず、分析の結果は全ての分析項目の値が当社推奨の管理基準を満たしており、新油分析値との比較結果も問題となる値はなかったことから、油は継続使用可能な状態であり、また運転中における潤滑状態も正常であったものと判断します。分析結果特性低下特性低下に係るパラメータの分析結果は良好と判断します。粘度粘度はmm/sと新油値mm/sに対する粘度変化率は-％で、当社推奨の管理限界値である±％以内にあり、良好と判断します。全酸価添加タービン油の全酸価は、油メーカによって初期値が違うため統一した管理基準を設定するのが困難であることから、当社では管理限界値を設定しておらず、新油分析値との比較及び他の分析項目の結果より全酸価の状態判断を行います。その結果、全酸価は.mgKOH/gと新油値.mgKOH/gに比較して若干高くなっていますが、IRチャートに示すように劣化の兆候として現れるカルボン酸などの有機物・有機化合物の発生が確認されていないことから、異常のない値と判断します。酸化安定度酸化安定度はminであり、当社推奨の管理限界値のmin以上であることから良好と判断します。有機物・有機化合物有機物・有機化合物は、IRチャートによる新油分析値との比較の結果、cm-付近に劣化の兆候を示すカルボン酸の吸収が確認されていないことから、良好と判断します。色相はL.であり、新油値のLに比較して大きな変化はないことから、良好と判断します。汚染に係るパラメータの分析結果は良好と判断します。水分は.ppmであり、当社推奨の管理限界値の以下であることから良好と判断します。汚染粒子数はNAS級であり、当社推奨の管理限界値のNAS級以内であることから良好と判断します。汚染度物重量は.mg/mlであり、当社推奨の管理限界値のmg/ml以内であることから良好と判断します。摩耗運転中における潤滑状態は正常であったものと判断します。異常摩耗の早期発見パラメータであるフェログラフィーのIs値がのマイナス乗と当社基準値と比較して良好の範囲にあったことから潤滑箇所の潤滑状態は正常と判断します。金属濃度SOAP法により金属濃度を測定した結果、外部から混入したと思われるホウ素がppmと僅かに検出されましたが良好と判断します。金属濃度酸溶解法により金属濃度を測定した結果、潤滑箇所で発生する鉄が、銅が、外部から混入したと思われるカルシウムとナトリウムがと僅かに検出されましたが良好と判断します。
報告№107-0287 報告№107-0416 | 分析№107-01519 分析№107-02232 | 107-02232 | 濾過前の試料油を分析した結果、計数汚染度が前回NAS級から、今回NAS級に約ヶ月でランク増加しました。D－SOAPの結果、前回に比較して鉄が.からに増加していました。摩耗粒子の形態観察およびフィルタ写真の結果、外部から混入したと思われる鉄錆、砂等が観察され、汚染度、D－SOAPの鉄濃度が増加した要因は、摩耗による汚染粒子の増加ではなく、外部から混入した異物による増加と考えられます。また、潤滑異常の早期発見パラメータである摩耗過酷度を示すIs値がの乗と非常に良好の範囲にあることから、潤滑状態は正常な状態にあると判断します。
報告№111-00058 報告№111-00058 | 分析№111-000366 分析№111-000366 | 111-000366 | 有機物・有機化合物試験で検出されたピークには新グリースと異なるピークが検出されました。IRの結果で新グリースと異なるピークが検出されたことから、グリース名が違うか、或いは、異種グリースが混入した可能性が考えられますので、確認する必要があります。≪状態監視とパラメータ≫分析の目的および各分析のパラメータは以下の通りです。特性低下目的：グリースの分析結果から、グリースの物理的性状や劣化傾向などを確認する。全酸価JISK赤外線吸収スペクトルJISKちょう度JISK滴点JISK摩耗目的：グリース中の摩耗粒子を分析する事により、回転・摺動部の潤滑状態、摩耗劣化の程度、余寿命などを解析する。摩耗診断電子顕微鏡観察JISKX線マイクロアナリシス油中金属濃度JISK≪分析結果≫特性低下全酸価：良好全酸価.mgKOH/gは新油値の.mgKOH/g以内にあることから問題は無いと判断します。赤外線吸収スペクトル：良好ちょう度：良好ちょう度値はと当社推奨の管理限界値であるから以内に留まっています。滴点：良好滴点はと新油値のに比較し高いものの、ちょう度が良好の範囲にあり、かつ、有機物・有機化合物試験の結果で油劣化の兆候を示すカルボン酸の吸収が見られないことから、問題は無いと判断します。摩耗摩耗診断電子顕微鏡観察・X線マイクロアナリシス：今回は実施していません。油中金属濃度：今回は実施していません。
報告№108-0411 報告№110-00638 | 分析№108-02744 分析№110-002905 | 110-002905 | は、油の粘度変化率、油中のスラッジの発生量などを判断パラメータに、粘度、全酸価、IR、RBOTで評価します。分析の結果、油の粘性を示す粘度は、新油値の.mm/sに比較して粘度変化率が-％のmm/sとほぼ変化はなく、また油中のスラッジの発生量を示す全酸価は、新油値の.mgKOH/gに対して.mgKOH/gでほぼ変化が見られず劣化は確認されていない。さらにはIRの結果でも油が劣化した場合に発生するカルボン酸の発生も確認されず、酸化防止剤の残存量を示すRBOTは、限界値minに比較して、十分に残量があるminであった以上のように、の健全性を示す各パラメータは全て良好であり、潤滑油の劣化は確認されませんでした。なお、使用油の使用期間または使用時間が不明であったため、ご要求の油の余寿命に関する検討は行えませんでした。可能であれば、これらの情報をご提供下さい。汚染度油中の水分を計測した結果、水分は.と新油と同等であり、継続使用可能な状態にあることが確認されました。潤滑油は継続使用可能な状態にあると判断します。
報告№109-09136 報告№112-00541 | 分析№109-001160 分析№112-002244 | 112-002244_date130403 | グリースグリースの酸化劣化はありませんが、ちょう度の上昇が確認されていることから、以下の対策を推奨します。軸受は継続使用可能な状態にあると判断します。但し、将来的な摩耗進行の有無を確認するためにも傾向監視を継続することが有効です。新グリースの入替または適時給脂ちょう度の上昇がみられ、グリースが軟化していることが確認されました。今後、グリースの漏洩や油膜切れの発生が懸念されるため、新グリースの入替または適時給脂されることを推奨します。定期的な分析定期的に分析を実施することにより、データの変化から異常の兆候を早期に発見することが可能となります。また、今回は対象設備の初回分析であるため、あと最低でも回分析を実施し、分析データの変化を確認することを推奨します。尚、分析結果からSOAP-Tの鉄濃度が比較的高く、摩耗の進行が懸念されるため、出来るだけ早めに回目の分析を実施することを推奨します。グリースの物理的性状グリースの酸化劣化はありませんが、ちょう度は当社推奨の管理限界値を超えていました。ちょう度ちょう度は、と当社推奨の管理上限値のより若干高くなっており、グリースが軟化していることが分かりました。軟化したグリースを使用した場合、グリースの漏洩や軸受等で油膜切れが発生することが懸念されます。滴点滴点は、と新グリース値に比較して低いものの、良好と判断します。酸価は、mgKOH/gと新グリース値mgKOH/g以下であり、良好と判断します。水分は、.％でした。グリースの水分濃度は一般的に.～％が適正であるため、良好と判断します。IRIRチャートの結果、新グリースと使用グリースのスペクトルパターンはほぼ一致し、また、油劣化の兆候を示すカルボン酸の吸収が確認されていないことから、良好と判断します。はフェログラフィーおよびSOAP-Tの結果から総合的に判断した結果、継続使用は可能ですが、機器の機能を保持するためにも傾向管理が有用と考えます。フェログラフィー【定性分析：摩耗粒子および摩耗形態観察】観察された代表的な摩耗粒子は、以下の通りでした。正常な摩耗粒子・潤滑状態が正常なマイルド摩耗により発生。Iカップリング発光分光分析【SOAP-T】検出された金属元素から発生箇所を推定すると、以下の通りでした。鉄、クロム、ニッケル、錫・軸受等アンチモン、リン、亜鉛、カルシウム、アルミニウム、ナトリウム・添加剤、増ちょう剤鉄以外に、アンチモン、錫が比較的高い値でした。これらの元素が含まれている材質は、以下の点が考えられます。一般にすべり軸受に使用されるホワイトメタル転がり軸受の保持器で使用されるアルミ合金以前使用していたグリースが使用グリースと混合した一般にすべり軸受に使用されるホワイトメタルがありますが、本軸受は転がり軸受であり、図面から材質でホワイトメタルを使用している箇所は確認されませんでした。転がり軸受にアルミ合金が使用されていれば、アルミニウムと共に錫が検出されますが、アルミニウム濃度は、保持器の主成分にしては濃度が低すぎることから、検出された元素は保持器が摩耗したものである可能性は低いと考えられました。グリースは流動性が低く、新グリースを補給しても油槽内にある全てのグリースが入れ替わることは困難であることから、今回使用されているグリースに入っていない成分が検出された要因は、以前使用していたグリースに含まれていた金属成分が、今回の使用グリースと混合して検出されたと推定されます。尚、アンチモンは、未使用グリースから高濃度で検出されていることから、グリースの添加剤として最初から入っているものと思われます。
報告№109-09250 報告№109-09250 | 分析№109-001795 分析№109-001795 | 109-001795 | 分析の結果、全ての分析項目の値が当社推奨の管理基準を満たしており、新油分析値との比較結果も問題となる値はなかったことから、油は継続使用可能な状態であり、運転中における潤滑状態も正常であったものと判断します特性低下特性低下に係るパラメータの分析結果は良好と判断します。粘度粘度はmm/sと新油値mm/sに対する粘度変化率は+.％で、当社推奨の管理限界値である±％以内にあり、良好と判断します。全酸価添加タービン油については、当社では管理限界値を設定しておらず、新油分析値との比較及び他の分析項目の結果より全酸価の状態判断を行います。その結果、全酸価は.mgKOH/gと新油値.mgKOH/gと比較して変化はなく、良好と判断します。酸化安定度酸化安定度はminであり、当社推奨の管理限界値のmin以上であることから、良好と判断します。有機物・有機化合物有機物・有機化合物は、IRチャートによる新油分析値との比較の結果、cm-付近に劣化の兆候を示すカルボン酸の吸収が確認されていないことから、良好と判断します。色相はLであり、新油値のLに比較して変化がないことから、良好と判断します。汚染に係るパラメータの分析結果は良好と判断します。水分は.ppmであり、当社推奨の管理限界値の以下であることから、良好と判断します。汚染粒子数はNAS級であり、当社推奨の管理限界値のNAS級以内であることから、良好と判断します。汚染度物重量は.mg/mlであり、当社推奨の管理限界値のmg/ml以内であることから、良好と判断します。摩耗運転中における潤滑状態は正常であったものと判断します。異常摩耗の早期発見パラメータであるフェログラフィーのIs値がのマイナス乗と当社基準値と比較して良好の範囲にあったことから、潤滑箇所の潤滑状態は正常と判断します。金属濃度SOAP法により金属濃度を測定した結果、外部から混入したと思われるケイ素がppmと僅かに検出されましたが、良好と判断します。金属濃度酸溶解法により金属濃度を測定した結果、外部から混入したと思われるカルシウム、ナトリウムが共にと僅かに検出されましたが、良好と判断します。
報告№109-09136 報告№114-00224 | 分析№109-001160 分析№114-000764 | 114-000764 | 軸受は継続使用可能な状態にあると判断します。異常摩耗の早期発見のパラメータであるIs値は、前回の-レベルから-レベルに低下し、正常です。また、観察された粒子は極少量だったことから、は良好と判断します。計数汚染度は、前回のNAS級からNAS級にランク低下し、良好です。重量汚染度は.mg/mlから.mg/mlに増加しているものの、当社推奨の管理限界値以下であり、良好です。
報告№109-09136 報告№112-00589 | 分析№109-001160 分析№112-002472 | 112-002472_date130403 | 分析の結果、潤滑油の劣化はなく、汚染度は良好な範囲にあることから、継続使用可能な状態にあると判断します。減速機分析の結果、減速機は継続使用可能な状態にあると判断します。但し、疲労摩耗が発生しており、今後も摩耗の進行を傾向監視するため、以下の対策を推奨します。定期的な分析定期的に分析を実施することにより、データの変化から異常の兆候を早期に発見することが可能となります。また、今回は対象設備の初回分析であるため、あと最低でも回分析を実施し、分析データの変化から今後の分析周期を検討することを推奨します。今後、疲労摩耗の進行が懸念されるため、出来るだけ早めに回目の分析を実施することを推奨します。は良好と判断します。粘度粘度は、mm/sと新油値mm/sに比較して、粘度変化率は+％で、当社推奨の管理限界値である±％以内であり、良好と判断します。水分は、ppmと当社推奨の管理限界値の以下であり、良好と判断します。酸価は、.mgKOH/gと新油値以下であり、良好と判断します。IRIRチャートの結果、油劣化の兆候を示すカルボン酸の吸収が確認されていないことから、良好と判断します。は良好と判断します。計数汚染度計数汚染度は、NAS級と当社推奨の管理限界値NAS級以下であり、良好と判断します。重量汚染度は、.mg/mlと当社推奨の管理限界値mg/ml以下であり、良好と判断します。光学顕微鏡写真重量汚染度で濾過したフィルタ表面上の夾雑物を光学顕微鏡で観察した結果、金属片、鉄錆、砂等が観察されました。はフェログラフィーおよびSOAP-Tの結果から総合的に判断した結果、継続使用は可能ですが、機器の機能を保持するためにも傾向管理が有用と考えます。フェログラフィー【定量分析：Is値】Is値は異常摩耗の早期発見パラメータのつで、摩耗粒子を定量化するために用います。今回のIs値はの乗と低い値でした。フェログラフィー【定性分析：摩耗粒子および摩耗形態観察】観察された代表的な摩耗粒子は、以下の通りでした。疲労摩耗粒子・繰返し応力を受けて発生。Iカップリング発光分光分析【SOAP-T】検出された金属元素から発生箇所を推定すると、以下の通りでした。鉄、ニッケル・ギヤ、軸受等リン・添加剤カルシウム、ナトリウム・外部混入異物バックラッシご提供いただいた減速機に関する情報からハスバ歯車の組み合わせの段減速機構であり、この歯車の構成から接触点箇所のバックラッシを求めました。尚、油量が不明でしたのでLと仮定しました。ギヤのバックラッシの増加量を求めた結果、接触点箇所でバックラッシの増加量は、約.μmと推定されます。バックラッシ増加分の上限値は、メーカにより差異はあるものの、当社の推奨するバックラッシは、一般に推奨されるμmを管理目安にしています。この値に比較して十分に小さい値です。
報告№108-5071 報告№110-00397 | 分析№108-02721 分析№110-001806 | 110-001806 | 潤滑油は継続続使用可能な状態にあるものの、今後は障害予防を目的に以下の対策を推奨します。追加分析消泡性能が低下した場合、ギヤ歯面での油膜形成に影響が出て摩耗の発生が進展することがあります。今後は消泡性能低下の影響により摩耗が進展する可能性がありますので、フェログラフィーおよびSOAPを追加することを推奨します。分析周期の短縮今後、全酸価の上昇が予測されますので、同様に分析周期を短縮して傾向監視を強化することを併せて推奨します。分析結果全酸価が上昇していました。泡立ち試験の結果、消泡性能が低下していることが確認されました。粘度粘度はmm/sと新油値mm/sに比較して、粘度変化率は-％で、当社推奨の管理限界値である±％以内にあり、良好と判断します。泡立ち試験泡立ち試験は-と新油に比較して高い値でした。水分はppmと当社推奨の管理限界値の以下であり、良好と判断します。全酸価全酸価は.mgKOH/gと新油値.mgKOH/gに比較して高いものの、IRの結果で油劣化の兆候を示すカルボン酸の吸収が確認されていないことから、良好と判断します。
報告№107-4545 報告№109-09302 | 分析№107-02185 分析№109-002181 | 109-002181 | トライボ診断の結果、粘度を除く項目は良好です。粘度は、前回同様に新油値のmm/sに比較し変化率が-.％のmm/sとなっており、当社推奨の管理限界値である±％を超えていました。粘度低下の要因のひとつとなる異種油の混入や劣化がIRで確認できなかったことから、今回の粘度低下は、潤滑油の製造ロットによる差異、または、潤滑油の分子がせん断作用を受けて低下したことなどが考えられます。全酸価の上昇が確認されていないため、現在のところ本試料油は継続使用可能な状態にありますが、粘度低下は、シール部からの漏れ量の増加や、油膜形成に影響し摩耗の促進につながりやすくなることから、定期的な分析により粘度の低下および油の劣化の進行状況を確認することを推奨します。粘度が当社推奨の管理限界値を超えています。粘度粘度はmm/sと新油値mm/sに比較して、粘度変化率は-.％で、当社推奨の管理限界値である±％を超えています。粘度粘度はmm/sとなっています。粘度指数粘度指数はとなっています。水分はと当社推奨の管理限界値の以下であり、良好と判断する。全酸価全酸価は.mgKOH/gと新油値.mgKOH/g以内にあり、良好と判断します。
報告№109-09249 報告№110-000298 | 分析№109-001747 分析№110-001167 | 110-001167 | 本試料は、汚染や摩耗に関するデータが異常として出やすいドレンバルブから採油されたにも関わらず、分析の結果は全ての分析項目の値が当社推奨の管理基準を満たしており、新油分析値との比較結果も問題となる値はなかったことから、油は継続使用可能な状態であり、また運転中における潤滑状態も正常であったものと判断します。分析結果特性低下特性低下に係るパラメータの分析結果は良好と判断します。粘度粘度はmm/sと新油値mm/sに対する粘度変化率は-％で、当社推奨の管理限界値である±％以内にあり、良好と判断します。全酸価添加タービン油の全酸価は、油メーカによって初期値が違うため統一した管理基準を設定するのが困難であることから、当社では管理限界値を設定しておらず、新油分析値との比較及び他の分析項目の結果より全酸価の状態判断を行います。その結果、全酸価は.mgKOH/gと新油値.mgKOH/gに比較して若干高くなっていますが、IRチャートに示すように劣化の兆候として現れるカルボン酸などの有機物・有機化合物の発生が確認されていないことから、異常のない値と判断します。酸化安定度酸化安定度はminであり、当社推奨の管理限界値のmin以上であることから良好と判断します。有機物・有機化合物有機物・有機化合物は、IRチャートによる新油分析値との比較の結果、cm-付近に劣化の兆候を示すカルボン酸の吸収が確認されていないことから、良好と判断します。色相はL.であり、新油値のL.に比較して変化はないことから、良好と判断します。汚染水分はであり、当社推奨の管理限界値の以下であることから良好と判断します。汚染粒子数はNAS級であり、当社推奨の管理限界値のNAS級以内であることから良好と判断します。汚染度物重量は.mg/mlであり、当社推奨の管理限界値のmg/ml以内であることから良好と判断します。摩耗運転中における潤滑状態は正常であったものと判断します。異常摩耗の早期発見パラメータであるフェログラフィーのIs値がのマイナス乗と当社基準値と比較して良好の範囲にあったことから潤滑箇所の潤滑状態は正常と判断します。金属濃度SOAP法により金属濃度を測定した結果、外部から混入したと思われるホウ素がppmと僅かに検出されましたが良好と判断します。金属濃度酸溶解法により金属濃度を測定した結果、外部からの異物などが混入したと思われるカルシウムとナトリウムがと僅かに検出されましたが良好と判断します。
報告№104-4548 報告№104-0236 | 分析№104-01752 分析№104-01794 | 104-01794 | Dミル減速機の潤滑油を分析し、トライボ診断を実施しました。その結果、以下の通りでした。減速機の潤滑状態減速機の潤滑状態を知るためフェログラフィー及びSOAP／D-SOAPを実施しました。その結果、ギヤ歯面及び銅を使用した箇所で、やや厳しい金属接触が発生していることが確認されました。SOAPの鉄濃度と油量リットルから計算によって求めた摩耗体積はmmとなります。減速機の構造、各ギヤのモジュール、歯数、歯幅、初期のバックラッシ等の情報が確認できれば、計算によってもとめた摩耗体積からこれまでのバックラッシ増加量を求め、更に、バックラッシ増加量を設計許容値に照合することで減速機の点検要否を検討することが可能となります。非分解による設備診断を推進するために是非、これらの情報をご提供下さい。尚、ギヤ歯面の摩耗が発生しており、摩耗の進行を把握するには定期的な分析による傾向監視を実施することを推奨します。傾向監視のための採油周期の検討には、回転数、濾過システムの有無および仕様等が必要ですのでこれらの内容をご提示下さい。潤滑油の劣化潤滑油の劣化状況を確認するため、全酸価及びIRを実施しました。その結果、全酸価が.mgKOH/gと新油値の.mgKOH/gに比較して高い値でした。しかし、IRの結果、新油のスペクトルに比較して変化がないことから、この油は継続使用可能と判断します。
報告№109-09330 報告№109-09330 | 分析№109-002247 分析№109-002247 | 109-002247 | 泡立ち試験の結果は、一般的には消泡性能が低下していると判断できる値の-ですが、新油値の-と同レベルにあったため、良好と判断します。また、を示す粘度、水分、全酸価の各データが良好の範囲にあることから、本試料油は継続使用可能と判断します。機器の潤滑状態潤滑状態指数はのマイナス乗と濾過設備のない機器であれば正常な潤滑状態にあると判断できます。しかし、フィルタが設置されているため、別紙インライン・オフラインフィルタの影響に示すとおり、粒子の大部分は捕捉されることから、異常な摩耗状態が発生したとしても正常な潤滑状態にあると誤認してしまう可能性があります。これらのフィルタの影響を検討した結果、ギヤは継続使用可能な状態にあると思われますが、潤滑状態指数は摩耗がやや厳しい状態であるの乗領域にあると推定できます。この推定した潤滑状態指数は、前回のの乗から今回の乗領域に改善されています。前回から今回までの間の運転状態が前回より以前と大きな差がなければ、摩耗は安定した状態にあったものと思われます。計算により求めたLCインデックスがこの値であれば、ギヤおよび転がり軸受の継続続使用は可能と思われますが、運転条件によっては摩耗の進行が速まる場合もあると思われますので、定期的に分析を実施し、摩耗の進行状況を監視することを推奨します。泡立ち試験の結果、消泡性能が低いと判断できる値であるものの、新油と同レベルにあると判断します。粘度は良好。粘度はmm/sと新油値.mm/sに比較して、粘度変化率は-％で、当社推奨の管理限界値である±％以内にあり、良好と判断します。粘度粘度はmm/sとなっています。粘度指数粘度指数はとなっています。泡立ち試験泡立ち試験は-と新油と同レベルにあり、消泡性能が新油と同レベルにあると判断します。水分はppmと当社推奨の管理限界値の以下にあり、良好と判断します。全酸価全酸価は.mgKOH/gと新油値.mgKOH/gに比較して高いものの、IRの結果で油劣化の兆候を示すカルボン酸の吸収が確認されていないことから、良好と判断します。機器の潤滑状態精密な濾過設備がない機器であれば、潤滑状態指数は正常の範囲にあると判断します。潤滑状態指数異常摩耗の早期発見パラメータである潤滑状態指数がのマイナス乗と精密な濾過設備がない機器であれば、潤滑状態指数は正常の範囲にあると判断します。
報告№109-09136 報告№112-00409 | 分析№109-001160 分析№112-001690 | 112-001690 | 潤滑油は継続使用可能な状態にあると判断します。但し、今後は障害予防を目的に以下の対策を推奨します。追加分析消泡性能が低下した場合、ギヤ歯面での油膜形成に影響が出て摩耗が進展することがありますので、フェログラフィーおよびSOAP-Tを追加して摩耗により発生する油中金属濃度や潤滑状態を確認することを推奨します。泡立ち試験泡立ち試験の結果は、-と新油値が-であるのに比較して高い値となっていたことから、消泡性能が低下していることが分かりました。今後の使用状況によっては油の酸化劣化が進行したり、ギヤ歯面およびベアリング軌道面で油膜切れが発生したりする場合があるため、消泡剤の添加による消泡性能の改善など何らかの対応が必要になると思われます。分析結果は良好と判断します。粘度粘度は.mm/sと新油値mm/sに比較して、粘度変化率は-％で、当社推奨の管理限界値である±％以内にあり、良好と判断します。泡立ち試験泡立ち試験は-と新油値に比較して高い値でした。水分はppmと当社推奨の管理限界値の以下にあり、良好と判断します。酸価は.mgKOH/gと新油値.mgKOH/gに比較して高いものの、IRの結果で油劣化の兆候を示すカルボン酸の吸収が確認されていないことから、良好と判断します。
報告№103-0288 報告№103-0288 | 分析№103-02725 分析№103-02725 | 103-02725 | 全酸価は良好の範囲にあるものの、IRの結果、前回と同じく油劣化の兆候を示すカルボン酸の吸収が確認されました。これは以前投与した当社製清浄分散剤のTS－が検出された場合も考えられますので、投与から今回までの間に更油があったかについてご確認下さい。粘度は良好と判断します。粘度はmm/sと新油値mm/sに比較して、粘度変化率は-.％で、当社推奨の管理目安である±％以内にあり、良好と判断します。水分は良好と判断します。水分はと当社推奨の管理目安の以下であり、良好と判断します。全酸価は良好と判断します。全酸価は.mgKOH/gと新油値.mgKOH/gに比較して上昇しているものの、良好と判断します。IRの結果、当社製清浄分散剤のTS－の投与から今回までの間に更油があったかについてご確認下さい。IRの結果、IRチャートに示すように新油に比較して、油劣化の兆候を示すカルボン酸の吸収が見られるcm-付近に吸収が確認されていますが、これは以前投与した当社製清浄分散剤のTS－が検出された場合も考えられますので、投与から今回までの間に更油があったかについてご確認下さい。は良好と判断します。計数汚染度は良好と判断します。計数汚染度はNAS級と当社推奨の限界値のNAS級に比較して清浄でした。重量汚染度は良好と判断します。重量汚染度は.mg/mlと当社推奨の管理目安のmg/ml以下であり、良好と判断します。機器の潤滑状態機器の潤滑状態は正常と判断します。SOAPの結果は良好です。SOAPの結果、金属元素は確認されませんでした。D－SOAPの結果は良好です。カルシウムが僅かに検出されましたが、軸受の摩耗を示す錫は検出されず、良好と判断します。フェログラフィーの結果は良好です。摩耗の過酷度を示すフェログラフィーのIs値が.と低く、且つ、正常な潤滑状態で発生するμm未満のラビング粒子が支配的であることから、軸受の潤滑状態は良好と判断します。
報告№109-09136 報告№110-00734 | 分析№109-001160 分析№110-003440 | 110-003440 | 軸受は継続使用可能な状態にあると判断します。
報告№107-4508 報告№107-5018 | 分析№107-00526 分析№107-00708 | 107-00708 | 前回の分析結果で、異常摩耗の早期発見パラメータであるフェログラフィーのIs値がの乗とやや高く、摩耗粒子形態観察で切削粒子、シビア粒子が多く観察され、今後摩耗の進行が懸念されたため、夏期ピーク前に精点Bを実施することを推奨した。前回からの追跡調査。精点Aを実施した結果、前回に比較して、各分析データが減少傾向にあることから、摩耗の安定が確認されました。これらのことは、前回と同様に、摩耗粒子形態観察で異物の噛み込みにより発生する切削粒子、油膜切れにより発生するシビア粒子が観察されたものの、異常摩耗の早期発見パラメータであるIs値が.と良好の範囲にあり、計数汚染度は等級に変化はないものの、各レンジの粒子数が減少していたことSOAP／D-SOAPの鉄および錫濃度は減少していたこと以上のことから判断しました。尚、を示す粘度、水分、全酸価、IRの各データが良好の範囲にあることから、この油は継続使用可能と判断します。
報告№109-09136 報告№110-00190 | 分析№109-001160 分析№110-000746 | 110-000746 | ・摩耗状態前回に比較してSOAP／D－SOAPの結果、鉄濃度は減少し、異常摩耗の早期発見パラメータであるフェログラフィーのIs値がのマイナス乗と良好でした。・汚染度前回に比較して計数汚染度はNAS級からNAS級にランク減少し、良好でした。・前回同様にIR、RBOTの各データは良好でした。潤滑油は継続使用可能な状態にあるものの、沈降の影響による誤診をさけるため、以下の対策が必要です。対象設備が停止してから採油までの時間が不明ですが、仮に対象設備の停止から時間経過後に採油したとすると、μmサイズの粒子はcm程度沈降すると想定され、時間経過しているとcmとなります。油槽中層部付近から採油を実施している場合、μm以上の大型の摩耗粒子は沈降の影響で採取されていない可能性があると考えられますので、今後は、主機運転中もしくは停止直後に採油を実施することを推奨します。
報告№109-09136 報告№110-00024 | 分析№109-001160 分析№110-000076 | 110-000076 | ・摩耗状態前回に比較してSOAP／D－SOAPの結果、鉄濃度に変化はなく、異常摩耗の早期発見パラメータであるフェログラフィーのIs値がのマイナス乗と良好でした。・汚染度前回に比較して計数汚染度はNAS級からNAS級にランク減少していました。・粘度、水分、全酸価、IRの各データは良好でした。潤滑油および対象設備は継続使用可能な状態にあると判断します。
報告№109-09136 報告№111-00753 | 分析№109-001160 分析№111-003805 | 111-003805 | グリースおよび軸受は継続使用可能な状態にあると判断します。フェログラフィー摩耗粒子の形態で比較的多く観察された粒子は、潤滑状態が正常な場合に発生する摩耗粒子でした。このような摩耗粒子が観察された場合には、潤滑部では正常なマイルド摩耗が発生していることが分かります。Iカップリング発光分光分析供試グリースを分析した結果、検出された金属元素は、SOAPの結果表に示すように、鉄、ニッケル、リン、亜鉛、カルシウム、アルミニウム、ナトリウムでした。これらの検出された金属元素から発生箇所を推定すると鉄、ニッケル・軸受等リン、亜鉛、カルシウム、アルミニウム、ナトリウム・添加剤および増ちょう剤であると思われます。このうち、機械部品が摩耗したと思われる元素はのグループです。グリースのちょう度、滴点、全酸価、IRの各データは良好でした。
報告№103-0266 | 分析№103-02513 | 103-02513 | 本試験は、非常用ディーゼル発電機のエンジンオイルのトライボ診断で潤滑状態を診断し、保守に寄与することを目的としました。分析の結果、シリンダライナやピストンリング等の鉄系材料を使用した摩擦面に摩耗があり、また、油の冷却管等の銅を使用した部分が油の添加剤成分と反応して溶出していると推定されました。鉄系材料を使用した箇所の摩耗体積をSOAPの銅濃度と油量Lから計算すると.cmとなります。エンジン各部の寸法が確認できれば、各部の摩耗程度を検討できますので、可能であればエンジン各部の寸法や材質の情報をご提供下さい。尚、を示す粘度、水分、全酸価、全塩基価を実施した結果、粘度、全酸価は良好の範囲にあるものの、水分が当社推奨の管理限界値を超えており、また、全塩基価も当社推奨の管理限界値以内ではあっても、.mgKOH/gと大幅な低下が確認されました。したがって、次回点検時には更油を実施されることを推奨します。
報告№108-5102 報告№108-5102 | 分析№108-03171 分析№108-03171 | 108-03171 | 年月日に冷却水の供給トラブルにより緊急停止した。前回と今回の間に発生した緊急停止のため、主機の状態が異なると考えられるため、再分析を実施し潤滑状態を確認する。分析の結果、摩耗の安定が確認され、ギヤ歯面および軸受の潤滑状態は正常と判断します。また、油劣化の進行も確認されていないことから、本試料油は継続使用可能と判断します。これらのことは、前回に比較して、計数汚染度はランク減少し、SOAP／D-SOAPの鉄および錫濃度に変化がないこと異常摩耗の早期発見パラメータであるフェログラフィーのIs値がの乗と良好の範囲にあることである粘度、水分、全酸価、IR、RBOTの各データが良好の範囲にあること以上のことから判断しています。は良好と判断します。粘度は良好と判断します。粘度は.mm/sと新油値.mm/sに比較して、粘度変化率は-.％で、当社推奨の管理限界値である±％以内にあり、良好と判断します。水分は良好と判断します。水分はppmと当社推奨の管理限界値の以下であり、良好と判断します。全酸価は良好と判断します。全酸価は.mgKOH/gと新油値.mgKOH/gに比較して高い値であるものの、IRの結果で油劣化の兆候を示すカルボン酸の吸収が確認されていないことから、良好と判断します。IRの結果、良好と判断します。IRの結果、油劣化の兆候を示すカルボン酸の吸収が確認されていないことから、良好と判断します。RBOTの結果、良好と判断します。RBOTはminと当社推奨の管理限界値のmin以上であり、良好と判断します。は良好と判断します。計数汚染度は良好と判断します。計数汚染度はNAS級と当社推奨の管理限界値のNAS級以内にあり、良好と判断します。重量汚染度は良好と判断します。重量汚染度は.mg/mlと当社推奨の管理限界値のmg/ml以内にあり、良好と判断します。機器の潤滑状態機器の潤滑状態は正常と判断します。SOAPによる油中金属濃度の結果、良好です。SOAPによる油中金属濃度の結果、亜鉛、外部から混入したと思われるケイ素が検出されています。SOAPによる油中金属濃度の結果、鉄が検出されています。SOAPによる油中金属濃度の結果、鉄、外部から混入したと思われるカルシウム、ナトリウムが検出されています。フェログラフィーの結果は良好です。異常摩耗の早期発見パラメータであるフェログラフィーのIs値がの乗と良好の範囲にあり、潤滑状態は正常と判断します。
報告№102-0242 報告№102-0242 | 分析№102-02403 分析№102-02403 | 102-02403 | は良好と判断します。粘度は良好と判断します。粘度はmm/sと新油値mm/sに比較して、粘度変化率は-％で、当社推奨の管理目安である±％以内にあり、良好と判断します。水分は良好と判断します。水分は.ppmと当社推奨の管理目安の以下であり、良好と判断します。全酸価は良好と判断します。全酸価は.mgKOH/gと新油値.mgKOH/gに比較して、変化はなく、良好と判断します。IRの結果、良好と判断します。IRの結果、良好と判断します。RBOTの結果、良好と判断します。RBOTはminと当社推奨の管理目安のmin以上であり、良好と判断します。は良好と判断します。計数汚染度は良好と判断します。計数汚染度はNAS級と当社推奨の限界値のNAS級に比較して清浄でした。重量汚染度は良好と判断します。重量汚染度は.mg/mlと当社推奨の管理目安のmg/ml以下であり、良好と判断します。機器の潤滑状態軸受摺動面で局部的に金属接触が発生しています。今後さらに摩耗が進行する場合がありますので、ヶ月後に再度分析を実施し、摩耗の進行状況を確認されることを推奨します。SOAPの結果は良好です。SOAPの結果、油の添加剤成分であるリンがppm、バリウムがppm検出されました。D－SOAPの結果は良好です。外部から混入したと思われるナトリウムが、軸受の摩耗を示す錫が検出されましたが、良好と判断します。フェログラフィーの結果、軸受摺動面で局部的に金属接触が発生しています。摩耗の過酷度を示すフェログラフィーのIs値が.と良好の範囲にあるものの、金属接触が厳しい場合に発生する粒子がやや多く見られるため、局部的に金属接触が発生していると考えられます。
報告№109-09136 報告№113-00216 | 分析№109-001160 分析№113-000835 | 113-000835 | グリースグリースの酸化劣化はありませんでした。ギヤギヤは継続使用可能な状態にあると判断します。但し、摩耗粒子の形態観察で黒錆が観察されたことから、潤滑状態が厳しいと推定されるため、今後の摩耗進行の有無を確認するためにも傾向監視を継続することが有効です。定期的な分析今後懸念される疲労摩耗、凝着摩耗の進行を監視するため、定期的に分析を実施することを推奨します。はフェログラフィーおよびSOAP／D-SOAPの結果から総合的に判断した結果、継続使用は可能ですが、今後の機器の機能を確認するためにも傾向管理が有用と考えます。フェログラフィー【定性分析：摩耗粒子および摩耗形態観察】分析結果から観察された代表的な粒子は、以下の通りでした。疲労摩耗粒子・繰返し応力を受けて発生。黒錆・潤滑状態がやや厳しい凝着摩耗により発生。金属接触が厳しく、且つ、高い摩擦熱が発生していると考えられます。観察された摩耗粒子の中でも黒錆は、将来的な摩耗の進行に繋がる可能性を示唆しているため、傾向監視が必要と思われます。黒錆は、凝着摩耗に分類されます。この摩耗粒子は、ギヤ歯面で凝着、破断を繰り返し、この過程で生じる移着粒子が成長して摩耗粒子となります。そのため、ギヤ歯面では局部的に油膜切れが発生していることを示しています。この状態が継続した場合、摩耗粒子のサイズは徐々に大型化していき、設備の損傷に至る場合がありますので、傾向監視が必要です。Iカップリング発光分光分析【SOAP／D-SOAP】検出された金属元素から発生箇所を推定すると、以下の通りでした。鉄、銅、錫・ギヤ歯面リン、亜鉛、カルシウム、バリウム、アルミニウム、ナトリウム・添加剤、増ちょう剤、外部混入異物グリースの物理的性状全酸価、IRの各データは良好でした。尚、ちょう度、滴点は試料量が少なかったため測定できませんでした。
|  | 99-02634 | 全酸価が.mg/mlと無添加タービン油である出光タービンリンとしては高い値でした。IRチャートに示すように、油劣化の兆候を示すカルボン酸の吸収が確認されていることから、全酸価が高い要因は、油の劣化によるものと考えられました。当社推奨の管理限界値の.mgKOH/gにほぼ近い値でありますので、更油の計画をたてることを推奨します。一方、銅がSOAPでppm、D－SOAPでppm検出されていました。この原因は、通り考えられます。ひとつは、冷却用蛇管にフィンがついていた場合、振動により摩耗する。もうひとつには、油の劣化に伴い、金属表面が腐食を受ける。更には、この二つの現象が同時に起こる。等が考えられます。冷却蛇管が溶解、又は、摩耗している場合、蛇管にピンホールが発生することに注意が必要です。この場合、潤滑油に水分が混入しますので、水分値の増加により確認できます。更に、別添資料鉱油の酸化に対する金属触媒の影響に示すように、油中の銅濃度が以上になった場合、油の劣化速度が加速しますので、銅濃度は以下で管理されることを併せて推奨します。
報告№109-09136 報告№111-00524 | 分析№109-001160 分析№111-002403 | 111-002403 | 潤滑油および軸受は継続使用可能な状態にあると判断します。前回に比較してSOAP／D－SOAPの結果で、鉄および錫濃度に大きな変化はなく、異常摩耗の早期発見パラメータであるフェログラフィーのIs値がのマイナス乗と良好でした。前回に比較して計数汚染度はNAS級からNAS級にランク増加したものの、当社推奨の管理限界値内にあり、良好でした。前回同様に粘度、水分、全酸価、IR、RBOTの各データは良好でした。分析結果は良好と判断します。粘度粘度はmm/sと新油値mm/sに比較して、粘度変化率は-.％で、当社推奨の管理限界値である±％以内にあり、良好と判断します。水分は.ppmと当社推奨の管理限界値の以下であり、良好と判断します。全酸価全酸価はと新油値に比較して変化はなく、良好と判断します。IRIRの結果、油劣化の兆候を示すカルボン酸の吸収が確認されていないことから、良好と判断します。RBOTRBOTはminと当社推奨の管理限界値のmin以上であり、良好と判断します。は良好と判断します。計数汚染度計数汚染度はNAS級と当社推奨の管理限界値のNAS級以内であり、良好と判断します。重量汚染度は.mg/mlと当社推奨の管理限界値のmg/ml以内であり、良好と判断します。機器の潤滑状態機器の潤滑状態は正常と判断します。SOAPSOAPの結果、油の添加剤成分であるリンがppm検出されました。軸受の摩耗を示す錫が検出されていないことから、良好と判断します。D－SOAPD－SOAPの結果、軸受の摩耗を示す錫が、外部から混入したと思われるカルシウム、バリウム、ナトリウムが共に検出されました。フェログラフィー異常摩耗の早期発見パラメータであるフェログラフィーのIs値がのマイナス乗と良好の範囲にあり、潤滑状態は正常と判断します。
報告№109-09136 報告№112-00382 | 分析№109-001160 分析№112-001580 | 112-001580_date121126 | 潤滑油および対象設備は継続使用可能な状態にあると判断します。但し、今後も摩耗の進行を傾向監視するため、以下の対策を推奨します。次回点検でピストンリングの点検と更油当該機の油中からカルシウム化合物がやや高い濃度で検出されたため、この化合物がコンロッドメタルやクランクメタルの摩耗を促進させる懸念があります。化合物発生の原因は、ピストンリングの摩耗によって燃焼ガスのシール性が低下し、燃焼ガス中の硫黄分と油中のカルシウム添加剤が反応するためと考えられます。そのため、次回点検では第一にピストンリングの摩耗状態の点検を推奨すると共に、第二に、更油を推奨します。更油或いは部分更油による水分濃度の調整水分の影響により金属表面で腐食摩耗が発生し、発生した鉄錆等の粒子が潤滑部に噛み込み摩耗が進行することがありますので、更油或いは部分更油などにより相対的に水分濃度を低くするなどの方法を推奨します。定期的な分析凝着摩耗の進行を監視するため、定期的に分析を実施し、分析データによる摩耗の進行状況を確認することを推奨します。はフェログラフィーおよびSOAP-Tの結果から総合的に判断した結果、やや厳しい状態にあると考えられます。フェログラフィー【定量分析：Is値】Is値は異常摩耗の早期発見パラメータのつで、摩耗粒子を定量化するために用います。前回に比較してIs値はの乗から乗に上昇し、やや高い値でした。フェログラフィー【定性分析：摩耗粒子および摩耗形態観察】分析結果から比較的多く観察された粒子は、以下の通りでした。正常な摩耗粒子・潤滑状態が正常なマイルド摩耗により発生。黒錆・潤滑状態がやや厳しい凝着摩耗により発生。金属接触が厳しく、且つ、高い摩擦熱が発生していると考えられます。Iカップリング発光分光分析【SOAP-T】検出された金属元素から発生箇所を推定すると、以下の通りでした。鉄、銅、ニッケル・軸受等リン、亜鉛、カルシウム、モリブデン・添加剤ナトリウム・外部混入異物カルシウムの析出前回に比較してSOAP-Tでカルシウムがppmからppmに減少しているものの、やや高い値でした。エンジン油中にカルシウム化合物が高い濃度で検出された場合、この化合物がコンロッドメタルやクランクメタル摺動面に噛み込んで摩耗させたり、メタルに埋め込まれて摩耗を促進させたりする原因になるなどの悪影響を生じることが当社の研究結果から判明しています。この影響については、別紙カルシウムの析出をご覧ください。クランクメタルの摩耗前回に比較してSOAP-Tで銅がppmからppmに増加していたことから、銅を使用した箇所の溶出・摩耗が進行していると推定されます。ディーゼル機関の潤滑油で銅が検出される場合は、クランクメタルが考えられます。ディーゼルエンジンのクランクメタルは積層構造になっており、クランクメタルの最表面はホワイトメタル層が存在し、その下にニッケル層、さらにその下には銅と鉛の合金であるケルメット層が存在します。ディーゼルエンジンのメタルは、設計上、油膜が正常に形成される流体潤滑が基本であることから、通常の使用においては摩耗しにくいと思われますが、メタルの潤滑部に流体潤滑になりにくい部分が発生するとメタル表面の軟質金属部が摩耗しメタル部のすぐ下のニッケル部まで摩耗し始め、ホワイトメタル層の主成分である錫や鉛、そしてメタルの第二層のニッケルやバックメタルの銅が検出されます。今後、摩耗が進行した場合、軸受が焼付を起こす可能性があるため、注意が必要です。その他の銅を使用した箇所の溶出・摩耗その他に潤滑油系統内で銅を使用している箇所は、潤滑油冷却器の配管などが考えられます。この箇所で溶出・摩耗が発生する場合は以下のことが考えられます。潤滑油冷却器の配管で摩耗していた場合、配管取付け部に緩みが生じて配管が振動し、継手部が外れたり、亀裂が生じて冷却水の混入にいたる場合があります。亜鉛系添加剤の影響により、潤滑油冷却器の配管で溶出していた場合、ピンホールが発生して冷却水の混入に至る場合があります。今後、油劣化の進行や水分濃度が上昇することに注意が必要です。計数汚染度前回に比較して計数汚染度はNAS級以上からNAS級にランク低下したものの、汚染されていました。フィルタ表面の異物観察で鉄錆、砂等が観察されたことから、汚染度が高い要因は、摩耗と外部混入異物の影響と思われます。粒度分布粒度分布は.～.μmの範囲にあり、.μmにピークが確認されました。μm以下の粒子が多いことから、燃焼して発生したすす等であることが分かります。前回同様に粘度、酸価、IRの各データは良好でした。水分は、ppmと当社推奨の管理限界値を超えていました。今後、水分の影響でエンジン内部に錆が発生し、その影響で摩耗が発生する懸念があります。
報告№109-09094 報告№110-00147 | 分析№109-000938 分析№110-000594 | 110-000594 | 有機物・有機化合物試験で検出されたピークには新グリースと異なるピークが検出されました。結論IRの結果で新油と異なるピークが確認されたことから、グリース名が違うか、或いは、異種グリースが混入した可能性が考えられますので、確認する必要があります。≪状態監視とパラメータ≫分析の目的および各分析のパラメータは以下の通りです。特性低下目的：グリースの分析結果から、グリースの物理的性状や劣化傾向などを確認する。全酸価JISK赤外線吸収スペクトルJISKちょう度JISK滴点JISK摩耗目的：グリース中の摩耗粒子を分析する事により、回転・摺動部の潤滑状態、摩耗劣化の程度、余寿命などを解析する。摩耗診断電子顕微鏡観察JISKX線マイクロアナリシス油中金属濃度）JISK≪分析結果≫特性低下全酸価：良好全酸価.mgKOH/gは新油値の.mgKOH/g以内にあることから問題は無いと判断します。赤外線吸収スペクトル：良好ちょう度：良好ちょう度値はと当社推奨の管理限界値であるから以内に留まっています。滴点：良好滴点はと当社推奨の管理限界値であるから以内に留まっています。摩耗摩耗診断電子顕微鏡観察・X線マイクロアナリシス：今回は実施していません。油中金属濃度：今回は実施していません。
報告№108-0204 報告№108-0199 | 分析№108-01503 分析№108-01400 | 108-01400 | 、軸受の潤滑状態を確認する。今回の採油は、対象設備の停止中に排油口から実施しているため、油循環中に採油した場合に比較し、油中粒子の沈降の影響を受け、分析データが高濃度に出る可能性があります。今回の分析は以上のことを踏まえて結果を検討しました。分析の結果、今回の採油が高濃度になっていると思われる対象設備停止中の排油口から行われた採油にもかかわらず、全てのデータが良好の範囲にありました。このことから、機器の潤滑状態は正常であり、この油は継続使用可能と判断します。尚、上述しましたように今回の採油は対象設備の停止中の採油であるため、油中の摩耗粒子などが平均的に分散した状態とはいえない状態で採油されている可能性があります。採油は、粒子の沈降の影響を少なくすることが重要であり、そのため油中粒子が均一な分散状態で実施されることを併せて推奨します。
報告№109-09136 報告№110-00485 | 分析№109-001160 分析№110-002175 | 110-002175 | は、油の粘度、油中のスラッジの発生量を判断パラメータに、粘度、全酸価、IR、RBOTで評価します。分析の結果、油の粘性を示す粘度は、新油値の.mm/sに比較して粘度変化率が+.％の.mm/sとほぼ変化はなく、また油中のスラッジの発生量を示す全酸価は、新油値の.mgKOH/gに対して.mgKOH/gでほぼ変化が見られず劣化は確認されなかった。さらにはIRの結果でも油が劣化した場合に発生するカルボン酸の発生も確認されず、酸化防止剤の残存量を示すRBOTは、限界値minに比較して、十分に残量があるminであった以上のことから、潤滑油の劣化は確認されませんでした。なお、使用油の使用期間または使用時間が不明であったため、ご要求の油の余寿命に関する検討は行えませんでした。可能であれば、これらの情報をご提供下さい。汚染度油中の水分を計測した結果、水分はppmと新油と同等であり、継続使用可能な状態にあることが確認されました。潤滑油は継続使用可能な状態にあると判断します。
報告№109-09094 報告№109-09094 | 分析№109-000941 分析№109-000941 | 109-000941 | 分析の結果、全てのデータが良好であることから、このグリースは継続使用可能と判断します。尚、有機物・有機化合物の結果、新グリースと異なるピークが確認されたことから、グリース名が違うか、或いは、異種グリースが混入した可能性が考えられますので、グリースを再確認するとともに、異種グリースの混入の可能性についてご確認下さい。特性低下有機物・有機化合物の結果、新グリースと異なるピークが確認されたことから、グリース名が違うか、或いは、異種グリースが混入した可能性が考えられますので、グリースを再確認するとともに、異種グリースの混入の可能性についてご確認下さい。ちょう度は良好と判断します。ちょう度はと当社推奨の管理限界値であるから以内にあり、良好と判断します。滴点は良好と判断します。滴点はと新グリース値に比較して高いものの、良好と判断します。全酸価は良好と判断します。全酸価は.mgKOH/gと新グリース値.mgKOH/g以内にあり、良好と判断します。有機物・有機化合物の結果、良好と判断します。有機物・有機化合物の結果、油劣化の兆候を示すカルボン酸の吸収が確認されていないことから、良好と判断します。但し、新グリースと異なるピークが確認されたことから、グリース名が違うか、或いは、異種グリースが混入した可能性が考えられますので、グリースを再確認するとともに、異種グリースの混入の可能性についてご確認下さい。
報告№109-09136 報告№112-00392 | 分析№109-001160 分析№112-001610 | 112-001610 | 潤滑油および軸受は継続使用可能な状態にあると判断します。但し、今後も凝着摩耗の進行を傾向監視するため、以下の対策を推奨します。定期的な分析大型のシビア粒子が観察されたことから、凝着摩耗の進行を監視するため、定期的に分析を実施し、分析データによる摩耗の進行状況を確認することを推奨します。はフェログラフィーおよびSOAP／D-SOAPの結果から総合的に判断した結果、やや厳しい状態にあると考えられます。フェログラフィー【定量分析：Is値】Is値は異常摩耗の早期発見パラメータのつで、摩耗粒子を定量化するために用います。前回に比較してIs値はの乗からのマイナス乗に低下し、低い値でした。フェログラフィー【定性分析：摩耗粒子および摩耗形態観察】分析結果から比較的多く観察された粒子は、以下の通りでした。正常な摩耗粒子・潤滑状態が正常なマイルド摩耗により発生。観察された摩耗粒子の中には、μmサイズの大型のシビア粒子が観察されました。シビア粒子は、視野に個と少ないことから、直ちに異常ではないものの、今後さらに摩耗が進行することが懸念されます。Iカップリング発光分光分析【SOAP／D-SOAP】検出された金属元素から発生箇所を推定すると、以下の通りでした。鉄、銅、錫、亜鉛・軸受等リン・添加剤カルシウム、ナトリウム、ホウ素・外部混入異物計数汚染度は、前回に比較してNAS級からNAS級にランク低下し、当社推奨の管理限界値以下であり、良好でした。前回同様に粘度、水分、酸価、IRの各データは良好でした。
|  | 112-001537 | ポンプ軸受とグリースは、継続使用可能な状態であるため、分解点検の必要はないと判断します。但し、今後も摩耗の進行を傾向監視するため、以下の対策を推奨します。定期的な分析定期的な分析を実施することにより、データの変化から異常の兆候を早期に発見することが可能となります。今後懸念される摩耗の進行を監視するため、定期的に分析を実施することを推奨します。新グリースとの比較による評価グリースの物理的性状を示すちょう度、滴点、酸価のデータは新グリースデータを基準として評価しています。今回はグリース名が不明であったため判断できませんでしたが、今後評価する場合は、使用している新グリースを同時に分析することをご検討下さい。はフェログラフィーおよびSOAP-Tの結果から総合的に判断した結果、正常な状態にあると考えられます。フェログラフィー【定性分析：摩耗粒子および摩耗形態観察】分析結果から比較的多く観察された粒子は、以下の通りでした。正常な摩耗粒子・潤滑状態が正常なマイルド摩耗により発生。Iカップリング発光分光分析【SOAP-T】検出された金属元素から発生箇所を推定すると、以下の通りでした。鉄、鉛、銅、アンチモン、ニッケル、錫・軸受等リン、亜鉛、カルシウム、ナトリウム・添加剤、増ちょう剤、外部混入異物保持器の摩耗銅を使用した箇所は、転がり軸受の保持器と推定されます。保持器であった場合、摩耗が進行することで転動体とのギャップが大きくなると共に振動が増大し、摩耗の進行につながることが懸念されます。グリースの物理的性状新グリースとの比較による評価が必要です。ちょう度ちょう度はでした。グリース名が不明なため判定することが出来ませんでした。滴点滴点はでした。グリース名が不明なため判定することが出来ませんでした。酸価はmgKOH/gでした。IRで油劣化の兆候を示すカルボン酸の吸収が確認されていないことから、良好と判断します。水分グリースの水分濃度は一般的に.～％が適正であり、本試料の水分はppmであることから、良好の範囲にあると判断します。IRIRチャートの結果、油劣化の兆候を示すカルボン酸の吸収が確認されていないことから、良好と判断します。
報告№106-0219 報告№106-0219 | 分析№106-01231 分析№106-01231 | 106-01231 | 分析の結果、全てのデータが良好であることから、本試料油は継続使用可能であり、軸受の潤滑状態も正常と判断します。尚、前回と同様に摩耗粒子形態観察の結果、外部から混入した鉄錆が観察されており、ドレン弁に残留していた異物を採油した可能性が考えられるため、今後の採油は廃油を十分に実施することを推奨します。この油は継続使用可能と判断します。粘度は良好と判断します。粘度はmm/sと管理限界値以内にあり、良好と判断します。水分は良好と判断します。水分はppmと管理限界値の以下にあり、良好と判断します。全酸価は良好と判断します。全酸価はと新油データの以内にあり、良好と判断します。IRは良好と判断します。IRの結果、油劣化の兆候を示すカルボン酸の吸収が確認されていないことから、継続使用可能な状態にあると考えられます。計数汚染度、重量汚染度、共に良好と判断します。計数汚染度は良好と判断します。計数汚染度はNAS級と当社推奨の管理限界値のNAS級以内にあり良好と判断します。重量汚染度は良好と判断します。重量汚染度は.mg/mlと当社推奨の管理限界値のmg/ml以内にあり良好と判断します。機器の潤滑状態フェログラフィーの結果、外部から混入した鉄錆がやや多く観察されました。SOAPは良好と判断します。SOAPの結果、摩耗により発生する鉄及び錫が検出されていないことから良好と判断します。尚、油の添加剤成分であるリンが検出されました。D－SOAPの結果、鉄が検出されました。D－SOAPの結果、摩耗により発生する鉄が検出されました。フェログラフィーの結果、継続使用可能な状態にあると判断します。フェログラフィーの結果、異常摩耗の早期発見パラメータであるIs値がと良好の範囲にあることから、継続使用可能な状態にあると判断します。
報告№109-09249 報告№111-00162 | 分析№109-001747 分析№111-000900 | 111-000900 | 潤滑油は継続使用可能な状態にあるものの、サイクロ減速機内の摩耗の進行が確認されたため、以下の対策を推奨します。摩耗の進行を監視するため、定期的に分析を実施し、摩耗の進行状況を確認することを推奨します。フェログラフィー異常摩耗の早期発見パラメータとして摩耗粒子を定量化して評価するフェログラフィーのIs値は、潤滑状態が正常なの乗でした。摩耗粒子の形態で比較的多く観察された粒子は、潤滑状態が正常な場合に発生する摩耗粒子、局部的に高圧・高温となる場合に発生するフリクションポリマでした。これらの摩耗粒子が観察された場合、潤滑部で発生している摩耗形態は、正常なマイルド摩耗であり、そして局部的ではあるものの高圧・高温の箇所が発生していることも分かります。フリクションポリマは、潤滑油がギヤ歯面に押し込められ高圧状態になると同時に、圧縮熱により高温状態になった結果、基油自身が重合反応を起こし生成することが知られています。そのため、高圧高温状態の解消がなされなければ、潤滑油の劣化が進行し、粘度上昇に因る潤滑異常に進展する場合があります。Iカップリング発光分光分析供試のギヤ油を分析した結果、検出された金属は油中金属元素の結果表に示すように、鉄、鉛、錫、リン、亜鉛、カルシウム、アルミニウム、ケイ素、ナトリウムでした。これら検出された金属元素から発生箇所を推定すると、鉄、鉛、錫・ギヤ・軸受等リン・オイル添加剤亜鉛、カルシウム、アルミニウム、ケイ素、ナトリウム・外部混入異物であると思われます。このうち、機械部品が摩耗したと思われる元素はのグループです。汚染粒子数は当社推奨の管理限界値に到達していました。フィルタ表面の異物観察で表面が茶褐色で金属片、鉄錆、砂等が観察されたことから、汚染度が高い要因は、摩耗とスラッジ、そして外部混入異物の影響と思われます。粘度、全酸価、酸化安定度、有機物・有機化合物の各データは良好でした。分析結果特性低下特性低下に係るパラメータの分析結果は良好と判断します。粘度粘度は.mm/sと新油値.mm/sに対する粘度変化率は-.％で、当社推奨の管理限界値である±％以内にあり、良好と判断します。全酸価添加タービン油の全酸価は、油メーカによって初期値が違うため統一した管理基準を設定するのが困難であることから、当社では管理限界値を設定しておらず、新油分析値との比較及び他の分析項目の結果より全酸価の状態判断を行います。その結果、全酸価は.mgKOH/gと新油値.mgKOH/gに比較して若干高くなっていますが、IRチャートに示すように劣化の兆候として現れるカルボン酸などの有機物・有機化合物の発生が確認されていないことから、良好と判断します。酸化安定度酸化安定度はminであり、当社推奨の管理限界値のmin以上であることから良好と判断します。有機物・有機化合物有機物・有機化合物は、IRチャートによる新油分析値との比較の結果、cm-付近に劣化の兆候を示すカルボン酸の吸収が確認されていないことから、良好と判断します。色相はLであり、新油値のLに比較して高い値でした。汚染に係るパラメータの分析結果は、汚染粒子数は当社推奨の管理限界値に到達していました。水分は.であり、当社推奨の管理限界値の以下であることから良好と判断します。汚染粒子数はNAS級であり、当社推奨の管理限界値のNAS級に到達していました。汚染度物重量はmg/mlでした。摩耗フェログラフィーによる摩耗粒子の観察の結果、潤滑状態が正常な場合に発生する摩耗粒子、局部的に高圧・高温となる場合に発生するフリクションポリマが比較的多く観察されました。異常摩耗の早期発見パラメータであるフェログラフィーのIs値がの乗と良好の範囲にあるものの、摩耗粒子の形態観察の結果、潤滑状態が正常な場合に発生する摩耗粒子、局部的に高圧・高温となる場合に発生するフリクションポリマが比較的多く観察されました。金属濃度SOAP法により金属濃度を測定した結果、潤滑箇所で発生する金属接触によって検出される鉄がppm、油の添加剤成分であるリンがppm、外部から混入したと思われる亜鉛がppm、アルミニウムがppm、ケイ素がppm、ナトリウムがppm検出されました。金属濃度酸溶解法により金属濃度を測定した結果、潤滑箇所で発生する金属接触によって検出される鉄がppm、鉛が、錫が、油の添加剤成分であるリンが、外部から混入したと思われるカルシウムが、アルミニウムが、ナトリウムが検出されました。
報告№109-09278 報告№109-09278 | 分析№109-002031 分析№109-002031 | 109-002031 | 濾過前の試料油を分析した結果、前回に比較して水分が.ppmからppmに増加していました。摩耗粒子の形態観察で金属接触が厳しい場合に発生するシビア粒子が多く観察されました。D－SOAPの結果、前回に比較して鉄がから増加していました。計数汚染度は、水分濃度が高いためセンサーエラーを起こし、測定不能でした。・水分の増加今後、水分の影響で錆が発生する腐食摩耗に進展することが懸念されます。・軸受の摩耗軸受摺動部や鉄系材料同士が接触し摩耗する箇所、例えばラビリンス、軸受支持部、油用ポンプ内部などで局部的に厳しい金属接触が発生している可能性があります。今後、更に摩耗が進行することが懸念されます。これらの障害発生に対する弊害を勘案の上、至急水分除去を実施すると共に運転再開後に再度分析を実施し、汚染度および摩耗の進行状況を確認されることを推奨します。また、水分の混入経路を特定しなければ、再び水分の混入が継続する可能性があります。水分の混入経路を特定されることを併せて推奨します。
報告№108-5071 報告№110-00726 | 分析№108-02721 分析№110-003366 | 110-003366 | 障害予防を目的に以下の対策を推奨します。更油粘度が低下していたことから、今後適正な粘度範囲で使用していない場合、ギヤ歯面やベアリング軌道面で油膜切れが発生し、摩耗が進行することが懸念されるため、更油を推奨します。追加分析消泡性能が低下した場合、ギヤ歯面での油膜形成に影響が出て摩耗の発生が進展することがあります。今後は消泡性能低下の影響により摩耗が進展する可能性がありますので、フェログラフィーおよびSOAPを追加することを推奨します。分析結果粘度が当社推奨の管理限界値を超えていました。泡立ち試験の結果、消泡性能が低下していることが確認されました。粘度粘度はmm/sと新油値mm/sに比較して、粘度変化率は-％で、当社推奨の管理限界値である±％を超えていました。泡立ち試験泡立ち試験は-と新油に比較して高い値でした。水分はppmと当社推奨の管理限界値の以下であり、良好と判断します。全酸価全酸価はmgKOH/gと新油値mgKOH/g以下にあり、良好と判断します。
報告№107-4508 報告№107-4508 | 分析№107-00526 分析№107-00526 | 107-00526 | お客様からご提供いただいた経緯に関する情報は以下の通りです。軸受から異音がするため、転動面を触診したところ、引っかかりを確認した。また、グリース内に鉄粉が確認された。軸受の潤滑状態を確認する。異音発生の原因を確認する。軸受の潤滑状態摩耗粒子形態観察の結果、μmサイズの疲労摩耗粒子が観察され、また、局部的に高圧・高温となる場合に発生するフリクションポリマが観察されました。さらに、SOAP／D－SOAPの結果で鉄、クロムおよび銅が多く検出されました。これらのことから、軌道面には転がり軸受の寿命の指標となるフレーキングが発生していることが確認されました。今後、急激に進展することが懸念されるため、安全を見て、軸受を交換されることを推奨します。尚、報告書の管理表中に示しているSOAP／D-SOAPは、グリース潤滑の場合、摩耗粒子が均一に分散しているとは考え難いため、測定値が大きく変動することが予想されますので参考値としてお考え下さい。異音発生の原因異音発生の原因は、前述の軸受の潤滑状態の通り、軸受軌道面でフレーキングが発生しているため、局部的な金属接触があるためと考えられました。また、保持器と転動体の摺動面で摩耗が進行し、ギャップが増加したことにより振動が発生した可能性も考えられました。グリースの物理的性状グリースの物理的性状を示すちょう度、水分は良好でした。全酸価はmgKOH/gと新グリースの.mgKOH/gに比較してmgKOH/g上昇し、当社推奨の管理限界値mgKOH/gを超えていました。グリースが劣化していることが確認されたため、グリースを交換されることを推奨します。
報告№108-0411 報告№110-00016 | 分析№108-02745 分析№110-0000061 | 110-000061_修正 | ・摩耗状態前回に比較してSOAP／D－SOAPの鉄および錫濃度に大きな変化はなく、異常摩耗の早期発見パラメータであるフェログラフィーのIs値が.と良好でした。・汚染度前回に比較して計数汚染度はNAS級から変化はなく、良好でした。・前回同様に粘度、水分、全酸価、IR、RBOTの各データは良好でした。なお、RBOTがminと新油値minに比較して大きな値になっていますが、これは新油と使用油の製造ロットの違いによることなどが考えられます。また、そのため分析管理表にあるグラフにも表示がない部分があります。潤滑油および軸受は継続使用可能な状態にあると判断します。は良好と判断します。粘度は良好と判断します。粘度はmm/sと新油値mm/sに比較して、粘度変化率は-％で、当社推奨の管理限界値である±％以内にあり、良好と判断します。水分は良好と判断します。水分はppmと当社推奨の管理限界値の以下であり、良好と判断します。全酸価は良好と判断します。全酸価は.mgKOH/gと新油値に比較して高いものの、IRの結果で油劣化の兆候を示すカルボン酸の吸収が確認されていないことから、良好と判断します。IRの結果、良好と判断します。IRの結果、油劣化の兆候を示すカルボン酸の吸収が確認されていないことから、良好と判断します。RBOTの結果、良好と判断します。RBOTはminと当社推奨の管理限界値のmin以上であり、良好と判断します。は良好と判断します。計数汚染度は良好と判断します。計数汚染度はNAS級と当社推奨の管理限界値のNAS級以内であり、良好と判断します。重量汚染度は良好と判断します。重量汚染度は.mg/mlと当社推奨の管理限界値のmg/ml以内であり、良好と判断します。機器の潤滑状態機器の潤滑状態は正常と判断します。SOAPの結果は良好です。SOAPの結果、ニッケルがppm、油の添加剤成分であるリンが、外部から混入したと思われるナトリウムがppm検出されました。軸受の摩耗を示す錫は検出されていないことから、良好と判断します。D－SOAPの結果は良好です。D－SOAPの結果、鉄、鉛が、銅が、亜鉛が、外部から混入したと思われるカルシウムが、ナトリウムが検出されました。軸受の摩耗を示す錫は検出されていないことから良好と判断します。フェログラフィーの結果は良好です。異常摩耗の早期発見パラメータであるフェログラフィーのIs値が.と良好の範囲にあり、潤滑状態は正常と判断します。
報告№109-09136 報告№111-00428 | 分析№109-001160 分析№111-002007 | 111-002007 | 潤滑油および対象設備は継続使用可能な状態にあると判断します。、汚染度、は良好でした。尚、別紙RBOTの減少傾向から油の余寿命を求めた結果、この減少傾向のまま継続使用した場合は、年月には限界値に到達すると推定されます。
報告№109-09136 報告№112-00588 | 分析№109-001160 分析№112-002419 | 112-002419_date130228 | 、汚染状態、摩耗状態ポンプ減速機と潤滑油は、継続使用可能な状態であるため、分解点検の必要はないと判断します。但し、観察された油中粒子には、異物の切削作用の影響で発生する切削摩耗や、油膜が局部的に破断する凝着摩耗で発生した摩耗粒子が観られたことから、今後の摩耗進行を傾向監視するため、＜以下のに示す＞対策を推奨します。余寿命予測フェログラフィーのIs値は、前回に比較しての乗から変化はなく、平衡状態で安定した潤滑状態になっていることがわかります。このような安定した潤滑状態では、異常な方向に向かう上昇角を示さないことからIs値による余寿命予測はできませんが、前回と今回の摩耗形態や摩耗サイズの粒度分布、金属摩耗量、油中汚染物の影響や潤滑性状の確認や比較等の過程を経た結果から総合的に判断すると、少なくとも年程度の間は継続して使用が可能な状態にあると判断します。定期的なトライボ診断トライボ診断は、潤滑油を分析し、潤滑油の性状を調査して継続使用が可能か、更油すべきかの評価を行うことはもとより、ギヤや転がり軸受、すべり軸受などの潤滑状態も評価する設備診断技術ですが、農業用の設備では稼働率にもよるものの年に回程度の診断により、データの変化から異常の兆候を早期に発見することや、分解点検の必要性を判断することが可能となります。今回の分析データでは、潤滑油中に摩耗速度の早い摩耗形態の切削摩耗および凝着摩耗が確認されたことから、今後も定期的な分析診断により設備状態を把握することを推奨します。濾過油中の汚染度が高いことから、摩耗粒子や異物等がギヤ歯面や軸受軌道面に噛み込むことによる摩耗の進行が懸念されるため、濾過を推奨します。バックラッシによる評価トライボ診断では、バックラッシの増加量を分析結果から計算できますが、今回は計算に必要な歯幅に関する情報が不足していたため、これらを仮定して計算しております。不足している情報をお知らせ頂ければ、より正確な診断を行うことが出来ますので、可能であれば情報をお知らせ下さい。はフェログラフィーおよびSOAP-Tの結果から総合的に判断した結果、傾向管理が必要な状態にあると考えられます。フェログラフィー【定量分析：Is値】Is値は異常摩耗の早期発見パラメータのつで、摩耗粒子を定量化するために用います。Is値は前回に比較しての乗から変化はなく、低い値でした。フェログラフィー【定性分析：摩耗粒子および摩耗形態観察】分析結果から比較的多く観察された粒子は、以下の通りでした。正常な摩耗粒子・潤滑状態が正常なマイルド摩耗により発生。切削粒子・異物や金属表面の微小突起による切削摩耗により発生。シビア粒子・潤滑状態がやや厳しい凝着摩耗により発生。金属潤滑部が局部的に油膜切れを起していると考えられます。観察された摩耗粒子の中でも切削粒子は、注意が必要です。減速機で切削摩耗が発生した場合、減速機内部で使用されている転がり軸受が切削摩耗により生じた軌道面の損傷が起点となって、寿命が分の程度に低下することがあることから、切削摩耗には十分注意する必要があります。切削摩耗の発生原因となる混入異物が残留している場合、この異物により切削摩耗が継続して発生する可能性があります。Iカップリング発光分光分析【SOAP-T】検出された金属元素から発生箇所を推定すると、以下の通りでした。鉄、鉛、錫、亜鉛・ギヤ、軸受等リン・添加剤カルシウム、ナトリウム・外部混入異物バックラッシご提供いただいた減速機に関する情報から、スパイラルベベルギヤであり、この部分のバックラッシを求めました。尚、歯幅が不明でしたのでmmと仮定しました。その結果、減速機のギヤ歯面に摩耗が集中していたと仮定した場合、バックラッシの増加量は約.μmと推定されました。バックラッシ増加分の上限値は、メーカにより差異はあるものの、当社の推奨するバックラッシは、一般に推奨されるμmを管理目安にしています。この値に比較して十分に小さい値であり、前回に比較してSOAP-Tの鉄濃度が減少していることから、摩耗は安定しているものと推定されます。計数汚染度は、当社推奨の管理限界値を超えていました。計数汚染度計数汚染度は、NAS級以上と当社推奨の管理限界値NAS級を超えていました。重量汚染度は、mg/mlでした。光学顕微鏡写真重量汚染度で濾過したフィルタ表面上の夾雑物を光学顕微鏡で観察した結果、金属片、鉄錆、砂等が観察されました。は良好と判断します。粘度粘度は、.mm/sと新油値mm/sに比較して、粘度変化率は-％で、当社推奨の管理限界値である±％以内にあり、良好と判断します。水分は、ppmと当社推奨の管理限界値の以下にあり、良好と判断します。酸価は、.mgKOH/gと新油値.mgKOH/g以下にあり、良好と判断します。IRIRチャートの結果、新油と使用油のスペクトルパターンはほぼ一致し、また、油劣化の兆候を示すカルボン酸の吸収が確認されていないことから、良好と判断します。
報告№109-09136 報告№110-00811 | 分析№109-001160 分析№110-003821 | 110-003821 | 本試料油の添加剤は、一般に、タービン油に比較して極圧添加剤や摩耗防止剤などの濃度が高く、この影響でRBOT試験の結果が変動する傾向があります。そのため、ギヤ油の余寿命の評価をタービン油と同等の精度で得るには、RBOTの結果に加え、粘度、水分、全酸価、IRなどのデータを総合的に判断することが必要です。分析の結果、油の粘性を示す粘度は、新油値の.mm/sに比較して粘度変化率が+％のmm/sとほぼ変化はなく、また油中のスラッジの発生量を示す全酸価は、新油値の.mgKOH/gに対して.mgKOH/gと減少していることから劣化は確認されなかった。さらにはIRの結果でも油が劣化した場合に発生するカルボン酸の発生も確認されず、酸化防止剤の残存量を示すRBOTは、限界値minに比較して、十分に残量があるminであった以上のように、の健全性を示す各パラメータは全て良好であり、潤滑油の劣化は確認されませんでした。尚、別紙RBOTの減少傾向から油の余寿命を求めた結果、本試料は直近の更油から起算して稼働日数が年月まで使用可能であることが分かります。油中の水分を計測した結果、水分はppmと新油と同等であり、継続使用可能な状態にあることが確認されました。潤滑油は継続使用可能な状態にあると判断します。
報告№102-4506 報告№102-4506 | 分析№102-01264 分析№102-01264 | 102-01264 | 分析の結果、を示す粘度、水分、全酸価、IRの各データは当社推奨の管理目安内にあり、この油は継続使用可能と判断します。但し、本試料油は、油濾過機が設置されている油槽で、常時、油中の粒子が除去されていますので、診断に際しては、油濾過機による減少率の影響を考慮して潤滑状態を診断・解析する必要があります。油濾過機が設置されている場合の診断では、濾過機の入口と出口の汚染度を評価して行う必要がありますので、今回は油濾過機の出口から採取した試料がありません。従いまして、濾過による油中粒子の減少率を推定により求めます。推定には濾過能力が良好とされる一般的な濾過率.として解析を行います。尚、濾過率を考慮した油中粒子数の減少率は油濾過機の吐出量と総油量との比から換算します。本機の油濾過機の吐出量は毎時L、設備油量はLですので、この事から計算した減少率はとなります。油濾過機により油中粒子数が時間で％減少するとした場合、油がパスして増加する粒子数は、今回計数汚染度の～μmレンジですと個/mlの％の個/mlとなります。更に、この発生粒子数から、平衡濃度を下式により求めます。平衡濃度＝発生粒子数／減少率・式油濾過機が設置されていない場合の減少率を.とすると平衡濃度は個/mlとなります。このことから分かるように、本試料油中の汚染度は、油濾過機が設置されていることでNAS級と清浄になっていますが、油濾過機がないと仮定した場合、計算により求めたように～μmレンジの汚染度はNAS級の汚染状態になる可能性を示唆するものととらえる事が出来ます。他のレンジを同様に計算すると以下のようになり、NAS級となります。 前回 今回 ～ ～ ～ ～ 以上 等級 級＜ 級 以上のことから、濾過機の影響で汚染状態は清浄になってはいるものの、前回は、～μm以上のサイズが多くなっていましたが、今回は級又は級以上と全てのサイズが減少していました。この結果は、前回より粒子数は減少してはいるものの、依然としてNAS等級は高く、メタルコンタクトが発生している状態であると思われます。摩耗粒子の形態がメタルコンタクトがあった場合に発生する形態で、摩耗速度が大きなシビア摩耗粒子であり、さらに摩耗が進行する可能性がありますので、ヶ月後に再度分析を実施し、汚染状況及び摩耗の進行状況を確認されることを推奨します。尚、傾向を見るため、油槽から採油すると同時に油濾過機の濾過前と濾過後の位置から採油を実施し、分析結果から減少率を導き、その減少率を上記方法により油濾過機がない場合の粒子数を求め、その粒子数の変化により金属接触が進行しているか落ち着いてきているのかを確認されることを推奨します。又、本試料油は主機停止後日後に採油を実施しており、停止してから粒子が油中に沈降し、採油箇所付近の粒子濃度が低くなり、その部分を採取したと思われます。今後の採油は、可能であれば、主機運転中、又は、主機停止直後に採油を実施されることを推奨します。
報告№106-4570 報告№106-4570 | 分析№106-02188 分析№106-02188 | 106-02188 | 分析の結果、計数汚染度がNAS級以上と当社推奨の管理限界値を超えていました。摩耗粒子形態観察で外部から混入した鉄錆が観察されたことから、汚染度が高い原因は、外部から混入した異物の影響と考えられました。今後、これらの異物が軸受およびギヤ歯面に噛み込み摩耗が進行することが懸念されるため、濾過を実施されることを推奨します。一方、SOAPでケイ素がppm検出されました。一般に、潤滑油中からケイ素が検出された場合の原因は、Ⅰ.油の消泡剤として使用されることの多い添加剤で、添加濃度が通常～程度であることが多く、また、Ⅱ.フェログラフィーでは砂が観察されていないことから、外部から混入した砂によるものではないと思われることと、Ⅲ.シリコングリースをシール部に塗布している場合、このシリコングリースが潤滑油に混入している可能性が考えられる。以上の通りの要因を検討した結果、今回SOAPでケイ素が検出されたのは、ⅠかⅢの可能性が考えられました。ⅠかⅢであった場合、計数汚染度が高い原因は、このいずれかの影響であると考えられました。シリコングリースを使用している箇所があるかについてご確認下さい。これらのことは、異常摩耗の早期発見パラメータであるフェログラフィーのIs値が.と良好の範囲にあるものの、摩耗粒子形態観察の結果、外部から混入した鉄錆が観察されたことSOAPの結果、ケイ素がppm検出されたこと以上のことから判断しました。は良好と判断します。粘度は良好と判断します。粘度はmm/sと新油値mm/sに比較して、粘度変化率は+％で、当社推奨の管理限界値である±％以内にあり、良好と判断します。水分は良好と判断します。水分は.ppmと当社推奨の管理限界値の以下であり、良好と判断します。全酸価は良好と判断します。全酸価は.mgKOH/gと新油値.mgKOH/g以内にあり、良好と判断します。IRの結果、良好と判断します。IRの結果、油劣化の兆候を示すカルボン酸の吸収が確認されていないことから、良好と判断します。RBOTの結果、良好と判断します。RBOTはminと当社推奨の管理限界値のmin以上であり、良好と判断します。計数汚染度は当社推奨の管理限界値を超えていました。計数汚染度は当社推奨の管理限界値を超えていました。計数汚染度はNAS級以上と当社推奨の管理限界値のNAS級を超えていました。重量汚染度は良好と判断します。重量汚染度は.mg/mlと当社推奨の管理限界値のmg/ml以内であり、良好と判断します。機器の潤滑状態摩耗粒子形態観察の結果、外部から混入した鉄錆が観察されました。SOAPの結果は良好です。SOAPの結果、油の添加剤成分であるリンがppm、亜鉛がppm、外部から混入したケイ素がppm検出されました。D－SOAPの結果は良好です。D－SOAPの結果、鉄が、外部から混入したカルシウム、ナトリウムが共に検出されました。フェログラフィーの結果、外部から混入した鉄錆が観察されました。異常摩耗の早期発見パラメータであるフェログラフィーのIs値が.と良好の範囲にあるものの、摩耗粒子形態観察の結果、外部から混入した鉄錆が観察されました。
報告№105-6004 | 分析№105-00225 | 105-00225 | 分析した結果、摩耗粒子形態観察で、金属接触が厳しく、且つ、摩擦熱が高い場合に発生する球状粒子、黒錆、軸受メタルの摩耗により発生した摩耗粒子が観察されました。また、D－SOAPの結果、メタルの主成分である錫が検出されました。主機起動と停止時に軸受温度の跳ね上がりが見られる原因は、主軸の回転速度が遅くなった場合に主軸とガイドメタルの間で油膜切れが発生し、やや厳しい金属接触が発生しているものと考えられます。ガイドメタルで摩耗が発生する原因は、主軸の振れ量増大などで生じる局部的な片当りガイドメタルのギャップ調整不足発電方向に主軸が押される現象で発生する片当たり等が考えられます。、は、調査をしたところ許容範囲内にあるため、が原因として考えられます。従って継続使用される場合、ガイドメタルのギャップ調整をする必要があります。これらの障害発生に対する弊害を勘案の上、ガイドメタルのギャップ調整することを推奨します。又、ガイドメタルのギャップ調整後、運転開始後週間以内に再度分析を実施し、汚染状況及び摩耗の進行状況を確認されることを推奨します。
報告№103-0008 | 分析№103-00118 | 103-00118 | 分析の結果、及びは現在のところ良好の範囲にあるものの、今後、摩耗の進行により汚染度が上昇することが懸念されました。摩耗の進行状況及び汚染状態を確認するため、ヶ月以内に再度分析を実施することを推奨します。これらのことは、異常摩耗の早期発見パラメータであるフェログラフィーのIs値が、.と良好の範囲にあるものの、摩耗粒子の形態観察の結果で、μmサイズの大型のシビア粒子が観察されたことから判断しました。
報告№109-09542 報告№109-09542 | 分析№109-003357 分析№109-003357 | 109-003357 | ・摩耗状態粒子の観察結果から外部から混入したと思われる鉄錆、砂等が比較的多いことが分かりました。観察された摩耗粒子は非常に少なかったものの、材質と形態を、SEM・XMAで詳細に分析しました。その結果、鉄、クロム、マンガンを含む粒子が観察され、摩耗粒子の発生箇所は転がり軸受軌道面であると推定されます。異常摩耗の早期発見パラメータであるフェログラフィーのIs値がの乗とやや厳しい範囲にあるものの、転がり軸受寿命の指標としている摩耗粒子が観察されなかったことから、フレーキングは発生していないと判断できます。Is値が高い要因は、外部混入異物の影響と思われます。外部混入異物は、採油箇所が廃油口であることから、採油時に混入した可能性があります。・汚染度計数汚染度、重量汚染度共に当社推奨の管理限界値内にあり、良好でした。・粘度、水分、全酸価、IRの各データは良好でした。潤滑油および軸受は継続使用可能な状態にあると判断します。
報告№109-09094 報告№110-00627 | 分析№109-000900 分析№110-002768 | 110-002768 | 、汚染、潤滑状態は良好と判断します。潤滑油および対象設備は継続使用可能な状態にあると判断します。≪状態監視とパラメータ≫分析の目的および各分析のパラメータは以下の通りです。特性低下目的：油の分析結果から、や劣化傾向ならびに添加剤の消耗程度、残存寿命などを確認する。粘度JISK全酸価JISK赤外線吸収スペクトルJISK酸化安定度試験JISK汚染目的：油の分析結果から、砂塵あるいは水・異種油などによるや、異物混入の有無を確認する。水分JISK計数汚染度JISB重量汚染度JISB光学顕微鏡観察摩耗目的：油中の摩耗粒子を分析する事により、回転・摺動部の潤滑状態、摩耗劣化の程度、余寿命などを解析する。摩耗診断電子顕微鏡観察JISKX線マイクロアナリシス油中金属濃度）JISK≪分析結果≫特性低下粘度：良好粘度値mm/sの新油値mm/sに対する変化率は+.％であり、当社推奨の管理限界値±％以内に留まっています。全酸価：良好全酸価.mgKOH/gは新油値の.mgKOH/g以内にあることから問題は無いと判断します。赤外線吸収スペクトル：良好酸化安定度試験：良好酸化安定度試験の結果、数値minは当社推奨の管理限界値min以上に留まっており、現時点での使用は可能と判断します。汚染水分：良好水分値ppmは当社推奨の管理限界値以内に留まっています。計数汚染度：良好計数汚染度はNAS級と当社推奨の管理限界値NAS級以内にあります。重量汚染度：良好重量汚染度は.mg/mlと当社推奨の管理限界値mg/ml以内にあります。光学顕微鏡観察：良好光学顕微鏡写真は捕捉された汚染物の量は少なく、スラッジは確認されませんでした。摩耗摩耗診断：良好摩耗診断の結果、異常摩耗の早期発見パラメータであるIs値がのマイナス乗と良好の範囲にあることから、潤滑状態は正常と判断します。電子顕微鏡観察・X線マイクロアナリシス：今回は実施していません。油中金属濃度：良好油中金属濃度の結果、外部から混入したと思われる亜鉛、カルシウム、ナトリウムが検出されたものの、良好と判断します。
報告№109-09249 報告№112-00272 | 分析№109-001747 分析№112-001093 | 112-001093 | 潤滑油および軸受は継続使用可能な状態にあると判断します。但し、今後も摩耗の進行を傾向監視するため、以下の対策を推奨します。定期的な分析凝着摩耗の進行を監視するため、定期的に分析を実施し、分析データによる摩耗の進行状況を確認することを推奨します。はフェログラフィーおよびSOAP／D-SOAPの結果から総合的に判断した結果、やや厳しい状態にあると考えられます。フェログラフィー【定量分析：Is値】Is値は異常摩耗の早期発見パラメータのつで、摩耗粒子を定量化するために用います。今回のIs値はの乗と低い値でした。フェログラフィー【定性分析：摩耗粒子および摩耗形態観察】分析結果から比較的多く観察された粒子は、以下の通りでした。正常な摩耗粒子・潤滑状態が正常なマイルド摩耗により発生。シビア粒子・潤滑状態がやや厳しい凝着摩耗により発生。金属潤滑部が局部的に油膜切れを起していると考えられます。Iカップリング発光分光分析【SOAP／D-SOAP】検出された金属元素から発生箇所を推定すると、以下の通りでした。鉄・軸受等カルシウム、ナトリウム・外部混入異物水分、汚染粒子数、汚染度物重量は共に良好でした。．粘度、酸価、酸化安定度、有機物・有機化合物の各データは良好でした。分析結果特性低下特性低下に係るパラメータの分析結果は良好と判断します。粘度粘度はmm/sと新油値mm/sに対する粘度変化率は+.％で、当社推奨の管理限界値である±％以内にあり、良好と判断します。酸価添加油の酸価は、油メーカによって初期値が違うため統一した管理基準を設定するのが困難であることから、当社では管理限界値を設定しておらず、新油分析値との比較及び他の分析項目の結果より酸価の状態判断を行います。その結果、酸価は.mgKOH/gと新油値.mgKOH/g以下にあることから、良好と判断します。酸化安定度酸化安定度はminであり、当社推奨の管理限界値のmin以上であることから良好と判断します。有機物・有機化合物有機物・有機化合物は、IRチャートによる新油分析値との比較の結果、cm-付近に劣化の兆候を示すカルボン酸の吸収が確認されていないことから、良好と判断します。色相はL.でした。汚染に係るパラメータの分析結果は良好と判断します。水分は.ppmであり、当社推奨の管理限界値の以下であることから良好と判断します。汚染粒子数はNAS級であり、当社推奨の管理限界値のNAS級以下であることから良好と判断します。汚染度物重量は.mg/mlであり、当社推奨の管理限界値のmg/ml以下であることから良好と判断します。摩耗フェログラフィーによる摩耗粒子の観察の結果、潤滑状態が正常な場合に発生する摩耗粒子、金属潤滑部が局部的に油膜切れを起して発生するシビア粒子が比較的多く観察されました。異常摩耗の早期発見パラメータであるフェログラフィーのIs値がの乗と良好の範囲にあるものの、摩耗粒子の形態観察の結果、潤滑状態が正常な場合に発生する摩耗粒子、金属潤滑部が局部的に油膜切れを起して発生するシビア粒子が比較的多く観察されました。金属濃度SOAP法により金属濃度を測定した結果、金属元素は検出されなかったことから、潤滑箇所で発生する金属接触による摩耗や、外部からの異物などの混入は見られず良好と判断します。金属濃度酸溶解法により金属濃度を測定した結果、潤滑箇所で発生する金属接触によって検出される鉄が、外部から混入したと思われるカルシウムが、ナトリウムが検出されました。
報告№107-0366 報告№110-00703 | 分析№107-01900 分析№110-003275 | 110-003275 | 濾過前の試料油を分析した結果、メタルの主成分である錫がSOAPでppm、D－SOAPでppm検出されました。・メタルの摩耗年月のメタル交換後から今回までの累積錫濃度は、トライボレポートの累積錫濃度に示すとおりppmです。この累積錫濃度ppmと油量リットルから平均的な摩耗深さを計算した結果、平均的な摩耗深さは.μmとなりました。メタルの初期の表面粗さをRmaxμmと仮定すると、この計算結果からメタルの表面は既に鏡面になっている部分があると思われます。今後、油膜が形成されにくくなり、メタルの摩耗が進行することが懸念されます。これらの障害発生に対する弊害を勘案の上、今後も定期的にトライボ診断を実施し、摩耗の進行状況を確認することを推奨します。また、停止直前に軸受温度の上昇が確認される場合、損傷の危険がありますので、その場合、軸受摺動面の点検が必要となります。軸受温度の変化を確認されることを併せて推奨します。
報告№109-09136 報告№111-00184 | 分析№109-001160 分析№111-000998 | 111-000998 | 軸受は継続使用可能な状態にあると判断します。但し、外部混入と思われる汚染物がやや多く、試料油はやや汚染されていました。この汚染物が軸受に噛み込み摩耗が進行することが懸念されます。潤滑状態の健全性を担保するためラインフィルタの交換や精密な濾過を実施することを推奨します。フェログラフィー異常摩耗の早期発見パラメータとして摩耗粒子を定量化して評価するフェログラフィーのIs値は、潤滑状態が正常なのマイナス乗でした。摩耗粒子の形態で比較的多く観察された粒子は、潤滑状態が正常な場合に発生する摩耗粒子、外部から混入したと思われる鉄錆等でした。これらの摩耗粒子が観察された場合、潤滑部で発生している摩耗形態は、正常なマイルド摩耗であることが分かります。電子顕微鏡・X線マイクロアナリシス観察された粒子をSEM・XMAで詳細に分析した結果、粒子には鉄、マンガンが比較的多く含まれており、成分割合から粒子は主に軸受から発生していると推定できました。Iカップリング発光分光分析供試のガスタービン油を分析した結果、検出された金属元素は、SOAP-Tの結果表に示すように、錫、リン、カルシウム、ケイ素、ナトリウム、ホウ素が検出されました。これらの検出された金属元素から発生箇所を推定すると錫・軸受等リン・オイル添加剤カルシウム、ケイ素、ナトリウム、ホウ素・外部混入異物であると思われます。このうち、機械部品が摩耗したと思われる元素はのグループです。計数汚染度はやや高い値でした。フィルタ表面の異物観察で鉄錆、砂等が観察されたことから、汚染度が高い要因は、外部混入異物の影響と思われます。粘度、酸価、IR、RBOTの各データは良好でした。なお、別紙RBOTの減少傾向から油の余寿命を求めた結果、本試料は直近の更油から起算して稼働日数が年月まで使用可能であることが分かります。
報告№109-09136 報告№113-00489 | 分析№109-001160 分析№113-002028 | 113-002028 | 軸受は健全であり、継続使用可能な状態にあると判断します。但し、SOAPの銅濃度が高いことから、油劣化の確認を推奨します。油劣化の確認今後、別紙鉱油の酸化に対する金属触媒の影響に示すように、銅濃度の増加に伴い潤滑油の酸化劣化速度が増大する可能性があるため、油劣化の進行状況を確認することを推奨します。は許容範囲内にあり、機器は継続使用可能と判定しますが、銅の溶出・摩耗が認められたため、定期的に潤滑油分析を実施し、摩耗推移を監視することが有用と考えます。フェログラフィー【定量分析：Is値】Is値は異常摩耗の早期発見パラメータのつで、摩耗程度を定量化するために用います。Is値は前回の-から変化はなく、潤滑状態は良好です。フェログラフィー【定性分析：摩耗粒子の形態観察】観察された摩耗粒子は全て少量でした。Iカップリング発光分光分析【SOAP／D-SOAP】検出された金属元素とその発生元は、以下の通り推定されます。銅・軸受等リン、亜鉛・添加剤カルシウム、ケイ素、ナトリウム・外部混入異物銅を使用した箇所の溶出・摩耗SOAPの結果、銅がppm検出されました。当該設備の様に亜鉛系添加剤が含まれる潤滑油を使用した場合、潤滑系統内で銅および銅合金が亜鉛系添加剤の影響により腐食、溶出することが知られています。今回検出された銅は、この溶出と摺動部の摩耗により発生したものと考えられます。前回に比較して銅の検出濃度は同程度であることから、現状の溶出・摩耗は安定していると考えられます。但し、今後、更に銅濃度が増加するようであれば、潤滑油の酸化劣化速度が増大する可能性があることに留意下さい。計数汚染度は、前回のNAS級からNAS級にランク低下し、重量汚染度は.mg/mlから.mg/mlに減少し、共に良好です。
報告№108-0199 報告№108-0199 | 分析№108-01446 分析№108-01446 | 108-01446 | 、軸受の潤滑状態を確認する。今回の採油は、対象設備の停止中にドレンプラグから実施しているため、油循環中に採油した場合に比較し、油中粒子の沈降の影響を受け、分析データが高濃度に出る可能性があります。今回の分析は以上のことを踏まえて結果を検討しました。を示す粘度、水分、全酸価、RBOTの各データは良好の範囲にあることから、この油は継続使用可能と判断します。軸受の潤滑状態異常摩耗の早期発見パラメータであるフェログラフィーのIs値が高いの乗となっていました。摩耗粒子の形態観察で正常ラビン粒子、異物の噛み込みにより発生する切削粒子がやや多く観察されました。切削粒子は、摩耗の形態が切削摩耗であり、異物が混入していない状態に比較して、摩耗進行速度が速く注意が必要で、転がり軸受にこの摩耗形態が観察された場合、軸受寿命が分の程度に低下することが知られています。切削摩耗が進行した場合、転がり軸受の寿命の指標となるフレーキングに進展することが懸念されるため、運転を再開しているようであれば今回の分析項目に計数汚染度、SOAP／D－SOAPの分析項目を追加して、再分析を実施し、汚染度および摩耗の進行状況を確認されることを推奨します。採油について上述しましたように今回の採油は対象設備の停止中の採油であるため、油中の摩耗粒子などが平均的に分散した状態とはいえない状態で採油されている可能性があります。採油は、粒子の沈降の影響を少なくすることが重要であり、そのため油中粒子が均一な分散状態で実施されることを併せて推奨します。
報告№109-09136 報告№113-00294 | 分析№109-001160 分析№113-001194 | 113-001194 | 軸受は継続使用可能な状態にあると判断します。但し、油中の汚染度がやや高いことから、今後も摩耗の進行を傾向監視するため、以下の対策を推奨します。定期的な分析今後懸念されるフレッティング摩耗の進行を監視するため、定期的に分析を実施することを推奨します。はフェログラフィーおよびSOAP／D-SOAPの結果から総合的に判断した結果、継続使用は可能ですが、今後の機器の機能を確認するためにも傾向管理が有用と考えます。フェログラフィー【定量分析：Is値】Is値は異常摩耗の早期発見パラメータのつで、摩耗程度を定量化するために用います。前回に比較してIs値はの乗から変化はなく、やや高い値でした。フェログラフィー【定性分析：摩耗粒子および摩耗形態観察】分析結果から比較的多く観察された粒子は、以下の通りでした。赤錆・フレッティングにより発生。フレッティングは、・軸と転がり軸受の内輪内面・軸受箱と転がり軸受の外輪外面・転がり軸受の軌道輪と転動体の箇所で発生する可能性があります。フレッティング粒子は酸化して硬いため、軸受軌道面に噛み込んだ場合はその傷が疲労剥離の起点となり、疲労摩耗へと進展することが想定されます。Iカップリング発光分光分析【SOAP／D-SOAP】検出された金属元素から発生箇所を推定すると、以下の通りでした。鉄、銅、錫・軸受等リン・添加剤カルシウム、アルミニウム、ケイ素、ナトリウム・外部混入異物前回に比較して計数汚染度はNAS級から等級に変化はないものの、やや高い値でした。フィルタ表面の異物観察で鉄錆、砂等が観察されたことから、汚染度が高い要因は、摩耗と外部混入異物の影響と思われます。分析結果計数汚染度は当社推奨の管理限界値以下にあるものの、やや高い値でした。計数汚染度計数汚染度はNAS級と当社推奨の管理限界値のNAS級以下にあるものの、やや高い値でした。重量汚染度はmg/mlでした。摩耗粒子の形態観察の結果、フレッティングにより発生する赤錆が比較的多く観察されました。SOAPSOAPの結果、摩耗により発生する鉄が検出されました。D-SOAPD-SOAPの結果、摩耗により発生する鉄が検出されました。フェログラフィー異常摩耗の早期発見パラメータであるフェログラフィーのIs値がの乗とやや高く、摩耗粒子の形態観察の結果、フレッティングにより発生する赤錆が比較的多く観察されました。
報告№109-09136 報告№111-00301 | 分析№109-001160 分析№111-001422 | 111-001422_date110916 | 本試料油は、汚染や摩耗に関するデータが異常として出やすい廃油口から採油されたにもかかわらず、潤滑油および軸受は継続使用可能な状態にあると判断します。なお、IRの結果から酸化防止剤の吸収が確認されたため、無添加タービン油ではなく、添加タービン油の可能性があります。油種の再確認IRの結果でcm-付近に酸化防止剤の吸収が確認されました。本試料油は添加タービン油であると思われますので、油種をご確認ください。最適な採油方法本試料油は、機器停止中に廃油口から採油されているにもかかわらず汚染度を示すデータは良好でしたが、今後の採油は、極力運転中もしくは停止直後の油槽中層部から実施されることを推奨します。フェログラフィー異常摩耗の早期発見パラメータとして摩耗粒子を定量化して評価するフェログラフィーのIs値は、潤滑状態が正常なのマイナス乗でした。電子顕微鏡・X線マイクロアナリシス観察された粒子をSEM・XMAで詳細に分析した結果、粒子には鉄、クロムが比較的多く含まれており、成分割合から粒子は主に主軸から発生していると推定できます。Iカップリング発光分光分析供試のタービン油を分析した結果、検出された金属元素は、SOAPの結果表に示すように、リン、カルシウム、バリウム、ナトリウムが検出されました。これらの検出された金属元素から発生箇所を推定するとリン、カルシウム、バリウム、ナトリウム・外部混入異物であると思われます。計数汚染度、重量汚染度は共に良好でした。IRの結果でcm-付近に酸化防止剤のピークが確認されました。本試料油は、添加タービン油であると思われます。
報告№109-09136 報告№111-00463 | 分析№109-001160 分析№111-002146 | 111-002146 | 軸受は継続使用可能な状態にあると判断します。前回に比較してSOAP／D－SOAPの結果で、鉄濃度に変化はなく、異常摩耗の早期発見パラメータであるフェログラフィーのIs値がのマイナス乗と良好でした。前回に比較して計数汚染度はNAS級からNAS級にランク減少し、良好でした。分析結果は良好と判断します。計数汚染度計数汚染度はNAS級と当社推奨の管理限界値のNAS級以内にあり、良好と判断します。重量汚染度は.mg/mlと当社推奨の管理限界値のmg/ml以内にあり、良好と判断します。機器の潤滑状態機器の潤滑状態は正常と判断します。SOAPSOAPの結果、摩耗により発生する鉄が検出されていないことから、良好と判断します。D－SOAPD－SOAPの結果、摩耗により発生する鉄が検出されていないことから、良好と判断します。フェログラフィー異常摩耗の早期発見パラメータであるフェログラフィーのIs値がのマイナス乗と良好の範囲にあることから、潤滑状態は正常と判断します。
報告№106-0154 報告№106-0154 | 分析№106-00964 分析№106-00964 | 106-00964 | 経緯A号機BFPの潤滑油ストレーナで差圧が通常より高い値を指示した。目的ストレーナ差圧上昇の原因を調査する。正常であるB－BFPとの比較をする。考察ストレーナ差圧上昇の原因分析の結果、潤滑油ストレーナで差圧が通常より高めな値を示した原因は、軸などの鉄系材料を使用した箇所から発生した摩耗粒子の増加銅合金を使用した箇所から発生した摩耗粒子の増加アースパッド等の銀を含む材料を使用した箇所から発生した摩耗粒子の増加等が考えられました。特に銀を多く含む粒子のサイズは、μm以上あり、メッシュのストレーナに捕捉されるサイズでした。これらのことは、光学顕微鏡観察の結果、金属粒子が支配的であったことD-SOAPで鉄ppm、銅がppm、亜鉛がppm、錫がppm、鉛がppm、銀がppm検出されたことSEMおよびXMAの結果、サイズがμm以上の銀を含む摩耗粒子が多く検出されたこと以上のことから判断しました。尚、水分濃度がppmと高く、水分除去が必要なレベルにありました。本サンプルは、主機停止時間後に油冷却器ドレン弁から採油を実施しているため、ドレン弁部に溜まっていた水分を検出している可能性も考えられます。また、D-SOAPで銀、銅、亜鉛、錫が検出されており、冷却装置内部で銀ろうを使用していた場合、この銀ろうが脱落し、冷却水が潤滑油に混入した可能性も考えられます。念のため、油槽などから採油を実施し、循環している潤滑油の水分濃度を確認することを推奨します。正常であるB－BFPとの比較号機 A号機 B号機 計数汚染度 測定不能 NAS級以上 重量汚染度 mg/ml .mg/ml D－SOAP銀 ppm . SEM μm以上の銀粒子 銅系粒子が観察された A号機とB号機の分析結果を比較した。その結果、以下の点が特徴的であることが判りました。B号機で検出されなかった銀が、A号機ではppm検出されたSEM・XMAで摩耗粒子を観察した結果、A号機は銀を含むμm以上の大型の薄片状粒子が観察されたのに対して、B号機は～μmサイズの銅系粒子が観察された但し、A号機は、B号機に比較して重量汚染度の結果が倍と非常に多く、A号機はB号機に比較して摩耗粒子の発生量が非常に多いことが判った。以上のことから、A号機はB号機に比較して、摩耗の発生量が多く、異常な摩耗が進行していることが確認されました。
報告№108-0387 報告№109-09052 | 分析№108-02609 分析№109-000578 | 109-000578 | 軸受の潤滑状態および定期試験を実施し、前回データと照合した結果、油中摩耗粒子の減少が確認されています。油中の粒子濃度は、油膜破断による発生や、油槽内などでの沈降が均衡したところで一定、いわゆる平衡状態になりますが、このバランスが崩れると増加する場合と減少する場合とに分かれます。増加した場合は、発生と減少の均衡が崩れ、摩耗の発生や外部混入が始まったことを示し、またこれとは反対に、減少した場合は発生量が減少しているか、或いは、減少量が大きくなっていることを示し、特に減少は、汚染状態や潤滑状態が良好であることを示唆しています。本軸受では、油中の粒子が減少する要因となるフィルタ類は設置されておらず、濾過による減少は考えられませんので、油中の摩耗粒子が減少したのは、摩耗粒子がほとんど発生せず、油槽内部での沈降があったためと考えられます。以上のことから、本軸受は摩耗の進行がなく、潤滑状態は安定した状態にあったものと判断します。これらのことは、前回に比較して、計数汚染度はランク減少し、SOAP／D-SOAPの鉄および錫濃度に変化がないこと異常摩耗の早期発見パラメータであるフェログラフィーのIs値がの乗と良好の範囲にあること以上のことから判断しています。潤滑油の基本特性潤滑油の基本特性は、良好の範囲にあることから、本試料油は継続使用可能と判断します。
報告№108-0030 報告№108-6516 | 分析№108-00153 分析№108-00334 | 108-00334 | 分析の結果、摩耗粒子の形態観察で金属接触が厳しい場合に発生するシビア粒子、疲労摩耗粒子がやや多く観察されました。このことから、発生している摩耗形態は凝着摩耗と疲労摩耗が混在していることが分かりました。今後更に摩耗が進行することが懸念されるため、天井クレーンを頻繁に使用する場合は、ヶ月以内に再度分析を実施し、摩耗の進行状況を確認することを推奨します。一方、を示す粘度、水分、全酸価、IRの各データは良好であることから、この油は継続使用可能と判断します。これらのことは、異常摩耗の早期発見パラメータであるフェログラフィーのIs値がの乗と良好の範囲にあるものの、摩耗粒子の形態観察の結果、金属接触が厳しい場合に発生するシビア粒子、疲労摩耗粒子が多く観察されたことSOAP／D－SOAPの結果、鉄が検出されたことを示す粘度、水分、全酸価、IRの各データが良好であること以上のことから判断しました。尚、トライボ診断では、バックラッシの増加量を分析結果から計算できますので、構造が確認できる図面、ギヤの形式、歯形、モジュール、歯数、回転数、増速比、歯幅をお知らせ下さい。計算結果をご報告いたします。
報告№109-09136 報告№110-00038 | 分析№109-001160 分析№110-000112 | 110-000112 | 潤滑油および軸受は継続使用可能な状態にあるものの、以下の対策が必要です。油中の汚染度が高いことから、濾過または更油を推奨します。日常点検の際にオイルリングが円滑に回転しているかなど、オイルリングの回転状況を確認するとともに、ヶ月以内に摩耗試験を実施し、摩耗の進行状況を確認することを推奨します。
報告№106-4578 報告№106-4578 但し、先般トライボ診断を実施した○○１５号の報告でも診断したように、潤滑油の摩耗粒子は「インラインフィルター」に捕捉され、異常な摩耗状態が発生したとしても正常な潤滑状態にあると「誤認」してしまう可能性があります。 | 分析№106-02576 分析№106-02576 | 106-02576 | トライボ診断の結果、泡立ち試験を除く項目は良好でした。泡立ち試験の結果は、一般的には消泡性能が低くいと判断できる値の-ですが、新油値の-と同レベルにあったため、正常と判断できました。潤滑状態指数はのマイナス乗と低く、摩耗粒子がほとんど観察されなかったことから、濾過設備のない機器であれば良好な潤滑状態にあると判断できます。フィルタの捕捉の影響による誤認を避けるため、今後の診断に当たっては、これまでの採油箇所に加え、インラインフィルタやオフラインフィルタの捕捉物も分析し、その結果から潤滑状態を評価することを推奨します。尚、フィルタ捕捉物の分析を実施する際には、フィルタ流量、フィルタ使用時間、主機稼働時間などの追加情報が必要です。泡立ち試験の結果、消泡性能が低いと判断できる値であるものの、新油と同レベルにあった。粘度は良好。粘度は.mm/sと新油値mm/sに比較して、粘度変化率は-.％で、当社推奨の管理限界値である±％以内にあり、良好と判断する。粘度は.mm/sでした。粘度は.mm/sでした。粘度指数はでした。粘度指数はでした。泡立ち試験は-でした。泡立ち試験は-と新油と同レベルにあり、消泡性能が新油と同レベルにあることが確認された。水分は良好。水分はppmと当社推奨の管理限界値の以下であり、良好と判断する。全酸価は良好。全酸価はmgKOH/gと新油値mgKOH/g以内であり、良好と判断する。機器の潤滑状態精密な濾過設備がない機器であれば、潤滑状態指数は正常の範囲にあると判断する。潤滑状態指数は正常の範囲にあると判断する。異常摩耗の早期発見パラメータである潤滑状態指数が.と、精密な濾過設備がない機器であれば、潤滑状態指数は正常の範囲にあると判断する。
報告№107-4545 報告№108-5077 | 分析№107-02185 分析№108-02834 | 108-02834 | トライボ診断の結果、粘度を除く項目は良好でした。粘度は、新油値のmm/sに比較し変化率が-.％のmm/sとなっており、当社推奨の管理限界値である±％を超えています。粘度低下の要因のひとつとなる異種油の混入や劣化がIRで確認できなかったことから、今回の粘度低下は、潤滑油の製造ロットによる差異、または、潤滑油の分子がせん断作用を受けて低下したことなどが考えられます。現在のところ、本試料油は継続使用可能な状態にありますが、粘度低下は、シール部からの漏れ量の増加につながりやすくなることから、定期的な分析により粘度の低下および油の劣化の進行状況を確認することを推奨します。粘度が当社推奨の管理限界値を超えています。粘度は当社推奨の管理限界値を超えています。粘度はmm/sと新油値mm/sに比較して、粘度変化率は-.％で、当社推奨の管理限界値である±％を超えています。粘度はmm/sです。粘度はmm/sです。粘度指数はです。粘度指数はです。水分は良好。水分はppmと当社推奨の管理限界値の以下にあり、良好と判断します。全酸価は良好。全酸価は.mgKOH/gと新油値.mgKOH/g以内にあり、良好と判断します。
報告№109-09094 報告№110-00147 | 分析№109-000941 分析№110-000597 | 110-000597 | 有機物・有機化合物試験で検出されたピークには新グリースと異なるピークが検出されました。結論IRの結果で新油と異なるピークが確認されたことから、グリース名が違うか、或いは、異種グリースが混入した可能性が考えられますので、確認する必要があります。≪状態監視とパラメータ≫分析の目的および各分析のパラメータは以下の通りです。特性低下目的：グリースの分析結果から、グリースの物理的性状や劣化傾向などを確認する。全酸価JISK赤外線吸収スペクトルJISKちょう度JISK滴点JISK摩耗目的：グリース中の摩耗粒子を分析する事により、回転・摺動部の潤滑状態、摩耗劣化の程度、余寿命などを解析する。摩耗診断電子顕微鏡観察JISKX線マイクロアナリシス油中金属濃度）JISK≪分析結果≫特性低下全酸価：良好全酸価.mgKOH/gは新油値の.mgKOH/g以内にあることから問題は無いと判断します。赤外線吸収スペクトル：良好ちょう度：良好ちょう度値はと当社推奨の管理限界値であるから以内に留まっています。滴点：良好滴点はと当社推奨の管理限界値であるから以内に留まっています。摩耗摩耗診断電子顕微鏡観察・X線マイクロアナリシス：今回は実施していません。油中金属濃度：今回は実施していません。
報告№103-0182 報告№103-0182 | 分析№103-01601 分析№103-01601 | 103-01601 | 分析の結果、軸受軌道面には若干フレーキングが発生しているものの、軸受は継続使用可能な状態にあると判断します。このことは、マイクロフレーキングにより発生した摩耗粒子が観察されているものの、D－SOAPの鉄濃度と油量.リットルからベアリング軌道面で発生している摩耗発生面積を試算した結果、軌道面面積の.％程度と使用可能な範囲にあること以上のことから軸受は継続使用可能な範囲にあると判断しました。新油との比較が必要ですが、水分及びIRが良好であることから、現時点では使用可能な状態であると考えられますが、今後、粘度変化の把握、油劣化の予測を行う場合、新油データが必要ですので、現在使用している新油をご提供下さい。粘度は良好と判断します。粘度はmm/sでした。新油データが当社データベースになかったため、判定できなかったものの、油名からISOVGグレードであることが確認できますので、このISOVGグレードの粘度範囲を.～mm/s以内にあり、良好と判断します。尚、粘度の変化率を正確に把握することは重要ですので、現在使用している新油を分析し、そのデータを基準に管理することを推奨します。水分は良好と判断します。水分はppmと管理限界値の以下にあり、良好と判断します。全酸価は判定できませんでした。全酸価は.mgKOH/gでした。新油データが当社データベースになかったため、判定できませんでした。全酸価は新油データとの比較管理が必要ですので、現在使用している新油を分析し、そのデータを基準に管理することを推奨します。IRは良好と判断します。IRはチャートに示すように、油劣化の兆候を示すカルボン酸の吸収が確認されていないことから、継続使用可能な状態にあると考えられます。但し、このIRも全酸価同様に新油データとの比較による判断が必要ですので、現在使用している新油を分析することを推奨します。計数汚染度、重量汚染度、共に良好と判断します。計数汚染度は良好と判断します。計数汚染度はNAS級と当社推奨の管理限界値のNAS級以内にあり良好と判断します。重量汚染度は良好と判断します。重量汚染度は.mg/mlと当社推奨の管理限界値のmg/ml以内にあり良好と判断します。機器の潤滑状態フェログラフィーのIs値はの乗とやや高く、マイクロフレーキングにより発生した摩耗粒子が見られました。SOAPは良好でした。SOAPの結果、油の添加剤成分であるリンが検出されました。D－SOAPは良好でした。D－SOAPの結果、摩耗により発生した鉄が検出されました。フェログラフィーの結果、Is値がの乗とやや高く、マイクロフレーキングにより発生した摩耗粒子が見られました。フェログラフィーの結果、Is値がの乗とやや高く、マイクロフレーキングにより発生した摩耗粒子が見られました。
報告№105-8024 | 分析№105-01439 | 105-01439 | 精点Bを実施した結果、摩耗は安定し、潤滑油も継続使用可能と判断します。これらのことは、前回に比較して、計数汚染度はNAS級からNAS級にランク減少したことSOAP／D-SOAPの鉄及び錫濃度に大きな変化がないこと異常摩耗の早期発見パラメータであるフェログラフィーのIs値が.と良好の範囲にあること以上のことから判断しました。
報告№109-09136 報告№111-00112 | 分析№109-001160 分析№111-000585 | 111-000585 | 潤滑油は継続使用可能な状態にあると判断します。前回に比較して計数汚染度はNAS級からNAS級にランク増加したものの、当社推奨の管理限界値内にあり、良好でした。水分前回に比較して水分は大きな変化はなく、良好でした。
報告№104-6016 報告№104-6016 | 分析№104-00229 分析№104-00229 | 104-00229 | は良好と判断します。粘度は良好と判断します。粘度はmm/sと新油値mm/sに比較して、粘度変化率は+％で、当社推奨の管理目安である±％以内にあり、良好と判断します。水分は良好と判断します。水分はppmと当社推奨の管理目安の以下であり、良好と判断します。全酸価は良好と判断します。全酸価は.mgKOH/gと新油値.mgKOH/gに比較して、変化はなく、良好と判断します。IRの結果、良好と判断します。IRの結果、良好と判断します。RBOTの結果、良好と判断します。RBOTはminと当社推奨の管理目安のmin以上であり、良好と判断します。は良好と判断します。計数汚染度は良好と判断します。計数汚染度はNAS級と当社推奨の限界値のNAS級に比較して清浄でした。重量汚染度は良好と判断します。重量汚染度は.mg/mlと当社推奨の管理目安のmg/ml以下であり、良好と判断します。機器の潤滑状態機器の潤滑状態は正常と判断します。SOAPの結果は良好です。SOAPの結果、樹脂軸受の摩耗を示すモリブデンは検出されず、良好と判断します。D－SOAPの結果は良好です。ホワイトメタルの主成分である錫が、外部から混入したと思われるカルシウムが僅かに検出されましたが、樹脂軸受の摩耗を示すモリブデンは検出されず、良好と判断します。フェログラフィーの結果は良好です。摩耗の過酷度を示すフェログラフィーのIs値が.と低く、潤滑状態は良好と判断します。
報告№109-09136 報告№112-00589 | 分析№109-001160 分析№112-002472 | 112-002472_date130409 | 分析の結果、潤滑油の劣化はなく、汚染度は良好な範囲にあることから、継続使用可能な状態にあると判断します。減速機分析の結果、減速機は継続使用可能な状態にあると判断します。但し、疲労摩耗が発生しており、今後も摩耗の進行を傾向監視するため、以下の対策を推奨します。定期的な分析定期的に分析を実施することにより、データの変化から異常の兆候を早期に発見することが可能となります。また、今回は対象設備の初回分析であるため、あと最低でも回分析を実施し、分析データの変化から今後の分析周期を検討することを推奨します。今後、疲労摩耗の進行が懸念されるため、出来るだけ早めに回目の分析を実施することを推奨します。は、劣化はなく良好と判断します。粘度粘度は、mm/sと新油値mm/sに比較して、粘度変化率は+％で、当社推奨の管理限界値である±％以内であり、良好と判断します。水分は、ppmと当社推奨の管理限界値の以下であり、良好と判断します。酸価は、.mgKOH/gと新油値以下であり、良好と判断します。IRIRチャートの結果、油劣化の兆候を示すカルボン酸の吸収が確認されていないことから、良好と判断します。は清浄で、良好と判断します。計数汚染度計数汚染度は、NAS級と当社推奨の管理限界値NAS級以下であり、良好と判断します。重量汚染度は、.mg/mlと当社推奨の管理限界値mg/ml以下であり、良好と判断します。光学顕微鏡写真重量汚染度で濾過したフィルタ表面上の夾雑物を光学顕微鏡で観察した結果、金属片、鉄錆、砂等が観察されました。はフェログラフィーおよびSOAP-Tの結果から総合的に判断した結果、継続使用は可能ですが、機器の機能を保持するためにも傾向管理が有用と考えます。フェログラフィー【異常摩耗指数：Is値】Is値は異常摩耗の早期発見パラメータのつで、摩耗粒子を定量化するために用います。今回のIs値はの乗と低い値でした。フェログラフィー【定性分析：摩耗粒子および摩耗形態観察】観察された摩耗粒子は、以下の通りでした。疲労摩耗粒子・繰返し応力を受けて発生。Iカップリング発光分光分析【SOAP-T】検出された金属元素から発生箇所を推定すると、以下の通りでした。鉄、ニッケル・ギヤ、軸受等リン・添加剤カルシウム、ナトリウム・外部混入異物バックラッシご提供いただいた減速機に関する情報からハスバ歯車の組み合わせの段減速機構であり、この歯車の構成から接触点箇所のバックラッシを求めました。尚、油量が不明でしたのでLと仮定しました。ギヤのバックラッシの増加量を求めた結果、接触点箇所でバックラッシの増加量は、約.μmと推定されます。バックラッシ増加分の上限値は、メーカにより差異はあるものの、当社の推奨するバックラッシは、一般に推奨されるμmを管理目安にしています。この値に比較して十分に小さい値です。
報告№109-09136 | 分析№109-001160 | 112-003297 | 定期点検後から約ヶ月使用した本試料は、汚染されていたものの、潤滑油の劣化はないことから、継続使用可能と判断します。対象設備は継続使用可能な状態にあると判断します。但し、将来的な摩耗進行の有無を確認するためにも傾向監視を継続することが有効です。定期的な分析定期的な分析を実施することにより、データの変化から異常の兆候を早期に発見することが可能となります。今後懸念される切削摩耗、凝着摩耗の進行を監視するため、定期的に分析を実施することを推奨します。対象設備の摩耗状態フェログラフィーおよびSOAP/D-SOAPのデータから総合的に解析した結果、対象設備は健全であり、継続使用可能と評価できますが、引続き対象設備の機能が保持されていることを確認するためにも、潤滑油診断による傾向管理が有用と考えます。フェログラフィー【定量分析：Is値】Is値は異常摩耗の早期発見パラメータのつで、摩耗程度を定量化するために用います。今回のIs値はの乗と、やや高い値でした。フェログラフィー【定性分析：摩耗粒子および摩耗形態観察】分析結果から比較的多く観察された摩耗粒子は、以下の通りでした。正常な摩耗粒子・潤滑状態が正常なマイルド摩耗により発生。切削粒子・異物や金属表面の微小突起による切削摩耗により発生。シビア粒子・潤滑状態がやや厳しい凝着摩耗により発生。金属潤滑部が局部的に油膜切れを起していると考えられます。フリクションポリマ・局部的に高圧・高温となる場合に発生。観察された摩耗粒子の中でも、切削粒子シビア粒子は、注意が必要です。切削摩耗は、他の摩耗形態に比較して摩耗進行速度が速く注意が必要で、定期的なトライボ診断による状態監視が必要と考えます。切削摩耗の原因となる混入異物が残留している場合、この異物により切削摩耗が継続して発生する可能性があります。切削摩耗の発生原因となる混入異物が残留している場合、この異物により切削摩耗が継続して発生する可能性があります。シビア粒子は、凝着摩耗に分類されます。この摩耗粒子は、摺動面で凝着、破断を繰り返し、この過程で生じる移着粒子が成長して摩耗粒子となります。そのため、摺動面では局部的に油膜切れが発生していることを示しています。この状態が継続した場合、摩耗粒子のサイズは徐々に大型化していき、最終的には軸受の損傷に至る場合があります。Iカップリング発光分光分析【SOAP/D-SOAP】検出された金属元素から発生箇所を推定すると、以下の通りでした。鉄、鉛、ニッケル、錫・軸受等リン、亜鉛、カルシウム・添加剤バリウム、アルミニウム、ナトリウム・外部混入異物計数汚染度はNAS級以上と、汚染されていました。フィルタ表面の異物観察で金属片、鉄錆、砂等が観察されたことから、汚染度が高い要因は、摩耗と外部混入異物の影響と思われます。粘度、水分、酸価、IR、塩基価の各データは良好でした。
報告№109-09501 報告№109-09501 | 分析№109-003065 分析№109-003065 | 109-003065 | 、汚染、潤滑状態は良好と判断します。潤滑油および対象設備は継続使用可能な状態にあると判断します。≪状態監視とパラメータ≫分析の目的および各分析のパラメータは以下の通りです。特性低下目的：油の分析結果から、や劣化傾向ならびに添加剤の消耗程度、残存寿命などを確認する。粘度JISK全酸価JISK赤外線吸収スペクトルJISK酸化安定度試験JISK汚染目的：油の分析結果から、砂塵あるいは水・異種油などによるや、異物混入の有無を確認する。水分JISK計数汚染度JISB重量汚染度JISB光学顕微鏡観察摩耗目的：油中の摩耗粒子を分析する事により、回転・摺動部の潤滑状態、摩耗劣化の程度、余寿命などを解析する。摩耗診断電子顕微鏡観察JISKX線マイクロアナリシス油中金属濃度）JISK≪分析結果≫特性低下粘度：良好粘度値mm/sの新油値mm/sに対する変化率は+.％であり、当社推奨の管理限界値±％以内に留まっています。全酸価：良好全酸価.mgKOH/gは新油値の.mgKOH/gに比較し高くはあるものの、有機物・有機化合物試験の結果で油劣化の兆候を示すカルボン酸の吸収が見られないことから問題は無いと判断します。赤外線吸収スペクトル：良好酸化安定度試験：良好酸化安定度試験の結果、数値minは当社推奨の管理限界値min以上に留まっており、現時点での使用は可能と判断します。汚染水分：良好水分値は当社推奨の管理限界値以内に留まっています。計数汚染度：良好計数汚染度はNAS級と当社推奨の管理限界値NAS級以内にあります。重量汚染度：良好重量汚染度は.mg/mlと当社推奨の管理限界値mg/ml以内にあります。光学顕微鏡観察：良好光学顕微鏡写真は捕捉された汚染物の量は少なく、スラッジは確認されませんでした。摩耗摩耗診断：良好摩耗診断の結果、異常摩耗の早期発見パラメータであるIs値がのマイナス乗と良好の範囲にあることから、潤滑状態は正常と判断します。電子顕微鏡観察・X線マイクロアナリシス：今回は実施していません。油中金属濃度：良好油中金属濃度の結果、外部から混入したと思われるナトリウムが検出されたものの微量であることから、良好と判断します。
報告№103-0215 報告№103-0215 | 分析№103-02133 分析№103-02133 | 103-02133 | 分析の結果、全てのデータが良好であることから、本試料油は継続使用可能であり、軸受の潤滑状態も正常と判断します。を示す粘度、水分、全酸価、IRの各データが良好であることから、この油は継続使用可能と判断します。粘度は良好と判断します。粘度はmm/sと当社推奨の管理限界値内にあり、良好と判断します。水分は良好と判断します。水分はppmと管理限界値の以下にあり、良好と判断します。全酸価は良好と判断します。全酸価は.mgKOH/gと新油値以内にあり、良好と判断します。IRは良好と判断します。IRの結果、チャートに示すように油劣化の兆候を示すカルボン酸の吸収が確認されていないことから、良好と判断します。計数汚染度、重量汚染度、共に良好と判断します。計数汚染度は良好と判断します。計数汚染度はNAS級と当社推奨の管理限界値のNAS級以内にあり、良好と判断します。重量汚染度は良好と判断します。重量汚染度は.mg/mlと当社推奨の管理限界値のmg/ml以内にあり、良好と判断します。機器の潤滑状態フェログラフィーの結果、異常摩耗の早期発見パラメータであるIs値がと良好の範囲にあり、潤滑状態は良好と判断します。SOAPは良好と判断します。SOAPの結果、摩耗により発生する鉄が検出されていないことから良好と判断します。尚、油の添加剤成分であるリンが検出されました。D－SOAPは良好と判断します。D－SOAPの結果、摩耗により発生した鉄が微量検出されているものの、微量であり良好と判断します。フェログラフィーの結果は、良好と判断します。フェログラフィーの結果、異常摩耗の早期発見パラメータであるIs値がと良好の範囲にあり、且つ、摩耗粒子の形態観察の結果、摩耗粒子がほとんど観察されなかったことから、潤滑状態は良好と判断します。
報告№106-0227 報告№106-0250 | 分析№106-01279 分析№106-01377 | 106-01377 | 濾過後の試料油を分析した結果、計数汚染度がNAS級と、濾過前のNAS級に対してランク上昇していました。計数汚染度がランク上昇していますが、濾過前がNAS級、濾過後がNAS級と、いずれも清浄なレベルにあり、継続使用可能な状態にあると判断します。
報告№109-09136 報告№112-00091 | 分析№109-001160 分析№112-000311 | 112-000311 | 粘度が当社推奨の管理限界値を超えていました。以下の対策を推奨します。油名を再確認することを推奨します。全酸価、IR、RBOTの各データは良好でした。粘度粘度が.mm/sと新油値の.mm/sに比較して、粘度変化率は-.％で、当社推奨の管理限界値である±％を超えていました。IRの結果で新油と異なるスペクトルは確認されていないことから、同油種で粘度グレードが違う可能性があります。指定された粘度グレードの潤滑油を使用していない場合、潤滑部で油膜切れが発生し、摩耗が進行することが懸念されます。油の余寿命は、使用油の使用期間または使用時間が不明であったため、ご依頼の油の余寿命に関する検討は行えませんでした。ただし、分析の結果で新油値がminであったことから、使用期間を仮にヶ月間と仮定すれば余寿命は十二分にあると言えます。可能であれば、使用期間、あるいは使用時間の情報をご提供下さい。本試料油の添加剤は、一般に、タービン油に比較して極圧添加剤や摩耗防止剤などの濃度が高く、この影響でRBOT試験の結果が変動する傾向があります。そのため、ギヤ油の余寿命の評価をタービン油と同等の精度で得るには、RBOTの結果に加え、粘度、全酸価、IRなどのデータを総合的に判断することが必要です。水分は良好でした。
報告№107-0477 報告№107-0477 | 分析№107-02736 分析№107-02736 | 107-02736 | 分析の結果、SOAPで錫がppm検出されました。電動機のすべり軸受の材質は不明ですが、仮にWJを使用していた場合、この軸受が摩耗したものと考えられます。油量及び軸受サイズから平均的な摩耗深さを計算した結果、.μmと軽微であることが確認されました。但し、今後更に摩耗が進行する場合があるため、ヶ月後に再度分析を実施し、摩耗の進行状況を確認することを推奨します。一方、前回と同様にSOAPで銅がppm検出されました。銅を使用した部分の溶出が発生していると考えられますが、この溶出は亜鉛系添加剤成分の亜鉛と銅が反応し、溶出することが知られています。銅濃度は別紙鉱油の酸化に対する金属触媒の影響に示すように銅濃度が増加すると酸化速度が速まりますので、酸化劣化の進行状況を油分析により監視されることを推奨します。尚、次回分析時には軸受の材質の確認をお願いいたします。は良好と判断します。計数汚染度は良好と判断します。計数汚染度はNAS級と当社推奨の管理限界値のNAS級以内にあり、良好と判断します。重量汚染度は良好と判断します。重量汚染度は.mg/mlと当社推奨の管理限界値のmg/ml以内にあり、良好と判断します。機器の潤滑状態SOAPの結果、錫、銅が検出されました。SOAPの結果、錫および銅が検出されました。SOAPの結果、錫、油の添加剤成分であるリン、亜鉛が検出されました。一方、銅が検出されました。銅を使用した部分の溶出が発生していると考えられます。この溶出は検出された亜鉛系添加剤の成分と銅が反応し、溶出することが知られています。銅濃度は別紙鉱油の酸化に対する金属触媒の影響に示すように銅濃度が増加すると酸化速度が速まりますので、酸化劣化の進行状況を全酸価の変化で監視されることを推奨します。D－SOAPは良好と判断します。D－SOAPの結果、摩耗により発生する鉄が検出されていないことから良好と判断します。フェログラフィーの結果は良好です。フェログラフィーの結果、異常摩耗の早期発見パラメータであるIs値がのマイナス乗と良好の範囲にあることから、潤滑状態は正常と判断します。
報告№106-6023 報告№106-4556 | 分析№106-00388 分析№106-01830 | 106-01830 | トライボ診断の結果、増速機は継続使用可能な状態にあると判断できるものの、スラッジの増加が確認されており、ストレーナの目詰まり発生に注意が必要である。分析の結果、前回に比較して重量汚染度がmg/mlから.mg/mlに僅かに上昇して高い値を示していた。重量汚染度の上昇原因となっている汚染物は、添加剤成分のモリブデン、亜鉛、リンがスラッジとして析出し、これに摩耗で発生した鉄、銅などが混合して粘性のあるスラッジになっていると推定された。これらのことは、異常摩耗の早期発見パラメータである潤滑状態指数は.と良好の範囲にあり、観察された摩耗粒子が少なく、計数汚染度は当社推奨の管理限界値を超え、重量汚染度が.mg/mlと高い値を示し、フィルタ表面が茶褐色になっていること油中金属濃度の結果、ギヤやベアリングなどの鉄系材料の摩耗、モリブデン、亜鉛、リンなどの添加剤の析出が検出されたこと以上のことから判断した。
報告№109-09136 報告№110-00330 | 分析№109-001160 分析№110-001480 | 110-001480 | は、油の粘度、油中のスラッジの発生量を判断パラメータに、粘度、全酸価、IR、RBOTで評価します。分析の結果、油の粘性を示す粘度は、新油値のmm/sに比較して粘度変化率が-.％のmm/sとほぼ変化はなく、また油中のスラッジの発生量を示す全酸価は、新油値の.mgKOH/gと同じ.mgKOH/gと変化が見られず劣化は確認されなかった。さらにはIRの結果でも油が劣化した場合に発生するカルボン酸の発生も確認されず、酸化防止剤の残存量を示すRBOTは、限界値minに比較して、十分に残量があるminであった以上のことから、潤滑油の劣化は確認されませんでした。一方、油中の水分を計測した結果、水分はppmと新油と同等であり継続使用可能な状態にあることが確認されました。潤滑油は継続使用可能な状態にあると判断します。
報告№109-09255 報告№109-09255 | 分析№109-002393 分析№109-002393 | ○○_考察 | 結論運転再開後、今回の分析項目に計数汚染度、油中金属濃度を追加して、再度分析を実施し、摩耗および油劣化の進行状況を確認されることを推奨します。特性低下分析結果は、全項目が良好の範囲にありました。したがって、油の特性低下は認められず良好と判断します。粘度粘度はmm/sと新油値.mm/sに対する粘度変化率が-.％でした。粘度変化率の推奨管理限界値は、±％以内となっていますが、今回の結果はこの範囲内にあることから、良好と判断します。全酸価全酸価はと新油値に変化はなく、良好と判断します。酸化安定度酸化安定度は、新油値と比較して十分に残存していることが必要ですが、今回の残存率は新油の.％となっており、当社推奨の管理限界値の％以上であったことから、良好と判断します。汚染水分による汚染は確認されず、良好と判断します。水分濃度は、当社推奨の管理限界値の以下のppmであり、良好と判断します。摩耗摩耗粒子の結果、異物の噛み込みなどで発生する切削粒子、局部的に高圧・高温となる場合に発生するフリクションポリマが比較的多く観察されました。異常摩耗の早期発見パラメータであるフェログラフィーのIs値がの乗と高く、摩耗粒子の形態観察の結果、異物の噛み込みなどで発生する切削粒子、局部的に高圧・高温となる場合に発生するフリクションポリマが比較的多く観察されました。
報告№109-09249 報告№112-00273 | 分析№109-001747 分析№112-001101 | 112-001101_date121024 | 潤滑油および対象設備は継続使用可能な状態にあると判断します。但し、今後も摩耗の進行を傾向監視するため、以下の対策を推奨します。定期的な分析凝着摩耗の進行を監視するため、定期的に分析を実施し、分析データによる摩耗の進行状況を確認することを推奨します。はフェログラフィーおよびSOAP／D-SOAPの結果から総合的に判断した結果、やや厳しい状態にあると考えられます。フェログラフィー【定量分析：Is値】Is値は異常摩耗の早期発見パラメータのつで、摩耗粒子を定量化するために用います。今回のIs値はの乗と低い値でした。フェログラフィー【定性分析：摩耗粒子および摩耗形態観察】分析結果から比較的多く観察された粒子は、以下の通りでした。正常な摩耗粒子・潤滑状態が正常なマイルド摩耗により発生。シビア粒子・潤滑状態がやや厳しい凝着摩耗により発生。金属潤滑部が局部的に油膜切れを起していると考えられます。Iカップリング発光分光分析【SOAP／D-SOAP】検出された金属元素から発生箇所を推定すると、以下の通りでした。鉄、亜鉛・ギヤ、軸受等ナトリウム・外部混入異物水分、汚染粒子数、汚染度物重量は共に良好でした。．粘度、全酸価、酸化安定度、有機物・有機化合物の各データは良好でした。分析結果特性低下特性低下に係るパラメータの分析結果は良好と判断します。粘度粘度は.mm/sと新油値mm/sに対する粘度変化率は+％で、当社推奨の管理限界値である±％以内にあり、良好と判断します。全酸価添加油の全酸価は、油メーカによって初期値が違うため統一した管理基準を設定するのが困難であることから、当社では管理限界値を設定しておらず、新油分析値との比較及び他の分析項目の結果より全酸価の状態判断を行います。その結果、全酸価は.mgKOH/gと新油値.mgKOH/gに比較して若干高くなっていますが、IRチャートに示すように劣化の兆候として現れるカルボン酸などの有機物・有機化合物の発生が確認されていないことから、良好と判断します。酸化安定度酸化安定度はminであり、当社推奨の管理限界値のmin以上であることから良好と判断します。有機物・有機化合物有機物・有機化合物は、IRチャートによる新油分析値との比較の結果、cm-付近に劣化の兆候を示すカルボン酸の吸収が確認されていないことから、良好と判断します。色相はLであり、新油値のL.に比較して大きな変化はないことから、良好と判断します。汚染に係るパラメータの分析結果は良好と判断します。水分は.ppmであり、当社推奨の管理限界値の以下であることから良好と判断します。汚染粒子数はNAS級であり、当社推奨の管理限界値のNAS級以下であることから良好と判断します。汚染度物重量は.mg/mlであり、当社推奨の管理限界値のmg/ml以下であることから良好と判断します。摩耗フェログラフィーによる摩耗粒子の観察の結果、潤滑状態が正常な場合に発生する摩耗粒子、金属潤滑部が局部的に油膜切れを起して発生するシビア粒子が比較的多く観察されました。異常摩耗の早期発見パラメータであるフェログラフィーのIs値がの乗と良好の範囲にあるものの、摩耗粒子の形態観察の結果、潤滑状態が正常な場合に発生する摩耗粒子、金属潤滑部が局部的に油膜切れを起して発生するシビア粒子が比較的多く観察されました。金属濃度SOAP法により金属濃度を測定した結果、潤滑箇所で発生する金属接触によって検出される鉄がppm、亜鉛がppm検出されました。金属濃度D-SOAP法により金属濃度を測定した結果、潤滑箇所で発生する金属接触によって検出される鉄が、亜鉛が、外部から混入したと思われるナトリウムが検出されました。
報告№108-5071 報告№113-00066 | 分析№108-02721 分析№113-000247 | 113-000247_date130611 | 潤滑油は継続使用可能な状態にあると判断します。但し、消泡性能の低下および酸価がやや高いことから、以下の対策を推奨します。増速機増速機は継続使用可能な状態にあると判断します。但し、鉄がppmと比較的高く検出されていることから、鉄を主成分とした箇所から摩耗が発生していると考えられます。ギヤ歯面から発生しているとした場合、仮定に基づく計算であるため参考値となりますが、ギヤのバックラッシ増加量は最も厳しい部分で約μmと推定されました。上限値に比較して十分に小さい値であるため、継続使用に問題はないと考えられますが、今後の鉄濃度の増加に注意が必要です。定期的な分析消泡性能の低下が確認され、今後の酸価の上昇や、疲労摩耗の進行が懸念されるため、定期的に分析を実施することを推奨します。はフェログラフィーおよびSOAP-Tの結果から総合的に判断した結果、継続使用は可能ですが、今後の機器の機能を確認するためにも傾向管理が有用と考えます。フェログラフィー【定量分析：Is値】Is値は異常摩耗の早期発見パラメータのつで、摩耗粒子を定量化するために用います。今回のIs値はの乗と低い値でした。フェログラフィー【定性分析：摩耗粒子および摩耗形態観察】分析結果から観察された代表的な粒子は、以下の通りでした。疲労摩耗粒子・繰返し応力を受けて発生。Iカップリング発光分光分析【SOAP-T】検出された金属元素から発生箇所を推定すると、以下の通りでした。鉄、錫・ギヤ、軸受等リン・添加物カルシウム、アルミニウム、ケイ素、ナトリウム・外部混入異物鉄がppmと比較的高く検出されていることから、鉄を主成分とした箇所から摩耗が発生していると考えられます。バックラッシご提供いただいた図面情報から本設備は太陽歯車、遊星歯車、内歯車で構成される遊星歯車機構、そして組のハスバ歯車機構で構成されていることが分かりました。今回、遊星歯車機構の歯幅および、全ての歯車のモジュールが不明でした。よって、遊星歯車の歯幅をmmと仮定し、遊星歯車、一つ目の歯車対、二つ目の歯車対のモジュールをそれぞれ、、と仮定し、バックラッシの増加量を計算しました。その結果、平均的に摩耗が発生していたと仮定した場合、バックラッシの増加量は以下の通りと推定されます。表バックラッシ増加量接触箇所 バックラッシ増加量上限値 バックラッシ増加量 内歯車-遊星歯車 約. 遊星歯車-太陽歯車 約 ハスバ歯車 約 ハスバ歯車 . 約 バックラッシの初期値が不明であるため、増加量の上限値を適正なバックラッシの最大値と最小値の差としました。今回の推定されたバックラッシ増加量は上限値に比較して十分に小さい値です。但し、今回の計算は仮定に基づいて行っているため、参考値としてお考え下さい。泡立ち試験泡立ち試験の結果は、-と新油値が-であるのに比較して高い値となっていたことから、消泡性能が低下していることが分かりました。今後の使用状況によっては油の酸化劣化が進行したり、ギヤ歯面およびベアリング軌道面で油膜切れが発生したりする場合があるため、消泡剤の添加による消泡性能の改善など何らかの対応が必要になると思われます。酸価は、前回の.mgKOH/gから.mgKOH/gに低下しているもののやや高い値でした。現在のところ、IRで油劣化の兆候を示すカルボン酸の吸収が確認されていないことから、継続使用可能な状態にあると判断しますが、新油に比較して酸価が上昇し始めていることから、今後の劣化進行に注意が必要です。水分がppmと新油値ppmに比較して僅かに高い値でした。使用油であるAlphasynPGは、ポリグリコールベースの合成ギヤオイルであるため、水分を吸収しやすい特性があります。前回に比較して減少していました。分析結果SOAP-TSOAPの結果、鉄がppm、錫がppm、添加剤成分であるリンがppm、外部から混入したと思われるアルミニウムがppm、ケイ素がppm、ナトリウムがppm検出されました。SOAP-TD-SOAPの結果、鉄が、添加剤成分であるリンが、外部から混入したと思われるカルシウムが、ナトリウムが検出されました。フェログラフィー異常摩耗の早期発見パラメータであるフェログラフィーのIs値が×と良好の範囲にあるものの、疲労摩耗粒子が比較的多く観察されました。粘度粘度はmm/sと新油値mm/sに比較して、粘度変化率は-.％で、当社推奨の管理限界値である±％以内にあり、良好と判断します。泡立ち試験泡立ち試験は-であり、新油に比較して高い値でした。水分はppmと新油に比較して僅かに高い値でした。酸価は.mgKOH/gと新油値.mgKOH/gに比較して高いものの、IRの結果で油劣化の兆候を示すカルボン酸の吸収が確認されていないことから、良好と判断します。
報告№103-0338 | 分析№103-03234 | 103-03234 | 本分析は、約年毎に生じるFDF号制御油のストレーナの差圧上昇原因を調査することを目的とした。原因調査は、機器を循環している制御油中の粒子を分析し、その粒子の内容から推定した。この目的から結果を得るための分析項目は、今回実施したフェログラフィー、SOAP／D-SOAPに加えて、計数汚染度、重量汚染度、光学顕微鏡写真などが必要である。しかし、試料油量が不足していたため、項目を絞り、フェログラフィーとSOAP／D-SOAPの結果から考察した。分析の結果、フェログラフィーの写真からも分かるように、油中の粒子の多くは摺動部の摩耗粒子ではなく、外部から混入した鉄錆が支配的であることが分かった。ストレーナに差圧が生じる要因を推定する場合、今回の結果からだけでは外部から混入した鉄錆と想定されるが、差圧は年毎に見られる現象であり、年間かけて徐々にフィルタが詰まると想定される。したがって、外部混入物が要因である可能性は低く、フィルタ差圧発生は外部混入物ではなく、他に要因があると考える。赤錆が多く観察された今回採油箇所は、制御油クーラドレン管でありドレン管内部に残留していた汚染物が採油時に混入した可能性も考えられるため、採油に際してはドレン配管内部の体積の倍以上の油を排油し、制御油系統を循環している油が採取できるよう注意することが必要である。以上の点に注意し、再度採油を実施し、計数汚染度、重量汚染度、光学顕微鏡写真、フェログラフィー、SOAP／D－SOAPのデータから再確認されることを推奨する。
報告№107-4545 報告№108-5033 | 分析№107-02185 分析№108-01099 | 108-01099 | トライボ診断の結果、全てのデータが良好であることから、この油は継続使用可能と判断します。は良好と判断します。粘度は良好。粘度は.mm/sと新油値mm/sに比較して、粘度変化率は-.％で、当社推奨の管理限界値である±％以内にあり、良好と判断します。粘度はmm/sでした。粘度はmm/sでした。粘度指数はでした。粘度指数はでした。水分は良好。水分は.ppmと当社推奨の管理限界値の以下であり、良好と判断します。全酸価は良好。全酸価は.mgKOH/gと新油値.mgKOH/g以内であり、良好と判断します。
報告№102-4071 | 分析№102-03019 | 102-03019 | 分析の結果、軸受摺動面で厳しい金属接触が発生しています。異常摩耗に進展する場合がありますので、可能であれば濾過を実施すると共に、ヶ月以内に再度分析を実施し、摩耗の進行状況を確認されることを推奨します。これらのことは、計数汚染度が、前回と同じくNAS級と当社推奨の管理限界値に到達しており、異常摩耗の早期発見パラメータであるフェログラフィーのIs値が、の乗と高く、摩耗粒子の形態観察の結果、金属接触が厳しい場合に発生するシビア粒子、外部から混入した砂がやや多く見られたことから判断します。
報告№109-09136 報告№110-00435 | 分析№109-001160 分析№110-001965 | 110-001965_date110118 | 潤滑油および転がり軸受はフレーキングが確認されず、すべり軸受は継続使用可能な状態にあるものの、摩耗が進行することが懸念されるため、以下の対策を推奨します。スラスト軸受は、摺動面が鏡面状態になっている箇所があり、安定した油膜が形成されにくい状態になっていると思われます。AHは、極めて低速で回転することから油膜が形成し難く、摩耗の進行を回避するのは困難と思われますので、定期的な分析により傾向監視することを推奨します。
報告№108-0027 報告№108-0027 | 分析№108-00130 分析№108-00130 | 108-00130 | 本試験は、トライボ診断を実施し、軸受の潤滑状態、汚染状況を確認することを目的としました。【軸受の潤滑状態】トライボ診断の結果、現在のところ、ギヤは継続使用可能な状態にあると判断します。但し、摩耗粒子の形態観察で金属接触が厳しく、且つ、摩擦熱が高い場合に発生する黒錆がやや多く観察されたことから、ギヤ歯面では厳しい金属接触が発生していることが分かりました。今後更に摩耗が進行することが懸念されるため、定期的に分析を実施し、摩耗の進行状況を確認することを推奨します。診断の実施周期は、本設備の場合時間以上経過すればいつでも可能な状態になるため、これを参考に採油周期を検討されることを併せて推奨します。これらのことは、SOAP／D－SOAPの結果、鉄が多く検出されたものの、異常摩耗の早期発見パラメータであるフェログラフィーのIs値がの乗とやや高く、摩耗粒子の形態観察の結果、金属接触が厳しく、且つ、摩擦熱が高い場合に発生する黒錆が多く観察されたこと以上のことから判断しました。一方、SOAPでケイ素がppm検出されました。一般に潤滑油中からケイ素が検出された場合の原因は、油の消泡剤として使用されることが多い添加剤で、添加濃度が通常～程度であることフェログラフィーで砂が多く観察されることシリコングリースをシール部に塗布している場合、このシリコングリースが潤滑油に混入している可能性が考えられること以上の通りの要因を検討した結果、フェログラフィーで観察された砂は少量であり、ご提供頂いた新油に含まれているケイ素はppmであったことから、SOAPでケイ素が検出されたのはかの可能性が考えられました。原因を絞込むため、シリコングリースを使用している箇所があるかについてご確認下さい。【油の汚染状況】計数汚染度がナトリウム級以上と当社推奨の管理限界値を超えており、重量汚染度がmg/mlでした。
報告№109-09637 報告№109-09637 | 分析№109-003846 分析№109-003846 | 109-003846 | ・摩耗状態SOAP／D－SOAPの結果、前回同様に潤滑油中からは摩耗により発生した鉄および銅が検出されました。検出された金属は、粒子観察の結果から異物の噛み込みなどで発生する切削粒子、疲労摩耗粒子、銅合金でした。これらのことから、潤滑部で発生している摩耗形態が切削摩耗と疲労摩耗であることが分かりました。異常摩耗の早期発見パラメータであるフェログラフィーのIs値が前回のの乗から変化はなく、転がり軸受寿命の指標としている摩耗粒子も観察されなかったことから、フレーキングは発生しておらず、潤滑状態は安定しているものと判断します。但し、転がり軸受に切削摩耗が発生している場合、軸受の寿命が分の程度に低下することが知られており、定期的なトライボ診断による状態監視が必要と考えます。また、切削摩耗発生の原因となる混入異物が残留している場合、この異物により切削摩耗が継続して発生する可能性があります。銅を使用した箇所が摩耗していることが確認されています。転がり軸受の型番が不明であるため、保持器に銅合金が使用されているか確認することは出来ませんでしたが、仮に保持器で使用されていた場合、保持器の摩耗が進行することで転動体とのギャップが大きくなると共に振動が増大し、摩耗の進行につながることが懸念されます。・汚染度計数汚染度は前回のNAS級から変化はないものの、高い値でした。フィルタ表面の異物観察で銅合金、鉄錆等が観察されたことから、汚染度が高い要因は、摩耗と外部混入異物の影響と思われます。・前回同様に粘度、水分、全酸価、IRの各データは良好でした。潤滑油および軸受は継続使用可能な状態にあると判断できますが、以下の対策が必要です。今後、切削摩耗等の進行を監視するため、定期的に分析を実施し、摩耗の進行状況を確認することを推奨します。尚、銅を使用した箇所を確認されることを併せて推奨します。
報告№109-09136 報告№112-00091 | 分析№109-001160 分析№112-000263 | 112-000263 | 潤滑油は継続使用可能な状態にあると判断します。粘度、全酸価、IR、RBOTの各データは良好でした。油の余寿命は、使用油の使用期間または使用時間が不明であったため、ご依頼の油の余寿命に関する検討は行えませんでした。ただし、分析の結果で新油値がminであったことから、使用期間を仮にヶ月間と仮定すれば余寿命は十二分にあると言えます。可能であれば、使用期間、あるいは使用時間の情報をご提供下さい。水分は良好でした。
報告№109-09136 報告№113-00211 | 分析№109-001160 分析№113-000812 | 113-000812 | 潤滑油の劣化はないものの、油中の汚染度が高い値でした。採油条件の影響で値が高くなっていると考えられますが、異物の影響で将来的に摩耗が進行する懸念がありますので、に示す対策を推奨します。軸受は継続使用可能な状態にあると判断します。但し、銅が比較的高い値で検出されたことから、銅を使用した箇所の摩耗が懸念されます。銅を使用している箇所を速やかに特定すると同時に、次回の分析時期を短縮して再分析を実施し、摩耗進行の有無を確認することを推奨します。更油油中の汚染度が高いことから、摩耗粒子や異物等が軸受軌道面に噛み込むことによる摩耗の進行が懸念されるため、更油を推奨します。また、油槽内には汚染物が残留している可能性があるため、油槽内を清掃し、更油する新油もNAS級程度の清浄な潤滑油を更油することを推奨します。定期的な分析摩耗粒子の形態観察で、凝着摩耗、疲労摩耗が観察されたことから、今後の摩耗進行を監視するため、定期的に分析を実施することを推奨します。銅を使用した箇所の確認銅を使用した箇所の摩耗が発生していることから、状態を確認することを推奨します。最適な採油方法本試料油は、機器停止中に軸受箱排油口から採油されているため、分析データが高濃度に出ていると推定されます。正確なデータによる診断を行うためにも、今後の採油は、極力運転中もしくは停止直後の油槽中層部から実施されることを推奨します。はフェログラフィーおよびSOAP／D-SOAPの結果から総合的に判断した結果、継続使用は可能ですが、今後の機器の機能を確認するためにも傾向管理が有用と考えます。フェログラフィー【定量分析：Is値】Is値は異常摩耗の早期発見パラメータのつで、摩耗程度を定量化するために用います。今回のIs値はの乗と、やや高い値でした。フェログラフィー【定性分析：摩耗粒子および摩耗形態観察】分析結果から観察された代表的な粒子は、以下の通りでした。疲労摩耗粒子・繰返し応力を受けて発生。黒錆・潤滑状態がやや厳しい凝着摩耗により発生。金属接触が厳しく、且つ、高い摩擦熱が発生していると考えられます。銅系シビア粒子・潤滑状態がやや厳しい凝着摩耗により発生。金属潤滑部が局部的に油膜切れを起していると考えられます。観察された摩耗粒子の中でも黒錆、銅系シビア粒子は、将来的な摩耗の進行に繋がる可能性を示唆しているため、傾向監視が必要と思われます。黒錆、シビア粒子は凝着摩耗に分類されます。これらの摩耗粒子は、軸受軌道面で凝着、破断を繰り返し、この過程で生じる移着粒子が成長して摩耗粒子となります。そのため、軸受軌道面では局部的に油膜切れが発生していることを示しています。この状態が継続した場合、摩耗粒子のサイズは徐々に大型化していき、設備の損傷に至る場合がありますので、傾向監視が必要です。Iカップリング発光分光分析【SOAP／D-SOAP】検出された金属元素から発生箇所を推定すると、以下の通りでした。鉄、鉛、銅、錫、亜鉛・軸受等リン、カルシウム、アルミニウム、ケイ素、ナトリウム・外部混入異物銅の摩耗SOAP/D-SOAPで銅が比較的高い値でした。銅を使用した箇所は、転がり軸受では保持器が考えられますが、型番情報から保持器には銅合金が使用されていませんでした。銅を使用した箇所は不明ですが、仮にオイルリングを使用している場合、オイルリングの摩耗が考えられます。オイルリングが摩耗していた場合、潤滑油の適正なかきあげに影響が生じ、軸受軌道面の油膜切れ発生原因となることから注意が必要です。計数汚染度はNAS級以上と当社推奨の管理限界値を超えていました。フィルタ表面の異物観察で金属片、鉄錆、砂等が観察されたことから、汚染度が高い要因は、摩耗と外部混入異物の影響と思われます。粘度、水分、全酸価、IR、RBOTの各データは、良好でした。尚、別紙RBOTの減少傾向から油の余寿命を求めた結果、本試料油は直近の更油から起算して年月まで使用可能であることが分かります。
報告№107-4530 報告№107-6551 | 分析№107-01164 分析№107-01632 | 107-01632 | 今回の採油は、機器完全停止中に油槽マンホールから実施しているため油中粒子は沈降しており、油循環中に採油した場合に比較し分析データが低濃度に出る可能性がありますので、今回の分析は以上のことを踏まえて結果を検討しました。分析の結果、計数汚染度、重量汚染度は、いずれも良好の範囲にありました。また、機器の潤滑状態を確認するために実施したフェログラフィー、SOAP／D－SOAPの結果も良好なデータであり、採油条件が適正であれば、本分析データから潤滑状態は正常であることが判断できます。しかし、今回は油中粒子の沈降を受けて分析データが低い値を示している場合も考えられます。本試料油の場合、機器停止から週間以上経過しているため、油中の摩耗粒子の大部分は沈降し採取されていない可能性が高いと思われます。このような採油状況では異常な摩耗状態の発生を見落としてしまう可能性があります。既に主機はオーバーホールに入っているため、異常な摩耗が発生していたとしても営業運転に対して影響はありませんが、今後の採油は、粒子の沈降の影響を極力抑え、油中粒子が均一な分散状態に近い状態で実施できるように、主機運転中、または停止直後に採油を実施されることを推奨します。尚、を示す粘度、水分、全酸価、IRの各データは良好であり、本試料油は継続使用可能と判断します。
報告№109-09255 報告№109-09255 | 分析№109-002395 分析№109-002395 | 109-002395 | 結論運転再開後、今回の分析項目に計数汚染度、油中金属濃度を追加して、再度分析を実施し、摩耗および油劣化の進行状況を確認されることを推奨します。特性低下分析結果は、全項目が良好の範囲にありました。したがって、油の特性低下は認められず良好と判断します。粘度粘度はmm/sと新油値.mm/sに対する粘度変化率が-％でした。粘度変化率の推奨管理限界値は、±％以内となっていますが、今回の結果はこの範囲内にあることから、良好と判断します。全酸価全酸価は.mgKOH/gと新油値以内にあり、良好と判断します。酸化安定度酸化安定度は、新油値と比較して十分に残存していることが必要ですが、今回の残存率は新油の％となっており、当社推奨の管理限界値の％以上であったことから、良好と判断します。汚染水分による汚染は確認されず、良好と判断します。水分濃度は、当社推奨の管理限界値の以下の.ppmであり、良好と判断します。摩耗摩耗粒子の結果、異物の噛み込みなどで発生する切削粒子、局部的に高圧・高温となる場合に発生するフリクションポリマが比較的多く観察されました。異常摩耗の早期発見パラメータであるフェログラフィーのIs値がの乗と高く、摩耗粒子の形態観察の結果、異物の噛み込みなどで発生する切削粒子、局部的に高圧・高温となる場合に発生するフリクションポリマが比較的多く観察されました。
報告№109-09136 報告№112-00588 | 分析№109-001160 分析№112-002430 | 112-002430_date130228 | 、汚染状態、摩耗状態ポンプ減速機と潤滑油は、継続使用可能な状態であるため、分解点検の必要はないと判断します。但し、観察された油中粒子には、異物の切削作用の影響で発生する切削摩耗や、油膜が局部的に破断する凝着摩耗で発生した摩耗粒子が観られたことから、今後の摩耗進行を傾向監視するため、＜以下のに示す＞対策を推奨します。余寿命予測フェログラフィーのIs値は、前回に比較しての乗から変化はなく、平衡状態で安定した潤滑状態になっていることがわかります。このような安定した潤滑状態では、異常な方向に向かう上昇角を示さないことからIs値による余寿命予測はできませんが、前回と今回の摩耗形態や摩耗サイズの粒度分布、金属摩耗量、油中汚染物の影響や潤滑性状の確認や比較等の過程を経た結果から総合的に判断すると、少なくとも年程度の間は継続して使用が可能な状態にあると判断します。定期的なトライボ診断トライボ診断は、潤滑油を分析し、潤滑油の性状を調査して継続使用が可能か、更油すべきかの評価を行うことはもとより、ギヤや転がり軸受、すべり軸受などの潤滑状態も評価する設備診断技術ですが、農業用の設備では稼働率にもよるものの年に回程度の診断により、そのデータの変化から異常の兆候を早期に発見することや、分解点検の必要性を判断することが可能となります。今回の分析データでは、潤滑油中に摩耗速度の早い摩耗形態の切削摩耗および凝着摩耗が確認されたことから、今後も定期的な分析診断により設備状態を把握することを推奨します。バックラッシによる評価トライボ診断では、バックラッシの増加量を分析結果から計算できますので、構造が確認できる図面、ギヤの形式、歯形、モジュール、歯数、歯幅、油入替後の稼働時間ならびに分解点検後の稼働時間をお知らせ下さい。計算結果をご報告いたします。はフェログラフィーおよびSOAP-Tの結果から総合的に判断した結果、傾向管理が必要な状態にあると考えられます。フェログラフィー【定量分析：Is値】Is値は異常摩耗の早期発見パラメータのつで、摩耗粒子を定量化するために用います。Is値は前回に比較しての乗から変化はなく、低い値でした。フェログラフィー【定性分析：摩耗粒子および摩耗形態観察】分析結果から比較的多く観察された粒子は、以下の通りでした。正常な摩耗粒子・潤滑状態が正常なマイルド摩耗により発生。切削粒子・異物や金属表面の微小突起による切削摩耗により発生。黒錆・潤滑状態がやや厳しい凝着摩耗により発生。金属接触が厳しく、且つ、高い摩擦熱が発生していると考えられます。フリクションポリマ・局部的に高圧・高温となる場合に発生。観察された摩耗粒子の中でも切削粒子、フリクションポリマは、注意が必要です。減速機で切削摩耗が発生した場合、減速機内部で使用されている転がり軸受が切削摩耗により生じた軌道面の損傷が起点となって、寿命が分の程度に低下することがあることから、切削摩耗には十分注意する必要があります。切削摩耗の発生原因となる混入異物が残留している場合、この異物により切削摩耗が継続して発生する可能性があります。フリクションポリマは、潤滑油が摺動面に押し込められ高圧状態になると同時に、圧縮熱により高温状態になった結果、基油自身が重合反応を起こし生成することが知られています。そのため、高圧高温状態の解消がなされなければ、潤滑油の劣化が進行し、粘度上昇に因る潤滑異常に進展する場合があります。Iカップリング発光分光分析【SOAP-T】検出された金属元素から発生箇所を推定すると、以下の通りでした。鉄、銅・ギヤ、軸受等亜鉛、カルシウム、ナトリウム・外部混入異物は良好と判断します。計数汚染度計数汚染度は、NAS級と当社推奨の管理限界値NAS級以下にあり、良好と判断します。重量汚染度は、.mg/mlと当社推奨の管理限界値mg/ml以下にあり、良好と判断します。光学顕微鏡写真重量汚染度で濾過したフィルタ表面上の夾雑物を光学顕微鏡で観察した結果、茶褐色のスラッジ、金属片、鉄錆、砂等が観察されました。は良好と判断します。粘度粘度は、mm/sと新油値.mm/sに比較して、粘度変化率は-％で、当社推奨の管理限界値である±％以内にあり、良好と判断します。水分は、ppmと当社推奨の管理限界値の以下にあり、良好と判断します。酸価は、.mgKOH/gと新油値に比較して高いものの、IRの結果で油劣化の兆候を示すカルボン酸の吸収が確認されていないことから、良好と判断します。IRIRチャートの結果、新油と使用油のスペクトルパターンはほぼ一致し、また、油劣化の兆候を示すカルボン酸の吸収が確認されていないことから、良好と判断します。
報告№103-8009 報告№103-8009 | 分析№103-00306 分析№103-00306 | 103-00306 | 分析の結果、を示す、粘度、水分、全酸価、RBOTの各データが当社推奨の管理限界値内にあり、且つ、IRの結果が新油に比較して変化がないことから、この油は継続使用可能な状態にあると判断します。一方、本試料油は、μmサイズのフィルタが設置されている油槽であるため、油中の粒子が除去されていますので、診断はフィルタによる減少率を考慮して潤滑状態を解析する必要があります。今回の解析は、別添資料油中摩耗粒子の平衡濃度に示すように十分に濾過時間が経過し、油中粒子が飽和状態になっていると仮定しています。フィルタによる油中の摩耗粒子の減少率はフィルタの入口と出口の汚染度を評価し、その結果から求めますが、今回はフィルタの入口から採取した試料がありませんので、減少率を、一般的に良好な濾過率とされる.と仮定し解析しました。油がパスして増加する粒子数は、今回計数汚染度の～μmレンジですと個/mlの％の個/mlとなります。更に、この発生粒子数から平衡濃度を計算します。平衡濃度は下式により求めます。平衡濃度＝発生粒子数／減少率・式フィルタが設置されていない場合の減少率を.とすると平衡濃度は個/mlとなります。このことから分かるように、本試料油中の汚染度は、フィルタが設置されていることでNAS級と清浄になっていますが、フィルタがないと仮定した場合、計算により求めたように～μmレンジの汚染度はNAS級以上の汚染状態になる可能性を示唆するものととらえる事が出来ます。他のレンジを同様に計算すると以下のようになり、総合評価はNAS級以上となります。 .採油 採油 ～ ～ ～ ～ 以上 等級 級< 級< フィルタが想定どおりの性能を発揮できていたとすると、そのフィルタがなかったとした場合、上記のとおりNAS級以上の汚染された状態になることが推定されました。前回データも今回同様にフィルタの影響を考慮した汚染度を計算し、前回、今回データを比較した結果、粒子数は大よそ倍に増加しており、フィルタによる濾過効率に変化がなければ、摩耗は安定していると判断します。但し、本解析は減少率を仮定して進めておりますので、今後は、フィルタ出口からの採油に加え、フィルタ入口からも採油を実施し、変動する減少率を評価し、管理されることを推奨します。
報告№109-09136 報告№113-00253 | 分析№109-001160 分析№113-000959 | 113-000959 | 減速機は継続使用可能な状態にあると判断します。但し、油中の汚染度が高く、今後も摩耗の進行を傾向監視するため、に示す対策を推奨します。濾過および更油油中の汚染度が高いことから、観察された摩耗粒子や異物等がギヤ歯面や軸受軌道面に噛み込み摩耗が進行することが懸念されるため、濾過および更油を推奨します。定期的な分析凝着摩耗および疲労摩耗の進行を監視するため、定期的に分析を実施し、分析データによる摩耗の進行状況を確認することを推奨します。はフェログラフィーおよびSOAP／D-SOAPの結果から総合的に判断した結果、継続使用は可能ですが、今後の機器の機能を確認するためにも傾向管理が有用と考えますフェログラフィー【定量分析：Is値】Is値は異常摩耗の早期発見パラメータのつで、摩耗粒子を定量化するために用います。Is値は前回に比較しての乗から乗に上昇し、やや高い値でした。フェログラフィー【定性分析：摩耗粒子および摩耗形態観察】分析結果から観察された代表的な粒子は、以下の通りでした。疲労摩耗粒子・繰返し応力を受けて発生。黒錆・潤滑状態がやや厳しい凝着摩耗により発生。金属接触が厳しく、且つ、高い摩擦熱が発生していると考えられます。観察された摩耗粒子の中でも黒錆は、将来的な摩耗の進行に繋がる可能性を示唆しているため、傾向監視が必要と思われます。黒錆は、凝着摩耗に分類されます。これらの摩耗粒子は、ギヤ歯面や軌道面で凝着、破断を繰り返し、この過程で生じる移着粒子が成長して摩耗粒子となります。そのため、ギヤ歯面や軌道面では局部的に油膜切れが発生していることを示しています。この状態が継続した場合、摩耗粒子のサイズは徐々に大型化していき、最終的には軸受の損傷に至る場合があります。Iカップリング発光分光分析【SOAP／D-SOAP】検出された金属元素から発生箇所を推定すると、以下の通りでした。鉄、鉛、ニッケル、錫・ギヤ、軸受等リン、モリブデン・添加剤カルシウム、アルミニウム、ケイ素、ナトリウム・外部混入異物計数汚染度は、NAS級以上からNAS級にランク低下したものの、当社推奨の管理限界値に到達していました。フィルタ表面の異物観察で金属片、鉄錆、砂等が観察されたことから、汚染度が高い要因は、摩耗と外部混入異物の影響と思われます。
報告№104-0182 報告№104-0182 | 分析№104-01356 分析№104-01356 | 104-01356 | は良好と判断します。粘度は良好と判断します。粘度は、新油値のmm/sに比較して、mm/sであり変化率が-％で、当社推奨の管理限界値である±％以内にあり、良好と判断します。水分は良好と判断します。水分はppmと当社推奨の管理限界値の以下であり、良好と判断します。全酸価は良好と判断します。全酸価は.mgKOH/gと新油値.mgKOH/gに比較して、変化はなく、良好と判断します。IRの結果、良好と判断します。IRの結果、油劣化の兆候を示すカルボン酸の吸収が確認されていないことから、良好と判断します。RBOTの結果、良好と判断します。RBOTはminと当社推奨の管理限界値のmin以上であり、良好と判断します。は良好と判断します。計数汚染度は良好と判断します。計数汚染度はNAS級と当社推奨の管理限界値のNAS級以内であり、良好と判断します。重量汚染度は良好と判断します。重量汚染度は.mg/mlと当社推奨の管理限界値のmg/ml以下であり、良好と判断します。機器の潤滑状態機器の潤滑状態は正常と判断します。SOAPの結果は良好です。SOAPの結果、油の添加剤成分であるリンが、バリウムがppm検出されました。D－SOAPの結果は良好です。D-SOAPの結果、外部から混入したカルシウム、ナトリウムが僅かに検出されました。フェログラフィーの結果は良好です。異常摩耗の早期発見パラメータであるフェログラフィーのIs値が、.と良好の範囲にあり、潤滑状態は良好と判断します。
報告№109-09250 報告№109-09250 | 分析№109-001784 分析№109-001784 | 109-001784 | 潤滑油および本軸受は継続使用可能な状態にあると判断できますが、軸受摺動面では凝着摩耗の発生が確認されており、今後継続して発生することが懸念されるため、再度分析を実施し、摩耗の進行状況を傾向監視することを推奨します。尚、油名を再確認するとともに、異種油混入の有無を確認されることを併せて推奨します。特性低下特性低下に係るパラメータの分析結果は、新油値に比較して全酸価が高く、また、IRチャートの結果から新油との相違点が確認されたことから異種油の混入があったものと考えられました。粘度粘度はmm/sと新油値mm/sに対する粘度変化率は-.％で、当社推奨の管理限界値である±％以内にあり、良好と判断します。全酸価添加タービン油については、当社では管理限界値を設定しておらず、新油分析値との比較及び他の分析項目の結果より全酸価の状態判断を行います。その結果、全酸価は.mgKOH/gと新油値.mgKOH/gに比較して高くなっていました。IRチャートに示すようにcm-付近にピークが確認され、異種油混入の可能性が確認されました。酸化安定度酸化安定度はminであり、当社推奨の管理限界値のmin以上であることから、良好と判断します。有機物・有機化合物有機物・有機化合物は、IRチャートによる新油分析値との比較の結果、cm-付近に劣化の兆候を示すカルボン酸の吸収が確認されていないことから、良好と判断します。但し、別紙IR吸収パターンの相違からわかるように、新油と異なる有機物・有機化合物の存在が確認されました。色相はLであり、新油値のL.に比較して変化が確認されていますが、異種油混入の影響があった可能性があります。汚染に係るパラメータの分析結果は良好と判断します。水分はppmであり、当社推奨の管理限界値の以下であることから、良好と判断します。汚染粒子数はNAS級であり、当社推奨の管理限界値のNAS級以内であることから、良好と判断します。汚染度物重量はmg/mlであり、当社推奨の管理限界値のmg/ml以内であることから、良好と判断します。摩耗フェログラフィーによる摩耗粒子の観察の結果、金属接触が厳しい場合に発生するシビア粒子が観察されました。異常摩耗の早期発見パラメータであるフェログラフィーのIs値がのマイナス乗と良好の範囲にあるものの、摩耗粒子の形態観察の結果、金属接触が厳しい場合に発生するシビア粒子が観察されました。金属濃度SOAP法により金属濃度を測定した結果、銅ppm、外部から混入したと思われる亜鉛がppm、ケイ素がppm検出されました。金属濃度酸溶解法により金属濃度を測定した結果、潤滑箇所で発生する金属接触によって検出される鉄が.pm、銅がppm、外部から混入したと思われる亜鉛が、カルシウムが、ナトリウムが検出されました。
報告№107-0366 報告№109-09402 | 分析№107-01900 分析№109-002627 | 109-002627 | 濾過前の試料油を分析した結果、前回濾過後に比較して計数汚染度がNAS級から級に増加していました。摩耗粒子の形態観察でフレッティングにより発生したμm未満の赤錆が多く観察されました。SOAP／D－SOAPの結果、前回に比較して鉄が増加していました。・フレッティングフレッティングの発生要因は、スラストランナー固定部やスラストメタル台金部の鉄系材料が接合されたり、勘合されたりする部分から発生します。フレッティングによる赤錆が少量発生しても直ちに異常ではりませんが、場合によっては、発生した赤錆が軸受摺動面に噛み込み、摩耗を進行させる場合があります。・汚染度の増加摩耗粒子の形態観察でフレッティングにより発生したμm未満の赤錆が多く観察されたため、汚染度が増加した要因は、摩耗によるものと考えられます。今後は、赤錆が軸受摺動面に噛み込み発生する軸受の摩耗進行に対して監視する必要がありますので、次年度も必ずトライボ診断を実施することを推奨します。
報告№109-09136 報告№110-00815 | 分析№109-001160 分析№110-003843 | 110-003843 | Iカップリング発光分光分析供試グリースを分析した結果、検出された金属元素は、SOAPの結果表に示すように、鉄、銅、アンチモン、錫、リン、亜鉛、カルシウム、アルミニウム、ケイ素、ナトリウムでした。これらの検出された金属元素から発生箇所を推定すると鉄、銅、アンチモン、錫・軸受等リン、亜鉛・グリース添加剤カルシウム、アルミニウム、ケイ素、ナトリウム・増ちょう剤であると思われます。このうち、機械部品が摩耗したと思われる元素はのグループです。フェログラフィー摩耗粒子の形態で比較的多く観察された粒子は、潤滑状態が正常な場合に発生する摩耗粒子、繰返し応力を受けて発生する疲労摩耗粒子、異物の噛み込みなどで発生する切削粒子でした。このような摩耗粒子が観察された場合には、潤滑部では正常なマイルド摩耗、疲労による疲労摩耗、異物による切削摩耗が混在していることが分かります。グリースの物理的性状IRの結果、グリース劣化の兆候を示すカルボン酸の吸収が確認されていないことから、本試料は継続使用可能と判断できますが、全酸価がmgKOH/gと新グリース値の.mgKOH/gに比較して高く、またIRの結果で新グリースのIRスペクトルと一致しない箇所が確認されたことから、異種グリースの混入またはグリース名の誤りなどがあったものと思われます。グリースの変色分析の結果、グリースの変色の原因は、摩耗粒子の増加によるものと思われますが、異種グリースの混入などの可能性もありますので、適正なグリースに変更することを推奨します。軸受温度の上昇軸受温度の上昇は、軸受軌道面における摩擦熱の増加によるものと思われますが、軸受は継続使用可能な状態にあると判断します。但し、SOAP／D－SOAPの鉄濃度が比較的高く、摩耗粒子の形態観察で疲労摩耗粒子が観察されていることから、転がり軸受の軌道面では局部的に疲労による摩耗があると判断されます。そのため、今後は、疲労摩耗が起点となって、フレーキングに進展することが懸念されることから、定期的な分析により摩耗の進行状況を確認することを推奨します。
報告№109-09094 報告№109-09094 | 分析№109-000905 分析№109-000905 | 109-000905 | 分析の結果、全てのデータが良好であることから、この油は継続使用可能と判断します。但し、酸化安定度は当社推奨の管理限界値内にありますが、本試料は年月日に油の入れ替えを実施していますので、その際に全量実施されていた場合、今回採油から日後の年月日に当社推奨の管理限界値に到達することが予想されます。このことから、本試料油は次回定検前に更油が必要となりますので、更油時期をご検討ください。特性低下全ての項目が良好の範囲にあるものの、RBOTの低下傾向から、次回定検前に更油が必要となる可能性がありますので、更油時期をご検討ください。粘度は良好と判断します。粘度はmm/sと新油値mm/sに比較して、粘度変化率は+％で、当社推奨の管理限界値である±％以内にあり、良好と判断します。全酸価は良好と判断します。全酸価は.mgKOH/gと新油値.mgKOH/gに比較して高い値であるものの、有機物・有機化合物の結果、油劣化の兆候を示すカルボン酸の吸収が確認されていないことから、良好と判断します。有機物・有機化合物の結果、良好と判断します。有機物・有機化合物の結果、油劣化の兆候を示すカルボン酸の吸収が確認されていないことから、良好と判断します。酸化安定度の結果、現在のところ使用可能な範囲ありますが、RBOTの低下傾向から、次回定検前に更油が必要となりますので、更油の時期をご検討ください。酸化安定度はminと当社推奨の管理限界値のmin以上であり、良好と判断します。但し、本試料は年月日に油の入れ替えを実施していますので、その際に全量実施されていた場合、今回採油から日後の年月日に当社推奨の管理限界値に到達することが予想されます。このことから、本試料油は次回定検前に更油が必要となりますので、更油時期をご検討ください。汚染は良好と判断します。水分は良好と判断します。水分はppmと当社推奨の管理限界値の以下であり、良好と判断します。
報告№109-09136 報告№113-00599 | 分析№109-001160 分析№113-002534 | 113-002534 | 分析の結果、、汚染状態は共に良好な範囲にあることから、継続使用可能と判断します。水分は、前回に比較してppmからppmに減少し、良好です。計数汚染度は、前回に比較してNAS級から等級に変化はなく、良好です。粘度、水分、全酸価、RBOTの各データは、前回同様に良好です。尚、RBOTは、新油値に比較して減少しているものの、更油日の情報がないことから、油余寿命は計算できませんでした。但し、前回に比較して減少傾向は確認されなかったことから、酸化防止剤の消耗は確認されず、この油は継続使用可能な状態にあると判断できました。
報告№109-09136 報告№114-00213 | 分析№109-001160 分析№114-000716 | 114-000716 | 分析の結果、酸価がmgKOH/gと新油値の.mgKOH/gに比較して高い値であり、IRの結果で油劣化の兆候を示すカルボン酸の吸収が確認されていることから、潤滑油は劣化していると思われます。また、水分が.ppmとやや高く、計数汚染度はNAS級以上、重量汚染度は.mg/mlと共に当社推奨の管理限界値を超えています。今後、金属表面が腐食して発生する腐食摩耗に進展することや油中の汚染物が軸受摺動面に噛み込み摩耗が進行することが懸念されます。軸受は継続使用可能と判断します。但し、軸受メタルおよびオイルリングの摩耗が確認されているため、以下の対策を推奨します。至急更油および油槽内の清掃潤滑油の劣化および油中の汚染度が高いことから、腐食摩耗に進展したり、汚染物が軸受摺動面に噛み込み摩耗が進行することが懸念されるため、更油を推奨します。尚、更油をする際には、油槽内を清掃し、更油する新油もNAS級程度の清浄な潤滑油を更油することを推奨します。また、水分の混入経路を特定しなければ、再び水分の混入が継続する可能性がありますので、水分の混入経路を特定されることを併せて推奨します。定期的な分析および分析周期の検討定期的な潤滑油分析によるトライボ診断を実施することにより、分析データの変化から異常の兆候を早期に発見することが可能となります。別紙金属摩耗粉の平衡速度から計算する採油周期に示すように、計算では運転時間が時間で平衡濃度に到達すると思われます。そのため、本設備は時間経過すれば、いつでも採油可能ですので、この時間を目安に次回の採油時期を検討することを推奨します。次回の結果で摩耗状態が良好と確認されれば、分析周期を定期分析の周期にもどし、異常な摩耗状態と確認できた場合には分析周期をさらに短縮して、傾向管理していくことを併せて推奨します。軸受メタルの情報提供今後軸受メタルの摩耗が進行した場合、摩耗程度を評価する必要がありますので、次回分析時には、メタルサイズ、油入れ替え後の稼働時間ならびに直近のメタル交換からの稼働時間をお知らせください。分析結果異常摩耗の早期発見のパラメータであるIs値は-レベルと正常です。また、異常摩耗の兆候を示す摩耗粒子が顕著に観察されなかったことから、は良好と判断します。SOAPの結果、オイルリングの成分である銅がppmと比較的高く、さらに軸受メタルの成分である錫が、鉛が検出されていることから、軸受メタルおよびオイルリングの摩耗が発生していると推定されます。今後、軸受メタルの摩耗が進行した場合、油膜が形成されにくくなり、最終的には焼損する場合もあるため、注意が必要です。また、オイルリングと主軸間、またはオイルリングと軸受台金側面との間で摩耗が発生している場合、オイルリングと主軸の間で摩擦が低下したり、台金との摩擦が増大するなどの影響でオイルリングが円滑に回転し難い状況が発生します。その結果、潤滑油のかき揚げ量が減少し、軸受摺動面で油膜切れを引き起こす可能性があります。計数汚染度はNAS級以上、重量汚染度は.mg/mlと共に当社推奨の管理限界値を超えています。フィルタグラムで茶褐色の粘ちょう物、金属片、鉄錆、砂等が観察されていることから、汚染度が高い要因は、摩耗とスラッジ、そして外部混入異物の影響と思われます。粘度は良好と判断します。水分は.ppmと当社推奨の管理限界値以下であるものの、やや高い値となっています。今後、水分が増加した場合、金属表面が腐食して発生する腐食摩耗に進展することが懸念されます。酸価・IR酸価はmgKOH/gと新油値の.mgKOH/gに比較して高く、IRの結果で油劣化の兆候を示すカルボン酸の吸収が確認されています。継続使用した場合、油中の酸成分の影響で金属表面が腐食して発生する腐食摩耗に進展することが懸念されます。
報告№109-09094 報告№110-00627 | 分析№109-000933 分析№110-002842 | 110-002842 | グリースの物理的性状は良好と判断します。グリースは継続使用可能な状態にあると判断します。≪状態監視とパラメータ≫分析の目的および各分析のパラメータは以下の通りです。特性低下目的：グリースの分析結果から、グリースの物理的性状や劣化傾向などを確認する。全酸価JISK赤外線吸収スペクトルJISKちょう度JISK滴点JISK摩耗目的：グリース中の摩耗粒子を分析する事により、回転・摺動部の潤滑状態、摩耗劣化の程度、余寿命などを解析する。摩耗診断電子顕微鏡観察JISKX線マイクロアナリシス油中金属濃度）JISK≪分析結果≫特性低下全酸価：良好全酸価mgKOH/gは新油値のmgKOH/gに比較し高くはあるものの、有機物・有機化合物試験の結果で油劣化の兆候を示すカルボン酸の吸収が見られないことから、問題は無いと判断します。赤外線吸収スペクトル：良好ちょう度：良好ちょう度値はと当社推奨の管理限界値であるから以内に留まっています。滴点：良好滴点はと新油値のに比較し低いものの、ちょう度が良好の範囲にあり、かつ、有機物・有機化合物試験の結果で油劣化の兆候を示すカルボン酸の吸収が見られないことから、問題は無いと判断します。摩耗摩耗診断電子顕微鏡観察・X線マイクロアナリシス：今回は実施していません。油中金属濃度：今回は実施していません。
報告№103-0215 報告№103-0215 | 分析№103-02131 分析№103-02131 | 103-02131 | 分析の結果、油中の摩耗粒子には、硬い異物の噛み込みで発生する切削粒子、オイルリングの摩耗により発生した銅系粒子が見られました。切削粒子が観察されていることから軸受および軸摺動面では、異物の噛み込みの影響で傷の大きさが数μmの切削傷が発生していると判断できます。今後、この切削傷により油膜が形成されにくくなり、異常摩耗に進展することが懸念されるため、～ヶ月以内に再分析を実施し、摩耗の進行状況を確認されることを推奨します。を示す粘度、水分、全酸価、IRの各データが良好であることから、この油は継続使用可能と判断します。粘度は良好と判断します。粘度はmm/sと当社推奨の管理限界値内にあり、良好と判断します。水分は良好と判断します。水分はppmと管理限界値の以下にあり、良好と判断します。全酸価は良好と判断します。全酸価は.mgKOH/gと新油値以内にあり、良好と判断します。IRは良好と判断します。IRの結果、チャートに示すように油劣化の兆候を示すカルボン酸の吸収が確認されていないことから、良好と判断します。計数汚染度、重量汚染度、共に良好と判断します。計数汚染度は良好と判断します。計数汚染度はNAS級と当社推奨の管理限界値のNAS級以内にあり、良好と判断します。重量汚染度は良好と判断します。重量汚染度はmg/mlと当社推奨の管理限界値のmg/ml以内にあり、良好と判断します。機器の潤滑状態フェログラフィーの結果、異常摩耗の早期発見パラメータであるIs値がの乗とやや高い値を示していました。SOAPは良好と判断します。SOAPの結果、摩耗により発生する鉄、錫が検出されませんでした。尚、油の添加剤成分であるリンが検出されました。D－SOAPは良好と判断します。D－SOAPの結果、オイルリングの摩耗により発生した銅が.ppm検出されたものの、軸受メタルの摩耗により発生した錫の検出量が微量であることから良好と判断します。フェログラフィーの結果、異物の噛み込みにより発生した切削粒子がやや多く見られました。フェログラフィーの結果、異常摩耗の早期発見パラメータであるIs値がの乗とやや高く、外部から混入した異物の噛み込みにより発生した切削粒子がやや多く見られました。
報告№104-0242 | 分析№104-01847 | 104-01847 | 濾過前の試料油を分析した結果、摩耗粒子形態観察でフレッティングにより発生したμm未満の赤錆が多く観察された。フレッティングの発生要因は、スラストランナー固定部やスラストメタル台金部の鉄系材料が接合されたり、勘合されたりする部分から発生します。フレッティングによる赤錆が少量発生しても直ちに異常ではありませんが、場合によっては、これらの粒子、赤錆が軸受摺動面に噛み込み、摩耗を進行させる場合があります。これらの障害発生に対する弊害を勘案の上、次年度の分析では赤錆が軸受摺動面に噛み込み摩耗が進行することに注意が必要です。
報告№109-09136 報告№112-00589 | 分析№109-001160 分析№112-002477 | 112-002477_date130409 | 分析の結果、潤滑油の劣化は確認されていないことから、継続使用可能な状態にあると判断します。但し、油中の汚染度が高く、汚染物がギヤ歯面や軌道面に噛み込み摩耗が進行することが懸念されるため、以下の対策を推奨します。減速機分析の結果、減速機は継続使用可能な状態にあると判断します。但し、切削摩耗や疲労摩耗が発生しており、今後も摩耗の進行を傾向監視するため、以下の対策を推奨します。濾過または更油油中の汚染度が高いことから、摩耗粒子や異物等がギヤ歯面や軸受軌道面に噛み込むことによる摩耗の進行が懸念されるため、濾過または更油を推奨します。定期的な分析定期的に分析を実施することにより、データの変化から異常の兆候を早期に発見することが可能となります。また、今回は対象設備の初回分析であるため、あと最低でも回分析を実施し、分析データの変化から今後の分析周期を検討することを推奨します。今後、切削摩耗や疲労摩耗の進行が懸念されるため、出来るだけ早めに回目の分析を実施することを推奨します。は、劣化はなく良好と判断します。粘度粘度は、mm/sと新油値mm/sに比較して、粘度変化率は+％で、当社推奨の管理限界値である±％以内であり、良好と判断します。水分は、.ppmと当社推奨の管理限界値の以下であり、良好と判断します。酸価は、.mgKOH/gと新油値以下であり、良好と判断します。IRIRチャートの結果、油劣化の兆候を示すカルボン酸の吸収が確認されていないことから、良好と判断します。計数汚染度は、当社推奨の管理限界値に到達しており、油中の汚染度は高い値でした。計数汚染度計数汚染度は、NAS級と当社推奨の管理限界値NAS級に到達していました。重量汚染度は、.mg/mlと当社推奨の管理限界値mg/ml以下であり、良好と判断します。光学顕微鏡写真重量汚染度で濾過したフィルタ表面上の夾雑物を光学顕微鏡で観察した結果、金属片、鉄錆、砂等が観察されました。はフェログラフィーおよびSOAP-Tの結果から総合的に判断した結果、傾向管理が必要な状態にあると考えられます。フェログラフィー【異常摩耗指数：Is値】Is値は異常摩耗の早期発見パラメータのつで、摩耗粒子を定量化するために用います。今回のIs値はの乗とやや高い値でした。フェログラフィー【定性分析：摩耗粒子および摩耗形態観察】観察された摩耗粒子は、以下の通りでした。切削粒子・異物や金属表面の微小突起による切削摩耗により発生。疲労摩耗粒子・繰返し応力を受けて発生。観察された摩耗粒子の中でも切削粒子は、注意が必要です。減速機で切削摩耗が発生した場合、減速機内部で使用されている転がり軸受が切削摩耗により生じた軌道面の損傷が起点となって、寿命が分の程度に低下することがあることから、切削摩耗には十分注意する必要があります。切削摩耗の発生原因となる混入異物が残留している場合、この異物により切削摩耗が継続して発生する可能性があります。Iカップリング発光分光分析【SOAP-T】検出された金属元素から発生箇所を推定すると、以下の通りでした。鉄、ニッケル、錫・ギヤ、軸受等カルシウム、ナトリウム・外部混入異物バックラッシご提供いただいた減速機に関する情報からハスバ歯車の組み合わせの段減速機構であり、この歯車の構成から接触点箇所のバックラッシを求めました。尚、油量が不明でしたのでLと仮定しました。ギヤのバックラッシの増加量を求めた結果、接触点箇所でバックラッシの増加量は、.μmと推定されます。バックラッシ増加分の上限値は、メーカにより差異はあるものの、当社の推奨するバックラッシは、一般に推奨されるμmを管理目安にしています。この値に比較して十分に小さい値です。
報告№109-09451 報告№109-09451 | 分析№109-002823 分析№109-002823 | 109-002823 | 軸受の潤滑状態および初期試験を実施し、前回データと照合した結果、油中摩耗粒子の増加が確認されました。油中の粒子濃度は、油膜破断による発生や油槽内などでの沈降が均衡したところで、いわゆる平衡状態になります。このバランスが崩れると増加する場合と減少する場合とに分かれます。増加した場合は、発生と減少の均衡が崩れ、摩耗の発生や外部混入が始まったことを示し、またこれとは反対に、減少した場合は発生量が減少しているか、或いは、減少量が大きくなっていることを示し、特に減少は、汚染状態や潤滑状態が良好であることを示唆しています。本軸受の場合、油中粒子の僅かな増加が確認されています。摩耗粒子およびフィルタ表面の異物観察で球状粒子および鉄錆、砂等が比較的多く観察されていますが、球状粒子は前回に比較して顕著な増加傾向が確認されていないことから、懸念された軸電流発生の可能性は小さく、汚染度が上昇した要因は、外部から混入したと思われる異物によるものと考えられます。但し、計数汚染度がNAS級と管理限界値内にあり、且つ、異常摩耗の早期発見パラメータであるフェログラフィーのIs値がのマイナス乗と良好の範囲にあることから、継続使用は可能と判断します。これらのことは、前回に比較して、計数汚染度はランク増加したものの良好の範囲にあり、SOAP／D-SOAPの鉄および錫濃度に変化がないこと異常摩耗の早期発見パラメータであるフェログラフィーのIs値がのマイナス乗と良好の範囲にあること以上のことから判断しています。潤滑油の基本特性潤滑油の基本特性のIRおよびRBOTは良好の範囲にあることから、本試料油は継続使用可能と判断します。尚、RBOTが前回に比較してmin上昇しています。前回の採油後に採油分のリットル程度補給していますが、この程度でRBOTがminも増加することはないと思われます。保管していた前回の試料油を再分析し確認しましたが、測定結果に差異はなく、RBOTが上昇した原因は分かりませんでした。しかし、IRの結果が良好であることから本試料油は十分に継続使用可能であり、今後は今回のRBOT値を基に管理を行います。
報告№102-0324 報告№102-0324 | 分析№102-03216 分析№102-03216 | ○○102-03216 | は良好と判断します。粘度は良好と判断します。粘度は.mm/sと新油値mm/sに比較して、粘度変化率は％で、当社推奨の管理目安である±％以内にあり、良好と判断します。水分は良好と判断します。水分はppmと当社推奨の管理目安の以下であり、良好と判断します。全酸価は良好と判断します。全酸価は.mgKOH/gと新油値.mgKOH/gに比較して、変化はなく、良好と判断します。IRの結果、良好と判断します。IRの結果、良好と判断します。計数汚染度がNAS級とやや高い値でした。計数汚染度はNAS級とやや高い値でした。計数汚染度はNAS級と当社推奨の限界値のNAS級に比較して清浄ではあるものの、やや高い値でした。粒子分布を詳細に見てみると、～μmの粒子が多いことが判りました。重量汚染度は良好と判断します。重量汚染度は.mg/mlと当社推奨の管理目安のmg/ml以下であり、良好と判断します。機器の潤滑状態軸受の潤滑状態は正常と判断します。SOAPの結果は良好です。SOAPの結果、金属元素は検出されませんでした。D－SOAPの結果は良好です。軸受の摩耗を示す錫は検出されず、良好と判断します。フェログラフィーの結果は良好です。摩耗の過酷度を示すフェログラフィーのIs値が.と低く、且つ、異常な摩耗粒子は見られないことから、軸受の潤滑状態は良好と判断します。
報告№107-0366 報告№109-09292 | 分析№107-01900 分析№109-002101 | 109-002101 | 濾過前の試料油を分析した結果、前回に比較して異常摩耗の早期発見パラメータであるフェログラフィーのIs値がの乗から乗に桁上昇し、摩耗粒子の形態観察でμm以下の鉄系摩耗粒子が多く観察されました。主にサーボシリンダ内壁やポンプ内部で摩耗が進行している可能性が考えられます。現在のところ、NAS級と非常に良好の範囲にありますが、Is値が上昇していることから、潤滑状態は厳しくなりつつあります。このまま摩耗が進行し汚染度が上昇した場合、バルブ類の動作障害やフィルタの目詰まり等が発生することが懸念されます。これらの障害発生に対する弊害を勘案の上、念のためヶ月後に再度分析を実施し、摩耗の進行状況および汚染の状態を確認することを推奨します。尚、RBOTが前回に比較し、min上昇しています。RBOTが上昇した理由は、更油、補給を実施した仮設タンクで他の軸受油と混合して濾過を実施した濾過機配管内や仮設タンクなどに油が残留していた以上のことが考えられます。お客様からの情報および採油状況によると、およびではなく、今回の採油が濾過機の採油配管であることから、の可能性が考えられます。今後は今回のRBOT値によりデータ管理を行います。
報告№109-09136 報告№114-00132 | 分析№109-001160 分析№114-000406 | 114-000406 | は良好の範囲にあるものの、計数汚染度がNAS級とやや高い値です。今後、油中の汚染物が軸受摺動面に噛み込み摩耗が進行することが懸念されるため、注意が必要です。軸受は継続使用可能な状態にあると判断します。但し、今後の摩耗推移を確認するためにも傾向監視を継続することが有効です。あと回分析を実施今後、あと回分析を実施し、摩耗が安定するか、或いは、異常摩耗に進展するかを確認することを推奨します。Is値は異常摩耗の早期発見パラメータのつで、摩耗程度を定量化するために用います。Is値は×とやや高い値です。フェログラフィーで観察された代表的な粒子は、以下の通りです。正常な摩耗粒子・潤滑状態が正常なマイルド摩耗により発生。シビア粒子・潤滑状態がやや厳しい凝着摩耗により発生。極微小領域で油膜切れが発生したことを示します。観察された摩耗粒子の中には、約μmサイズの大型のシビア粒子が観察されています。シビア粒子は、視野に個と少ないことから、直ちに異常ではないものの、今後の摩耗進行が懸念されます。また、シビア粒子は、摩擦面が将来的に異常摩耗へ進展する可能性を示唆しているため、傾向監視が有用と思われます。詳細は、別紙傾向監視が必要な摩耗粒子をご覧ください。一方、D-SOAPの結果、銅が.ppm検出されています。オイルリングと主軸間、またはオイルリングと軸受台金側面との間で摩耗が発生していると考えられます。このような場合、オイルリングと主軸の間で摩擦が低下したり、台金との摩擦が増大するなどの影響でオイルリングが円滑に回転し難い状況が発生します。その結果、潤滑油のかき揚げ量が減少し、軸受摺動面で油膜切れを引き起こす可能性があります。計数汚染度はNAS級とやや高い値です。フィルタグラムで銅合金、鉄錆、砂等が観察されていることから、汚染度が高い要因は、摩耗と外部混入異物の影響と思われます。粘度、水分、酸価、IR、RBOTの各データは良好です。
報告№108-0250 報告№108-0250 | 分析№108-01831 分析№108-01832 | 108-01832 | 、汚染度、軸受の潤滑状態を確認する。今回の採油は、対象設備の停止中に排油口から実施しているため、油循環中に採油した場合に比較し、油中粒子の沈降の影響を受け、分析データが高濃度に出る可能性があります。今回の分析は以上のことを踏まえて結果を検討しました。【軸受の潤滑状態】分析の結果、計数汚染度がNAS級以上、重量汚染度がmg/mlと共に当社推奨の管理限界値を超えていました。また、異常摩耗の早期発見パラメータであるフェログラフィーのIs値が高いの乗となっていました。摩耗粒子の形態観察で外部から混入したと思われる鉄錆がやや多く観察され、フィルタ表面の異物観察で外部から混入したと思われる金属片、鉄錆、砂等が多く観察されました。更にSOAP／D－SOAPで鉄が多く検出されたことから、汚染度が高い要因は、内部発生または外部混入した鉄錆によるものと考えられました。外部混入異物は、今回の採油が対象設備の停止中に排油口から採油を実施しているため、排油口配管内部に残留していた汚染物が検出された可能性が高いと思われますが、この鉄錆が軸受軌道面に噛み込み、摩耗を発生させ、さらには、転がり軸受の寿命の指標となるフレーキングに進展することが懸念されるため、油槽内を清掃すると共に、運転再開後直ちに再度分析し、摩耗の進行状況を確認することを推奨します。【】を示す粘度、水分、全酸価、IRの各データは良好の範囲にあることから、この油は継続使用可能と判断します。【採油について】上述しましたように、今回の採油は停止中の採油であるため、運転中の採油に比較して汚染度は高目に出ている可能性があります。採油は、粒子の沈降の影響を少なくすることが重要であり、そのため油中粒子が均一な分散状態で実施されることを併せて推奨します。
報告№109-09136 報告№112-00373 | 分析№109-001160 分析№112-001554 | 112-001554 | 潤滑油および対象設備は継続使用可能な状態にあると判断します。はフェログラフィーおよびSOAP／D-SOAPの結果から総合的に判断した結果、正常な状態にあると考えられます。フェログラフィー【定量分析：Is値】Is値は異常摩耗の早期発見パラメータのつで、摩耗粒子を定量化するために用います。今回のIs値はのマイナス乗と低い値でした。フェログラフィー【定性分析：摩耗粒子および摩耗形態観察】分析結果から比較的多く観察された粒子は、以下の通りでした。正常な摩耗粒子・潤滑状態が正常なマイルド摩耗により発生。鉄錆、砂等・外部から混入したと考えられます。Iカップリング発光分光分析【SOAP／D-SOAP】検出された金属元素から発生箇所を推定すると、以下の通りでした。錫・軸受、ギヤ等カルシウム、ナトリウム・外部混入異物計数汚染度、重量汚染度は共に良好でした。粘度、水分、全酸価、IR、RBOTの各データは良好でした。尚、RBOTは、新油値に比較して大きな値であり減少傾向は確認されませんでした。このことから、酸化防止剤の消耗は確認されず、この油は継続使用可能な状態にあると判断できました。
報告№108-0183 報告№108-0183 | 分析№108-01264 分析№108-01264 | 108-01264 | 分析の結果、全てのデータが良好であることから、本試料油は継続使用可能であり、軸受の潤滑状態も正常と判断します。但し、SOAPの結果、銅がppm検出されており、銅を使用した部分の溶出が発生していると考えられます。この溶出は検出された亜鉛系添加剤の成分と銅が反応し、溶出することが知られています。銅濃度は別紙鉱油の酸価に対する金属触媒の影響に示すように銅濃度が増加すると酸化速度が速まりますので、酸化劣化の進行状況を油分析により監視されることを推奨します。は良好と判断します。計数汚染度は良好と判断します。計数汚染度はNAS級と当社推奨の管理限界値のNAS級以内にあり、良好と判断します。重量汚染度は良好と判断します。重量汚染度は.mg/mlと当社推奨の管理限界値のmg/ml以内にあり、良好と判断します。機器の潤滑状態SOAPの結果、銅が多く検出されました。SOAPの結果、銅が多く検出されました。SOAPの結果、油の添加剤成分であるリン、亜鉛が検出されました。一方、銅が検出されました。銅を使用した部分の溶出が発生していると考えられます。この溶出は検出された亜鉛系添加剤の成分と銅が反応し、溶出することが知られています。銅濃度は別紙鉱油の酸化に対する金属触媒の影響に示すように銅濃度が増加すると酸化速度が速まりますので、酸化劣化の進行状況を全酸価の変化で監視されることを推奨します。D－SOAPの結果、鉄が検出されました。D－SOAPの結果、摩耗により発生する鉄が検出されました。フェログラフィーの結果は良好です。異常摩耗の早期発見パラメータであるフェログラフィーのIs値がのマイナス乗と良好の範囲にあることから、潤滑状態は正常と判断します。
報告№109-09136 報告№113-00070 | 分析№109-001160 分析№113-000297 | 113-000297 | 油の劣化は確認されていないものの、汚染度が高い値でした。減速機減速機は継続使用可能な状態にあると判断します。但し、将来的な摩耗進行の有無を確認するためにも傾向監視を継続することが有効です。濾過または更油油中の汚染度が高いことから、摩耗粒子や異物等が軸受軌道面に噛み込むことによる摩耗の進行が懸念されるため、濾過または更油を推奨します。定期的な分析定期的な分析を実施することにより、データの変化から異常の兆候を早期に発見することが可能となります。今後懸念される疲労摩耗の進行を監視するため、定期的に分析を実施することを推奨します。バックラッシによる評価トライボ診断では、バックラッシの増加量を分析結果から計算できますので、構造が確認できる図面、ギヤの形式、歯形、モジュール、歯数、歯幅、油入替後の稼働時間ならびに分解点検後の稼働時間をお知らせ下さい。計算結果をご報告いたします。はフェログラフィーおよびSOAP／D-SOAPの結果から総合的に判断した結果、継続使用は可能ですが、今後の機器の機能を確認するためにも傾向管理が有用と考えます。フェログラフィー【定量分析：Is値】Is値は異常摩耗の早期発見パラメータのつで、摩耗程度を定量化するために用います。今回のIs値はの乗とやや高い値でした。フェログラフィー【定性分析：摩耗粒子および摩耗形態観察】分析結果から観察された代表的な摩耗粒子は、以下の通りでした。疲労摩耗粒子・繰返し応力を受けて発生。転がり軸受は、疲労摩耗がフレーキングに進展すると機能低下に繋がる可能性が生じることから、特にフレーキング粒子の確認が重要です。今回フレーキング粒子は確認されませんでしたが、微小な疲労摩耗粒子が発生している場合、表面層の亀裂は軸受の内層部に向かって進展し、亀裂同士がつながり大型の剥離となり、フレーキング発生の原因となりやすいことが知られています。Iカップリング発光分光分析【SOAP／D-SOAP】検出された金属元素から発生箇所を推定すると、以下の通りでした。鉄、亜鉛・ギヤ歯面、軸受等リン・添加剤カルシウム、アルミニウム、ナトリウム・外部混入異物計数汚染度はNAS級と当社推奨の管理限界値に到達していました。フィルタ表面の異物観察で粘ちょう物、金属片、砂等が観察されたことから、汚染度が高い要因は、摩耗とスラッジ、そして外部混入異物の影響と思われます。粘度、水分、酸価、IRの各データは良好でした。
報告№103-8025 | 分析№103-00518 | 103-00518 | 濾過前の試料油を分析した結果、軸受摺動面で厳しい金属接触が発生していることがわかりました。直ちに異常ではないものの、今後、更に摩耗が進行する場合があるため、ヶ月後に再度分析を実施し、摩耗の進行状況を確認されることを推奨します。これらのことは、異常摩耗の早期発見パラメータであるフェログラフィーのIs値が、と非常に良好の範囲にあるものの、摩耗粒子の形態観察の結果、金属接触が厳しい場合に発生するシビア粒子、金属接触が厳しく、且つ、摩擦熱が高い場合に発生した黒錆が見られたことから判断しました。尚、RBOTが前回に比較し、min上昇したのは、新油の補充の影響によると思われます。今後は、今回のRBOT値によりデータ管理を行います。
報告№109-09136 報告№112-00162 | 分析№109-001160 分析№112-000669 | 112-000669 | 軸受は継続使用可能な状態にあると判断します。但し、今後も摩耗の進行を傾向監視するため、以下の対策を推奨します。定期的な分析フレッティング摩耗の進行を監視するため、定期的に分析を実施し、分析データによる摩耗の進行状況を確認することを推奨します。Is値は異常摩耗の早期発見パラメータのつで、摩耗粒子を定量化するために用います。今回のIs値はの乗であり、潤滑状態は厳しいと判断できます。摩耗粒子の形態で比較的多く観察された粒子は、潤滑状態が正常な場合に発生する摩耗粒子フレッティングにより発生する赤錆でした。これらの摩耗粒子が観察された場合、潤滑部で発生している摩耗形態は、正常なマイルド摩耗微振動によるフレッティング摩耗であることが分かります。フレッティングは、・軸と内輪内面・軸受箱と外輪外面・軌道輪と転動体の箇所で発生する可能性があります。フレッティング粒子は酸化して硬いため、軸受軌道面に噛み込んだ場合はその傷が疲労剥離の起点となり、疲労摩耗へと進展することが想定されます。計数汚染度はNAS級とやや高い値でした。フィルタ表面の異物観察で鉄錆、砂等が観察されたことから、汚染度が高い要因は、摩耗と外部混入異物の影響と思われます。分析結果計数汚染度はやや高い値でした。計数汚染度計数汚染度はNAS級と当社推奨の管理限界値のNAS級以内にあるものの、やや高い値でした。重量汚染度はmg/mlでした。機器の潤滑状態摩耗粒子の形態観察の結果、潤滑状態が正常な場合に発生する摩耗粒子、フレッティングにより発生する赤錆が比較的多く観察されました。SOAPSOAPの結果、摩耗により発生する鉄が検出されました。D－SOAPD－SOAPの結果、摩耗により発生する鉄が検出されました。フェログラフィー異常摩耗の早期発見パラメータであるフェログラフィーのIs値がの乗と高く、摩耗粒子の形態観察の結果、潤滑状態が正常な場合に発生する摩耗粒子、フレッティングにより発生する赤錆が比較的多く観察されました。
報告№103-4530 | 分析№103-01390 | 103-01390 | 分析の結果、RBOTがminと低下してきており、今後、RBOTの低下が加速することが懸念されるため、ヶ月後に分析を実施し、低下傾向を把握し、劣化の進行状況を確認されると共に早急に更油されることを推奨します。これらのことは、RBOTが新油のminに比較してminと酸化防止剤の残存量が％に低下していたことから判断しました。尚、軸受の潤滑状態を示すSOAP／D-SOAP、フェログラフィーの各データが良好であることから、潤滑状態は正常な状態にあると判断します。
報告№108-0150 報告№108-0150 | 分析№108-00983 分析№108-00983 | 108-00983 | 分析の結果、転がり軸受の寿命の指標となるフレーキングの発生が確認されなかったことから、本軸受は継続使用可能と判断します。計数汚染度は良好と判断します。計数汚染度は良好と判断します。計数汚染度はNAS級と当社推奨の管理限界値のNAS級以内であり、良好と判断します。重量汚染度はmg/mlでした。重量汚染度はmg/mlでした。機器の潤滑状態機器の潤滑状態は正常と判断します。SOAPの結果、銅が検出されました。SOAPの結果、摩耗により発生する銅、油の添加剤成分であるリンが検出されました。D－SOAPの結果、鉄および銅が検出されました。D－SOAPの結果、摩耗により発生する鉄および銅が検出されました。フェログラフィーの結果は良好です。異常摩耗の早期発見パラメータであるフェログラフィーのIs値がのマイナス乗と良好の範囲にあり、潤滑状態は正常と判断します。
報告№107-6026 報告№107-0388 | 分析№107-02108 分析№107-02017 | 107-02017 | 分析の結果、銅を使用した箇所で摩耗が確認されました。摩耗粒子形態観察で金属接触が厳しい場合に発生するシビア粒子、銅合金がやや多く観察されたことから、軸受摺動面では厳しい金属接触が発生しています。今後、更に摩耗が進行することに注意が必要です。また、銅を使用した箇所がオイルリングであった場合、動きが悪くなり、油の供給量が減少し、油膜切れが発生する可能性がありますので、オイルリングの回転状況を確認すると共に、ヶ月後に再度分析を実施し、摩耗の進行状況を確認することを推奨します。これらのことは、異常摩耗の早期発見パラメータであるフェログラフィーのIs値が.と良好の範囲にあるものの、摩耗粒子形態観察の結果、金属接触が厳しい場合に発生するシビア粒子、銅合金がやや多く観察されたことSOAP／D－SOAPの結果、銅が検出されたこと以上のことから判断しました。
報告№109-09136 | 分析№109-001160 | 113-002900 | 今回までに回実施してきた分析の結果、摩耗状態に関するパラメータは良好の範囲にあったことから、現時点では減速機の分解点検は必要ないと判断します。定期的な分析年に回分析を実施し、その分析結果が良好であったことから、今後は年毎に定期的な分析を行い、摩耗推移を監視することを推奨します。は、フェログラフィーおよびSOAP/D-SOAPの結果から総合的に判断した結果、継続使用は可能ですが、今後の機器の機能を確認するためにも傾向管理が有用と考えます。フェログラフィー【異常摩耗指数：Is値】Is値は異常摩耗の早期発見パラメータのつで、摩耗粒子を定量化するために用います。前回に比較してIs値はレベルから変化はなく、摩耗状態は安定していると考えられます。表の限界値到達予測時間は、減速機におけるIs値の限界値の目安に到達する時間を示しており、直ちに異常となるわけではないことから、参考値として考え、今後も分析による傾向監視を継続することが有用です。フェログラフィー【定性分析：摩耗粒子および摩耗形態観察】フェログラフィーで観察された代表的な粒子は、以下の通りです。シビア粒子・潤滑状態がやや厳しい凝着摩耗により発生。極微小領域で油膜切れが発生したことを示します。疲労摩耗粒子・繰返し応力による金属疲労で発生。大型化するとフレーキングの発生が懸念されます。シビア粒子は、摩擦面が将来的に異常摩耗へ進展する可能性を示唆しているため、傾向監視が有用と思われます。詳細は、別紙傾向監視が必要な摩耗粒子をご覧ください。Iカップリング発光分光分析【SOAP-T】検出された金属元素から発生箇所を推定すると、以下の通りでした。鉄、銅、亜鉛・ギヤ、軸受等リン、モリブデン・添加剤カルシウム、アルミニウム、ナトリウム、マグネシウム・外部混入異物
報告№105-0270 報告№105-0354 | 分析№105-01754 分析№105-02320 | 105-02320 | 本試験は、トライボ診断を実施し、軸受の潤滑状態、汚染状況、油の劣化状態を確認することを目的としました。軸受の潤滑状態ベアリング軌道面の微小領域に疲労摩耗、保持器と転動体摺動面に油膜切れによる摩耗が発生しています。観察された摩耗粒子の中にはやや大型の摩耗粒子が観察されていますが、異常摩耗の早期発見パラメータであるIs値がの乗と使用可能な範囲にあることから、現在のところ、ベアリングは継続使用可能と判断します。但し、今後、転がり軸受の寿命の指標となるフレーキングへの進展、および保持器の摩耗が進行し、転動体とのギャップが増大することにより振動発生につながることが懸念されるため、運転時間が時間経過した時点でトライボ診断を実施し、摩耗の進行状況を確認することを推奨します。油の汚染状況計数汚染度がNAS級、重量汚染度がmg/mlとやや汚染されていました。油の劣化状態油の劣化状況を確認するために実施した粘度、水分、全酸価、IRの各データが良好であることから、この油は継続使用可能と判断します。
報告№109-09136 報告№112-00130 | 分析№109-001160 分析№112-000521 | 112-000521 | 対象設備は継続使用可能な状態にあると判断します。但し、潤滑油は粘度が低下し、水分が多く含まれており、今後も摩耗の進行を傾向監視するため、以下の対策を推奨します。更油粘度低下が確認されており、油膜切れにより摩耗が発生しています。さらに水分の影響により金属表面で腐食摩耗が発生し、発生した鉄錆等の粒子が潤滑部に噛み込み摩耗が進行することが懸念されるため、更油を推奨します。フィルタの点検油中の汚染度が高く、フィルタ精度が低下している可能性があることから、フィルタの点検を推奨します。異種油の混入および油名の確認異種油の混入の有無、油名を再確認することを推奨します。定期的な分析凝着摩耗の進行が懸念されるため、今後は定期的に分析を実施し、摩耗の進行状況を確認することを推奨します。フェログラフィーIs値は異常摩耗の早期発見パラメータのつで、摩耗粒子を定量化するために用います。今回のIs値はの乗であり、潤滑状態は厳しいと判断できます。摩耗粒子の形態で比較的多く観察された粒子は、潤滑状態が正常な場合に発生する摩耗粒子金属潤滑部が局部的に油膜切れを起して発生するシビア粒子でした。これらの摩耗粒子が観察された場合、潤滑部で発生している摩耗形態は、正常なマイルド摩耗潤滑状態がやや厳しい凝着摩耗であることが分かります。電子顕微鏡・X線マイクロアナリシス観察された粒子をSEM・XMAで詳細に分析した結果、粒子には鉄、クロム、マンガンが比較的多く含まれており、成分割合から粒子は主にシリンダ内壁やピストンリング等から発生していると推定できました。Iカップリング発光分光分析【SOAP-T】検出された金属元素は、SOAP-Tの結果表に示すように、鉄、鉛、銅、リン、亜鉛、カルシウム、アルミニウム、ケイ素、ナトリウム、マグネシウムでした。検出されたこれらの金属元素から発生箇所を推定すると鉄、鉛、銅・エンジン部品リン、亜鉛、カルシウム、マグネシウム・オイル添加剤アルミニウム、ケイ素、ナトリウム・外部混入異物であると思われます。このうち、機械部品が摩耗したと思われる元素はのグループです。銅を使用した箇所の摩耗・溶出SOAPの結果、銅がppm検出されたことから、銅を使用した箇所の溶出・摩耗が発生しています。亜鉛系添加剤を使用している潤滑油で銅が検出される場合、潤滑系統内でこれらの金属が亜鉛系添加剤の影響により溶出することが知られています。今回の検出は、この溶出によるものと考えられます。今後、別紙鉱油の酸化に対する金属触媒の影響に示すように濃度の増加に伴い酸化速度が速まる可能性があります。計数汚染度計数汚染度はNAS級以上と汚染されていました。フィルタ表面の異物観察で金属片、鉄錆、砂等が観察されたことから、汚染度が高い要因は、摩耗と外部混入異物の影響と思われます。粒度分布粒度分布は.～.μmの範囲にあり、.μmにピークが確認されました。μm以下の粒子が多いことから、燃焼して発生したすす等が油中粒子の主成分であることが推測できます。酸価、塩基価の各データは良好でした。粘度粘度は、mm/sと新油値のmm/sに比較して粘度変化率が-.％となっており、当社推奨の管理限界値である±％を超えていました。ディーゼルエンジンオイルの粘度低下は、別紙内燃機関における粘度の低下を御覧下さい。水分はppmと当社推奨の管理限界値を超えていました。今後、水分の影響でエンジン内部に錆が発生し、その影響で摩耗が発生する懸念があります。IRIRの結果、新油のIRスペクトルと一致しない箇所が確認されました。異種油の混入または油名の誤りなどが考えられます。
|  | 98-02548 | 摩耗が推定されます精点Aを実施した結果、計数汚染度がNAS級、重量汚染度がmg/mlと非常に汚染されていた。フェログラフィーの結果、Is値がの乗と高く、摩耗粒子の形態観察の結果、ホワイトメタルのプレート状粒子が多く、且つ、μm未満の鉄系粒子が多く見られ、SOAP／D－SOAPの結果、錫、アンチモンが検出されていることから、汚染要因は軸受メタルの摩耗によるものと推定された。リンの減少前回に比較して、SOAPの錫がppmからppmにほぼ倍に増加していた。年月に摩耗防止剤TS-投与を実施しているが、摩耗防止を目的としているリンと摩耗により発生する軸受メタルの主成分である錫の濃度変化を別添図により比較した。図から明らかなようにリンが消耗するにしたがい、錫の摩耗が進行していることが判る。このことから、リンの減少は主軸と軸受メタルの摩擦により消耗したためと考えられた。軸受摩耗今回の採油は上部より行っている。この採油した時の錫濃度が全油量にわたって均一であると仮定して、検出された錫濃度と油量から摩耗体積を計算すると、その摩耗体積はcmとなる。主軸に接触するメタルの面積を下メタルの分のとし、且つ、その接触面積が平均的に摩耗したと仮定して摩耗深さを計算するとμmとなる。摩耗深さがμmであると、軸受のすべり表面のマイクロオイルポケットがなくなり、少なくとも部分的に鏡面になっている部分があると推測される。夏期ピーク前に分解点検が必要になると考える。
|  | 113-001711 | 対象設備は継続使用可能な状態にあると判断します。但し、今後の摩耗進行の有無を確認するためにも傾向監視を継続することが有効です。また、潤滑油の水分は更油が必要な濃度を僅かに超えていました。更油或いは部分更油による水分濃度の調整水分の影響により金属表面で腐食摩耗が発生し、発生した鉄錆等の粒子が潤滑部に噛み込み摩耗が進行することがありますので、予防措置として更油或いは部分更油などにより相対的に水分濃度を低くするなどの方法を推奨します。定期的な分析今後懸念される切削摩耗、凝着摩耗の進行を監視するため、定期的に分析を実施することを推奨します。新油との比較による評価を示す粘度、塩基価のデータは新油データを基準として評価しています。今回は油名が不明であり新油データとの比較による良否の評価ができませんでしたが、今後分析を実施する場合は、使用している新油を同時に分析することをご検討下さい。はフェログラフィーおよびSOAP-Tの結果から総合的に判断した結果、継続使用は可能ですが、機器の機能を保持するためにも傾向管理が有用と考えます。フェログラフィー【定量分析：Is値】Is値は異常摩耗の早期発見パラメータのつで、摩耗粒子を定量化するために用います。Is値はの乗と、やや高い値でした。フェログラフィー【定性分析：摩耗粒子および摩耗形態観察】分析結果から比較的多く観察された粒子は、以下の通りでした。正常な摩耗粒子・潤滑状態が正常なマイルド摩耗により発生。切削粒子・異物や金属表面の微小突起による切削摩耗により発生。シビア粒子・潤滑状態がやや厳しい凝着摩耗により発生。金属潤滑部が局部的に油膜切れを起していると考えられます。観察された摩耗粒子の中でも切削粒子、シビア粒子は、将来的な異常摩耗の進行に繋がる可能性を示唆しているため、傾向監視が必要と思われます。詳細は、別紙傾向監視が必要な摩耗粒子をご覧ください。Iカップリング発光分光分析【SOAP-T】検出された金属元素から発生箇所を推定すると、以下の通りでした。鉄、銅、錫・エンジン部品等リン、亜鉛、カルシウム、ホウ素、モリブデン・添加剤アルミニウム、ケイ素、ナトリウム、マグネシウム・外部混入異物クランクピンメタルの摩耗SOAP-Tで錫が、銅が検出されたことから、クランクピンメタルが摩耗していると推定されました。詳細は、別紙クランクピンメタルの摩耗をご覧ください。銅を使用した箇所の溶出・摩耗SOAP-Tの結果、銅がppm検出されたことから、銅を使用した箇所の溶出・摩耗が発生していると思われます。亜鉛系添加剤を使用している潤滑油で銅が検出される場合、潤滑系統内でこれらの金属が亜鉛系添加剤の影響により溶出することが知られています。今回の検出は、この溶出と摩耗との双方によるものと考えられます。今後、別紙鉱油の酸化に対する金属触媒の影響に示すように濃度の増加に伴い酸化速度が速まる可能性があります。粘度粘度はmm/sでした。油名が不明であることから評価できませんが、仮に本試料油の新油がmm/sであるとすると、粘度変化率は-.％で、当社推奨の管理限界値である±％以内になります。水分は.と当社推奨の管理限界値を僅かに超えていました。今後、水分の影響でエンジン内部に錆が発生し、その影響で摩耗が発生する懸念があります。塩基価はmgKOH/gでした。
報告№109-09136 報告№110-00034 | 分析№109-001160 分析№110-000101 | 110-000101 | 結論軸受は今のところ酸化の影響を受けていませんので継続使用は可能ですが、このように酸化が進んでいると腐食の発生が避けられません。大至急更油が必要と判断します。更油の際には、軸受油槽内部を十分にフラッシングすることを推奨します。なお、すでに主軸表面で腐食摩耗が発生している可能性がありますので、更油後運転再開後必ず回分析し、腐食による摩耗への影響が発生するかを確認することを併せて推奨します。
報告№108-0387 報告№109-09061 | 分析№108-02609 分析№109-000649 | 109-000649 | 、汚染度を確認する。汚染度分析の結果、重量汚染度が当社推奨の管理限界値を超えていることが分かりました。ミリポアフィルタの表面観察で鉄錆、砂等が多く観察されたことから、汚染度が高い要因は、外部混入異物の影響と考えられます。外部混入異物は、今回の採油が対象設備の停止中に排油口から採油を実施しているため、排油口配管内部に残留していた汚染物が検出された可能性が高いと思われます。切削摩耗を予防するために、油槽内を清掃されることを推奨します。を示す粘度、水分、全酸価、IRの各データは良好の範囲にあることから、この油は継続使用可能と判断します。
報告№109-09136 | 分析№109-001160 | 112-002843 | 油の劣化進行は確認されず、汚染度は良好な範囲にあることから、継続使用可能と判断します。対象設備は継続使用可能な状態にあると判断します。但し、将来的な摩耗進行の有無を確認するためにも傾向監視を継続することが有効です。濾過摩耗粒子や異物等がギヤ歯面や軸受軌道面に噛み込むことによる摩耗の進行が懸念されるため、可能であれば濾過を推奨します。定期的な分析今後懸念される凝着摩耗の進行を監視するため、定期的に分析を実施することを推奨します。新油との比較による評価を示す粘度、酸価のデータは新油データを基準として評価しています。今回は油名が不明であったため評価できませんでしたが、今後評価する場合は、使用している新油を同時に分析することをご検討下さい。はフェログラフィーおよびSOAP-Tの結果から総合的に判断した結果、継続使用は可能ですが、機器の機能を保持するためにも傾向管理が有用と考えます。フェログラフィー【定量分析：Is値】Is値は異常摩耗の早期発見パラメータのつで、摩耗粒子を定量化するために用います。Is値はの乗と、低い値でした。フェログラフィー【定性分析：摩耗粒子および摩耗形態観察】分析結果から比較的多く観察された粒子は、以下の通りでした。シビア粒子・潤滑状態がやや厳しい凝着摩耗により発生。金属潤滑部が局部的に油膜切れを起していると考えられます。観察された摩耗粒子の中でもシビア粒子は、将来的な摩耗の進行に繋がる可能性を示唆しているため、傾向監視が必要と思われます。シビア粒子は、凝着摩耗に分類されます。この摩耗粒子は、ギヤ歯面や軸受軌道面で凝着、破断を繰り返し、この過程で生じる移着粒子が成長して摩耗粒子となります。そのため、ギヤ歯面や軸受軌道面では局部的に油膜切れが発生していることを示しています。この状態が継続した場合、摩耗粒子のサイズは徐々に大型化していき、設備の損傷に至る場合がありますので、傾向監視が必要です。Iカップリング発光分光分析【SOAP-T】検出された金属元素から発生箇所を推定すると、以下の通りでした。鉄、鉛、錫・ギヤ、軸受等リン・添加剤カルシウム、バリウム、アルミニウム、ナトリウム・外部混入異物計数汚染度は、NAS級と当社推奨の管理限界値以下にあるものの、やや高い値でした。摩耗粒子の形態観察およびSOAP-Tの結果から、汚染度が高い要因は摩耗と外部混入異物の影響と思われます。粘度粘度はmm/sとISOVG規格内にありました。水分はppmと当社推奨の管理限界値以下であり、良好でした。酸価は油名が不明であったため、新油データとの比較ができず評価できませんでした。潤滑油および設備の劣化比較と傾向はフェログラフィーおよびSOAP-Tの結果から総合的に判断した結果、前回同様に傾向管理が必要な状態にあると考えられます。フェログラフィー【定量分析：Is値】Is値は前回に比較しての乗から乗に上昇しているものの、低い値でした。フェログラフィー【定性分析：摩耗粒子および摩耗形態観察】前回同様にシビア粒子が比較的多く観察されました。Iカップリング発光分光分析【SOAP-T】前回と比較して鉄が.ppmからppmに増加していました。計数汚染度は、前回に比較してNAS級以上からNAS級とランク低下し、当社推奨の管理限界値NAS級以下にありました。粘度粘度は前回に比較してmm/sからmm/sに上昇しているものの、前回同様にISOVG規格内にありました。水分は前回に比較してppmからppmに減少し、当社推奨の管理限界値以下にあり、良好でした。酸価は前回に比較して.mgKOH/gから.mgKOH/gに低下していることから、油劣化は進行していないと考えられます。
報告№109-09136 報告№113-00522 | 分析№109-001160 分析№113-002232 | 113-002232 | 異常摩耗の早期発見のパラメータであるIs値は、前回のレベルからレベルに上昇していたものの、正常でした。但し、摺動部の摩耗が認められたため、定期的に潤滑油分析を実施し、摩耗推移を監視することが有用と考えます。フェログラフィーで観察された代表的な粒子は以下の通りです。正常な摩耗粒子・潤滑状態が正常なマイルド摩耗により発生。球状粒子・微小領域における溶融摩耗により発生。高熱が発生した箇所があると考えられます。疲労摩耗粒子・繰返し応力による金属疲労で発生。大型化するとスポーリングの発生が懸念されます。球状粒子は、摩擦面が将来的に異常摩耗へ進展する可能性を示唆しているため、傾向監視が有用と思われます。詳細は、別紙傾向監視が必要な摩耗粒子をご覧ください。計数汚染度は前回のNAS級から等級に変化はなく、重量汚染度はmg/mlから.mg/mlに減少し、共に良好です。
報告№106-0025 報告№106-6135 | 分析№106-00118 分析№106-02959 | 106-02959 | 初期試験を実施した結果、潤滑状態は安定し、潤滑油も継続使用可能と判断します。これらのことは、前回に比較して、計数汚染度は等級に変化はなく、SOAP／D-SOAPの鉄濃度に変化がないこと異常摩耗の早期発見パラメータであるフェログラフィーのIs値がと良好の範囲にあるものの、摩耗粒子形態観察の結果、金属接触が厳しい場合に発生するμmサイズの大型のシビア粒子が観察されたこと以上のことから判断しました。
報告№111-00372 報告№111-00372 | 分析№111-001676 分析№111-001724 | 111-001724 | グリースの物理的性状は良好と判断します。グリースは継続使用可能な状態にあると判断します。≪状態監視とパラメータ≫分析の目的および各分析のパラメータは以下の通りです。特性低下目的：グリースの分析結果から、グリースの物理的性状や劣化傾向などを確認する。全酸価JISK赤外線吸収スペクトルJISKちょう度JISK滴点JISK摩耗目的：グリース中の摩耗粒子を分析する事により、回転・摺動部の潤滑状態、摩耗劣化の程度、余寿命などを解析する。摩耗診断電子顕微鏡観察JISKX線マイクロアナリシス油中金属濃度JISK≪分析結果≫特性低下全酸価：良好全酸価mgKOH/gは新油値の.mgKOH/gに比較し高くはあるものの、有機物・有機化合物試験の結果で油劣化の兆候を示すカルボン酸の吸収が見られないことから問題は無いと判断します。赤外線吸収スペクトル：良好ちょう度：良好ちょう度値はと当社推奨の管理限界値であるから以内に留まっています。滴点：良好滴点はと新油値のに比較し変化はないことから問題は無いと判断します。摩耗摩耗診断電子顕微鏡観察・X線マイクロアナリシス：今回は実施していません。油中金属濃度：今回は実施していません。
報告№107-4545 報告№109-09302 | 分析№107-02185 分析№109-002180 | 109-002180 | トライボ診断の結果、粘度を除く項目は良好です。粘度は、前回同様に新油値のmm/sに比較し変化率が-.％のmm/sとなっており、当社推奨の管理限界値である±％を超えていました。粘度低下の要因のひとつとなる異種油の混入や劣化がIRで確認できなかったことから、今回の粘度低下は、潤滑油の製造ロットによる差異、または、潤滑油の分子がせん断作用を受けて低下したことなどが考えられます。全酸価の上昇が確認されていないため、現在のところ本試料油は継続使用可能な状態にありますが、粘度低下は、シール部からの漏れ量の増加や、油膜形成に影響し摩耗の促進につながりやすくなることから、定期的な分析により粘度の低下および油の劣化の進行状況を確認することを推奨します。粘度が当社推奨の管理限界値を超えています。粘度粘度はmm/sと新油値mm/sに比較して、粘度変化率は-.％で、当社推奨の管理限界値である±％を超えています。粘度粘度はmm/sとなっています。粘度指数粘度指数はとなっています。水分はppmと当社推奨の管理限界値の以下であり、良好と判断する。全酸価全酸価は.mgKOH/gと新油値.mgKOH/g以内にあり、良好と判断します。
報告№107-4545 報告№109-09156 | 分析№107-02185 分析№109-001307 | 109-001307 | トライボ診断の結果、全てのデータが良好であることから、この油は継続使用可能と判断します。は良好と判断します。粘度は良好。粘度は.mm/sと新油値mm/sに比較して、粘度変化率は-.％で、当社推奨の管理限界値である±％以内にあり、良好と判断します。粘度はmm/sとなっています。粘度はmm/sとなっています。粘度指数はとなっています。粘度指数はとなっています。水分は良好。水分はppmと当社推奨の管理限界値の以下であり、良好と判断します。全酸価は良好。全酸価は.mgKOH/gと新油値.mgKOH/gに比較して高いものの、IRの結果で油劣化の兆候を示すカルボン酸の吸収が確認されていないことから、良好と判断します。
報告№109-09136 報告№110-00344 | 分析№109-001160 分析№110-001536 | 110-001536 | 摩耗状態前回に比較してSOAP／D－SOAPの結果、鉄および錫濃度に大きな変化はなく、異常摩耗の早期発見パラメータであるフェログラフィーのIs値がのマイナス乗と良好でした。汚染度前回に比較して計数汚染度はNAS級からNAS級にランク減少し、良好でした。前回同様にIR、RBOTの各データは良好と判断できる結果でしたが、RBOTがminと前回minからヶ月でmin減少していました。潤滑油および軸受は継続使用可能な状態にあるものの、RBOTの低下が確認されたため、以下の対策が必要です。RBOTの減少傾向の監視RBOTの結果、minと前回のminに比較してヶ月でmin減少していたため、この減少傾向から油の余寿命を求めました。その結果、別紙表および図に示す通り、本試料油は前回採油から起算して日後の年月日まで使用可能であることが分かりました。当面は、年に度分析を実施し、余寿命を確認することを推奨します。
報告№109-09136 | 分析№109-001160 | 113-002906 | 分析の結果、粒子サイズがμm以下の赤錆が比較的多く観察されたことから、フレッティングが発生していると考えられます。フレッティング粒子は酸化して硬いため、軸受軌道面に噛み込んだ場合はその傷が疲労剥離の起点となり、疲労摩耗へと進展することが懸念されますので、今後も定期的な分析による摩耗推移の監視を推奨します。異常摩耗の早期発見のパラメータであるIs値は、レベルと正常です。但し、フェログラフィーの摩耗形態観察で粒子サイズがμm以下の赤錆が比較的多く観察されました。以下の箇所でのフレッティングにより発生したと考えられます。・軸と転がり軸受の内輪内面・軸受箱と転がり軸受の外輪外面・転がり軸受の軌道輪と転動体
報告№109-09249 報告№111-00550 | 分析№109-001747 分析№111-002533 | 111-002533 | 潤滑油および軸受は継続使用可能な状態であると判断します。但し、今後も摩耗の進行を傾向監視するため、以下の対策を推奨します。定期的な分析切削摩耗や凝着摩耗の進行を監視するため、定期的に分析を実施し、摩耗の進行状況を確認することを推奨します。フェログラフィー異常摩耗の早期発見パラメータとして摩耗粒子を定量化して評価するフェログラフィーのIs値は、潤滑状態がやや厳しいの乗でした。摩耗粒子の形態で比較的多く観察された粒子は、潤滑状態が正常な場合に発生する摩耗粒子異物の噛み込みにより発生する切削粒子金属潤滑部が局部的に油膜切れを起して発生するシビア粒子局部的に高圧・高温となる場合に発生するフリクションポリマでした。これらの摩耗粒子が観察された場合、潤滑部で発生している摩耗形態は、正常なマイルド摩耗異物による切削摩耗潤滑状態がやや厳しい凝着摩耗であり、そして局部的ではあるものの高圧・高温の箇所が発生していることも分かります。摩耗形態の中でも切削摩耗は摩耗進行速度が速く、転がり軸受でこの摩耗形態が発生した場合には寿命が分の程度に低下することも知られており、切削摩耗により生じた軌道面の損傷が起点となって転がり軸受の寿命となるフレーキングに進展することから傾向監視による経過監視が必要です。Iカップリング発光分光分析供試の潤滑油を分析した結果、検出された金属元素は、油中金属元素の結果表に示すように、鉄、カルシウム、ケイ素、ナトリウムでした。検出されたこれらの金属元素から発生箇所を推定すると鉄・軸受等カルシウム、ケイ素、ナトリウム・外部混入異物であると思われます。このうち、機械部品が摩耗したと思われる元素はのグループです。水分、汚染粒子数、汚染度物重量の各データは良好でした。粘度、全酸価、酸化安定度、有機物・有機化合物の各データは良好でした。分析結果特性低下特性低下に係るパラメータの分析結果は良好と判断します。粘度粘度はmm/sと新油値mm/sに対する粘度変化率は+％で、当社推奨の管理限界値である±％以内にあり、良好と判断します。全酸価添加油の全酸価は、油メーカによって初期値が違うため統一した管理基準を設定するのが困難であることから、当社では管理限界値を設定しておらず、新油分析値との比較及び他の分析項目の結果より全酸価の状態判断を行います。その結果、全酸価は.mgKOH/gと新油値.mgKOH/g以内にあり、良好と判断します。酸化安定度酸化安定度はminであり、当社推奨の管理限界値のmin以上であることから良好と判断します。有機物・有機化合物有機物・有機化合物は、IRチャートによる新油分析値との比較の結果、cm-付近に劣化の兆候を示すカルボン酸の吸収が確認されていないことから、良好と判断します。色相はL.であり、新油値のL.に比較して変化はないことから、良好と判断します。汚染に係るパラメータの分析結果は良好と判断します。水分は.であり、当社推奨の管理限界値の以下であることから良好と判断します。汚染粒子数はNAS級であり、当社推奨の管理限界値のNAS級以内であることから良好と判断します。汚染度物重量は.mg/mlであり、当社推奨の管理限界値のmg/ml以内であることから良好と判断します。摩耗フェログラフィーによる摩耗粒子の観察の結果、潤滑状態が正常な場合に発生する摩耗粒子、異物の噛み込みにより発生する切削粒子、金属潤滑部が局部的に油膜切れを起して発生するシビア粒子、局部的に高圧・高温となる場合に発生するフリクションポリマが比較的多く観察されました。異常摩耗の早期発見パラメータであるフェログラフィーのIs値がの乗とやや高く、摩耗粒子の形態観察の結果、潤滑状態が正常な場合に発生する摩耗粒子、異物の噛み込みにより発生する切削粒子、金属潤滑部が局部的に油膜切れを起して発生するシビア粒子、局部的に高圧・高温となる場合に発生するフリクションポリマが比較的多く観察されました。金属濃度SOAP法により金属濃度を測定した結果、外部から混入したと思われるケイ素がppmと僅かに検出されましたが良好と判断します。金属濃度酸溶解法により金属濃度を測定した結果、潤滑箇所で発生する金属接触によって検出される鉄が、外部から混入したと思われるカルシウム、ナトリウムが共にと僅かに検出されましたが良好と判断します。
報告№111-00058 報告№111-00058 | 分析№111-000351 分析№111-000351 | 111-000351 | ちょう度値はと新グリース値に比較して低下し、当社推奨の管理下限値を超えていることから、硬化していることが分かりました。硬化したグリースを使用した場合、油分の流動性がなくなり、軸受等で良好な油膜が保持されにくくなる可能性があります。グリースが硬化していたため、グリースを交換されることを推奨します。≪状態監視とパラメータ≫分析の目的および各分析のパラメータは以下の通りです。特性低下目的：グリースの分析結果から、グリースの物理的性状や劣化傾向などを確認する。全酸価JISK赤外線吸収スペクトルJISKちょう度JISK滴点JISK摩耗目的：グリース中の摩耗粒子を分析する事により、回転・摺動部の潤滑状態、摩耗劣化の程度、余寿命などを解析する。摩耗診断電子顕微鏡観察JISKX線マイクロアナリシス油中金属濃度JISK≪分析結果≫特性低下全酸価：良好全酸価.mgKOH/gは新油値の.mgKOH/g以内にあることから問題は無いと判断します。赤外線吸収スペクトル：良好ちょう度：要処置ちょう度値はと当社推奨の管理下限値であるを超えていました。滴点：良好滴点はと新油値のに比較し高いものの、有機物・有機化合物試験の結果で油劣化の兆候を示すカルボン酸の吸収が見られないことから、問題は無いと判断します。摩耗摩耗診断電子顕微鏡観察・X線マイクロアナリシス：今回は実施していません。油中金属濃度：今回は実施していません。
報告№104-0069 報告№104-0069 | 分析№104-00613 分析№104-00613 | 104-00613 | 全酸価は良好の範囲にあるものの、IRの結果、油劣化の兆候を示すカルボン酸の吸収が確認されていることから、今後は、全酸価の上昇に注意が必要です。全酸価の上昇傾向を確認するため、ヶ月後に再度分析を実施することを推奨します。粘度は良好と判断します。粘度はmm/sと新油値mm/sに比較して、粘度変化率は-.％で、当社推奨の管理限界値である±％以内にあり、良好と判断します。水分は良好と判断します。水分はppmと当社推奨の管理限界値の以下であり、良好と判断します。全酸価は当社推奨の管理限界値内にあるものの、やや高い値でした。全酸価は.mgKOH/gと当社推奨の管理限界値の.mgKOH/g以内にあるものの、やや高い値でした。IRの結果、油劣化の兆候を示すカルボン酸の吸収が確認されたため、今後全酸価の上昇に注意が必要です。IRの結果、IRチャートに示すように、若干油劣化の兆候を示すカルボン酸の吸収が見られており、全酸価の測定結果には、現れていない、劣化の兆候が確認されています。今後、劣化が進行することが懸念されますので、全酸価の上昇に注意して下さい。は良好と判断します。計数汚染度は良好と判断します。計数汚染度はNAS級と当社推奨の管理限界値のNAS級に比較して清浄でした。重量汚染度は良好と判断します。重量汚染度は.mg/mlと当社推奨の管理限界値のmg/ml以下であり、良好と判断します。機器の潤滑状態機器の潤滑状態は正常と判断します。SOAPの結果、鉄が多く検出されました。SOAPの結果、鉄が検出されました。D－SOAPの結果は良好です。鉄が、鉛、外部から混入したと思われるカルシウムが出されましたが、軸受の摩耗を示す錫は検出されず、良好と判断します。フェログラフィーの結果は良好です。異常摩耗の早期発見パラメータであるフェログラフィーのIs値が、.と良好の範囲にあり、潤滑状態は良好と判断します。
報告№109-09156 報告№109-09156 | 分析№109-001293 分析№109-001293 | 109-001293 | 泡立ち試験の結果は、-と新油値が-であるのに比較して高い値となっていたことから、消泡性能が低下していることが分かりました。消泡性の性能が低下していることが確認されたことから、今後の使用状況によっては油の酸化劣化が進行したり、ギヤ歯面およびベアリング軌道面で油膜切れが発生したりする場合があるため、消泡剤の添加による消泡性能の改善など何らかの対応が必要になると思われます。尚、を示す粘度、水分、全酸価の各データは、全てが良好の範囲あることから消泡性能の改善により継続使用が可能と判断します。消泡性能の改善は、添加する消泡剤の効果をテストにより確認する必要がありますので、必要な場合は当社営業担当者までお知らせ下さい。機器の潤滑状態潤滑状態の異常の早期発見パラメータである潤滑状態指数は、の乗と濾過設備のない機器であれば正常な潤滑状態にあると判断できます。当該機の潤滑系は、油中汚染粒子を濾過するフィルタが設置されているため、別紙インライン・オフラインフィルタの影響に示すとおり、潤滑状態が異常となり大型の摩耗粒子が発生したとしても発生した粒子の大部分が捕捉されてしまい、結果として正常な潤滑状態にあると誤認してしまう可能性があります。そのため、フィルタの影響を考慮に入れLCインデックスを求めたところ、その結果は摩耗が厳しい状態に分類されるの乗領域となりました。摩耗粒子には疲労摩耗の開始時期に発生するμm以下の摩耗粒子が観察され、また、LCインデックスが前回ののマイナス乗から今回の乗へと潤滑状態の厳しさが桁上昇したことから、摩耗の進行が懸念されました。今後の状態変化を把握するためヶ月後に再度分析を実施し、疲労摩耗の進行状況を確認することを推奨します。泡立ち試験の結果、消泡性能が低下していることが確認されています。粘度は良好。粘度はmm/sと新油値mm/sに比較して、粘度変化率は-.％で、当社推奨の管理限界値である±％以内にあり、良好と判断します。粘度はmm/sとなっています。粘度はmm/sとなっています。粘度指数はとなっています。粘度指数はとなっています。泡立ち試験は-となっています。泡立ち試験は-と新油に比較して高い値となっています。消泡性能が低下していることが確認されています。水分は良好。水分はppmと当社推奨の管理限界値の以下であり、良好と判断します。全酸価は良好。全酸価は.mgKOH/gと新油値.mgKOH/g以内にあり、良好と判断します。機器の潤滑状態摩耗粒子の形態観察の結果、疲労摩耗の開始時期に発生する粒子が観察されています。μm以下の疲労摩耗粒子が観察されています。異常摩耗の早期発見パラメータである潤滑状態指数がの乗と精密な濾過設備がない機器であれば、潤滑状態指数は正常の範囲にあると判断できますが、摩耗粒子の形態観察でμm以下の疲労摩耗粒子が観察されています。
報告№106-0204 報告№106-0204 | 分析№106-01135 分析№106-01135 | 106-01135 | 分析の結果、現在のところ軸受は継続使用可能な状態にあると判断します。但し、フェログラフィーの結果、外部から混入した鉄錆や砂がやや多く観察されました。これらの異物が軸受摺動面に噛み込み摩耗が進行する場合がありますので、念のため、ヶ月後に再度分析を実施し、摩耗の進行状況を確認することを推奨します。又、軸受の摩耗を示す錫がと微量検出されました。この錫濃度は、現在のところ正常の範囲にありますが、今後さらに摩耗が進行した場合、摩耗程度を評価する必要がありますので、次回分析時には、油量、スラストメタルサイズ、回転数、直近のメタル交換から運転時間、油の使用時間をお知らせください。尚、今回の採油箇所が油槽ドレンであることから、油槽ドレン配管に残留していたものを採油した可能性があります。今後、採油は外部からの影響を避けるために、運転中及び停止直後に油層中層部から直接採油を実施されることを併せて推奨します。は良好と判断します。粘度は良好と判断します。粘度はmm/sと新油値mm/sに比較して、粘度変化率は+％で、当社推奨の管理限界値である±％以内にあり、良好と判断します。水分は良好と判断します。水分はppmと当社推奨の管理限界値の以下であり、良好と判断します。全酸価は良好と判断します。全酸価は.mgKOH/gと新油値.mgKOH/gに比較して高い値を示しているものの、IRの結果で油劣化の兆候を示すカルボン酸が確認されていないことから良好と判断します。IRの結果、良好と判断します。IRの結果、油劣化の兆候を示すカルボン酸の吸収が確認されていないことから、良好と判断します。RBOTの結果、良好と判断します。RBOTはminと当社推奨の管理限界値のmin以上であり、良好と判断します。は良好と判断します。計数汚染度は良好と判断します。計数汚染度はNAS級と当社推奨の管理限界値のNAS級以内であり、良好と判断します。重量汚染度は良好と判断します。重量汚染度は.mg/mlと当社推奨の管理限界値のmg/ml以内であり、良好と判断します。機器の潤滑状態軸受の摩耗を示す錫が僅かに検出されましたが、現在のところ継続使用可能な状態にあると判断できます。摩耗粒子形態観察の結果、外部から混入した鉄錆、砂がやや多く観察されました。SOAPの結果は良好です。SOAPの結果、油の添加剤成分であるバリウムがppm検出されました。軸受の摩耗を示す錫は検出されていないことから、良好と判断します。D－SOAPの結果、軸受の摩耗を示す錫が検出されました。D－SOAPの結果、鉄が、銅、軸受の摩耗を示す錫が共に、油の添加剤成分であるバリウムが、外部から混入したカルシウムが検出されました。フェログラフィーの結果、外部から混入した鉄錆、砂がやや多く観察されました。異常摩耗の早期発見パラメータであるフェログラフィーのIs値が.と良好の範囲にあるものの、摩耗粒子形態観察の結果、外部から混入した鉄錆、砂がやや多く観察されました。
報告№109-09136 報告№112-00071 | 分析№109-001160 分析№112-000191 | 112-000191 | 潤滑油は継続使用可能な状態にあると判断します。但し、軸受メタルの摩耗が進行していることから、今後も摩耗の進行を傾向監視するため、以下の対策を推奨します。定期的な分析摩耗の進行を監視するため、差異分析により摩耗の進行状況を確認することを推奨します。傾向監視のための次回採油時期は、最短で約時間となります。この時間は、油中汚染物が均一になるために必要とする時間であり、再分析により状態を確認するには、この時間以上の時間が経過すれば可能になりますので、次回採油時期はこのことを参考に検討されることを提案します。フェログラフィーIs値は異常摩耗の早期発見パラメータのつで、摩耗粒子を定量化するために用います。今回のIs値はであり、潤滑状態は正常と判断できます。摩耗粒子の形態で比較的多く観察された粒子は、潤滑状態が正常な場合に発生する摩耗粒子金属潤滑部が局部的に油膜切れを起して発生するシビア粒子でした。これらの摩耗粒子が観察された場合、潤滑部で発生している摩耗形態は、正常なマイルド摩耗潤滑状態がやや厳しい凝着摩耗であることが分かります。観察されたμmサイズのシビア粒子は、視野に個と少ないことから、直ちに異常ではないものの、今後さらに摩耗が進行することが懸念されます。Iカップリング発光分光分析供試の潤滑油を分析した結果、検出された金属元素は、SOAPの結果表に示すように、銅、アンチモン、ニッケル、錫、リン、カルシウム、バリウム、ナトリウムでした。検出された金属元素から発生箇所を推定すると銅、アンチモン、ニッケル、錫・軸受等リン・オイル添加剤カルシウム、バリウム、ナトリウム・外部混入異物であると思われます。このうち、機械部品が摩耗したと思われる元素はのグループです。メタルの摩耗深さ分析結果から軸受メタルの摩耗深さを求めました。計算はD－SOAPの結果で得られている錫濃度ppmと油量Lから計算しました。尚、摩耗面積は当社の経験から分の程度と仮定しました。その結果、メタル表面の平均的な摩耗深さは.μmとなり、メタルの表面粗さを軸受表面の一般的な粗さであるsと仮定すると、摩耗により鏡面になっている箇所が発生していると推定されます。オーバーホール後の初期値がないため、今回の軸受メタルの摩耗がオーバーホール後に発生したものか、或いは、オーバーホール前に発生したものかを確認することが出来ませんでした。オーバーホール前に発生していたとすると今回の採油箇所であるドレンバルブ配管内に残留していたものを採油しており、今後は錫濃度が増加しないと思われますが、オーバーホール後に発生していた場合、油膜が形成されにくくなり、さらに摩耗が進行することが懸念されます。今後の分析結果から、錫濃度が増加するのか、或いは、減少するのかを確認する必要があります。計数汚染度、重量汚染度は共に良好でした。粘度、水分、全酸価、IR、RBOTの各データは良好でした。分析結果は良好と判断します。粘度粘度はmm/sと新油値mm/sに比較して、粘度変化率は+％で、当社推奨の管理限界値である±％以内にあり、良好と判断します。水分はppmと当社推奨の管理限界値の以下であり、良好と判断します。全酸価全酸価は.mgKOH/gと新油値.mgKOH/gに比較して変化はなく、良好と判断します。IRIRの結果、油劣化の兆候を示すカルボン酸の吸収が確認されていないことから、良好と判断します。RBOTRBOTはminと当社推奨の管理限界値のmin以上であり、良好と判断します。は良好と判断します。計数汚染度計数汚染度はNAS級と当社推奨の管理限界値のNAS級以内であり、良好と判断します。重量汚染度は.mg/mlと当社推奨の管理限界値のmg/ml以内であり、良好と判断します。SOAP／D－SOAPの結果、軸受の摩耗を示す錫が検出されました。SOAPSOAPの結果、ニッケルがppm、軸受の摩耗を示す錫がppm、油の添加剤成分であるリンがppm、外部から混入したと思われるバリウム、ナトリウムが共にppm検出されました。D－SOAPD－SOAPの結果、銅が、アンチモンが、軸受の摩耗を示す錫がppm、外部から混入したと思われるカルシウム、ナトリウムが共に検出されました。フェログラフィー異常摩耗の早期発見パラメータであるフェログラフィーのIs値がと良好の範囲にありました。
報告№109-09136 報告№111-00122 | 分析№109-001160 分析№111-000635 | 111-000635 | 他での損傷事例との比較年代からこれまでに本設備と同型のポンプにおいて主軸の折損が報告されています。報告では、直接原因を低応力高サイクル疲労とし、起因事象として、小流量運転時のポンプ内の不均一な流れにより、主軸折損部へ比較的大きな曲げ応力が発生したためとされています。このような主軸の折損現象が発生する場合、潤滑摺動面では曲げ応力による振動の影響で微振動が発生し、フレッティング摩耗による赤錆が確認されたり、油膜切れによる凝着摩耗が発生したりしますが、今回の分析結果では微小な赤錆は確認されず、凝着摩耗により発生するシビア摩耗粒子もわずかに観察されただけであったことから、少なくとも～μmと推定される油膜を破断するような変位は発生していないと推定されました。診断結果本試料油の分析結果は、計数汚染度が前回に比較して倍に増加し、またフェログラフィーのIs値も桁増加していたことが特徴的でしたが、増加後のデータがすべて良好な範囲にあることから潤滑油および対象設備は継続使用可能な状態にあると判断します。対策他電力で発生した過去の事例のようなポンプの主軸折損につながるような状況にはないと判断しますが、今後は以下の対策をご検討下さい。追跡調査軸受は継続使用可能な範囲にありますが、異物の噛み込みにより発生する切削摩耗の発生が確認されているため、定期的に分析を実施し、切削摩耗の発生状況を確認することを推奨します。次回分析の時期を理論的に求めたところ、最短で約時間となります。この時間は、油中汚染物が均一になるために必要とする時間であり、この時間を経過すれば、再分析の結果から状態の傾向を確認することが可能となります。前回から今回までにヶ月程度経過しており、これまでの運転状況が継続する場合は、ヶ月以内に再度分析を実施することを併せて推奨します。今後は、軸受の摩耗量を分析結果から推定し、潤滑状態の健全性を確認し、分解点検の要否を確認することが重要と思われます。そのためには、今回ご提供いただいた情報に加えて、分解点検からの累積稼働時間と累積起動停止回数、更油からの稼働時間と起動停止回数、油量、軸受サイズ、直近の油入替日をご提供いただければ、分解点検が必要となる時期を推定できますので、是非情報をご提供下さい。油の余寿命油の余寿命は、使用油の使用期間または使用時間が不明であったためご依頼の油の余寿命に関する検討はできませんでした。ただし、分析の結果で新油値がminであったことから、使用期間を仮にヶ月間と仮定すれば余寿命は十二分にあると言えます。可能であれば、使用期間、あるいは使用時間の情報をご提供下さい。前回に比較してSOAP／D－SOAPの結果で、鉄および錫濃度は検出されず、異常摩耗の早期発見パラメータであるフェログラフィーのIs値がの乗と良好でした。Iカップリング発光分光分析供試のタービン油を分析した結果、検出された金属元素は、SOAPの結果表に示すように、ニッケル、リン、ケイ素、ナトリウムが検出されました。これらの検出された金属元素から発生箇所を推定するとリン・オイル添加剤ニッケル、ケイ素、ナトリウム・外部混入異物であると思われます。フェログラフィー摩耗程度の定量評価異常摩耗の早期発見パラメータとして摩耗粒子を定量化して評価するフェログラフィーのIs値は、前回ののマイナス乗領域から乗領域に桁上昇していました。摩耗形態摩耗粒子の形態で比較的多く観察された粒子は、潤滑状態が正常な場合に発生する摩耗粒子、異物の噛み込みにより発生する切削粒子でした。このような摩耗粒子が観察された場合には、潤滑部では正常なマイルド摩耗と異物による切削摩耗が発生していることが分かります。摩耗連続性切削摩耗は、前回分析から継続して確認され、摩耗粒子の発生量に増加傾向が確認されていることから、今後さらに摩耗が進行することが懸念されました。水分前回に比較して水分は.ppmからppmと大きな変化はなく、良好でした。計数汚染度計数汚染度はNAS級からNAS級にランク増加しました。本データは当社推奨の管理限界値内にあるものの、前回から今回までの約ヶ月間でほぼ倍に増加しており、また、フェログラフィーの結果から、切削粒子などの摩耗粒子が比較的多く観察されたことから、汚染の要因は、摩耗の進行によるものと考えられました。前回同様に粘度、全酸価、IR、RBOTの各データは良好でした。
報告№109-09448 報告№110-00299 | 分析№109-002802 分析№110-001179 | 110-001179 | 摩耗状態摩耗状態は、潤滑油中に含まれる金属成分と濃度を調査し、その結果で評価します。油中金属の分析は、試料油を以上の高温で発光させ、その光を分光器で分光し、分光によって得られた金属固有の波長と光の強度から元素の種類と濃度を特定するIカップリング発光分光分析法を用います。今回の試料はギヤ油でしたが、検出された金属は、SOAPの結果表に示すように、鉄、リン、亜鉛、カルシウム、アルミニウム、ナトリウム、マグネシウム、ホウ素でした。これら検出された金属元素から発生箇所を推定すると、鉄・ギヤ歯面、軸受等リン・オイル添加剤亜鉛、カルシウム、アルミニウム、ナトリウム、マグネシウム、ホウ素・外部混入異物であると思われます。このうち、機械部品が摩耗したと思われる元素はのグループです。潤滑状態の評価は、摩耗粒子の形状や形態から判断します。本試料の場合、観察された摩耗粒子は、異物の噛み込みなどで発生する切削粒子であったことから、潤滑部では異物の切削作用による切削摩耗が発生していることがわかりました。一方、異常摩耗の早期発見パラメータとして摩耗粒子を定量化して評価するフェログラフィーのIs値は、極めて良好な潤滑状態と判断できるのマイナス乗となっていました。これまでの研究と実績から、Is値の指数部がマイナス乗の範囲にある場合は、極めて良好な潤滑状態にあると判断できます。潤滑油中の摩耗粒子には摩耗進行速度の早い切削摩耗が若干観察されたものの、継続使用には支障がないと判断できる程度であることから、今後の継続使用は十分可能であると思われます。・バックラッシについてご提供いただいた減速機に関する情報から、スパイラルベベルギヤと推定し、この部分のバックラッシを求めました。その結果、減速機のギヤ歯面に摩耗が集中していたと仮定した場合、バックラッシの増加量は設置から.μmと推定されました。バックラッシ増加分の上限値は、メーカにより差異はあるものの、当社の推奨するバックラッシは、一般に推奨されるμmを管理目安にしています。この値に比較して十分に小さい値です。汚染度計数汚染度はNAS級とやや高い値でした。フィルタ表面の異物観察で鉄錆、砂等が観察されたことから、汚染度が高い要因は、摩耗と外部混入異物の影響と思われます。水分は.ppmと当社推奨の管理限界値内にあり、良好でした。尚、粘度、全酸価、IRは、油名が不明であったため、新油データとの比較ができず評価できませんでした。定期的な分析本減速機は継続使用可能と判断できます。今後も定期的に分析を実施し、摩耗の進行状況を確認することを推奨します。新油との比較による評価を示す粘度、全酸価、IRは、貴揚排水機場で使用されている新油と比較して評価するのが望ましいことから、今後は、充填用の新油を同時に分析することをご検討下さい。IRの結果、油劣化の兆候を示すカルボン酸の吸収が確認されていないことから、油の劣化は進行していないことが確認されました。なお、油の劣化状況をより精密に判定するには新油との比較が必要です。現在使用している貴揚排水機場保有の新油をご提供下さい。粘度粘度は.mm/sでした。粘度は現在使用している貴揚排水機場保有の新油分析結果を基準に管理する方法が望ましく、新油をご提供下さい。水分は.ppmと当社推奨の管理限界値の以下であり、良好と判断します。全酸価全酸価は.mgKOH/gでした。IRで油劣化の兆候を示すカルボン酸の吸収が確認されていないことから良好と判断します。なお、全酸価は現在使用している貴揚排水機場保有の新油の分析結果を基準に管理する方法が望ましいため、新油をご提供下さい。IRIRの結果、油劣化の兆候を示すカルボン酸の吸収が確認されていないことから、良好と判断します。尚、IRは現在使用している貴揚排水機場保有の新油の分析結果を基準に管理する方法が望ましいため、新油をご提供下さい。計数汚染度はやや高い値でした。計数汚染度計数汚染度はNAS級と当社推奨の管理限界値のNAS級以内にあるものの、やや高い値でした。重量汚染度は.mg/mlでした。機器の潤滑状態摩耗粒子診断の結果、異物の噛み込みなどで発生する切削粒子が比較的多く観察されました。SOAPによる油中金属濃度SOAPによる油中金属濃度の結果、油の添加剤成分と思われるリン、外部から混入したと思われる亜鉛、ホウ素が検出されました。SOAPによる油中金属濃度SOAPによる油中金属濃度の結果、鉄、外部から混入したと思われるカルシウム、アルミニウム、ナトリウム、マグネシウムが検出されました。摩耗粒子診断異常摩耗の早期発見パラメータであるIs値がのマイナス乗と良好の範囲にあるものの、異物の噛み込みなどで発生する切削粒子が比較的多く観察されました。
報告№109-09221 報告№109-09221 |  | 109-001664_1665_20091119修正 | を示す粘度、水分、全酸価、IRの各データは、全て良好と判断します。濾過効率が～%と低いものの、油清浄機の入口側、出口側の汚染度は、ともにNAS級と清浄であることから、摩耗粒子の発生数は少なく、摩耗は安定しているものと判断します。を示す粘度、水分、全酸価、IRの各データが良好の範囲にあり継続使用可能と判断します。但し、新油データが当社データベースになく、今後劣化の進行状況を評価するには必要となりますので、現在使用している貴社保有の新油をご提供下さい。油清浄機の濾過効率による油汚染度管理に関する考察油清浄機の濾過効率の指標であるβ値を確認するため、油清浄機の入口側と出口側の配管より採油を実施し、計数汚染度を実施しました。その結果を下表に示します。 ・ここで、 EMBEDExcel.Sheet.式および表に示す通り、その結果、～μmレンジが%～μmレンジが％～μmレンジが％～μmレンジが％であり、ベータ値は低い値を示していますが、これは摩耗粒子の発生数が少なく、摩耗粒子がフィルタに捕捉される割合が低下したためと考えられます。機器の摩耗油清浄機が設置されていることでNAS級と清浄になっていますが、油濾過機がないと仮定した場合、計算により求めた～μmレンジの汚染度はNAS級の汚染状態になる可能性を示唆するものととらえる事が出来ます。他のレンジを同様に計算すると以下のようになり、NAS級となっています。～～～～以上等級級油清浄機がなかったとした場合でも、以上のとおり摩耗粒子の発生によりNAS級と清浄な状態であり、潤滑状態は良好と判断します。
報告№108-0387 報告№108-0505 | 分析№108-02609 分析№108-03638 | 108-03638 | 潤滑油の基本特性潤滑油の基本特性である粘度は良好な範囲にあり、また、劣化および汚染の指標としている水分、全酸価、IRの各データも良好な範囲にあることから、この油は継続使用可能と判断します。機器の潤滑状態潤滑油が油清浄機で常時濾過されている主タービンは、全体油量と潤滑油ポンプ吐出量、そして油清浄機の濾過効率などをパラメータとして潤滑状態の評価を行いますが、今回は、複式ストレーナエア抜きから採取された試料油のみであるため正確な評価は出来ないものの、現在の汚染度から判断すると潤滑状態は良好な状態にあると思われます。今後は、油清浄機の入口と出口の箇所から採油を実施することを推奨します。
報告№106-0025 報告№106-0018 | 分析№106-00118 分析№106-00069 | 106-00069_修正20060616 | 分析の結果、計数汚染度が当社推奨の管理限界値を超えていました。摩耗粒子形態観察の結果、外部から混入した鉄錆、砂が多く観察されたことから、汚染度が高い原因は、摩耗と外部から混入した異物の影響と考えられました。今後、これらの摩耗粒子及び異物が軸受摺動面に噛み込み摩耗が進行することが懸念されるため、濾過を実施されることを推奨します。また、更油の際にも念のため濾過を実施されることを併せて推奨します。これらのことは、計数汚染度がNAS級以上と当社推奨の管理限界値を超えていたこと異常摩耗の早期発見パラメータであるフェログラフィーのIs値がと良好の範囲にあるものの摩耗粒子形態観察の結果、金属接触が厳しい場合に発生するシビア粒子、外部から混入した鉄錆、砂が観察されたことフィルタ写真で外部から混入した鉄錆、砂が観察されたこと以上のことから判断しました。尚、汚染度のデータが管理基準を超えていたのは、停止中にドレン配管から採油したための影響と考えられることと、採油前の排油量がドレン配管分であるため不足していた可能性が考えられます。汚染度を回復するための濾過が実施できない場合は、念のため再分析を実施して混入異物の影響による摩耗の進行を確認必要があると判断します。再分析のための採油は、機器を停止させるなどの措置を講じて、再度採油・分析を実施し汚染状態を確認されることを推奨します。採油は、機器運転中または停止直後にドレン配管分の油量の～倍程度排油を行って実施されることを推奨します。
報告№109-09249 報告№111-00550 | 分析№109-001747 分析№111-002504 | 111-002504 | 潤滑油および軸受は継続使用可能な状態であると判断します。但し、今後も摩耗の進行を傾向監視するため、以下の対策を推奨します。定期的な分析切削摩耗や凝着摩耗の進行を監視するため、定期的に分析を実施し、摩耗の進行状況を確認することを推奨します。シリコン系のグリースや添加剤の確認シリコン系の添加剤やグリースを使用している箇所があるかについてご確認下さい。フェログラフィー異常摩耗の早期発見パラメータとして摩耗粒子を定量化して評価するフェログラフィーのIs値は、潤滑状態がやや厳しいの乗でした。摩耗粒子の形態で比較的多く観察された粒子は、潤滑状態が正常な場合に発生する摩耗粒子異物の噛み込みにより発生する切削粒子金属潤滑部が局部的に油膜切れを起して発生するシビア粒子局部的に高圧・高温となる場合に発生するフリクションポリマ外部から混入したと思われる樹脂等でした。これらの摩耗粒子が観察された場合、潤滑部で発生している摩耗形態は、正常なマイルド摩耗異物による切削摩耗潤滑状態がやや厳しい凝着摩耗であり、そして局部的ではあるものの高圧・高温の箇所が発生していることも分かります。摩耗形態の中でも切削摩耗は摩耗進行速度が速く、転がり軸受でこの摩耗形態が発生した場合には寿命が分の程度に低下することも知られており、切削摩耗により生じた軌道面の損傷が起点となって転がり軸受の寿命となるフレーキングに進展することから傾向監視による経過監視が必要です。フリクションポリマは、潤滑油が摺動面や軌道面に押し込められ高圧状態になると同時に、圧縮熱により高温状態になった結果、基油自身が重合反応を起こし生成することが知られています。そのため、高圧高温状態の解消がなされなければ、潤滑油の劣化が進行し、粘度上昇に因る潤滑異常に進展する場合があります。Iカップリング発光分光分析供試の潤滑油を分析した結果、検出された金属は、油中金属元素の結果表に示すように、鉄、亜鉛、カルシウム、ケイ素、ナトリウムでした。これら検出された金属元素から発生箇所を推定すると、鉄、亜鉛・軸受等カルシウム、ケイ素、ナトリウム・外部混入異物であると思われます。このうち、機械部品が摩耗したと思われる元素はのグループです。ケイ素の検出金属濃度でケイ素がppm検出されました。一般に、潤滑油中からケイ素が検出された場合の原因として、シリコン油或いは、シリコン系の添加剤が検出されるフェログラフィーおよびフィルタ表面の異物観察で砂が多く観察されて検出されるシリコングリースをシール部に塗布している場合、このシリコングリースが潤滑油に混入して検出されるなどが挙げられますが、今回検出が比較的高濃度であることからの可能性が考えられます。については、分析結果では確認することが出来ませんので、これに関する情報があれば提供をお願いします。汚染粒子数はやや高い値でした。フィルタ表面の異物観察で鉄錆、砂等が観察されたことから、汚染度が高い要因は、摩耗と外部混入異物の影響と思われます。粘度、全酸価、酸化安定度、有機物・有機化合物の各データは良好でした。分析結果特性低下特性低下に係るパラメータの分析結果は良好と判断します。粘度粘度はmm/sと新油値mm/sに対する粘度変化率は-.％で、当社推奨の管理限界値である±％以内にあり、良好と判断します。全酸価添加油の全酸価は、油メーカによって初期値が違うため統一した管理基準を設定するのが困難であることから、当社では管理限界値を設定しておらず、新油分析値との比較及び他の分析項目の結果より全酸価の状態判断を行います。その結果、全酸価は.mgKOH/gと新油値.mgKOH/gに比較して若干高くなっていますが、IRチャートに示すように劣化の兆候として現れるカルボン酸などの有機物・有機化合物の発生が確認されていないことから、異常のない値と判断します。酸化安定度酸化安定度はminであり、当社推奨の管理限界値のmin以上であることから良好と判断します。有機物・有機化合物有機物・有機化合物は、IRチャートによる新油分析値との比較の結果、cm-付近に劣化の兆候を示すカルボン酸の吸収が確認されていないことから、良好と判断します。色相はLであり、新油値のL.に比較して大きな変化はないことから、良好と判断します。汚染に係るパラメータの分析結果は、汚染粒子数はやや高い値でした。水分は.ppmであり、当社推奨の管理限界値の以下であることから良好と判断します。汚染粒子数はNAS級であり、当社推奨の管理限界値のNAS級以内であるものの、やや高い値でした。汚染度物重量は.mg/mlであり、当社推奨の管理限界値のmg/ml以内であることから良好と判断します。摩耗フェログラフィーによる摩耗粒子の観察の結果、潤滑状態が正常な場合に発生する摩耗粒子、異物の噛み込みにより発生する切削粒子、金属潤滑部が局部的に油膜切れを起して発生するシビア粒子、局部的に高圧・高温となる場合に発生するフリクションポリマ、外部から混入したと思われる樹脂等が比較的多く観察されました。異常摩耗の早期発見パラメータであるフェログラフィーのIs値がの乗とやや高く、摩耗粒子の形態観察の結果、潤滑状態が正常な場合に発生する摩耗粒子、異物の噛み込みにより発生する切削粒子、金属潤滑部が局部的に油膜切れを起して発生するシビア粒子、局部的に高圧・高温となる場合に発生するフリクションポリマ、外部から混入したと思われる樹脂等が比較的多く観察されました。金属濃度SOAP法により金属濃度を測定した結果、潤滑箇所で発生する金属接触によって検出される鉄がppm、亜鉛がppm、外部から混入したと思われるカルシウムがppm、ケイ素がppm検出されました。金属濃度酸溶解法により金属濃度を測定した結果、潤滑箇所で発生する金属接触によって検出される鉄が、外部から混入したと思われるカルシウムが、ナトリウムが検出されました。
報告№109-0025 報告№109-0025 | 分析№109-00118 分析№109-00118 | 109-00118 | 本トライボ診断は、摩耗進行状況、汚染状況、を確認する。採油について今回の採油は、機器停止中にブロー配管から実施しているため、油循環中に採油した場合に比較し、油中粒子の沈降の影響を受け、分析データが高濃度に出る可能性があります。粒子の沈降は、採油時の油温や粒子サイズにより相違があります。例えば、μmの鉄系摩耗粒子であれば、油温がで時間にcm、時間でcm程度となります。このように、油温とサイズにより沈降速度は変化しますので、採油は極力この影響を少なくして実施することが重要で、油中粒子が均一な分散状態で実施するのが最良です。今回の分析は以上のことを踏まえて結果を検討します。軸受の潤滑状態トライボ診断の結果、前回に比較して、異常摩耗の早期発見パラメータであるフェログラフィーのIs値がの乗から乗に上昇し、摩耗粒子の形態観察で微小な疲労摩耗粒子が多く観察されました。また、SOAP／D－SOAPの鉄濃度が増加していることも確認されました。現在のところ、転がり軸受の寿命の指標となるフレーキングの発生が確認されていないことから、本軸受は継続使用可能な状態にあると判断しますが、今後更に摩耗が進行し、転がり軸受の寿命の指標となるフレーキングに進展する場合も考えられるため、定期的な分析により摩耗の進行状況を監視されることを推奨します。油の汚染状況計数汚染度がナトリウム級とやや高く、重量汚染度がmg/mlとなっています。を示す粘度、水分、全酸価、IRの各データは良好であることから、この油は継続使用可能と判断します。
報告№106-6023 報告№106-0085 | 分析№106-00388 分析№106-00456 | 106-00456 | 分析の結果、ギヤ歯面ではマイルドな状態で摩耗が進行していることから、ギヤは継続使用可能な状態にあると判断します。一方、を示す粘度、水分、全酸価、IRの各データは良好であることから、この油は継続使用可能と判断します。これらのことは、異常摩耗の早期発見パラメータであるフェログラフィーのIs値がの乗とやや高いものの、摩耗粒子形態観察の結果、微小な鉄系摩耗粒子が支配的であったこと以上のことから判断しました。尚、主機停止中に油溜めから採油を実施しているため、油循環中の採油に比較して油中粒子が沈降して高濃度になっている部分を採油していると考えられます。したがって、油が循環している状態で採油を実施した場合に比較して、分析データが高くなり、異常な状態と判断してしまう可能性がありますので、今後の採油は、停止後なるべく早いタイミングで採油を実施されることを推奨します。トライボ診断では、歯車のタイプ形状、モジュール、歯幅、歯数、初期バックラッシが分かれば歯車の管理パラメータとして有効であるバックラッシの増加程度を推定し、バックラッシ調整の要否を判定するなど、より良い管理を行う事が出来ますので、次回トライボ診断実施時には各情報の提供をお願いします。
報告№107-0366 報告№109-09236 | 分析№107-01900 分析№109-001711 | 109-001711 | 濾過前の試料油を分析した結果、前回に比較して水分がppmからppmに減少したものの、やや不良領域にありました。尚、計数汚染度は、水分の影響でセンサーエラーを起こし測定不能でした。水分は、油槽内部で偏在している場合も想定され、その水分の影響で腐食摩耗が発生することが懸念されます。これらの障害発生に対する弊害を勘案の上、発錆予防のため水分除去により以下に改善されることを推奨します。また、水分の混入経路を特定しなければ、再び水分が混入すると思われますので、水分の混入経路を特定されることを併せて推奨します。
報告№109-09136 報告№110-00054 | 分析№109-001160 分析№110-000194 | 110-000194 | 本試料油の添加剤は、一般に、タービン油に比較して極圧添加剤や摩耗防止剤などの濃度が高く、この影響でRBOT試験の結果が変動する傾向があります。そのため、ギヤ油の余寿命の評価をタービン油と同等の精度で得るには、RBOTの結果に加え、粘度、水分、全酸価、IRなどのデータを総合的に判断することが必要です。粘度を除く項目は良好でした。粘度は.mm/sと新油値mm/sに比較して、粘度変化率は-％で、当社推奨の管理限界値である±％を超えていました。結論酸化劣化の進行は確認されなかったことから、潤滑油は継続使用可能な状態にあると判断しますが、以下の対策が必要です。低粘度油の混入、或いは、油名が違う可能性がありますので、再度ご確認下さい。
報告№107-4543 報告№107-4543 | 分析№107-02128 分析№107-02128 | 107-02128 | トライボ診断の結果、泡立ち試験、フェログラフィーを除く項目は良好でした。泡立ち試験の結果は、一般的には消泡性能が低くいと判断できる値の-ですが、新油値の-と同レベルにあったため、良好と判断します。一方、摩耗粒子の形態観察の結果、ギヤ歯面の疲労摩耗で発生したと推定される～μmサイズの摩耗粒子が観察されました。ギヤボックスの油系統にはフィルタがあり、μmサイズ以上の粒子の大部分は捕捉されていると考えられます。それにもかかわらず、～μmの摩耗粒子が確認されており、ギヤ歯面では厳しい潤滑状態が発生している可能性があると思われました。今後さらに摩耗が進行することが懸念されるため、ヶ月以内に再度分析を実施し、摩耗の進行状況を確認することを推奨します。尚、潤滑油の摩耗粒子はフィルタに捕捉され、異常な摩耗状態が発生したとしても正常な潤滑状態にあると誤認してしまう可能性があります。フィルタの捕捉の影響による誤認を避けるため、今後の診断に当たっては、これまでの採油箇所に加え、フィルタの捕捉物も分析し、その結果から潤滑状態を評価することを推奨します。フィルタ捕捉物の分析を実施する際には、フィルタ流量、フィルタ使用時間、主機稼働時間などの追加情報が必要です。泡立ち試験の結果、消泡性能が低いと判断できる値であるものの、新油と同レベルにありました。粘度は良好。粘度は.mm/sと新油値mm/sに比較して、粘度変化率は-.％で、当社推奨の管理限界値である±％以内にあり、良好と判断します。粘度は.mm/sでした。粘度は.mm/sでした。粘度指数はでした。粘度指数はでした。泡立ち試験は-でした。泡立ち試験は-と新油と同レベルにあり、消泡性能が新油と同レベルにあることが確認されました。水分は良好。水分は.と当社推奨の管理限界値の以下であり、良好と判断します。全酸価は良好。全酸価はmgKOH/gと新油値mgKOH/g以内であり、良好と判断します。機器の潤滑状態摩耗粒子の形態観察の結果、ギヤ歯面の疲労摩耗で発生したと推定される～μmサイズの摩耗粒子が観察されました。～μmサイズの摩耗粒子が観察されました。異常摩耗の早期発見パラメータである潤滑状態指数がのマイナス乗と良好な範囲にあるものの、摩耗粒子形態観察の結果、ギヤ歯面の摩耗で発生した～μmサイズの摩耗粒子が観察されました。
報告№109-09136 報告№113-00489 | 分析№109-001160 分析№113-002030 | 113-002030 | 軸受は健全であり、継続使用可能な状態にあると判断します。は、正常であると考えられます。フェログラフィー【定量分析：Is値】Is値は異常摩耗の早期発見パラメータのつで、摩耗程度を定量化するために用います。Is値は前回の-からに上昇しているものの潤滑状態は良好です。フェログラフィー【定性分析：摩耗粒子の形態観察】観察された摩耗粒子は全て少量でした。Iカップリング発光分光分析【SOAP／D-SOAP】検出された金属元素とその発生元は、以下の通り推定されます。いずれも極微量で問題ありません。鉄、銅、錫・軸受等リン・添加剤カルシウム、ナトリウム、マグネシウム・外部混入異物計数汚染度はNAS級と、良好です。重量汚染度はmg/mlと当社推奨の管理限界値に到達していましたが、フィルタ残渣を観察したところ、顕著なスラッジの発生は認められないことから、問題ないと判断します。
報告№106-0227 報告№106-5037 | 分析№106-01279 分析№106-02086 | 106-02086 | 精点Aを実施した結果、潤滑油および軸受は継続使用可能と判断します。但し、錫がSOAPでppm、D－SOAPで検出されたことから、軸受メタルの摩耗が若干ですが確認されました。今後は、この摩耗が安定しているのか、或いは進行し続けているのかを把握するとともに、仮に摩耗は進行していた場合、摩耗速度を把握するため、ヶ月以内に精点Bを実施することを推奨します。尚、軸受メタルの摩耗程度を評価する必要がありますので、次回分析時には、油量、メタルサイズ、回転数をお知らせください。
報告№109-09136 報告№113-00216 | 分析№109-001160 分析№113-000834 | 113-000834 | グリースグリースの酸化劣化はありませんでした。ギヤギヤは継続使用可能な状態にあると判断します。但し、摩耗粒子の形態観察で黒錆が観察されたことから、潤滑状態が厳しいと推定されるため、今後の摩耗進行の有無を確認するためにも傾向監視を継続することが有効です。定期的な分析今後懸念される疲労摩耗、凝着摩耗の進行を監視するため、定期的に分析を実施することを推奨します。はフェログラフィーおよびSOAP／D-SOAPの結果から総合的に判断した結果、継続使用は可能ですが、今後の機器の機能を確認するためにも傾向管理が有用と考えます。フェログラフィー【定性分析：摩耗粒子および摩耗形態観察】分析結果から観察された代表的な粒子は、以下の通りでした。疲労摩耗粒子・繰返し応力を受けて発生。黒錆・潤滑状態がやや厳しい凝着摩耗により発生。金属接触が厳しく、且つ、高い摩擦熱が発生していると考えられます。観察された摩耗粒子の中でも黒錆は、将来的な摩耗の進行に繋がる可能性を示唆しているため、傾向監視が必要と思われます。黒錆は、凝着摩耗に分類されます。この摩耗粒子は、ギヤ歯面で凝着、破断を繰り返し、この過程で生じる移着粒子が成長して摩耗粒子となります。そのため、ギヤ歯面では局部的に油膜切れが発生していることを示しています。この状態が継続した場合、摩耗粒子のサイズは徐々に大型化していき、設備の損傷に至る場合がありますので、傾向監視が必要です。Iカップリング発光分光分析【SOAP／D-SOAP】検出された金属元素から発生箇所を推定すると、以下の通りでした。鉄、鉛、銅、錫・ギヤ歯面リン、亜鉛、カルシウム、バリウム、アルミニウム、ナトリウム・添加剤、増ちょう剤、外部混入異物D-SOAPで銅が比較的高い値であり、銅を使用した箇所の摩耗が懸念されます。グリースの物理的性状全酸価、IRの各データは、良好でした。尚、ちょう度、滴点は試料量が少なかったため測定できませんでした。
報告№108-0411 報告№110-00165 | 分析№108-02745 分析№110-000671 | 110-000671 | 前回同様には良好でした。潤滑油は継続使用可能な状態にあると判断します。は良好と判断します。粘度粘度は.mm/sと新油値mm/sに比較して、粘度変化率は-％で、当社推奨の管理限界値である±％以内にあり、良好と判断します。水分はppmと当社推奨の管理限界値の以下にあり、良好と判断します。全酸価全酸価は.mgKOH/gと新油値.mgKOH/g以内にあることから、良好と判断します。
報告№107-6019 報告№107-6536 | 分析№107-01038 分析№107-01094 | 107-01094 | 主機は、約ヶ月間停止している。現在の油の状態を確認する。今回の採油は、機器停止中に配管メクラから実施しているため、油循環中に採油した場合に比較し、油中粒子の沈降の影響を受け、分析データが低濃度に出る可能性があります。今回の分析は以上のことを踏まえて結果を検討しました。精点Aを実施した結果、全てのデータは良好の範囲にありました。但し、今回の採油が主機停止約ヶ月経過しており、μmサイズの粒子は既に油槽底部に沈降していると考えられ、μm以上の摩耗粒子が採取されていないと思われます。したがって、摩耗が進行していることを見落としている場合もあると考える必要があります。上述しましたように、今回の採油は停止中の採油であるため、循環中の採油に比較してデータが低目に出る可能性があります。これは、運転中の採油であったなら今回データより高い値になることが考えられます。次回採油は、粒子の沈降の影響を極力抑え、油中粒子が均一な分散状態に近い状態で採油が実施できるように、主機運転中、または停止直後に採油を実施することを推奨します。
報告№109-09136 報告№113-00049 | 分析№109-001160 分析№113-000157 | 113-000157_date130516 | 分析の結果は、初期試験としては汚染常態がやや悪い状態でした。今回の結果であれば、良好な範囲であり継続使用は可能と判断できますが、今後の汚染度の増加を監視するため、以下の対策を推奨します。軸受は継続使用可能な状態にあると判断します。但し、今後、摩耗進行の有無を確認するためにも傾向監視を継続することが有効です。再分析摩耗の進行を監視するため、夏期ピーク前に再分析を実施し、分析データによる摩耗の進行状況を確認することを推奨します。はフェログラフィーおよびSOAP/D-SOAPの結果から総合的に判断した結果、継続使用は可能ですが、今後の機器の機能を確認するためにも傾向管理が有用と考えます。フェログラフィー【定量分析：Is値】Is値は異常摩耗の早期発見パラメータのつで、摩耗粒子を定量化するために用います。今回のIs値はのマイナス乗と低い値でした。フェログラフィー【定性分析：摩耗粒子および摩耗形態観察】分析結果から観察された代表的な粒子は、以下の通りでした。シビア粒子・潤滑状態がやや厳しい凝着摩耗により発生。金属潤滑部が局部的に油膜切れを起していると考えられます。Iカップリング発光分光分析【SOAP/D-SOAP】検出された金属元素から発生箇所を推定すると、以下の通りでした。鉄、銅、ニッケル、錫、亜鉛・軸受等バリウム・添加剤カルシウム、アルミニウム、ケイ素、ナトリウム・外部混入異物D-SOAPで錫が検出されました。軸受メタルの摩耗が進行していると思われます。今後さらに摩耗が進行することが懸念されるため、注意が必要です。また、SOAPでFBKタービンの新油に含まれていないバリウムがppm、ケイ素がppm検出されたことから、添加剤の投与、異種油の混入、または油名の誤りなどが考えられます。ケイ素の検出SOAPでケイ素がppmと高い値でした。一般に、潤滑油中からケイ素が検出された場合の原因として、シリコン油或いは、シリコン系の添加剤が検出されるフェログラフィーおよびフィルタ表面の異物観察で砂が多く観察されて検出されるシリコングリースをシール部に塗布している場合、このシリコングリースが潤滑油に混入して検出されるなどが挙げられます。ケイ素が多く検出された原因がであると軸受摺動面に噛み込み摩耗が進行したり、であると潤滑油とグリースが混ざって粘度が上昇し、粘性抵抗が増大することにより、油温が上昇する等の悪影響を及ぼすことがあります。分析の結果から、今回検出された原因は、比較的高濃度であることからの可能性が考えられます。については、分析結果では確認することが出来ませんので、これに関する情報があれば提供をお願いします。計数汚染度、重量汚染度は共に良好でした。IR、RBOTの各データは良好でした。
報告№104-0124 報告№105-0094 | 分析№104-00956 分析№105-00621 | 105-00621 | 本トライボ診断は、潤滑油を分析し、分析結果から機器の潤滑状態を評価することを目的としました。診断の結果、ギヤ歯面ではすべり接触によるやや厳しい金属接触が発生していることが分かりました。この摩耗は、現時点ではμm程度の非常に小さな領域の摩耗であり、直ちに異常に結びつくものではありませんが、この摩耗が起点となって、今後更に摩耗が進行する場合がありますので、念のためヶ月以内に再度分析を実施し、摩耗の進行状況を確認されることを推奨します。これらのことは、以下のことから判断しました。異常摩耗の早期発見パラメータであるフェログラフィーのIs値がの乗と良好の範囲にあるものの、摩耗粒子の形態観察の結果、金属接触が厳しい場合に発生するシビア粒子、外部から混入した砂が観察されたことD－SOAPの結果、ギヤの摩耗により発生した鉄が検出されたこと尚、減速機のバックラッシの増加を確認するためには、歯車のタイプ形状、モジュール、歯幅、歯数などの情報が必要です。是非、ご提供下さい。
報告№104-0378 報告№105-6013 | 分析№104-02669 分析№105-00451 | 105-00451 | オーバーホールヶ月後に初期試験を実施した結果、摩耗は安定していると判断します。汚染度は、前回と同じくNAS級とやや高く、光学顕微鏡写真では外部から混入したと思われる鉄錆・砂が多く観察されました。一方、異常摩耗の早期発見パラメータであるフェログラフィーのIs値が.と良好の範囲にあるものの、摩耗粒子形態観察の結果、局部的に高圧・高温となる場合に発生するフリクションポリマが多く観察されたことから、軸受摺動面では、摩擦熱が高い箇所が発生していると思われます。これらのことから、以下の点について注意が必要です。高い摩擦熱による油劣化外部から混入したと思われる異物の噛み込み一般に、高温箇所があった場合に発生するフリクションポリマが観察された場合は、原因として主軸の振れ回りや、メタル支持部で局部的に面圧の高い箇所が見られることがあります。つまり、振れ回り量の変動や、あるいは、メタルギャップが調整不足等の原因により、軸受のギャップが狭くなっている箇所があり、その狭いギャップに潤滑油が押込まれてフリクションポリマが発生している場合です。このような場合には、軸受温度が若干上昇気味になることがありますので、パトロール時に温度の変化を注意深く監視する必要があると思われます。次回分析は、ヶ月後に精点A実施し、油の劣化状況及び摩耗の進行状況の確認をされることを推奨します。
報告№109-09249 報告№111-00550 | 分析№109-001747 分析№111-002575 | 111-002575 | 潤滑油および軸受は継続使用可能な状態であると判断します。但し、今後も摩耗の進行を傾向監視するため、以下の対策を推奨します。定期的な分析摩耗の進行を監視するため、定期的に分析を実施し、摩耗の進行状況を確認することを推奨します。フェログラフィー異常摩耗の早期発見パラメータとして摩耗粒子を定量化して評価するフェログラフィーのIs値は、潤滑状態が正常なの乗でした。摩耗粒子の形態で比較的多く観察された粒子は、潤滑状態が正常な場合に発生する摩耗粒子でした。これらの摩耗粒子が観察された場合、潤滑部で発生している摩耗形態は、正常なマイルド摩耗であることが分かります。Iカップリング発光分光分析供試の潤滑油を分析した結果、検出された金属元素は、油中金属元素の結果表に示すように、鉄、ニッケル、錫、リン、亜鉛、カルシウム、ナトリウム、ホウ素でした。検出されたこれらの金属元素から発生箇所を推定すると鉄、ニッケル、錫・軸受等リン、亜鉛、カルシウム、ホウ素・オイル添加剤ナトリウム・外部混入異物であると思われます。このうち、機械部品が摩耗したと思われる元素はのグループです。水分は良好でした。本試料油のエンジン油は、添加剤の影響で新油でも酸化安定度が低く、酸化安定度による管理には適していない油種です。そのため、タービン油と同等の精度を得るには、粘度、全塩基価、有機物・有機化合物などの分析を実施し、これらのデータから総合的に判断することが必要です。粘度、全塩基価、酸化安定度、有機物・有機化合物の各データは良好でした。分析結果特性低下特性低下に係るパラメータの分析結果は良好と判断します。粘度粘度はmm/sと新油値mm/sに対する粘度変化率は-％で、当社推奨の管理限界値である±％以内にあり、良好と判断します。全塩基価全塩基価はmgKOH/gと当社推奨の管理限界値であるmgKOH/g以上にあり、良好と判断します。酸化安定度酸化安定度はminであり、当社推奨の管理限界値のmin以上であることから良好と判断します。有機物・有機化合物有機物・有機化合物は、IRチャートによる新油分析値との比較の結果、cm-付近に劣化の兆候を示すカルボン酸の吸収が確認されていないことから、良好と判断します。色相はLであり、新油値のLに比較して大きな変化はなく、良好と判断します。汚染に係るパラメータの分析結果は、水分は良好でした。水分はppmであり、当社推奨の管理限界値の以下であることから良好と判断します。汚染粒子数はNAS級でした。汚染度物重量はmg/mlでした。摩耗フェログラフィーによる摩耗粒子の観察の結果、潤滑状態が正常な場合に発生する摩耗粒子が比較的多く観察されました。異常摩耗の早期発見パラメータであるフェログラフィーのIs値がの乗と良好の範囲にあるものの、摩耗粒子の形態観察の結果、潤滑状態が正常な場合に発生する摩耗粒子が比較的多く観察されました。金属濃度SOAP法により金属濃度を測定した結果、潤滑箇所で発生する金属接触によって検出されるニッケルがppm、錫がppm、油の添加剤成分であるリンがppm、亜鉛がppm、カルシウムがppm、ホウ素が、外部から混入したと思われるナトリウムがppm検出されました。金属濃度酸溶解法により金属濃度を測定した結果、潤滑箇所で発生する金属接触によって検出される鉄が、油の添加剤成分であるカルシウムが.ppm、外部から混入したと思われるナトリウムが検出されました。
報告№111-00058 報告№111-00058 | 分析№111-000377 分析№111-000377 | 111-000377_date110825 | グリースの物理的性状は良好と判断します。グリースは継続使用可能な状態にあると判断します。≪状態監視とパラメータ≫分析の目的および各分析のパラメータは以下の通りです。特性低下目的：グリースの分析結果から、グリースの物理的性状や劣化傾向などを確認する。全酸価JISK赤外線吸収スペクトルJISKちょう度JISK滴点JISK摩耗目的：グリース中の摩耗粒子を分析する事により、回転・摺動部の潤滑状態、摩耗劣化の程度、余寿命などを解析する。摩耗診断電子顕微鏡観察JISKX線マイクロアナリシス油中金属濃度JISK≪分析結果≫特性低下全酸価：良好全酸価は新油値の.mgKOH/g以内にあることから問題は無いと判断します。赤外線吸収スペクトル：良好ちょう度：良好ちょう度値はと当社推奨の管理限界値であるから以内に留まっています。滴点：良好滴点はと新油値のに比較し高いものの、ちょう度が良好の範囲にあり、かつ、有機物・有機化合物試験の結果で油劣化の兆候を示すカルボン酸の吸収が見られないことから、問題は無いと判断します。摩耗摩耗診断電子顕微鏡観察・X線マイクロアナリシス：今回は実施していません。油中金属濃度：今回は実施していません。
報告№109-09249 報告№111-00569 | 分析№109-001747 分析№111-002649 | 111-002649 | 潤滑油は継続使用可能な状態であり、また運転中における潤滑状態も正常であったものと判断します。本試料油は、汚染や摩耗に関するデータが異常として出やすいドレンバルブから採油されたにもかかわらず、分析の結果は全ての分析項目の値が当社推奨の管理基準値を満たしており、新油分析値との比較結果も問題となる値はありませんでした。分析結果特性低下特性低下に係るパラメータの分析結果は良好と判断します。粘度粘度はmm/sと新油値mm/sに対する粘度変化率は+％で、当社推奨の管理限界値である±％以内にあり、良好と判断します。全酸価添加油の全酸価は、油メーカによって初期値が違うため統一した管理基準を設定するのが困難であることから、当社では管理限界値を設定しておらず、新油分析値との比較及び他の分析項目の結果より全酸価の状態判断を行います。その結果、全酸価は.mgKOH/gと新油値.mgKOH/gに比較して若干高くなっていますが、IRチャートに示すように劣化の兆候として現れるカルボン酸などの有機物・有機化合物の発生が確認されていないことから、異常のない値と判断します。酸化安定度酸化安定度はminであり、当社推奨の管理限界値のmin以上であることから良好と判断します。有機物・有機化合物有機物・有機化合物は、IRチャートによる新油分析値との比較の結果、cm-付近に劣化の兆候を示すカルボン酸の吸収が確認されていないことから、良好と判断します。色相はL.であり、新油値のL.に比較して変化はないことから、良好と判断します。汚染に係るパラメータの分析結果は良好と判断します。水分はppmであり、当社推奨の管理限界値の以下であることから良好と判断します。汚染粒子数はNAS級であり、当社推奨の管理限界値のNAS級以内であることから良好と判断します。汚染度物重量は.mg/mlであり、当社推奨の管理限界値のmg/ml以内であることから良好と判断します。摩耗運転中における潤滑状態は正常であったものと判断します。異常摩耗の早期発見パラメータであるフェログラフィーのIs値がのマイナス乗と当社基準値と比較して良好の範囲にあったことから潤滑箇所の潤滑状態は正常と判断します。金属濃度SOAP法により金属濃度を測定した結果、金属元素は検出されなかったことから、潤滑箇所で発生する金属接触による摩耗や、外部からの異物などの混入は見られず良好と判断します。金属濃度酸溶解法により金属濃度を測定した結果、外部から混入したと思われるカルシウムが、ナトリウムがと僅かに検出されましたが良好と判断します。
報告№108-0105 報告№108-0105 | 分析№108-00580 分析№108-00580 | 108-00580 | 号機脱硫ファンモータ側で異音が発生した。軸受の健全性を確認する。分析の結果、計数汚染度がNAS級とやや高い値でした。異常摩耗の早期発見パラメータであるフェログラフィーのIs値がの乗とやや高く、摩耗粒子の形態観察で鉄錆、砂等がやや多く観察され、D－SOAPで鉄が比較的多く検出されたことから、汚染度が高い要因は、外部混入異物の影響と考えられました。観察された摩耗粒子の中に、潤滑油膜中の極めて小さな局所で異物による切削摩耗が発生していることがわかりますが、このことが今回の異音発生と関連するかは判断できません。切削摩耗の発生は、極めて小さな限定的な局所であることから、現在のところ、軸受は継続使用可能と判断しますが、今後これらの異物が軸受摺動面に噛み込み摩耗が進行することもあり得るため、再度分析を実施することを推奨します。理論的計算の結果、今回の採油から時間以上経過していれば進行状態の確認が出来ますので、この経過時間以後に再度分析を実施することを推奨します。計数汚染度はやや高い値でした。計数汚染度はやや高い値でした。計数汚染度はNAS級と当社推奨の管理限界値のNAS級以内にあるものの、やや高い値でした。重量汚染度は良好と判断します。重量汚染度は.mg/mlと当社推奨の管理限界値のmg/ml以内であり、良好と判断します。機器の潤滑状態D－SOAPの結果、軸受の摩耗を示す錫が微量検出され、異常摩耗の早期発見パラメータであるフェログラフィーのIs値がの乗とやや高く、摩耗粒子の形態観察の結果、外部から混入したと思われる鉄錆、砂等がやや多く観察されました。SOAPの結果は良好です。SOAPの結果、軸受の摩耗を示す錫が検出されていないことから、良好と判断します。D－SOAPの結果、軸受の摩耗を示す錫が検出されました。D－SOAPの結果、鉄、軸受の摩耗を示す錫が検出されました。フェログラフィーの結果、外部から混入したと思われる鉄錆、砂等がやや多く観察されました。フェログラフィーの結果、異常摩耗の早期発見パラメータであるIs値がの乗とやや高く、摩耗粒子の形態観察の結果、外部から混入したと思われる鉄錆、砂等がやや多く観察されました。
報告№109-09136 報告№110-00779 | 分析№109-001160 分析№110-003742 | 110-003742 | Iカップリング発光分光分析供試グリースを分析した結果、検出された金属元素は、SOAPの結果表に示すように、銅、アンチモン、錫、リン、カルシウム、アルミニウム、ナトリウムでした。これらの検出された金属元素から発生箇所を推定すると銅、アンチモン、錫・軸受等リン・グリース添加剤カルシウム、アルミニウム、ナトリウム・増ちょう剤であると思われます。このうち、機械部品が摩耗したと思われる元素はのグループです。フェログラフィー摩耗粒子の形態で比較的多く観察された粒子は、潤滑状態が正常な場合に発生する摩耗粒子、繰返し応力を受けて発生する疲労摩耗粒子でした。このような摩耗粒子が観察された場合には、潤滑部では正常なマイルド摩耗と疲労による疲労摩耗が発生していることが分かります。グリースの物理的性状IRの結果、油劣化の兆候を示すカルボン酸の吸収が確認されていないことから、良好と判断します。ベアリングの検査ベアリングの内輪シャフト側および外輪ハウジング側の傷とベアリングの回転状況を確認しました。内輪：傷なし外輪：傷なし回転：良好 フェログラフィーの結果から僅かに疲労摩耗が観察されているものの、良好の範囲にあり軸受は継続使用可能な状態にあると判断します。
報告№109-09136 | 分析№109-001160 | 114-001012 | 潤滑油は継続使用可能な状態にあると判断します。減速機減速機は継続使用可能な状態にあると判断します。但し、疲労摩耗粒子が比較的多く観察されていることから、今後さらに摩耗が進行することが懸念されるため、以下の対策を推奨します。定期的な分析今後の進行が懸念される疲労摩耗の推移を監視するため、定期的な分析実施を推奨します。異常摩耗の早期発見のパラメータであるIs値は、前回に比較してレベルからレベルに上昇しているものの、正常でした。但し、潤滑部の摩耗が認められたため、定期的に潤滑油分析を実施し、摩耗推移を監視することが有用と考えます。フェログラフィーで観察された代表的な粒子は、以下の通りです。疲労摩耗粒子・繰返し応力による金属疲労で発生。大型化するとスポーリングやフレーキングの発生が懸念されます。砂等・外部から混入したと考えられます。粘度、水分、酸価の各データは良好です。
報告№104-0199 | 分析№104-01446 | 104-01446 | 濾過前の試料油を分析した結果、摩耗粒子形態観察で金属接触が厳しい場合に発生するシビア粒子が多く観察されました。軸受摺動面では、厳しい金属接触が発生しています。今後、更に摩耗が進行することが懸念されました。これらの障害発生に対する弊害を勘案の上、ヶ月以内に再度分析を実施し、汚染状況及び摩耗の進行状況を確認されることを推奨します。尚、RBOTが前回に比較し、min上昇したのは、新油の補充等の影響が考えられます。今後は、今回のRBOT値によりデータ管理を行います。
報告№106-6023 報告№106-0073 | 分析№106-00388 分析№106-00406 | 106-00406 | 本トライボ診断は、軸受の潤滑状態、汚染状況、油の劣化状態を確認することを目的としました。【軸受の潤滑状態】潤滑油中の摩耗粒子の分析結果から、ベアリング軌道面には微小領域に疲労摩耗が発生しているものの、転がり軸受の寿命の指標となるフレーキングの発生が確認されていないことから、現在のところ、ベアリングは継続使用可能な状態にあると判断します。【汚染状況】計数汚染度がNAS級と当社推奨の管理限界値内にあり、重量汚染度がmg/mlでした。【油の劣化状態】油の劣化状況を確認するために実施した粘度、水分、全酸価、IRの各データが良好であることから、この油は継続使用可能と判断します。
報告№105-0169 | 分析№105-01131 | 105-01131 | 濾過前の試料油を分析した結果、摩耗粒子の形態観察で鉄錆・砂が多く観察され、D－SOAPで、前回と同様に鉄が検出されました。前回分析で水分濃度がppmとやや不良領域にあったため、今回確認された鉄錆は水分の影響で発生した可能性があります。或いは、前回確認された異物がそのまま残留していた可能性も考えられます。いずれにしても、今後これらの鉄錆が軸受摺動面に噛み込み摩耗が進行することが懸念されます。これらの障害発生に対する弊害を勘案の上、予防処置として濾過を実施されることを推奨します。
報告№109-09136 報告№112-00092 | 分析№109-001160 分析№112-000318 | 112-000318 | 潤滑油および軸受は継続使用可能な状態にあると判断します。但し、今後も摩耗の進行を傾向監視するため、以下の対策を推奨します。定期的な分析凝着摩耗の進行を監視するため、定期的に分析を実施し、分析データによる摩耗の進行状況を確認することを推奨します。新油との比較による評価を示す粘度、酸価のデータは新油データを基準として評価しています。今回は当社に新油データがなかったためカタログ値で判断しましたが、今後評価する場合は、充填用の新油を同時に分析することをご検討下さい。最適な採油方法本試料油は、機器停止中にボトムブローから採油されています。機器が停止している状態では、別紙油中粒子の沈降の影響に示すように油槽内で撹拌がなくなり固形物が沈降するため、油中汚染度は高くなると推定されます。今後の採油は、極力運転中もしくは停止直後の油槽中層部から実施されることを推奨します。フェログラフィーIs値は異常摩耗の早期発見パラメータのつで、摩耗粒子を定量化するために用います。今回のIs値はの乗であり、潤滑状態はやや厳しいと判断できます。摩耗粒子の形態で比較的多く観察された粒子は、潤滑状態が正常な場合に発生する摩耗粒子金属潤滑部が局部的に油膜切れを起して発生するシビア粒子でした。これらの摩耗粒子が観察された場合、潤滑部で発生している摩耗形態は、正常なマイルド摩耗潤滑状態がやや厳しい凝着摩耗であることが分かります。Iカップリング発光分光分析【SOAP-T】検出された金属元素は、SOAP-Tの結果表に示すように、鉄、ニッケル、リン、カルシウム、アルミニウム、ナトリウム、モリブデンでした。検出された金属元素から発生箇所を推定すると鉄、ニッケル・軸受等リン、モリブデン・オイル添加剤カルシウム、アルミニウム、ナトリウム・外部混入異物であると思われます。このうち、機械部品が摩耗したと思われる元素はのグループです。計数汚染度は当社推奨の管理限界値に到達していました。フィルタ表面の異物観察で鉄錆、砂等が観察されたことから、汚染度が高い要因は、摩耗と外部混入異物の影響と思われます。水分、酸価、IRの各データは良好でした。尚、粘度は当社にある粘度計の測定範囲を超えているため、測定不能でした。酸価は.mgKOH/gと新油カタログ値のmgKOH/g以下にあり、良好と判断します。
報告№104-8044 報告№104-6084 | 分析№104-02040 分析№104-02607 | 104-02607 | 運転開始ヶ月後に初期試験を実施した結果、摩耗は安定していると判断します。これらのことは、前回に比較して、計数汚染度はランク減少し、SOAP／D-SOAPの鉄及びモリブデン濃度に変化がないこと異常摩耗の早期発見パラメータであるフェログラフィーのIs値が、.と良好の範囲にあること以上のことから判断しました。
報告№109-09136 報告№111-00753 | 分析№109-001160 分析№111-003806 | 111-003806 | グリースおよび軸受は継続使用可能な状態にあると判断します。フェログラフィー摩耗粒子の形態で比較的多く観察された粒子は、潤滑状態が正常な場合に発生する摩耗粒子でした。このような摩耗粒子が観察された場合には、潤滑部では正常なマイルド摩耗が発生していることが分かります。Iカップリング発光分光分析供試グリースを分析した結果、検出された金属元素は、SOAPの結果表に示すように、鉄、リン、亜鉛、カルシウム、アルミニウム、ナトリウムでした。これらの検出された金属元素から発生箇所を推定すると鉄・軸受等リン、亜鉛、カルシウム、アルミニウム、ナトリウム・添加剤および増ちょう剤であると思われます。このうち、機械部品が摩耗したと思われる元素はのグループです。グリースのちょう度、滴点、全酸価、IRの各データは良好でした。
報告№109-09136 報告№111-00355 | 分析№109-001160 分析№111-001615 | 111-001615 | フィルタ表面の異物観察で、やや厳しい摩耗により発生した摩耗粒子が確認されており、サーボシリンダ摺動部やポンプ内部などの摩耗が発生している場合もありますので、シリンダドレンから採油を行い、内部の摩耗状態を確認するとともに、ポンプは振動診断などを活用して状態を確認することを推奨します。なお、計数汚染度がやや不良領域にあり、潤滑油を継続使用する場合は、濾過を実施することを推奨します。フェログラフィー異常摩耗の早期発見パラメータとして摩耗粒子を定量化して評価するフェログラフィーのIs値は、の乗と処置の領域にありました。摩耗粒子の形態で比較的多く観察された粒子は、潤滑状態が正常な場合に発生する摩耗粒子、金属接触が厳しく、且つ、摩擦熱が高い場合に発生する黒錆、局部的に高圧・高温となる場合に発生するフリクションポリマでした。これらの摩耗粒子が観察された場合、潤滑部で発生している摩耗形態は、正常なマイルド摩耗と潤滑状態がやや厳しい凝着摩耗であり、そして局部的ではあるものの高圧・高温の箇所が発生していることも分かります。フリクションポリマは、潤滑油が摺動面に押し込められ高圧状態になると同時に、圧縮熱により高温状態になった結果、基油自身が重合反応を起こし生成することが知られています。そのため、高圧高温状態の解消がなされなければ、潤滑油の劣化が進行し、粘度上昇に因る潤滑異常に進展する場合があります。Iカップリング発光分光分析供試のタービン油を分析した結果、検出された金属元素は、SOAPの結果表に示すように、鉄、鉛、クロム、アンチモン、錫、リン、カルシウム、ナトリウムが検出されました。これらの検出された金属元素から発生箇所を推定すると鉄、鉛、クロム、アンチモン、錫・シリンダ内壁等リン、カルシウム、ナトリウム・外部混入異物であると思われます。このうち、機械部品が摩耗したと思われる元素はのグループです。前回に比較して計数汚染度はD級からNAS級にランク減少したものの、やや不良領域にありました。フィルタ表面の異物観察で金属片、鉄錆、砂等が観察されたことから、汚染度が高い要因は、摩耗と外部混入異物の影響と思われます。粘度、水分、酸価の各データは良好でした。
報告№109-09136 報告№114-00230 | 分析№109-001160 分析№114-000789 | 114-000789 | 潤滑、分析の結果、計数汚染度はNAS級以上と当社推奨の管理限界値を超えています。フィルタグラムで～μmサイズの金属片、鉄錆、砂等が観察されていることから、汚染度が高い要因は、摩耗と外部混入異物の影響と思われます。現在、ギヤ歯面ではμm程度の摩耗粒子が発生する状態になっていることから、今後、発生した摩耗痕が起点となって更に摩耗が進展することが考えられます。そのため、比較的短い周期で傾向監視すると共に、発生した摩耗粒子による二次摩耗を予防するため更油が必要と判断します。ギヤの摩耗状態ギヤは継続使用可能な状態にあると判断します。但し、異常摩耗の早期発見パラメータであるフェログラフィーのIs値がレベルとやや高く、摩耗粒子の形態観察で異物の噛み込みや金属表面の微小突起により発生する切削粒子、繰返し応力を受けて発生する疲労摩耗粒子が比較的多く観察されています。また、SOAP/D-SOAPで鉄が比較的濃度が高く、さらに銅がppm検出されていることから、銅を使用した箇所の摩耗が考えられます。ギヤ歯面で発生している摩耗形態は、切削摩耗と疲労摩耗が混在していると推定されます。切削摩耗は、他の摩耗形態に比較して摩耗進行速度が速く注意が必要で、定期的なトライボ診断による状態監視が必要と考えます。切削摩耗の原因となる混入異物が残留している場合、この異物により切削摩耗が継続して発生する可能性があります。銅を使用した箇所が、転がり軸受の保持器であった場合、保持器の摩耗が進行することで転動体とのギャップが大きくなると共に振動が増大し、摩耗の進行につながることが懸念されるため、以下の対策を推奨します。更油とギヤの点検ギヤ歯面の摩耗が著しいため、歯面の点検とともに、油中の汚染度が高いことから、摩耗粒子や異物等の夾雑物が潤滑部に噛み込むことによる摩耗の進行が懸念されるため、更油を推奨します。定期的な分析今後の進行が懸念される切削摩耗と疲労摩耗の推移を監視するため、比較的短周期で傾向分析することを推奨します。
報告№102-0111 報告№102-0111 | 分析№102-00857 分析№102-00857 | 102-00857 | 分析の結果、を示す粘度、水分、全酸価、IR、RBOTの各データは当社推奨の管理目安内にあり、この油は継続使用可能と判断します。一方、本試料油は、μmサイズのフィルタが設置されており、フィルタにより油中の粒子が除去されています。したがって、このフィルタの濾過による減少率を考慮して潤滑状態を解析する必要があります。解析を行うための基本的な理論は、別添資料潤滑油中摩耗粒子の平衡濃度の計算に示す摩耗粒子が平衡濃度に到達することを基に解析を進めます。フィルタによる油中の摩耗粒子の減少率はフィルタの入口と出口の汚染度を評価し、その結果から求めますが、今回はフィルタの出口から採取した試料がありませんので、減少率を濾過能力が良好とされる一般的な減少率.として解析を進めます。減少率はフィルタの吐出量と総油量との比から換算します。本機のフィルタの吐出量は毎時L、設備油量はLですので減少率は.となります。フィルタにより時間で.％の粒子が減少するとした場合、油がパスして増加する粒子数は、今回計数汚染度の～μmレンジですと個/mlの.％の個/mlとなります。更に、この発生粒子数から平衡濃度を計算します。平衡濃度は下式により求めます。平衡濃度＝発生粒子数／減少率・式フィルタが設置されていない場合の減少率を.とすると平衡濃度は個/mlとなります。このことから分かるように、本試料油中の汚染度は、フィルタが設置されていることでNAS級と清浄になっていますが、フィルタがないと仮定した場合、計算により求めたように～μmレンジの汚染度はNAS級の汚染状態になる可能性を示唆するものととらえる事が出来ます。他のレンジを同様に計算すると以下のようになり、NAS級となります。～～～～以上等級級以上のことから、フィルタの影響で汚染状態は清浄になってはいるものの、実際は若干メタルコンタクトが発生していると思われます。尚、傾向を見るため、制御油タンクから採油すると同時にフィルタ出口から採油を実施し、分析結果から減少率を導き、その減少率を上記方法によりフィルタがない場合の粒子数を求め、その粒子数の変化により金属接触が進行しているか落ち着いてきているのかを確認されることを推奨します。
報告№109-09136 報告№112-00646 | 分析№109-001160 分析№112-002896 | 112-002896_bak | 潤滑油および対象設備は継続使用可能な状態にあると判断します。はフェログラフィーおよびSOAP／D-SOAPの結果から総合的に判断した結果、正常な状態にあると考えられます。フェログラフィー【定量分析：Is値】Is値は異常摩耗の早期発見パラメータのつで、摩耗粒子を定量化するために用います。今回のIs値はのマイナス乗と低い値でした。フェログラフィー【定性分析：摩耗粒子および摩耗形態観察】分析結果から比較的多く観察された粒子は、以下の通りでした。正常な摩耗粒子・潤滑状態が正常なマイルド摩耗により発生。Iカップリング発光分光分析【SOAP／D-SOAP】検出された金属元素から発生箇所を推定すると、以下の通りでした。リン・添加剤カルシウム、ナトリウム・外部混入異物計数汚染度はNAS級と当社推奨の管理限界値に到達していました。フィルタ表面の異物観察で鉄錆、砂等が比較的多く観察されたことから、汚染度が高い要因は、摩耗と外部混入異物の影響と思われます。粘度、水分、全酸価、IR、RBOTの各データは良好でした。尚、別紙RBOTの減少傾向から油の余寿命を求めた結果、本試料は直近の更油から起算して稼働日数が年月まで使用可能であることが分かります。
報告№108-5071 報告№111-00708 | 分析№108-02721 分析№111-003582 | 111-003582 | 粘度および消泡性能の低下が確認されました。今後は障害予防を目的に以下の対策を推奨します。更油、或いは、部分更油粘度が低下していたことから、今後適正な粘度範囲で使用していない場合、ギヤ歯面やベアリング軌道面で油膜切れが発生し、摩耗が進行することが懸念されるため、更油、或いは、部分更油を推奨します。追加分析消泡性能が低下した場合、ギヤ歯面での油膜形成に影響が出て摩耗が進展することがありますので、フェログラフィーおよびSOAP-Tを追加して摩耗により発生する油中金属濃度や潤滑状態を確認することを推奨します。粘度粘度は.mm/sと新油値mm/sに比較して、粘度変化率は-％で、前回同様に当社推奨の管理限界値である±％を超えていました。今後、適正な粘度範囲で使用していない場合、ギヤ歯面やベアリング軌道面で油膜切れが発生し、摩耗が進行することが懸念されます。泡立ち試験泡立ち試験の結果は、-と新油値が-であるのに比較して高い値となっていたことから、消泡性能が低下していることが分かりました。今後の使用状況によっては油の酸化劣化が進行したり、ギヤ歯面およびベアリング軌道面で油膜切れが発生したりする場合があるため、消泡剤の添加による消泡性能の改善など何らかの対応が必要になると思われます。分析結果粘度および消泡性能が低下していることが確認されました。粘度粘度は.mm/sと新油値mm/sに比較して、粘度変化率は-％で、当社推奨の管理限界値である±％を超えていました。泡立ち試験泡立ち試験は-と新油に比較して高い値でした。水分はppmと当社推奨の管理限界値の以下であり、良好と判断します。全酸価全酸価はmgKOH/gと新油値mgKOH/g以下にあり、良好と判断します。
報告№109-09448 報告№109-09448 | 分析№109-002802 分析№109-002802 | ＳＯＡＰ_Ｔ法原紙 | 機器の潤滑状態分析の結果、異常摩耗の早期発見パラメータであるフェログラフィーのIs値がの乗と高く、摩耗粒子の形態観察で異物の噛み込みなどで発生する切削粒子、金属接触が厳しい場合に発生するシビア粒子、銅合金が多く観察され、フィルタ表面の異物観察でも銅合金が多く観察されたことから、摩耗形態は切削摩耗と凝着摩耗が混在していることが分かりました。さらにSOAPで鉄、銅および錫が多く検出され、SEM・XMAで粒子を詳細に観察した結果、鉄およびマンガン、銅および錫を含む粒子であることから、ウォームとウォームホイールの噛み合い面の摩耗が発生していることが分かりました。摩耗形態の中でも切削摩耗は、異物が混入していない状態に比較して摩耗進行速度が速く注意が必要で、定期的に分析を実施し、摩耗の進行状況をチェックする必要があります。分析周期は、理論的に計算したところ、運転時間が時間以上経過すれば、摩耗の進行状況を確認することができますので、このことを参考に次回分析時期を決定されることを推奨します。ウォームホイールの摩耗量本ウォーム減速機で使用されている材質は、ウォームギヤがSF、ウォームホイールがリン青銅であるため、軟質材であるウォームホールの摩耗が先に進行するものと想定されます。今回は、ウォームホールの摩耗量について検討を行います。ご提供いただいた油量とウォームホールの仕様から、ウォームホイール歯面の平均的な摩耗深さを銅濃度から計算した結果、.μmとなりました。この値は、ウォームホイールの枚の歯面のピッチ円周にmm幅で均等に摩耗したことを想定して求めていますが、摩耗深さは、すなわちギヤのバックラッシの増量を示すこととなり、設計値と照合することでウォーム減速機のメンテナンス時期を検討する材料にもできます。次回分析実施時には、メーカが規定するバックラッシ許容値をお知らせ下さい。これを使用限界として、点検時期を検討いたします。潤滑油のコンディションである粘度、水分が共に当社推奨の管理限界値を超えていました。粘度は、新油値の.mm/sに比較して-％のmm/sに低下していることが確認されました。粘度低下の原因は、SOAPの油の添加剤成分でダフニースーパーギヤに含まれていない添加剤が検出され、IRの結果で新油と異なるピークが確認されたことから、異種油の混入、或いは、油名が違う可能性が考えられますので、ご確認下さい。次に水分ですが、ppmと当社推奨の管理限界値を超えていました。発錆予防のため更油および水分除去を併せて推奨します。以上のことから、このまま継続使用した場合、以下に注意が必要です。適正な粘度ではないため、ウォームとウォームホイールの噛み合い面で油膜切れによる金属接触がさらに厳しくなり、ウォームホイールの摩耗を促進し、破損の原因となる潤滑油の温度が上昇し、潤滑油が劣化する粘度、水分は当社推奨の管理限界値を超えています。粘度粘度はmm/sと新油値.mm/sに比較して、粘度変化率は-％で、当社推奨の管理限界値である±％を超えています。水分はppmと当社推奨の管理限界値の以内にあり、良好と判断します。全酸価全酸価は.mgKOH/gと新油値.mgKOH/gに比較して高いものの、IRの結果、油劣化の兆候を示すカルボン酸の吸収が確認されていないことから、良好と判断します。IRIRの結果、油劣化の兆候を示すカルボン酸の吸収が確認されていないことから、良好と判断します。但し、新油と異なるピークが確認されたことから、異種油の混入、或いは、油名が違う可能性が考えられますので、ご確認下さい。計数汚染度は当社推奨の管理限界値を超えています。計数汚染度計数汚染度はNAS級以上と当社推奨の管理限界値を超えています。重量汚染度はmg/mlとなっています。粒度分布粒度分布は.μmにピークが確認されています。機器の潤滑状態SOAPの結果、鉄、銅および錫が検出されています。摩耗粒子診断の結果、異物の噛み込みなどで発生する切削粒子、金属接触が厳しい場合に発生するシビア粒子、銅合金が多く観察されています。SOAPによる油中金属濃度SOAPによる油中金属濃度の結果、鉄、鉛、銅、錫、油の添加剤成分であるリン、亜鉛、カルシウムが検出されています。SOAPによる油中金属濃度SOAPによる油中金属濃度の結果、鉄、鉛、銅、錫、油の添加剤成分であるリン、亜鉛、カルシウムが検出されています。摩耗粒子診断異常摩耗の早期発見パラメータであるIs値がの乗と高く、摩耗粒子の形態観察の結果、異物の噛み込みなどで発生する切削粒子、金属接触が厳しい場合に発生するシビア粒子、銅合金が多く観察されています。SEM・XMA摩耗粒子診断で観察された粒子をSEM・XMAで詳細に観察した結果、鉄およびマンガンを含む粒子、銅および錫を含む粒子が観察されています。
報告№104-0268 | 分析№104-02034 | 104-02034 | 濾過前の試料油を分析した結果、摩耗粒子の形態観察から高面圧下で発生するフリクションポリマが多く観察されたことが特徴的でした。このまま使用を継続した場合、汚染度が上昇し、バルブ類の動作障害が発生する懸念があります。また、油劣化の進行も懸念されます。これらの障害発生に対する弊害を勘案の上、予防処置としてヶ月以内に再度分析を実施し、汚染度の上昇程度、油の劣化状況を確認されることを推奨します。
報告№109-09136 報告№110-00772 | 分析№109-001160 分析№110-003720 | 110-003720 | Iカップリング発光分光分析供試のタービン油をSOAP／D－SOAPで分析した結果、鉄、錫、カルシウム、バリウム、ナトリウムが検出されました。これらの検出された金属元素から発生箇所を推定すると鉄、錫・軸受等バリウム・オイル添加剤カルシウム、ナトリウム・外部混入異物であると思われます。このうち、機械部品が摩耗したと思われる元素はのグループです。フェログラフィー異常摩耗の早期発見パラメータとして摩耗粒子を定量化して評価するフェログラフィーのIs値は、潤滑状態がやや厳しいの乗でした。摩耗粒子の形態で比較的多く観察された粒子は、潤滑状態が正常な場合に発生する摩耗粒子、異物の噛み込みなどで発生する切削粒子、金属潤滑部が局部的に油膜切れを起して発生するシビア粒子でした。このような摩耗粒子が観察された場合には、潤滑部で発生している摩耗は、正常なマイルド摩耗、異物による切削摩耗とやや厳しい摩耗による凝着摩耗であることが分かります。切削摩耗は、他の摩耗形態に比較して摩耗進行速度が速く注意が必要で、定期的なトライボ診断による状態監視が必要と考えます。切削摩耗の原因となる混入異物が残留している場合、この異物により切削摩耗が継続して発生する可能性があります。計数汚染度、重量汚染度は共に良好でした。IR、RBOTの各データは良好でした。軸受および潤滑油は継続使用可能な状態にあると判断します。但し、比較的多く観察される鉄錆等の異物による切削摩耗発生が懸念されるため、ヶ月後に回目の初期試験を実施し、摩耗の進行状況を確認することを推奨します。
報告№109-09136 報告№112-00442 | 分析№109-001160 分析№112-001880 | 112-001880 | 濾過前の試料油を分析した結果、D-SOAPでメタルの主成分である錫が検出されました。メタルの摩耗累積錫濃度ppmと油量リットルから摩耗深さを計算した結果、平均的な摩耗深さは.μmとなりました。メタルの初期の表面粗さをRmaxμmと仮定すると、この計算結果から％程度の摩耗であることから、現時点での摩耗深さは軽微であると思われます。これらの障害発生に対する弊害を勘案の上、次年度も必ずトライボ診断を実施し、摩耗の進行状況を確認することを推奨します。尚、RBOTが前回に比較してmin増加していました。RBOTが増加した理由は、更油、補給を実施した仮設タンクで他の軸受油と混合して濾過を実施した濾過機配管内や仮設タンクなどに油が残留していた以上のことが考えられます。お客様情報から前回から今回までの間に濾過を実施していることから、およびに該当すると思われます。
報告№110-00261 報告№111-00670 |  | 111-003379_3380 | 結論の評価前回同様にを示す粘度、水分、酸価、IRの各データは当社推奨の管理限界値内にあることから、継続使用可能と判断します。濾過効率の確認表に示す通り濾過効率は～％であり、清浄機出口サンプリング弁から採取した試料油の汚染度がNAS級と清浄な状態を保持できていることから、濾過精度は確保できていると判断します。機器の潤滑状態油清浄機がなかったとした場合、NAS級以上の汚染された状態になることが推定されますが、異常と判断する摩耗粒子等は観察されていないことから、摩耗は安定していると判断します。前回同様にを示す粘度、水分、酸価、IRの各データは良好です。油清浄機の濾過効率による油汚染度管理に関する考察油清浄機の濾過効率の指標であるβ値を確認するため、油清浄機の入口側と出口側の配管より採油を実施し、計数汚染度を実施しました。その結果を下表に示します。 ・ここで、 EMBEDExcel.Sheet.式および表に示す通り、その結果、～μmレンジが%～μmレンジが%～μmレンジが%～μmレンジが%μm以上が%であり、汚染度もNAS級と清浄な状態を保持できていることから、濾過精度は確保できていると判断できます。機器の摩耗油清浄機が設置されていることでNAS級と清浄になっています。油濾過機がないと仮定した場合、表に示すように計算により求めた～μmレンジの汚染度はNAS級以上の汚染状態になる可能性を示唆するものととらえる事が出来ます。他のレンジを同様に計算すると以下のようになり、NAS級以上となります。EMBEDExcel.Sheet.
報告№109-09249 報告№111-00550 | 分析№109-001747 分析№111-002583 | 111-002583 | 潤滑油および減速機は継続使用可能な状態であると判断します。但し、今後も摩耗の進行を傾向監視するため、以下の対策を推奨します。定期的な分析切削摩耗や凝着摩耗、そして疲労摩耗の進行を監視するため、定期的に分析を実施し、摩耗の進行状況を確認することを推奨します。フェログラフィー異常摩耗の早期発見パラメータとして摩耗粒子を定量化して評価するフェログラフィーのIs値は、潤滑状態がやや厳しいの乗でした。摩耗粒子の形態で比較的多く観察された粒子は、異物の噛み込みにより発生する切削粒子金属潤滑部が局部的に油膜切れを起して発生するシビア粒子繰返し応力を受けて発生する疲労摩耗粒子局部的に高圧・高温となる場合に発生するフリクションポリマ外部から混入したと思われる鉄錆等でした。これらの摩耗粒子が観察された場合、潤滑部で発生している摩耗形態は、異物による切削摩耗潤滑状態がやや厳しい凝着摩耗疲労による疲労摩耗であり、そして局部的ではあるものの高圧・高温の箇所が発生していることも分かります。減速機で切削摩耗が発生した場合、減速機内部で使用されている転がり軸受が切削摩耗により生じた軌道面の損傷が起点となって寿命が分の程度に低下することがあることから、切削摩耗には十分注意する必要があります。切削摩耗の発生原因となる混入異物が残留している場合、この異物により切削摩耗が継続して発生する可能性があります。フリクションポリマは、潤滑油がギヤ歯面や軌道面に押し込められ高圧状態になると同時に、圧縮熱により高温状態になった結果、基油自身が重合反応を起こし生成することが知られています。そのため、高圧高温状態の解消がなされなければ、潤滑油の劣化が進行し、粘度上昇に因る潤滑異常に進展する場合があります。Iカップリング発光分光分析供試の潤滑油を分析した結果、検出された金属元素は、油中金属元素の結果表に示すように、鉄、鉛、リン、亜鉛、カルシウム、バリウム、アルミニウム、ナトリウムでした。検出されたこれらの金属元素から発生箇所を推定すると鉄、鉛、亜鉛・ギヤ・軸受等リン・オイル添加剤カルシウム、バリウム、アルミニウム、ナトリウム・外部混入異物であると思われます。このうち、機械部品が摩耗したと思われる元素はのグループです。汚染粒子数は当社推奨の管理限界値を超えていました。金属濃度で油の添加剤成分であるリンが検出され、フィルタ表面の異物観察で表面が茶褐色で金属片、鉄錆、砂等が観察されたことから、汚染度が高い要因は、摩耗とスラッジ、そして外部混入異物の影響と思われます。本試料油の添加剤は、一般に、タービン油に比較して極圧添加剤や摩耗防止剤などの濃度が高く、この影響で酸化安定度試験の結果が変動する傾向があります。そのため、ギヤ油の余寿命の評価をタービン油と同等の精度で得るには、酸化安定度の結果に加え、粘度、全酸価、有機物・有機化合物などのデータを総合的に判断することが必要です。粘度、全酸価、酸化安定度、有機物・有機化合物の各データは良好でした。分析結果特性低下特性低下に係るパラメータの分析結果は良好と判断します。粘度粘度は.mm/sと新油値.mm/sに対する粘度変化率は-％で、当社推奨の管理限界値である±％以内にあり、良好と判断します。全酸価添加油の全酸価は、油メーカによって初期値が違うため統一した管理基準を設定するのが困難であることから、当社では管理限界値を設定しておらず、新油分析値との比較及び他の分析項目の結果より全酸価の状態判断を行います。その結果、全酸価は.mgKOH/gと新油値.mgKOH/g以内にあり、良好と判断します。酸化安定度酸化安定度はminであり、当社推奨の管理限界値のmin以上であることから良好と判断します。有機物・有機化合物有機物・有機化合物は、IRチャートによる新油分析値との比較の結果、cm-付近に劣化の兆候を示すカルボン酸の吸収が確認されていないことから、良好と判断します。色相はLであり、新油値のLに比較して大きな変化はないことから、良好と判断します。汚染に係るパラメータの分析結果は、汚染粒子数は当社推奨の管理限界値を超えていました。水分はppmであり、当社推奨の管理限界値の以下であることから良好と判断します。汚染粒子数はNAS級以上であり、当社推奨の管理限界値のNAS級を超えていました。汚染度物重量はmg/mlでした。摩耗フェログラフィーによる摩耗粒子の観察の結果、異物の噛み込みにより発生する切削粒子、金属潤滑部が局部的に油膜切れを起して発生するシビア粒子、繰返し応力を受けて発生する疲労摩耗粒子、局部的に高圧・高温となる場合に発生するフリクションポリマ、外部から混入したと思われる鉄錆等が比較的多く観察されました。異常摩耗の早期発見パラメータであるフェログラフィーのIs値がの乗とやや高く、摩耗粒子の形態観察の結果、異物の噛み込みにより発生する切削粒子、金属潤滑部が局部的に油膜切れを起して発生するシビア粒子、繰返し応力を受けて発生する疲労摩耗粒子、局部的に高圧・高温となる場合に発生するフリクションポリマ、外部から混入したと思われる鉄錆等が比較的多く観察されました。金属濃度SOAP法により金属濃度を測定した結果、潤滑箇所で発生する金属接触によって検出される鉄がppm、亜鉛がppm、油の添加剤成分であるリンがppm、外部から混入したと思われるアルミニウムがppm、ナトリウムがppm検出されました。金属濃度酸溶解法により金属濃度を測定した結果、潤滑箇所で発生する金属接触によって検出される鉄がppm、鉛が、亜鉛が、油の添加剤成分であるリンが、外部から混入したと思われるカルシウムが、バリウムが、アルミニウム、ナトリウムが共に検出されました。
報告№109-09136 報告№112-00537 | 分析№109-001160 分析№112-002229 | 112-002229 | 潤滑油は継続使用可能な状態にあると判断します。粘度、全酸価、IR、RBOTの各データは良好でした。油の余寿命は、使用油の使用期間または使用時間が不明であったため、ご依頼の油の余寿命に関する検討は行えませんでした。ただし、今回の結果がmin、新油値がminであることから、使用期間を仮にヶ月間と仮定すれば余寿命は十二分にあると言えます。可能であれば、使用期間、あるいは使用時間の情報をご提供下さい。水分は良好でした。
報告№108-0387 報告№109-09064 | 分析№108-02609 分析№109-000659 | 109-000659 | 分析の結果、摩耗は安定し、潤滑油も継続使用可能と判断します。これらのことは、前回に比較して、計数汚染度は等級にランク減少し、SOAPの鉄濃度は微増であるものの、D-SOAPの鉄濃度に変化はないこと異常摩耗の早期発見パラメータであるフェログラフィーのIs値がの乗と良好の範囲にあることを示す粘度、水分、全酸価、IRの各データは良好の範囲にあること以上のことから判断しています。
報告№109-09136 報告№112-00409 | 分析№109-001160 分析№112-001702 | 112-001702 | 潤滑油は継続使用可能な状態にあると判断します。但し、今後は障害予防を目的に以下の対策を推奨します。追加分析消泡性能が低下した場合、ギヤ歯面での油膜形成に影響が出て摩耗が進展することがありますので、フェログラフィーおよびSOAP-Tを追加して摩耗により発生する油中金属濃度や潤滑状態を確認することを推奨します。泡立ち試験泡立ち試験の結果は、-と新油値が-であるのに比較して高い値となっていたことから、消泡性能が低下していることが分かりました。今後の使用状況によっては油の酸化劣化が進行したり、ギヤ歯面およびベアリング軌道面で油膜切れが発生したりする場合があるため、消泡剤の添加による消泡性能の改善など何らかの対応が必要になると思われます。分析結果は良好と判断します。粘度粘度はmm/sと新油値mm/sに比較して、粘度変化率は-％で、当社推奨の管理限界値である±％以内にあり、良好と判断します。泡立ち試験泡立ち試験は-と新油値に比較して高い値でした。水分は.ppmと当社推奨の管理限界値の以下にあり、良好と判断します。酸価は.mgKOH/gと新油値.mgKOH/gに比較して高いものの、IRの結果で油劣化の兆候を示すカルボン酸の吸収が確認されていないことから、良好と判断します。
報告№104-0378 報告№105-6034 | 分析№104-02669 分析№105-01236 | 105-01236 | 精点Aを実施した結果、現在のところ軸受は継続使用可能な状態にあることが確認されました。但し、外部から混入した異物が多く、これらの異物が軸受摺動面に噛み込み摩耗が進行する場合がありますので、なるべく早い時期に濾過を実施することを推奨します。これらのことは、計数汚染度がNAS級と当社推奨の管理限界値に到達していたこと異常摩耗の早期発見パラメータであるフェログラフィーのIs値が.と良好の範囲にあるものの、摩耗粒子形態観察の結果、外部から混入した鉄錆が観察されたことD－SOAPの結果、外部から混入したカルシウムがppm、ナトリウムが検出されたこと以上のことから判断しました。
報告№103-6124 | 分析№103-02226 | 103-02226 | 精点Aを実施した結果、オイルリングの摩耗が確認されました。オイルリングの摩耗はオイルリング自身の振れ回りが原因です。今後、潤滑油を適正にかきあげることができなくなり、油膜切れを発生させることが懸念されるため以下の点に注意し管理されることを推奨します。巡視の際にオイルリングの回転状況を確認するヶ月以内に精点Bを実施し、汚染状況及び摩耗の進行状況を確認するこれらのことは、計数汚染度がNAS級とやや高く、異常摩耗の早期発見パラメータであるフェログラフィーのIs値は、.と良好の範囲にあるものの、摩耗粒子形態観察の結果、オイルリングの摩耗により発生した銅合金が多く見られたことD－SOAPで、オイルリングの主成分である銅が検出されたこと以上のことから判断しました。
報告№109-09136 報告№114-00224 | 分析№109-001160 分析№114-000765 | 114-000765 | 軸受は継続使用可能な状態にあると判断します。但し、油中の汚染度がやや高いことから、今後汚染度が増加した場合、摩耗粒子や異物等の夾雑物が潤滑部に噛み込むことによる摩耗の進行が懸念されるため、以下の対策を推奨します。定期的な分析今後の汚染度の増加を監視するため、定期的な分析実施を推奨します。異常摩耗の早期発見のパラメータであるIs値は、前回のレベルから変化はなく、正常です。また、異常摩耗の兆候を示す摩耗粒子が顕著に観察されなかったことから、は良好と判断します。計数汚染度はNAS級と、当社推奨の管理限界値以下にあるものの、やや高い値でした。重量汚染度はmg/mlと当社推奨の管理限界値を超えていました。フィルタ残渣を観察したところ、金属片、鉄錆、砂等が確認されたものの、顕著なスラッジの発生は認められないことから、継続使用可能と判断しますが、今後も傾向監視を継続することが有用です。
報告№107-0366 報告№114-00051 | 分析№107-01900 分析№114-000149 | 114-000149 | 濾過前の試料油を分析した結果、摩耗粒子形態観察で、前回観察されなかった金属接触が厳しく、且つ、摩擦熱が高い場合に発生する球状粒子が比較的多く観察されています。球状粒子の発生原因観察された摩耗粒子の中でも球状粒子は、異常摩耗の兆候を示す形態のパラメータで、この摩耗粒子が発生する場合、潤滑状態に注意が必要です。球状粒子の発生原因は、一般に、溶接工事、溶接作業などによる溶接スパッタの混入電食による発生厳しい金属接触による摩耗が考えられます。球状粒子の発生原因が、上記であれば、今後増加しないと思われますが、が考えられる場合は、原因を取り除かなければ球状粒子は増加すると考えられます。これらの障害発生に対する弊害を勘案の上、予防処置として夏季負荷期前に再度分析を実施し、球状粒子や他の異常摩耗粒子の増加の有無を確認されることを推奨します。念のため、主機の起動・停止時の温度チャートから軸受温度に微妙な変化がないかと前回採油から今回採油までの間に溶接を伴う工事がなかったかを併せて確認をお願い致します。
報告№109-09136 報告№112-00588 | 分析№109-001160 分析№112-002431 | 112-002431_date130311 | 、汚染状態、摩耗状態トライボロジーを活用した設備診断法による結果、当該設備はピストンリングが若干摩耗して、燃焼ガスのシール性が低下し始めていると推定されます。現時点では直ちに異常な状態にならないと判断しますが、シール性が低下した場合エンジンオイル内に混入した燃焼ガスが、オイルの添加剤と化学反応してメタルを摩耗させる異物になるため注意が必要です。また、軸受メタルが軽度に摩耗している箇所があると推定されます。今後の摩耗進行を傾向監視するため、以下の対策を推奨します。余寿命予測フェログラフィーのIs値は、前回に比較しての乗から変化はなく、平衡状態で安定した潤滑状態になっていることがわかります。このような安定した潤滑状態では、異常な方向に向かう上昇角を示さないことからIs値による余寿命予測はできませんが、前回と今回の摩耗形態や摩耗サイズの粒度分布、金属摩耗量、油中汚染物の影響や潤滑性状の確認や比較等の過程を経た結果から総合的に判断すると、少なくとも年程度の間は継続して使用が可能な状態にあると判断します。次回点検でピストンリングと軸受メタル摩耗の点検当該機の油中からカルシウム化合物がやや高い濃度で検出されたため、この化合物がピストンピンメタルやクランクピンメタルの摩耗を促進させる懸念があります。化合物発生の原因は、ピストンリングの摩耗によって燃焼ガスのシール性が低下し、燃焼ガス中の硫黄分と油中のカルシウム添加剤が反応するためと考えられます。また、クランクピンメタルの一部では積層構造になっている最上部層のホワイトメタルが摩耗し、第二層のニッケル層が軽度に摩耗している箇所があると推定されます。摩耗範囲は限定的だと思われますので、直ちに異常ではないものの、開放点検を計画される場合はピストンリングと共にメタル摩耗の点検をされることを推奨します。更油ディーゼルエンジン中にSOAP-Tでカルシウムが検出された場合、そのカルシウムは燃料中の硫黄分と潤滑油の添加剤とが化学反応して、硫酸カルシウムになっていることが知られています。硫酸カルシウムは、いわゆる石膏であり、軸受の軽質金属に喰い込んだり、埋め込まれたりして潤滑中に相手材を切削し、結果として軸受寿命が短くなることが、研究結果から判明しています。潤滑油は、SOAP-Tでこのカルシウム濃度が比較的高いため、軸受メタルの摩耗が促進する可能性が高いことから、可能で有れば更油を推奨します。定期的なトライボ診断トライボ診断は、潤滑油を分析し、潤滑油の性状を調査して継続使用が可能か、更油すべきかの評価を行うことはもとより、ギヤや転がり軸受、すべり軸受などの潤滑状態も評価する設備診断技術ですが、農業用の設備では稼働率にもよるものの年に回程度の診断により、そのデータの変化から異常の兆候を早期に発見することや、分解点検の必要性を判断することが可能となります。今回の分析データでは、潤滑油中に摩耗速度の早い摩耗形態の切削摩耗および凝着摩耗が確認されたことから、今後も定期的な分析診断により設備状態を把握することを推奨します。はフェログラフィーおよびSOAP-Tの結果から総合的に判断した結果、傾向管理が必要な状態にあると考えられます。フェログラフィー【定量分析：Is値】Is値は異常摩耗の早期発見パラメータのつで、摩耗粒子を定量化するために用います。今回のIs値はの乗とやや高い値でした。フェログラフィー【定性分析：摩耗粒子および摩耗形態観察】分析結果から比較的多く観察された粒子は、以下の通りでした。正常な摩耗粒子・潤滑状態が正常なマイルド摩耗により発生。切削粒子・異物や金属表面の微小突起による切削摩耗により発生。シビア粒子・潤滑状態がやや厳しい凝着摩耗により発生。金属潤滑部が局部的に油膜切れを起していると考えられます。黒錆・潤滑状態がやや厳しい凝着摩耗により発生。金属接触が厳しく、且つ、高い摩擦熱が発生していると考えられます。フリクションポリマ・局部的に高圧・高温となる場合に発生。観察された摩耗粒子の中でも切削粒子、フリクションポリマは、注意が必要です。切削摩耗は、他の摩耗形態に比較して摩耗進行速度が速く注意が必要で、定期的なトライボ診断による状態監視が必要と考えます。切削摩耗の原因となる混入異物が残留している場合、この異物により切削摩耗が継続して発生する可能性があります。フリクションポリマは、潤滑油が摺動面に押し込められ高圧状態になると同時に、圧縮熱により高温状態になった結果、基油自身が重合反応を起こし生成することが知られています。そのため、高圧高温状態の解消がなされなければ、潤滑油の劣化が進行し、粘度上昇に因る潤滑異常に進展する場合があります。Iカップリング発光分光分析【SOAP-T】検出された金属元素から発生箇所を推定すると、以下の通りでした。鉄、ニッケル、錫・エンジン部品リン、亜鉛、カルシウム・添加剤バリウム、ナトリウム・外部混入異物メタルの摩耗SOAP-Tで軸受メタルの主成分である錫が検出されました。潤滑状態が直ちに異常にならないと思われますが、メタル成分が検出されていることからメタルの一部に油膜切れが発生していることの証です。一般にポンプ場の稼働率は低稼働率であり、起動停止回数が多い傾向にあるため、本機のメタル成分の増加要因は起動停止時に油膜切れが生じて発生していると推定されます。一定期間経過後に再分析し、傾向監視によるメタルの摩耗状態を確認する必要があると思われます。カルシウムの析出SOAP-Tの結果、カルシウムがとやや高い値でした。エンジン油中にカルシウム化合物がやや高い濃度で検出された場合、この化合物がピストンピンメタルやクランクピンメタル摺動面に噛み込んで摩耗させたり、メタルに埋め込まれて摩耗を促進させたりする原因になるなどの悪影響を生じることが当社の研究結果から判明しています。この影響については、別紙カルシウムの析出をご覧ください。計数汚染度は、NAS級以上と汚染されていましたが、これはNAS等級～μmのレンジが級以上であり、夾雑物の粒度分布は、.～μmの範囲にあり、.μmにピークが確認されました。μm以下の粒子が多いことから、これらの微小サイズの粒子は、燃焼して発生したすす等であることが推定されました。また、フィルタの表面の異物観察では、鉄錆、砂、カルシウム化合物等が観察されたことから、汚染度が高い要因は、摩耗、エンジンオイルの反応生成物と外部混入異物の影響と思われます。は良好と判断します。粘度粘度は、mm/sと新油値mm/sに比較して、粘度変化率は-.％で、の管理限界値である±％以内にあり、良好と判断します。水分は、ppmとの管理限界値の以下にあり、良好と判断します。酸価は、mgKOH/gと新油値mgKOH/gに比較して高いものの、IRの結果で油劣化の兆候を示すカルボン酸の吸収が確認されていないことから、良好と判断します。塩基価は、mgKOH/gとの管理限界値のmgKOH/g以上であることから、良好と判断します。IRIRチャートの結果、新油と使用油のスペクトルパターンで、指紋領域等に一致していない箇所はありますが、粘度、酸価、のデータと、油劣化の兆候を示すカルボン酸の吸収が確認されていないことから、良好と判断します。
報告№107-0425 報告№107-0425 |  | 107-02348_2349 | 油の水分、汚染度は、油清浄機入口および出口共に良好の範囲にありました。濾過効率は～％であり、かつ、清浄器出口サンプリング弁から採取した試料油の汚染度がNAS級と清浄な状態を保持できていることから、濾過精度は確保できていると判断します。を示す水分が油清浄機入口、出口共に良好でした。油清浄機の濾過効率による油汚染度管理に関する考察油清浄機の濾過効率の指標であるβ値を確認するため、油清浄機の入口側と出口側の配管より採油を実施し、計数汚染度を実施しました。その結果を下表に示します。 ・ここで、 EMBEDExcel.Sheet.式および表に示す通り、その結果、～μmレンジが%～μmレンジが%～μmレンジが%～μmレンジが%μmレンジ以上が%であり、汚染度もNAS級と清浄な状態を保持できていることから、濾過精度は確保できていると判断できました。機器の摩耗油清浄器が設置されていることでNAS級と清浄になっていますが、油濾過機がないと仮定した場合、計算により求めた～μmレンジの汚染度はNAS級の汚染状態になる可能性を示唆するものととらえる事が出来ます。他のレンジを同様に計算すると以下のようになり、NAS級以上となりました。～～～～以上等級級以上油清浄器がなかったとした場合、以上のとおりNAS級以上の汚染された状態になることが推定されます。各分析データの傾向グラフ・油清浄機入口表水分は、年月日採油から今回まで若干の変動はあるものの、全てのデータが当社推奨の管理限界値内にあることから、良好と判断します。表計数汚染度計数汚染度は、年月日採油から若干の変動はあるものの、全てのデータが当社推奨の管理限界値内にあり良好と判断できます。表重量汚染度は、年月日採油から若干の変動はあるものの、全てのデータが当社推奨の管理限界値内にあることから、良好と判断します。・油清浄機出口表水分は、年月日採油から今回まで若干の変動はあるものの、全てのデータが当社推奨の管理限界値内にあることから、良好と判断します。表計数汚染度計数汚染度は、年月日採油から若干の変動はあるものの、全てのデータが当社推奨の管理限界値内にあり良好と判断できます。表重量汚染度は、年月日採油から若干の変動はあるものの、全てのデータが推奨の管理限界値内にあることから、良好と判断します。
報告№106-0503 報告№106-0503 | 分析№106-02881 分析№106-02881 | 106-02881 | お客様からご提供のあった経緯に関する情報は以下の通りです。・開放点検で潤滑油の黒化が確認された。・転がり軸受およびすべり軸受に付着が確認された。・オイルリングの内径側に摩耗の発生が確認された。転がり軸受およびすべり軸受の付着物は、潤滑油中に分散していると考えられたため、油中の異物成分を確認し、付着物の発生原因を確認することを目的としました。潤滑油黒化原因一般に、潤滑油が黒化する原因は以下の三つが考えられます。）摩耗粒子の増加）油の劣化）外部混入異物の混入これらの推定される原因を分析結果から確認しました。その結果、摩耗粒子の形態観察で微小な疲労摩耗粒子、銅系粒子が多く観察され、また、SEM・XMA分析の結果で、微小な疲労摩耗粒子には鉄、クロム、マンガンが含まれていることが確認できました。これらのことから、微小な摩耗粒子は、ベアリング軌道面の微小領域において発生した摩耗による疲労摩耗粒子であり、銅系粒子は、オイルリングの摩耗により発生したものと考えられました。一方、粘度が.mm/sと新油値.mm/sの倍に増加し、全酸価がmgKOH/gと新油値.mgKOH/gに比較して異常に高い値を示していました。さらに、IRの結果で油劣化の兆候を示すカルボン酸の吸収が確認されたことから、油劣化の進行が確認されました。以上のことから、油の黒化原因は、）摩耗粒子の増加および）油の劣化に伴うスラッジの発生の二つと考えられました。したがって、転がり軸受やすべり軸受の付着物は、転がり軸受、すべり軸受、オイルリングから発生した摩耗粒子と油のスラッジを含んでいるものと考えられました。オイルホワールの発生粘度が.mm/sと新油値.mm/sの倍に増加し、潤滑油採取時に分解点検したすべり軸受摺動面に軸振動が発生していたと思われるなしじ状の傷がみられることから、オイルホワール現象が発生していた可能性が考えられました。仮にオイルホワールが発生していた場合、すべり軸受では回転軸に旋回振動が発生するため、すべり軸受と同軸にある転がり軸受の疲労摩耗につながります。SEM・XMAでは、これと符合すると思われる～μmの疲労摩耗粒子が観察・分析されました。
報告№107-0366 報告№109-09434 | 分析№107-01900 分析№109-002735 | 109-002735 | 濾過後の試料油を分析した結果、濾過前に比較して重量汚染度が.mg/mlからmg/mlに増加していました。重量汚染度が高いのは、D－SOAPで油の添加剤成分であるバリウムが.からに増加し、フィルタ表面の異物観察で粘ちょう物が見られたことから、このバリウムがスラッジ化したためと考えられます。今後、このスラッジの影響で軸受表面の静摩擦係数が上昇し、起動時のトルク上昇に繋がり、起動開度が増加することが懸念されます。障害発生に対する弊害を勘案の上、念のため、ヶ月以内に再度分析を実施し、汚染度および摩耗の発生状況を確認されることを推奨します。尚、濾過後に確認されたスラッジは、濾過前の試料からは確認されていません。このスラッジが確認された理由として考えられるのは、）仮設タンクを使用している場合、仮設タンク内に堆積していたスラッジが混入した）今回の圧油集油槽の分析結果でスラッジが観察されたことから、圧油の濾過後に仮設タンクを洗浄せずに使用して油が混ざった以上のことが考えられます。仮設タンクを使用する場合は、内部を十分に洗浄してから使用されることを推奨します。
報告№101-6248 | 分析№101-03071 | 101-03071 | 営業運転開始から日経過した時点で採油し、分析を実施した。その結果、フェログラフィーを除く項目は良好でした。フェログラフィーの結果、摩耗の過酷度を示すIs値がと良好の範囲にあるものの、摩耗粒子の形態観察結果から、摺動面の微小突起や異物の噛み込みの影響で発生した切削粒子や、厳しい金属接触が起きている場合に発生するシビア粒子が観察されました。これは初期のなじみ摩耗が発生していたと考えられます。一般に、軸受の初期のなじみは数時間程度で終了しますが、今回のようになじみ過程で大型のシビア粒子が観察された場合は、なじみ過程が正常に終了していない場合があり、軸受の異常摩耗に進展することも懸念しなければなりません。なじみ過程が正常な状態で終了した場合、大型のシビア粒子は観察される事が少なく、従って、今回のなじみ過程では、局部的な金属接触がごく一部で発生したと考えられます。この接触が、既に正常な状態に推移しているか、或いは、進行しているのかを確認するためには、週間以上の運転時間を経過した時点で再度採油し、分析することで判断できますのでヶ月以内に再分析を実施されることを推奨します。尚、可能であれば、主機運転中に濾過を実施されることを併せて推奨します。
報告№106-0404 | 分析№106-02271 | 106-02271 | 分析の結果、本軸受は継続使用可能な状態にあると判断します。これらのことは、計数汚染度がNAS級と当社推奨の管理限界値内であること異常摩耗の早期発見パラメータであるフェログラフィーのIs値が.と良好の範囲にあることSOAP／D－SOAPの結果、軸受の摩耗を示す錫が検出されなかったこと以上のことから判断しました。
報告№109-09221 報告№109-09221 | 分析№109-001673 分析№109-001673 | 109-001673 | 結論再分析を実施し、摩耗の進行状況を確認されることを推奨します。次回分析時期は、理論的に計算したところ運転時間が時間以上経過すれば摩耗の進行状況を確認することができますので、このことを参考に決定されることを推奨します。計数汚染度は良好と判断します。計数汚染度は良好と判断します。計数汚染度はNAS級と当社推奨の管理限界値のNAS級以内にあり、良好と判断します。重量汚染度はmg/mlでした。重量汚染度はmg/mlでした。機器の潤滑状態フェログラフィーの結果、～μmサイズの疲労摩耗粒子が観察されました。SOAPの結果、鉄および銅が検出されました。SOAPの結果、摩耗により発生する鉄および銅、油の添加剤成分であるリンが検出されました。D－SOAPの結果、鉄および銅が検出されました。D－SOAPの結果、摩耗により発生する鉄および銅、油の添加剤成分であるリンが検出されました。フェログラフィーの結果、～μmサイズの疲労摩耗粒子が観察されました。異常摩耗の早期発見パラメータであるフェログラフィーのIs値がの乗と良好の範囲にあるものの、摩耗粒子の形態観察の結果、～μmサイズの疲労摩耗粒子が観察されました。
報告№109-09136 報告№111-00180 | 分析№109-001160 分析№111-000983 | 111-000983 | 局部的な油膜切れにより発生した摩耗が若干確認されたものの、軸受は継続使用可能な状態にあると判断します。但し、ちょう度の上昇がみられ、グリースが軟化していることから、今後、グリースの漏洩や油膜切れの発生が懸念されるため、グリースを交換されることを推奨します。フェログラフィー摩耗粒子の形態で比較的多く観察された粒子は、潤滑状態が正常な場合に発生する摩耗粒子と金属潤滑部が局部的に油膜切れを起して発生するシビア粒子でした。このような摩耗粒子が観察された場合には、潤滑部では正常なマイルド摩耗とやや厳しい摩耗形態の凝着摩耗が発生していることが分かります。Iカップリング発光分光分析供試グリースを分析した結果、検出された金属元素は、SOAPの結果表に示すように、鉄、錫、リン、亜鉛、カルシウム、アルミニウム、ナトリウムでした。これらの検出された金属元素から発生箇所を推定すると鉄、錫・軸受等リン、亜鉛・グリース添加剤カルシウム、アルミニウム、ナトリウム・増ちょう剤であると思われます。このうち、機械部品が摩耗したと思われる元素はのグループです。グリースの物理的性状滴点、全酸価、IRの各データは良好でした。一方、ちょう度はと当社推奨の管理上限値のより若干高くなっており、グリースが軟化していることが分かりました。軟化したグリースを使用した場合、グリースの漏洩や軸受等で油膜切れが発生することが懸念されます。
報告№108-6503 報告№108-6502 | 分析№108-00050 分析№108-00045 | 108-00045 | 今回の採油は、機器停止中に廃油口から実施しているため、油循環中に採油した場合に比較し、油中粒子の沈降の影響を受け、分析データが高濃度に出る可能性があります。今回の分析は以上のことを踏まえて結果を検討しました。分析の結果、高濃度の部分を採油したにもかかわらず、全てのデータが良好の範囲にありました。このことから、機器の潤滑状態は正常であり、この油は継続使用可能と判断します。尚、上述しましたように、今回の採油は停止中の採油であるため、循環中の採油に比較してデータが高目に出る可能性があります。これは、運転中の採油であったなら今回データより低い値になることが考えられます。次回採油は、粒子の沈降の影響を極力抑え、油中粒子が均一な分散状態に近い状態で採油が実施できるように、主機運転中、または停止直後に採油を実施されることを推奨します。
報告№106-4509 報告№106-4509 | 分析№106-00268 分析№106-00268 | 106-00268 | 提供情報にストレーナサイズが不明となっていたため、ストレーナの影響を織り込んだ診断を行う事は出来ないが、使用されているストレーナサイズが一般的に使用される数μmレベルの精密なストレーナであった場合、添加剤が劣化してスラッジ化したものが認められるため、ストレーナ目詰まりの原因となる可能性が考えられた。尚、摩耗粒子の観察結果から、増速機の潤滑状態は良好であると判断できた。分析の結果、重量汚染度が.mg/mlと＃－の分の程度であるが、それでも高い値と考えられた。重量汚染度の上昇原因となっている汚染物は、＃－同様に添加剤成分のモリブデン、マグネシウム、亜鉛、リンがスラッジとして析出し、これに摩耗で発生した鉄、銅などが混合して粘性のある劣化物になっていると推定された。尚、摩耗粒子形態観察で金属接触が厳しい場合に発生するシビア粒子が観察されており、発生数は少ないものの油膜切れによる摩耗が発生していることが確認された。今後、更に摩耗が進行することが懸念されるため、定期的に分析を実施されることを推奨する。これらのことは、異常摩耗の早期発見パラメータである潤滑状態指数は.と良好の範囲にあるものの、金属接触が厳しい場合に発生するシビア粒子がやや多く観察されたこと計数汚染度は良好の範囲にあるものの、重量汚染度が.mg/mlと高い値を示し、フィルタ表面が茶褐色になっていること油中金属濃度の結果、ギヤやベアリングなどの鉄系材料の摩耗、モリブデン、マグネシウム、亜鉛、リンなどの添加剤の析出、外部から混入したカリウム、アルミニウムが検出されたこと以上のことから判断した。
報告№103-6051 報告№103-6051 | 分析№103-01211 分析№103-01211 | 103-01211 | 精点Aを実施した結果、を示す粘度、水分、全酸価、IR、RBOTの各データは管理基準値内にあり、この油は継続使用可能と判断します。但し、本試料油は、油槽に油濾過機が設置されているため、油中の粒子が除去されていますので、診断は油濾過機による減少率を考慮して潤滑状態を解析する必要があります。今回の解析は、十分に濾過時間が経過し、油中粒子が飽和状態になっていると仮定しています。油濾過機による油中の摩耗粒子の減少率は油濾過機の入口と出口の汚染度を評価し、その結果から求めますが、今回は油濾過機の出口から採取した試料がありませんので、減少率を濾過能力が良好とされる一般的な濾過率.として解析を行います。尚、濾過率を考慮した減少率は油濾過機の吐出量と総油量との比から換算します。本機の油濾過機の吐出量は毎時L、設備油量はLですので減少率は.となります。油濾過機により時間で.％の粒子が減少するとした場合、油がパスして増加する粒子数は、今回計数汚染度の～μmレンジですと個/mlの.％の個/mlとなります。更に、この発生粒子数から平衡濃度を計算します。平衡濃度は下式により求めます。平衡濃度＝発生粒子数／減少率・式油濾過機が設置されていない場合の減少率を.とすると平衡濃度は個/mlとなります。このことから分かるように、本試料油中の汚染度は、油濾過機が設置されていることでNAS級と清浄になっていますが、油濾過機がないと仮定した場合、計算により求めたように～μmレンジの汚染度はNAS級の汚染状態になる可能性を示唆するものととらえる事が出来ます。他のレンジを同様に計算すると以下のようになり、NAS級となります。～～～～以上等級級以上のことから、濾過機の影響で汚染状態はNAS級になってはいるものの、摩耗が若干発生している状態であると思われます。今後、傾向を見るため、油槽から採油すると同時に油濾過機の濾過前と濾過後の位置から採油を実施し、分析結果から減少率を導き、その減少率を上記方法により油濾過機がない場合の粒子数を求め、その粒子数の変化により金属接触が進行しているか落ち着いてきているのかを確認されることを推奨します。尚、採油を主機停止中に実施しているため、油循環中の採油に比較して油中粒子が沈降して低濃度になっている部分を採油していると考えられます。したがって、油が循環している状態で採油を実施した場合に比較して、分析データが低くなり、異常な状態を見落としてしまう可能性がありますので、今後の採油は、停止直後、或いは、油循環中に採油を実施されることを推奨します。［手動にて圧油ポンプ運転、油循環後、集油槽マンホールより吸引ポンプにて採取。
報告№109-09136 報告№112-00182 | 分析№109-001160 分析№112-000752 | 112-000752 | 潤滑油および減速機は継続使用可能な状態にあると判断します。但し、今後も摩耗の進行を傾向監視するため、以下の対策を推奨します。尚、今後の運転時間や運転状況が、特に変化のない運転であれば、少なくとも年間は継続使用可能な状態にあると判断します。バックラッシによる評価トライボ診断では、バックラッシの増加量を分析結果から計算できますので、構造が確認できる図面、ギヤの形式、歯形、モジュール、歯数、歯幅、油入替後の稼働時間ならびに分解点検後の稼働時間をお知らせ下さい。計算結果をご報告いたします。フェログラフィーIs値は異常摩耗の早期発見パラメータのつで、摩耗粒子を定量化するために用います。今回のIs値はの乗であり、潤滑状態は正常と判断できます。摩耗粒子の形態で比較的多く観察された粒子は、潤滑状態が正常な場合に発生する摩耗粒子異物の噛み込みや金属表面の微小突起により発生する切削粒子金属潤滑部が局部的に油膜切れを起して発生するシビア粒子でした。これらの摩耗粒子が観察された場合、潤滑部で発生している摩耗形態は、正常なマイルド摩耗異物や金属表面の微小突起による切削摩耗潤滑状態がやや厳しい凝着摩耗であることが分かります。減速機で切削摩耗が発生した場合、減速機内部で使用されている転がり軸受が切削摩耗により生じた軌道面の損傷が起点となって寿命が分の程度に低下することがあることから、切削摩耗には十分注意する必要があります。切削摩耗の発生原因となる混入異物が残留している場合、この異物により切削摩耗が継続して発生する可能性があります。Iカップリング発光分光分析【SOAP／D－SOAP】検出された金属元素は、SOAP／D－SOAPの結果表に示すように、鉄、鉛、リン、カルシウム、アルミニウム、ナトリウムでした。検出された金属元素から発生箇所を推定すると鉄、鉛・ギヤ・軸受等リン・オイル添加剤カルシウム、アルミニウム、ナトリウム・外部混入異物であると思われます。このうち、機械部品が摩耗したと思われる元素はのグループです。計数汚染度はNAS級と当社推奨の管理限界値に到達していました。フィルタ表面の異物観察で鉄錆、砂等が観察されたことから、汚染度が高い要因は、摩耗と外部混入異物の影響と思われます。粘度、水分、酸価、IRの各データは良好でした。
報告№108-0411 報告№110-00376 | 分析№108-02744 分析№110-001710 | 110-001710 | 潤滑油および軸受は継続使用可能な状態にあるものの、汚染度が高いことから、以下の対策を推奨します。濾過油中の汚染度が高く、今後これらの汚染物が軸受摺動面に噛み込み摩耗進行することが懸念されるため、濾過を推奨します。軸受メタルの情報提供今後軸受メタルの摩耗が進行した場合、摩耗程度を評価する必要がありますので、次回分析時には、メタルサイズ、回転数、直近のメタル交換からの運転時間をお知らせください。分析結果は良好と判断します。粘度粘度はmm/sと新油値mm/sに比較して、粘度変化率は-％で、当社推奨の管理限界値である±％以内にあり、良好と判断します。水分はppmと当社推奨の管理限界値の以下であり、良好と判断します。全酸価全酸価は.mgKOH/gと新油値.mgKOH/gに比較してやや高い値を示しているものの、IRの結果で油劣化の兆候を示すカルボン酸が確認されていないことから、良好と判断します。IRIRの結果、油劣化の兆候を示すカルボン酸の吸収が確認されていないことから、良好と判断します。RBOTRBOTはminと当社推奨の管理限界値のmin以上であり、良好と判断します。計数汚染度、重量汚染度は共に当社推奨の管理限界値を超えていました。計数汚染度計数汚染度はNAS級以上と当社推奨の管理限界値のNAS級を超えていました。重量汚染度はmg/mlと当社推奨の管理限界値のmg/mlを大きく超えていました。機器の潤滑状態摩耗粒子の形態観察の結果、潤滑状態が正常な場合に発生する摩耗粒子、異物の噛み込みなどで発生する切削粒子、金属潤滑部が局部的に油膜切れを起して発生する銅系のシビア粒子が比較的多く観察されました。SOAPSOAPの結果、油の添加剤成分であるバリウムがppm検出されました。軸受の摩耗を示す錫が検出されていないことから、良好と判断します。D－SOAPD－SOAPの結果、鉄が、鉛が、銅が、アンチモンが、軸受の摩耗を示す錫がppm、油の添加剤成分であるバリウムがppm、外部から混入したと思われる亜鉛が、カルシウムが、ナトリウム、マグネシウムが共に検出されました。フェログラフィー異常摩耗の早期発見パラメータであるフェログラフィーのIs値が．×の乗とやや高く、摩耗粒子の形態観察の結果、潤滑状態が正常な場合に発生する摩耗粒子、異物の噛み込みなどで発生する切削粒子、金属潤滑部が局部的に油膜切れを起して発生する銅系のシビア粒子が比較的多く観察されました。
報告№108-6005 報告№108-6508 | 分析№108-00106 分析№108-00194 | 108-00194 | 初期試験を実施した結果、観察された摩耗粒子から本試料には初期のなじみ摩耗が発生していたと考えられました。今回のようになじみ過程でシビア粒子が観察された場合は、なじみ過程が正常に終了していない場合があり、異常摩耗に進展することも懸念する必要があります。なじみ過程が正常な状態で終了した場合、シビア粒子は観察されることが少なく、従って、今回のなじみ過程では、局部的な金属接触がごく一部で発生したと考えられます。この接触が、既に正常な状態に推移しているか、或いは、進行しているのかを確認するため、ヶ月毎にあと回の初期試験を実施することを推奨します。これらのことは、異常摩耗の早期発見パラメータであるフェログラフィーのIs値がの乗とやや高く、摩耗粒子形態観察の結果、金属接触が厳しい場合に発生するシビア粒子がやや多く観察されたことD－SOAPの結果、鉄、オイルリングの主成分である銅、以前使用されていた軸受メタルの主成分である錫が検出されたこと以上のことから判断しました。
報告№107-0485 報告№107-0485 | 分析№107-02879 分析№107-02879 | 107-02879 | 分析の結果、本軸受は継続使用可能な状態にあるものの、摩耗粒子の形態観察で微小な疲労摩耗粒子が比較的多く観察されたことから、軸受軌道面ではマイクロフレーキングが発生している可能性あると思われました。また、SOAP／D-SOAPの結果で銅が増加傾向を示していることから、保持器の摩耗または溶融が進行していると考えられました。一方、計数汚染度、重量汚染度が非常に高い値を示し、かつ、D-SOAPの亜鉛がppmと高いことから、油中には亜鉛系添加剤がスラッジとなって存在していることが確認されました。このことは、フィルタ写真の結果で茶褐色の粘ちょう物が確認されたことからも確認されました。以上のことから、本使用油は摩擦熱などの影響で油の劣化が進行しつつあるとともに、摩耗が進行していることが分かりました。今後、保持器の摩耗が進行した場合、転動体とのギャップが増大することにより振動が増大しフレーキングに進展することが懸念されるため、ヶ月以内に再度分析を実施し、摩耗の進行状況を確認することを推奨します。これらのことは、前回と同じく摩耗粒子形態観察の結果、微小な疲労摩耗粒子が比較的多く観察されたものの、異常摩耗の早期発見パラメータであるフェログラフィーのIs値がの乗から乗に桁減少し、良好の範囲にあり、計数汚染度、SOAP／D－SOAPの鉄濃度に大きな変化はないことSOAP／D－SOAPで銅が検出され、D－SOAPで亜鉛が検出されたことフィルタ写真が茶褐色であること以上のことから判断しました。計数汚染度は当社推奨の管理限界値を超えていました。計数汚染度は当社推奨の管理限界値を超えていました。計数汚染度はNAS級以上と当社推奨の管理限界値のNAS級を超えていました。重量汚染度は.mg/mlでした。重量汚染度は.mg/mlでした。機器の潤滑状態フェログラフィーの結果、微小な疲労摩耗粒子が観察されました。SOAPの結果、鉄および銅が検出されました。SOAPの結果、摩耗により発生した鉄および銅が検出されました。又、油の添加剤成分であるリン、亜鉛が検出されました。D－SOAPの結果、鉄および銅が検出されました。D－SOAPの結果、摩耗により発生する鉄および銅が検出されました。又、油の添加剤成分であるリン、亜鉛が検出されました。フェログラフィーの結果、微小な疲労摩耗粒子が観察されました。フェログラフィーの結果、異常摩耗の早期発見パラメータであるIs値がの乗と高く、摩耗粒子形態観察の結果、微小な疲労摩耗粒子が観察されました。
報告№109-09136 報告№110-00330 | 分析№109-001160 分析№110-001487 | 110-001487 | は、油の粘度、油中のスラッジの発生量を判断パラメータに、粘度、全酸価、IR、RBOTで評価します。分析の結果、油の粘性を示す粘度は、新油値の.mm/sに比較して粘度変化率が-％のmm/sとほぼ変化はなく、また油中のスラッジの発生量を示す全酸価は、新油値の.mgKOH/gとほぼ同じ.mgKOH/gと大きな変化が見られず劣化は確認されなかった。さらにはIRの結果でも油が劣化した場合に発生するカルボン酸の発生も確認されず、酸化防止剤の残存量を示すRBOTは、限界値minに比較して、十分に残量があるminであった以上のことから、潤滑油の劣化は確認されませんでした。尚、別紙表および図から分かるように、RBOTの減少傾向から油の余寿命を求めた結果、この減少傾向のまま継続使用した場合は、別紙図RBOTの減少傾向に示すように年月には限界値に到達すると推定されます。一方、油中の水分を計測した結果、水分はppmと新油と同等であり継続使用可能な状態にあることが確認されました。潤滑油は継続使用可能な状態にあると判断します。
報告№107-6000 報告№107-6507 | 分析№107-00010 分析№107-00116 | 107-00116 | 初期試験を実施した結果、潤滑を示す項目は全て良好でしたが、観察された摩耗粒子には、油膜が局部的に破断して発生するμm前後の摩耗粒子が散見され、軸受摺動面では局部的な摩耗が発生していたと推定されました。本試料油は、主機が停止して時間後の水車軸受油槽の点検窓から採油しているため、油中の粒子は時間経過と共に沈降し、粒子濃度が低濃度になっていると思われます。潤滑状態を判断する重要なパラメータとしてのIs値は、油中粒子のμm以上のサイズを数値化しており、本試料油の採油条件では適切に数値化するのが困難で、より正確な潤滑状態の確認を行うには、停止直後に採油するなど、採油条件を再考した上で初期状態を再確認されることを推奨します。
報告№109-09249 報告№112-00272 | 分析№109-001747 分析№112-001089 | 112-001089_date121024 | 潤滑油および軸受は継続使用可能な状態にあると判断します。但し、今後も摩耗の進行を傾向監視するため、以下の対策を推奨します。定期的な分析摩耗の進行を監視するため、定期的に分析を実施し、分析データによる摩耗の進行状況を確認することを推奨します。はフェログラフィーおよびSOAP／D-SOAPの結果から総合的に判断した結果、やや厳しい状態にあると考えられます。フェログラフィー【定量分析：Is値】Is値は異常摩耗の早期発見パラメータのつで、摩耗粒子を定量化するために用います。今回のIs値はの乗とやや高い値でした。フェログラフィー【定性分析：摩耗粒子および摩耗形態観察】分析結果から比較的多く観察された粒子は、以下の通りでした。正常な摩耗粒子・潤滑状態が正常なマイルド摩耗により発生。フリクションポリマ・局部的に高圧・高温となる場合に発生。観察された摩耗粒子の中でもフリクションポリマは、注意が必要です。フリクションポリマは、潤滑油が軌道面に押し込められ高圧状態になると同時に、圧縮熱により高温状態になった結果、基油自身が重合反応を起こし生成することが知られています。そのため、高圧高温状態の解消がなされなければ、潤滑油の劣化が進行し、粘度上昇に因る潤滑異常に進展する場合があります。Iカップリング発光分光分析【SOAP／D-SOAP】検出された金属元素から発生箇所を推定すると、以下の通りでした。鉄、亜鉛・軸受等カルシウム、バリウム、ナトリウム・外部混入異物水分、汚染粒子数、汚染度物重量は共に良好でした。．粘度、全酸価、酸化安定度、有機物・有機化合物の各データは良好でした。分析結果特性低下特性低下に係るパラメータの分析結果は良好と判断します。粘度粘度はmm/sと新油値mm/sに対する粘度変化率は+％で、当社推奨の管理限界値である±％以内にあり、良好と判断します。全酸価添加油の全酸価は、油メーカによって初期値が違うため統一した管理基準を設定するのが困難であることから、当社では管理限界値を設定しておらず、新油分析値との比較及び他の分析項目の結果より全酸価の状態判断を行います。その結果、全酸価は.mgKOH/gと新油値.mgKOH/gに比較して若干高くなっていますが、IRチャートに示すように劣化の兆候として現れるカルボン酸などの有機物・有機化合物の発生が確認されていないことから、良好と判断します。酸化安定度酸化安定度はminであり、当社推奨の管理限界値のmin以上であることから良好と判断します。有機物・有機化合物有機物・有機化合物は、IRチャートによる新油分析値との比較の結果、cm-付近に劣化の兆候を示すカルボン酸の吸収が確認されていないことから、良好と判断します。色相はLであり、新油値のL.に比較して大きな変化はないことから、良好と判断します。汚染に係るパラメータの分析結果は良好と判断します。水分はppmであり、当社推奨の管理限界値の以下であることから良好と判断します。汚染粒子数はNAS級であり、当社推奨の管理限界値のNAS級以下であることから良好と判断します。汚染度物重量は.mg/mlであり、当社推奨の管理限界値のmg/ml以下であることから良好と判断します。摩耗フェログラフィーによる摩耗粒子の観察の結果、潤滑状態が正常な場合に発生する摩耗粒子、局部的に高圧・高温となる場合に発生するフリクションポリマが比較的多く観察されました。異常摩耗の早期発見パラメータであるフェログラフィーのIs値がの乗とやや高く、摩耗粒子の形態観察の結果、潤滑状態が正常な場合に発生する摩耗粒子、局部的に高圧・高温となる場合に発生するフリクションポリマが比較的多く観察されました。金属濃度SOAP法により金属濃度を測定した結果、金属元素は検出されなかった。金属濃度D-SOAP法により金属濃度を測定した結果、潤滑箇所で発生する金属接触によって検出される鉄が、亜鉛が、外部から混入したと思われるカルシウムが、バリウムが、ナトリウムが検出されました。
報告№103-6112 | 分析№103-02030 | 103-02030 | 濾過後の試料油を分析した結果、濾過前と同じく重量汚染度がmg/mlとやや不良領域にあり、光学顕微鏡写真に示すようにスラッジが多く見られました。濾過により除去できていない状況にありますので、更に対策が必要です。対策は、スラッジの溶解・分散できる当社製清浄分散剤TS－を濾過前に投与する方法が有効です。これらのことは、重量汚染度がmg/mlとやや不良領域にあり、光学顕微鏡写真に示すようにスラッジが多く見られたことD－SOAPで、油の添加剤成分である亜鉛が.ppm、バリウムがppm検出されたこと以上のことから判断しました。尚、スラッジの影響により起動時に静摩擦係数が大きくなり、起動開度が大きくなることもありますので起動時の起動トルク増大が生じるか、生じないかに注意をしてください。
報告№109-09250 報告№109-09250 | 分析№109-001848 分析№109-001848 | 109-001848 | 調速装置及び非常用調速装置ケーシング分析の結果、全ての分析項目の値が当社推奨の管理基準を満たしており、新油分析値との比較結果も問題となる値はなかったことから、油は継続使用可能な状態であり、運転中における潤滑状態も正常であったものと判断します。特性低下特性低下に係るパラメータの分析結果は良好と判断します。粘度粘度はmm/sと新油値.mm/sに対する粘度変化率は-％で、当社推奨の管理限界値である±％以内にあり、良好と判断します。全酸価添加タービン油については、当社では管理限界値を設定しておらず、新油分析値との比較及び他の分析項目の結果より全酸価の状態判断を行います。その結果、全酸価は.mgKOH/gと新油値.mgKOH/gに比較して変化はなく、良好と判断します。酸化安定度酸化安定度はminであり、当社推奨の管理限界値のmin以上であることから、良好と判断します。有機物・有機化合物有機物・有機化合物は、IRチャートによる新油分析値との比較の結果、cm-付近に劣化の兆候を示すカルボン酸の吸収が確認されていないことから、良好と判断します。色相はLであり、新油値のLに比較して大きな変化はないことから、良好と判断します。汚染に係るパラメータの分析結果は良好と判断します。水分は.ppmであり、当社推奨の管理限界値の以下であることから、良好と判断します。汚染粒子数はNAS級であり、当社推奨の管理限界値のNAS級以内であることから、良好と判断します。汚染度物重量は.mg/mlであり、当社推奨の管理限界値のmg/ml以内であることから、良好と判断します。摩耗運転中における潤滑状態は正常であったものと判断します。異常摩耗の早期発見パラメータであるフェログラフィーのIs値が-.と当社基準値と比較して良好の範囲にあったことから、潤滑箇所の潤滑状態は正常と判断します。金属濃度SOAP法により金属濃度を測定した結果、金属元素は検出されなかったことから、潤滑箇所で発生する金属接触による摩耗や、外部からの異物などの混入はみられず良好と判断します。金属濃度酸溶解法により金属濃度を測定した結果、潤滑箇所で発生する金属接触によって検出される鉄が、外部から混入したと思われる亜鉛が、カルシウムが、ナトリウムがと僅かに検出されました。
報告№108-0387 報告№108-0440 | 分析№108-02609 分析№108-03008 | 108-03008 | 号第回定期点検にて、微粉炭機、ローラタイヤに回転不良およびローラ軸潤滑油内に異物の混入が確認されたため、水平展開で号機についても同箇所を点検した結果、微粉炭機についても同様の不具合が確認された。、汚染度、潤滑状態を確認する。分析の結果、摩耗粒子の形態観察で微小な疲労摩耗粒子が観察されたものの、転がり軸受の寿命の指標となるフレーキングで発生する摩耗粒子が観察されていないことから、本軸受は継続使用可能な状態にあると判断します。但し、摩耗粒子は、微小領域が疲労して発生したμm未満の鉄系摩耗粒子が観察され、これにより異常摩耗の早期発見パラメータである摩耗過酷度がの乗とやや高くなっていることがわかりました。疲労摩耗は、垂直荷重と摩擦力が繰り返し作用することによる疲労が原因で発生する摩耗の形態であり、本試料の使用環境は、この作用が不可避であることから今後も疲労摩耗が進展すると考えられます。現状の疲労摩耗の範囲は、粒子の形態観察結果から、発生範囲が微小領域にとどまっていると思われますが、今後も疲労剥離した剥離痕に繰り返し垂直荷重や摩擦力が加わった場合、疲労範囲の拡大によるフレーキングに進展することが十分予測されますので、定期的に分析を実施し、摩耗状態の進行状況を確認することを推奨します。尚、を示す粘度、水分、全酸価、IRの各データは良好であることから、この油は継続使用可能と判断します。
報告№109-09136 報告№112-00292 | 分析№109-001160 分析№112-001179 | 112-001179 | 潤滑油および軸受は継続使用可能な状態にあると判断します。但し、油中の汚染度が高く、今後も摩耗の進行を傾向監視するため、以下の対策を推奨します。定期的な分析凝着摩耗の進行を監視するため、定期的に分析を実施し、分析データによる摩耗の進行状況を確認することを推奨します。油槽内の清掃潤滑油が汚染されていることから、油槽内は汚染されていると思われます。更油をする際には、油槽内を清掃し、更油する新油もNAS級程度の清浄な潤滑油を更油することを推奨します。はフェログラフィーおよびSOAP-Tの結果から総合的に判断した結果、厳しい状態にあると考えられます。フェログラフィー【定量分析：Is値】Is値は異常摩耗の早期発見パラメータのつで、摩耗粒子を定量化するために用います。今回のIs値はの乗と高い値でした。フェログラフィー【定性分析：摩耗粒子および摩耗形態観察】分析結果から比較的多く観察された粒子は、以下の通りでした。正常な摩耗粒子・潤滑状態が正常なマイルド摩耗により発生。シビア粒子・潤滑状態がやや厳しい凝着摩耗により発生。金属潤滑部が局部的に油膜切れを起していると考えられます。黒錆・潤滑状態がやや厳しい凝着摩耗により発生。金属接触が厳しく、且つ、高い摩擦熱が発生していると考えられます。鉄錆、砂等・外部から混入したと考えられます。フリクションポリマ・局部的に高圧・高温となる場合に発生。観察された摩耗粒子の中でもフリクションポリマは、注意が必要です。フリクションポリマは、潤滑油が軌道面に押し込められ高圧状態になると同時に、圧縮熱により高温状態になった結果、基油自身が重合反応を起こし生成することが知られています。そのため、高圧高温状態の解消がなされなければ、潤滑油の劣化が進行し、粘度上昇に因る潤滑異常に進展する場合があります。Iカップリング発光分光分析【SOAP-T】検出された金属元素から発生箇所を推定すると、以下の通りでした。鉄、銅、クロム、錫、亜鉛・軸受等カルシウム、ナトリウム・外部混入異物計数汚染度はNAS級以上、重量汚染度はmg/mlと共に当社推奨の管理限界値を超えていました。フィルタ表面の異物観察で表面が茶褐色で鉄錆、砂等が観察されたことから、汚染度が高い要因は、摩耗と外部混入異物の影響と思われます。水分、RBOT、IRの各データは良好でした。
報告№107-4545 報告№108-5033 | 分析№107-02185 分析№108-01084 | 108-01084 | トライボ診断の結果、全てのデータが良好であることから、この油は継続使用可能と判断します。は良好と判断します。粘度は良好。粘度は.mm/sと新油値mm/sに比較して、粘度変化率は-.％で、当社推奨の管理限界値である±％以内にあり、良好と判断します。粘度はmm/sでした。粘度はmm/sでした。粘度指数はでした。粘度指数はでした。水分は良好。水分はppmと当社推奨の管理限界値の以下であり、良好と判断します。全酸価は良好。全酸価は.mgKOH/gと新油値.mgKOH/gと比較して高いものの、IRの結果で、劣化の兆候が確認されなかったことから、良好と判断します。
報告№104-8044 報告№104-4552 | 分析№104-02040 分析№104-02281 | 104-02281 | 精点Aを実施した結果、摩耗は安定していると判断します。これらのことは、前回に比較して、計数汚染度は等級に変化はなく、SOAP／D-SOAPの鉄及び錫濃度に変化がないこと異常摩耗の早期発見パラメータであるフェログラフィーのIs値が、と良好の範囲にあること以上のことから判断しました。尚、を示す、粘度、水分、全酸価、IR、RBOTの各データは良好であることから、継続使用可能と判断します。
報告№107-4543 報告№107-6562 | 分析№107-02132 分析№107-02278 | 107-02278 | トライボ診断の結果、粘度を除く項目は良好でした。粘度は、新油値のmm/sに比較し変化率が-.％のmm/sとなっており、当社推奨の管理限界値である±％を超えていました。IRの結果、異種油の混入や劣化の進行が確認されなかったことから、粘度の低下は、潤滑油の製造ロットによる差異、または、潤滑油の分子がせん断作用を受け粘度が低下したことなどが考えられます。現在のところ、本試料油は継続使用可能な状態にありますが、定期的に分析を実施し、粘度の低下および油の劣化の進行状況を確認することを推奨します。尚、補充用として○○WFに保管している新油がありましたら、ml程度ご提供下さい。新油の粘度をチェックいたします。粘度が当社推奨の管理限界値を超えていました。粘度は当社推奨の管理限界値を超えていました。粘度はmm/sと新油値mm/sに比較して、粘度変化率は-.％で、当社推奨の管理限界値である±％を超えていました。粘度はmm/sでした。粘度はmm/sでした。粘度指数はでした。粘度指数はでした。水分は良好。水分はppmと当社推奨の管理限界値の以下であり、良好と判断します。全酸価は良好。全酸価は.mgKOH/gと新油値.mgKOH/gに比較して高いものの、IRの結果で、新油との差異は確認されず、且つ、劣化の兆候も確認されなかったことから、良好と判断します。
報告№109-09501 報告№109-09501 | 分析№109-003098 分析№109-003098 | 109-003098 | グリースの物理的性状は良好と判断します。グリースは以下の対策が必要です。≪状態監視とパラメータ≫分析の目的および各分析のパラメータは以下の通りです。特性低下目的：グリースの分析結果から、グリースの物理的性状や劣化傾向などを確認する。全酸価JISK赤外線吸収スペクトルJISKちょう度JISK滴点JISK摩耗目的：グリース中の摩耗粒子を分析する事により、回転・摺動部の潤滑状態、摩耗劣化の程度、余寿命などを解析する。摩耗診断電子顕微鏡観察JISKX線マイクロアナリシス油中金属濃度）JISK≪分析結果≫特性低下全酸価：良好全酸価mgKOH/gは新油値の.mgKOH/gに比較し高くはあるものの、有機物・有機化合物試験の結果で油劣化の兆候を示すカルボン酸の吸収が見られないことから問題は無いと判断します。赤外線吸収スペクトル：良好ちょう度：良好ちょう度値と当社推奨の管理限界値であるから以内に留まっています。滴点：良好滴点はと新油値のに比較し変化はないことから問題は無いと判断します。摩耗摩耗診断電子顕微鏡観察・X線マイクロアナリシス：今回は実施していません。油中金属濃度：今回は実施していません。
報告№109-09136 報告№112-00433 | 分析№109-001160 分析№112-001864 | 112-001864 | 計数汚染度はナトリウム級以上と当社推奨の管理限界値を超えていました。以下の対策を推奨します。濾過油中の汚染度が高いことから、観察された摩耗粒子や異物等が軸受摺動面の噛み込み摩耗が進行することが懸念されるため、濾過を推奨します。重量汚染度は良好でした。計数汚染度計数汚染度はNAS級以上と当社推奨の管理限界値を超えていました。フィルタ表面の異物観察で金属片、砂、黒錆が観察されたことから、汚染度が高い要因は、摩耗と外部混入異物の影響と思われます。
報告№109-09136 | 分析№109-001160 | 114-001028 | 潤滑油は継続使用可能な状態にあると判断します。減速機減速機は継続使用可能な状態にあると判断します。但し、疲労摩耗粒子が比較的多く観察されていることから、定期的な診断により摩耗の進行状況を把握することを推奨します。定期的な分析今後の進行が懸念される疲労摩耗の推移を監視するため、定期的な分析実施を推奨します。異常摩耗の早期発見のパラメータであるIs値は、前回に比較してレベルからレベルに低下し、正常でした。但し、潤滑部の摩耗が認められたため、定期的に潤滑油分析を実施し、摩耗推移を監視することが有用と考えます。フェログラフィーで観察された代表的な粒子は、以下の通りです。正常な摩耗粒子・潤滑状態が正常なマイルド摩耗により発生。疲労摩耗粒子・繰返し応力による金属疲労で発生。大型化するとスポーリングやフレーキングにつながります粘度、水分、酸価の各データは良好です。
報告№109-09136 報告№114-00190 | 分析№109-001160 分析№114-000592 | 114-000592 | 分析の結果、、汚染状態は共に良好の範囲にあることから、潤滑油は継続使用可能な状態にあると判断します。尚、RBOTの値が前回に比較して増加していることから、潤滑油の余寿命を求めることは出来なかったものの、前回から今回までの間で酸化防止剤の減少はなかったものと思われます。更油日から今回までの期間が年ヶ月であることから、今後の運転状況に変化がなければ、少なくともこの期間は使用可能と推定されます。本試料油の添加剤は、一般に、タービン油に比較して極圧添加剤や摩耗防止剤などの濃度が高く、この影響でRBOT試験の結果が変動する傾向があります。そのため、タービン油と同等の精度でギヤ油を評価するには、RBOTの結果に加え、粘度、酸価、IRなどのデータに基づき総合的に判断することが必要です。粘度、酸価、IRが良好の範囲にあり、RBOTはminと当社推奨の管理限界値以上にあることから、RBOTは良好と判断します。減速機減速機は継続使用可能な状態にあると判断します。但し、異常摩耗の早期発見パラメータであるフェログラフィーのIs値が前回に比較してレベルからレベルに低下しているものの、摩耗粒子の形態観察で繰返し応力を受けて発生する疲労摩耗粒子が比較的多く観察されています。今後、ギヤ歯面および軸受軌道面の摩耗進行が懸念されるため、以下の対策を推奨します。定期的な分析今後の疲労摩耗の推移を監視するため、定期的な分析実施を推奨します。
報告№108-0202 報告№108-0202 | 分析№108-01480 分析№108-01480 | 108-01480 | 分析の結果、転がり軸受の寿命の指標となるフレーキングで発生する摩耗粒子が観察されていないことから、軸受は継続使用可能と判断します。但し、前回と同じく異常摩耗の早期発見パラメータであるフェログラフィーのIs値がの乗とやや高く、摩耗粒子の形態観察でμmサイズの疲労摩耗粒子が多く観察されたことから、局部的な疲労摩耗が発生していることが確認されました。現在のところ、視野に個と少ないことから、転がり軸受は継続使用可能と判断しますが、今後更に摩耗が進行し、転がり軸受の寿命の指標となるフレーキングへ進展することが懸念されるため、定期的に分析を実施し、摩耗の進行状況を確認されることを推奨します。計数汚染度が当社推奨の管理限界値を超えていました。計数汚染度は当社推奨の管理限界値を超えていました。計数汚染度はNAS級以上と当社推奨の管理限界値のNAS級を超えていました。重量汚染度はmg/mlでした。重量汚染度はmg/mlでした。機器の潤滑状態フェログラフィーの結果、異常摩耗の早期発見パラメータであるIs値がの乗とやや高く、摩耗粒子の形態観察でμmサイズの疲労摩耗粒子が多く観察されました。SOAPの結果、鉄および銅が検出されました。SOAPの結果、摩耗により発生する鉄および銅、油の添加剤成分であるリンが検出されました。D－SOAPの結果、鉄および銅が検出されました。D－SOAPの結果、摩耗により発生する鉄および銅が検出されました。フェログラフィーの結果、μmサイズの疲労摩耗粒子が観察されました。フェログラフィーの結果、異常摩耗の早期発見パラメータであるIs値がの乗とやや高く、摩耗粒子の形態観察の結果、μmサイズの疲労摩耗粒子が視野に個観察されました。
報告№107-4530 報告№107-0292 | 分析№107-01164 分析№107-01541 | 107-01541 | 本トライボ診断は、軸受の潤滑状態、汚染状況、油の劣化状態を確認する。【軸受の潤滑状態】トライボ診断の結果、ベアリング軌道面の微小領域に摩耗が発生しているものの、転がり軸受の寿命の指標となるフレーキングの発生が確認されていないことから、現在のところ、ベアリングは継続使用可能な状態にあると判断します。但し、異常摩耗の早期発見パラメータであるフェログラフィーのIs値がの乗と良好の範囲にあるものの、摩耗粒子形態観察で局部的な油膜切れにより発生した摩耗粒子がやや多く確認されたことから、今後、転がり軸受の寿命の指標となるフレーキングに進展することが懸念されるため、ヶ月後に再度分析を実施し、摩耗の進行状況を確認することを推奨します。【油の汚染状況】計数汚染度がナトリウム級と当社推奨の管理限界値内にあり、重量汚染度が.mg/mlでした。【油の劣化状態】油の劣化状況を確認するために実施した粘度、水分、全酸価、IRの各データが良好であることから、この油は継続使用可能と判断します。
報告№103-0207 | 分析№103-02072 | 103-02072 | 本試験は、油中の摩耗粒子から得られる情報からベアリング軌道面の状態を推定することを目的としました。分析の結果、ベアリングの使用時間と本試料油の使用時間とが同じであると仮定した場合、ベアリング軌道面の％程度にフレーキングが発生していると推定できます。又、異常摩耗の早期発見パラメータであるフェログラフィーのIs値がの乗と高く、摩耗の進行速度が速いため、早急に再分析を実施し、摩耗の進行状況を確認されることを推奨します。これらのことは、鉄濃度から計算したフレーキングの発生面積が内輪軌道面の面積の凡そ％であること。異常摩耗の早期発見パラメータのIs値がの乗と高いこと。観察された摩耗粒子が摩擦熱が高い場合にみられる黒色の疲労摩耗粒子が多く見られたこと。以上のことから判断しました。
報告№104-0180 | 分析№104-01343 | 104-01343 | 分析の結果、摩耗粒子形態観察で金属表面の微小突起、異物の噛み込みにより発生する切削粒子がやや多く観察されました。切削摩耗は、摩耗進行速度が速く注意が必要です。～ヶ月後に再分析を実施し、摩耗の進行状況を確認されることを推奨します。これらのことは、フェログラフィーの摩耗粒子形態観察の結果、金属表面の微小突起、異物の噛み込みにより発生する切削粒子、金属接触が厳しい場合に発生するシビア粒子がやや多く観察されたことSOAPの結果、メタルの主成分である鉛がppm、D－SOAPの結果、鉄がppm、メタルの主成分である鉛が、錫が、オイルリングの主成分の銅が検出されたこと以上のことから判断しました。尚、軸受の使用限界を推定するため、軸受の直径及び幅、油量、回転数、軸受メタルの種類をお知らせ下さい。
報告№109-09136 報告№111-00576 | 分析№109-001160 分析№111-002699 | 111-002699 | 軸受は継続使用可能な状態にあると判断します。但し、グリースはちょう度の上昇がみられ、軟化していることが確認されたことから、以下の対策を推奨します。グリースの交換今後、グリースの漏洩や油膜切れの発生が懸念されるため、グリースを交換されることを推奨します。フェログラフィー摩耗粒子の形態で比較的多く観察された粒子は、潤滑状態が正常な場合に発生する摩耗粒子でした。このような摩耗粒子が観察された場合には、潤滑部では正常なマイルド摩耗が発生していることが分かります。Iカップリング発光分光分析供試グリースを分析した結果、検出された金属元素は、SOAPの結果表に示すように、鉄、鉛、銅、錫、リン、亜鉛、カルシウム、バリウム、アルミニウム、ナトリウムでした。これらの検出された金属元素から発生箇所を推定すると鉄、鉛、銅、錫・軸受等リン、亜鉛・グリース添加剤カルシウム、バリウム、アルミニウム、ナトリウム・増ちょう剤等であると思われます。このうち、機械部品が摩耗したと思われる元素はのグループです。グリースのちょう度、滴点、全酸価、IRの各データは良好でした。
報告№105-0007 | 分析№105-00089 | 105-00089 | 分析の結果、本軸受は継続使用可能な状態にあると判断します。これらのことは、計数汚染度がNAS級と当社推奨の管理限界値内であること。異常摩耗の早期発見パラメータであるフェログラフィーのIs値が.と良好の範囲にあること。D-SOAPの結果、軸受の摩耗を示す鉄がと微量であったこと以上のことから判断しました。
報告№109-09136 報告№113-00139 | 分析№109-001160 分析№113-000514 | 113-000514 | 計数汚染度は当社推奨の管理限界値に到達し、重量汚染度は管理限界値を超えていました。D－SOAPの鉄濃度、油の添加剤成分であるリンが増加し、フィルタ表面の異物観察で表面が茶褐色で粘ちょう物が見られたことから、汚染度が高い要因は、摩耗とスラッジの影響と思われますので、以下の対策を推奨します。更油またはTS－の投与および濾過今後、バルブ類の動作障害やフィルタおよびストレーナの目詰まりが発生することが懸念されるため、更油または当社製清浄分散剤TS－の投与と濾過を推奨します。はフェログラフィーおよびSOAP/D-SOAPの結果から総合的に判断した結果、継続使用は可能ですが、今後の機器の機能を確認するためにも傾向管理が有用と考えます。フェログラフィー【定量分析：Is値】Is値は異常摩耗の早期発見パラメータのつで、摩耗程度を定量化するために用います。Is値は前回に比較してのマイナス乗から変化はなく、低い値でした。フェログラフィー【定性分析：摩耗粒子および摩耗形態観察】分析結果から観察された全ての粒子量は少でした。Iカップリング発光分光分析【SOAP/D-SOAP】検出された金属元素から発生箇所を推定すると、以下の通りでした。鉄、銅、錫、亜鉛・シリンダ内壁、ポンプ内部等リン・添加剤カルシウム、バリウム、アルミニウム、ナトリウム・外部混入異物計数汚染度は、前回に比較してNAS級からNAS級にランク上昇し、当社推奨の管理限界値に到達し、重量汚染度は.mg/mlからmg/mlに増加しており、当社推奨の管理限界値を超えていました。D－SOAPで油の添加剤成分であるリンが検出され、フィルタ表面の異物観察で表面が茶褐色で、粘ちょう物が見られたことから、汚染度が高い要因は、摩耗とスラッジの影響と思われます。前回同様にIRは良好でした。
報告№109-09136 報告№113-00417 | 分析№109-001160 分析№113-001649 | 113-001649 | 濾過前の試料油を分析した結果、摩耗粒子の形態観察で局部的に金属接触が厳しく、且つ、高い摩擦熱により発生する黒錆が比較的多く観察されました。黒錆摩耗粒子の観察結果から、発生している摩耗形態は凝着摩耗であることがわかりました。観察された摩耗粒子は鉄系材料であることから、軸受摺動部や鉄系材料同士が局部的に接触する箇所、例えば軸受支持部などで発生している可能性が考えられます。黒錆が発生していることから摺動面の温度が局部的に上昇している可能性があるため、巡視による軸受の温度の確認と定期的な分析による傾向監視が有用です。これらの障害発生に対する弊害を勘案の上、巡視による温度の確認およびヶ月以内に再度分析を実施し、汚染度および摩耗の進行状況を確認されることを推奨します。
報告№109-09136 報告№110-00662 | 分析№109-001160 分析№110-003073 | 110-003073 | Iカップリング発光分光分析供試のギヤ油を分析した結果、SOAP／D－SOAPで鉄、リン、カルシウム、アルミニウム、ケイ素、ナトリウムが検出されました。これらの検出された金属元素から発生箇所を推定すると鉄・ギヤ・軸受等リン・オイル添加剤カルシウム、アルミニウム、ケイ素、ナトリウム・外部混入異物であると思われます。このうち、機械部品が摩耗したと思われる元素はのグループです。前回と比較した鉄濃度は、減少傾向にあることから、ギヤ歯面の摩耗は安定していると思われます。フェログラフィー摩耗粒子の形態で比較的多く観察された粒子は、前回同様に潤滑状態が正常な場合に発生する摩耗粒子、異物の噛み込みなどで発生する切削粒子、そして金属潤滑部が局部的に油膜切れを起こして発生するシビア粒子でした。このような摩耗粒子が観察された場合には、潤滑部では正常なマイルド摩耗と切削摩耗、そして凝着摩耗が発生していることが分かります。異常摩耗の早期発見パラメータとして摩耗粒子を定量化して評価するフェログラフィーのIs値は、前回の潤滑状態がやや厳しいの乗から今回は桁下がったの乗であり、このことからも摩耗が安定していることが分かります。計数汚染度、重量汚染度は共に良好でした。IR、RBOTは良好でした。ギヤの摩耗は安定しつつあることが確認されました。また、および汚染状態も良好の範囲にあり、使用油および対象設備は継続使用可能な状態にあると判断します。なお、増速機の摩耗程度を的確に評価・判断するためには、ギヤのバックラッシをパラメータとします。本トライボ診断では、今回ご提供いただいた油量や稼働時間、稼動回数などの情報に加えて、増速機内部の各歯車の構造が確認できる図面、各ギヤの形式、歯形、モジュール、歯数、歯幅、初期バックラッシ、設計上のバックラッシ許容値の情報のご提供によりバックラッシが計算でき、その計算結果に基づき評価・判断し報告いたします。各情報を是非ご提供下さい。
|  | 113-001699 | 対象設備は、エンジンオイルの添加剤が化学反応により析出したカルシウム化合物がppmと高濃度で検出されました。このカルシウム化合物は、軸受で使用されているホワイトメタルよりやや高い硬度であるため軸受表面を摩耗させる原因となります。摩耗の促進要因となるカルシウム化合物を除去し、また錆の発生の要因となる水分濃度も高いことから更油が必要と判断します。更油およびピストンリング、メタルの点検水分濃度が高く、水分の影響により金属表面で腐食摩耗が発生し、発生した鉄錆等の粒子が潤滑部に噛み込み摩耗が進行する懸念があります。また、油中からカルシウム化合物が非常に高い濃度で検出されたため、この化合物がコンロッドメタルやクランクピンメタルの摩耗を促進させる懸念があります。化合物発生の原因は、ピストンリングの摩耗によって燃焼ガスのシール性が低下し、燃焼ガス中の硫黄分と油中のカルシウム添加剤が反応するためと考えられます。そのため、更油の実施と、ピストンリングの摩耗状態の点検を推奨します。また、メタルの主成分である錫がppmとやや高い濃度で検出されたことから、念のためメタルの点検することを推奨します。定期的な分析今後懸念される切削摩耗、凝着摩耗の進行を監視するため、定期的に分析を実施することを推奨します。新油との比較による評価を示す粘度、塩基価のデータは新油データを基準として評価しています。今回は油名が不明であり新油データとの比較による良否の評価ができませんでしたが、今後分析を実施する場合は、使用している新油を同時に分析することをご検討下さい。はフェログラフィーおよびSOAP-Tの結果から総合的に判断した結果、継続使用は可能ですが、機器の機能を保持するためにも傾向管理が有用と考えます。フェログラフィー【定量分析：Is値】Is値は異常摩耗の早期発見パラメータのつで、摩耗粒子を定量化するために用います。Is値はの乗と、やや高い値でした。フェログラフィー【定性分析：摩耗粒子および摩耗形態観察】分析結果から比較的多く観察された粒子は、以下の通りでした。正常な摩耗粒子・潤滑状態が正常なマイルド摩耗により発生。切削粒子・異物や金属表面の微小突起による切削摩耗により発生。シビア粒子・潤滑状態がやや厳しい凝着摩耗により発生。金属潤滑部が局部的に油膜切れを起していると考えられます。球状粒子・金属接触が厳しく、且つ、金属が溶融するほどの高い摩擦熱が発生していると考えられます。黒錆・潤滑状態がやや厳しい凝着摩耗により発生。局部的に金属接触が厳しく、且つ、高い摩擦熱が発生していると考えられます。観察された摩耗粒子の中でも切削粒子、シビア粒子、球状粒子、黒錆は、将来的な異常摩耗の進行に繋がる可能性を示唆しているため、傾向監視が必要と思われます。詳細は、別紙傾向監視が必要な摩耗粒子をご覧ください。Iカップリング発光分光分析【SOAP-T】検出された金属元素から発生箇所を推定すると、以下の通りでした。鉄、鉛、銅、クロム、アンチモン、錫・エンジン部品等リン、亜鉛、カルシウム、マグネシウム・添加剤アルミニウム、ケイ素、ナトリウム、モリブデン・外部混入異物クランクピンメタルの摩耗SOAP-Tで錫がppm、銅がppm検出されたことから、クランクピンメタルが摩耗していると推定されました。詳細は、別紙クランクピンメタルの摩耗をご覧ください。銅を使用した箇所の溶出・摩耗SOAP-Tの結果、銅がppm検出されたことから、銅を使用した箇所の溶出・摩耗が発生していると思われます。亜鉛系添加剤を使用している潤滑油で銅が検出される場合、潤滑系統内でこれらの金属が亜鉛系添加剤の影響により溶出することが知られています。今回の検出は、この溶出と摩耗との双方によるものと考えられます。今後、別紙鉱油の酸化に対する金属触媒の影響に示すように濃度の増加に伴い酸化速度が速まる可能性があります。固形カルシウム化合物の生成SOAP-Tでカルシウムがppm検出されました。この影響については、別紙固形カルシウム化合物の生成をご覧ください。粘度粘度はmm/sでした。油名が不明であることから評価できませんが、仮に本試料油の新油が.mm/sであるとすると、粘度変化率は-％で、当社推奨の管理限界値である±％以内になります。水分は.と当社推奨の管理限界値を超えていました。今後、水分の影響でエンジン内部に錆が発生し、その影響で摩耗が発生する懸念があります。塩基価はmgKOH/gでした。
報告№109-09391 報告№109-09391 | 分析№109-002590･2591 分析№109-002590･2591 | 109-002590_2591 | ○○号機において試験的にトライボ診断を導入することになった。トライボ診断を実施し、、汚染度、潤滑状態を確認する。今回箇所から採油を実施し、採油箇所油清浄機入口、クーラエアベントのどちらにするかを選定する。である前回同様に粘度、水分の各項目が当社推奨の管理限界値を超えていました。その第一は粘度ですが、今回の粘度は油清浄機入口がmm/sと新油のmm/sに比較して+％、クーラエアベントがmm/sと新油のmm/sに比較して+％変化していることが分かり、また水分も油清浄機入口がppm、クーラエアベントがと多いことが分かりました。粘度が上昇する要因は、一般に高粘度油の混入水分混入による劣化燃料油の混入油の熱の影響による劣化が主要因として挙げられます。上記要因のうち本試料油の場合は、IRの結果からは異種油や燃料油の混入が確認されなかったことと、SOAP／D－SOAPの鉄濃度が低く、ピストンリングの摩耗進行が確認されなかったことから、上記高粘度油の混入および燃料油の混入の可能性は低くいと考えられます。それに対して、全酸価の上昇と全塩基価の低下とが同時にみられていることから、上記の熱劣化による粘度上昇の可能性があります。全酸価、全塩基価が前回よりも改善されたのは、約Lの補給の影響と思われます。エンジン油は、シリンダ内で繰り返し受ける高温状態により劣化しやすく、また、ピストンリングの摩耗により燃焼ガスや未燃焼ガスがオイル側に入る、いわゆるガス抜けなどにより、燃料油中の硫黄分と添加剤との反応生成物が発生します。今回分析の結果では、このガス抜けにより発生する添加剤の反応生成物の濃度がやや高く、ガス抜けがやや多く発生している可能性があります。粘度変化は、劣化進行のパラメータであり、劣化の急激な変化とともに粘度も急激に変化して、急上昇することがあります。今回の粘度変化は、新油に比較して油清浄機入口が+％、クーラエアベントが+％の上昇となっていることから、状態監視は比較的短い周期で行う必要があります。機器の潤滑状態分析の結果、異常摩耗の早期発見パラメータであるIs値は、清浄機入口、クーラエアベント共に良好の範囲にあるの乗でした。観察された摩耗粒子は、前回同様に小径の鉄系摩耗粒子が支配的ですが、加えて外部から混入したと思われる鉄錆等が比較的多く観察されたことから、発生している摩耗形態はマイルド摩耗であることが分かりました。マイルド摩耗は、機械が正常な摩耗をしている場合に発生する、いわゆる正常摩耗です。この状態は、金属がマイルドに擦られることにより、金属表面に摩耗が極めて少ない特殊な表面層が形成され、摩擦表面が平滑な状態となります。この状態が安定である限り、摩耗状態は正常であり、発生する摩耗粒子は少ないことが分かっています。今回観察された摩耗形態は、このマイルド摩耗が支配的であることから、現在のところ、シリンダおよびピストンリング、クランクメタル等は正常な摩耗の範囲にあり、継続使用可能と判断します。尚、油中金属濃度で前回同様にクロムとニッケルが微量ですが検出されています。クロムとニッケルが検出された場合、カムローラの表面に施されている硬質クロームが摩耗し始めていることを当社では経験しています。前回から今回までの濃度に変化はないことから、摩耗は安定していると判断しますが、念のためカムローラの表面の状態を観察するよう推奨します。【採油箇所の選定】油清浄機入口クーラエアベントの試料の分析結果には、明確な有意差は確認されませんでした。強いて言えば油清浄入口の方がD－SOAPのカルシウム濃度が高く、且つ、外部混入物が少なく異常の検出感度が若干よいと思われます。以上のことから、採油箇所としてどちらかを選択するとすれば、油清浄機入口と思われます。試料共に粘度、水分が当社推奨の管理限界値を超えていました。粘度粘度は油清浄機入口がmm/s、クーラエアベントがmm/sと新油値mm/sに比較して、粘度変化率は油清浄機入口が+％、クーラエアベントが+％で、当社推奨の管理限界値である±％を共に超えていました。水分は油清浄機入口がppm、クーラエアベントがと共に当社推奨の管理限界値のを超えていました。全酸価全酸価は油清浄機が.mgKOH/g、クーラエアベントが.mgKOH/gと共に新油値のmgKOH/g比較して高いものの、IRの結果、油劣化の兆候を示すカルボン酸の吸収が確認されていないことから、良好と判断します。全塩基価全酸価は油清浄機入口が.mgKOH/g、クーラエアベントが.mgKOH/gと共に当社推奨の管理限界値のmgKOH/g以上であることから、良好と判断します。IRIRの結果、油劣化の兆候を示すカルボン酸の吸収が確認されていないことから、試料共に良好と判断します。重量汚染度は油清浄機入口がmg/ml、クーラエアベントが.mg/mlでした。粒度分布粒度分布は油清浄機入口がμm、クーラエアベントがμmにピークが確認されました。機器の潤滑状態摩耗粒子の形態観察の結果、小径の鉄系摩耗粒子、外部から混入したと思われる鉄錆等が比較的多く観察されました。SOAPによる油中金属濃度の結果油清浄機入口SOAPによる油中金属濃度の結果、鉄、鉛、銅、クロム、ニッケル、油の添加剤成分であるカルシウム、マグネシウム、ケイ素、外部から混入したと思われるリン、亜鉛、アルミニウム、ホウ素が検出されました。クーラエアベントSOAPによる油中金属濃度の結果、鉄、鉛、銅、クロム、ニッケル、油の添加剤成分であるカルシウム、マグネシウム、ケイ素、外部から混入したと思われるリン、亜鉛、アルミニウムが検出されました。SOAPによる油中金属濃度油清浄機入口SOAPによる油中金属濃度の結果、鉄、油の添加剤成分であるカルシウム、外部から混入したと思われるナトリウム、アルミニウムが検出されました。クーラエアベントSOAPによる油中金属濃度の結果、鉄、油の添加剤成分であるカルシウム、外部から混入したと思われるナトリウム、アルミニウムが検出されました。フェログラフィー油清浄機入口摩耗粒子の形態観察の結果、小径の鉄系摩耗粒子、外部から混入したと思われる鉄錆等が多く観察されました。クーラエアベント摩耗粒子の形態観察の結果、小径の鉄系摩耗粒子、外部から混入したと思われる鉄錆等が多く観察されました。
報告№109-09136 報告№112-00588 | 分析№109-001160 分析№112-002435 | 112-002435_date130226 | 、汚染状態、摩耗状態ポンプ減速機と潤滑油は、継続使用可能な状態であるため、分解点検の必要はないと判断します。但し、観察された油中粒子には、油膜が局部的に破断する凝着摩耗で発生した摩耗粒子が観られたことから、今後の摩耗進行を傾向監視するため、＜以下のに示す＞対策を推奨します。余寿命予測フェログラフィーのIs値は、前回に比較しての乗から変化はなく、平衡状態で安定した潤滑状態になっていることがわかります。このような安定した潤滑状態では、異常な方向に向かう上昇角を示さないことからIs値による余寿命予測はできませんが、前回と今回の各データを比較した結果から総合的に判断すると、少なくとも年程度の間は継続して使用が可能な状態にあると判断します。定期的なトライボ診断トライボ診断は、潤滑油を分析し、潤滑油の性状を調査して継続使用が可能か、更油すべきかの評価を行うことはもとより、ギヤや転がり軸受、すべり軸受などの潤滑状態も評価する設備診断技術ですが、農業用の設備では稼働率にもよるものの年に回程度の診断により、そのデータの変化から異常の兆候を早期に発見することや、分解点検の必要性を判断することが可能となります。今回の分析データでは、潤滑油中に摩耗速度の早い摩耗形態の凝着摩耗が確認されたことから、今後も定期的な分析診断により設備状態を把握することを推奨します。バックラッシによる評価トライボ診断では、バックラッシの増加量を分析結果から計算できますので、構造が確認できる図面、ギヤの形式、歯形、モジュール、歯数、歯幅、油入替後の稼働時間ならびに分解点検後の稼働時間をお知らせ下さい。計算結果をご報告いたします。はフェログラフィーおよびSOAP-Tの結果から総合的に判断した結果、傾向管理が必要な状態にあると考えられます。フェログラフィー【定量分析：Is値】Is値は異常摩耗の早期発見パラメータのつで、摩耗粒子を定量化するために用います。Is値は前回に比較しての乗から変化はなく、低い値でした。フェログラフィー【定性分析：摩耗粒子および摩耗形態観察】分析結果から比較的多く観察された粒子は、以下の通りでした。正常な摩耗粒子・潤滑状態が正常なマイルド摩耗により発生。シビア粒子・潤滑状態がやや厳しい凝着摩耗により発生。金属潤滑部が局部的に油膜切れを起していると考えられます。Iカップリング発光分光分析【SOAP-T】検出された金属元素から発生箇所を推定すると、以下の通りでした。鉄、鉛、銅、錫・ギヤ、軸受等ニッケル、リン、亜鉛、カルシウムナトリウム・添加剤バリウム・外部混入異物は良好と判断します。計数汚染度計数汚染度は、NAS級と当社推奨の管理限界値NAS級以下にあり、良好と判断します。重量汚染度は、.mg/mlでした。光学顕微鏡写真重量汚染度で濾過したフィルタ表面上の夾雑物を光学顕微鏡で観察した結果、金属片、鉄錆、砂等が観察されました。は良好と判断します。粘度粘度は、.mm/sと新油値mm/sに比較して、粘度変化率は-％で、当社推奨の管理限界値である±％を超えていました。粘度が低下した場合、潤滑部で油膜切れが発生し、摩耗の進行に繋がることが懸念されます。水分は、と当社推奨の管理限界値の以下にあり、良好と判断します。酸価は、mgKOH/gと新油値mgKOH/g以下にあり、良好と判断します。IRIRチャートの結果、新油と使用油のスペクトルパターンはほぼ一致し、また、油劣化の兆候を示すカルボン酸の吸収が確認されていないことから、良好と判断します。
報告№108-5071 報告№110-00727 | 分析№108-02721 分析№110-003374 | 110-003374 | 潤滑油は継続続使用可能な状態にあるものの、今後は障害予防を目的に以下の対策を推奨します。更油の検討粘度が低下していたことから、今後適正な粘度範囲で使用していない場合、ギヤ歯面やベアリング軌道面で油膜切れが発生し、摩耗が進行することが懸念されるため、早めの更油を推奨します。追加分析消泡性能が低下した場合、ギヤ歯面での油膜形成に影響が出て摩耗の発生が進展することがあります。今後は消泡性能低下の影響により摩耗が進展する可能性がありますので、フェログラフィーおよびSOAPを追加することを推奨します。分析結果粘度が低下していました。泡立ち試験の結果、消泡性能が低下していることが確認されました。粘度粘度はmm/sと新油値mm/sに比較して、粘度変化率は-％で、当社推奨の管理限界値である±％以内にあるものの、低下していました。泡立ち試験泡立ち試験は-と新油に比較して高い値でした。水分はppmと当社推奨の管理限界値の以下であり、良好と判断します。全酸価全酸価はmgKOH/gと新油値mgKOH/g以下であり、良好と判断します。
報告№108-0302 報告№108-0302 | 分析№108-02121 分析№108-02121 | 108-02121 | 分析の結果、摩耗粒子の形態観察で金属接触が厳しい場合に発生するμmサイズのシビア粒子が観察されました。観察されたシビア粒子は視野に個と少ないため現状の潤滑状態は正常と判断しますが、今後更に摩耗が進行することが懸念されるため、定期的に分析を実施し、摩耗の進行状況を確認されることを推奨します。一方、前回と同様にSOAPで銅がppm検出されました。銅を使用した部分の溶出が発生していると考えられますが、この溶出は亜鉛系添加剤成分の亜鉛と銅が反応し、溶出することが知られています。銅濃度は別紙鉱油の酸化に対する金属触媒の影響に示すように銅濃度が増加すると酸化速度が速まりますので、酸化劣化の進行状況を油分析により監視されることを推奨します。は良好と判断します。計数汚染度は良好と判断します。計数汚染度はNAS級と当社推奨の管理限界値のNAS級以内にあり、良好と判断します。重量汚染度は良好と判断します。重量汚染度は.mg/mlと当社推奨の管理限界値のmg/ml以内にあり、良好と判断します。機器の潤滑状態SOAPの結果、銅が検出され、フェログラフィーの結果、金属接触が厳しい場合に発生するμmサイズのシビア粒子が観察されました。SOAPの結果、銅が検出されました。SOAPの結果、油の添加剤成分であるリン、亜鉛が検出されました。一方、銅が検出されました。銅を使用した部分の溶出が発生していると考えられます。この溶出は亜鉛系添加剤成分の亜鉛と銅が反応し、溶出することが知られています。銅濃度は別紙鉱油の酸化に対する金属触媒の影響に示すように銅濃度が増加すると酸化速度が速まりますので、酸化劣化の進行状況を全酸価の変化で監視されることを推奨します。D－SOAPの結果は良好です。D－SOAPの結果、摩耗により発生する鉄が検出されていないことから良好と判断します。フェログラフィーの結果、金属接触が厳しい場合に発生するμmサイズのシビア粒子が観察されました。異常摩耗の早期発見パラメータであるフェログラフィーのIs値がのマイナス乗と良好の範囲にあるものの、摩耗粒子の形態観察の結果、金属接触が厳しい場合に発生するμmサイズのシビア粒子が観察されました。
報告№108-5071 報告№111-00151 | 分析№108-02721 分析№111-000771 | 111-000771 | 潤滑油は継続続使用可能な状態にあるものの、今後は障害予防を目的に以下の対策を推奨します。追加分析消泡性能が低下した場合、ギヤ歯面での油膜形成に影響が出て摩耗の発生が進展することがあります。今後は消泡性能低下の影響により摩耗が進展する可能性がありますので、フェログラフィーおよびSOAP-Tを追加して摩耗状況を確認することを推奨します。分析結果泡立ち試験の結果、消泡性能が低下していることが確認されました。粘度粘度はmm/sと新油値mm/sに比較して、粘度変化率は+％で、当社推奨の管理限界値である±％以内にあり、良好と判断します。泡立ち試験泡立ち試験は-と新油に比較して高い値でした。水分は.ppmと当社推奨の管理限界値の以下であり、良好と判断します。全酸価全酸価は.mgKOH/gと新油値.mgKOH/gに比較して高いものの、IRの結果で油劣化の兆候を示すカルボン酸の吸収が確認されていないことから、良好と判断します。
報告№109-09014 報告№109-09014 | 分析№109-000358 分析№109-000362 | 109-000362 | グリースの物理的性状、汚染度、軸受の潤滑状態を確認する。グリースの物理的性状グリースの物理的性状を示すちょう度、滴点、全酸価、IRの結果は、良好と判断します。ギヤの潤滑状態D－SOAPで鉄が検出されたものの、ギヤ歯面から発生した摩耗粒子が観察されなかったことから、ギヤは継続使用可能と判断します。尚、報告書の管理表中に示しているSOAP／D-SOAPは、グリース潤滑の場合、摩耗粒子が均一に分散していないため、測定値が大きく変動することがありますので参考値としてお考え下さい。
報告№104-4036 報告№104-4036 | 分析№104-02017 分析№104-02017 | 104-02017 | 流動ブロワ号の本体負荷側の軸受は、今後の運転時間や運転状況が、特に変化のない運転であれば、少なくとも年間は継続使用可能な状態にあると判断します。これらのことは、以下の結果から判断しました。計数汚染度がNAS級と当社推奨の管理限界値以内にあった。SOAP／D-SOAPの結果、軸受の主成分である鉄が検出されなかった。異常摩耗の早期発見パラメータであるフェログラフィーのIs値がの乗と良好の範囲にあった。本試料油は継続使用可能な状態にあると判断します。粘度は良好と判断します。粘度はmm/sと新油値mm/sに比較して、粘度変化率は-％と当社推奨の管理限界値の±％以内にあり良好と判断します。水分は良好と判断します。水分はと当社推奨の管理限界値の以下にあり、良好と判断します。全酸価は良好と判断します。全酸価は.mgKOH/gと新油値.mgKOH/g以内にあり、良好と判断します。IRは良好と判断します。IRは、IRチャートに示すように新油に比較して変化なく、良好と判断します。計数汚染度は良好と判断します。計数汚染度はNAS級と当社推奨の管理限界値のNAS級以内にあり、良好と判断します。重量汚染度は良好と判断します。重量汚染度は.mg/mlと当社推奨の管理限界値のmg/ml以内にあり、良好と判断します。機器の潤滑状態本機器の軸受は、今後の運転時間や運転状況が、特に変化のない運転であれば、少なくとも年間は継続使用可能な状態にあると判断します。SOAPは良好でした。SOAPの結果、軸受の主成分である鉄などの金属元素は検出されておらず良好と判断します。D－SOAPは良好でした。D－SOAPの結果、軸受の主成分である鉄などの金属元素は検出されておらず良好と判断します。フェログラフィーの結果、潤滑状態は良好と判断します。フェログラフィーの結果、異常摩耗の早期発見パラメータであるIs値がの乗と良好の範囲にあり、且つ、異常摩耗の兆候を示すシビア粒子等の摩耗粒子がほとんど観察されていないことから、今後の運転時間や運転状況が、特に変化のない運転であれば、軸受は少なくとも年間は継続使用可能な状態にあると判断します。
報告№109-09136 報告№110-00473 | 分析№109-001160 分析№110-002124 | 110-002124 | SOAP／D－SOAPの結果、検出された元素は鉄、銅、錫、リン、亜鉛、カルシウム、ケイ素、マグネシウムが検出されました。これら検出された金属元素から発生箇所を推定すると、鉄、銅、錫、亜鉛・軸受等リン、カルシウム、ケイ素、マグネシウム・外部混入異物であると思われます。このうち、機械部品が摩耗したと思われる元素はのグループです。異常摩耗の早期発見パラメータであるフェログラフィーのIs値はのマイナス乗と良好の範囲にあるものの、摩耗粒子の形態観察で金属潤滑部が局部的に油膜切れを起して発生する銅系シビア粒子が比較的多く観察されました。潤滑部では、正常なマイルド摩耗、異物による切削摩耗、やや厳しい摩耗形態の凝着摩耗が発生していることが分かりました。切削摩耗は、摩耗形態の中でも比較的摩耗進行速度が速く注意が必要で、定期的なトライボ診断による状態監視が必要と考えます。切削摩耗の原因となる混入異物が残留している場合、この異物により切削摩耗が継続して発生する可能性があります。また、オイルリングと主軸間、またはオイルリングと軸受台金側面との間で摩耗が発生していると考えられます。このような場合、オイルリングと主軸の間で摩擦が低下したり、台金との摩擦が増大するなどの影響でオイルリングが円滑に回転し難い状況が発生します。その結果、潤滑油のかき揚げ量が減少し、軸受摺動面で油膜切れを引き起こす可能性があります。汚染度計数汚染度は当社推奨の管理限界値を超えていました。フィルタ表面の異物観察で銅合金、鉄錆、砂等が観察されたことから、汚染度が高い要因は、摩耗と外部混入異物の影響と思われます。IR、RBOTの各データは良好でした。潤滑油および軸受は継続使用可能な状態にあるものの、摩耗が進行することが懸念されるため、以下の対策が必要です。油中の汚染度が高く、観察された摩耗粒子や異物が軸受摺動面に噛み込み摩耗が進行することが懸念されるため、可能であれば濾過を推奨します。
報告№108-0225 報告№108-0225 | 分析№108-01622 分析№108-01622 | 108-01622 | 油圧系統内で不具合が発生したため、その発生原因をトライボ診断により検討しました。分析の結果、フェログラフィーを除く項目は良好の範囲にありましたが、フェログラフィー結果で、観察された摩耗粒子には、計数汚染度では分類されない小粒子サイズのμm未満の微細な小粒子が支配的であることが確認されました。大型の粒子がほとんど観察されず、微細な小粒子が支配的であったのは、本油圧系統に設置されているはポール社製の精密なフィルタの効果によりが設置されており、これが大型の摩耗粒子がを捕捉されてしているためと考えられます。今回の、計数汚染度は、NAS級であったるため、汚染度は良好な範囲と評価されてしまいましたすが、これは精密フィルタの影響により汚染状態が改善されていた良好な範囲になっているためもので、摩耗粒子を直接観察するフェログラフィー法では、計数汚染度の評価対象となっていないμm未満のサイズが多く確認されていることから、自動周波数調整機能により非常に低速で摺動するシリンダ内部では、～μm前後の摩耗粒子や、場合によっては大型の摩耗粒子も発生しているものと推定されます。サーボシリンダ内部の摩耗は、停止中に本のシリンダのドレン部からそれぞれ箇所、合計箇所採油し、データを比較することでシリンダ内部のどちら側で摩耗しているかを調べることで特定がが可能ですので、必要であれば採取をお願いします。以上のことから、今回の油圧系統内で発生した不具合は、サーボシリンダ内部で発生している摩耗粒子が、圧油系統の弁類の狭いギャップに噛み込んだことにより起きたる可能性が高いと推定され考えられました。今後、さらに摩耗が進行し、汚染状態が悪化することで、ストレーナやフィルタの目詰まり、またバルブの動作障害が発生するなど、不具合の再発が懸念されますので、シリンダ内部の摩耗状態の把握を行うと同時に、μm未満の汚染粒子、いわゆるサブミクロンオーダーの汚染粒子も捕捉可能な深層式濾過装置による濾過を推奨します。は良好と判断します。粘度は良好と判断します。粘度はmm/sと新油値mm/sに比較して、粘度変化率は-％で、当社推奨の管理限界値である±％以内にあり、良好と判断します。全酸価は良好と判断します。全酸価は.mgKOH/gと新油値.mgKOH/gに比較して大きな変化はなく、良好と判断します。IRの結果、良好と判断します。IRの結果、油劣化の兆候を示すカルボン酸の吸収が確認されていないことから、良好と判断します。は良好と判断します。計数汚染度は良好と判断します。計数汚染度はNAS級と当社推奨の管理限界値のNAS級以内であり、良好と判断します。重量汚染度は良好と判断します。重量汚染度は.mg/mlと当社推奨の管理限界値のmg/ml以内であり、良好と判断します。機器の潤滑状態フェログラフィーの結果、μm以下の微細な摩耗粒子が多く観察されました。SOAPの結果は良好です。SOAPの結果、摩耗により発生した鉄がppm、油の添加剤成分であるリンが、バリウムがppm検出されました。D－SOAPの結果は良好です。D－SOAPの結果、摩耗により発生した鉄が、外部から混入したと思われるカルシウムが検出されました。フェログラフィーの結果、μm以下の摩耗粒子が支配的でした。異常摩耗の早期発見パラメータであるフェログラフィーのIs値がの乗とやや高く、μm以下の摩耗粒子が支配的でした。
報告№108-0387 報告№108-0536 | 分析№108-02609 分析№108-03809 | 108-03809 | 分析の結果、計数汚染度が当社推奨の管理限界値を超えていることが分かりました。汚染度が管理限界値を超えたのは、異常摩耗の早期発見パラメータであるフェログラフィーのIs値がの乗であることと、摩耗粒子の形態観察でμm以下の鉄系摩耗粒子が多く観察されたたことなどから、シリンダ内壁等の摺動部分の摩耗が原因であると考えられました。今後、ストレーナおよびフィルタの目詰まりやバルブ類の動作障害が発生することが懸念されるため、予防対策として濾過を推奨します。これらのことは、計数汚染度がNAS級と当社推奨の管理限界値を超えていたこと異常摩耗の早期発見パラメータであるフェログラフィーのIs値がの乗と高く、摩耗粒子の形態観察の結果、μm以下の鉄系摩耗粒子が多く観察されたことSOAP／D－SOAPの結果、鉄が多く検出されたこと以上のことから判断しています。
報告№109-09136 報告№110-00806 | 分析№109-001160 分析№110-003808 | 110-003808 | D－SOAPの結果で、摩耗により発生した錫がと僅かに検出されたものの、その以外に摩耗により発生した金属元素は検出されず、かつ異常摩耗の早期発見パラメータであるフェログラフィーのIs値がのマイナス乗と良好でした。計数汚染度は、当社推奨の管理限界値内にあり、良好と判断します。粘度、水分、全酸価、IR、RBOTの各データは良好でした。軸受および潤滑油は継続使用可能な状態にあると判断します。今後は、本データを初期値として管理することを推奨します。
報告№109-09094 報告№112-00124 | 分析№109-000872 分析№112-000457 | 112-000457 | 潤滑油は継続使用可能な状態にあると判断します。は良好でした。尚、RBOTがminと新油値のminに比較してmin減少していました。このまま継続使用した場合、この減少傾向から限界値に到達するのは、別紙図RBOTの減少傾向に示すように年月と推定されました。残りの継続使用期間は、約年ヶ月であると予測されます。≪状態監視とパラメータ≫分析の目的および各分析のパラメータは以下の通りです。特性低下目的：油の分析結果から、や劣化傾向ならびに添加剤の消耗程度、残存寿命などを確認する。粘度JISK酸価JISK赤外線吸収スペクトルJISK酸化安定度試験JISK汚染目的：油の分析結果から、砂塵あるいは水・異種油などによるや、異物混入の有無を確認する。水分JISK計数汚染度JISB重量汚染度JISB光学顕微鏡観察摩耗目的：油中の摩耗粒子を分析する事により、回転・摺動部の潤滑状態、摩耗劣化の程度、余寿命などを解析する。摩耗診断電子顕微鏡観察JISKX線マイクロアナリシス油中金属濃度JISK≪分析結果≫特性低下粘度：良好粘度値mm/sの新油値mm/sに対する変化率は+％であり、当社推奨の管理限界値±％以内に留まっています。酸価：良好酸価.mgKOH/gは新油値の.mgKOH/g以内にあることから、問題は無いと判断します。赤外線吸収スペクトル：良好酸化安定度試験：良好酸化安定度試験の結果、数値minは当社推奨の管理限界値min以上に留まっており、現時点での使用は可能と判断します。汚染水分：良好水分値ppmは当社推奨の管理限界値以内に留まっています。計数汚染度：今回は実施していません。重量汚染度：今回は実施していません。光学顕微鏡観察：今回は実施していません。摩耗摩耗診断電子顕微鏡観察・X線マイクロアナリシス：今回は実施していません。油中金属濃度：今回は実施していません。
報告№109-09136 | 分析№109-001160 | 113-001747 | 潤滑油および減速機は継続使用可能な状態にあると判断します。但し、将来的な摩耗進行の有無を確認するためにも傾向監視を継続することが有効です。定期的な分析今後も疲労摩耗の進行を監視するため、定期的に分析を実施することを推奨します。最適な採油方法本試料油は、機器停止中に点検窓から採油されているため、分析データが高濃度に出ていると推定されます。正確なデータによる診断を行うためにも、今後の採油は、極力運転中もしくは停止直後の油槽中層部から実施されることを推奨します。はフェログラフィーおよびSOAP-Tの結果から総合的に判断した結果、継続使用は可能ですが、機器の機能を保持するためにも傾向管理が有用と考えます。フェログラフィー【定量分析：Is値】Is値は異常摩耗の早期発見パラメータのつで、摩耗程度を定量化するために用います。Is値はの乗と低い値でした。フェログラフィー【定性分析：摩耗粒子および摩耗形態観察】分析結果から比較的多く観察された粒子は、以下の通りでした。正常な摩耗粒子・潤滑状態が正常なマイルド摩耗により発生。疲労摩耗粒子・繰返し応力を受けて発生。Iカップリング発光分光分析【SOAP-T】検出された金属元素から発生箇所を推定すると、以下の通りでした。鉄、鉛、銅、アンチモン、錫、亜鉛・ギヤ、軸受等リン、モリブデン・添加剤カルシウム、バリウム、アルミニウム、ナトリウム・外部混入異物計数汚染度はナトリウムAS級と当社推奨の管理限界値以下であり、良好でした。粘度、水分、酸価、IRの各データは良好でした。
報告№107-4545 報告№107-4545 | 分析№107-02181 分析№107-02181 | 107-02181 | トライボ診断の結果、泡立ち試験を除く項目は良好でした。泡立ち試験の結果は、一般的には消泡性能が低くいと判断できる値の-ですが、新油値の-と同レベルにあったため、良好と判断します。一方、潤滑状態指数はのマイナス乗、摩耗粒子の形態観察でμm以下の小さな摩耗粒子が観察されており、濾過設備のない機器であれば正常な潤滑状態にあると判断できる状況でした。但し、潤滑油の摩耗粒子はフィルタに捕捉され、異常な摩耗状態が発生したとしても正常な潤滑状態にあると誤認してしまう可能性があります。フィルタの捕捉の影響による誤認を避けるため、今後の診断に当たっては、これまでの採油箇所に加え、フィルタの捕捉物も分析し、その結果から潤滑状態を評価することを推奨します。尚、フィルタ捕捉物の分析を実施する際には、フィルタ流量、フィルタ使用時間、主機稼働時間などの追加情報が必要です。泡立ち試験の結果、消泡性能が低いと判断できる値であるものの、新油と同レベルにありました。粘度は良好。粘度は.mm/sと新油値mm/sに比較して、粘度変化率は-％で、当社推奨の管理限界値である±％以内にあり、良好と判断します。粘度は.mm/sでした。粘度は.mm/sでした。粘度指数はでした。粘度指数はでした。泡立ち試験は-でした。泡立ち試験は-と新油と同レベルにあり、消泡性能が新油と同レベルにあることが確認されました。水分は良好。水分はと当社推奨の管理限界値の以下であり、良好と判断します。全酸価は良好。全酸価はmgKOH/gと新油値mgKOH/g以内であり、良好と判断します。機器の潤滑状態精密な濾過設備がない機器であれば、潤滑状態指数は正常の範囲にあると判断します。潤滑状態指数は正常の範囲にあると判断します。異常摩耗の早期発見パラメータである潤滑状態指数がのマイナス乗と、精密な濾過設備がない機器であれば、潤滑状態指数は正常の範囲にあると判断します。
報告№109-09136 報告№112-00233 | 分析№109-001160 分析№112-000909 | 112-000909 | 臨時・濾過前の試料油を分析した結果、前回同様にSOAP／D－SOAPでメタルの主成分である錫が検出されました。メタルの摩耗年月のメタル交換後から今回までの累積錫濃度は、SOAP／D－SOAPの錫濃度に増加は見られなかったことから、前回同様にトライボレポートの累積錫濃度に示すとおりppmです。この累積錫濃度ppmと油量リットルからメタル表面の平均的な摩耗深さを計算しました。尚、当社の経験からメタル面積の約分の程度が摩耗したと仮定しました。その結果、摩耗深さは.μmとなりました。メタルの初期の表面粗さは、一般にRmaxμmとなっていることから、軸受表面は表面粗さが摩耗して鏡面になっている箇所があると思われます。表面粗さの消失は、停止時や起動時に油膜の形成がしにくくなり、更に摩耗が促進するといった悪循環になりやすいことから、起動時・停止時の温度管理に十分な注意が必要と思われます。前回からSOAP／D－SOAPの錫濃度に増加は見られないことから、摩耗は安定しているものと推定されます。SOAP／D－SOAPの錫濃度に増加が見られないことから、軸受メタルの摩耗は安定していると推定されます。現段階で軸受温度の上昇が見られていなければ、定格回転数で運転している状態では油膜が正常に形成されていると思われますが、周速が遅い起動時や停止時には油膜破断が生じやすくなると思われます。そのため、可能であれば、メタル摺動面の目視による点検を実施されることを推奨します。できない場合は、今回と同様の採油条件で、ヶ月後に再分析を実施し、摩耗の進行状況を確認することを推奨します。
報告№109-0001 報告№109-0001 | 分析№109-00006 分析№109-00006 | 109-00006 | トライボ診断を実施し、、汚染度、潤滑状態を確認する。分析の結果、前回同様に摩耗粒子およびフィルタの表面観察で外部から混入したと思われる砂等が多く観察されました。今後、これらの異物が軸受摺動面に噛み込み摩耗が進行することが懸念されるため、更油ヶ月後とヶ月後の回分析を実施し、摩耗の進行速度を確認することを推奨します。尚、これまでスラッジの発生や外部混入異物などに汚染度が高い傾向を示していますので、今後、更油を実施する際には油槽内の清掃と油濾過機による新油の補充を実施されることを推奨します。また、スラッジの発生が、今後増大するようであれば、油種の変更も検討することを併せて推奨します。は良好と判断します。粘度は良好と判断します。粘度はmm/sと新油値mm/sに比較して、粘度変化率は.％で、当社推奨の管理限界値である±％以内にあり、良好と判断します。水分は良好と判断します。水分は.ppmと当社推奨の管理限界値の以内にあり、良好と判断します。全酸価は良好と判断します。全酸価は.mgKOH/gと新油値.mgKOH/gに比較して高い値を示しているものの、IRの結果、油劣化の兆候を示すカルボン酸の吸収が確認されていないことから、良好と判断します。IRの結果、良好と判断します。IRの結果、油劣化の兆候を示すカルボン酸の吸収が確認されていないことから、良好と判断します。は良好と判断します。計数汚染度は良好と判断します。計数汚染度はNAS級と当社推奨の管理限界値のNAS級以内にあり、良好と判断します。重量汚染度は良好と判断します。重量汚染度は.mg/mlと当社推奨の管理限界値のmg/ml以内にあり、良好と判断します。機器の潤滑状態摩耗粒子診断の結果、外部から混入したと思われる砂等がやや多く観察されています。SOAPによる油中金属濃度の結果、良好です。SOAPによる油中金属濃度の結果、鉛が検出されています。SOAPによる油中金属濃度の結果、良好です。SOAPによる油中金属濃度の結果、鉄、鉛、銅、アンチモン、錫、亜鉛、外部から混入したと思われるカルシウム、ナトリウムが検出されています。摩耗粒子診断の結果、外部から混入したと思われる砂等がやや多く観察されています。摩耗粒子診断の結果、異常摩耗の早期発見パラメータであるIs値がの乗と良好の範囲にあるものの、外部から混入したと思われる砂等がやや多く観察されています。
報告№109-09136 報告№112-00589 | 分析№109-001160 分析№112-002467 | 112-002467 | 分析の結果、潤滑油の劣化はなく、汚染度は良好な範囲にあることから、継続使用可能な状態にあると判断します。但し、異種油の混入、または油名が違う可能性がありますので、以下の対策を推奨します。減速機分析の結果、減速機は継続使用可能な状態にあると判断します。但し、疲労摩耗が発生しており、今後も摩耗の進行を傾向監視するため、以下の対策を推奨します。異種油の混入および油名の確認分析データから新油と一致しないデータが確認されたことから、異種油の混入または油名が違っている可能性があります。油は設備の条件にあった適正な性能のものを使用することが重要であるため、異種油の混入の有無、油名を再確認することを推奨します。定期的な分析定期的に分析を実施することにより、データの変化から異常の兆候を早期に発見することが可能となります。また、今回は対象設備の初回分析であるため、あと最低でも回分析を実施し、分析データの変化から今後の分析周期を検討することを推奨します。今後、疲労摩耗の進行が懸念されるため、出来るだけ早めに回目の分析を実施することを推奨します。はフェログラフィーおよびSOAP-Tの結果から総合的に判断した結果、継続使用は可能ですが、機器の機能を保持するためにも傾向管理が有用と考えます。フェログラフィー【定量分析：Is値】Is値は異常摩耗の早期発見パラメータのつで、摩耗粒子を定量化するために用います。今回のIs値はの乗と低い値でした。フェログラフィー【定性分析：摩耗粒子および摩耗形態観察】分析結果から比較的多く観察された摩耗粒子は、以下の通りでした。疲労摩耗粒子・繰返し応力を受けて発生。フリクションポリマ・局部的に高圧・高温となる場合に発生。Iカップリング発光分光分析【SOAP-T】検出された金属元素から発生箇所を推定すると、以下の通りでした。鉄、鉛、ニッケル・ギヤ、軸受等リン、モリブデン・添加剤カルシウム、ナトリウム・外部混入異物バックラッシご提供いただいた減速機に関する情報からハスバ歯車の組み合わせの段減速機構であり、この歯車の構成から接触点箇所のバックラッシを求めました。尚、歯幅が不明でしたので、mmと仮定しました。ギヤのバックラッシの増加量を求めた結果、接触点箇所でバックラッシの増加量は、.μmと推定されます。バックラッシ増加分の上限値は、メーカにより差異はあるものの、当社の推奨するバックラッシは、一般に推奨されるμmを管理目安にしています。この値に比較して十分に小さい値です。は良好と判断します。計数汚染度計数汚染度は、NAS級と当社推奨の管理限界値NAS級以下であり、良好と判断します。重量汚染度は、.mg/mlでした。光学顕微鏡写真重量汚染度で濾過したフィルタ表面上の夾雑物を光学顕微鏡で観察した結果、鉄錆、砂等が観察されました。IRチャートの結果、新油と使用油のスペクトルパターンが一致してない箇所が確認されました。粘度粘度は、mm/sと新油値mm/sに比較して、粘度変化率は-.％で、当社推奨の管理限界値である±％以内であり、良好と判断します。水分は、ppmと当社推奨の管理限界値の以下であり、良好と判断します。酸価は、.mgKOH/gと新油値.mgKOH/g以下であり、良好と判断します。IRIRチャートの結果、新油と使用油のスペクトルパターンが一致してない箇所が確認されました。異種油の混入、または油名の誤りなどが考えられます。
報告№109-09136 報告№114-00134 | 分析№109-001160 分析№114-000422 | 114-000422 | 前回に比較してD―SOAPで鉄がからに増加していました。主にサーボシリンダ内壁やポンプ内部で摩耗が発生している可能性が考えられます。現在のところ、NAS級と非常に良好の範囲にあるものの、D―SOAPの鉄濃度が増加していることから、このまま摩耗が進行し、汚染度がNAS級のやや不良領域に上昇した場合、バルブ類の動作障害やフィルタの目詰まり等が発生することが懸念されます。これらの障害発生に対する弊害を勘案の上、念のため、ヶ月後に再分析を実施し、摩耗の進行状況および汚染の状態を確認することを推奨します。
報告№108-0411 報告№110-00622 | 分析№108-02744 分析№110-002721 | 110-002721 | Iカップリング発光分光分析供試のギヤ油を油中金属濃度で分析した結果、鉄、鉛、銅、アンチモン、錫、リン、亜鉛、カルシウム、アルミニウム、ケイ素、ナトリウム、ホウ素が検出されました。これらの検出された金属元素から発生箇所を推定すると鉄、鉛、銅、アンチモン、錫、亜鉛・軸受等リン・オイル添加剤カルシウム、アルミニウム、ケイ素、ナトリウム、ホウ素・外部混入異物であると思われます。このうち、機械部品が摩耗したと思われる元素はのグループです。フェログラフィー異常摩耗の早期発見パラメータとして摩耗粒子を定量化して評価するフェログラフィーのIs値は、潤滑状態がやや厳しいの乗でした。摩耗粒子の形態で比較的多く観察された粒子は、潤滑状態が正常な場合に発生する摩耗粒子、フレッティングにより発生する赤錆、外部から混入したと思われる樹脂でした。このような摩耗粒子が観察された場合には、潤滑部では正常なマイルド摩耗と微振動によるフレッティング摩耗が発生していることが分かります。フレッティングは、軸と内輪内面軸受箱と外輪外面軌道輪と転動体の箇所で発生する可能性があります。フレッティング粒子は酸化して硬いため、軸受軌道面に噛み込んだ場合はその傷が疲労剥離の起点となり、疲労摩耗へと進展することが想定されます。外部混入異物は、分析データに影響を及ぼす場合がありますので、採油時には極力混入しないように注意する必要があります。計数汚染度は当社推奨の管理限界値を超えていました。フィルタ表面の異物観察で鉄錆、砂、樹脂等が観察されたことから、汚染度が高い要因は、摩耗と外部混入異物の影響と思われます。前回同様に粘度、水分、全酸価、IRの各データは良好でした。約年半で摩耗が倍強増加していますが、軸受および潤滑油は継続使用可能と判断します。摩耗の進行が確認されたため、以下の対策を推奨します。定期的な分析摩耗の進行を監視するため、定期的に分析を実施し、摩耗の進行状況を確認することを推奨します。最適な採油方法本試料油は、機器停止中にドレンバルブから採油されています。機器が停止している状態では、別紙油粒子の沈降の影響に示すように油槽内で撹拌がなくなり固形物が沈降するため、油中汚染度は高くなると推定されます。今後の採油は、極力運転中もしくは停止直後の油槽中層部から実施されることを推奨します。
報告№109-09136 報告№111-00533 | 分析№109-001160 分析№111-002426 | 111-002426 | 濾過前の試料油を分析した結果、メタルの主成分である錫がSOAPでppm、D－SOAPで検出されました。メタルの摩耗年月のメタル交換後から今回までの累積錫濃度は、トライボレポートの累積錫濃度に示すとおりppmです。この累積錫濃度ppmと油量リットルから平均的な摩耗深さを計算した結果、平均的な摩耗深さはμmとなりました。メタルの初期の表面粗さをRmaxμmと仮定すると、この計算結果から％程度摩耗しているものと思われます。これらの障害発生に対する弊害を勘案の上、今後も定期的にトライボ診断を実施し、摩耗の進行状況を確認することを推奨します。
報告№105-6050 報告№106-0472 | 分析№105-01529 分析№106-02695 | 106-02695 | 分析の結果、前回に比較して計数汚染度がNAS級からNAS級にランク増加し、やや高い値でした。摩耗粒子形態観察で金属接触が厳しい場合に発生するμmサイズの大型のシビア粒子、外部から混入したと思われる鉄錆、砂が観察されたことから、汚染度が高い原因は、摩耗と外部から混入したと思われる異物の影響と考えられました。観察されたシビア粒子は視野に個と少ないことから、現状の潤滑状態は正常と思われますが、今後これらの異物が軸受軌道面に噛み込み摩耗が進行し、転がり軸受の寿命の指標となるフレーキングに進展することが懸念されるため、ヶ月以内に再度分析を実施し、摩耗の進行状況を確認されることを推奨します。尚、SOAPの結果で前回に比較して銅がppmからppmに増加していました。これは、銅を使用した部分の溶出が発生していると考えられました。銅が溶出して検出されるのは、潤滑油添加剤の亜鉛系添加剤の影響であることが知られており、今回の検出は、この溶出によるものと考えられました。油中の銅濃度が高い場合、別紙鉱油の酸化に対する金属触媒の影響に示すように酸化速度が速まりますので、酸化劣化の進行状況を油分析により監視されることを推奨します。これらのことは、前回に比較して計数汚染度がNAS級からNAS級にランク増加し、やや高い値であること異常摩耗の早期発見パラメータであるフェログラフィーのIs値がと良好の範囲にあるものの、摩耗粒子形態観察の結果、金属接触が厳しい場合に発生するμmサイズの大型のシビア粒子、外部から混入したと思われる鉄錆、砂が観察されたことSOAPの銅がppmからppm、D－SOAPの鉄がからに各々増加したこと以上のことから判断しました。
報告№109-09136 報告№112-00211 | 分析№109-001160 分析№112-000856 | 112-000856 | 対象設備は継続使用可能な状態にあると判断します。但し、今後も摩耗の進行を傾向監視するため、以下の対策を推奨します。定期的な分析摩耗の進行を監視するため、定期的に分析を実施し、分析データによる摩耗の進行状況を確認することを推奨します。更油油中の汚染度が高いことから、観察された摩耗粒子や異物等がギヤ歯面に噛み込み摩耗が進行することが懸念されるため、油量がL程度であると推測されることから、可能であれば更油を推奨します。バックラッシによる評価トライボ診断では、バックラッシの増加量を分析結果から計算できますので、構造が確認できる図面、ギヤの形式、歯形、モジュール、歯数、歯幅、油入替後の稼働時間ならびに分解点検後の稼働時間をお知らせ下さい。計算結果をご報告いたします。フェログラフィーIs値Is値は異常摩耗の早期発見パラメータのつで、摩耗粒子を定量化するために用います。今回のIs値はの乗と低い値でした。摩耗粒子および摩耗形態摩耗粒子の形態で比較的多く観察された粒子は、潤滑状態が正常な場合に発生する摩耗粒子外部から混入したと思われる鉄錆等でした。これらの摩耗粒子が観察された場合、潤滑部で発生している摩耗形態は、正常なマイルド摩耗であることが分かります。潤滑状態Is値および摩耗粒子の観察結果から総合的に判断した結果、潤滑状態は正常な状態にあると判断します。Iカップリング発光分光分析【SOAP／D－SOAP】検出された金属元素から発生箇所を推定すると、以下の通りでした。鉄、鉛、銅、ニッケル・ギヤ・軸受等リン、亜鉛・オイル添加剤カルシウム、ナトリウム・外部混入異物このうち、機械部品が摩耗したと思われる元素はのグループです。鉛および銅を使用した箇所の摩耗・溶出SOAPの結果、鉛がppm、銅がppm検出されたことから、鉛および銅を使用した箇所の溶出・摩耗が発生しています。亜鉛系添加剤を使用している潤滑油で鉛および銅が検出される場合、潤滑系統内でこれらの金属が亜鉛系添加剤の影響により溶出することが知られています。今回の検出は、この溶出によるものと考えられます。今後、別紙鉱油の酸化に対する金属触媒の影響に示すように濃度の増加に伴い酸化速度が速まる可能性があります。計数汚染度はNAS級以上と当社推奨の管理限界値を超えていました。フィルタ表面の異物観察で鉄錆、砂等が観察されたことから、汚染度が高い要因は、摩耗と外部混入異物の影響と思われます。ドレンラインから採油を実施していることから、ドレン配管に残留していた異物等の影響により、汚染度が高い可能性も考えられます。分析結果計数汚染度は当社推奨の管理限界値を超えていました。計数汚染度計数汚染度はNAS級以上と当社推奨の管理限界値のNAS級を超えていました。重量汚染度は.mg/mlでした。SOAPの結果、鉛および銅が比較的多く検出されました。SOAPSOAPの結果、油の添加剤成分であるリン、亜鉛が検出されました。一方、鉛および銅が検出されました。鉛および銅を使用した部分の溶出が発生していると考えられます。この溶出は検出された亜鉛系添加剤の成分と銅が反応し、溶出することが知られています。銅濃度は別紙鉱油の酸化に対する金属触媒の影響に示すように銅濃度が増加すると酸化速度が速まります。D－SOAPD－SOAPの結果、摩耗により発生する鉄が検出されました。フェログラフィー異常摩耗の早期発見パラメータであるフェログラフィーのIs値がの乗と良好の範囲にあることから、潤滑状態は正常と判断します。
報告№109-09136 | 分析№109-001160 | 113-001978 | 潤滑油および減速機は継続使用可能な状態にあると判断します。但し、将来的な摩耗進行の有無を確認するためにも傾向監視を継続することが有効です。に示す内容をご確認ください。定期的な分析摩耗推移の傾向を把握し、摩耗進行の将来予測を行うために、定期的に分析を実施することを推奨します。はフェログラフィーおよびSOAP-Tの結果から総合的に判断した結果、継続使用は可能ですが、機器の機能を保持するためにも傾向管理が有用と考えます。フェログラフィー【定量分析：Is値】Is値は異常摩耗の早期発見パラメータのつで、摩耗を定量化するために用います。Is値はの乗と低い値でした。フェログラフィー【定性分析：摩耗粒子の形態観察】比較的多く観察された粒子は、以下の通りです。正常な摩耗粒子・潤滑状態が正常なマイルド摩耗により発生。疲労摩耗粒子・繰返し応力を受けて発生。Iカップリング発光分光分析【SOAP-T】摩耗発生箇所は、以下のように推定します。鉄、鉛、錫、亜鉛・ギヤ、軸受等リン、モリブデン・添加剤カルシウム、ナトリウム・外部混入異物粘度、水分、酸価の各データは良好でした。
報告№103-8028 | 分析№103-00529 | 103-00529 | 濾過前の試料油を分析した結果、摩耗粒子形態観察で、μmサイズの大型のシビア粒子が見られました。観察されたシビア粒子は、視野に個と少ないため現状の潤滑状態は正常と判断しますが、シビア粒子は金属接触を伴う混合潤滑で発生するため、今後も監視が必要です。混合潤滑状態が進行することも懸念されるため、ヶ月以内に再度分析を実施し、汚染状況及び摩耗の進行状況を確認されることを推奨します。これらのことは、異常摩耗の早期発見パラメータであるフェログラフィーのIs値が、と非常に良好の範囲にあるものの、摩耗粒子の形態観察の結果、金属接触が厳しい場合に発生するμmサイズの大型のシビア粒子、外部から混入した鉄錆が見られたことから判断しました。
報告№107-6588 報告№107-0509 | 分析№107-02904 分析№107-02983 | 107-02983 | 本試験は、トライボ診断を実施し、軸受の潤滑状態、汚染状況、油の劣化状態を確認する。【軸受の潤滑状態】トライボ診断の結果、前回同様にベアリング軌道面の微小領域に摩耗が発生しているものの、転がり軸受の寿命の指標となるフレーキングの発生が確認されていないことから、現在のところ、本ベアリングは継続使用可能な状態にあると判断します。油中金属濃度をSOAP法で調べた結果、前回に比較して鉄が減少し、また異常摩耗の早期発見パラメータであるフェログラフィーのIs値がの乗から乗に桁減少していたことから、摩耗は安定期にあると判断できます。しかし、計数汚染度がNAS級以上と高く、この影響で汚染粒子が軸受軌道面などに噛み込み摩耗が進行する場合も想定されるため、夏期ピーク前に再分析を実施し、摩耗の進行状況を確認することを推奨します。【油の汚染状況】計数汚染度がナトリウム級以上と当社推奨の管理限界値を超えており、重量汚染度が.mg/mlとやや高い値でした。【油の劣化状態】油の劣化状況を確認するために実施した粘度、水分、全酸価、IRの各データが良好であることから、この油は継続使用可能と判断します。
報告№106-0219 報告№106-0219 | 分析№106-01236 分析№106-01236 | 106-01236 | 分析の結果、ギヤ、転がり軸受は継続使用可能な状態にありますが、ギヤ歯面や転がり軸受軌道面では異物の噛み込みにより切削摩耗が発生していることが確認されました。切削摩耗は摩耗進行速度が速く注意が必要です。次回分析は、摩耗の進行状況確認のため、ヶ月後に実施することを推奨します。これらのことは、異常摩耗の早期発見パラメータであるフェログラフィーのIs値がの乗とやや高く、摩耗粒子形態観察の結果、異物の噛み込みにより発生する切削粒子がやや多く観察されたこと以上のことから判断しました。尚、バックラッシの増加量を分析結果から計算できますので、構造が確認できる図面、ギヤの形式、歯形、モジュール、歯数、回転数、増速比、歯幅をお知らせ下さい。計算結果をご報告いたします。油の劣化状況をより精密に判定するには新油との比較が必要ですが、カタログ値から判定した結果、粘度、水分、IRが良好の範囲にあることから継続使用可能な状態であると考えられます。今後、油劣化の予測を行う場合、新油データが必要ですので、現在使用している貴社保有の新油をご提供下さい。粘度は良好と判断します。粘度は.mm/sと管理限界値以内にあり、良好と判断します。水分は良好と判断します。水分は.ppmと管理限界値の以下にあり、良好と判断します。全酸価は判定できませんでした。全酸価はでした。新油データが当社データベースになかったため、判定できませんでした。全酸価は新油データとの比較管理が必要ですので、現在使用している新油を分析し、そのデータを基準に管理することを推奨します。IRは良好と判断します。IRはチャートに示すように、油劣化の兆候を示すカルボン酸の吸収が確認されていないことから、継続使用可能な状態にあると考えられます。但し、このIRも全酸価同様に新油データとの比較による判断が必要ですので、現在使用している新油を分析することを推奨します。計数汚染度は当社推奨の管理限界値に到達していました。計数汚染度は当社推奨の管理限界値に到達していました。計数汚染度はNAS級と当社推奨の管理限界値に到達していました。重量汚染度は.mg/mlでした。重量汚染度は.mg/mlでした。機器の潤滑状態フェログラフィーの結果、異常摩耗の早期発見パラメータであるIs値がの乗とやや高く、摩耗粒子形態観察の結果、異物の噛み込みにより発生する切削粒子がやや多く観察されました。SOAPの結果、鉄が検出されました。SOAPの結果、摩耗により発生した鉄が検出されました。又、油の添加剤成分であるリンが検出されました。D－SOAPの結果、鉄が検出されました。D－SOAPの結果、摩耗により発生する鉄が検出されました。フェログラフィーの結果、異物の噛み込みにより発生する切削粒子がやや多く観察されました。フェログラフィーの結果、異常摩耗の早期発見パラメータであるIs値がの乗とやや高く、摩耗粒子形態観察の結果、異物の噛み込みにより発生する切削粒子がやや多く観察されました。
報告№101-6010 | 分析№101-00151 | 101-00151 | 前回分析で、スラストメタルの摩耗が発生していることが懸念された。但し、前回採油がドレンバルブであったため、今回は油槽中層部の採油条件の良いところから採油を実施し、再確認することとした。分析の結果、前回に比較して、計数汚染度がNAS級がNAS級になっていた。粒子数をみると～μmレンジが級となっており、小さなサイズの粒子が多くなっているためと考えられた。このことは、大型の摩耗粒子を分析するために実施しているD-SOAPの錫濃度があまり変化がないのに対して、小さな粒子を分析するために実施しているSOAPの錫濃度がppmに対してppmと高くなっていることからも確認できる。以上のことから、前回報告で述べたとおり、低速回転が起きる、起動時等に油膜生成がしにくくなりスラストメタルから発生している可能性が高いと考えられる。今回は、主機の起動時に油膜が切れ易い状態が発生していることが想像される。他電力会社においても、同メーカの軸受で同様のトラブルが発生しており、設計上のスラストメタル・スラストランナーの表面仕上げあらさを考慮する必要があると思われる。
報告№106-6091 報告№106-6091 | 分析№106-02075 分析№106-02077 | 106-02077 | 目的トライボ診断を実施し、グリースの物理的性状、機器の潤滑状態を確認する。分解点検が必要かを判断する。考察分析の結果、摩耗粒子形態観察で転がり軸受の寿命の指標となるフレーキングの発生は確認されなかったことから、本軸受は継続使用可能と判断します。一方、グリースの物理的性状を示す、ちょう度、滴点、全酸価、IRの各データが良好の範囲にあることから、グリースは継続使用可能な状態であると判断します。以上のことから、本軸受は分解点検の必要はないと判断します。尚、報告書の管理表中に示しているSOAP／D-SOAPは、グリース潤滑の場合、摩耗粒子が均一に分散していないため、測定値が大きく変動することがありますので参考値としてお考え下さい。
報告№108-0387 報告№108-6556 | 分析№108-02609 分析№108-03205 | 108-03205 | 年月日から静電浄油機で濾過を実施している。濾過の効果を確認する。精点Aを実施した結果、前回に比較して計数汚染度はNAS級からNAS級にランク減少し、濾過の効果が確認されました。また、その他のデータも良好の範囲にありますが、全酸価が昨年の月からやや上昇気味になっています。RBOT値に大きな変化がないことから継続使用は可能と判断しますが、今後の全酸価の上昇には注意をはらう必要があると思われます。
報告№108-5026 報告№108-5026 | 分析№108-00879 分析№108-00879 | 108-00879 | トライボ診断の結果、泡立ち試験を除く項目は良好でした。泡立ち試験の結果は、-と新油値の-に比較して高い値でした。消泡性能が低下していることが確認されたことから、今後の使用時間によっては、油の酸化劣化が進行したり、ギヤ歯面およびベアリング軌道面で油膜切れが発生したりする場合があるため、消泡剤の添加による消泡性能の改善が必要になると思われます。一方、摩耗粒子の形態観察でμm以下の小さな摩耗粒子が観察され、潤滑状態指数がの乗と精密なフィルタ存在下においては高い値を示していました。但し、ギヤボックスの油系統にはインラインフィルタとオフラインフィルタがあり、μmサイズ以上の粒子の大部分は捕捉されていると考えられます。それにもかかわらず、Is値がの乗と高く、ギヤ歯面では摩耗が進行している可能性があると思われました。今後さらに摩耗が進行することが懸念されるため、ヶ月以内に再度分析を実施し、摩耗の進行状況を確認することを推奨します。フィルタの捕捉の影響による誤認を避けるため、今後の診断に当たっては、これまでの採油箇所に加え、インラインフィルタやオフラインフィルタの捕捉物も分析し、その結果から潤滑状態を評価することを推奨します。尚、フィルタ捕捉物の分析を実施する際には、フィルタ流量、フィルタ使用時間などの追加情報が必要です。是非ご提供下さい。泡立ち試験の結果、消泡性能が低下していることが確認されました。粘度は良好。粘度はmm/sと新油値mm/sに比較して、粘度変化率は-.％で、当社推奨の管理限界値である±％以内にあり、良好と判断する。粘度はmm/sでした。粘度はmm/sでした。粘度指数はでした。粘度指数はでした。泡立ち試験は-でした。泡立ち試験は-と新油に比較して高い値でした。消泡性能が低下していることが確認されました。水分は良好。水分はppmと当社推奨の管理限界値の以下であり、良好と判断します。全酸価は良好。全酸価は.mgKOH/gと新油値.mgKOH/g以内であり、良好と判断します。機器の潤滑状態潤滑状態指数はやや高い値を示していました。潤滑状態指数はやや高い値を示していました。異常摩耗の早期発見パラメータである潤滑状態指数がの乗と、精密な濾過設備がある本設備の場合、高いと判断されます。
報告№109-09094 報告№111-00372 | 分析№109-000870 分析№111-001699 | 111-001699 | は良好と判断します。尚、RBOTがminと新油値のminに比較してmin減少していました。このまま継続使用した場合、この減少傾向から限界値に到達するのは、別紙図RBOTの減少傾向に示すように年月と推定されました。残りの継続使用期間は、約年ヶ月であると予測されます。潤滑油は継続使用可能な状態にあると判断します。≪状態監視とパラメータ≫分析の目的および各分析のパラメータは以下の通りです。特性低下目的：油の分析結果から、や劣化傾向ならびに添加剤の消耗程度、残存寿命などを確認する。粘度JISK全酸価JISK赤外線吸収スペクトルJISK酸化安定度試験JISK汚染目的：油の分析結果から、砂塵あるいは水・異種油などによるや、異物混入の有無を確認する。水分JISK計数汚染度JISB重量汚染度JISB光学顕微鏡観察摩耗目的：油中の摩耗粒子を分析する事により、回転・摺動部の潤滑状態、摩耗劣化の程度、余寿命などを解析する。摩耗診断電子顕微鏡観察JISKX線マイクロアナリシス油中金属濃度JISK≪分析結果≫特性低下粘度：良好粘度値mm/sの新油値mm/sに対する変化率は+.％であり、当社推奨の管理限界値±％以内に留まっています。全酸価：良好全酸価.mgKOH/gは新油値の.mgKOH/g以内にあることから問題は無いと判断します。赤外線吸収スペクトル：良好酸化安定度試験：良好酸化安定度試験の結果、数値minは当社推奨の管理限界値min以上に留まっており、現時点での使用は可能と判断します。汚染水分：良好水分値ppmは当社推奨の管理限界値以内に留まっています。計数汚染度：今回は実施していません。重量汚染度：今回は実施していません。光学顕微鏡観察：今回は実施していません。摩耗摩耗診断電子顕微鏡観察・X線マイクロアナリシス：今回は実施していません。油中金属濃度：今回は実施していません。
報告№103-4571 | 分析№103-03214 | 103-03214 | 依頼経緯臨海プラズマ試験装置JT－の運転に必要な電力を供給するための設備のひとつ加熱用発電設備MGの定格運転時に予期しないタイミングにブレーキが作動した。目的本試験は、ガラス繊維を含むブレーキパッドの摩耗粉が軸受潤滑油内に混入しているか、その有無を確認することと、混入していた場合の軸受摺動面への影響を確認することを目的とした。ブレーキパット混入の有無ブレーキパッド材には、ガラス繊維が混合・成型されており、ブレーキパッドが摩耗した場合、油中に摩耗、脱落したガラス繊維が含まれる事が予想される。そのため、油中異物にこのガラス繊維があるか、その有無を確認した。確認用の試料作成はフェログラフィーで行い、ガラス板上に油中の異物を捕捉した。これを、光学顕微鏡、電子顕微鏡で表面観察し、X線マイクロアナライザーで組成分析を行った。その結果、外部から混入した砂、鉄錆等の異物が確認されたものの、摩耗、脱落したと思われるガラス繊維は確認されなかった。摩耗への影響確認された汚染物には、ブレーキパッドに含まれているガラス繊維は確認されなかったものの、外部から混入したと思われる鉄錆、砂等の異物、および、内部の摩耗により発生した鉄系摩耗粒子が確認された。以上のことから、現段階では軸受の摩耗の発生は確認されていないものの、今回採油が油槽底部からであっても、観察された油中粒子が運転に際し、攪拌され、軸受摺動面に噛み込む場合があるため、数ミクロンオーダーの汚染粒子を除去できる精密な濾過装置による濾過により、潤滑油が攪拌された状態の汚染度がNAS級以上の清浄度に改善されることを推奨する。
報告№105-6050 報告№106-0472 | 分析№105-01529 分析№106-02726 | 106-02726 | 今回の採油は、主機停止中にドレンバルブから採油を実施しているため、油循環中の採油に比較して油中粒子が沈降して高濃度になっている部分を採油していると考えられます。したがって、油が循環している状態で採油を実施した場合に比較して、分析データが高くなる可能性があります。今回の分析は以上のことを踏まえて結果を検討しました。分析の結果、摩耗粒子形態観察で前回あまり観察されなかった異物の噛み込みにより発生する切削粒子がやや多く観察されたことから、摩耗形態は切削摩耗であり、摩耗の進行が確認されました。切削摩耗は、異物が混入していない状態に比較して、摩耗進行速度が速く注意が必要です。今後更に摩耗が進行することが懸念されるため、ヶ月後に再度分析を実施し、摩耗の進行状況を確認されることを推奨します。これらのことは、前回に比較して、計数汚染度は等級に変化はないものの、SOAP／D－SOAPの鉄濃度が増加したこと異常摩耗の早期発見パラメータであるフェログラフィーのIs値がの乗と良好の範囲にあるものの、摩耗粒子形態観察の結果、異物の噛み込みにより発生する切削粒子がやや多く観察されたこと以上のことから判断しました。上述しましたように、今回の採油は停止中の採油であるため、循環中の採油に比較してデータが高くなる可能性があります。これは、運転中の採油であったなら今回データより低い値になることが考えられます。したがって、次回採油時には粒子の沈降の影響を極力抑え、油中粒子が均一な分散状態に近い状態で採油が実施できるように、主機運転中、または停止直後に採油を実施されることを推奨します。尚、バックラッシの増加量を分析結果から計算し、CBMによる傾向監視に役立てる事が出来ますので、構造が確認できる図面、ギヤの形式、歯形、モジュール、歯数、回転数、増速比、歯幅をお知らせ下さい。計算結果を報告します。
報告№105-0202 | 分析№105-01415 | 105-01415 | 濾過後の試料油を分析した結果、計数汚染度がNAS級とやや不良、重量汚染度がmg/mlと処置領域にありました。D－SOAPの結果、前回に比較して鉄、バリウム、カルシウム、ナトリウムが上昇していました。濾過を実施したにもかかわらず汚染度が高い原因は、・濾過時間が短かった・排油口から採油を実施しているため、排油口に残留していたものを採油したことが考えられます。採油や濾過に問題がなかった場合、サーボシリンダ内壁の摩耗、および、添加剤成分のバリウムの析出が発生しています。今後、このまま摩耗および析出が進行した場合、汚染度が上昇し、バルブ類の動作障害が発生する懸念があります。これらの障害発生に対する弊害を勘案の上、予防処置として再度濾過を実施されることを推奨します。尚、RBOTが前回に比較し、min上昇したのは、年月のオーバーホール時に新油に入れ替えたためと考えられます。今後は、今回のRBOT値によりデータ管理を行います。
報告№107-4545 報告№111-00277 | 分析№107-02185 分析№111-001835 | 111-001835 | 潤滑油は継続使用可能な状態にあると判断します。前回同様に粘度、水分、全酸価の各データは良好でした。分析結果は良好と判断します。粘度粘度は.mm/sと新油値mm/sに比較して、粘度変化率は-.％で、当社推奨の管理限界値である±％以内にあり、良好と判断します。水分はと当社推奨の管理限界値の以下にあり、良好と判断します。全酸価全酸価は.mgKOH/gと新油値.mgKOH/g以下にあり、良好と判断します。
報告№109-09496 報告№109-09496 | 分析№109-003020 分析№109-003020 | 109-003020 | ・汚染度前回に比較して計数汚染度がNAS級から級にラン増加していたものの、当社推奨の管理限界値内にありました。・摩耗状態SOAP／D－SOAPの結果、鉄および錫濃度に変化はなく、異常摩耗の早期発見パラメータであるフェログラフィーのIs値がのマイナス乗と良好の範囲にありました。前回同様に全てのデータが良好の範囲にあることから、摩耗の安定が確認され、潤滑状態は正常と判断します。結論本軸受は継続使用可能な状態にあると判断します。は良好と判断します。計数汚染度計数汚染度はNAS級と当社推奨の管理限界値のNAS級以内にあり、良好と判断します。重量汚染度は.mg/mlと当社推奨の管理限界値のmg/ml以内にあり、良好と判断します。機器の潤滑状態機器の潤滑状態は正常と判断します。SOAPSOAPの結果、油の添加剤成分であるリンが検出されました。摩耗により発生する鉄および錫が検出されていないことから、良好と判断します。D－SOAPD－SOAPの結果、摩耗により発生する鉄および錫が検出されていないことから、良好と判断します。フェログラフィー異常摩耗の早期発見パラメータであるフェログラフィーのIs値がのマイナス乗と良好の範囲にあることから、潤滑状態は正常と判断します。
報告№109-09136 報告№113-00644 | 分析№109-001160 分析№113-002764 | 113-002764 | 潤滑油は重量汚染度が高いことから、バルブ類の動作障害等が懸念されます。対象機器油中金属元素のクロムがSOAPでppm検出されました。クロムは、シリンダ内面にメッキされていることから、シリンダ内面の摩耗によるものと推定されます。今後、メッキが剥がれ落ちてきた場合、耐摩耗性が低下し、シリンダ内面の摩耗が進行して、ピストンの動作に支障が出る懸念があるため、以下の対策を推奨します。更油または濾過潤滑油は重量汚染度が高いことから、バルブ類の動作障害等が懸念されるため、予防措置として更油または濾過を推奨します。シリンダ内面の点検と採油箇所の検討SOAPの結果、クロムが高い値であり、仮定した数値が間違っていなければ、メッキ部分は摩耗している可能性があることから、シリンダ内面の点検を推奨します。今後分析を実施する場合、シリンダポートの両側から採油を実施し、ポートのどちら側が摩耗しているかを確認することを併せて推奨します。定期的な分析今後懸念される摩耗の進行を監視するため、定期的に分析を実施することを推奨します。濾過効率の確認潤滑油が常時濾過されている設備は、全体油量と潤滑油ポンプ吐出量、そして濾過機の濾過効率などをパラメータとして潤滑状態の評価を行います。今後は、濾過機の入口と出口から採油を実施することを推奨します。最適な採油方法本試料油は、機器停止中に潤滑油タンク給油口から採油されているため、別紙油中粒子の沈降の影響に示すように、油中粒子が油槽底部に沈降し、分析データが低濃度に出ている可能性があります。正確なデータによる診断を行うためにも、今後の採油は、極力運転中もしくは停止直後の油槽中層部から実施されることを推奨します。異常摩耗の早期発見のパラメータであるIs値は、前回のレベルからレベルに上昇し、やや高い値でした。また、潤滑部の摩耗が認められたため、定期的に潤滑油分析を実施し、摩耗推移を監視することが有用と考えます。クロムメッキの摩耗深さSOAPの結果、クロムがppm検出されました。シリンダ内面にクロムメッキをしていることから、シリンダ内面の摩耗によるものと考えられます。メッキの膜厚は、～μm以上であり、用途に応じて膜厚が選定されます。今回の分析結果からメッキの摩耗深さを求めました。情報が不明な部分がありますので、シリンダ直径をmm、ストローク幅をmmと仮定しました。その結果、メッキ部分の平均的な摩耗深さは、.μmと推定されました。メッキの膜厚が最も少ないμmであった場合、既にメッキが摩耗している可能性が考えられます。計数汚染度は前回のNAS級から等級に変化はなく当社推奨の管理限界値以下であるものの、やや高い値でした。また、重量汚染度はmg/mlからmg/mlに減少しているものの、当社推奨の管理限界値を超えていました。D-SOAPで油の添加剤成分であるリンが検出され、フィルタ残渣に、金属片、粘ちょう物が観察されたことから、汚染度が高い要因は、摩耗とスラッジの影響と思われます。粘度、水分、酸価、IRの各データは良好です。
報告№106-0025 報告№106-6128 | 分析№106-00118 分析№106-02783 | 106-02783 | 今回の採油は、主機停止中に給油口から採油を実施しているため、油循環中の採油に比較して油中粒子が沈降して低濃度になっている部分を採油していると考えられます。したがって、油が循環している状態で採油を実施した場合に比較して、分析データが低くなる可能性があります。今回の分析は以上のことを踏まえて結果を検討しました。分析の結果、摩耗粒子形態観察でμm以下のマイルドな摩耗状態で発生する摩耗粒子が多く観察されました。油中粒子の沈降の影響が小さい状況で採油ができていたとするとギヤの潤滑状態は良好と判断できますが、異常な摩耗状態を示す摩耗粒子が沈降し採取できていない可能性が考えられます。また、摩耗粒子の中には沈降の影響を受けるμmサイズの摩耗粒子が散見されることから、摩耗が発生していた可能性を否定できないため、安全をみて、適正な採油条件で再度採油を実施し、再確認されることを推奨します。異常摩耗の早期発見パラメータであるフェログラフィーのIs値がの乗と良好の範囲にあるものの、摩耗粒子形態観察の結果、μmサイズの摩耗粒子が散見されたこと計数汚染度がNAS級と清浄であることを示す粘度、水分、全酸価、RBOT、IRの各データが良好であること以上のことから判断しました。上述しましたように、今回の採油は停止中の採油であるため、循環中の採油に比較してデータが低くなる可能性があります。これは、運転中の採油であったなら今回データより高い値になることが考えられます。したがって、次回採油時には粒子の沈降の影響を極力抑え、油中粒子が均一な分散状態に近い状態で採油が実施できるように、主機運転中、または停止直後に採油を実施されることを推奨します。尚、トライボ診断では、バックラッシの増加量を分析結果から計算できますので、構造が確認できる図面、ギヤの形式、歯形、モジュール、歯数、回転数、増速比、歯幅をお知らせ下さい。計算結果をご報告いたします。
報告№107-0366 報告№111-00503 | 分析№107-01900 分析№111-002322 | 111-002322 | 濾過前の試料油を分析した結果、計数汚染度が前回のNAS級から、今回NAS級に約年ヶ月でランク増加していました。フィルタ表面の異物観察で鉄錆等が観察されたため、汚染度およびD－SOAPの鉄濃度が増加した要因は、摩耗による粒子の増加ではなく、外部から混入したと思われる異物によるものと考えられます。但し、異物の混入はありましたが、潤滑異常の早期発見パラメータである摩耗過酷度を示すIs値がのマイナス乗と非常に良好の範囲にあることから、潤滑状態は正常な状態にあると判断します。尚、更油によりRBOTが前回に比較してmin上昇していますので、今後は今回のRBOT値によりデータ管理を行います。
報告№108-8019 報告№108-8019 | 分析№108-03244 分析№108-03244 | 108-03244 | 本試料油は、採油量がmlと少なく、汚染粒子数、汚染物重量は規定量確保できなかったため、参考値としてお考え下さい。分析の結果、汚染粒子数、汚染物重量共に当社推奨の管理限界値を超えていることが分かりました。摩耗粒子の形態観察で、金属接触が厳しい場合に発生するμmサイズのシビア粒子が観察され、フィルタ表面の異物観察で鉄錆、砂等が多く観察されたことから、汚染度が高い要因は、摩耗と外部混入異物の影響と考えられます。異常摩耗の早期発見パラメータであるフェログラフィーのIs値が、混合潤滑であるの乗であったことから継続使用可能と思われますが、観察された摩耗形態が凝着摩耗であり、今後の摩耗進行には注意が必要です。一方、潤滑油の基本性状の粘度および、特性低下を知るパラメータである全酸価、有機物・有機化合物、酸化安定度は、各データとも良好な範囲内にあり、特性低下は認められなかったことからこの油は継続使用可能と判断します。特性低下全ての項目が良好な範囲にあったことから特性低下は認められず良好と判断します。粘度は良好と判断します。粘度は.mm/sと新油値.mm/sに比較して、粘度変化率は+％で、当社推奨の管理限界値である±％以内にあり、良好と判断します。全酸価は良好と判断します。全酸価はmgKOH/gと新油値mgKOH/gに比較して高い値であるものの、有機物・有機化合物で油劣化の兆候を示すカルボン酸の吸収が確認されていないことから、良好と判断します。有機物・有機化合物の結果、良好と判断します。有機物・有機化合物の結果、油劣化の兆候を示すカルボン酸の吸収が確認されていないことから、良好と判断します。酸化安定度の結果、良好と判断します。酸化安定度はminと当社推奨の管理限界値のmin以上であり、良好と判断します。色相は良好と判断します。色相はLと新油値のLに比較して大きな変化はないことから、良好と判断します。汚染粒子数は当社推奨の管理限界値を超えています。水分は良好と判断します。水分は.ppmと当社推奨の管理限界値の以下であり、良好と判断します。汚染粒子数は当社推奨の管理限界値を超えています。汚染粒子数はNAS級以上と当社推奨の管理限界値のNAS級を超えています。汚染物重量は当社推奨の管理限界値を超えています。汚染物重量はmg/mlと当社推奨の管理限界値のmg/mlを超えています。摩耗摩耗粒子の結果、金属接触が厳しい場合に発生するμmサイズのシビア粒子が観察されています。摩耗粒子の結果、金属接触が厳しい場合に発生するμmサイズのシビア粒子が観察されています。異常摩耗の早期発見パラメータであるフェログラフィーのIs値がの乗とやや高く、摩耗粒子の形態観察の結果、金属接触が厳しい場合に発生するμmサイズのシビア粒子が観察されています。金属濃度SOAPの結果、鉄が検出されています。金属濃度SOAPの結果、鉄、油の添加剤成分であるリン、亜鉛、カルシウム、外部から混入したと思われるバリウム、ケイ素が検出されています。金属濃度酸溶解法の結果、鉄が検出されています。金属濃度酸溶解法の結果、鉄、油の添加剤成分であるリン、亜鉛、カルシウム、外部から混入したと思われるバリウム、アルミニウム、ナトリウムが検出されています。
報告№106-6102 報告№106-0508 | 分析№106-02223 分析№106-02923 | 106-02923 | 更油からヶ月使用した試料油を分析した結果、銅を使用した箇所の摩耗が確認されました。今後、銅を使用した箇所が仮にオイルリングであった場合、その動きが悪く、油の供給量が減少し、油膜切れが発生する可能性がありますので、オイルリングの動作状況を確認することを推奨します。また、ヶ月後に再度分析を実施し、摩耗の進行状況を確認されることを併せて推奨します。これらのことは、異常摩耗の早期発見パラメータであるフェログラフィーのIs値は.と良好の範囲にあるものの、摩耗粒子形態観察の結果、金属接触が厳しい場合に発生するシビア粒子がやや多く観察されたことSOAP／D－SOAPの結果、銅が検出されたこと以上のことから判断しました。
報告№109-09136 報告№111-00172 | 分析№109-001160 分析№111-000935 | 111-000935 | 分析の結果、微振動が原因となって発生するフレッティング粒子が観察されましたが、本データであれば潤滑状態は正常な範囲にあると判断します。スラスト軸受でフレッティング粒子が観察される場合、摩耗の発生箇所は、回転体とスラストカラーの嵌合部、あるいは、スラスト軸受の軸受支持部などが考えられます。一般に、フレッティング現象は、摺動する金属表面の非常に微小な領域で発生し、発生した摩耗箇所から内部にクラックが進展して行きますが、クラックは急激に進展することがないことから直ちに異常が発生することはありません。但し、クラックは、発生時にほとんど摩耗が発生しないため、摩耗診断法で捉えることが出来ません。クラックを確認するには磁粉探傷法や蛍光探傷法などでチェックする必要があります。尚、下部軸受と水車軸受は、摩耗状態を判断するパラメータである汚染度が良好なデータを示していることから、これらの軸受も健全であると判断します。フェログラフィー異常摩耗の早期発見パラメータとして摩耗粒子を定量化して評価するフェログラフィーのIs値は、潤滑状態が正常な-.でした。摩耗粒子の形態で比較的多く観察された粒子は、潤滑状態が正常な場合に発生する摩耗粒子、フレッティングにより発生する赤錆、金属潤滑部が局部的に油膜切れを起して発生するシビア粒子でした。これらの摩耗粒子が観察された場合、潤滑部で発生している摩耗形態は、正常なマイルド摩耗と微振動によるフレッティング摩耗、やや厳しいによる凝着摩耗であることが分かります。フレッティングの発生要因は、スラストランナー固定部やスラストメタル台金部の鉄系材料が接合されたり、勘合されたりする部分から発生します。フレッティングによる赤錆が少量発生しても直ちに異常ではありませんが、場合によっては、発生した赤錆が軸受摺動面に噛み込み、摩耗を進行させる場合があります。Iカップリング発光分光分析供試のタービン油を分析した結果、検出された金属元素は、SOAP-Tの結果表に示すように、銅、錫、リン、バリウム、ナトリウム、ホウ素が検出されました。これらの検出された金属元素から発生箇所を推定すると銅、錫・軸受等リン、バリウム・オイル添加剤ナトリウム、ホウ素・外部混入異物であると思われます。このうち、機械部品が摩耗したと思われる元素はのグループですが、本軸受で使用しているホワイトメタルWJの主成分である鉛が検出されておらず、良好と判断します。計数汚染度、重量汚染度は共に良好でした。粘度、水分、酸価、IRの各データは良好でした。
報告№109-09117 報告№109-09117 |  | 109-001047_1048 | を示す粘度、水分、全酸価、IRの各データは、全て良好と判断します。濾過効率は油清浄機入口に比較して出口の粒子数が大きな値を示しており、濾過効率を求めることができませんでした。油清浄機入口の油中の摩耗粒子を詳細に観察した結果、軸受摺動面などで摩擦熱が高い場合に発生する黒錆や球状粒子が比較的多く観察されており、今後さらに摩耗が進行する場合がありますので、定期的に分析を実施し、潤滑状態を確認することを推奨します。油清浄機出口の粒子数が非常の大きく、仮に摩耗による増加であった場合注意が必要であるため、出口サンプルに対してフェログラフィーおよびSOAP／D－SOAPを追加して実施することを推奨します。を示す粘度、水分、全酸価、IRの各データは良好です。油清浄機の濾過効率による油汚染度管理に関する考察油清浄機の濾過効率の指標であるβ値を確認するため、油清浄機の入口側と出口側の配管より採油を実施し、計数汚染度を実施しました。その結果を下表に示します。 ・ここで、 EMBEDExcel.Sheet.表に示す通り、油清浄機入口に比較して出口の粒子数が大きな値を示しており、濾過効率を求めることができませんでした。油清浄機の入口と出口の粒子数を比較し、濾過後の出口側の粒子数が多くなる現象が見られた場合、その原因として、油清浄機の濾過材の交換時期を迎えた採油配管の排油が十分ではなく、配管内に滞留していた錆などの汚染粒子が混入した状態で採油した採油試料が入れ替わった事などが考えられます。軸受の潤滑状態本機器は、油清浄機が設置されており、油中粒子数は常に除去されています。今回の分析では上述したとおり、入口側と出口側の汚染度データが逆転していたため油清浄機の濾過効率を求められず、定量的な評価はできませんでした。そこで、今回は油中の摩耗粒子の形態から摩耗状況を確認しています。油清浄機入口の油中の摩耗粒子を詳細に観察した結果、軸受摺動面などで摩擦熱が高い場合に発生する黒錆や球状粒子が比較的多く観察されており、今後さらに摩耗が進行する場合がありますので、定期的に分析を実施し、潤滑状態を確認することを推奨します。尚、次回採油時期は、今回の採油から時間以上経過して採油を実施すれば、理論的には摩耗の進行状態の確認ができますので、この経過時間を参考に検討されることを合わせて推奨します。
報告№104-0378 報告№104-0416 | 分析№104-02669 分析№104-02909 | 104-02909 | 分析の結果、鉄を使用した箇所、例えば、主軸や軸受の支持部等の鉄系材料を使用した箇所および軸受メタルの摩耗が確認されました。今後、更に摩耗が進行することが懸念されるため、ヶ月以内に再度分析を実施し、汚染状況及び摩耗の進行状況を確認されることを推奨します。これらのことは、前回に比較して、計数汚染度はランク上昇したことSOAP／D-SOAPの鉄及び錫濃度が僅かに上昇したこと異常摩耗の早期発見パラメータであるフェログラフィーのIs値が、からの乗に桁上昇し、摩耗粒子形態観察の結果、金属接触が厳しい場合に発生するシビア粒子、摩擦熱が高い場合に発生する黒錆が観察されたこと以上のことから判断しました。尚、RBOTが前回に比較し、min上昇したのは、新油の補充等の影響が考えられます。今後は、今回のRBOT値によりデータ管理を行います。
報告№109-09258 報告№109-09258 | 分析№109-001952 分析№109-001952 | 109-001952 | 分析の結果、全てのデータが良好であることから、この油は継続使用可能であり、潤滑状態も正常と判断します。は良好と判断します。粘度粘度はmm/sと新油値mm/sに比較して、粘度変化率は+％で、当社推奨の管理限界値である±％以内にあり、良好と判断します。水分は.ppmと当社推奨の管理限界値の以下であり、良好と判断します。全酸価全酸価は.mgKOH/gと新油値.mgKOH/g以内にあり、良好と判断します。IRIRの結果、油劣化の兆候を示すカルボン酸の吸収が確認されず、且つ、新油のスペクトルパターンとほぼ一致していることから、良好と判断します。は良好と判断します。計数汚染度計数汚染度はNAS級と当社推奨の管理限界値のNAS級以内にあり、良好と判断します。重量汚染度は.mg/mlと当社推奨の管理限界値のmg/ml以内にあり、良好と判断します。粒度分布粒度分布は、分布範囲は～μmにあり、.μmにピークが確認されました。機器の潤滑状態機器の潤滑状態は正常と判断します。SOAPによる油中金属濃度SOAPによる油中金属濃度の結果、鉄、外部から混入したと思われるリン、亜鉛、カルシウム、ケイ素が検出されました。SOAPによる油中金属濃度SOAPによる油中金属濃度の結果、鉄、外部から混入したと思われるカルシウム、ナトリウムが検出されました。摩耗粒子診断異常摩耗の早期発見パラメータであるIs値がのマイナス乗と良好の範囲にあることから、潤滑状態は正常と判断します。SEM・XMA摩耗粒子診断で観察された粒子をSEM・XMAで詳細に観察した結果、鉄、マンガンを含む粒子が観察されました。
報告№106-0334 報告№106-0334 | 分析№106-01762 分析№106-01762 | 106-01762 | 分析の結果、ギヤ歯面の摩耗により増加したバックラッシの増加量は、十分に小さく継続使用可能な状態あると判断します。それは、SOAP／D－SOAPの鉄濃度から、ギヤ歯面の摩耗量を推定し、さらにはバックラッシの増加分を求め、減速機の摩耗状態を確認することで判断しました。減速機の構造から、最も負荷が大きく、摩耗が進行しやすい箇所をスパイラルベベルギヤとスパイラルベベルピニオンと推定し、この部分のバックラッシを求めました。分析結果から得られた鉄濃度を使用して求めたバックラッシは、減速機に摩耗が集中していたと仮定した場合、初期値からμm増加したものと推定されました。バックラッシ増加分の上限値は、メーカにより差異はあるものの、当社の推奨するバックラッシは一般に推奨されるμmを管理目安にしており、今回のデータはこの値に比較して十分に小さいことから、本歯車は継続使用可能な状態にあると判断します。これらのことは、計数汚染度がNAS級と清浄であることSOAP／D－SOAPの結果、ギヤおよび軸受の摩耗により発生する鉄が検出されたこと異常摩耗の早期発見パラメータであるフェログラフィーのIs値がと良好の範囲にあるものの、摩耗粒子形態観察の結果、異物の噛み込みにより発生する切削粒子がやや多く観察されたこと以上のことから判断しました。この油は継続使用可能と判断します。粘度は良好と判断します。粘度はmm/sと管理限界値以内にあり、良好と判断します。水分は良好と判断します。水分は.と管理限界値の以下にあり、良好と判断します。全酸価は良好と判断します。全酸価は.mgKOH/gと新油データの.mgKOH/g以内にあり、良好と判断します。IRは良好と判断します。IRの結果、油劣化の兆候を示すカルボン酸の吸収が確認されていないことから、継続使用可能な状態にあると考えられます。計数汚染度は良好と判断します。計数汚染度は良好と判断します。計数汚染度はNAS級と当社推奨の管理限界値のNAS級以内にあり良好と判断します。重量汚染度は.mg/mlでした。重量汚染度は.mg/mlでした。機器の潤滑状態フェログラフィーの結果、異物の噛み込みにより発生する切削粒子がやや多く観察されました。SOAPの結果、鉄および銅が検出されました。SOAPの結果、摩耗により発生する鉄および銅が検出されました。又、油の添加剤成分であるリンが検出されました。D－SOAPの結果、鉄が検出されました。D－SOAPの結果、摩耗により発生する鉄が検出されました。フェログラフィーの結果、異物の噛み込みにより発生する切削粒子がやや多く観察されました。フェログラフィーの結果、異常摩耗の早期発見パラメータであるIs値がと良好の範囲にあるものの、摩耗粒子形態観察の結果、異物の噛み込みにより発生する切削粒子がやや多く観察されました。
報告№109-09549 報告№109-09549 | 分析№109-003450 分析№109-003450 | 109-003450 | ・摩耗状態潤滑油をSOAP／D－SOAPで分析した結果、検出されたのは鉄、鉛、銅でした。粒子観察の結果から、これらの金属は異物の噛み込みなどで発生する切削粒子であり、中には鉄系および銅合金のシビア粒子も観察されたことから、潤滑部では切削摩耗と凝着摩耗が発生していることが分かりました。但し、転がり軸受寿命の指標としている摩耗粒子が観察されなかったことから、フレーキングは発生していないと判断できます。尚、異常摩耗の早期発見パラメータであるフェログラフィーのIs値がの乗となっていたことから、潤滑状態がやや厳しくなり始めていると推定され、今後さらに摩耗が進行することが懸念されます。当該軸受の潤滑油は、今回の採油で使用油を全量抜き取っており、切削摩耗発生の原因となる混入異物は排除されたものと思われますが、新油充填時に異物が残留している場合があり、切削摩耗が継続して発生する可能性があります。今後、継続使用した場合、切削摩耗により発生した軸受表面の切削痕が起点となって、異物起点型のフレーキングに進展することも懸念されます。・ケイ素の検出ケイ素がppm検出されました。一般に、潤滑油中からケイ素が検出された場合の原因として、油の消泡剤として使用されるシリコン系の添加剤が検出されるフェログラフィーおよびフィルタ表面の異物観察で砂が多く観察され、これが検出されるシリコングリースをシール部に塗布している場合、このシリコングリースが潤滑油に混入して検出されるなどが挙げられますが、今回の原因は、フィルタで砂が観察されたことから、の可能性が考えられます。およびについては、分析結果では確認することが出来ませんので、これに関する情報をご提供下さい。・汚染度計数汚染度がNAS級と当社推奨の管理限界値に到達し、重量汚染度はmg/mlと当社推奨の管理限界値を超えていました。フィルタ表面の異物観察で鉄錆、砂等が観察されたことから、汚染度が高い要因は、摩耗と外部混入異物の影響と思われます。・粘度、水分、全酸価、IR、RBOTの各データは良好でした。潤滑油および軸受は継続使用可能な状態にあるものの、以下の対策が必要です。油槽内を清掃されると共に、今後、切削摩耗や凝着摩耗の進行を監視するため、定期的に分析を実施し、摩耗の進行状況を確認することを推奨します。次回分析の時期を理論的に求めたところ、最短で約時間となります。この時間は、油中汚染物が均一になるために必要とする時間であり、この時間を経過すれば、再分析の結果から状態の傾向を確認することが可能となりますので、これを参考に次回分析時期を検討されることを提案します。
報告№108-5071 報告№110-00637 | 分析№108-02721 分析№110-002885 | 110-002885 | 潤滑油は継続続使用可能な状態にあるものの、今後は障害予防を目的に以下の対策を推奨します。更油今後、粘度の低下によりギヤ歯面や軸受では適正な油膜が保持できず、金属接触が発生することが懸念されるため、早めに更油を推奨します。定期的な分析水分が前回同様に新油に比較して高い値を示しています。使用油であるAlphasynPGは、ポリグリコールベースの合成ギヤオイルであるため、水分を吸収しやすい特性があります。今後は定期的な分析により、水分濃度の増加とともに水分の影響による腐食摩耗の発生に注意し管理されることを推奨します。分析結果粘度が当社推奨の管理限界値内にあるものの、低下していました。泡立ち試験の結果、消泡性能が低いと判断できる値であるものの、新油と同レベルにあり、水分が新油に比較して高い値でした。粘度粘度は.mm/sと新油値.mm/sに比較して、粘度変化率は-％で、当社推奨の管理限界値である±％以内にあるものの、低下していました。泡立ち試験泡立ち試験は-であり、新油と同レベルにありました。水分はppmと新油値より高い値でした。全酸価全酸価は.mgKOH/gと新油値.mgKOH/gに比較して高いものの、IRの結果で油劣化の兆候を示すカルボン酸の吸収が確認されていないことから、良好と判断します。
|  | 113-001167 | 潤滑油は塩基価の低下が確認されたため劣化が進行していると考えられることから、に示す対策を推奨します。対象設備は継続使用可能であるため、分解点検の必要はないと判断します。但し、将来的な摩耗進行の有無を確認するためにも傾向監視を継続することが有効です。定期的なトライボ診断実施定期的な分析を実施することにより、データの変化から異常の兆候を早期に発見することが可能となります。今後懸念される凝着摩耗、油劣化の進行を監視するため、定期的なトライボ診断の実施を推奨します。酸価、塩基価の結果から、油は劣化が進行していると推定されます。粘度粘度は、.m/sと新油値のmm/sに比較して粘度変化率が-％となっており、当社推奨の管理限界値である±％以内であり、良好でした。水分はppmと当社推奨の管理限界値を超えていました。今後、水分の影響でエンジン内部に錆が発生し、その影響で摩耗が発生する懸念があります。酸価・IR・塩基価酸価劣化の進行度は、酸価、IR、塩基価の結果から総合的に判断します。IRの結果は油劣化の兆候を示すカルボン酸の吸収は確認されなかったものの、酸価は、mgKOH/gと新油値mgKOH/gに比較して高く、塩基価はmgKOH/gと当社推奨の限界値以上であるものの、低下していることから、劣化が進行していると推定されます。計数汚染度、重量汚染度が高い値でした。フィルタの表面観察、SOAP-Tおよび粒度分布の結果から、汚染度が高い要因は、摩耗、スラッジ、すす、外部混入異物の影響と考えられます。計数汚染度計数汚染度はNAS級と汚染されていました。重量汚染度は.mg/mlでした。光学顕微鏡写真重量汚染度で濾過したフィルタ表面上の夾雑物を光学顕微鏡で観察した結果、金属片、粘ちょう物、鉄錆、砂等が観察されました。粒度分布粒度分布は.～.μmの範囲にあり、.μmにピークが確認されました。μm以下の粒子が多いことから、燃焼して発生したすす等が油中粒子の主成分であることが推測できます。はフェログラフィーおよびSOAP-Tの結果から総合的に判断した結果、継続使用は可能ですが、今後の機器の機能を確認するためにも傾向管理が有用と考えます。フェログラフィー【定量分析：Is値】Is値は異常摩耗の早期発見パラメータのつで、摩耗粒子を定量化するために用います。今回のIs値は、の乗とやや高い値でした。フェログラフィー【定性分析：摩耗粒子および摩耗形態観察】分析結果から観察された代表的な粒子は、以下の通りでした。正常な摩耗粒子・潤滑状態が正常なマイルド摩耗により発生。切削粒子・異物や金属表面の微小突起による切削摩耗により発生。黒錆・潤滑状態がやや厳しい凝着摩耗により発生。金属接触が厳しく、且つ、高い摩擦熱が発生していると考えられます。観察された摩耗粒子の中でも黒錆、切削粒子は、将来的な摩耗の進行に繋がる可能性を示唆しているため、傾向監視が必要と思われます。切削摩耗は、他の摩耗形態に比較して摩耗進行速度が速く注意が必要で、定期的なトライボ診断による状態監視が必要と考えます。切削摩耗の原因となる混入異物が残留している場合、この異物により切削摩耗が継続して発生する可能性があります。黒錆は、凝着摩耗に分類されます。この摩耗粒子は、油膜切れによる摺動面での金属同士の接触時に起こる高い摩擦熱によって鉄が酸化され発生します。この状態が継続した場合、摺動面で焼付が発生し、設備の損傷に至る場合があります。Iカップリング発光分光分析【SOAP-T】検出された金属元素から発生箇所を推定すると、以下の通りでした。鉄、鉛、銅、クロム、錫・エンジン部品リン、亜鉛、カルシウム、マグネシウム、ホウ素、モリブデン・添加剤アルミニウム、ナトリウム・外部混入異物クランクメタルの摩耗SOAP-Tで錫がppm、銅がppm検出されたことから、クランクメタル表面に摩耗が発生していると推定されました。ディーゼルエンジンのクランクメタルは積層構造になっており、クランクメタルの最表面はホワイトメタル層が存在し、その下にニッケル層、さらにその下には銅と鉛の合金であるケルメット層が存在します。ディーゼルエンジンのメタルは、設計上、油膜が正常に形成される流体潤滑が基本であることから、通常の使用においては摩耗しにくいと思われますが、メタルの潤滑部に流体潤滑になりにくい部分が発生するとメタル表面の軟質金属部が摩耗しメタル部のすぐ下のニッケル部まで摩耗し始め、ホワイトメタル層の主成分である錫や鉛、そしてメタルの第二層のニッケルやバックメタルの銅が検出されます。今後、摩耗が進行した場合、軸受が焼付を起こす可能性があるため、注意が必要です。銅を使用した箇所の溶出・摩耗SOAP-Tの結果、銅がppm検出されたことから、銅を使用した箇所の溶出・摩耗が発生していると思われます。亜鉛系添加剤を使用している潤滑油で銅が検出される場合、潤滑系統内でこれらの金属が亜鉛系添加剤の影響により溶出することが知られています。今回の検出は、この溶出と摩耗との双方によるものと考えられます。今後、別紙鉱油の酸化に対する金属触媒の影響に示すように濃度の増加に伴い酸化速度が速まる可能性があります。鉛を使用した箇所の溶出・摩耗SOAP-Tの結果、鉛がppm検出された亜鉛系添加剤を使用している潤滑油で鉛が検出される場合、潤滑系統内で鉛を使用した箇所が亜鉛系添加剤の影響により溶出することが知られています。今後、濃度の増加とともに酸化速度が加速することから油劣化の進行に注意が必要です。
報告№107-6565 報告№107-6565 | 分析№107-02311 分析№107-02311 | 107-02311 | コーンディスクの摩耗状態分析データからコーンディスクの摩耗状態を検討した結果、採油が適切に行われ、そして摩耗がコーンディスクに集中していたと仮定した場合、コーン表面の摩耗深さは、メーカ推奨の摩耗深さμm以内にあり、継続使用可能と判断します。油中の金属粒子濃度を分析するSOAP及びD-SOAPの結果、摩耗により発生したと考えられる鉄がSOAPでppm、D－SOAPでppm検出されていました。この結果から、SOAPの鉄濃度と油量リットルから摩耗量を下式により計算しました。 ・式 .cmとなります。従いまして、下図のような体積をもつ金属片が摩耗した計算となります。図摩耗量の概念図変速機の変速段数は、低速、低速－中速、中速－高速、高速の段であり、コーンディスク表面に確認されたリング状箇所の接触箇所の面積と鉄濃度から摩耗した体積を計算し、本の摩耗痕の平均摩耗深さを求めました。その結果、表に示すとおり、本の摩耗痕の平均的な深さは、低速領域ではμm、低速－中速領域では.μm、中速－高速領域では.μm、高速領域では.μmでした。もっとも摩耗している低速領域の摩耗深さでもμmであり、これはメーカ推奨の取替え基準μm以下でした。表コーンディスク枚の平均的な摩耗深さ変速段数 メーカ推奨の取替え基準 平均的な摩耗深さ 低速 低速－中速 . 中速－高速 . 高速 . を示す、粘度、水分、全酸価、IRの各データが良好であることから、この油は継続使用可能と判断します。
|  | 112-002384 | フェログラフィーおよびSOAP-Tの結果から総合的に判断した結果、傾向管理が必要な状態にあると考えられます。フェログラフィー【定量分析：Is値】Is値は異常摩耗の早期発見パラメータのつで、摩耗粒子を定量化するために用います。今回のIs値はの乗とやや高い値でした。フェログラフィー【定性分析：摩耗粒子および摩耗形態観察】分析結果から比較的多く観察された粒子は、以下の通りでした。正常な摩耗粒子・潤滑状態が正常なマイルド摩耗により発生。シビア粒子・潤滑状態がやや厳しい凝着摩耗により発生。金属潤滑部が局部的に油膜切れを起していると考えられます。黒錆・潤滑状態がやや厳しい凝着摩耗により発生。金属接触が厳しく、且つ、高い摩擦熱が発生していると考えられます。赤錆・フレッティングにより発生。フリクションポリマ・局部的に高圧・高温となる場合に発生。観察された摩耗粒子の中でも赤錆、フリクションポリマは、注意が必要です。フレッティングの発生要因は、鉄系材料が接合および勘合されたりする部分から発生します。フレッティングによる赤錆が少量発生しても直ちに異常ではありませんが、場合によっては、発生した赤錆が軸受摺動面に噛み込み、摩耗を進行させる場合があります。フリクションポリマは、潤滑油が摺動面に押し込められ高圧状態になると同時に、圧縮熱により高温状態になった結果、基油自身が重合反応を起こし生成することが知られています。そのため、高圧高温状態の解消がなされなければ、潤滑油の劣化が進行し、粘度上昇に因る潤滑異常に進展する場合があります。Iカップリング発光分光分析【SOAP-T】検出された金属元素から発生箇所を推定すると、以下の通りでした。鉄、ニッケル、錫・エンジン部品リン、亜鉛、カルシウム・添加剤ナトリウム、モリブデン・外部混入異物カルシウムの析出SOAP-Tでカルシウムがppm検出されました。エンジン油中にカルシウム化合物がやや高い濃度で検出された場合、この化合物がコンロッドメタルやクランクメタル摺動面に噛み込んで摩耗させたり、メタルに埋め込まれて摩耗を促進させたりする原因になるなどの悪影響を生じることが当社の研究結果から判明しています。この影響については、別紙カルシウムの析出をご覧ください。メタルの摩耗SOAP-Tで軸受メタルの主成分である錫が.ppm検出されました。潤滑状態が直ちに異常にならないと思われますが、メタル成分が検出されていることからメタルの一部に油膜切れが発生していることの証です。一般に排水機場の稼働率は低稼働率であり、起動停止回数が多い傾向にあるため、本機のメタル成分の増加要因は起動停止時に油膜切れが生じて発生していると推定されます。一定期間経過後に再分析し、傾向監視によるメタルの摩耗状態を確認する必要があると思われます。．水分は良好でした。尚、粘度、酸価、塩基価は、当社に新油データがなかったため、同じメーカで同油種のカタログ値と比較しました。粘度粘度は、.mm/sと新油カタログ値の.mm/sに比較して粘度変化率が-.％となっており、当社推奨の管理限界値である±％を超えていました。粘度が低下した場合、潤滑部で油膜切れが発生し、摩耗の進行に繋がることが懸念されます。ディーゼルエンジンオイルの粘度低下は、別紙エンジンオイルの粘度低下メカニズムを御覧下さい。酸価は、mgKOH/gとカタログ値のmgKOH/gに比較して高いものの、塩基価が良好の範囲にあることから、良好と判断します。塩基価は、mgKOH/gと当社推奨の管理限界値mgKOH/gに比較して高いことから、良好と判断します。
報告№104-8044 報告№104-0312 | 分析№104-02040 分析№104-02257 | 104-02257 | 分析の結果、水分がppmと当社推奨の管理限界値を大きく超えていたため、発錆予防のため至急水分除去が必要です。計数汚染度は、水分濃度が高く、センサーエラーを起こし測定不能でした。重量汚染度は、当社推奨の管理限界値を超えており、D－SOAPで、カルシウムが検出されていることから、重量汚染度が高い要因は、油の添加剤成分の析出、外部から混入した砂等の影響が考えられました。一方、フェログラフィーの結果、異常摩耗の早期発見パラメータであるIs値が、の乗と高く、摩耗粒子形態観察で、金属接触が厳しい場合に発生するシビア粒子が多く観察されました。今後、更に摩耗が進行することが懸念されるため、～ヶ月以内に再度分析を実施されることを推奨します。尚、粘度、全酸価は新油データとの比較が必要ですので、新油をご提供下さい。これらのことは、水分がと当社推奨の管理限界値を大きく超えていたことD-SOAPの結果、カルシウムがやや多く検出されたこと異常摩耗の早期発見パラメータであるフェログラフィーのIs値が、の乗と高く、摩耗粒子形態観察で、金属接触が厳しい場合に発生するシビア粒子が多く観察されたこと以上のことから判断しました。
報告№109-09094 報告№111-00372 | 分析№109-000870 分析№111-001678 | 111-001678 | は良好と判断します。尚、RBOTがminと新油値のminに比較してmin減少していました。このまま継続使用した場合、この減少傾向から限界値に到達するのは、別紙図RBOTの減少傾向に示すように年月と推定されました。残りの継続使用期間は、約年ヶ月であると予測されます。潤滑油は継続使用可能な状態にあると判断します。≪状態監視とパラメータ≫分析の目的および各分析のパラメータは以下の通りです。特性低下目的：油の分析結果から、や劣化傾向ならびに添加剤の消耗程度、残存寿命などを確認する。粘度JISK全酸価JISK赤外線吸収スペクトルJISK酸化安定度試験JISK汚染目的：油の分析結果から、砂塵あるいは水・異種油などによるや、異物混入の有無を確認する。水分JISK計数汚染度JISB重量汚染度JISB光学顕微鏡観察摩耗目的：油中の摩耗粒子を分析する事により、回転・摺動部の潤滑状態、摩耗劣化の程度、余寿命などを解析する。摩耗診断電子顕微鏡観察JISKX線マイクロアナリシス油中金属濃度JISK≪分析結果≫特性低下粘度：良好粘度値mm/sの新油値mm/sに対する変化率は+.％であり、当社推奨の管理限界値±％以内に留まっています。全酸価：良好全酸価.mgKOH/gは新油値の.mgKOH/g以内にあることから問題は無いと判断します。赤外線吸収スペクトル：良好酸化安定度試験：良好酸化安定度試験の結果、数値minは当社推奨の管理限界値min以上に留まっており、現時点での使用は可能と判断します。汚染水分：良好水分値ppmは当社推奨の管理限界値以内に留まっています。計数汚染度：今回は実施していません。重量汚染度：今回は実施していません。光学顕微鏡観察：今回は実施していません。摩耗摩耗診断電子顕微鏡観察・X線マイクロアナリシス：今回は実施していません。油中金属濃度：今回は実施していません。
報告№107-0366 報告№108-0141 | 分析№107-01900 分析№108-00910 | 108-00910 | 濾過前の試料油を分析した結果、粘度が.mm/sと新油のmm/sに比較して、粘度変化率は+％で、やや不良領域にありました。現在、ISOVGからISOVGに移行しているため異常ではなく、本試料油は継続使用可能と判断します。
報告№109-09136 | 分析№109-001160 | 113-002262 | 異常摩耗の早期発見のパラメータであるIs値は-レベルと正常でした。また、観察された粒子は極少量だったことから、は良好と判断します。計数汚染度、重量汚染度は共に良好です。．粘度、水分、酸価、IRの各データは良好です。
報告№102-0220 | 分析№102-02057 | 102-02057 | 分析の結果、CHが要注意レベルⅠにあり、トランス内部での放電及び過熱が生じていると推定されます。又、この放電で発生した球状粒子がフェログラフィーの結果からも確認されており、ヶ月以内に再度分析を実施し、CH及びTCGの増加状況、球状粒子の発生状況を確認されることを推奨します。尚、外部から混入した異物が見られたことから、この異物により電荷が集中し発熱する場合がありますので、この点にも注意が必要です。
報告№107-0366 報告№113-00154 | 分析№107-01900 分析№113-000563 | 113-000563 | 臨時・濾過前の試料油を分析した結果、採油の結果に比較して、D-SOAPで鉄がからに増加していました。尚、メタルの主成分である錫は増加していませんでした。メタルの摩耗年月のメタル交換後から今回までの累積錫濃度は、トライボレポートの累積錫濃度に示すとおり.ppmです。この累積錫濃度.ppmと油量リットルからメタル表面の平均的な摩耗深さを計算しました。尚、当社の経験からメタル面積の約分の程度が摩耗したと仮定しました。その結果、摩耗深さは.μmとなりました。メタルの初期の表面粗さは、一般にRmaxμmとなっていることから、軸受表面は表面粗さが摩耗して鏡面になっている箇所があると思われます。表面粗さの消失は、停止時や起動時に油膜の形成がしにくくなり、更に摩耗が促進するといった悪循環になりやすいことから、起動時・停止時の温度管理に十分な注意が必要と思われます。鉄系粒子摩耗粒子の観察結果から、発生している摩耗形態は凝着摩耗であることがわかりました。観察された摩耗粒子は鉄系材料であることから、軸受摺動部や鉄系材料同士が局部的に接触する箇所、例えば、軸受支持部などで発生している可能性が考えられます。現段階で軸受温度の上昇が見られていなければ、定格回転数で運転している状態では油膜が正常に形成されていると思われますが、周速が遅い起動時や停止時には油膜破断が生じやすくなると思われます。前々回から累積錫濃度に変化はないものの、メタルが鏡面状態になっている箇所があると推定されることから、依然として、メタルの摩耗進行に注意が必要です。そのため、可能であれば、メタル摺動面の目視による点検を実施されることを推奨します。できない場合は、今回と同様の採油条件で、ヶ月以内に分析を実施し、摩耗の進行状況を確認することを推奨します。
報告№107-6026 報告№107-0395 | 分析№107-02108 分析№107-02077 | 107-02077 | 本トライボ診断は、前回分析以降の摩耗進行状況、汚染状況を確認する。【軸受の潤滑状態】トライボ診断の結果、前回同様に摩耗粒子形態観察の結果で、ベアリング転動面や外輪とベアリングケース間でフレッティングが発生しているものの、異常摩耗の早期発見パラメータであるフェログラフィーのIs値、SOAP／D－SOAPの鉄濃度は減少傾向にあることから、摩耗の安定が確認されました。又、転がり軸受の寿命の指標となるフレーキングの発生が確認されていないことから、現在のところ、ベアリングは継続使用可能な状態にあると判断します。フレッティングの影響で転がり軸受の寿命の指標となるフレーキングへ進展する場合があるため、今後も定期的にトライボ診断を実施し、摩耗の進行状況を監視することを推奨します。【油の汚染状況】計数汚染度がナトリウム級と当社推奨の管理限界値に到達し、重量汚染度がmg/mlでした。
報告№108-6000 報告№108-6001 | 分析№108-00017 分析№108-00021 | 108-00021 | 精点Aを実施した結果、前回同様に摩耗粒子の形態観察でフレッティングにより発生したμm未満の赤錆が多く観察され、鉄およびメタルの主成分である錫が微増していたことから、僅かに摩耗が進行していたことが確認されました。フレッティングは、鉄系材料が接合されたり、勘合されていたりする部分から発生します。フレッティングによる赤錆が少量発生しても直ちに異常ではありませんが、起動停止が頻繁にあるような場合には、軟らかい軸受表面に、硬いフレッティング粒子が埋め込まれそれが原因で、起動時のトルク増大による起動開度の増加に繋がることがあります。巡視の際には、起動開度の増大や、主機発停時の軸受温度の跳ね上がり等の変化に注意して下さい。また、埋め込まれたこれらの粒子による摩耗の進行もありますので、ヶ月後に精点Bを実施し、汚染状況及び摩耗の進行状況を確認されることを推奨します。これらのことは、異常摩耗の早期発見パラメータであるフェログラフィーのIs値がのマイナス乗と良好の範囲にあるものの、摩耗粒子の形態観察の結果、前回同様にフレッティングにより発生したμm未満の赤錆が多く観察されたことD－SOAPの結果、に比較して鉄およびメタルの主成分である錫が増加していたこと以上のことから判断しました。
報告№104-8008 | 分析№104-00156 | 104-00156 | 分析の結果、計数汚染度がNAS級、重量汚染度がmg/mlと当社推奨の管理限界値を超えていました。摩耗粒子形態観察で局部的に高圧・高温となる場合に発生するフリクションポリマ、外部から混入した砂が多く観察されました。又、D－SOAPで、油の添加剤成分である亜鉛がppm検出されていたことから、汚染度が高い原因は、モービルヘビーメディアムJに添加剤として含まれている亜鉛が析出してスラッジとなったためと考えられました。このスラッジの影響で軸受表面の静摩擦係数が上昇し、起動時のトルクが上昇し、起動開度が増加する場合があります。これらを予防するため、スラッジを溶解し無害化する当社製清浄分散剤TS－の投与と濾過を実施されることを推奨します。これらのことは、計数汚染度がNAS級、重量汚染度がmg/mlと当社推奨の管理限界値を超えていたこと異常摩耗の早期発見パラメータであるフェログラフィーのIs値が、の乗とやや高く、摩耗粒子形態観察で、局部的に高圧・高温となる場合に発生するフリクションポリマ、外部から混入した砂が観察されたことD－SOAPで、油の添加剤成分である亜鉛がppm検出されたこと以上のことから判断しました。尚、水分濃度がppmと当社推奨の管理限界値内にあるものの、やや高いため、冷却水の混入や結露水が混入した可能性が考えられます。今後、水分が増加する可能性がありますので、定期的に分析を実施し、水分の増加の有無を確認されることを推奨します。次回分析は、急激な増加があった場合、錆の発生が懸念されるため、ヶ月後に実施されることを推奨します。
報告№109-09136 報告№113-00522 | 分析№109-001160 分析№113-002233 | 113-002233 | 異常摩耗の早期発見のパラメータであるIs値は、前回のレベルから変化はなく、正常でした。但し、摺動部の摩耗が認められたため、定期的に潤滑油分析を実施し、摩耗推移を監視することが有用と考えます。フェログラフィーで観察された代表的な粒子は以下の通りです。正常な摩耗粒子・潤滑状態が正常なマイルド摩耗により発生。シビア粒子・潤滑状態がやや厳しい凝着摩耗により発生。極微小領域で油膜切れが発生したことを示します。疲労摩耗粒子・繰返し応力による金属疲労で発生。大型化するとフレーキングの発生が懸念されます。シビア粒子は、摩擦面が将来的に異常摩耗へ進展する可能性を示唆しているため、傾向監視が有用と思われます。詳細は、別紙傾向監視が必要な摩耗粒子をご覧ください。計数汚染度は前回のNAS級からNAS級にランク上昇し、当社推奨の管理限界値に到達していました。フィルタ残渣に茶褐色のスラッジが確認され、さらに金属片、鉄錆、砂等が観察されたことから、汚染度が高い要因は、摩耗粒子とスラッジ、そして外部混入異物と思われます。
報告№102-0129 | 分析№102-00995 | 102-00995 | 本機器のトライボ診断するためには、摩耗の進行状況を検討する必要があります。摩耗の進行状況を考慮するためには、設備油量、軸受種類、軸受サイズ、回転数、軸受の使用時間、現在使用している潤滑油の使用時間の情報が必要ですが、今回の診断では、これらの情報が不足しており、これらのことを考慮した診断が困難ですから、診断は、採油時点での潤滑状態を確認することのみとしました。又、今回の採油が、機器停止から日間経過しているため、摩耗粒子は沈降し油槽底部に沈降していると思われます。したがって、本サンプルは、摩耗粒子が均一に分散している状態で採油した時よりも低濃度な状態になっていると考えられます。尚、機器の情報をご提供いただく際には、図面もお願い致します。分析の結果、フェログラフィー、SOAP／D－SOAPを除く項目は良好でした。フェログラフィーの結果、異常摩耗を早期に発見できるパラメータであるIs値がのマイナス乗と良好の範囲にあるものの、摩耗粒子の形態観察の結果、硬い砂、鉄錆等の異物や摺動面の微小突起部の噛み込みにより発生する切削粒子、厳しい金属接触により発生するシビア粒子が見られました。切削粒子が発生する摩耗形態は切削摩耗と呼び、軸受摺動面には線状の損傷が発生します。したがって、軸受摺動面における摩耗形態は、切削摩耗により軸受表面に線状傷が発生し、その傷の影響で、金属接触が発生しシビア粒子が発生しているものと考えられます。以上のことから、軸受摺動面には線状の損傷が発生し、局部的に金属同士の接触が発生していると考えられます。但し、上記に示した通り、低濃度な部分を採油していること、及び、摩耗の進行状況を検討するための情報が不足しているため、損傷の程度を検討することができませんでした。尚、潤滑を示す粘度、水分、全酸価、IRの各データが良好であることから、この油は継続使用可能と判断します。
報告№107-0221 報告№107-0413 | 分析№107-01191 分析№107-02225 | 107-02225 | 分析の結果、前回と同様に転がり軸受の寿命の指標となるフレーキングが発生していないことから、本軸受は継続使用可能な状態にあると判断します。但し、摩耗粒子形態観察で疲労摩耗粒子、銅合金が多く観察され、D－SOAPの銅濃度が増加していました。今後さらに摩耗が進行し、転動体と保持器のギャップが増大することによる振動発生やフレーキングの発生につながることが懸念されるため、念のため、ヶ月後に再度分析を実施し、摩耗の進行状況を確認することを推奨します。計数汚染度は当社推奨の管理限界値に到達していました。計数汚染度は当社推奨の管理限界値に到達していました。計数汚染度はNAS級と当社推奨の管理限界値のNAS級に到達していました。重量汚染度は.mg/mlでした。重量汚染度は.mg/mlでした。機器の潤滑状態フェログラフィーの結果、疲労摩耗粒子、銅合金が多く観察され、D－SOAPの銅濃度が増加していました。今後さらに摩耗が進行し、転動体と保持器のギャップが増大することによる振動発生やフレーキングの発生につながることが懸念されるため、念のため、ヶ月後に再度分析を実施し、摩耗の進行状況を確認することを推奨します。SOAPの結果、銅が検出されました。SOAPの結果、摩耗により発生する銅が検出されました。又、油の添加剤成分であるリン、亜鉛が検出されました。D－SOAPの結果、鉄および銅が検出されました。D－SOAPの結果、摩耗により発生する鉄および銅が検出されました。フェログラフィーの結果、疲労摩耗粒子、銅合金が多く観察されました。異常摩耗の早期発見パラメータであるフェログラフィーのIs値がの乗とやや高く、摩耗粒子形態観察の結果、疲労摩耗粒子、銅合金が多く観察されました。
|  | 112-002392 | フェログラフィー【定量分析：Is値】Is値は異常摩耗の早期発見パラメータのつで、摩耗粒子を定量化するために用います。今回のIs値はのマイナス乗でした。フェログラフィー【定性分析：摩耗粒子および摩耗形態観察】分析結果から比較的多く観察された粒子は、以下の通りでした。正常な摩耗粒子・潤滑状態が正常なマイルド摩耗により発生。Iカップリング発光分光分析【SOAP-T】検出された金属元素は、以下の通りでした。・ニッケル、錫、リン、ナトリウム．粘度粘度は、mm/sでした。水分は、.ppmでした。酸価は、.mgKOH/gでした。
報告№107-4545 報告№109-09156 | 分析№107-02185 分析№109-001299 | 109-001299 | トライボ診断の結果、全てのデータが良好であることから、この油は継続使用可能と判断します。は良好と判断します。粘度は良好。粘度は.mm/sと新油値mm/sに比較して、粘度変化率は-.％で、当社推奨の管理限界値である±％以内にあり、良好と判断します。粘度はmm/sとなっています。粘度はmm/sとなっています。粘度指数はとなっています。粘度指数はとなっています。水分は良好。水分は.ppmと当社推奨の管理限界値の以下であり、良好と判断します。全酸価は良好。全酸価は.mgKOH/gと新油値.mgKOH/gに比較して高いものの、IRの結果で油劣化の兆候を示すカルボン酸の吸収が確認されていないことから、良好と判断します。
報告№104-0112 | 分析№104-00884 | 104-00884 | 濾過前の試料油を分析した結果、計数汚染度が、前回NAS級から、今回NAS級に約ヶ月でランク上昇しました。摩耗粒子形態観察の結果及び光学顕微鏡写真に示すように、鉄錆・砂等が見られているため、汚染度が上昇した要因は、外部から混入した異物によるものと考えられました。鉄錆・砂等の異物は、通常運転中に外部から混入する可能性がないため、今回採油時に混入した可能性が高いと考えられます。又、潤滑異常の早期発見パラメータである、摩耗過酷度を示すIs値がと非常に良好の範囲にあることから、潤滑状態は良好な状態にあると判断します。これらの障害発生に対する弊害を勘案の上、採油時には異物が混入しないように注意して採油をすることが必要です。
報告№107-4545 報告№108-0460 | 分析№107-02185 分析№108-03175 | 108-03175 | トライボ診断を実施し、潤滑油の変色原因を検討する。一般に、潤滑油が変色する原因は以下のつが考えられます。摩耗粒子の増加油の劣化汚染粒子の混入異種油の混入水分の混入これらの推定される原因を以下の分析結果から確認しています。の中でも基本性状である粘度は新油データとの比較が必要ですが、測定結果では粘度がVGの規格値内になっていた摩耗により発生したと思われる鉄、鉛、銅、外部から混入したと思われるケイ素が検出された以上のことから、潤滑油が変色した原因は、・ギヤ歯面や転がり軸受の軌道面で発生した摩耗粒子の増加・銅、鉛を使用した箇所の摩耗・外部から混入したと思われる砂等の異物の混入が複合して発生していると考えられます。但し、の油の劣化、およびの異種油の混入を確認する項目の全酸価、IRが依頼項目には入っていなかったため確認できませんでした。
報告№104-4528 報告№104-4528 | 分析№104-01017 分析№104-01020 | 104-01020 | 本トライボ診断は、潤滑油を分析し、分析結果から潤滑、汚染状態及び機器の潤滑状態を評価することを目的としました。又、前回診断でフレッティングの発生が確認されたため、その後の進行状況についても確認することを目的としました。診断の結果、フレッティングによる摩耗の進行は確認されず、摩耗は安定していることが確認されました。これらのことは、以下のことから判断しました。D－SOAPの結果、鉄濃度が前回に比較して、減少していたこと異常摩耗の早期発見パラメータであるフェログラフィーのIs値がの乗から乗に桁減少していたこと摩耗粒子の形態観察の結果、フレッティングからフレーキングに進展した場合に見られる摩耗粒子が見られなかったこと尚、を示す粘度、水分、全酸価、IRの各データは良好であり、この油は継続使用可能と判断します。
報告№108-0227 報告№110-00143 | 分析№108-01664 分析№110-000513 | 110-000513 | ・摩耗状態前回に比較してSOAP／D－SOAPの結果、鉄および錫濃度に変化はなく、異常摩耗の早期発見パラメータであるフェログラフィーのIs値がのマイナス乗と良好でした。・汚染度前回に比較して計数汚染度はNAS級からNAS級にランク増加していました。粒子分布を詳細に見ると～μmサイズの粒子が多く、フィルタ表面の異物観察で金属片が観察されました。これらの金属片は、ドレン配管内に残留物を採取した場合や、油槽上部に励磁機があるような構造である場合、励磁機で発生した金属粒子が油槽に混入する場合も考えられます。また、油槽内部で発生している可能性も考えられます。・前回同様に粘度、水分、全酸価、IR、RBOTの各データは良好でした。結論に関する分析データは全て良好の範囲にあることから、潤滑油は継続使用可能な状態にあると判断します。一方、軸受メタルの摩耗は観察されていないことから、軸受は継続使用可能な状態にあると判断できますが、内部発生または外部混入と思われる金属粒子が観察されているため、今後摩耗が進行する可能性があります。今回観察された金属粒子が内部発生か、外部混入かを確認するため、再度分析を実施することを推奨します。また、これらの粒子が油膜に噛み込み摩耗が進行する場合も懸念されるため、再分析により摩耗の進行の有無を確認することを重要と考えます。は良好と判断します。粘度は良好と判断します。粘度は.mm/sと新油値mm/sに比較して、粘度変化率は+.％で、当社推奨の管理限界値である±％以内にあり、良好と判断します。水分は良好と判断します。水分は.と当社推奨の管理限界値の以下であり、良好と判断します。全酸価は良好と判断します。全酸価は.mgKOH/gと新油値に比較して高い値を示しているものの、IRの結果で油劣化の兆候を示すカルボン酸が確認されていないことから、良好と判断します。IRの結果、良好と判断します。IRの結果、油劣化の兆候を示すカルボン酸の吸収が確認されていないことから、良好と判断します。RBOTの結果、良好と判断します。RBOTはminと当社推奨の管理限界値のmin以上であり、良好と判断します。は良好と判断します。計数汚染度は良好と判断します。計数汚染度はNAS級と当社推奨の管理限界値のNAS級以内であり、良好と判断します。重量汚染度は良好と判断します。重量汚染度は.mg/mlと当社推奨の管理限界値のmg/ml以内であり、良好と判断します。機器の潤滑状態機器の潤滑状態は正常と判断します。SOAPの結果は良好です。SOAPの結果、油の添加剤成分であるリンがppm検出されました。D－SOAPの結果は良好です。D－SOAPの結果、銅が、外部から混入したと思われるカルシウム、アルミニウム、ナトリウムが共に検出されました。フェログラフィーの結果は良好です。異常摩耗の早期発見パラメータであるフェログラフィーのIs値が.と良好の範囲にあり、潤滑状態は正常と判断します。
|  | 113-001462 | 分析の結果、潤滑油の劣化は確認されなかったことから、継続使用可能と判断します。但し、油中の重量汚染度が高いことから、異物の噛み込みによる摩耗が懸念されます。今回は採油条件の影響で、汚染度が高くなっている可能性がありますが、念のために示す対策を推奨します。定期的なトライボ診断実施定期的な分析を実施することにより、データの変化から異常の兆候を早期に発見することが可能となります。今後懸念される汚染度の増加、摩耗の進行を監視するため、定期的なトライボ診断の実施を推奨します。最適な採油方法本試料油は、機器停止中にドレンバルブから採油されているため、分析データが高濃度に出ていると推定されます。正確なデータによる診断を行うためにも、今後の採油は、極力運転中もしくは停止直後の油槽中層部から実施されることを推奨します。は良好でした。粘度粘度は、mm/sと、新油値のmm/sに比較して粘度変化率が-.％となり、当社推奨の管理限界値である±％以内であり、良好と判断します。水分はppmと当社推奨の管理限界値以下であり、良好と判断します。酸価は、.mgKOH/gと新油値.mgKOH/g以下であり、良好と判断します。重量汚染度は当社推奨の管理限界値を超えていました。フィルタ表面の異物観察で、金属片、鉄錆、砂等が観察されたことから、汚染度が高い要因は、摩耗と外部混入異物の影響と思われます。計数汚染度計数汚染度はNAS級と当社推奨の管理限界値NAS級以下であり、良好でした。重量汚染度はmg/mlと当社推奨の管理限界値mg/mlを超えていました。光学顕微鏡写真重量汚染度で濾過したフィルタ表面上の夾雑物を光学顕微鏡で観察した結果、金属片、鉄錆、砂等が観察されました。
報告№109-09136 報告№111-00219 | 分析№109-001160 分析№111-001105 | 111-001105 | 潤滑油および軸受は継続使用可能な状態にあると判断します。但し、オイルリングの摩耗が確認されたため、今後、オイルリングによる潤滑油の掻き揚げ量が減少し油膜切れを引き起こす場合がありますので、以下の対策を推奨します。日常点検の際にオイルリングの回転状況を確認するとともに、ヶ月後に初期試験を実施し、摩耗の進行速度を確認することを推奨します。フェログラフィー異常摩耗の早期発見パラメータとして摩耗粒子を定量化して評価するフェログラフィーのIs値は、前回のの乗から変化はなく、摩耗が安定していることを示していました。Iカップリング発光分光分析供試のタービン油を分析した結果、検出された金属元素は、SOAPの結果表に示すように、鉄、鉛、銅、錫、亜鉛、カルシウム、ケイ素、ナトリウムが検出されました。これらの検出された金属元素から発生箇所を推定すると鉄、鉛、銅、錫、亜鉛・軸受等カルシウム、ケイ素、ナトリウム・外部混入異物であると思われます。このうち、機械部品が摩耗したと思われる元素はのグループです。前回に比較してD－SOAPで銅がppmからppmに増加していることから、オイルリングと主軸間、またはオイルリングと軸受台金側面との間で摩耗が進行していると考えられます。このような場合、オイルリングと主軸の間で摩擦が低下したり、台金との摩擦が増大するなどの影響でオイルリングが円滑に回転し難い状況が発生します。その結果、潤滑油のかき揚げ量が減少し、軸受摺動面で油膜切れを引き起こす可能性があります。前回に比較して計数汚染度はNAS級からNAS級にランク減少し、良好でした。前回同様にIR、RBOTの各データは良好でした。尚、RBOTが前回に比較し、min上昇しています。RBOTが上昇した理由は、更油や補給などが考えられますが、これらのことを実施していないことから、原因は分かりませんでした。但し、今回の分析結果で、全酸価および粘度の各データに大きな変化はなく、異種油の混入などは確認されていないため、本試料油は継続使用可能な状態にあります。今後は、今回のRBOT値を基に潤滑油の寿命を評価します。
報告№108-0411 報告№110-00376 | 分析№108-02744 分析№110-001712 | 110-001712 | 潤滑油および軸受は継続使用可能な状態にあるものの、汚染度が高いことから、以下の対策を推奨します。濾過油中の汚染度が高く、今後これらの汚染物が軸受摺動面に噛み込み摩耗進行することが懸念されるため、濾過を推奨します。軸受メタルの情報提供今後軸受メタルの摩耗が進行した場合、摩耗程度を評価する必要がありますので、次回分析時には、メタルサイズ、回転数、直近のメタル交換からの運転時間をお知らせください。分析結果は良好と判断します。粘度粘度はmm/sと新油値mm/sに比較して、粘度変化率は-％で、当社推奨の管理限界値である±％以内にあり、良好と判断します。水分は.ppmと当社推奨の管理限界値の以下であり、良好と判断します。全酸価全酸価は.mgKOH/gと新油値.mgKOH/gに比較してやや高い値を示しているものの、IRの結果で油劣化の兆候を示すカルボン酸が確認されていないことから、良好と判断します。IRIRの結果、油劣化の兆候を示すカルボン酸の吸収が確認されていないことから、良好と判断します。RBOTRBOTはminと当社推奨の管理限界値のmin以上であり、良好と判断します。計数汚染度は当社推奨の管理限界値に到達していました。計数汚染度計数汚染度はNAS級と当社推奨の管理限界値のNAS級に到達していました。重量汚染度はmg/mlと当社推奨の管理限界値のmg/ml以内であり、良好と判断します。機器の潤滑状態摩耗粒子の形態観察の結果、潤滑状態が正常な場合に発生する摩耗粒子、金属潤滑部が局部的に油膜切れを起して発生する銅系のシビア粒子、外部から混入したと思われる鉄錆等が比較的多く観察されました。SOAPSOAPの結果、油の添加剤成分であるバリウムがppm検出されました。軸受の摩耗を示す錫が検出されていないことから、良好と判断します。D－SOAPD－SOAPの結果、鉄が、銅がppm、軸受の摩耗を示す錫が、油の添加剤成分であるバリウムが、外部から混入したと思われるカルシウム、ナトリウムが共に検出されました。フェログラフィー異常摩耗の早期発見パラメータであるフェログラフィーのIs値が×の乗とやや高く、摩耗粒子の形態観察の結果、潤滑状態が正常な場合に発生する摩耗粒子、金属潤滑部が局部的に油膜切れを起して発生する銅系のシビア粒子、外部から混入したと思われる鉄錆等が比較的多く観察されました。
報告№109-09094 報告№112-00124 | 分析№109-000872 分析№112-000482 | 112-000482_date121122 | 潤滑油は継続使用可能な状態にあると判断します。は良好でした。尚、RBOTがminと管理基本値の.minに比較してmin減少していました。このまま継続使用した場合、この減少傾向から限界値に到達するのは、別紙図RBOTの減少傾向に示すように年月と推定されました。残りの継続使用期間は、約年ヶ月であると予測されます。≪状態監視とパラメータ≫分析の目的および各分析のパラメータは以下の通りです。特性低下目的：油の分析結果から、や劣化傾向ならびに添加剤の消耗程度、残存寿命などを確認する。粘度JISK酸価JISK赤外線吸収スペクトルJISK酸化安定度試験JISK汚染目的：油の分析結果から、砂塵あるいは水・異種油などによるや、異物混入の有無を確認する。水分JISK計数汚染度JISB重量汚染度JISB光学顕微鏡観察摩耗目的：油中の摩耗粒子を分析する事により、回転・摺動部の潤滑状態、摩耗劣化の程度、余寿命などを解析する。摩耗診断電子顕微鏡観察JISKX線マイクロアナリシス油中金属濃度JISK≪分析結果≫特性低下粘度：良好粘度値mm/sの管理基本値mm/sに対する変化率は+.％であり、○○管理限界値±％以内に留まっています。酸価：良好酸価.mgKOH/gは管理基本値の.mgKOH/g以内にあることから、問題は無いと判断します。赤外線吸収スペクトル：良好酸化安定度試験：良好酸化安定度試験の結果、数値minは○○管理限界値min以上に留まっており、現時点での使用は可能と判断します。汚染水分：良好水分値.ppmは○○管理限界値以内に留まっています。計数汚染度：今回は実施していません。重量汚染度：今回は実施していません。光学顕微鏡観察：今回は実施していません。摩耗摩耗診断電子顕微鏡観察・X線マイクロアナリシス：今回は実施していません。油中金属濃度：今回は実施していません。
報告№105-0052 報告№105-0052 | 分析№105-00380 分析№105-00380 | 105-00380 | 分析の結果、全てのデータが良好であることから、この油は継続使用可能であり、潤滑状態も正常と判断します。は良好と判断します。粘度は良好と判断します。粘度はmm/sと新油値mm/sに比較して、粘度変化率は+％で、当社推奨の管理限界値である±％以内にあり、良好と判断します。水分は良好と判断します。水分はppmと当社推奨の管理限界値の以下であり、良好と判断します。全酸価は良好と判断します。全酸価は.mgKOH/gと新油値.mgKOH/gに比較して変化はなく、良好と判断します。IRの結果、良好と判断します。IRの結果、油劣化の兆候を示すカルボン酸の吸収が確認されていないことから、良好と判断します。RBOTの結果、良好と判断します。RBOTはminと当社推奨の管理限界値のmin以上であり、良好と判断します。は良好と判断します。計数汚染度は良好と判断します。計数汚染度はNAS級と当社推奨の管理限界値のNAS級以内であり、良好と判断します。重量汚染度は良好と判断します。重量汚染度は.mg/mlと当社推奨の管理限界値のmg/ml以内であり良好と判断します。機器の潤滑状態機器の潤滑状態は正常と判断します。SOAPの結果、カルシウムが多く検出されました。SOAPの結果、錫、油の添加剤成分であるリンが共にppm、バリウムがppm、外部から混入したと思われるカルシウムがppm検出されました。D－SOAPの結果は良好です。D－SOAPの結果、鉄が、油の添加剤成分であるバリウムが、外部から混入したと思われるカルシウムが、ナトリウム検出されました。フェログラフィーの結果は良好です。異常摩耗の早期発見パラメータであるフェログラフィーのIs値が.と良好の範囲にあり、潤滑状態は良好と判断します。
報告№102-4002 報告№102-4002 | 分析№102-00201 分析№102-00201 | 102-00201 | 分析の結果、フェログラフィーを除く項目は良好でした。フェログラフィーの結果、外部から混入した砂や鉄錆がみられるものの、観察された摩耗粒子は、発生量が少なく、μm以下の小さな粒子が支配的であり、潤滑状態は良好と判断します。尚、砂、鉄錆等の硬い異物が見られたため、今後、これらの異物が軸受に噛み込み、摩耗が進行することが懸念されるため、ヶ月後に再度分析を実施し、摩耗の進行状況を確認されることを推奨します。考察は良好と判断します。粘度は良好と判断します。粘度はmm/sと新油値.mm/sに比較して、粘度変化率は-.％で、当社推奨の管理目安である±％以内にあり、良好と判断します。水分は良好と判断します。水分はppmと当社推奨の管理目安の以下であり、良好と判断します。全酸価は良好と判断します。全酸価は.mgKOH/gと新油値.mgKOH/g以内にあり、良好と判断します。IRの結果、良好と判断します。IRの結果、IRチャートに示すように新油パターンに比較して変化はなく、良好と判断します。計数汚染度が当社推奨の管理目安に到達していました。計数汚染度は管理目安に到達していました。計数汚染度はNAS級と当社推奨の管理目安のNAS級に到達していました。重量汚染度は良好と判断します。重量汚染度はmg/mlと当社推奨の管理目安のmg/ml以下であり、良好と判断します。機器の潤滑状態フェログラフィーの結果、外部から混入した砂や鉄錆がみられるものの、観察された摩耗粒子は、μm以下と小さく、潤滑状態は良好と判断します。SOAPの結果は良好です。油中の添加剤及びμm未満の摩耗粒子を検出できるSOAPの結果、摩耗により発生した鉄がppm検出され、油の添加剤成分であるリンがppm、亜鉛がppm、カルシウムがppm検出されました。D－SOAPの結果は良好です。大型の摩耗粒子を検出できるD－SOAPの結果、摩耗により発生した鉄が、銅が、添加剤成分が析出したと思われるリンが、亜鉛がppm、カルシウムがppm検出されました。フェログラフィーの結果、摩耗の過酷度を示すIs値がの乗とやや高くなっていました。摩耗粒子の形態観察の結果、外部から混入した砂、鉄錆が多く見られることから、Is値が高い要因は、外部から混入した異物によるものと考えられました。尚、観察された摩耗粒子の中には、μmサイズの銅系粒子が個見られたものの、μm以下の小さな粒子が支配的で、マイルドな状態で摩耗状態が推移しており、良好と判断します。
報告№108-0008 報告№108-0013 | 分析№108-00042 分析№108-00075 | 108-00075 | 、汚染度、軸受の潤滑状態を確認する。今回の採油は、対象設備の停止中に下部プラグから実施しているため、油循環中に採油した場合に比較し、油中粒子の沈降の影響を受け、分析データが高濃度に出る可能性があります。今回の分析は以上のことを踏まえて結果を検討しました。浄油後の試料油を分析した結果、計数汚染度はNAS級と当社推奨の管理限界値に到達し、異常摩耗の早期発見パラメータであるフェログラフィーのIs値がやや高いの乗となっていました。摩耗粒子の形態観察の結果、異物の噛み込みにより発生する切削粒子、金属接触が厳しい場合に発生するシビア粒子がやや多く観察され、フィルタ写真でμmサイズの大型の銅合金が観察されました。更にSOAP／D－SOAPで銅が検出されたことから、汚染度が高い要因は、切削摩耗と凝着摩耗、銅を使用した箇所の摩耗によるものと考えられました。観察された摩耗粒子の形態で、特に切削摩耗は異物が混入していない状態に比較して摩耗進行速度が速く注意が必要です。今後、更に摩耗が進行することが懸念されるため、再度濾過を実施し、汚染度を改善することを推奨します。また、銅を使用した箇所の摩耗が確認されたため、銅を使用した箇所がないかを確認し、摩耗箇所を特定することを併せて推奨します。一方、を示す粘度、水分、全酸価、IRの各データは良好の範囲にあることから、この油は継続使用可能と判断します。尚、上述しましたように、今回の採油は停止中の採油であるため、運転中の採油に比較して染度は高目に出ている可能性があります。次回採油のタイミングは、粒子の沈降の影響を極力抑え、油中粒子が均一な分散状態に近い状態で採油が実施できるように、対象設備の運転中、または停止直後に採油を実施されることを推奨します。
報告№107-4530 報告№107-0343 | 分析№107-01164 分析№107-01805 | 107-01805 | 前回トライボ診断からの摩耗進行状況を確認する。分析の結果、前回に比較してSOAPの錫濃度ppmからppmに増加していたことから、軸受メタルの摩耗が進行していたことが確認されました。今後更に摩耗が進行することが懸念されるため、ヶ月後に再度分析を実施し、摩耗の進行状況を確認されることを推奨します。尚、軸受メタルの摩耗程度を評価する必要がありますので、次回分析時には、メタルサイズ、回転数をお知らせください。
報告№109-09136 報告№111-00393 | 分析№109-001160 分析№111-001876 | 111-001876 | 潤滑油および減速機は継続使用可能な状態にあると判断します。但し、今後も摩耗の進行を傾向監視するため、以下の対策を推奨します。定期的な分析切削摩耗や凝着摩耗の進行を監視するため、定期的に分析を実施し、摩耗の進行状況を確認することを推奨します。フェログラフィー異常摩耗の早期発見パラメータとして摩耗粒子を定量化して評価するフェログラフィーのIs値は、潤滑状態が正常なの乗でした。摩耗粒子の形態で比較的多く観察された粒子は、潤滑状態が正常な場合に発生する摩耗粒子異物の噛み込みにより発生する切削粒子金属潤滑部が局部的に油膜切れを起して発生するシビア粒子局部的に高圧・高温となる場合に発生するフリクションポリマ外部から混入したと思われる鉄錆等でした。これらの摩耗粒子が観察された場合、潤滑部で発生している摩耗形態は、正常なマイルド摩耗異物による切削摩耗潤滑状態がやや厳しい凝着摩耗であり、そして局部的ではあるものの高圧・高温の箇所が発生していることも分かります。減速機で切削摩耗が発生した場合、減速機内部で使用されている転がり軸受が切削摩耗により生じた軌道面の損傷が起点となって寿命が分の程度に低下することがあることから、切削摩耗には十分注意する必要があります。切削摩耗の発生原因となる混入異物が残留している場合、この異物により切削摩耗が継続して発生する可能性があります。フリクションポリマは、潤滑油がギヤ歯面や軌道面に押し込められ高圧状態になると同時に、圧縮熱により高温状態になった結果、基油自身が重合反応を起こし生成することが知られています。そのため、高圧高温状態の解消がなされなければ、潤滑油の劣化が進行し、粘度上昇に因る潤滑異常に進展する場合があります。電子顕微鏡・X線マイクロアナリシス観察された粒子をSEM・XMAで詳細に分析した結果、粒子には鉄、マンガンが比較的多く含まれており、成分割合から粒子は主にギヤ歯面から発生していると推定できました。Iカップリング発光分光分析供試の潤滑油を分析した結果、検出された金属元素は、SOAP-Tの結果表に示すように、鉄、鉛、銅、錫、亜鉛、カルシウム、バリウム、ケイ素、ナトリウムでした。検出されたこれらの金属元素から発生箇所を推定すると鉄、鉛、銅、錫、亜鉛・ギヤ・軸受等カルシウム、バリウム、ケイ素、ナトリウム・外部混入異物であると思われます。このうち、機械部品が摩耗したと思われる元素はのグループです。バックラッシご提供いただいた減速機に関する情報から遊星歯車機構であることが分かりました。遊星歯車は、別紙遊星歯車機構の構造例に示す通り、太陽歯車、内歯車、そして遊星歯車から構成されています。遊星歯車の数は、～個程度が一般的です。仮に個とした場合、遊星歯車と内歯車、遊星歯車と太陽歯車の接触点は合計で箇所となります。今回の情報から、歯幅、遊星歯車の数、累積稼働時間が不明でしたので歯幅をmm、遊星歯車の数を、累積稼働時間を時間と仮定し、この部分のバックラッシを求めました。その結果、接触点箇所で平均的に摩耗が発生していたと仮定した場合、バックラッシの増加量は分解点検から時間で.μmと推定されました。また、最も厳しい状態である摩耗が接触点点に集中していたと仮定した場合は、.μmと推定されました。バックラッシ増加分の上限値は、メーカにより差異はあるものの、当社の推奨するバックラッシは、一般に推奨されるμmを管理目安にしています。この値に比較して十分に小さい値です。計数汚染度は良好でした。粘度、水分、酸価、IR、RBOTの各データは良好でした。尚、別紙RBOTの減少傾向から油の余寿命を求めた結果、本試料は直近の更油から起算して稼働日数が年月まで使用可能であることが分かります。
報告№109-09136 報告№112-00761 | 分析№109-001160 分析№112-003413 | 112-003413 | 油の劣化は確認されていないことから、潤滑油は継続使用可能な状態にあると判断します。対象機器対象機器は継続使用可能な状態にあると判断します。但し、将来的な摩耗進行の有無を確認するためにも傾向監視を継続することが有効です。定期的な分析今後懸念されるフレッティング粒子による摩耗の進行を監視するため、定期的に分析を実施することを推奨します。最適な採油方法本試料油は、機器停止中にドレンプラグから採油されているため、分析データが高濃度に出ていると推定されます。正確なデータによる診断を行うためにも、今後の採油は、極力運転中もしくは停止直後の油槽中層部から実施されることを推奨します。フェログラフィーおよびSOAP／D-SOAPの結果から総合的に判断した結果、継続使用は可能ですが、機器の機能を保持するためにも傾向管理が有用と考えます。フェログラフィー【定量分析：Is値】Is値は異常摩耗の早期発見パラメータのつで、摩耗粒子を定量化するために用います。今回のIs値はの乗と高い値でした。フェログラフィー【定性分析：摩耗粒子および摩耗形態観察】分析結果から比較的多く観察された粒子は、以下の通りでした。赤錆・フレッティングにより発生。フリクションポリマ・局部的に高圧・高温となる場合に発生。観察された摩耗粒子の中でも赤錆は、将来的な摩耗の進行に繋がる可能性を示唆しているため、傾向監視が必要と思われます。フレッティングは、・軸と転がり軸受の内輪内面・軸受箱と転がり軸受の外輪外面・転がり軸受の軌道輪と転動体の箇所で発生する可能性があります。フレッティング粒子は酸化して硬いため、軸受軌道面やギヤ歯面に噛み込んだ場合はその傷が疲労剥離の起点となり、疲労摩耗へと進展することが想定されます。Iカップリング発光分光分析【SOAP／D-SOAP】検出された金属元素から発生箇所を推定すると、以下の通りでした。鉄、銅、錫、亜鉛・軸受等リン・添加剤カルシウム、バリウム、アルミニウム、ケイ素、ナトリウム・外部混入異物計数汚染度はNAS級と当社推奨の管理限界値を超えていました。フィルタ表面の異物観察で金属片、鉄錆、砂等が観察されたことから、汚染度が高い要因は、摩耗と外部混入異物の影響と思われます。粘度、水分、酸価、IRの各データに良好でした。
報告№109-09136 報告№110-00037 | 分析№109-001160 分析№110-000106 | 110-000106 | 、汚染度、潤滑状態は良好でした。潤滑油および軸受は継続使用可能な状態にあると判断します。今後は、本データを初期値として管理されることを推奨します。
|  | 10402067 | 分析NO － 年月日 トライボシステム診断レポート会社名 ○○殿 分析項目 機種 新油 粘度指数 流動点 機番・使用箇所 ラインサブドラム缶 粘度 引火点 油名 キャッスルクリーンSE/CCフルート 水分 全塩基価 油種 エンジンオイル 全酸価 銅板腐食 採油日 年月日 NAS等級 粘度 他情報 重量汚染度 摩耗状態の判定良好注意要処置汚染状態の判定良好注意要処置良好注意要処置総合考察＜＞粘度指数はであった。粘度はmm/s、粘度はmm/sであった。水分はであった。全酸価はmgKOH/gであった。汚染度NAS級＜、重量汚染度.mg/mlであった。流動点は.であった。引火点はであった。全アルカリ価はmgKOH/gであった。銅板腐食はaであった。
報告№109-09136 報告№113-00306 | 分析№109-001160 分析№113-001249 | 113-001249 | 分析の結果、潤滑油の汚染度がやや高いことから、今後、摩耗粒子や異物等噛み込みによる摩耗の進行が懸念されます。また、粘度、IR、SOAP-Tの結果で新油と一致しないデータが確認されたことから、異種油の混入または油名が違っている可能性があります。に示す対策を推奨します。軸受分析の結果、軸受は継続使用可能と判断します。定期的なトライボ診断の実施油中の汚染度がやや高いことから、今後、摩耗粒子や異物等が軸受摺動面に噛み込むことによる摩耗の進行を監視するため、定期的なトライボ診断の実施を推奨します。油名の確認分析データから新油と一致しないデータが確認されたことから、異種油の混入または油名が違っている可能性があります。油は設備の条件にあった適正な性能のものを使用することが重要であるため、異種油の混入の有無、油名を再確認することを推奨します。粘度、IRの結果、新油と一致しないデータが確認されました。粘度粘度は、mm/sと新油値のmm/sに比較して粘度変化率が+.％となっており、当社推奨の管理限界値である±％以内を超えていました。粘度グレードISOVGの粘度範囲であることから、本試料はISOVGであると推定されます。水分は.ppmと当社推奨の管理限界値以下であり、良好と判断します。酸価・IR酸価劣化の進行度は、酸価およびIRの結果から総合的に判断します。酸価は、.mgKOH/gと新油値.mgKOH/g以下にあり、IRの結果で油劣化の兆候を示すカルボン酸の吸収が確認されていないことから、油は劣化していないと判断します。但し、IRの結果で、使用油・新油共にcm-付近に酸化防止剤のピークが確認されました。使用油である新日石タービンは無添加油であることから、添加剤が投与されたか、異種油の混入、または油名の誤りなどが考えられます。計数汚染度が当社推奨の管理限界値以下であるものの、やや高い値でした。フィルタ表面の異物観察で鉄錆、砂等が観察されたことから、汚染度が高い要因は、外部混入異物の影響と思われます。計数汚染度計数汚染度はNAS級と当社推奨の限界値NAS級以下であるものの、やや高い値でした。重量汚染度は.mg/mlと当社推奨の管理限界値mg/ml以下であり、良好と判断します。光学顕微鏡写真重量汚染度で濾過したフィルタ表面上の夾雑物を光学顕微鏡で観察した結果、鉄錆、砂等が観察されました。はフェログラフィーおよびSOAP-Tの結果から総合的に判断した結果、正常な状態にあると考えられます。フェログラフィー【定量分析：Is値】Is値は異常摩耗の早期発見パラメータのつで、摩耗程度を定量化するために用います。今回のIs値はのマイナス乗と低い値でした。フェログラフィー【定性分析：摩耗粒子および摩耗形態観察】分析結果から観察された全ての粒子量は少でした。Iカップリング発光分光分析【SOAP-T】検出された金属元素から発生箇所を推定すると、以下の通りでした。錫・軸受等リン、カルシウム、ケイ素、ナトリウム・外部混入異物SOAP-Tの結果、新日石タービンに含まれていないリンがppm検出されました。添加剤が投与されたか、異種油の混入、または油名の誤りなどが考えられます。
報告№109-09096 報告№109-09096 | 分析№109-000964 分析№109-000964 | 109-000964 | 軸受の潤滑状態および定期試験を実施し、前回データと照合した結果、油中摩耗粒子の増加が確認されています。油中の粒子濃度は、油膜破断による発生や、油槽内などでの沈降が均衡したところで一定、いわゆる平衡状態になりますが、このバランスが崩れると増加する場合と減少する場合とに分かれます。本軸受の場合、油中粒子の増加が確認されています。前回に比較してD－SOAPでメタルの主成分である錫が増加していたことから、メタルの摩耗によるものと考えられます。今後、さらに摩耗が進行することが懸念されるため、摩耗試験を実施し、摩耗の進行状況を確認されることを推奨します。尚、今後摩耗が進行する場合がありますので、軸受メタルの摩耗程度を評価する必要があります。次回分析時には、油量、メタルサイズ、回転数、直近のメタル交換からの運転時間、現在の使用油の使用時間をお知らせください。これらのことは、前回に比較して、異常摩耗の早期発見パラメータであるフェログラフィーのIs値がの乗と良好の範囲にあるものの、計数汚染度はランク増加し、D-SOAPの錫濃度が増加したこと以上のことから判断しています。潤滑油の基本特性潤滑油の基本特性は、良好の範囲にあることから、本試料油は継続使用可能と判断します。
報告№109-09505 報告№110-00458 | 分析№109-003149 分析№110-002076 | 110-002076 | SOAP／D－SOAPの結果、銅が比較的多く検出されました。異常摩耗の早期発見パラメータであるフェログラフィーのIs値は、潤滑状態が正常なの乗となっているものの、摩耗粒子の形態観察で異物の噛み込みなどで発生する切削粒子、金属潤滑部が局部的に油膜切れを起して発生する銅系のシビア粒子、繰返し応力を受けて発生する疲労摩耗粒子が比較的多く観察されました。摩耗粒子の観察結果から、異物による切削摩耗とやや厳しい摩耗形態の凝着摩耗、そして疲労による疲労摩耗が発生していることが分かりました。摩耗形態の中で特に切削摩耗は、異物が混入していない状態に比較して、摩耗進行速度が速く注意が必要です。切削摩耗により生じた軌道面の損傷が起点となって、フレーキングに進展し、寿命が分の程度に低下することが知られています。切削摩耗発生の原因となる混入異物が残留している場合、この異物により切削摩耗が継続して発生する可能性があります。銅を使用した箇所は、転がり軸受の型番から保持器であることがわかります。今後保持器の摩耗が進行することで転動体とのギャップが大きくなると共に振動が増大し、摩耗の進行につながることが懸念されます。汚染度計数汚染度は良好でした。摩耗粒子の観察結果から、切削摩耗や疲労摩耗、そして凝着摩耗など厳しい潤滑状態で発生する摩耗粒子が観察されているものの、観察されたこれらの摩耗粒子の濃度は比較的低濃度であることから異常な潤滑状態は極一部での発生と推定されます。従って、軸受は継続使用可能な状態にあると判断します。尚、今後も定期的な分析による摩耗状態の傾向監視を推奨します。計数汚染度は良好と判断します。計数汚染度計数汚染度はNAS級と当社推奨の管理限界値のNAS級以内にあり、良好と判断します。重量汚染度はmg/mlでした。機器の潤滑状態フェログラフィーの結果、異物の噛み込みなどで発生する切削粒子、金属潤滑部局部的に油膜切れを起して発生する銅系のシビア粒子、繰返し応力を受けて発生する疲労摩耗粒子が比較的多く観察されました。SOAPSOAPの結果、摩耗により発生する銅、油の添加剤成分であるリンが検出されました。D－SOAPD－SOAPの結果、摩耗により発生する鉄および銅、油の添加剤成分であるリンが検出されました。フェログラフィー異常摩耗の早期発見パラメータであるフェログラフィーのIs値がの乗と良好の範囲にあるものの、摩耗粒子の形態観察の結果、異物の噛み込みなどで発生する切削粒子、金属潤滑部が局部的に油膜切れを起して発生する銅系のシビア粒子、繰返し応力を受けて発生する疲労摩耗粒子が比較的多く観察されました。
報告№106-0009 | 分析№106-00026 | 106-00026 | 濾過後の試料油を分析した結果、計数汚染度がNAS級と、濾過前のNAS級に対してランク上昇していました。計数汚染度がランク上昇していますが、濾過前がNAS級、濾過後がNAS級と、いずれも清浄なレベルにあり、継続使用可能な状態にあると判断します。
報告№109-09136 報告№111-00316 | 分析№109-001160 分析№111-001476 | 111-001476 | 潤滑油は継続使用可能な状態にあると判断します。粘度、全酸価、IR、RBOTの各データは良好でした。油の余寿命は、使用油の使用期間または使用時間が不明であったため、ご依頼の油の余寿命に関する検討は行えませんでした。ただし、分析の結果で新油値がminであったことから、使用期間を仮にヶ月間と仮定すれば余寿命は十二分にあると言えます。可能であれば、使用期間、あるいは使用時間の情報をご提供下さい。水分は良好でした。
報告№109-09136 報告№111-00505 | 分析№109-001160 分析№111-002333 | 111-002333 | グリースおよび軸受は継続使用可能な状態にあると判断します。但し、グリース中に油膜切れが原因で発生するシビア粒子と呼ぶ摩耗粒子が観察されていることから、グリース切れを起こさないようグリースの補給は丁寧に行い、さらに今後の摩耗の進行を傾向監視するため、以下の対策を推奨します。定期的な分析切削摩耗や凝着摩耗の進行を監視するため、ヶ月～ヶ月以内に再分析を実施してください。新グリースとの比較による評価グリースの物理的性状を示すIRのデータは新グリースデータを基準として評価しています。今回はグリース名が不明であったため判断できませんでしたが、今後評価する場合は、充填用の新グリースを同時に分析することをご検討下さい。フェログラフィー摩耗粒子の形態で比較的多く観察された粒子は、潤滑状態が正常な場合に発生する摩耗粒子異物の噛み込みにより発生する切削粒子金属潤滑部が局部的に油膜切れを起して発生するシビア粒子でした。このような摩耗粒子が観察された場合には、潤滑部では正常なマイルド摩耗異物による切削摩耗潤滑状態がやや厳しい凝着摩耗が発生していることが分かります。摩耗形態の中でも切削摩耗は摩耗進行速度が速く、転がり軸受でこの摩耗形態が発生した場合には寿命が分の程度に低下することも知られており、切削摩耗により生じた軌道面の損傷が起点となって転がり軸受の寿命となるフレーキングに進展することから傾向監視による経過監視が必要です。Iカップリング発光分光分析供試グリースを分析した結果、検出された金属元素は、SOAP-Tの結果表に示すように、鉄、銅、ニッケル、錫、リン、カルシウム、バリウム、アルミニウム、ナトリウムでした。これらの検出された金属元素から発生箇所を推定すると鉄、銅、ニッケル、錫・軸受等リン、バリウム・グリース添加剤カルシウム、アルミニウム、ナトリウム・増ちょう剤等であると思われます。このうち、機械部品が摩耗したと思われる元素はのグループです。グリースの物理的性状IRの結果、油劣化の兆候を示すカルボン酸の吸収が確認されていないことから、良好と判断します。
報告№109-0001 報告№110-00002 | 分析№109-00004 分析№110-000006 | 110-000006 | ・摩耗状態油中金属濃度を発光分析法により分析した結果、検出された金属は銅、亜鉛および鉛でしたが、これらの金属の中には、金属潤滑部が局部的に油膜切れを起こして発生する銅合金のシビア粒子があることが分かりました。このことから、潤滑部で発生している摩耗形態は、軸受摺動面では凝着摩耗であることが分かりました。但し、異常摩耗の早期発見パラメータであるフェログラフィーのIs値がのマイナス乗と良好の範囲にあることから、本軸受は継続使用可能な状態にあると思われます。尚、摩耗粒子の観察結果から確認されたオイルリングの摩耗は、これが進行した場合に潤滑油の適正なかき揚げに影響が生じ軸受摺動面の油膜切れ発生原因となる事から注意が必要です。・汚染度計数汚染度、重量汚染度共に当社推奨の管理限界値を超えていました。フィルタ表面の異物観察で銅合金が観察されたことから、汚染度が高い要因は、摩耗によるものと思われます。・粘度、水分、全酸価、IRの各データは良好でした。潤滑油および軸受は継続使用可能な状態にあるものの、以下の対策が必要です。日常点検の際にオイルリングが円滑に回転しているかなど、オイルリングの回転状況を確認するとともに、潤滑油の定期的な分析により摩耗の進行速度を確認することを推奨します。次回分析の時期を理論的に求めたところ、最短で約時間となります。この時間は、油中汚染物が均一になるために必要とする時間であり、この時間を経過すれば、再分析の結果から状態の傾向を確認することが可能となりますので、これを参考に次回分析時期を検討されることを提案します。更油直後の分析データがないため断定することはできませんが、これまでの分析データから、定期的実施している更油の際にスラッジや外部混入異物等の汚染物が完全に除去できず、汚染度が高い傾向を示している可能性があると思われます。仮に、更油の際に、油槽内の清掃と新油充填時の濾過を実施していない場合は、これらのことを実施するとともに、更油実施後に分析を実施し、傾向管理を行うための初期値を取ることを推奨します。尚、スラッジの発生が潤滑油の供給路を塞ぎ供給量が減少したり、油膜切れを発生させているようであれば、この対策として油種の変更もひとつの改善方法と思われます。一度ご検討下さい。は良好と判断します。粘度粘度はmm/sと新油値mm/sに比較して、粘度変化率は+.％で、当社推奨の管理限界値である±％以内にあり、良好と判断します。水分はppmと当社推奨の管理限界値の以下にあり、良好と判断します。全酸価全酸価は.mgKOH/gと新油値.mgKOH/gに比較して高い値を示しているものの、IRの結果、油劣化の兆候を示すカルボン酸の吸収が確認されていないことから、良好と判断します。IRIRの結果、油劣化の兆候を示すカルボン酸の吸収が確認されていないことから、良好と判断します。計数汚染度、重量汚染度共に当社推奨の管理限界値を超えていました。計数汚染度計数汚染度はNAS級以上と当社推奨の管理限界値のNAS級を超えていました。重量汚染度はmg/mlと当社推奨の管理限界値のmg/mlを超えていました。機器の潤滑状態SOAPによる油中金属濃度の結果、銅、亜鉛が比較的多く検出されました。摩耗粒子診断の結果、油膜切れにより発生した銅合金が比較的多く観察されました。SOAPによる油中金属濃度SOAPによる油中金属濃度の結果、鉛、亜鉛が検出されました。SOAPによる油中金属濃度SOAPによる油中金属濃度の結果、鉄、鉛、銅、錫、亜鉛、外部から混入したと思われるカルシウム、ナトリウムが検出されました。摩耗粒子診断摩耗粒子診断の結果、異常摩耗の早期発見パラメータであるIs値がのマイナス乗と良好の範囲にあるものの、油膜切れにより発生した銅合金が比較的多く観察されました。
報告№108-6506 報告№108-6506 | 分析№108-00187 分析№108-00187 | 108-00187 | 分析の結果、～μmサイズの疲労摩耗粒子が多く観察されました。現在のところ、軸受は継続使用可能と判断しますが、今後更に摩耗が進行し、転がり軸受の寿命の指標となるフレーキングに進展することが懸念されるため、ヶ月後に再度分析を実施し、摩耗の進行状況を確認することを推奨します。これらのことは、異常摩耗の早期発見パラメータであるフェログラフィーのIs値がの乗とやや高く、摩耗粒子の形態観察の結果、～μmサイズの疲労摩耗粒子が多く観察されたことSOAP／D－SOAPの結果、鉄が検出されたこと以上のことから判断しました。≪潤滑油の変色原因≫潤滑油が変色する原因は以下のつが考えられます。摩耗粒子の増加油の劣化汚染粒子の混入これらの推定される原因を分析結果から確認しました。その結果、およびは確認されず、摩耗粒子の形態観察で疲労摩耗粒子、局部的に高圧・高温となる場合に発生するフリクションポリマが多く観察されたことから、潤滑油が変色した原因は、摩耗粒子の増加によるものと考えられました。は良好と判断します。粘度は良好と判断します。粘度はmm/sと新油値mm/sに比較して、粘度変化率は+％で、当社推奨の管理限界値である±％以内にあり、良好と判断します。水分は良好と判断します。水分はppmと当社推奨の管理限界値の以下であり、良好と判断します。全酸価は良好と判断します。全酸価は.mgKOH/gと新油値.mgKOH/gに比較してやや高い値であるものの、IRの結果で油劣化の兆候を示すカルボン酸の吸収が確認されていないことから、良好と判断します。IRの結果、良好と判断します。IRの結果、油劣化の兆候を示すカルボン酸の吸収が確認されていないことから、良好と判断します。RBOTの結果、良好と判断します。RBOTはminと当社推奨の管理限界値のmin以上あり、良好と判断します。計数汚染度は良好と判断します。計数汚染度は良好と判断します。計数汚染度はNAS級と当社推奨の管理限界値のNAS級以内にあり、良好と判断します。重量汚染度はmg/mlでした。重量汚染度はmg/mlでした。機器の潤滑状態摩耗粒子の形態観察の結果、～μmサイズの疲労摩耗粒子が多く観察されました。SOAPの結果、鉄が検出されました。SOAPの結果、摩耗により発生した鉄、ニッケル、油の添加剤成分であるリン、ケイ素が検出されました。D－SOAPの結果、鉄が検出されました。D－SOAPの結果、摩耗により発生した鉄、銅、外部から混入したと思われるカルシウム、ナトリウムが検出されました。フェログラフィーの結果、～μmサイズの疲労摩耗粒子が多く観察されました。異常摩耗の早期発見パラメータであるフェログラフィーのIs値がの乗とやや高く、摩耗粒子の形態観察の結果、～μmサイズの疲労摩耗粒子が多く観察されました。
報告№109-09136 報告№113-00058 | 分析№109-001160 分析№113-000203 | 113-000203 | 潤滑油および軸受は継続使用可能な状態にあると判断します。今後は、本データを初期値として管理することを推奨します。、汚染状態、は良好でした。
報告№109-09136 報告№111-00053 | 分析№109-001160 分析№111-000206 | 111-000206 | 更油からの使用時間をもとに潤滑油の余寿命を評価したところ、潤滑油は次回定検まで使用可能と判断できました。次回定検時に更油を実施しない場合は、酸化安定度を知るための分析を実施し、余寿命を確認することを推奨します。酸化安定度はminであり、当社推奨の管理限界値のmin以上であることから、良好と判断します。
報告№107-4545 報告№108-5101 | 分析№107-02185 分析№108-03168 | 108-03168 | トライボ診断の結果、粘度を除く項目は良好です。粘度は、前回同様に新油値のmm/sに比較し変化率が-.％のmm/sとなっており、当社推奨の管理限界値である±％を超えています。粘度低下の要因のひとつとなる異種油の混入や劣化がIRで確認できなかったことから、今回の粘度低下は、潤滑油の製造ロットによる差異、または、潤滑油の分子がせん断作用を受けて低下したことなどが考えられます。現在のところ、本試料油は継続使用可能な状態にありますが、粘度低下は、シール部からの漏れ量の増加や、油膜形成に影響し摩耗の促進につながりやすくなることから、定期的な分析により粘度の低下および油の劣化の進行状況を確認することを推奨します。粘度が当社推奨の管理限界値を超えています。粘度は当社推奨の管理限界値を超えています。粘度はmm/sと新油値mm/sに比較して、粘度変化率は-.％で、当社推奨の管理限界値である±％を超えています。粘度はmm/sです。粘度はmm/sです。粘度指数はです。粘度指数はです。水分は良好。水分はと当社推奨の管理限界値の以下にあり、良好と判断します。全酸価は良好。全酸価は.mgKOH/gと新油値.mgKOH/gに比較して高いものの、IRの結果で油劣化の兆候を示すカルボン酸の吸収が確認されていないことから、良好と判断します。
報告№109-09136 報告№111-00358 | 分析№109-001160 分析№111-001632 | 111-001632 | 歯車の潤滑部は、歯面において軽微な摩耗が確認されましたが、摩耗は正常な範囲にあることから継続使用可能な状態にあると判断します。定期的な分析摩耗の進行を監視するため、今後も定期的な分析によりに分析を実施し、摩耗の進行状況を確認することを推奨します。バックラッシによる評価トライボ診断では、バックラッシの増加量を分析結果から計算できますので、構造が確認できる図面、歯形、歯数、歯幅、分解点検後の稼働時間をお知らせ下さい。計算結果をご報告いたします。フェログラフィー異常摩耗の早期発見パラメータとして摩耗粒子を定量化して評価するフェログラフィーのIs値は、潤滑状態が正常なの乗でした。摩耗粒子の形態で比較的多く観察された粒子は、潤滑状態が正常な場合に発生する摩耗粒子、局部的に高圧・高温となる場合に発生するフリクションポリマでした。これらの摩耗粒子が観察された場合、潤滑部で発生している摩耗形態は、正常なマイルド摩耗であり、そして局部的ではあるものの高圧・高温の箇所が発生していることも分かります。フリクションポリマは、潤滑油がギヤ歯面や軌道面に押し込められ高圧状態になると同時に、圧縮熱により高温状態になった結果、基油自身が重合反応を起こし生成することが知られています。そのため、高圧高温状態の解消がなされなければ、潤滑油の劣化が進行し、粘度上昇に因る潤滑異常に進展する場合があります。Iカップリング発光分光分析供試のギヤ油を分析した結果、検出された金属元素は、SOAPの結果表に示すように、鉄、鉛、銅、錫、リン、亜鉛、カルシウム、ケイ素、ナトリウムが検出されました。これらの検出された金属元素から発生箇所を推定すると鉄、鉛、銅、錫、亜鉛・軸受等リン、亜鉛、カルシウム、ケイ素、ナトリウム・外部混入異物であると思われます。このうち、機械部品が摩耗したと思われる元素はのグループです。計数汚染度は良好でした。分析結果は良好と判断します。計数汚染度計数汚染度はNAS級と当社推奨の管理限界値のNAS級以内にあり、良好と判断します。重量汚染度は.mg/mlでした。機器の潤滑状態機器の潤滑状態は正常と判断します。SOAPSOAPの結果、摩耗により発生する鉄は検出されていないことから、良好と判断します。D－SOAPD－SOAPの結果、摩耗により発生する鉄が検出されました。フェログラフィー異常摩耗の早期発見パラメータであるフェログラフィーのIs値がの乗と良好の範囲にあるものの、摩耗粒子の形態観察の結果、潤滑状態が正常な場合に発生する摩耗粒子、局部的に高圧・高温となる場合に発生するフリクションポリマが比較的多く観察されました。
報告№109-09136 報告№113-00467 | 分析№109-001160 分析№113-001949 | 113-001949 | 減速機は継続使用可能な状態にあると判断します。は、フェログラフィーおよびSOAP/D-SOAPの結果から総合的に判断した結果、正常な状態にあると考えられます。フェログラフィー【定量分析：Is値】Is値は異常摩耗の早期発見パラメータのつで、摩耗程度を定量化するために用います。前回に比較してIs値はの乗から変化はなく、低い値でした。フェログラフィー【定性分析：摩耗粒子および摩耗形態観察】分析結果から観察された全ての粒子量は少でした。Iカップリング発光分光分析【SOAP/D-SOAP】検出された金属元素から発生箇所を推定すると、以下の通りでした。鉄、銅、錫・ギヤ、軸受等リン・添加剤カルシウム、ナトリウム・外部混入異物前回に比較して計数汚染度はNAS級から等級に変化はなく、良好でした。
報告№109-09136 報告№112-00660 | 分析№109-001160 分析№112-003052 | 112-003052_date130313 | 潤滑油の劣化は確認されていないものの、汚染度は管理限界値に到達していました。軸受潤滑部の油膜が破断して発生する凝着摩耗や、微振動により発生するフレッティング摩耗が見られました。通常、継続運転している設備は、運転開始直後に金属同士がなじむ過程があり、その後正常な油膜が形成されて、問題がなければ安定期に入ります。設備の稼働率が低い場合など、停止期間が長いと潤滑油膜は殆どなくなり、再稼動する際に油膜切れを起こしやすい状態になります。今回観察されたシビア粒子は、このような状況で発生したと推定されます。一方、フレッティングにより発生した赤錆は、μm以下の微小な粒子が支配的であり、直ちに影響はないことから、摩耗は正常と判断できます。以上より、軸受は継続使用可能な状態にあると判定します。濾過油中の汚染度が高いことから、摩耗粒子や異物等が軸受軌道面に噛み込むことによる摩耗の進行が懸念されるため、濾過を推奨します。定期的な分析および分析周期の検討定期的に分析を実施することにより、データの微小な変化から異常の兆候を早期に発見することが可能となります。今後、寿命予測を行うには、今回データを含め少なくとも回の分析データが必要となります。当該機は、年間稼働率が低いことから、採油の機会を検討するのは難しいところがありますが、あと最低でも回分析を実施し、寿命予測を行うと共に分析周期を検討することを推奨します。軸受の摩耗状態フェログラフィーおよびSOAP-Tのデータから総合的に解析した結果、軸受は健全であり、継続使用可能と評価できますが、引続き軸受の機能が保持されていることを確認するためにも、潤滑油診断による傾向管理が有用と考えます。フェログラフィー【定量分析：Is値】Is値は異常摩耗の早期発見パラメータのつで、摩耗程度を定量化するために用います。今回のIs値はの乗とやや高い値でした。フェログラフィー【定性分析：摩耗粒子および摩耗形態観察】分析結果から比較的多く観察された摩耗粒子は、以下の通りでした。シビア粒子・潤滑状態がやや厳しい凝着摩耗により発生。金属潤滑部が局部的に油膜切れを起していると考えられます。赤錆・フレッティングにより発生。フリクションポリマ・局部的に高圧・高温となる場合に発生。観察された摩耗粒子の中でもシビア粒子、赤錆は、将来的な摩耗の進行に繋がる可能性を示唆しているため、傾向監視が必要と思われます。シビア粒子は、凝着摩耗に分類されます。この摩耗粒子は、摺動面で凝着、破断を繰り返し、この過程で生じる移着粒子が成長して摩耗粒子となります。そのため、摺動面では局部的に油膜切れが発生していることを示しています。この状態が継続した場合、摩耗粒子のサイズは徐々に大型化していき、最終的に軸受の損傷に至る場合があります。フレッティングの発生要因は、鉄系材料が接合および勘合されたりする部分から発生します。フレッティングによる赤錆が少量発生しても直ちに異常ではありませんが、場合によっては、発生した赤錆が軸受摺動面に噛み込み、摩耗を進行させる場合があります。Iカップリング発光分光分析【SOAP-T】検出された金属元素から、摩耗粒子の発生箇所は、以下のように推定できました。鉄、鉛、錫・軸受等カルシウム、ナトリウム・外部混入異物軸受の摩耗SOAP-Tで錫が検出されたことから、軸受の摩耗が発生していると推定されました。分析結果から軸受メタルの摩耗深さをSOAP-Tの結果で得られている錫濃度と油量Lから計算しました。当社の経験からメタル面積の約分の程度が摩耗したと仮定しました。当社の知見、および今回検出された錫濃度等の情報から軸受の摩耗深さを計算した結果、軸受表面の平均的な摩耗深さは.μmとなり、メタルの表面粗さを軸受表面の一般的な粗さであるμmと仮定すると、摩耗は軽微であり、継続使用可能な状態にあると推定されます。計数汚染度は当社推奨の管理限界値に到達していました。計数汚染度計数汚染度は、NAS級と当社推奨の管理限界値NAS級に到達していました。重量汚染度は、mg/mlと当社推奨の管理限界値mg/ml以下であり、良好と判断します。光学顕微鏡写真供試油を濾過したフィルタ表面上の夾雑物を光学顕微鏡で観察した結果、金属片、鉄錆、砂等が観察されました。は良好と判断します。粘度新油に対する粘度変化率は-％でした。これは、当社推奨の管理限界値である±％以内であり、良好と判断します。水分は、.ppmと当社推奨の管理限界値の以下であり、良好と判断します。酸価は、.mgKOH/gと新油値.mgKOH/gに比較して高いものの、IRで油劣化の兆候を示すカルボン酸の吸収ピークが確認されていないことから、良好と判断します。IRIRチャートの結果、新油と使用油のスペクトルパターンはほぼ一致し、また、油劣化の兆候を示すカルボン酸の吸収ピークが確認されていないことから、良好と判断します。
報告№109-09136 報告№112-00495 | 分析№109-001160 分析№112-002043 | 112-002043 | 潤滑油および軸受は継続使用可能な状態にあると判断します。最適な採油方法本試料油は、機器停止中に油槽から採油されているため、分析データが低濃度に出ていると推定されます。正確なデータによる診断を行うためにも、今後の採油は、極力運転中もしくは停止直後の油槽中層部から実施されることを推奨します。はフェログラフィーおよびSOAP／D-SOAPの結果から総合的に判断した結果、正常な状態にあると考えられます。フェログラフィー【定量分析：Is値】Is値は異常摩耗の早期発見パラメータのつで、摩耗粒子を定量化するために用います。前回に比較してIs値はのマイナス乗から変化はなく、低い値でした。フェログラフィー【定性分析：摩耗粒子および摩耗形態観察】分析結果から比較的多く観察された粒子は、以下の通りでした。正常な摩耗粒子・潤滑状態が正常なマイルド摩耗により発生。Iカップリング発光分光分析【SOAP／D-SOAP】検出された金属元素から発生箇所を推定すると、以下の通りでした。鉄、銅、亜鉛・軸受等リン、カルシウム、ナトリウム・外部混入異物計数汚染度は、前回に比較してNAS級からNAS級にランク低下し、重量汚染度はmg/mlから.mg/mlに減少し、良好でした。前回同様に粘度、水分、酸価、IR、RBOTの各データは良好でした。
報告№109-09249 報告№111-00550 | 分析№109-001747 分析№111-002499 | 111-002499 | 潤滑油および軸受は継続使用可能な状態であると判断します。但し、今後も摩耗の進行を傾向監視するため、以下の対策を推奨します。定期的な分析切削摩耗や凝着摩耗の進行を監視するため、定期的に分析を実施し、摩耗の進行状況を確認することを推奨します。フェログラフィー異常摩耗の早期発見パラメータとして摩耗粒子を定量化して評価するフェログラフィーのIs値は、潤滑状態がやや厳しいの乗でした。摩耗粒子の形態で比較的多く観察された粒子は、潤滑状態が正常な場合に発生する摩耗粒子異物の噛み込みにより発生する切削粒子金属潤滑部が局部的に油膜切れを起して発生するシビア粒子局部的に高圧・高温となる場合に発生するフリクションポリマでした。これらの摩耗粒子が観察された場合、潤滑部で発生している摩耗形態は、正常なマイルド摩耗異物による切削摩耗潤滑状態がやや厳しい凝着摩耗であり、そして局部的ではあるものの高圧・高温の箇所が発生していることも分かります。切削摩耗は、他の摩耗形態に比較して摩耗進行速度が速く注意が必要で、定期的なトライボ診断による状態監視が必要と考えます。切削摩耗の原因となる混入異物が残留している場合、この異物により切削摩耗が継続して発生する可能性があります。フリクションポリマは、潤滑油が摺動面や軌道面に押し込められ高圧状態になると同時に、圧縮熱により高温状態になった結果、基油自身が重合反応を起こし生成することが知られています。そのため、高圧高温状態の解消がなされなければ、潤滑油の劣化が進行し、粘度上昇に因る潤滑異常に進展する場合があります。Iカップリング発光分光分析供試の潤滑油を分析した結果、検出された金属元素は、油中金属元素の結果表に示すように、鉄、錫、リン、亜鉛、カルシウム、バリウム、ナトリウム、マグネシウムでした。検出されたこれらの金属元素から発生箇所を推定すると鉄、錫・軸受等リン、亜鉛・オイル添加剤カルシウム、バリウム、ナトリウム、マグネシウム・外部混入異物であると思われます。このうち、機械部品が摩耗したと思われる元素はのグループです。汚染粒子数はやや高い値でした。フィルタ表面の異物観察で金属片、鉄錆、砂等が観察されたことから、汚染度が高い要因は、摩耗と外部混入異物の影響と思われます。粘度、全酸価、酸化安定度、有機物・有機化合物の各データは良好でした。分析結果特性低下特性低下に係るパラメータの分析結果は良好と判断します。粘度粘度は.mm/sと新油値.mm/sに対する粘度変化率は+.％で、当社推奨の管理限界値である±％以内にあり、良好と判断します。全酸価添加油の全酸価は、油メーカによって初期値が違うため統一した管理基準を設定するのが困難であることから、当社では管理限界値を設定しておらず、新油分析値との比較及び他の分析項目の結果より全酸価の状態判断を行います。その結果、全酸価は.mgKOH/gと新油値.mgKOH/gに比較して変化はないことから、良好と判断します。酸化安定度酸化安定度はminであり、当社推奨の管理限界値のmin以上であることから良好と判断します。有機物・有機化合物有機物・有機化合物は、IRチャートによる新油分析値との比較の結果、cm-付近に劣化の兆候を示すカルボン酸の吸収が確認されていないことから、良好と判断します。色相はLであり、新油値のLに比較して大きな変化はないことから、良好と判断します。汚染に係るパラメータの分析結果は、汚染粒子数はやや高い値でした。水分はppmであり、当社推奨の管理限界値の以下であることから良好と判断します。汚染粒子数はNAS級であり、当社推奨の管理限界値のNAS級以内にあるものの、やや高い値でした。汚染度物重量は.mg/mlであり、当社推奨の管理限界値のmg/ml以内であることから良好と判断します。摩耗フェログラフィーによる摩耗粒子の観察の結果、潤滑状態が正常な場合に発生する摩耗粒子、異物の噛み込みにより発生する切削粒子、金属潤滑部が局部的に油膜切れを起して発生するシビア粒子、局部的に高圧・高温となる場合に発生するフリクションポリマが比較的多く観察されました。異常摩耗の早期発見パラメータであるフェログラフィーのIs値がの乗とやや高く、摩耗粒子の形態観察の結果、潤滑状態が正常な場合に発生する摩耗粒子、異物の噛み込みにより発生する切削粒子、金属潤滑部が局部的に油膜切れを起して発生するシビア粒子、局部的に高圧・高温となる場合に発生するフリクションポリマが比較的多く観察されました。金属濃度SOAP法により金属濃度を測定した結果、潤滑箇所で発生する金属接触によって検出される錫がppm、油の添加剤成分であるリンが、亜鉛がppm検出されました。金属濃度酸溶解法により金属濃度を測定した結果、潤滑箇所で発生する金属接触によって検出される鉄が、外部から混入したと思われるカルシウム、バリウムが共に、ナトリウム、マグネシウムが共に検出されました。
報告№106-0025 報告№106-0518 | 分析№106-00118 分析№106-03002 | 106-03002 | 、汚染状態を確認する。分析の結果、を示す粘度、水分、全酸価、IR、RBOTの各データは良好でした。一方、計数汚染度がNAS級とやや高い値でした。光学顕微鏡写真で金属片、外部から混入したと思われる鉄錆、砂等の異物が多く確認されたことから、汚染度が高い原因は、金属片と外部から混入したと思われる異物の影響と考えられました。観察された外部混入異物は、採油が機器停止中に恒設ドレンラインから実施されているため、排油配管内部に堆積していた汚染粒子を採取した可能性があります。今回潤滑油を全量抜き取っておりますので、新油を充填する際にはフラッシングを念入りに実施することを推奨します。但し、光学顕微鏡写真の結果で微細な金属片も見られますので、念のため、今回試料油に対してフェログラフィーおよびSOAP／D－SOAPによる摩耗診断を追加実施されることを推奨します。尚、追加分析の実施で摩耗の発生が確認された場合、更油後も発生し続ける可能性があるため、機器運転再開後に再度分析を実施し、摩耗の発生状況を確認することが必要になる場合があります。
報告№109-09136 報告№113-00056 | 分析№109-001160 分析№113-000191 | 113-000191 | 油の劣化は確認されず、汚染度も良好な範囲にあることから、継続使用可能な状態にあると判断します。軸受は継続使用可能な状態にあると判断します。はフェログラフィーおよびSOAP／D-SOAPの結果から総合的に判断した結果、は良好な状態にあると考えられます。フェログラフィー【定量分析：Is値】Is値は異常摩耗の早期発見パラメータのつで、摩耗粒子を定量化するために用います。今回のIs値は.と、低い値でした。フェログラフィー【定性分析：摩耗粒子および摩耗形態観察】分析結果から観察された全ての粒子量は少でした。Iカップリング発光分光分析【SOAP/D-SOAP】検出された金属元素から発生箇所を推定すると、以下の通りでした。錫・軸受等バリウム・添加剤カルシウム、ナトリウム・外部混入異物計数汚染度、重量汚染度は、共に当社推奨の管理限界値以下であり、良好でした。．粘度、水分、酸価、IR、RBOTの各データは、良好でした。分析結果は良好と判断します。粘度粘度はmm/sと新油値mm/sに比較して、粘度変化率は+％で、当社推奨の管理限界値である±％以内であり、良好と判断します。水分はppmと当社推奨の管理限界値の以下であり、良好と判断します。酸価は.mgKOH/gと新油値.mgKOH/gから変化はなく、良好と判断します。IRIRの結果、油劣化の兆候を示すカルボン酸の吸収ピークが確認されていないことから、良好と判断します。RBOTRBOTはminと当社推奨の管理限界値のmin以上であり、良好と判断します。は良好と判断します。計数汚染度計数汚染度はNAS級と当社推奨の管理限界値のNAS級以下であり、良好と判断します。重量汚染度は.mg/mlと当社推奨の管理限界値のmg/ml以下であり、良好と判断します。は正常と判断します。SOAPSOAPの結果、油の添加剤成分であるバリウムがppm検出されました。D-SOAPD-SOAPの結果、錫が、外部から混入したと思われるカルシウムが、ナトリウムが検出されました。フェログラフィー異常摩耗の早期発見パラメータであるフェログラフィーのIs値が.と良好の範囲にあり、は良好と判断します。
報告№106-0227 報告№106-6086 | 分析№106-01279 分析№106-02003 | 106-02003 | 精点Aを実施した結果、サーボシリンダ内壁やポンプ内部で摩耗が発生していることが確認されました。計数汚染度がNAS級と良好の範囲にあるものの、～μmサイズが増加傾向にありました。更に、D－SOAPの鉄、異常摩耗の早期発見パラメータであるフェログラフィーのIs値がの乗とやや高いことから、今後更に摩耗が進行し、汚染度が上昇することで、バルブ類の動作障害やフィルタ、ストレーナ等の目詰まりの発生が懸念されるため、ヶ月後に精点Bを実施し、汚染および摩耗の進行状況を確認することを推奨します。これらのことは、前回に比較して、計数汚染度がNAS級から変化はないものの、～μmサイズが増加傾向にあること異常摩耗の早期発見パラメータであるフェログラフィーのIs値がの乗とやや高く、摩耗粒子形態観察の結果、μmサイズの鉄系粒子が多く観察されたことD－SOAPの結果、前回に比較して鉄が.から.ppmに上昇したこと以上のことから判断しました。
報告№106-6102 報告№106-8012 | 分析№106-02224 分析№106-02261 | 106-02261 | 精点Bを実施した結果、フレッティングおよび軸受メタルの摩耗、銅の摩耗は安定し、軸受メタルは継続使用可能な状態にあると判断します。但し、前回と同じく重量汚染度が当社推奨の管理限界値を超えていました。D－SOAPの結果で油の添加剤成分である亜鉛が検出されたことから、汚染度が高い原因は、油の添加剤成分の析出によるものと考えられました。このスラッジは、軸受表面の静摩擦係数が上昇することにより、起動時のトルクが上昇し、起動開度が増加するなどの影響が発生する場合がありますので、スラッジを溶解し、無害化する当社製清浄分散剤TS－の投与と濾過を実施されることを推奨します。これらのことは、前回に比較して、計数汚染度は等級に変化がないことSOAP／D-SOAPの鉄及び錫濃度が減少傾向にあること異常摩耗の早期発見パラメータであるフェログラフィーのIs値がと良好の範囲にあること前回と同じく重量汚染度がmg/mlと当社推奨の管理限界値を超えていたこと以上のことから判断しました。
報告№109-09210 報告№109-09210 | 分析№109-001634･1635 分析№109-001634･1635 | 109-001634・1635 | ○○号機において試験的にトライボ診断を導入することになった。トライボ診断を実施し、、汚染度、潤滑状態を確認する。今回箇所から採油を実施し、採油箇所油清浄機入口、クーラエアベントのどちらにするかを選定する。である粘度、水分の各項目が当社推奨の管理限界値を超えていました。その第一は粘度ですが、今回の粘度は油清浄機入口が.mm/sと新油のmm/sに比較して+.％、クーラエアベントが.mm/sと新油のmm/sに比較して+.％変化していることが分かり、また水分も油清浄機入口、クーラエアベント共にppmとやや多いことが分かりました。粘度が上昇する要因は、一般に高粘度油の混入水分混入による劣化燃料油の混入熱劣化の影響により上昇するが主要因として挙げられます。上記要因のうち本試料油の場合は、IRの結果からは異種油や燃料油の混入が確認されなかったことと、SOAP／D－SOAPの鉄濃度が低く、ピストンリングの摩耗進行が確認されなかったことから、上記高粘度油の混入および燃料油の混入の可能性は低くいと考えられます。それに対して、全酸価の上昇と全塩基価の低下とが同時にみられていることから、上記の熱劣化による粘度上昇の可能性が高いと思われます。エンジン油は、シリンダ内で繰り返し受ける高温状態により劣化しやすく、また、ピストンリングの摩耗により燃焼ガスや未燃焼ガスがオイル側に入る、いわゆるガス抜けなどにより、燃料油中の硫黄分と添加剤との反応生成物が発生します。今回分析の結果では、このガス抜けにより発生する添加剤の反応生成物の濃度は、比較的低濃度であることからピストンリングの摩耗は少ないと思われます。粘度変化は、劣化進行のパラメータであり、劣化の急激な変化とともに粘度も急激に変化して、急上昇することがあります。今回の粘度変化は、新油に比較して油清浄機入口が+.、クーラエアベントが+.％の上昇となっていることから状態監視は比較的短い周期で行う必要があります。機器の潤滑状態分析の結果、異常摩耗の早期発見パラメータであるIs値が良好な領域であるの乗で、発生している摩耗形態はマイルド摩耗であることが分かりました。マイルド摩耗は、機械が正常な摩耗をしている場合に発生する、いわゆる正常摩耗です。この状態は、金属がマイルドに擦られることにより、金属表面に摩耗が極めて少ない特殊な表面層が形成され、摩擦表面が平滑な状態となります。この状態が安定である限り、摩耗状態は正常であり、発生する摩耗粒子は少ないことが分かっています。今回観察された摩耗形態は、このマイルド摩耗が支配的であることから、現在のところ、シリンダおよびピストンリング、クランクメタル等は正常な摩耗の範囲にあり、継続使用可能と判断します。メタルの摩耗程度油中金属濃度の結果、メインメタルやクランクメタルの主成分である錫がppm検出されました。前回から今回までの間に油量L中のLを入れ替えていることから、ほぼ新油に入れ替わったものと考えられます。メタルの取替え等は実施していないことから、油入替え前の錫濃度と入替え後の錫濃度を積算した値から、メタルの摩耗程度を確認しました。確認方法は、下式およびの通りです。錫の摩耗体積＝錫濃度×-×油量×.×÷錫密度・＝×-××.×÷.＝平均的な摩耗深さ＝摩耗体積÷摩耗面積×・＝÷×＝計算の結果、摩耗深さはμmとなります。一般的にホワイトメタルのオーバーレイ厚さは、薄くてもμm程度はあります。これに比較して十分に小さく、良好な状態にあると考えられます。但し、ディーゼルエンジンオイルは、一般的に燃焼などにより減少してしまうため、不定期に補充を実施している場合が多いです。錫濃度を補充した油量により補正する必要があると思われます。補充した油量の記録がありましたら、ご提供下さい。尚、観察された摩耗形態はマイルド摩耗が支配的であるため、可能性としては低いと思われますが、仮にクランクメタルの上メタル個に摩耗が集中したとすると、摩耗深さはμmとなります。オーバーレイの厚さをμm程度とすると、オーバーレイは既に摩耗していることになります。カルシウムの析出油中金属濃度でカルシウムが油清浄機入口で.ppm、クーラエアベントで.ppm検出されました。カルシウムが検出された要因は、油の添加剤成分が析出したためと思われます。このカルシウムは、軸受メタルなどの摺動面の油膜に噛み込むサイズであることが多く、その影響でメタルなどの金属表面で切削摩耗が発生し、軸受寿命が短命化することがあります。カルシウムが高濃度になるのは、一般にディーゼルエンジンの燃焼ガスや未燃焼ガスが、燃焼室から潤滑部に入り込んでいるため起きていると推定されます。この現象は、オイルリングやトップリングが正常であれば、発生しにくいですが、オイルリングなどが摩耗していると、燃焼ガスや未燃焼ガスが燃焼室から潤滑油中に入り易くなると思われます。カルシウム濃度が高い場合、軸受メタルは比較的短時間で摩耗することを当社の研究で判明しています。本機は、稼働率が不明であるため、メタル摩耗の進展速度を推し量ることは困難です。潤滑油はメタル摩耗の進展予防策として、μm以下のカルシウムを濾過できる精密な濾過機で潤滑油を濾過し、汚染度を改善することを推奨します。【採油箇所の選定】油清浄機入口クーラエアベントの試料の分析結果には、明確な有意差は確認されませんでした。強いて言うならば、油清浄入口のフェログラフィーで外部から混入したと思われる鉄錆等が多く観察されたことから、外部混入異物の影響を受ける可能性があると思われました。以上のことから、採油箇所としてどちらかを選択するとすれば、クーラエアベントと思われます。試料共に粘度、水分が当社推奨の管理限界値を超えています。粘度は試料共に当社推奨の管理限界値を超えています。粘度は油清浄機入口が.mm/s、クーラエアベントが.mm/sと新油値mm/sに比較して、粘度変化率は油清浄機入口が+.％、クーラエアベントが+.％で、当社推奨の管理限界値である±％を共に超えています。水分は試料共に当社推奨の管理限界値を超えています。水分は油清浄機入口、クーラエアベント共にppmと当社推奨の管理限界値のを超えています。全酸価は試料共に良好と判断します。全酸価は油清浄機がmgKOH/g、クーラエアベントがmgKOH/gと共に新油値のmgKOH/g比較して高いものの、IRの結果、油劣化の兆候を示すカルボン酸の吸収が確認されていないことから、良好と判断します。全塩基価は試料共に良好と判断します。全酸価は油清浄機入口がmgKOH/g、クーラエアベントがmgKOH/gと共に当社推奨の管理限界値のmgKOH/g以上であることから、良好と判断します。IRの結果、試料共に良好と判断します。IRの結果、油劣化の兆候を示すカルボン酸の吸収が確認されていないことから、試料共に良好と判断します。重量汚染度は以下の通りでした。重量汚染度は油清浄機入口が.mg/ml、クーラエアベントがmg/mlでした。粒度分布は以下の通りでした。粒度分布は油清浄機入口が.μm、クーラエアベントが.μmにピークが確認されました。機器の潤滑状態摩耗粒子の形態観察の結果、小径の鉄系摩耗粒子が多く観察されました。SOAPによる油中金属濃度の結果、以下の通りです。油清浄機入口SOAPによる油中金属濃度の結果、鉄、鉛、銅、クロム、錫、油の添加剤成分であるカルシウム、マグネシウム、ケイ素、外部から混入したと思われるアルミニウム、ホウ素が検出されました。クーラエアベントSOAPによる油中金属濃度の結果、鉄、鉛、銅、クロム、ニッケル、油の添加剤成分であるカルシウム、マグネシウム、ケイ素、外部から混入したと思われるアルミニウムが検出されました。SOAPによる油中金属濃度の結果、以下の通りです。油清浄機入口SOAPによる油中金属濃度の結果、鉄、錫、油の添加剤成分であるカルシウム、マグネシウム、外部から混入したと思われるナトリウム、アルミニウムが検出されました。クーラエアベントSOAPによる油中金属濃度の結果、鉄、油の添加剤成分であるカルシウム、マグネシウム、外部から混入したと思われるナトリウム、アルミニウムが検出されました。フェログラフィーの結果は以下の通りです。油清浄機入口摩耗粒子の形態観察の結果、小径の鉄系摩耗粒子、外部から混入したと思われる鉄錆等が多く観察されました。クーラエアベント摩耗粒子の形態観察の結果、小径の鉄系摩耗粒子が多く観察されました。
報告№105-6050 報告№105-4567 | 分析№105-01529 分析№105-02746 | 105-02746 | 分析の結果、摩耗粒子形態観察で摩擦熱が高い場合に発生する球状粒子が多く観察されました。球状粒子は、異常の兆候を示す形態のパラメータで、この摩耗粒子が発生する場合、潤滑状態に注意が必要です。球状粒子の発生原因は、一般に、溶接工事、溶接作業などによる溶接スパッタの混入、厳しい金属接触による摩耗、が考えられます。球状粒子の発生原因が、の溶接スパッタの混入であれば、今後増加しないと思われますが、が考えられる場合は、原因を取り除かなければ球状粒子は増加すると考えられます。予防処置としてヶ月以内に再度分析を実施し、この球状粒子の増加の有無を確認されることを推奨します。
報告№106-0416 報告№106-0416 | 分析№106-02342 分析№106-02342 | 106-02342 | AH潤滑油が黒化したため、月日から毎日L油入替を行っている。潤滑油の黒化原因を確認する。潤滑油が継続使用可能かを判断する。潤滑油の黒化原因潤滑油が黒化する原因は以下のつが考えられます。摩耗粒子の増加油の劣化汚染粒子の混入これらの推定される原因を分析結果から確認しました。その結果、フィルタ写真に鉄錆、砂と推定されるものが多く観察されたことから、潤滑油が黒化した原因は、汚染粒子の混入が主な原因であると思われました。但し、汚染粒子の中には炭化したように見える粒子も比較的多く観察されたため、過去に潤滑油が高温状態を経験し、その際に発生した炭化物が油槽内および配管中に発生・残留したものと思われました。一般に、炭化したように見える粒子が観察された場合、その原因として高温ガスが油槽内に入り、油槽内の金属が腐食することもあるため、軸受ラビリンスの増加なども考えられます。これらのことは、計数汚染度がNAS級以上と当社推奨の管理限界値を超えていたことフィルタ写真で鉄錆、砂、炭化したと思われる粒子が観察されたことを示す粘度、水分、全酸価、IR、RBOTの各データが良好の範囲にあり、潤滑油の劣化が確認されなかったこと以上のことから判断しました。今回、フェログラフィー、SOAP／D－SOAPを実施していないため、摩耗粒子から黒色に変色した原因を詳細に検討することが出来ませんでした。このことを確認するため、フェログラフィーおよびSOAP／D－SOAP、そしてSEM、XMAの追加実施を推奨します。潤滑油の継続使用の可否新油に比較してを示す粘度、水分、IR、RBOTの各データは大きな変化はなく、全酸価も新油値.mgKOH/g以下であることから、この油は継続使用可能と判断します。今後の対策計数汚染度が当社推奨の管理限界値を超え、フィルタ写真で外部から混入した鉄錆、砂が多く観察されたことから、今後これらの異物が軸受軌道面に噛み込み摩耗が進行することが懸念されるため、更油等により汚染度を改善されることを推奨します。但し、高温ガスが油槽内に入り込んでいるとすれば、潤滑油の継続使用に問題が発生するため、ヶ月以内に再分析を推奨します。また、念のため軸受油槽ラビリンスの隙間の確認をお願いします。
報告№109-6509 報告№109-6509 | 分析№109-00179 分析№109-00180 | 109-00180 | 機器の潤滑状態および精点Aを実施し、前回データと照合した結果、油中摩耗粒子の増加が確認されています。油中の粒子濃度は、油膜破断による発生や、油槽内などでの沈降が均衡したところで一定、いわゆる平衡状態になりますが、このバランスが崩れると増加する場合と減少する場合とに分かれます。増加した場合は、発生と減少の均衡が崩れ、摩耗の発生や外部混入が始まったことを示し、またこれとは反対に、減少した場合は発生量が減少しているか、或いは、減少量が大きくなっていることを示します。特に減少は、汚染状態や潤滑状態が良好であることを示唆しています。増加が確認された本軸受の摩耗粒子数は、計数汚染度がNAS級と清浄良好な潤滑状態を示す範囲であり、かつ、異常摩耗の早期発見パラメータであるフェログラフィーのIs値がの乗と良好の範囲にあることから継続使用は可能と判断します。これらのことは、前回に比較して、SOAP／D-SOAPの鉄および錫濃度に変化がないものの、計数汚染度はランク増加したこと異常摩耗の早期発見パラメータであるフェログラフィーのIs値がの乗と良好の範囲にあるものの、摩耗粒子の形態観察の結果、金属接触が厳しい場合に発生するシビア粒子、外部から混入したと思われる鉄錆、砂等がやや多く観察されたこと以上のことから判断しています。潤滑油の基本特性潤滑油の基本特性は、良好の範囲にあることから継続使用可能と判断します。
報告№106-0227 報告№106-0325 | 分析№106-01279 分析№106-01713 | 106-01713 | 濾過前の試料油を分析した結果、計数汚染度が前回NAS級から、今回NAS級に約年でランク上昇しました。摩耗粒子形態観察の結果、鉄錆が観察されているため、汚染度が上昇した要因は外部から混入した異物によるものと考えられます。但し、潤滑異常の早期発見パラメータである摩耗過酷度を示すIs値がと非常に良好の範囲にあることから、潤滑状態は良好な状態にあると判断します。尚、RBOTが前回に比較し、min上昇したのは、新油の補充等の影響が考えられます。今後は、今回のRBOT値によりデータ管理を行います。
報告№108-0411 報告№110-00191 | 分析№108-02745 分析№110-000748 | 110-000748 | ・摩耗状態潤滑油中からはSOAPで銅、D－SOAPで鉄、銅が検出されました。粒子観察の結果、外部から混入したと思われる鉄錆、樹脂等が確認されました。摩耗状態は、異常摩耗の早期発見パラメータであるフェログラフィーのIs値であらわされますが、の乗と若干高い範囲にありました。しかし、観察された粒子は外部混入異物が支配的であることから、Is値が高い要因は、摩耗によるものではなく、外部混入異物の影響と思われます。・汚染度前回に比較して計数汚染度はNAS級からNAS級にランク増加し、当社推奨の管理限界値に到達していました。フィルタ表面の異物観察で鉄錆、砂等が観察されたことから、汚染度が高い要因は、外部混入異物の影響と思われます。・前回と同様にIRの結果に油劣化の兆候を示すカルボン酸と同じ吸収帯にピークが確認されました。油劣化の兆候を示すカルボン酸の吸収、或いは、平成年月に投与した当社製清浄分散剤TS－が検出されたことも考えられます。結論対象設備は継続使用可能な状態にあるものの、潤滑油は以下の対策が必要です。平成年月に当社製清浄分散剤TS－を投与後から今回の採油までの間に更油を実施したか確認することを推奨します。更油を実施していなければ、TS－の成分が検出されたと判断できますので、潤滑油は継続使用可能な状態にあると判断できます。しかし、更油を実施していた場合、油の劣化が進行している可能性がありますので、油中の酸成分により金属表面が腐食する腐食摩耗に進展することが懸念されます。この場合、更油を計画する必要があります。尚、採油箇所がドレンであることから、外部混入異物が比較的多く観察された要因は、ドレン配管内に残留していた異物を採取したか、或いは、採油時に外部から混入した可能性が考えられます。計数汚染度が当社推奨の管理限界値に到達していたことから、油槽中層部から再度採油・分析を実施するか、或いは、今回よりも増量してから再度採油・分析し、正確な汚染度を確認することを推奨します。は良好と判断します。粘度は良好と判断します。粘度はmm/sと新油値.mm/sに比較して、粘度変化率は-％で、当社推奨の管理限界値である±％以内にあり、良好と判断します。水分は良好と判断します。水分はppmと当社推奨の管理限界値の以下であり、良好と判断します。全酸価は当社推奨の管理限界値内にあるものの、やや高い値でした。全酸価は.mgKOH/gと当社推奨の管理限界値の.mgKOH/g以内にあるものの、やや高い値でした。IRの結果、cm-近傍に吸収が確認されました。IRの結果、油劣化の兆候を示すカルボン酸と同じ吸収帯に吸収が確認されました。計数汚染度は当社推奨の管理限界値に到達していました。計数汚染度は当社推奨の管理限界値に到達していました。計数汚染度はNAS級と当社推奨の管理限界値のNAS級に到達していました。重量汚染度は良好と判断します。重量汚染度は.mg/mlと当社推奨の管理限界値のmg/ml以内にあり、良好と判断します。機器の潤滑状態摩耗粒子の形態観察の結果、外部から混入したと思われる鉄錆、樹脂等が比較的多く観察されました。SOAPの結果は良好です。SOAPの結果、銅、リン、亜鉛、外部から混入したと思われるカルシウムが共にppm検出されました。D－SOAPの結果は良好です。D－SOAPの結果、鉄、銅が共に、外部から混入したと思われるカルシウムが、ナトリウムが検出されました。フェログラフィーの結果は良好です。異常摩耗の早期発見パラメータであるフェログラフィーのIs値が．×の乗とやや高い範囲にあり、摩耗粒子の形態観察の結果、外部から混入したと思われる鉄錆、樹脂等が比較的多く観察されました。
報告№109-09136 報告№112-00541 | 分析№109-001160 分析№112-002241 | 112-002241 | グリースグリースはちょう度の上昇が確認されていることから、以下の対策を推奨します。軸受は継続使用可能な状態にあると判断します。但し、将来的な摩耗進行の有無を確認するためにも傾向監視を継続することが有効です。グリースの交換ちょう度の上昇がみられ、グリースが軟化していることが確認されました。今後、グリースの漏洩や油膜切れの発生が懸念されるため、グリースの交換を推奨します。定期的な分析定期的に分析を実施することにより、データの変化から異常の兆候を早期に発見することが可能となります。また、今回は対象設備の初回分析であるため、あと最低でも回分析を実施し、分析データの変化を確認することを推奨します。尚、分析結果からSOAP-Tの鉄濃度が比較的高く、今後も異物の噛み込みや金属表面の微小突起により発生する切削摩耗の進行が懸念されるため、出来るだけ早めに回目の分析を実施することを推奨します。はフェログラフィーおよびSOAP-Tの結果から総合的に判断した結果、継続使用は可能ですが、機器の機能を保持するためにも傾向管理が有用と考えます。フェログラフィー【定性分析：摩耗粒子および摩耗形態観察】分析結果から観察された粒子は、以下の通りでした。正常な摩耗粒子・潤滑状態が正常なマイルド摩耗により発生。切削粒子・異物や金属表面の微小突起による切削摩耗により発生。観察された摩耗粒子の中でも切削粒子は、注意が必要です。摩耗形態の中でも切削摩耗は摩耗進行速度が速く、転がり軸受でこの摩耗形態が発生した場合には寿命が分の程度に低下することも知られており、切削摩耗により生じた軌道面の損傷が起点となって、転がり軸受の寿命となるフレーキングに進展することから、傾向監視が必要です。Iカップリング発光分光分析【SOAP-T】検出された金属元素から発生箇所を推定すると、以下の通りでした。鉄、鉛、クロム、アンチモン、ニッケル、錫・軸受等リン、亜鉛、カルシウム、バリウム、ナトリウム、アルミニウム、マグネシウム・添加剤、増ちょう剤鉄以外に、アンチモン、錫が比較的高い値でした。これらの元素が含まれている材質には、一般に、すべり軸受に使用されるホワイトメタルがありますが、本軸受は転がり軸受であり、図面で確認したところホワイトメタルを使用している箇所は確認されませんでした。その他に錫を使用している箇所として考えられるのは、転がり軸受の保持器が考えられます。保持器には、鋼板SリンCC、銅合金、アルミ合金、樹脂などを使用することがあります。この中で、錫が含まれているのはアルミ合金が該当しますが、グリース分析の結果から検出されたアルミニウム濃度は、保持器の主成分にしては濃度が低すぎることから、検出された元素は、保持器が摩耗したものである可能性は低いと考えられました。グリースは流動性が低く、新グリースを補給しても油槽内にある全てのグリースが入れ替わることは困難であることから、今回使用されているグリースに入っていない成分が検出された要因は、以前使用していたグリースに含まれていた金属成分が、今回の使用グリースと混合して検出されたと推定されます。グリースのちょう度は当社推奨の管理限界値を超えていました。ちょう度ちょう度は、以上と当社推奨の管理上限値のより高くなっており、グリースが軟化していることが分かりました。軟化したグリースを使用した場合、グリースの漏洩や軸受等で油膜切れが発生することが懸念されます。滴点滴点は、と新グリース値に比較して低いものの、良好と判断します。酸価は、mgKOH/gと新グリース値.mgKOH/gに比較して高いものの、IRの結果で油劣化の兆候を示すカルボン酸の吸収が確認されていないことから、良好と判断します。水分は、ppmと新グリース値以下であり、良好と判断します。IRIRチャートの結果、新油と使用油のスペクトルパターンはほぼ一致し、また、油劣化の兆候を示すカルボン酸の吸収が確認されていないことから、良好と判断します。
報告№109-09136 報告№114-00213 | 分析№109-001160 分析№114-000689 | 114-000689 | 分析の結果、計数汚染度がNAS級と当社推奨の管理限界値に到達しています。今後、油中の汚染物が軸受摺動面に噛み込み摩耗が進行することが懸念されます。また、IRの結果でIRチャートに示すように新油のスペクトルと一致しない箇所が確認されています。異種油の混入、または油名の誤りなどが考えられます。軸受は継続使用可能と判断します。但し、軸受メタルおよびオイルリングの摩耗が確認されているため、以下の対策を推奨します。更油および油槽内の清掃油中の汚染度が高いことから、汚染物が軸受摺動面に噛み込み摩耗が進行することが懸念されるため、油量が少ないことから更油を推奨します。尚、更油をする際には、油槽内を清掃し、更油する新油もNAS級程度の清浄な潤滑油を更油することを推奨します。異種油の混入および油名の確認分析データから新油と一致しないデータが確認されたことから、異種油の混入または油名が違っている可能性があります。油は設備の条件にあった適正な性能のものを使用することが重要であるため、異種油の混入の有無、油名を再確認することを推奨します。定期的な分析および分析周期の検討定期的な潤滑油分析によるトライボ診断を実施することにより、分析データの変化から異常の兆候を早期に発見することが可能となります。別紙金属摩耗粉の平衡速度から計算する採油周期に示すように、計算では運転時間が時間で平衡濃度に到達すると思われます。そのため、本設備は時間経過すれば、いつでも採油可能ですので、この時間を目安に次回の採油時期を検討することを推奨します。次回の結果で摩耗状態が良好と確認されれば、分析周期を定期分析の周期にもどし、異常な摩耗状態と確認できた場合には分析周期をさらに短縮して、傾向管理していくことを併せて推奨します。軸受メタルの情報提供今後軸受メタルの摩耗が進行した場合、摩耗程度を評価する必要がありますので、次回分析時には、メタルサイズ、油入れ替え後の稼働時間ならびに直近のメタル交換からの稼働時間をお知らせください。分析結果異常摩耗の早期発見のパラメータであるIs値はレベルとやや高い値です。潤滑部の摩耗が認められたため、定期的に潤滑油分析を実施し、摩耗推移を監視することが有用と考えます。フェログラフィーで観察された代表的な粒子は、以下の通りです。発生粒子 発生メカニズム シビア粒子 軸受摺動面で油膜切れによるやや厳しいすべり接触で発生する ホワイトメタル 軸受メタル摺動面の油膜切れで主軸との接触により発生する SOAPの結果、軸受メタルの成分である錫がppmと比較的高く、オイルリングの成分である銅がppm検出され、さらに鉄、鉛、アンチモンが検出されていることから、主軸および軸受メタル、オイルリングの摩耗が発生していると推定されます。今後、軸受メタルの摩耗が進行した場合、油膜が形成されにくくなり、最終的には焼損する場合もあるため、注意が必要です。また、オイルリングと主軸間、またはオイルリングと軸受台金側面との間で摩耗が発生している場合、オイルリングと主軸の間で摩擦が低下したり、台金との摩擦が増大するなどの影響でオイルリングが円滑に回転し難い状況が発生します。その結果、潤滑油のかき揚げ量が減少し、軸受摺動面で油膜切れを引き起こす可能性があります。計数汚染度はNAS級と当社推奨の管理限界値に到達しています。フィルタグラムで金属片、鉄錆、砂等が観察されていることから、汚染度が高い要因は、摩耗と外部混入異物の影響と思われます。粘度、水分、酸価の各データは良好と判断します。IRIRの結果、IRチャートに示すように新油のIRスペクトルと一致しない箇所が確認されています。異種油の混入、または油名の誤りなどが考えられます。
報告№109-09136 報告№112-00091 | 分析№109-001160 分析№112-000292 | 112-000292 | RBOTは当社推奨の管理限界値以下にありました。IRの結果で新油に確認されているcm-付近の酸化防止剤の吸収が確認されず、新油と異なるピークが確認されました。IRの結果から異種油の混入または油名が間違っている可能性がありますので、使用油名を再度ご確認下さい。これらのことが確認されなかった場合は、潤滑油は酸化防止剤の減少と判断されますので、今回の採油後に更油を実施していなければ更油を推奨します。粘度、全酸価の各データは良好でした。IRIRの結果で新油に確認されているcm-付近の酸化防止剤の吸収が確認されず、新油と異なるピークが確認されました。RBOTRBOTの結果、minと当社推奨の管理限界値以下にありました。水分は良好でした。
報告№106-0227 報告№107-0037 | 分析№106-01279 分析№107-00159 | 107-00159 | 濾過前の試料油を分析した結果、粘度が.mm/sと新油のmm/sに比較して、粘度変化率は+％で、やや不良領域にありました。現在、ISOVGからISOVGに移行しているため異常ではなく、本試料油は継続使用可能と判断します。
報告№109-09209 報告№109-09209 | 分析№109-001583 分析№109-001595 | 109-001595 | 分析の結果、全てのデータが良好であることから、この油は継続使用可能と判断します。特性低下全ての項目が良好の範囲にあったことから、特性低下は認められず良好と判断します。粘度は良好と判断します。粘度はmm/sと新油値.mm/sに対する粘度変化率は-％で、当社推奨の管理限界値である±％以内にあり、良好と判断します。全酸価は良好と判断します。全酸価はと新油値に比較して変化はなく、良好と判断します。基油は良好と判断します。酸化劣化の兆候のパラメータである有機物・有機化合物は、今回の分析結果で確認されなかったことから、基油には劣化兆候はなく良好と判断します。酸化安定度は良好な範囲にありました。酸化安定度は、新油値と比較して十分に残存していることが必要ですが、今回の分析結果は新油の%が残存しており、当社推奨の管理限界値の％以上であったことから、良好と判断します。汚染水分濃度は管理限界値以下で汚染されておらず、清浄であると判断します。水分濃度は良好と判断します。水分濃度はppmと当社推奨の管理限界値の以下であり、良好と判断します。
報告№107-0366 報告№110-00800 | 分析№107-01900 分析№110-003800 | 110-003800 | 臨時分析・濾過前の試料油を分析した結果、全てのデータが良好です。前回観察された球状粒子の発生原因は、一般に、溶接工事、溶接作業などによる溶接スパッタの混入電食による発生厳しい金属接触による摩耗が考えられます。今回の分析結果で球状粒子の増加が確認されていないことから、前回の分析で球状粒子が比較的多く観察された要因は、であると思われます。潤滑油および軸受は継続使用可能な状態にあると判断します。
報告№109-09136 報告№111-00053 | 分析№109-001160 分析№111-000164 | 111-000164 | 更油からの使用時間をもとに潤滑油の余寿命を評価したところ、潤滑油は次回定検まで使用可能と判断できました。次回定検時に更油を実施しない場合は、酸化安定度を知るための分析を実施し、余寿命を確認することを推奨します。酸化安定度はminであり、当社推奨の管理限界値のmin以上であることから、良好と判断します。
報告№109-09136 報告№111-00593 | 分析№109-001160 分析№111-002756 | 111-002756 | 潤滑油および減速機は継続使用可能な状態にあると判断します。但し、今後も摩耗の進行を傾向監視するため、以下の対策を推奨します。定期的な分析凝着摩耗の進行を監視するため、定期的に分析を実施し、摩耗の進行状況を確認することを推奨します。バックラッシによる評価トライボ診断では、バックラッシの増加量を分析結果から計算できますので、歯形、モジュール、歯数、歯幅、油入替後の稼働時間ならびに分解点検後の稼働時間をお知らせ下さい。計算結果をご報告いたします。フェログラフィー異常摩耗の早期発見パラメータとして摩耗粒子を定量化して評価するフェログラフィーのIs値は、潤滑状態が正常なの乗でした。摩耗粒子の形態で比較的多く観察された粒子は、潤滑状態が正常な場合に発生する摩耗粒子金属潤滑部が局部的に油膜切れを起して発生するシビア粒子局部的に高圧・高温となる場合に発生するフリクションポリマでした。これらの摩耗粒子が観察された場合、潤滑部で発生している摩耗形態は、正常なマイルド摩耗潤滑状態がやや厳しい凝着摩耗であり、そして局部的ではあるものの高圧・高温の箇所が発生していることも分かります。フリクションポリマは、潤滑油がギヤ歯面や軌道面に押し込められ高圧状態になると同時に、圧縮熱により高温状態になった結果、基油自身が重合反応を起こし生成することが知られています。そのため、高圧高温状態の解消がなされなければ、潤滑油の劣化が進行し、粘度上昇に因る潤滑異常に進展する場合があります。Iカップリング発光分光分析供試の潤滑油を分析した結果、検出された金属元素は、SOAP-Tの結果表に示すように、鉄、鉛、銅、アンチモン、錫、リン、亜鉛、カルシウム、バリウム、アルミニウム、ナトリウム、マグネシウムでした。検出されたこれらの金属元素から発生箇所を推定すると鉄、鉛、銅、アンチモン、錫、亜鉛・ギヤ・軸受等リン・オイル添加剤カルシウム、バリウム、アルミニウム、ナトリウム、マグネシウム・外部混入異物であると思われます。このうち、機械部品が摩耗したと思われる元素はのグループです。計数汚染度は当社推奨の管理限界値を超えていました。D－SOAPで油の添加剤成分であるリンが検出され、フィルタ表面の異物観察で表面が茶褐色で鉄錆、砂等が観察されたことから、汚染度が高い要因は、摩耗とスラッジ、そして外部混入異物の影響と思われます。粘度、水分、酸価、IRの各データは良好でした。
報告№109-09136 報告№113-00673 | 分析№109-001160 分析№113-002907 | 113-002907 | 潤滑油は物理的性状が良好の範囲にあることから継続使用可能と判断しますが、油中の汚染度が高いことから、油中の夾雑物が摺動面に噛み込むことによる摩耗の進行が懸念されます。軸受当該機は、軸受材にPEEKを使用していますが、PEEK材を使用している場合の分析は、主成分のフェノールを測定し、その濃度により潤滑状態の良否を判断します。今回、当該機の潤滑油を分析した結果、検出された軸受のフェノールは非常に低濃度であったことから、軸受は継続使用可能な状態にあると判断します。但し、今後も摩耗推移を確認するためにも傾向監視を継続することが有効です。濾過油中の汚染度が高いことから、摩耗粒子や異物等の夾雑物が摺動面に噛み込むことによる摩耗の進行が懸念されるため、濾過を推奨します。定期的な分析今後の摩耗推移を監視するため、定期的な分析実施を推奨します。異常摩耗の早期発見のパラメータであるIs値は×とやや高い値であるため、定期的に潤滑油分析を実施し、摩耗推移を監視することが有用と考えます。フェログラフィーで観察された代表的な粒子は、以下の通りです。鉄錆、砂等・外部から混入したと考えられます。ガスクロマトグラフィーガスクロマトグラフィー分析の結果、PEEK材の主成分であるフェノール濃度は.ppmと非常に低い値でした。当社は、他電力会社と共同研究を行い、PEEK材を使用した軸受の摩耗量を定量的に判断する手法を確立しています。摩耗量の評価には、回転数、油量、枚あたりの軸受面積、そして軸受枚数などの諸元が必要です。これらを教えて頂ければ、今後は、軸受の摩耗深さを分析により知ることができることから、活用して下さい。計数汚染度はNAS級と当社推奨の管理限界値に到達していました。フィルタ残渣に鉄錆、砂等が確認されたことから、汚染度が高い要因は、外部混入異物の影響と考えられます。粘度、水分、酸価、IR、RBOTの各データは良好です。
報告№109-09136 報告№111-00149 | 分析№109-001160 分析№111-000752 | 111-000752 | 酸化安定度の結果から油の劣化は確認されませんでした。本試料油のエンジン油は、添加剤の影響で新油でも酸化安定度が低く、酸化安定度による管理には適していない油種です。そのため、タービン油と同様の精度を得るには、粘度、酸価、有機物・有機化合物などの分析を実施し、これらのデータから総合的に判断することを推奨します。酸化安定度はminであり、当社推奨の管理限界値のmin以上であることから、良好と判断します。
報告№109-09136 | 分析№109-001160 | 114-000278 | 潤滑油は劣化していないことから、継続使用可能と判断します。対象設備は、メタルの一部でホワイトメタルが摩耗し、その下層のケルメット層が現れている箇所があると思われますが、データから判断すると摩耗の範囲は局所的である思われることから現時点では継続使用可能と判断します。但し、今後の摩耗推移を確認するためにも定期的な傾向監視を継続することが必要です。尚、現時点では即時の分解点検は不要と判断します。定期的な分析今後のコンロッドメタル、クランクメタルの摩耗推移を監視するため、定期的な分析実施を推奨します。診断結果粘度粘度は、mm/sと新油値の.mm/sに比較して粘度変化率が-％となっており、当社推奨の管理限界値以内であり、良好です。水分はppmと当社推奨の管理限界値以下であり、良好です。酸価・塩基価・IR酸化劣化の進行度は、酸価、塩基価、IRの結果から総合的に判断します。酸価は、mgKOH/gと新油値mgKOH/g以下、塩基価は.mgKOH/gと当社推奨の管理限界値mgKOH/g以上であり、IRで油の酸化劣化により発生するカルボン酸の吸収が確認されないことから、酸化劣化していないと判断します。計数汚染度計数汚染度はNAS級を上回っており、汚染されていました。重量汚染度は、mg/mlと汚染されていました。粒度分布粒度分布は.～μmの範囲にあり、中心粒径は.μmでした。一方、粒度分布では、μm以下の分布以外に～μmの範囲で分布がみられ、その中心粒径はμmでした。μm以下の粒子が多いことから、燃焼時に発生したすすが主体であり、第二にμm程度の摩耗粒子の割合が高いと推定されます。異常摩耗の早期発見のパラメータであるIs値は、レベルと高い値でした。また、潤滑部の摩耗が認められたため、定期的に潤滑油分析を実施し、摩耗推移を監視することが有用と考えます。フェログラフィーで観察された代表的な粒子は以下の通りです。正常な摩耗粒子・潤滑状態が正常なマイルド摩耗により発生。切削粒子・異物や金属表面の微小突起による切削摩耗により発生。シビア粒子・潤滑状態がやや厳しい凝着摩耗により発生。極微小領域で油膜切れが発生したことを示します。切削粒子、シビア粒子は、摩擦面が将来的に異常摩耗へ進展する可能性を示唆しているため、傾向監視が有用と思われます。詳細は、別紙傾向監視が必要な摩耗粒子をご覧ください。コンロッドメタル、クランクメタルの摩耗SOAP-Tでメタルの主成分である錫がppm、鉛がppm、銅が.ppm検出されたことから、コンロッドメタル、クランクメタルが局所的に摩耗していると推定されました。ディーゼルエンジンのメタルは、別紙コンロッドメタル・クランクメタルの摩耗に示すように、積層構造になっており、一般的に最表面はホワイトメタル層が存在し、その下にニッケル層、さらにその下には銅と鉛の合金であるケルメット層が存在します。ケルメット層の上に鉛メッキされたメタルもありますが、今回ニッケルが検出されていることから、当該機のメタルはホワイトメタルを使用した三層構造である可能性が高いと推定されます。当該機のメタル接触部面積を、弊社が過去経験したメタル接触部面積と油量の情報からmmと仮定し、分解点検後のメタル成分の累積濃度を基に、メタル接触部分が均一に摩耗した場合の摩耗深さを計算すると、ホワイトメタル層の摩耗深さは.μmとなります。ホワイトメタル層の厚さがμm程度だとすると、摩耗深さの計算結果から、メタルの摩耗は、ニッケル層、更にはケルメット層に到達していないと考えられます。しかし、今回、ケルメット層成分の銅、鉛が比較的高い値で検出されたことから、異物などが噛み込む事によって、ケルメット層まで到達するような傷が発生していると推定され、注意が必要です。前回に比較して、メタル成分の金属濃度に大きな変化はないことから、現状は摺動部の油膜は保持できており、比較的摩耗は安定していると推定されますが、今後の摩耗進行によって油膜保持が困難になる可能性があるため傾向監視することが有用です。図メタルの摩耗状態推定フローまた、ホワイトメタル層の厚さをμm、メタルの摩耗が傷のみであったと仮定した場合の、三層目の摩耗深さを計算しました。この摩耗深さは検出された錫および銅濃度とホワイトメタル層の厚さを基にしており、傷の数や面積に依らない計算となります。その結果、三層目の摩耗深さは約μmと計算されました。実際には、傷以外の摩耗による錫の発生も考えられるので、三層目の摩耗深さは約μm以上であると推定されます。固形カルシウム化合物の生成SOAP-Tでカルシウムが.ppm検出されました。この固形カルシウムは、使用油に混入した燃焼ガス中の酸成分がカルシウム添加剤と中和反応して生成されます。SOAP-Tで鉄が検出されていることから、シリンダライナおよびピストンリングが摩耗し、気密性が低下して燃焼ガスが混入している可能性が考えられます。固形カルシウム化合物は比較的硬いため、摺動面に噛み込み、切削摩耗が進行することが懸念されます。詳細は、別紙固形カルシウム化合物の生成をご覧ください。
報告№109-09184 報告№109-09184 | 分析№109-001462 分析№109-001462 | 109-001462 | 今回の採油は、主機停止中に点検孔から実施しているため、別紙油中粒子の沈降の影響に示すように、沈降の影響を受けて分析データが低濃度に出る可能性があります。今回の分析は、以上のことを踏まえて結果を検討します。軸受の潤滑状態および定期試験を実施し、前回データと照合した結果、SOAP／D－SOAPで鉄および錫濃度が増加していたことが確認されました。油中の粒子濃度は、油膜破断による発生や、油槽内などでの沈降が均衡したところで一定、いわゆる平衡状態になります。このバランスが崩れると増加する場合と減少する場合とに分かれます。本軸受の場合、異常摩耗の早期発見パラメータであるフェログラフィーのIs値がのマイナス乗と良好の範囲にあるものの、摩耗粒子の形態観察でフレッティングにより発生したμm以下の赤錆が多く観察されました。SOAP／D－SOAPで鉄およびメタルの主成分である錫が増加していることから、フレッティングおよびメタルの摩耗が発生しているものと考えられます。フレッティングは、スラストランナー固定部やスラストメタル台金部の鉄系材料が接合されたり、勘合されていたりする部分で発生します。起動停止が頻繁にあるような場合には、軟らかい軸受表面に硬いフレッティング粒子が埋め込まれます。これが原因で起動時のトルク増大による起動開度の増加に繋がることもあります。巡視の際には、起動開度の増加や軸受温度の跳ね上がり等の変化に注意して下さい。また、軸受メタルの摩耗進行が確認されたため、軸受メタルの摩耗深さを計算して評価しました。本試料油は、水車メタル、スラストメタルの箇所を潤滑しているため、面圧の高いスラストメタルに摩耗が集中したと仮定して評価を行いました。その結果、スラストメタルの平均的な摩耗深さは最大でμmとなり、表面粗さをsと仮定すると、摩耗発生範囲は、表面粗さの分の程度であることが分かりました。機器停止中の採油であり、粒子の沈降の影響で低濃度になっている可能性がある条件にもかかわらず、摩耗の発生が確認されたことから、埋め込まれた赤錆などにより、さらに摩耗が進行することが懸念されるため、採油箇所を水車メタルおよびスラストメタル各々の戻り配管から採油を実施し、その分析結果から発生部位を確認することを推奨します。次回の採油は、主機運転中または停止直後に実施することを併せて推奨します。これらのことは、前回に比較して、計数汚染度は等級に変化はなく、SOAP／D-SOAPの鉄および錫濃度が増加したこと異常摩耗の早期発見パラメータであるフェログラフィーのIs値がのマイナス乗と良好の範囲にあり、摩耗粒子の形態観察の結果、フレッティングにより発生したμm以下の赤錆が多く観察されたこと以上のことから判断しています。潤滑油の基本特性潤滑油の基本特性は、良好の範囲にあることから、本試料油は継続使用可能と判断します。
報告№109-09136 報告№112-00368 | 分析№109-001160 分析№112-001530 | 112-001530_date130125 | ポンプ軸受と潤滑油は、継続使用可能な状態であるため、分解点検の必要はないと判断します。但し、油中の汚染度が高く、今後も摩耗の進行を傾向監視するため、以下の対策を推奨します。更油および油槽内の清掃潤滑油が汚染されていることから、油槽内は汚染されていると思われます。更油をする際には、油槽内を清掃し、更油する新油もNAS級程度の清浄な潤滑油を更油することを推奨します。定期的な分析定期的な分析を実施することにより、データの変化から異常の兆候を早期に発見することが可能となります。今後懸念される切削摩耗および凝着摩耗の進行を監視するため、定期的に分析を実施することを推奨します。はフェログラフィーおよびSOAP-Tの結果から総合的に判断した結果、傾向管理が必要な状態にあると考えられます。フェログラフィー【定量分析：Is値】Is値は異常摩耗の早期発見パラメータのつで、摩耗粒子を定量化するために用います。今回のIs値はの乗と高い値でした。フェログラフィー【定性分析：摩耗粒子および摩耗形態観察】分析結果から比較的多く観察された粒子は、以下の通りでした。正常な摩耗粒子・潤滑状態が正常なマイルド摩耗により発生。切削粒子・異物や金属表面の微小突起による切削摩耗により発生。黒錆・潤滑状態がやや厳しい凝着摩耗により発生。金属接触が厳しく、且つ、高い摩擦熱が発生していると考えられます。観察された摩耗粒子の中でも切削粒子は、注意が必要です。切削摩耗は、他の摩耗形態に比較して摩耗進行速度が速く注意が必要で、定期的なトライボ診断による状態監視が必要と考えます。切削摩耗の原因となる混入異物が残留している場合、この異物により切削摩耗が継続して発生する可能性があります。Iカップリング発光分光分析【SOAP-T】検出された金属元素から発生箇所を推定すると、以下の通りでした。鉄、鉛、銅、アンチモン、錫、亜鉛・軸受等カルシウム、アルミニウム、ナトリウム・外部混入異物オイルリングの摩耗オイルリングと主軸間、またはオイルリングと軸受台金側面との間で摩耗が発生していると推定されます。このような場合、オイルリングと主軸の間で摩擦が低下したり、台金との摩擦が増大するなどの影響でオイルリングが円滑に回転し難い状況が発生します。その結果、潤滑油のかき揚げ量が減少し、軸受摺動面で油膜切れを引き起こす可能性があります。計数汚染度は当社推奨の管理限界値を超えていました。計数汚染度計数汚染度はNAS級以上と当社推奨の管理限界値NAS級を超えていました。重量汚染度はmg/mlと当社推奨の管理限界値mg/ml以下にあり、良好でした。光学顕微鏡写真重量汚染度で濾過したフィルタ表面上の夾雑物を光学顕微鏡で観察した結果、鉄錆、砂等が観察されました。は良好と判断します。粘度粘度はmm/sと新油値のmm/sに比較して、粘度変化率は-％で、当社推奨の管理限界値である±％以内にあり、良好と判断します。水分は.ppmと当社推奨の管理限界値の以下にあり、良好でした。酸価は.mgKOH/gと新油値の.mgKOH/gに変化はなく、良好と判断します。IRIRチャートの結果、新油と使用油のスペクトルパターンはほぼ一致し、また、油劣化の兆候を示すカルボン酸の吸収が確認されていないことから、良好と判断します。
報告№106-4533 報告№106-4533 | 分析№106-00890 分析№106-00890 | 106-00890 | 点検前に設備の状態を確認することを目的とした。汚染度重量汚染度がmg/mlと当社推奨の管理限界値を超えていました。フィルタ表面が茶色になっており、D－SOAPで油の添加剤成分であるリン、亜鉛、カルシウムが検出されたことから、重量汚染度が高い原因は、油の添加剤成分の析出によるものと考えられました。潤滑状態異常摩耗の早期発見パラメータであるIs値が.と良好の範囲にあり、良好の範囲にあると判断できますが、観察された摩耗粒子の中にはμmサイズのシビア粒子が観察されており、局部的に油膜切れが発生していると考えられます。今後は定期的にトライボ診断を実施し、摩耗の進行状況を確認することを推奨します。銅の溶出SOAPの結果で銅がppm検出されました。これは、銅を使用した部分の溶出が発生していると考えられました。この溶出は検出された亜鉛系添加剤の成分と銅とが反応し、溶出することが知られています。銅濃度は別紙鉱油の酸化に対する金属触媒の影響に示すように銅濃度が増加すると酸化速度が速まりますので、酸化劣化の進行状況を油分析により監視されることを推奨します。これらのことは、重量汚染度がmg/mlと当社推奨の管理限界値超えていたこと異常摩耗の早期発見パラメータであるフェログラフィーのIs値が.と良好の範囲にあるものの、摩耗粒子形態観察の結果、金属接触が厳しい場合に発生するシビア粒子、外部から混入した鉄錆が観察されたことSOAPの結果、銅がppm検出されたことD－SOAPの結果、油の添加剤成分であるリン、亜鉛、カルシウムが検出されたこと以上のことから判断しました。【点検時の推奨対策】次回点検時に実施をは、トライボ診断の結果から油のスラッジであるスラッジが多く確認されており、このスラッジの溶解・分散と油濾過を推奨します。
報告№102-6039 | 分析№102-00695 | 102-00695 | 分析の結果、D－SOAP、フェログラフィーを除く項目は良好でした。D－SOAPの結果、オイルリングの主成分である銅が検出されました。フェログラフィーの結果、摩耗過酷度を示すIs値が.と良好の範囲でした。摩耗粒子形態観察の結果、厳しい金属接触により発生したμmサイズのシビア粒子が観察され、また、オイルリングの摩耗により発生した銅合金がやや多く確認されました。汚染の要因は、オイルリングの摩耗によるものと考えられました。直ちに異常ではないものの、今後、オイルリングの触れ回りが増大し、潤滑油を適正にかきあげることができなくなり、油膜切れを発生させること懸念されるため、巡視の際にオイルリングの回転状況を確認するとともに、ヶ月後に再分析を実施し、摩耗の進行状況を確認されることを推奨します。尚、SOAPで油の添加剤成分であるリンがppm、亜鉛がppmバリウムがppm検出されました。これらは、日石三菱FBKタービンに含まれていない添加剤であることから、異種油が混入した可能性があるため、以前使用していた油名をお知らせ下さい。
報告№107-4545 報告№108-5101 | 分析№107-02185 分析№108-03170 | 108-03170 | トライボ診断の結果、粘度を除く項目は良好です。粘度は、前回同様に新油値のmm/sに比較し変化率が-.％のmm/sとなっており、当社推奨の管理限界値である±％を超えています。粘度低下の要因のひとつとなる異種油の混入や劣化がIRで確認できなかったことから、今回の粘度低下は、潤滑油の製造ロットによる差異、または、潤滑油の分子がせん断作用を受けて低下したことなどが考えられます。現在のところ、本試料油は継続使用可能な状態にありますが、粘度低下は、シール部からの漏れ量の増加や、油膜形成に影響し摩耗の促進につながりやすくなることから、定期的な分析により粘度の低下および油の劣化の進行状況を確認することを推奨します。粘度が当社推奨の管理限界値を超えています。粘度は当社推奨の管理限界値を超えています。粘度はmm/sと新油値mm/sに比較して、粘度変化率は-.％で、当社推奨の管理限界値である±％を超えています。粘度はmm/sです。粘度はmm/sです。粘度指数はです。粘度指数はです。水分は良好。水分はppmと当社推奨の管理限界値の以下にあり、良好と判断します。全酸価は良好。全酸価は.mgKOH/gと新油値.mgKOH/gに比較して高いものの、IRの結果で油劣化の兆候を示すカルボン酸の吸収が確認されていないことから、良好と判断します。
|  | 113-001258 | 分析の結果、潤滑油は粘度が低下し、水分が高濃度でした。また、油中の汚染度が高いことから、に示す対策を推奨します。軸受分析の結果から、軸受の潤滑状態を示すデータに異常は確認されなかったものの、油中金属濃度をSOAP-T法により分析した結果、銅を使用した箇所の摩耗によると推定される銅が比較的高濃度に検出されたことから、潤滑系統内のブッシュ、或いは、転がり軸受の保持器などが摩耗している可能性が考えられます。但し、検出濃度が直ちに異常と判断される濃度ではないため、軸受は継続使用可能と判断します。尚、油中摩耗粒子の観察で切削粒子および疲労摩耗粒子が観察されたことから、今後の摩耗進行の有無を確認するためにも傾向監視を継続することが有効です。に示す対策を推奨します。更油粘度低下が確認されており、潤滑部で油膜切れなどによる摩耗の発生が懸念されます。また、水分が高濃度であることから水分の影響で油槽内に錆が発生し、その影響で摩耗が発生する懸念があります。さらに、油中の汚染度が高いことから、摩耗粒子や異物等が軸受軌道面に噛み込むことによる摩耗の進行が懸念されます。これらの予防処置として更油を推奨します。定期的なトライボ診断実施定期的な分析を実施することにより、データの変化から異常の兆候を早期に発見することが可能となります。今後懸念される切削摩耗、疲労摩耗の進行を監視するため、定期的なトライボ診断の実施を推奨します。潤滑油は粘度の低下し、水分が高濃度でした。粘度粘度は、mm/sと新油値のmm/sに比較して粘度変化率が-％となっており、当社推奨の管理限界値である±％以内を超えていました。適正な粘度範囲で使用していない場合、潤滑部で油膜切れが発生し、摩耗の進行に繋がることが懸念されます。水分はppmと当社推奨の管理限界値を超えていました。今後、水分の影響で油槽内に錆が発生し、その影響で摩耗が発生する懸念があります。酸価・IR酸価劣化の進行度は、酸価およびIRの結果から総合的に判断します。酸価は、.mgKOH/gと新油値.mgKOH/g以下にあり、IRの結果で油劣化の兆候を示すカルボン酸の吸収が確認されていないことから、良好と判断します。計数汚染度は当社推奨の管理限界値を超えていました。D-SOAPで油の添加剤成分であるリンが検出され、フィルタ表面の異物観察で金属片、粘ちょう物、鉄錆、砂等が観察されたことから、汚染度が高い要因は、摩耗とスラッジ、そして外部混入異物の影響と思われます。計数汚染度計数汚染度はNAS級以上と当社推奨の管理限界値NAS級を超えていました。重量汚染度は.mg/mlでした。光学顕微鏡写真重量汚染度で濾過したフィルタ表面上の夾雑物を光学顕微鏡で観察した結果、金属片、スラッジ、鉄錆、砂等が観察されました。はフェログラフィーおよびSOAP-Tの結果から総合的に判断した結果、継続使用は可能ですが、今後の機器の機能を確認するためにも傾向管理が有用と考えます。フェログラフィー【定量分析：Is値】Is値は異常摩耗の早期発見パラメータのつで、摩耗粒子を定量化するために用います。転がり軸受の場合、潤滑状態が良好であればIs値はの乗以下となり、潤滑状態が厳しくなるにつれてIs値は上昇していきます。今回のIs値は、の乗と高い値でした。フェログラフィー【定性分析：摩耗粒子および摩耗形態観察】分析結果から観察された代表的な粒子は、以下の通りでした。切削摩耗・異物や金属表面の微小突起による切削摩耗により発生。疲労摩耗粒子・繰返し応力を受けて発生。鉄錆等・外部から混入したと考えられます観察された摩耗粒子の中でも切削粒子は、将来的な摩耗の進行に繋がる可能性を示唆しているため、傾向監視が必要と思われます。摩耗形態の中でも切削摩耗は摩耗進行速度が速く、転がり軸受でこの摩耗形態が発生した場合には寿命が分の程度に低下することも知られており、切削摩耗により生じた軌道面の損傷が起点となって転がり軸受の寿命となるフレーキングに進展することから傾向監視による経過監視が必要です。切削摩耗の発生原因となる混入異物が残留している場合、この異物により切削摩耗が継続して発生する可能性があります。Iカップリング発光分光分析【SOAP-T】検出された金属元素から発生箇所を推定すると、以下の通りでした。鉄、鉛、銅、クロム、アンチモン、錫、亜鉛・軸受等リン、モリブデン・添加剤カルシウム、バリウム、アルミニウム、ナトリウム、マグネシウム・外部混入異物銅を使用した箇所の摩耗SOAP-Tで銅が検出されました。銅を使用した箇所は、転がり軸受の保持器で使用されている場合があります。本軸受の保持器に銅であるとすると、今後保持器の摩耗が進行することで転動体とのギャップが大きくなると共に振動が増大し、摩耗の進行につながることが懸念されます。
報告№109-09094 報告№110-00147 | 分析№109-000893 分析№110-000549 | 110-000549 | は良好と判断します。尚、RBOTがminと新油値のminに比較してmin減少していました。このまま継続使用した場合、この減少傾向から限界値に到達するのは、別紙図RBOTの減少傾向に示すように年月と推定され、残りの継続使用期間は、約ヶ月と定検周期を下回っていることが確認されました。潤滑油は継続使用可能な状態にありますが、残りの継続使用期間が約ヶ月と定検周期のヶ月を下回っており、更油を計画されることを推奨します。≪状態監視とパラメータ≫分析の目的および各分析のパラメータは以下の通りです。特性低下目的：油の分析結果から、や劣化傾向ならびに添加剤の消耗程度、残存寿命などを確認する。粘度JISK全酸価JISK赤外線吸収スペクトルJISK酸化安定度試験JISK汚染目的：油の分析結果から、砂塵あるいは水・異種油などによるや、異物混入の有無を確認する。水分JISK計数汚染度JISB重量汚染度JISB光学顕微鏡観察摩耗目的：油中の摩耗粒子を分析する事により、回転・摺動部の潤滑状態、摩耗劣化の程度、余寿命などを解析する。摩耗診断電子顕微鏡観察JISKX線マイクロアナリシス油中金属濃度）JISK≪分析結果≫特性低下粘度：良好粘度値mm/sの新油値mm/sに対する変化率は-.％であり、当社推奨の管理限界値±％以内に留まっています。全酸価：良好全酸価.mgKOH/gは新油値の.mgKOH/gに比較して変化はないことから問題は無いと判断します。赤外線吸収スペクトル：良好酸化安定度試験：良好酸化安定度試験の結果、数値minは当社推奨の管理限界値min以上に留まっており、現時点での使用は可能と判断します。汚染水分：良好水分値ppmは当社推奨の管理限界値以内に留まっています。計数汚染度：今回は実施していません。重量汚染度：今回は実施していません。光学顕微鏡観察：今回は実施していません。摩耗摩耗診断電子顕微鏡観察・X線マイクロアナリシス：今回は実施していません。油中金属濃度：今回は実施していません。
報告№109-09136 報告№111-00753 | 分析№109-001160 分析№111-003807 | 111-003807 | グリースおよび軸受は継続使用可能な状態にあると判断します。フェログラフィー摩耗粒子の形態で比較的多く観察された粒子は、潤滑状態が正常な場合に発生する摩耗粒子でした。このような摩耗粒子が観察された場合には、潤滑部では正常なマイルド摩耗が発生していることが分かります。Iカップリング発光分光分析供試グリースを分析した結果、検出された金属元素は、SOAPの結果表に示すように、鉄、ニッケル、リン、亜鉛、カルシウム、アルミニウム、ナトリウムでした。これらの検出された金属元素から発生箇所を推定すると鉄、ニッケル・軸受等リン、亜鉛、カルシウム、アルミニウム、ナトリウム・添加剤および増ちょう剤であると思われます。このうち、機械部品が摩耗したと思われる元素はのグループです。グリースのちょう度、滴点、全酸価、IRの各データは良好でした。
報告№107-0217 報告№107-0217 | 分析№107-01170 分析№107-01170 | 107-01170 | 分析の結果、全てのデータが良好であることから、この油は継続使用可能であり、潤滑状態も正常と判断します。は良好と判断します。粘度は良好と判断します。粘度はmm/sと新油値mm/sに比較して、粘度変化率は+％で、当社推奨の管理限界値である±％以内にあり、良好と判断します。水分は良好と判断します。水分はppmと当社推奨の管理限界値の以下であり、良好と判断します。全酸価は良好と判断します。全酸価は.mgKOH/gと新油値.mgKOH/gに比較して高い値を示しているものの、IRの結果で油劣化の兆候を示すカルボン酸が確認されていないことから良好と判断します。IRの結果、良好と判断します。IRの結果、油劣化の兆候を示すカルボン酸の吸収が確認されていないことから、良好と判断します。RBOTの結果、良好と判断します。RBOTはminと当社推奨の管理限界値のmin以上であり、良好と判断します。は良好と判断します。計数汚染度は良好と判断します。計数汚染度はNAS級と当社推奨の管理限界値のNAS級以内であり、良好と判断します。重量汚染度は良好と判断します。重量汚染度は.mg/mlと当社推奨の管理限界値のmg/ml以内であり、良好と判断します。機器の潤滑状態機器の潤滑状態は正常と判断します。SOAPの結果は良好です。SOAPの結果、油の添加剤成分であるバリウムがppm検出されました。軸受の摩耗を示す錫は検出されていないことから良好と判断します。D－SOAPの結果、軸受の摩耗を示す錫が検出されました。D－SOAPの結果、鉄が、軸受の摩耗示す錫が、油の添加剤成分であるバリウム、外部から混入したと思われるナトリウム、カルシウムが検出されました。フェログラフィーの結果は良好です。異常摩耗の早期発見パラメータであるフェログラフィーのIs値が.と良好の範囲にあり、潤滑状態は正常と判断します。
報告№109-09131 報告№109-09131 | 分析№109-001115 分析№109-001115 | 109-001115 | 泡立ち試験の結果は、-と新油値の-に比較して高い値でした。消泡性の性能が低下していることが確認されたことから、今後の使用状況によっては油の酸化劣化が進行したり、ギヤ歯面およびベアリング軌道面で油膜切れが発生したりする場合があるため、消泡剤の添加による消泡性能の改善など何らかの対応が必要になると思われます。また、を示す粘度、水分、全酸価の各データが良好の範囲にあることから、本試料油は継続使用可能と判断します。機器の潤滑状態潤滑状態の異常の早期発見パラメータである潤滑状態指数は、の乗と濾過設備のない機器であれば正常な潤滑状態にあると判断できます。当該機の潤滑系は、油中汚染粒子を濾過するフィルタが設置されているため、別紙インライン・オフラインフィルタの影響に示すとおり、潤滑状態が異常となり大型の摩耗粒子が発生したとしても発生した粒子の大部分が捕捉されてしまい、結果として正常な潤滑状態にあると誤認してしまう可能性があります。そのため、フィルタの影響を考慮に入れLCインデックスを求めたところ、その結果は摩耗がやや厳しい状態に分類されるの乗領域となりました。計算により求めたLCインデックスがこの値であれば、ギヤの継続続使用は可能と思われますが、的確な潤滑状態の確認には再分析による確認が必要と思われます。再分析は、前回採油から今回採油まで年ヶ月経過していますので、安全をみてヶ月後を推奨します。尚、比較的多く観察されたサイズがμmであることから、μm精度のフィルタ精度が架橋現象などにより目詰まりを起している可能性が考えられますので、点検時に差圧の上昇またはオフラインフィルタの吐出量が減少していないかご確認下さい。泡立ち試験の結果、消泡性能が低下していることが確認されています。粘度は良好。粘度は.mm/sと新油値mm/sに比較して、粘度変化率は+％で、当社推奨の管理限界値である±％以内にあり、良好と判断します。粘度はmm/sとなっています。粘度はmm/sとなっています。粘度指数はとなっています。粘度指数はとなっています。泡立ち試験は-です。泡立ち試験は-と新油に比較して高い値となっています。消泡性能が低下していることが確認されています。水分は良好。水分はppmと当社推奨の管理限界値の以下であり、良好と判断します。全酸価は良好。全酸価は.mgKOH/gと新油値.mgKOH/g以内にあり、良好と判断します。機器の潤滑状態精密な濾過設備がない機器であれば、潤滑状態指数は正常の範囲にあると判断します。潤滑状態指数は正常の範囲にあると判断します。異常摩耗の早期発見パラメータである潤滑状態指数がの乗と精密な濾過設備がない機器であれば、潤滑状態指数は正常の範囲にあると判断します。
報告№108-0411 報告№110-00527 | 分析№108-02744 分析№110-002401 | 110-002401_date110105 | Iカップリング発光分光分析供試のギヤ油を分析した結果、油中金属濃度の表に示すように鉄、ニッケル、リン、カルシウム、ナトリウムが検出されました。これらの検出された金属元素から発生箇所を推定すると鉄、ニッケル・ギヤ・軸受等リン・オイル添加剤カルシウム、ナトリウム・外部混入異物であると思われます。このうち、機械部品が摩耗したと思われる元素はのグループです。摩耗量の推定ギヤの主成分である鉄濃度と油量Lから鉄の体積を計算すると.cmとなります。本試料油は更油からヶ月間使用しておりますので、計算結果はヶ月間で発生した摩耗体積と考えることができます。したがいまして、本減速機は使用開始からヶ月が経過しておりますので、摩耗の発生状況に変化がなければ、鉄の摩耗体積はmmとなり、mm×mm×mm程度の体積が摩耗したと考えることができます。また、この減速機は平成年月から使用が開始されており、累積起動停止回数が回となります。この減速機における摩耗速度は、起動停止回当たり×mmとなります。この体積は、決して少量であるとは言い難く、この摩耗体積がギヤ歯面のギャップにどの程度影響しているかを確認して管理する必要があると思われます。また、この予備ゲート減速機の摩耗速度は、主ゲート減速機に比較して、約倍早く、この点にも注意が必要です。本試料油は更油からヶ月間使用しておりますので、ギヤの主成分である鉄濃度と油量Lから鉄の摩耗量を計算により求めると、この間の体積は.cmとなります。この摩耗量を基に、使用開始からヶ月間で発生した総摩耗量を試算した結果、その体積はmm程度と推定されました。平成年月の使用開始以来、当該減速機の累積起動停止回数は回となっていることから、総摩耗体積を累積起動停止回数で除した起動停止回当たりの摩耗量は×mm/回となりました。この回当たりの摩耗量を、ギヤの歯数と枚あたりの面積で除したものがギヤの回当たりの摩耗量となり、今後の使用状況を知る有益なパラメータとなるため、以下に示す各パラメータをご提供いただければ、ギヤのバックラッシを計算し、その計算結果がメーカの推奨する管理範囲にあるかについて評価することが可能です。是非情報をご提供下さい。情報提供が必要な情報は、減速機内部の各歯車の構造が確認できる図面各ギヤの形式歯形モジュール歯数歯幅の項目です。フェログラフィー異常摩耗の早期発見パラメータとして摩耗粒子を定量化して評価するフェログラフィーのIs値は、潤滑状態は正常なの乗でした。摩耗粒子の形態観察で繰返し応力を受けて発生する疲労摩耗粒子が比較的多く観察されました。潤滑部では、疲労による疲労摩耗が発生していることが分かりました。計数汚染度は当社管理限界値に到達していました。フィルタ表面の異物観察で表面が茶褐色で金属片、鉄錆、砂等が観察されたことから、汚染度が高い要因は、摩耗とスラッジ、外部混入異物の影響と思われます。粘度、全酸価、IRの各データは良好でした。摩耗粒子の形態観察結果などから、本減速機は継続使用可能な状態にあると判断できますが、仮定において求めた累積摩耗体積は決して少ないとは考え難いため、定期的な分析による状態監視を継続する必要があると考えます。トライボ診断では、以下に示す各パラメータをご提供いただければ、ギヤのバックラッシを計算し、その計算結果がメーカの推奨する管理範囲にあるかについて評価することが可能です。是非情報をご提供下さい。なお、に関する各データが良好であることから、この油は継続使用可能と判断します。
報告№109-09136 報告№110-00319 | 分析№109-001160 分析№110-001306 | 110-001306 | は、油の粘度、油中のスラッジの発生量を判断パラメータに、粘度、全酸価、IR、RBOTで評価します。分析の結果、油の粘性を示す粘度は、新油値の.mm/sに比較して粘度変化率が-％のmm/sとほぼ変化はなく、また油中のスラッジの発生量を示す全酸価は、新油値の.mgKOH/gに比較して大きな変化のない.mgKOH/gと劣化は確認されなかった。さらにはIRの結果でも油が劣化した場合に発生するカルボン酸の発生も確認されず、酸化防止剤の残存量を示すRBOTは、限界値minに比較して、十分に残量があるminであった以上のことから、潤滑油の劣化は確認されませんでした。一方、油中の水分を計測した結果、水分は.ppmと新油と同等であり、継続使用可能な状態にあることが確認されました。潤滑油は継続使用可能な状態にあると判断します。なお、潤滑油の余寿命は、RBOTの使用時間当たりの減少量から推定しますが、推定には新油値と使用油のRBOT値に加えて、使用時間または直近の油入替日が必要となります。今後は、可能であればご提供下さい。
報告№108-0227 報告№110-00732 | 分析№108-01664 分析№110-003407 | 110-003407 | 【評価：B＋】Iカップリング発光分光分析供試のディーゼルエンジン油を分析した結果、検出された金属元素は、油中金属濃度の結果表に示すように、鉄、鉛、銅、錫、リン、亜鉛、カルシウム、アルミニウム、ケイ素、ナトリウム、マグネシウム、ホウ素が検出されました。これらの検出された金属元素から発生箇所を推定すると鉄、鉛、銅、錫・エンジン部品リン、亜鉛、カルシウム、マグネシウム、ホウ素・オイル添加剤アルミニウム、ケイ素、ナトリウム・外部混入異物であると思われます。このうち、機械部品が摩耗したと思われる元素はのグループです。カルシウムなどの析出油中金属濃度で固形分のカルシウムがppm検出され、また鉄も.ppm検出されました。エンジンオイル中に検出されるカルシウムは、燃焼ガス中に含まれている硫黄分と反応して微小サイズの硫酸カルシウム、いわゆる石膏が生成されます。この硫酸カルシウムは、モース硬度がとコンロッドやクランクメタルの主成分である錫や鉛の～と同等の硬さで、サイズは数μmから数十μmになることもあります。本試料の場合、鉄が金属イオン濃度ではppm、固形分では.ppm検出されており、これはコンロッドメタルのメタル部に埋め込まれたカルシウム化合物が鉄側を摩耗させている現象があると推定できます。カルシウム化合物が軸受の油膜に混入した場合は、潤滑面では摩耗形態の中で摩耗速度が最も速い切削摩耗が発生し、メタルは短期間で摩耗することが判明しています。潤滑油中の固形分としてのカルシウムは、オイルリングやトップリングが正常であればほとんど検出されませんが、当該機の場合は、オイルリングが摩耗し燃焼室から燃焼ガスや未燃焼ガスが潤滑油中に入り易くなっている可能性が考えられます。フェログラフィー異常摩耗の早期発見パラメータとして摩耗粒子を定量化して評価するフェログラフィーのIs値は、潤滑状態が厳しいの乗でした。摩耗粒子の形態で比較的多く観察された粒子は、潤滑状態が正常な場合に発生する摩耗粒子、異物の噛み込みなどで発生する切削粒子、金属接触が厳しく、且つ、摩擦熱が高い場合に発生する黒錆でした。このような摩耗粒子が観察された場合には、潤滑部では正常なマイルド摩耗、異物による切削摩耗とやや厳しい摩耗による凝着摩耗が発生していることが分かります。切削摩耗は、他の摩耗形態に比較して摩耗進行速度が速く注意が必要で、定期的なトライボ診断による状態監視が必要と考えます。切削摩耗の原因となる混入異物が残留している場合、この異物により切削摩耗が継続して発生する可能性があります。【評価：B＋】計数汚染度はNAS級以上と汚染されていました。フィルタ表面の異物観察で金属片、鉄錆、砂等が観察されたことから、汚染度が高い要因は、摩耗、エンジンオイルの反応生成物、そして外部混入異物の影響と思われます。【評価：C＋】粘度粘度がmm/sと新油値の.mm/sに比較して、粘度変化率は-％で、当社推奨の管理限界値である±％を超えていました。一般に、内燃機関における粘度低下は、下図に示す通り熱分解と低粘度油の混入、その他に油種・油名の間違いなどが考えられます。熱分解による粘度低下は、燃焼による高温の影響で油が熱分解し低分子化することで低下しますが、同時に油の酸化防止剤も消耗し、その結果として全酸価が低下したり、あるいは熱分解によって粘着性のある劣化物も生成し、スラッジ量が増加したりするという現象がみられます。本試料油の場合は、分析の結果から全塩基価の低下やスラッジ量の増加が見られないことから熱分解による粘度低下の可能性は低いと思われます。一方、低粘度油が混入して粘度が低下するケースでは、エンジン燃焼室から未燃焼燃料が油に混入した場合が考えられます。油に引火点の低い燃料油が混入すると、エンジン内での異常燃焼の発生につながることがあり、十分な注意が必要です。エンジン油は適正な粘度範囲で使用していないと油膜切れなどによる金属接触が発生する場合がありますので、粘度低下には注意が必要です。水分はppmと当社推奨の管理限界値を超えていました。今後、水分の影響でエンジン内部に錆が発生し、その影響で摩耗が発生する懸念があります。【評価：C＋】軸受および潤滑油は継続使用可能な状態にあると判断します。但し、粘度の低下と水分濃度およびカルシウム濃度が高いことから、以下の対策を推奨します。次回点検でオイルリングの点検オイルリングの摩耗により、燃焼ガスのシール性が低下し、燃料油の混入による粘度低下とカルシウム添加剤の反応生成物が高濃度に見られることから、次回点検ではオイルリングの点検が必要と思われます。更油粘度の低下および水分混入が確認されており、油膜切れなどによる摩耗と水分の影響で発生する腐食摩耗の発生が懸念されます。これらの予防処置として更油を推奨します。定期的な分析エンジン内部の摩耗の進行を監視するため、定期的に分析を実施し、摩耗の進行状況を確認することを推奨します。
報告№108-0411 報告№113-00343 | 分析№108-02745 分析№113-001362 | 113-001362 | 分析の結果、計数汚染度はNAS級以上、重量汚染度はmg/mlと共に当社推奨の管理限界値を超えていました。使用するには、汚染度の改善が必要と思われます。油槽内の異物油槽内で観察された異物は、摩耗粒子やスラッジなどの粘ちょう物、砂や繊維などの外部混入異物が比較的多く観察されました。濾過漏油返油油槽内の油を使用するのであれば、汚染されていることから、濾過を実施してから使用することを推奨します。分析結果計数汚染度、重量汚染度は共に当社推奨の管理限界値を超えていました。計数汚染度計数汚染度はNAS級以上と当社推奨の管理限界値のNAS級を超えていました。重量汚染度はmg/mlと当社推奨の管理限界値のmg/mlを超えていました。機器の潤滑状態摩耗粒子の形態観察の結果、潤滑状態が正常な場合に発生する摩耗粒子、金属接触が厳しい場合に発生するシビア粒子、金属接触が厳しく、且つ、摩擦熱が高い場合に発生する黒錆、局部的に高圧・高温となる場合に発生するフリクションポリマ、外部から混入したと思われる赤錆、砂等が比較的多く観察されました。SOAPSOAPの結果、亜鉛がppm、油の添加剤成分であるリンがppm、外部から混入したと思われるホウ素がppm検出されました。D-SOAPD-SOAPの結果、鉄がppm、鉛がppm、銅がppm、錫が、亜鉛が、油の添加剤成分であるリンが、外部から混入したと思われるカルシウムが、バリウムが、ナトリウムが検出されました。フェログラフィー異常摩耗の早期発見パラメータであるフェログラフィーのIs値が.×と高く、摩耗粒子の形態観察の結果、潤滑状態が正常な場合に発生する摩耗粒子、金属接触が厳しい場合に発生するシビア粒子、金属接触が厳しく、且つ、摩擦熱が高い場合に発生する黒錆、局部的に高圧・高温となる場合に発生するフリクションポリマ、外部から混入したと思われる赤錆、砂等が比較的多く観察されました。
報告№109-09136 報告№113-00468 | 分析№109-001160 分析№113-001905 | 113-001905_date140218 | 対象設備は継続使用可能な状態にあると判断します。但し、潤滑油は水分が高く、また、摩耗促進の要因となる固形のカルシウム化合物が高い値で検出されたことから以下の対策を推奨します。対策更油油中の水分の影響により金属表面で腐食摩耗が発生し、発生した鉄錆等の粒子が潤滑部に噛み込み摩耗が進行する懸念があります。また、固形のカルシウム化合物が高い濃度で検出されたため、この化合物がコンロッドメタルやクランクメタルの摩耗を促進させる可能性があることから、更油を推奨します。次回点検でピストンリング、シリンダライナの点検カルシウム化合物発生の原因は、ピストンリングやシリンダライナの摩耗によって燃焼ガスのシール性が低下し、燃焼ガス中の硫黄分と油中のカルシウム添加剤が中和反応するためと考えられます。そのため、次回点検ではピストンリングおよびシリンダライナの摩耗状態の点検を推奨します。定期的な分析今後懸念される摩耗の進行を監視するため、定期的に分析を実施することを推奨します。診断結果水分は当社推奨の管理限界値を超えていました。粘度前回に比較して今回の粘度は、mm/sからmm/sに低下していました。新油値mm/sに比較して、粘度変化率は-％で、当社推奨の管理限界値である±％以内であり、良好と判断します。水分前回に比較して今回の水分は、ppmからppmに増加し、当社推奨の管理限界値のを超えていました。今後、水分の影響でエンジン内部に錆が発生し、その影響で摩耗が発生する懸念があります。酸価・塩基価・IR潤滑油の酸化劣化は、酸価、塩基価、IRの結果から総合的に判断します。前回に比較して今回の酸価は、mgKOH/gからmgKOH/gに上昇していました。塩基価は前回に比較してmgKOH/gからmgKOH/gと、当社推奨の管理限界値mgKOH/g以上にあるものの、大きく低下していました。IRの結果で酸化劣化の兆候を示すカルボン酸の吸収が確認されていないことから、現状は酸化劣化していないと判断しますが、今後の劣化進行に注意が必要です。計数汚染度前回同様に今回の計数汚染度は、NAS級を上回っており、汚染されていました。重量汚染度前回に比較して今回の重量汚染度は、mg/mlからmg/mlに増加していました。光学顕微鏡写真重量汚染度で濾過したフィルタ表面上の夾雑物を光学顕微鏡で観察した結果、金属片、スラッジ、鉄錆、砂等が観察されました。粒度分布粒度分布は、.～.μmの範囲にあり、.μmにピークが確認されました。μm以下の粒子が多いことから、燃焼して発生したすす等であることが分かります。総合的に判断した結果、は許容範囲内にあり、機器は継続使用可能と判定しますが、摺動部の摩耗が認められたため、定期的に潤滑油分析を実施し、摩耗推移を監視することが有用と考えます。フェログラフィー【異常摩耗指数：Is値】Is値は異常摩耗の早期発見パラメータのつで、摩耗程度を定量化するために用います。今回のIs値はの乗と、やや高い値でした。また、前回に比較してIs値の上昇が確認されたことから、Is値の上昇傾向および限界値到達予測を表に示しました。Is値が限界値に達するのは年月と推定されました。フェログラフィー【定性分析：摩耗粒子の形態観察】観察された代表的な粒子は、以下の通りでした。正常な摩耗粒子・潤滑状態が正常なマイルド摩耗により発生。シビア粒子・潤滑状態がやや厳しい凝着摩耗により発生。極微小領域で油膜切れが発生したことを示します。観察された摩耗粒子の中でもシビア粒子は、摩擦面が将来的に異常摩耗へ進展する可能性を示唆しているため、傾向監視が有用と思われます。詳細は、別紙傾向監視が必要な摩耗粒子をご覧ください。Iカップリング発光分光分析【SOAP-T】検出された金属元素と、想定される発生箇所は、以下の通りです。鉄、鉛、銅、クロム、アンチモン、錫・エンジン部品リン、亜鉛、カルシウム、モリブデン・添加剤アルミニウム、ケイ素、ナトリウム、ホウ素・外部混入異物コンロッドメタル、クランクメタルの摩耗SOAP-Tで錫が.ppm、鉛がppm、銅がppm検出されたことから、コンロッドメタル、クランクメタルが摩耗していると推定されます。現時点では低濃度であることから継続使用可能と判断しますが、今後、摩耗が進行し異常摩耗に進展することを防止するため、摩耗推移の監視が有用です。詳細は、別紙コンロッドメタル・クランクメタルの摩耗をご覧ください。固形カルシウム化合物の生成SOAP-Tでカルシウムがppm検出されました。この固形カルシウムは、潤滑油に混入した燃焼ガス中の酸成分がカルシウム添加剤と中和反応して生成される比較的硬い化合物のため、摺動面に噛み込み、切削摩耗が進行することが懸念されます。詳細は、別紙固形カルシウム化合物の生成をご覧ください。銅を使用した箇所の溶出・摩耗SOAP-Tの結果、銅がppm検出されたことから、銅を使用した箇所の溶出・摩耗が発生していると思われます。亜鉛系添加剤を使用している潤滑油で銅が検出される場合、潤滑系統内でこれらの金属が亜鉛系添加剤の影響により溶出することが知られています。今回の検出は、この溶出と摩耗との双方によるものと考えられます。今後、別紙鉱油の酸化に対する金属触媒の影響に示すように濃度の増加に伴い酸化速度が速まる可能性があります。
報告№107-6009 報告№107-0068 | 分析№107-00301 分析№107-00311 | 107-00311 | 年月日に地震が発生した。地震が発生したため、軸受が損傷していないかを確認する。分析の結果、異常摩耗の早期発見パラメータであるフェログラフィーのIs値がの乗とやや高く、摩耗粒子形態観察で金属接触が厳しい場合に発生するシビア粒子がやや多く観察されたことから、軸受摺動面では厳しい金属接触が発生していることが確認できました。更にD－SOAPの結果で軸受メタルの主成分である錫が検出されたことから、サポートベアリングのスラスト軸受の摩耗が確認されました。現在のところ、サポートベアリングは継続使用可能な状態にあると思われますが、今後更に摩耗が進行することが懸念されるため、ヶ月以内に再度分析を実施し、摩耗の進行状況を確認することを推奨します。尚、今回検出された錫濃度と油量Lから摩耗体積を計算した結果、.cmの体積が摩耗したと考えられます。この体積を軸受メタルの摺動面積で割ると平均的な摩耗深さを求めることができ、軸受メタルの摩耗程度を把握することが可能となります。スラストメタルの表面積が計算できる寸法と回転数をお知らせいただければ、摩耗深さの計算と摩耗速度についてご報告できますので、是非ご提供ください。これらのことは、異常摩耗の早期発見パラメータであるフェログラフィーのIs値がの乗とやや高く、摩耗粒子形態観察の結果、金属接触が厳しい場合に発生するシビア粒子がやや多く観察されたことD－SOAPの結果、鉄、メタルの主成分である錫が検出されたこと以上のことから判断しました。
報告№109-09136 報告№110-00517 | 分析№109-001160 分析№110-002348 | 110-002348 | Iカップリング発光分光分析供試のタービン油を分析した結果、SOAP／D－SOAPで鉄、鉛、銅、アンチモン、錫、リン、亜鉛、カルシウム、バリウム、アルミニウム、ケイ素、ナトリウムが検出されました。これらの検出された金属元素から発生箇所を推定すると鉄、鉛、銅、アンチモン、錫、亜鉛・軸受等リン、カルシウム、バリウム、アルミニウム、ケイ素、ナトリウム・外部混入異物であると思われます。このうち、機械部品が摩耗したと思われる元素はのグループです。ケイ素の検出SOAPでケイ素がppm検出されました。一般に、潤滑油中からケイ素が検出された場合の原因として、シリコン油或いは、シリコン系の添加剤が検出されるフェログラフィーおよびフィルタ表面の異物観察で砂が多く観察されて検出されるシリコングリースをシール部に塗布している場合、このシリコングリースが潤滑油に混入して検出されるなどが挙げられますが、今回検出が比較的高濃度であることからの可能性が考えられます。については、分析結果では確認することが出来ませんので、これに関する情報があれば提供をお願いします。銅合金を使用した箇所の摩耗銅が多く検出され、その他に錫、亜鉛、鉛、鉄が検出されていることから、青銅や鉛青銅などを使用した部分摩耗が発生している可能性が考えられます。銅合金を使用した箇所は、転がり軸受の保持器が一般的ですが、対象軸受では保持器は銅系材料は使用していないと思われます。その他の摩耗が発生しやすい箇所としては、ベアリングの押さえナットやオイルリングなどが考えられます。フェログラフィー異常摩耗の早期発見パラメータとして摩耗粒子を定量化して評価するフェログラフィーのIs値は、潤滑状態が厳しいの乗でした。摩耗粒子の形態で比較的多く観察された粒子は、潤滑状態が正常な場合に発生する摩耗粒子と、異物の噛み込みなどで発生する切削粒子、そして金属潤滑部が局部的に油膜切れを起こして発生する鉄系および銅系のシビア粒子でした。このような摩耗粒子が観察された場合には、潤滑部では正常なマイルド摩耗と切削摩耗、そして凝着摩耗が発生していることが分かります。特に、切削摩耗は、他の摩耗形態に比較して摩耗進行速度が速く、転がり軸受でこの摩耗形態が発生した場合には寿命が分の程度に低下することも知られています。切削摩耗により生じた軌道面の損傷が起点となって転がり軸受の寿命となるフレーキングに進展することが懸念されます。計数汚染度、重量汚染度は共に当社推奨の管理限界値を超えていました。フィルタ表面の異物観察で銅合金、鉄錆等が観察されたことから、汚染度が高い要因は、摩耗と外部混入異物の影響と思われます。粘度、全酸価、IR、RBOTは良好でした。尚、別紙RBOTの減少傾向から油の余寿命を求めた結果、この減少傾向のまま継続使用した場合は、年月には限界値に到達すると推定されました。潤滑油および軸受は継続使用可能な状態にあるものの、摩耗の進行が懸念されるため、以下の対策が必要です。銅合金を使用した箇所銅合金を使用した箇所をご確認下さい。仮に、ベアリング押さえナットであった場合、ナットが緩んでいる可能性があり、転がり軸受の摩耗が進行する場合もありますので、一度確認されることを推奨します。油槽内の清掃潤滑油が汚染されていることから、油槽内は汚染されていると思われます。更油をする際には、油槽内を清掃し、更油する新油もNAS級程度の清浄な潤滑油を更油することを推奨します。シリコン系のグリースや添加剤の確認シリコン系の添加剤やグリースを使用している箇所があるかについてご確認下さい。定期的な分析摩耗の進行を監視するため、定期的に分析を実施し、摩耗の進行状況を確認することを推奨します。再分析の時期を理論的に求めたところ、最短で約時間となります。この時間は、油中汚染物が均一になるために必要とする時間であり、この時間を経過すれば、油が入れ替わっていても再分析の結果から状態の傾向を確認することが可能となります。そのため、試運転などで数時間の運転が可能であれば、より的確に状況が確認できますので再分析を推奨します。また、銅系粒子が多く発生しており、この摩耗粒子により軌道面に圧痕などの損傷が発生している可能性がありますので、この影響を把握するため、振動診断を実施することを推奨します。振動診断を実施する際には、軌道面に損傷があった場合に発生する周波数にピークがないか確認されることを併せて推奨します。なお、損傷が発生した場合に確認される周波数帯は、内輪傷がHz、外輪傷がHz、転動体傷がHz近傍です。
報告№109-09209 報告№109-09209 | 分析№109-001583 分析№109-001612 | 109-001612 | 分析の結果、全てのデータが良好であることから、このグリースは継続使用可能と判断します。特性低下全ての項目が良好の範囲にあったことから、特性低下は認められず良好と判断します。ちょう度は良好と判断します。ちょう度はと当社推奨の管理限界値であるから以内にあり、良好と判断します。滴点は良好と判断します。滴点はと新グリース値に比較して高くなっていたものの、今回の分析結果には劣化の兆候として現れる有機物・有機化合物が確認されていないことから、基油は良好と判断します。全酸価は良好と判断します。全酸価はmgKOH/gと新グリース値.mgKOH/gに比較してやや高くなっていたものの、今回の分析結果には劣化の兆候として現れる有機物・有機化合物が確認されていないことから、基油は良好と判断します。基油は良好と判断します。酸化劣化の兆候のパラメータである有機物・有機化合物は、今回の分析結果で確認されなかったことから、基油には劣化兆候はなく良好と判断します。
報告№109-09136 報告№110-00364 | 分析№109-001160 分析№110-001652 | 110-001652 | 金属元素と濃度の分析は、試料油を以上の高温で発光させ、その光を分光器で分光し、分光によって得られた光の強度と金属固有の波長とから元素を特定するIカップリング発光分光分析法を用います。また摩耗状態は、SOAP-T法により求めた金属成分と濃度にフェログラフィー法による摩耗粒子分析とを加味して総合的に評価しますが、摩擦面の摩耗機構と摩耗状態の判断は摩耗粒子の形態と、異常摩耗の早期発見パラメータであるIs値により判断します。Iカップリング発光分光分析供試のギヤ油を分析した結果、検出された金属はSOAPの結果表に示すように、鉄、鉛、銅、錫、リン、カルシウム、ナトリウムでした。これら検出された金属元素から発生箇所を推定すると、鉄、鉛、銅、錫・ギヤ歯面、軸受等リン・オイル添加剤カルシウム、ナトリウム・外部混入異物であると思われます。このうち、機械部品が摩耗したと思われる元素はのグループです。フェログラフィー摩耗粒子と摩耗形態分析結果から観察された粒子は、潤滑状態が正常な場合に発生する摩耗粒子であったことから、潤滑部で発生している摩耗形態は、正常なマイルド摩耗であることが分かりました。潤滑状態異常摩耗の早期発見パラメータとして摩耗粒子を定量化して評価するフェログラフィーのIs値は、前回のの乗からの乗に桁上昇していました。今回の採油は、機器停止中のストレーナ空気抜きから実施しているため、油中粒子濃度は低濃度になっているのが一般的ですが、それにもかかわらず本試料のIs値は桁上昇していたことから、摺動部では摩耗が進行した可能性があると考えられました。前回に比較して計数汚染度はNAS級からNAS級にランク増加し、やや高い値でした。フィルタ表面の異物観察で鉄錆、砂等が観察されたことから、汚染度が高い要因は、摩耗と外部混入異物の影響と思われます。前回同様にIRの結果、油劣化の兆候を示すカルボン酸の吸収は確認されていないことから、良好と判断します。潤滑油、ギヤおよび軸受は継続使用可能な状態にあるものの、摩耗の進行があった可能性がありますので、以下の対策を推奨します。採油条件の改善今回の採油条件が、機器停止中にストレーナ空気抜きから実施しているため、異常な摩耗が発生していても見落としてしまう可能性があります。可能であれば、機器運転中または停止直後の油中粒子が十分に撹拌された状態で採油を実施し、再評価することを推奨します。バックラッシトライボ診断では、バックラッシの増加量を分析結果から計算できますので、構造が確認できる図面、ギヤの形式、歯形、モジュール、歯数、歯幅、油入替後の稼働時間ならびに分解点検後の稼働時間をお知らせ下さい。計算結果をご報告いたします。
報告№109-09359 報告№109-09359 |  | 109-002438_2439 | の評価前回同様にを示す粘度、水分、全酸価、IRの各データは当社推奨の管理限界値内にあることから、継続使用可能と判断します。濾過効率の確認表に示す通り、油清浄機入口に比較して出口の粒子数がわすかに大きな値を示しており、濾過効率を求めることができませんでした。機器の潤滑状態今回の分析では上述したとおり、入口側と出口側の汚染度データが逆転していたため油清浄機の濾過効率を求められず、定量的な評価はできませんでした。そのため、今回は油中の摩耗粒子の形態から摩耗状況を確認しました。その結果、異常な摩耗形態を示す摩耗粒子が観察されなかったことから、潤滑状態は正常な状態にあると判断します。前回同様にを示す粘度、水分、全酸価、IRの各データは良好です。油清浄機の濾過効率による油汚染度管理に関する考察油清浄機の濾過効率の指標であるβ値を確認するため、油清浄機の入口側と出口側の配管より採油を実施し、計数汚染度を実施しました。その結果を下表に示します。 ・ここで、 EMBEDExcel.Sheet.表に示す通り、油清浄機入口に比較して出口の粒子数が若干大きな値を示しており、濾過効率を求めることができません。油清浄機の入口と出口の粒子数を比較し、濾過後の出口側の粒子数が多くなる現象が見られた場合、その原因として、油清浄機の濾過材の交換時期を迎えた採油配管の排油が十分ではなく、配管内に滞留していた錆などの汚染粒子が混入した状態で採油した採油試料が入れ替わった事などが考えられます。機器の摩耗今回の分析では、入口側と出口側の汚染度データが逆転していたため油清浄機の濾過効率を求められず、定量的な評価はできませんでした。EMBEDExcel.Sheet.そこで、今回は油中の摩耗粒子の形態から摩耗状況を確認しました。油清浄機入口の油中の摩耗粒子を詳細に観察した結果、異常な摩耗形態を示す摩耗粒子が観察されなかったことから、潤滑状態は正常な状態にあると判断します。
報告№109-09136 | 分析№109-001160 | 112-003198 | 対象機器は継続使用可能な状態にあり、保守サイクルおよび手法は問題ないと判断します。但し、油中の汚染度が高く、将来的な摩耗進行の有無を確認するためにも傾向監視を継続することが有効です。濾過または更油油中の汚染度が高いことから、摩耗粒子や異物等が軸受軌道面に噛み込むことによる摩耗の進行が懸念されるため、可能であれば濾過または更油を推奨します。定期的な分析定期的な分析を実施することにより、データの変化から異常の兆候を早期に発見することが可能となります。今後懸念される切削摩耗、疲労摩耗の進行を監視するため、定期的に分析を実施することを推奨します。フェログラフィーおよびSOAP/D-SOAPのデータから総合的に解析した結果、継続使用は可能ですが、機器の機能を保持するためにも傾向管理が有用と考えます。フェログラフィー【定量分析：Is値】Is値は異常摩耗の早期発見パラメータのつで、摩耗程度を定量化するために用います。今回のIs値はの乗と、低い値でした。フェログラフィー【定性分析：摩耗粒子および摩耗形態観察】分析結果から比較的多く観察された粒子は、以下の通りでした。切削粒子・異物や金属表面の微小突起による切削摩耗により発生。疲労摩耗粒子・繰返し応力を受けて発生。フリクションポリマ・局部的に高圧・高温となる場合に発生。観察された摩耗粒子の中でも切削粒子は、将来的な摩耗の進行に繋がる可能性を示唆しているため、傾向監視が必要と思われます。減速機で切削摩耗が発生した場合、減速機内部で使用されている転がり軸受が切削摩耗により生じた軌道面の損傷が起点となって寿命が分の程度に低下することがあることから、切削摩耗には十分注意する必要があります。切削摩耗の発生原因となる混入異物が残留している場合、この異物により切削摩耗が継続して発生する可能性があります。Iカップリング発光分光分析【SOAP/D-SOAP】検出された金属元素から発生箇所を推定すると、以下の通りでした。鉄、銅・ギヤ・軸受等リン、モリブデン・添加剤カルシウム、バリウム、アルミニウム、ケイ素、ナトリウム・外部混入異物平歯車のバックラッシご提供いただいた減速機に関する情報から、平歯車の組み合わせの段変速機構であることが分かりました。この歯車の構成から接触点は合計で箇所となります。ギヤのバックラッシの増加量を求めました。その結果、接触点で平均的に摩耗が発生していたと仮定した場合、バックラッシの増加量は分解点検から時間で×-μmと推定されました。バックラッシ増加分の上限値は、メーカにより差異はあるものの、当社推奨のバックラッシは、一般に推奨されるμmを管理目安にしています。この値に比較して十分に小さい値です。ウォームギヤの摩耗量ご提供いただいた油量とウォームホイールの仕様から、ウォームホイール歯面の平均的な摩耗深さを銅濃度から計算した結果、分解点検から時間で.μmと推定されました。この値はウォームホイールの枚の歯面のピッチ円周にmm幅で均等に摩耗したことを想定して求めていますが、摩耗深さは、すなわちギヤのバックラッシの増量を示すこととなり、設計値と照合することでウォーム減速機のメンテナンス時期を検討する材料にもできます。次回点検時には、メーカが規定するバックラッシ許容値および直近に実施した分解点検の際に計測したと思われる初期バックラッシをお知らせ下さい。これをもとに、使用限界を想定し、次回点検時期を検討いたします。計数汚染度計数汚染度はNAS級と当社推奨の管理限界値を超えていました。水分はppmと当社推奨の管理限界値の以内にあり、良好でした。潤滑油の劣化状態粘度粘度はmm/sと新油値mm/sに比較して、粘度変化率は+.％で、当社推奨の管理限界値である±％以内にあり、良好と判断します。酸価は.mgKOH/gと新油値.mgKOH/g以下にあり、良好と判断します。IRIRの結果、油劣化の兆候を示すカルボン酸の吸収ピークが確認されていないことから、良好と判断します。
報告№109-09470 報告№109-09470 | 分析№109-002904 分析№109-002904 | 109-002904 | ・摩耗状態異常摩耗の早期発見パラメータであるフェログラフィーのIs値がやや高いの乗で、摩耗粒子は、疲労摩耗粒子、局部的に高圧・高温となる場合に発生するフリクションポリマが比較的多く観察されました。また、SOAP／D－SOAPの結果、鉄および銅が比較的多く検出されました。転がり軸受寿命の指標としている摩耗粒子が観察されなかったことから、フレーキングは発生していないことが確認されているものの、本軸受で発生している摩耗形態は疲労摩耗であり、今後さらに摩耗が進行しフレーキングに進展することが懸念されます。・フリクションポリマフリクションポリマは、潤滑油が軸受軌道面で高圧下に押し込められ高圧状態になると同時に、圧縮熱も発生して高温状態になります。その結果、潤滑油が重合して発生することが知られています。そのため、高圧高温状態の解消がなされなければ、潤滑油は劣化する場合があります。・汚染度計数汚染度はNAS級以上と汚染されていました。汚染度が高い要因は、摩耗と外部混入異物の影響と思われます。・を示す粘度、水分、全酸価、IRの各データは良好でした。結論疲労摩耗の発生が確認されていますが、現在のところ潤滑油および軸受は継続使用可能な状態にあると判断します。今後、疲労摩耗の進行と潤滑油の劣化が懸念されるため、定期的に分析を実施し、摩耗の進行状況および油の劣化状況を確認されることを推奨します。次回分析の時期を理論的に求めたところ、最短で約時間となります。この時間は、油中汚染物が均一になるために必要とする時間であり、この時間を経過すれば、再分析の結果から状態の傾向を確認することが可能となりますので、これを参考に次回分析時期を検討されることを提案します。尚、計数汚染度がNAS級以上と汚染されており、汚染粒子による摩耗の進行が懸念されるため、可能であれば、予防処置として濾過等による汚染状態の改善をはかることを併せて推奨します。
報告№105-0311 | 分析№105-01964 | 105-01964 | 分析の結果、ギヤ歯面はマイルドな状態で摩耗が進行しており、現在のところ本減速機は継続使用可能と判断します。これらのことは、異常摩耗の早期発見パラメータであるフェログラフィーのIs値がの乗と良好の範囲にあること摩耗粒子形態観察の結果、マイルドな摩耗状態で発生する微小な摩耗粒子が支配的であることD－SOAPの結果、鉄が検出されたものの、検出濃度が低濃度であること以上のことから判断しました。
報告№104-4548 報告№104-0236 | 分析№104-01752 分析№104-01789 | 104-01789 | D排脱吸収塔下段循環ポンプ軸受の潤滑油を分析し、トライボ診断を実施しました。その結果、以下の通りでした。軸受の潤滑状態軸受の潤滑状態を知るためフェログラフィー及びSOAP／D-SOAPを実施しました。その結果、軸受内部でやや厳しい金属接触の発生が確認できますが、転がり軸受の寿命を示すフレーキングの発生は確認されず、本軸受は継続使用可能な状態にあると判断します。尚、金属接触により発生した傷が起点となって疲労摩耗に進展することが懸念されます。疲労摩耗の開始時期を確認するため、定期的なトライボ診断を推奨します。潤滑油の劣化潤滑油の劣化状況を確認するため、全酸価及びIRを実施しました。その結果、全酸価が.mgKOH/gと新油値の以内にあり、且つ、IRの結果、新油のスペクトルに比較して変化がないことから、この油は継続使用可能と判断します。
報告№108-0411 報告№110-00174 | 分析№108-02744 分析№110-000692 | 110-000692 | ・摩耗状態摩耗状態は、潤滑油中に含まれる金属成分とその濃度を調査し、調査の結果から評価します。金属元素と濃度の分析は、試料油を以上の高温で発光させ、その光を分光器で分光し、分光によって得られた光の強度と金属固有の波長とから元素を特定するIカップリング発光分光分析法を用います。今回の試料はギヤ油でしたが、検出された金属は、SOAPの結果表に示すように、鉄、鉛、銅、リン、亜鉛、カルシウム、ケイ素、ナトリウム、ホウ素でした。これら検出された金属元素から発生箇所を推定すると、鉄、鉛、銅、亜鉛・ギヤ部品リン・オイル添加剤カルシウム、ケイ素、ナトリウム、ホウ素・外部混入異物であると思われます。このうち、機械部品が摩耗したと思われる元素はのグループです。検出された金属の粒子は、潤滑状態が正常な場合に発生するマイルド摩耗粒子、異物の噛み込みなどで発生する切削粒子であったことから、潤滑部では、マイルド摩耗、異物による切削摩耗が混在していることが分かりました。この摩耗状態は、異常摩耗の早期発見パラメータであるフェログラフィーのIs値であらわされますが、Is値が年前に実施した分析結果のの乗から今回の乗に桁上昇しており、潤滑部は厳しい潤滑状態に推移しつつあると推定されます。摩耗形態の中でも切削摩耗は、異物が混入していない状態に比較して摩耗進行速度が速く注意が必要で、定期的なトライボ診断による状態監視が必要と考えます。切削摩耗がギヤ歯面で発生した場合も注意が必要ですが、減速機では転がり軸受が使用されていることが多く、この転がり軸受でも切削摩耗が発生することが想定されます。転がり軸受で切削摩耗が発生した場合、切削摩耗により生じた軌道面の損傷が起点となって、転がり軸受の寿命となるフレーキングに進展し寿命が分の程度に低下することも知られています。切削摩耗発生の原因となる混入異物が残留している場合、この異物により切削摩耗が継続して発生する可能性があります。このように、潤滑状態に影響のある因子が残っていると思われます。・汚染度計数汚染度はNAS級と当社推奨の管理限界値内にあるもののやや高い値でした。フィルタ表面の異物観察で金属片、鉄錆、砂等が観察されたことから、汚染度が高い要因は、摩耗と外部混入異物の影響と思われます。・前回同様に粘度、水分、全酸価、IRの各データは良好でした。ギヤおよび軸受、潤滑油は継続使用可能な状態にあるものの、以下の対策が必要です。今後、摩耗の進行を監視するため、定期的に分析を実施し、摩耗の進行状況を確認することを推奨します。定期的に傾向を監視する場合の分析周期を理論的に計算したところ、摩耗の進行確認には今回の採油から分以上の運転時間が経過すればよいことが分かりましたので、この時間を目安に次回の分析時期を検討して下さい。を示す粘度、全酸価、IRのデータは新油データを基準として評価しています。今回は当社に新油データがなかったためカタログ値で判断しましたが、今後は現在充填用に使用している新油を分析し、そのデータを基準に管理されることを推奨します。尚、トライボ診断では、バックラッシの増加量を分析結果から計算できますので、構造が確認できる図面、歯形、歯幅をお知らせ下さい。計算結果をご報告いたします。油の劣化状況をより精密に判定するには新油との比較が必要です。今後、油劣化の予測を行う場合、新油データが必要ですので、現在使用している貴排水機場保有の新油をご提供下さい。粘度粘度はmm/sと新油カタログ値.mm/sに比較して、粘度変化率は-％で、当社推奨の管理限界値である±％以内にあり、良好と判断します。尚、粘度は現在使用している貴排水機場保有の新油分析結果を基準に管理する方法が望ましく、次回分析までに新油をご提供下さい。水分はppmと当社推奨の管理限界値の以下であり、良好と判断します。全酸価全酸価は.mgKOH/gと新油カタログ値.mgKOH/g以内にあり、良好と判断します。全酸価は現在使用している貴排水機場保有の新油分析結果を基準に管理する方法が望ましく、次回分析までに新油をご提供下さい。尚、IRの結果で油劣化の兆候を示すカルボン酸の吸収が確認されていないことから、この全酸価の値は良好の範囲にあると思われます。IRIRの結果、油劣化の兆候を示すカルボン酸の吸収が確認されていないことから、良好と判断します。尚、IRも全酸価と同様に、現在使用している貴排水機場保有の新油分析結果を基準に管理する方法が望ましく、次回分析まで新油をご提供下さい。計数汚染度はやや高い値でした。計数汚染度計数汚染度はNAS級と当社推奨の管理限界値NAS級以内にあるものの、やや高い値でした。重量汚染度はmg/mlでした。機器の潤滑状態摩耗粒子診断の結果、潤滑状態が正常な場合に発生するマイルド摩耗粒子、異物の噛み込みなどで発生する切削粒子が比較的多く観察されました。SOAPによる油中金属濃度SOAPによる油中金属濃度の結果、油の添加剤成分であるリン、外部から混入したと思われる亜鉛、ケイ素、ホウ素が検出されました。SOAPによる油中金属濃度SOAPによる油中金属濃度の結果、鉄、鉛、銅、油の添加剤成分であるリン、外部から混入したと思われる亜鉛、カルシウム、ナトリウムが検出されました。摩耗粒子診断異常摩耗の早期発見パラメータであるIs値がの乗とやや高く、潤滑状態が正常な場合に発生するマイルド摩耗粒子、異物の噛み込みなどで発生する切削粒子が比較的多く観察されました。
報告№109-09136 報告№111-00647 | 分析№109-001160 分析№111-003257 | 111-003257 | 潤滑油は継続使用可能な状態にあると判断します。前回同様に粘度、全酸価、IR、RBOTの各データは良好でした。油の余寿命は、使用油の使用期間または使用時間が不明であったため、ご依頼の油の余寿命に関する検討は行えませんでした。但し、分析の結果で新油値がminであったことから、使用期間を仮にヶ月間と仮定すれば余寿命は十二分にあると言えます。可能であれば、使用期間、あるいは使用時間の情報をご提供下さい。前回同様に水分は良好でした。
報告№109-09136 報告№113-00211 | 分析№109-001160 分析№113-000820 | 113-000820 | 潤滑油の劣化はないものの、油中の汚染度が高い値でした。採油条件の影響で値が高くなっていると考えられますが、異物の影響で将来的に摩耗が進行する懸念がありますので、に示す対策を推奨します。軸受は継続使用可能な状態にあると判断します。但し、観察された摩耗粒子には局部的な油膜破断により発生するシビア粒子が比較的多く認められていることから、更油しただけでは油膜破断の要因が残ります。そのため、定期的な分析により今後の摩耗進行の有無を確認することを推奨します。更油油中の汚染度が高いことから、摩耗粒子や異物等が軸受軌道面に噛み込むことによる摩耗の進行が懸念されるため、更油を推奨します。また、油槽内には汚染物が残留している可能性があるため、油槽内を清掃し、更油する新油もNAS級程度の清浄な潤滑油を更油することを推奨します。定期的な分析摩耗粒子の形態観察で、凝着摩耗、切削摩耗が観察されたことから、今後の摩耗進行を監視するため、定期的に分析を実施することを推奨します。最適な採油方法本試料油は、機器停止中に軸受箱排油口から採油されているため、分析データが高濃度に出ていると推定されます。正確なデータによる診断を行うためにも、今後の採油は、極力運転中もしくは停止直後の油槽中層部から実施されることを推奨します。はフェログラフィーおよびSOAP／D-SOAPの結果から総合的に判断した結果、継続使用は可能ですが、今後の機器の機能を確認するためにも傾向管理が有用と考えます。フェログラフィー【定量分析：Is値】Is値は異常摩耗の早期発見パラメータのつで、摩耗程度を定量化するために用います。今回のIs値はの乗と、高い値でした。フェログラフィー【定性分析：摩耗粒子および摩耗形態観察】分析結果から観察された代表的な粒子は、以下の通りでした。切削粒子・異物や金属表面の微小突起による切削摩耗により発生。シビア粒子・潤滑状態がやや厳しい凝着摩耗により発生。金属潤滑部が局部的に油膜切れを起していると考えられます。観察された摩耗粒子の中でも切削粒子、シビア粒子は、将来的な摩耗の進行に繋がる可能性を示唆しているため、傾向監視が必要と思われます。摩耗形態の中でも切削摩耗は摩耗進行速度が速く、転がり軸受でこの摩耗形態が発生した場合には寿命が分の程度に低下することも知られており、切削摩耗により生じた軌道面の損傷が起点となって転がり軸受の寿命となるフレーキングに進展することから傾向監視による経過監視が必要です。切削摩耗の発生原因となる混入異物が残留している場合、この異物により切削摩耗が継続して発生する可能性があります。シビア粒子は凝着摩耗に分類されます。この摩耗粒子は、軸受軌道面で凝着、破断を繰り返し、この過程で生じる移着粒子が成長して摩耗粒子となります。そのため、軸受軌道面では局部的に油膜切れが発生していることを示しています。この状態が継続した場合、摩耗粒子のサイズは徐々に大型化していき、設備の損傷に至る場合がありますので、傾向監視が必要です。Iカップリング発光分光分析【SOAP／D-SOAP】検出された金属元素から発生箇所を推定すると、以下の通りでした。鉄、錫、亜鉛・軸受等カルシウム、アルミニウム、ケイ素、ナトリウム・外部混入異物計数汚染度はNAS級と当社推奨の管理限界値に到達していました。フィルタ表面の異物観察で金属片、鉄錆、砂等が観察されたことから、汚染度が高い要因は、摩耗と外部混入異物の影響と思われます。粘度、水分、全酸価、IR、RBOTの各データは、良好でした。尚、別紙RBOTの減少傾向から油の余寿命を求めた結果、本試料油は直近の更油から起算して年月まで使用可能であることが分かります。
報告№109-09249 報告№111-00162 | 分析№109-001747 分析№111-000899 | 111-000899_date110920 | 潤滑油は継続使用可能な状態にあるものの、サイクロ減速機内の摩耗の進行が確認されたため、以下の対策を推奨します。摩耗の進行を監視するため、定期的に分析を実施し、摩耗の進行状況を確認することを推奨します。フェログラフィー異常摩耗の早期発見パラメータとして摩耗粒子を定量化して評価するフェログラフィーのIs値は、潤滑状態がやや厳しいの乗でした。摩耗粒子の形態で比較的多く観察された粒子は、潤滑状態が正常な場合に発生する摩耗粒子、局部的に高圧・高温となる場合に発生するフリクションポリマでした。これらの摩耗粒子が観察された場合、潤滑部で発生している摩耗形態は、正常なマイルド摩耗であり、そして局部的ではあるものの高圧・高温の箇所が発生していることも分かります。フリクションポリマは、潤滑油がギヤ歯面に押し込められ高圧状態になると同時に、圧縮熱により高温状態になった結果、基油自身が重合反応を起こし生成することが知られています。そのため、高圧高温状態の解消がなされなければ、潤滑油の劣化が進行し、粘度上昇に因る潤滑異常に進展する場合があります。Iカップリング発光分光分析供試のギヤ油を分析した結果、検出された金属は油中金属元素の結果表に示すように、鉄、銅、クロム、錫、リン、亜鉛、カルシウム、バリウム、アルミニウム、ケイ素、ナトリウムでした。これら検出された金属元素から発生箇所を推定すると、鉄、銅、クロム、錫・ギヤ・軸受等リン・オイル添加剤亜鉛、カルシウム、バリウム、アルミニウム、ケイ素、ナトリウム・外部混入異物であると思われます。このうち、機械部品が摩耗したと思われる元素はのグループです。汚染粒子数は当社推奨の管理限界値を超えていました。フィルタ表面の異物観察で表面が茶褐色で金属片、鉄錆、砂等が観察されたことから、汚染度が高い要因は、摩耗とスラッジ、そして外部混入異物の影響と思われます。粘度、全酸価、酸化安定度、有機物・有機化合物の各データは良好でした。分析結果特性低下特性低下に係るパラメータの分析結果は良好と判断します。粘度粘度は.mm/sと新油値.mm/sに対する粘度変化率は-％で、当社推奨の管理限界値である±％以内にあり、良好と判断します。全酸価添加タービン油の全酸価は、油メーカによって初期値が違うため統一した管理基準を設定するのが困難であることから、当社では管理限界値を設定しておらず、新油分析値との比較及び他の分析項目の結果より全酸価の状態判断を行います。その結果、全酸価は.mgKOH/gと新油値.mgKOH/gに比較して若干高くなっていますが、IRチャートに示すように劣化の兆候として現れるカルボン酸などの有機物・有機化合物の発生が確認されていないことから、良好と判断します。酸化安定度酸化安定度はminであり、当社推奨の管理限界値のmin以上であることから良好と判断します。有機物・有機化合物有機物・有機化合物は、IRチャートによる新油分析値との比較の結果、cm-付近に劣化の兆候を示すカルボン酸の吸収が確認されていないことから、良好と判断します。色相はLであり、新油値のLに比較して高い値でした。汚染に係るパラメータの分析結果は、汚染粒子数は当社推奨の管理限界値を超えていました。水分は.ppmであり、当社推奨の管理限界値の以下であることから良好と判断します。汚染粒子数はNAS級以上であり、当社推奨の管理限界値のNAS級を超えていました。汚染度物重量は.mg/mlでした。摩耗フェログラフィーによる摩耗粒子の観察の結果、潤滑状態が正常な場合に発生する摩耗粒子、局部的に高圧・高温となる場合に発生するフリクションポリマが比較的多く観察されました。異常摩耗の早期発見パラメータであるフェログラフィーのIs値がの乗とやや高く、摩耗粒子の形態観察の結果、潤滑状態が正常な場合に発生する摩耗粒子、局部的に高圧・高温となる場合に発生するフリクションポリマが比較的多く観察されました。金属濃度SOAP法により金属濃度を測定した結果、潤滑箇所で発生する金属接触によって検出される鉄がppm、錫がppm、油の添加剤成分であるリンがppm、外部から混入したと思われる亜鉛がppm、カルシウムがppm、アルミニウムがppm、ケイ素がppm、ナトリウムがppm検出されました。金属濃度酸溶解法により金属濃度を測定した結果、潤滑箇所で発生する金属接触によって検出される鉄がppm、銅が、クロムが、錫が、油の添加剤成分であるリンが、外部から混入したと思われるカルシウムがppm、バリウムが、アルミニウムが、ナトリウムが検出されました。
報告№109-09136 報告№111-00619 | 分析№109-001160 分析№111-002960 | 111-002960 | ちょう度の上昇が確認され、グリースが軟化していることが分かりました。今後、グリースの漏洩や油膜切れの発生が懸念されるため、以下の対策を推奨します。グリースの交換軟化したグリースを使用した場合、グリースの漏洩や軸受等で油膜切れが発生することが懸念されるため、グリースを交換することを推奨します。グリースのちょう度ちょう度は、と当社推奨の管理上限値のより若干高くなっており、グリースが軟化していることが分かりました。軟化したグリースを使用した場合、グリースの漏洩や軸受等で油膜切れが発生することが懸念されます。
報告№109-09136 報告№112-00646 | 分析№109-001160 分析№112-002904 | 112-002904 | 潤滑油の劣化はないものの、油中の汚染度が高い値でした。採油条件の影響で値が高くなっていると考えられますが、異物の影響で将来的に摩耗が進行する懸念がありますので、以下の対策を推奨します。軸受は継続使用可能な状態にあると判断します。但し、将来的な摩耗進行の有無を確認するためにも傾向監視を継続することが有効です。定期的な分析摩耗粒子の形態観察で、凝着摩耗が観察されたことから、今後の摩耗進行を監視するため、定期的に分析を実施することを推奨します。最適な採油方法本試料油は、機器停止中に軸受箱排油口から採油されているため、分析データが高濃度に出ていると推定されます。正確なデータによる診断を行うためにも、今後の採油は、極力運転中もしくは停止直後の油槽中層部から実施されることを推奨します。軸受の摩耗状態フェログラフィーおよびSOAP／D-SOAPの結果から総合的に判断した結果、軸受は健全であり、継続使用可能と評価できますが、引続き軸受の機能が保持されていることを確認するためにも、潤滑油診断による傾向管理が有用と考えます。フェログラフィー【定量分析：Is値】Is値は異常摩耗の早期発見パラメータのつで、摩耗粒子を定量化するために用います。Is値はの乗と、やや高い値でした。また、Is値の上昇傾向は機器の将来予測をするための指標の一つと考えることができます。今回のIs値は前々回に比較しての乗から変化はないことから、予測を行うことはできませんが、今後上昇傾向がみられた場合は注意が必要です。フェログラフィー【定性分析：摩耗粒子および摩耗形態観察】分析結果から比較的多く観察された粒子は、以下の通りでした。シビア粒子・潤滑状態がやや厳しい凝着摩耗により発生。金属潤滑部が局部的に油膜切れを起していると考えられます。観察された摩耗粒子の中でもシビア粒子は、将来的な摩耗の進行に繋がる可能性を示唆しているため、傾向監視が必要と思われます。シビア粒子は、凝着摩耗に分類されます。この摩耗粒子は、軌道面で凝着、破断を繰り返し、この過程で生じる移着粒子が成長して摩耗粒子となります。そのため、軌道面では局部的に油膜切れが発生していることを示しています。この状態が継続した場合、摩耗粒子のサイズは徐々に大型化していき、最終的には軸受の損傷に至る場合があります。Iカップリング発光分光分析【SOAP／D-SOAP】検出された金属元素から発生箇所を推定すると、以下の通りでした。鉄、鉛、銅、錫、亜鉛・軸受等リン、カルシウム、ケイ素、ナトリウム・外部混入異物銅を使用した箇所の摩耗銅を使用した箇所の摩耗が発生しています。使用している転がり軸受の保持器には、銅を使用していないことから、例えば、オイルリング等が考えられます。オイルリングがある場合、円滑に回転し難い状況が発生していると推定されます。その結果、潤滑油のかき揚げ量が減少し、軸受軌道面で油膜切れを引き起こす可能性があります。ケイ素の検出ケイ素が検出されました。一般に、潤滑油中からケイ素が検出された場合の原因として、油の消泡剤として使用されるシリコン系の添加剤が検出されるフェログラフィーおよびフィルタ表面の異物観察で砂が多く観察され、これが検出されるシリコングリースをシール部に塗布している場合、このシリコングリースが潤滑油に混入して検出されるなどが挙げられますが、今回の原因は、フィルタで砂が観察されたことから、の可能性が考えられます。およびについては、分析結果では確認することが出来ませんので、これに関する情報をご提供下さい。計数汚染度は、NAS級と当社推奨の管理限界値以下にあるもののやや高い値でした。フィルタ表面の異物観察で金属片、鉄錆、砂等が観察されたことから、汚染度が高い要因は、摩耗と外部混入異物、そして採油条件の影響と思われます。粘度、水分、全酸価、IR、RBOTの各データは、良好でした。尚、別紙RBOTの減少傾向から油の余寿命を求めた結果、本試料油は直近の更油から起算して年月まで使用可能であることが分かります。
|  | 114-000740 | 対象設備は継続使用可能な状態にあると判断します。但し、摩耗粒子の形態観察で局部的な厳しい金属接触と高い摩擦熱により発生する黒錆が比較的多く観察されていることから、将来的な摩耗進行の有無を確認するためにも傾向監視を継続することが有効です。また、潤滑油は粘度の上昇および水分の増加が確認されたことから、以下の対策を推奨します。粘度の監視粘度は、一端上昇し始めると劇的に上昇することもあるため、今後は比較的短い周期で傾向監視を実施することが大切です。継続的な分析を推奨します。粘度の上昇要因は、別紙エンジンオイルの粘度上昇メカニズムをご覧ください。水分濃度の調整発錆予防や潤滑不良による摩耗進行を予防するため、遠心分離機による水分除去や部分更油による水分濃度の相対的低下を推奨します。摩耗の監視今後の摩耗推移を監視するため、定期的な分析実施を推奨します。黒錆は、摩擦面が将来的に異常摩耗へ進展する可能性を示唆しているため、傾向監視が有用と思われます。詳細は、別紙傾向監視が必要な摩耗粒子をご覧ください。
報告№107-4543 報告№107-4543 | 分析№107-02132 分析№107-02140 | 107-02140 | トライボ診断の結果、全てのデータが良好であることから、この油は継続使用可能と判断します。は良好と判断します。粘度は良好。粘度は.mm/sと新油値mm/sに比較して、粘度変化率は-％で、当社推奨の管理限界値である±％以内にあり、良好と判断します。粘度はmm/sでした。粘度はmm/sでした。粘度指数はでした。粘度指数はでした。水分は良好。水分はppmと当社推奨の管理限界値の以下であり、良好と判断します。全酸価は良好。全酸価はmgKOH/gと新油値mgKOH/g以内であり、良好と判断します。
報告№108-8021 報告№108-8021 | 分析№108-03260 分析№108-03260 | 108-03260 | 分析の結果、観察された摩耗粒子は、金属接触が厳しい場合に発生するシビア粒子と外部から混入したと思われる鉄錆等が観察されています。異常摩耗の早期発見パラメータであるフェログラフィーのIs値が、混合潤滑の極初期段階であるの乗であったことから、継続使用可能と思われますが、観察された摩耗形態が凝着摩耗であり、今後の摩耗進行には注意が必要です。今回の採油で全量抜き取っており、採油後には新油が充填されていると思われますが、今後も摩耗が進行することが懸念されるため、可能であれば、運転再開後に再度分析を実施し、摩耗の進行状況を確認されることを推奨します。一方、金属濃度SOAPでケイ素がppm検出されています。一般に、潤滑油中からケイ素が検出された場合の原因として、油の消泡剤として使用されるシリコン系の添加剤が検出されるフェログラフィーおよびフィルタ表面の異物観察で砂が多く観察され、これが検出されるシリコングリースをシール部に塗布している場合、このシリコングリースが潤滑油に混入して検出されるなどが挙げられますが、今回の原因は、フェログラフィーおよびフィルタで砂が多く観察されなかったことから、ではない可能性が考えられます。およびについては、分析結果では確認することが出来ませんので、原因を絞込むため、消泡剤の投与をしていないか、また、シリコングリースを使用している箇所があるかについてご確認下さい。一方、潤滑油の基本性状の粘度および、特性低下を知るパラメータである全酸価、有機物・有機化合物、酸化安定度は、各データとも良好な範囲内にあり、特性低下は認められなかったことからこの油は継続使用可能と判断します。トライボ診断では、バックラッシの増加量を分析結果から計算できますので、構造が確認できる図面、ギヤの形式、歯形、モジュール、歯数、回転数、増速比、歯幅をお知らせ下さい。計算結果をご報告いたします。特性低下全ての項目が良好の範囲にあったことから、特性低下は認められず良好と判断します。粘度は良好と判断します。粘度はmm/sと新油値.mm/sに比較して、粘度変化率は-％で、当社推奨の管理限界値である±％以内にあり、良好と判断します。全酸価は良好と判断します。全酸価は.mgKOH/gと新油値.mgKOH/gに比較して高い値であるものの、有機物・有機化合物の結果で油劣化の兆候を示すカルボン酸の吸収が確認されていないことから、良好と判断します。有機物・有機化合物の結果、良好と判断します。有機物・有機化合物の結果、油劣化の兆候を示すカルボン酸の吸収が確認されていないことから、良好と判断します。酸化安定度の結果、良好と判断します。酸化安定度はminと当社推奨の管理限界値のmin以上であり、良好と判断します。色相は良好と判断します。色相はLと新油値のLに比較して大きな変化はなく、良好と判断します。汚染粒子数はやや高い値となっています。水分は良好と判断します。水分はppmと当社推奨の管理限界値の以下であり、良好と判断します。汚染粒子数はやや高い値となっています。汚染粒子数はNAS級と当社推奨の管理限界値のNAS級以内にあるものの、やや高い値となっています。汚染物重量はmg/mlとなっています。汚染物重量はmg/mlとなっています。摩耗摩耗粒子の結果、金属接触が厳しい場合に発生するシビア粒子と外部から混入したと思われる鉄錆等がやや多く観察されています。摩耗粒子の結果、金属接触が厳しい場合に発生するシビア粒子と外部から混入したと思われる鉄錆等がやや多く観察されています。異常摩耗の早期発見パラメータであるフェログラフィーのIs値がの乗と良好の範囲にあるものの、摩耗粒子の形態観察の結果、金属接触が厳しい場合に発生するシビア粒子と外部から混入したと思われる鉄錆等がやや多く観察されています。金属濃度SOAPの結果は良好です。金属濃度SOAPの結果、油の添加剤成分であるリン、外部から混入したと思われる亜鉛、アルミニウム、ケイ素が検出されています。金属濃度酸溶解法の結果、鉄が検出されています。金属濃度酸溶解法の結果、鉄、錫、油の添加剤成分であるリン、外部から混入したと思われるカルシウム、ナトリウムが検出されています。
報告№107-4530 報告№107-0270 | 分析№107-01164 分析№107-01445 | 107-01445 | 濾過前の試料油を分析した結果、前回に比較して計数汚染度がNAS級からD級にランク増加し、やや不良領域にありました。計数汚染度の粒子分布を見ると、μm以上の大型の粒子が多く、サンプル瓶の底部に肉眼で確認できる汚染物が多く見られました。今回の採油箇所が給排油管であることから、汚染度が増加した要因は、ドレン量が不足していたか、或いは、外部から混入した異物の可能性も考えられました。正確な汚染度を確認するために、今回採油よりもドレン量を増量し、再度採油・分析を実施することを推奨します。
報告№109-09136 | 分析№109-001160 | 113-001546 | 潤滑油および軸受は継続使用可能な状態にあると判断します。Is値は異常摩耗の早期発見のパラメータのつで、摩耗粒子を定量化するために用います。今回のIs値はのマイナス乗と低く、潤滑状態は正常と判断します。．計数汚染度はNAS級と、当社推奨の管理限界値以下であり、良好でした。．粘度、水分、全酸価、IR、RBOTの各データは良好でした。
報告№102-6180 | 分析№102-03332 | 102-03332 | 回目の初期試験を実施した結果、前回に比較して、D－SOAPの錫が上昇していました。また、光学顕微鏡写真に示すように、μmサイズの金属片が多く見られることから、今後、これらの金属片が軸受摺動面に噛み込み更に摩耗が進行する場合があるため、ヶ月以内に再度初期試験を実施し、摩耗の進行状況を確認されることを推奨します。これらのことは、D－SOAPの結果、前回に比較してppmからppmに上昇しており、光学顕微鏡写真に示すように、μmサイズの金属片が多く見られたことから判断しました。
報告№109-09136 | 分析№109-001160 | 113-002628 | 潤滑油は汚染度が高いことから、油中の夾雑物が潤滑部に噛み込むことによる摩耗の進行が懸念されます。対象設備は継続使用可能な状態にあると判断しますが、今後の摩耗推移を確認するためにも傾向監視を継続することが有効です。更油油中の汚染度が高いことから、摩耗粒子や異物等の夾雑物が潤滑面に噛み込むことによる摩耗の進行が懸念されるため、可能であれば更油を推奨します。定期的な分析今後の凝着摩耗、疲労摩耗の推移を監視するため、定期的な分析実施を推奨します。新油の分析粘度、酸価は、油の性能を評価するパラメータの一種です。油の性能低下は、新油との比較が必要なことから、使用油の油名確認および未使用油の分析による比較評価を推奨します。異常摩耗の早期発見のパラメータであるIs値は、前回のレベルから変化はなく、やや高い値でした。また、潤滑部の摩耗が認められたため、定期的に潤滑油分析を実施し、摩耗推移を監視することが有用と考えます。フェログラフィーで比較的多く観察された粒子は、以下の通りです。正常な摩耗粒子・潤滑状態が正常なマイルド摩耗により発生。シビア粒子・潤滑状態がやや厳しい凝着摩耗により発生。極微小領域で油膜切れが発生したことを示します。疲労摩耗粒子・繰返し応力による金属疲労で発生。大型化するとフレーキングの発生が懸念されます。シビア粒子は、摩擦面が将来的に異常摩耗へ進展する可能性を示唆しているため、傾向監視が有用と思われます。詳細は、別紙傾向監視が必要な摩耗粒子をご覧ください。計数汚染度は前回同様、NAS級を上回っており、当社推奨の管理限界値を超えていました。今後、油中の汚染物が潤滑部に噛み込むことによる摩耗の進行が懸念されます。前回同様、水分は良好です。粘度粘度は.mm/sと前回同様にISOVG規格外にありました。適正な粘度範囲で使用していない場合、粘性抵抗が増大することにより、油温が上昇して、油劣化の進行に繋がることが懸念されます。また、新油との比較評価を推奨します。酸価は.mgKOH/gでした。前回の.mgKOH/gに比較して大きな変化はありませんでしたが、新油との比較による評価が必要です。
報告№105-0252 | 分析№105-01663 | 105-01663 | 濾過前の試料油を分析した結果、摩耗粒子形態観察で金属接触が厳しい場合に発生するシビア粒子が観察されました。軸受摺動面では厳しい金属接触が発生しています。今後、更に摩耗が進行することが懸念されます。これらの障害発生に対する弊害を勘案の上、ヶ月以内に再度分析を実施し、汚染状況及び摩耗の進行状況を確認されることを推奨します。
|  | 112-002079 | 潤滑油および対象設備は継続使用可能な状態にあると判断します。但し、今後も摩耗の進行を傾向監視するため、以下の対策を推奨します。更油粘度の低下が確認されており、油膜切れなどによる摩耗の発生が懸念されるため、これらの予防処置として更油を推奨します。摩耗の監視クランクメタル、ピストンリングなどの摩耗の進行を監視するために、定期的に分析を実施し、進行状況を確認されることを推奨します。はフェログラフィーおよびSOAPの結果から総合的に判断した結果、やや厳しい状態にあると考えられます。フェログラフィー【定量分析：Is値】Is値は異常摩耗の早期発見パラメータのつで、摩耗粒子を定量化するために用います。今回のIs値はの乗とやや高い値でした。フェログラフィー【定性分析：摩耗粒子および摩耗形態観察】分析結果から比較的多く観察された粒子は、以下の通りでした。正常な摩耗粒子・潤滑状態が正常なマイルド摩耗により発生。切削粒子・異物や金属表面の微小突起による切削摩耗により発生。シビア粒子・潤滑状態がやや厳しい凝着摩耗により発生。金属潤滑部が局部的に油膜切れを起していると考えられます。フリクションポリマ・局部的に高圧・高温となる場合に発生。観察された摩耗粒子の中でも切削粒子、フリクションポリマは、注意が必要です。切削摩耗は、他の摩耗形態に比較して摩耗進行速度が速く注意が必要で、定期的なトライボ診断による状態監視が必要と考えます。切削摩耗の原因となる混入異物が残留している場合、この異物により切削摩耗が継続して発生する可能性があります。フリクションポリマは、潤滑油が摺動面に押し込められ高圧状態になると同時に、圧縮熱により高温状態になった結果、基油自身が重合反応を起こし生成することが知られています。そのため、高圧高温状態の解消がなされなければ、潤滑油の劣化が進行し、粘度上昇に因る潤滑異常に進展する場合があります。Iカップリング発光分光分析【SOAP】検出された金属元素から発生箇所を推定すると、以下の通りでした。鉄、ニッケル・エンジン部品リン、亜鉛、カルシウム、マグネシウム、モリブデン・添加剤アルミニウム、ナトリウム・外部混入異物粘度、水分、塩基価、IR酸化度は良好でした。
報告№109-09136 | 分析№109-001160 | 113-000681 | 潤滑油および軸受は継続使用可能な状態にあると判断します。Is値は異常摩耗の早期発見のパラメータのつで、摩耗粒子を定量化するために用います。今回のIs値はのマイナス乗と低く、潤滑状態は正常と判断します。．計数汚染度はNAS級と、当社推奨の管理限界値以下であり、良好でした。．粘度、水分、全酸価、IR、RBOTの各データは良好でした。
報告№106-0058 | 分析№106-00359 | 106-00359 | 濾過前の試料油を分析した結果、水分が前回の.ppmからppmに上昇し、処置領域にありました。摩耗粒子形態観察及びフィルタ写真の結果、外部から混入した砂が多く観察されました。尚、計数汚染度は、水分の影響でセンサーエラーを起こし測定不能でした。）水分濃度が高い値を示していますので、今後、この水分の影響で腐食摩耗が発生することが懸念されます。）外部混入摩耗粒子形態観察及びフィルタ写真で観察された砂は、外部から混入した異物と考えられます。これらの障害発生に対する弊害を勘案の上、予防処置として至急水分除去を実施されることを推奨します。また、水分除去後には濾過を実施されることを併せて推奨します。
報告№109-09094 報告№109-09094 | 分析№109-000903 分析№109-000903 | 109-000903 | 分析の結果、全てのデータが良好であることから、この油は継続使用可能と判断します。但し、酸化安定度は当社推奨の管理限界値内にありますが、本試料は年月日に油の入れ替えを実施していますので、その際に全量実施されていた場合、今回採油から日後の年月日に当社推奨の管理限界値に到達することが予想されます。このことから、本試料油は次回定検前に更油が必要となりますので、更油時期をご検討ください。特性低下全ての項目が良好の範囲にあるものの、RBOTの低下傾向から、次回定検前に更油が必要となる可能性がありますので、更油時期をご検討ください。粘度は良好と判断します。粘度はmm/sと新油値mm/sに比較して、粘度変化率は+％で、当社推奨の管理限界値である±％以内にあり、良好と判断します。全酸価は良好と判断します。全酸価は.mgKOH/gと新油値.mgKOH/gに比較して高い値であるものの、有機物・有機化合物の結果、油劣化の兆候を示すカルボン酸の吸収が確認されていないことから、良好と判断します。有機物・有機化合物の結果、良好と判断します。有機物・有機化合物の結果、油劣化の兆候を示すカルボン酸の吸収が確認されていないことから、良好と判断します。酸化安定度の結果、現在のところ使用可能な範囲ありますが、RBOTの低下傾向から、次回定検前に更油が必要となりますので、更油の時期をご検討ください。酸化安定度はminと当社推奨の管理限界値のmin以上であり、良好と判断します。但し、本試料は年月日に油の入れ替えを実施していますので、その際に全量実施されていた場合、今回採油から日後の年月日に当社推奨の管理限界値に到達することが予想されます。このことから、本試料油は次回定検前に更油が必要となりますので、更油時期をご検討ください。汚染は良好と判断します。水分は良好と判断します。水分は.ppmと当社推奨の管理限界値の以下であり、良好と判断します。
報告№109-09136 報告№112-00373 | 分析№109-001160 分析№112-001553 | 112-001553 | 潤滑油および対象設備は継続使用可能な状態にあると判断します。バックラッシによる評価トライボ診断では、バックラッシの増加量を分析結果から計算できますが、今回は情報が不足していたため、仮定して計算しております。不足している情報をお知らせ頂ければ、より正確な診断を行うことが出来ますので、可能であれば情報をお知らせ下さい。はフェログラフィーおよびSOAP／D-SOAPの結果から総合的に判断した結果、正常な状態にあると考えられます。フェログラフィー【定量分析：Is値】Is値は異常摩耗の早期発見パラメータのつで、摩耗粒子を定量化するために用います。今回のIs値はのマイナス乗と低い値でした。フェログラフィー【定性分析：摩耗粒子および摩耗形態観察】分析結果から比較的多く観察された粒子は、以下の通りでした。正常な摩耗粒子・潤滑状態が正常なマイルド摩耗により発生。鉄錆、砂等・外部から混入したと考えられます。Iカップリング発光分光分析【SOAP／D-SOAP】検出された金属元素から発生箇所を推定すると、以下の通りでした。鉄・軸受、ギヤ等カルシウム、ナトリウム・外部混入異物バックラッシご提供いただいた減速機に関する情報からハスバ歯車の組み合わせの段減速機構であり、この歯車の構成から接触点箇所のバックラッシを求めました。歯幅が不明でしたのでmmと仮定しました。ギヤのバックラッシの増加量を求めた結果、バックラッシの増加量は約.μmと推定されます。バックラッシ増加分の上限値は、メーカにより差異はあるものの、当社の推奨するバックラッシは、一般に推奨されるμmを管理目安にしています。この値に比較して十分に小さい値です。計数汚染度、重量汚染度は共に良好でした。粘度、水分、全酸価、IR、RBOTの各データは良好でした。尚、RBOTは、新油値に比較して大きな値であり減少傾向は確認されませんでした。このことから、酸化防止剤の消耗は確認されず、この油は継続使用可能な状態にあると判断できました。
報告№109-09136 報告№110-00319 | 分析№109-001160 分析№110-001305 | 110-001305 | は、油の粘度、油中のスラッジの発生量を判断パラメータに、粘度、全酸価、IR、RBOTで評価します。分析の結果、油の粘性を示す粘度は、新油値のmm/sに比較して粘度変化率が-％のmm/sとほぼ変化はなく、また油中のスラッジの発生量を示す全酸価は、新油値の.mgKOH/gに比較して大きな変化のない.mgKOH/gと劣化は確認されなかった。さらにはIRの結果でも油が劣化した場合に発生するカルボン酸の発生も確認されず、酸化防止剤の残存量を示すRBOTは、限界値minに比較して、十分に残量があるminであった以上のことから、潤滑油の劣化は確認されませんでした。一方、油中の水分を計測した結果、水分はと新油と同等であり、継続使用可能な状態にあることが確認されました。潤滑油は継続使用可能な状態にあると判断します。なお、潤滑油の余寿命は、RBOTの使用時間当たりの減少量から推定しますが、推定には新油値と使用油のRBOT値に加えて、使用時間または直近の油入替日が必要となります。今後は、可能であればご提供下さい。
報告№106-0219 報告№106-0219 | 分析№106-01224 分析№106-01224 | 106-01224 | 分析の結果、前回に比較して計数汚染度がNAS級から級にランク上昇し、当社推奨の管理限界値に到達していました。摩耗粒子形態観察の結果、観察された粒子が非常に少なく、鉄系のμm以下の小さな摩耗粒子と外部から混入した鉄錆が若干観察されたことから、汚染の要因は、比較的良好な摩耗状態を示す鉄系摩耗粒子と鉄錆等によることが確認されました。今回の採油は、採油の直前に実施すべき廃油が実施されないまま試料油をサンプリングしているため、その影響でサンプリング弁に残留していた異物を採取した可能性を否定できません。次回採油の際には、必ず廃油を十分に実施してから採油を実施することを強く推奨します。この油は継続使用可能と判断します。粘度は良好と判断します。粘度はmm/sと管理限界値以内にあり、良好と判断します。水分は良好と判断します。水分はppmと管理限界値の以下にあり、良好と判断します。全酸価は良好と判断します。全酸価は.mgKOH/gと新油データの以内にあり、良好と判断します。IRは良好と判断します。IRの結果、油劣化の兆候を示すカルボン酸の吸収が確認されていないことから、継続使用可能な状態にあると考えられます。計数汚染度が当社推奨の管理限界値に到達していました。計数汚染度は当社推奨の管理限界値に到達していました。計数汚染度はNAS級と当社推奨の管理限界値に到達していました。重量汚染度は良好と判断します。重量汚染度は.mg/mlと当社推奨の管理限界値のmg/ml以内にあり良好と判断します。機器の潤滑状態フェログラフィーの結果、外部から混入した鉄錆が観察されました。SOAPは良好と判断します。SOAPの結果、摩耗により発生する鉄が検出されていないことから良好と判断します。D－SOAPは良好と判断します。D－SOAPの結果、摩耗により発生する鉄が検出されていないことから良好と判断します。フェログラフィーの結果、外部から混入した鉄錆が観察されました。フェログラフィーの結果、異常摩耗の早期発見パラメータであるIs値が.と良好の範囲にあるものの、摩耗粒子形態観察の結果、外部から混入した鉄錆が観察されました。
報告№109-09136 | 分析№109-001160 | 113-001702 | 対象設備は継続使用可能な状態にあると判断します。但し、将来的な摩耗進行の有無を確認するためにも傾向監視を継続することが有効です。また潤滑油は、酸価およびSOAP-Tの結果で新油と一致しないデータが確認されたため、油名が違っている可能性があります。定期的な分析今後懸念される凝着摩耗、疲労摩耗の進行を監視するため、定期的に分析を実施することを推奨します。異種油の混入および油名の確認分析データから新油と一致しないデータが確認されたことから、油名が違っている可能性があります。油は設備の条件にあった適正な性能のものを使用することが重要であるため、異種油の混入の有無、油名を再確認することを推奨します。はフェログラフィーおよびSOAP-Tの結果から総合的に判断した結果、継続使用は可能ですが、機器の機能を保持するためにも傾向管理が有用と考えます。フェログラフィー【定量分析：Is値】Is値は異常摩耗の早期発見パラメータのつで、摩耗程度を定量化するために用います。Is値はの乗と低い値でした。フェログラフィー【定性分析：摩耗粒子および摩耗形態観察】分析結果から比較的多く観察された粒子は、以下の通りでした。正常な摩耗粒子・潤滑状態が正常なマイルド摩耗により発生。シビア粒子・潤滑状態がやや厳しい凝着摩耗により発生。金属潤滑部が局部的に油膜切れを起していると考えられます。疲労摩耗粒子・繰返し応力を受けて発生。観察された摩耗粒子の中でもシビア粒子は、将来的な異常摩耗の進行に繋がる可能性を示唆しているため、傾向監視が必要と思われます。詳細は、別紙傾向監視が必要な摩耗粒子をご覧ください。Iカップリング発光分光分析【SOAP-T】検出された金属元素から発生箇所を推定すると、以下の通りでした。鉄、鉛、銅、アンチモン、ニッケル、錫、亜鉛・ギヤ、軸受等リン、モリブデン・添加剤亜鉛、カルシウム、バリウム、アルミニウム、ナトリウム・外部混入異物SOAP-Tで本試料油ボンノックMの添加剤成分でない、亜鉛がppm、カルシウムがppmと比較的高い値で検出されたことから、異種油の混入、添加剤の投与、油名の誤りが考えられます。粘度、水分の各データは良好でした。酸価は.mgKOH/gと新油値.mgKOH/gに比較して、差が大きいことから油名が異なっている可能性が考えられます。
報告№109-09539 報告№109-09539 | 分析№109-003332 分析№109-003333 | 109-003333 | ・摩耗状態SOAP／D－SOAPの結果、前回同様に潤滑油中からは鉄が検出されました。粒子観察の結果から、フレッティングにより発生した赤錆が比較的多く観察されたことから、潤滑部で発生している摩耗形態はフレッティング摩耗であることが分かりました。但し、転がり軸受寿命の指標としている摩耗粒子が観察されなかったことから、フレーキングは発生していないと判断でき、また、異常摩耗の早期発見パラメータであるフェログラフィーのIs値が前回同様のの乗と変化がないことから、摩耗は安定しているものと判断します。・汚染度計数汚染度は前回のNAS級から変化はなく、清浄でした。結論軸受は継続使用可能な状態にあると判断できます。
報告№102-8118 | 分析№102-03046 | 102-03046 | 本試料油は、オーバーホール直前に発電機軸受、水車側軸受、反水車側軸受、水車軸受の各潤滑油を混合し、その混合油を採油しました。また、採油は油を静置してからの経過時間が不明でした。このことを考慮して解析を進めました。精点Bを実施した結果、各軸受は継続使用可能な状態にあったと判断します。このことは以下の分析結果から確認できました。D-SOAPの結果、メタルの主成分である錫がと検出量が小さいこと、フェログラフィーの結果、メタルの摩耗粒子が観察されていないことから判断しました。但し、フェログラフィーの結果、外部から混入した鉄錆等の異物が非常に多く見られており、この油をそのまま補充した場合、これらの異物が軸受摺動面に噛み込み摩耗が発生する場合がありますので、使用前に必ず精密に濾過を実施されることを推奨します。
報告№109-09136 報告№111-00727 | 分析№109-001160 分析№111-003696 | 111-003696 | 対象設備は継続使用可能な状態にあると判断します。但し、潤滑油は水分が多く含まれており、今後も摩耗の進行を傾向監視するため、以下の対策を推奨します。更油或いは部分更油による水分濃度の調整水分の影響により金属表面で腐食摩耗が発生し、発生した鉄錆等の粒子が潤滑部に噛み込み摩耗が進行することがありますので、更油或いは部分更油などにより相対的に水分濃度を低くするなどの方法を推奨します。定期的な分析摩耗の進行が懸念されるため、今後は定期的に分析を実施し、摩耗の進行状況を確認することを推奨します。新油との比較による評価を示す粘度、塩基価のデータは新油データを基準として評価しています。今回は当社に新油データがなかったためカタログ値で判断しましたが、今後評価する場合は、充填用に新油を同時に分析することをご検討下さい。フェログラフィーIs値は異常摩耗の早期発見パラメータのつで、摩耗粒子を定量化するために用います。今回のIs値はの乗であり、潤滑状態は厳しいと判断できます。摩耗粒子の形態で比較的多く観察された粒子は、潤滑状態が正常な場合に発生する摩耗粒子でした。これらの摩耗粒子が観察された場合、潤滑部で発生している摩耗形態は、正常なマイルド摩耗であることが分かります。Iカップリング発光分光分析供試の潤滑油を分析した結果、検出された金属元素は、SOAP-Tの結果表に示すように、鉄、ニッケル、リン、亜鉛、カルシウム、アルミニウム、ナトリウム、マグネシウムでした。検出されたこれらの金属元素から発生箇所を推定すると鉄・エンジン部品ニッケル、リン、亜鉛、カルシウム・オイル添加剤ナトリウム、マグネシウム・外部混入異物であると思われます。このうち、機械部品が摩耗したと思われる元素はのグループです。計数汚染度計数汚染度はNAS級以上と汚染されていました。フィルタ表面の異物観察で金属片、鉄錆、砂等が観察されたことから、汚染度が高い要因は、摩耗と外部混入異物の影響と思われます。粒度分布粒度分布は.～μmの範囲にあり、.μmにピークが確認されました。μm以下の粒子が多いことから、燃焼して発生したすす等が油中粒子の主成分であることが推測できます。水分はppmと当社推奨の管理限界値を超えていました。今後、水分の影響でエンジン内部に錆が発生し、その影響で摩耗が発生する懸念があります。
報告№106-0334 報告№106-0334 | 分析№106-01770 分析№106-01770 | 106-01770 | 分析の結果、ギヤ歯面、転がり軸受の軌道面、共に正常な潤滑状態にあることが確認され、ギヤおよび軸受は継続使用可能な状態にあると判断します。これらのことは、SOAP／D-SOAPでギヤ、転がり軸受の摩耗により発生する鉄が検出されたものの、フェログラフィーの摩耗粒子形態観察の結果、観察された摩耗粒子がμm以下の微小な摩耗粒子が支配的であったこと以上のことから判断しました。この油は継続使用可能と判断します。粘度は良好と判断します。粘度はmm/sと管理限界値以内にあり、良好と判断します。水分は良好と判断します。水分はppmと管理限界値の以下にあり、良好と判断します。全酸価は良好と判断します。全酸価は.mgKOH/gと新油データの.mgKOH/gに比較して高い値であるものの、IRの結果で油劣化の兆候を示すカルボン酸が確認されていないことから、良好と判断します。IRは良好と判断します。IRの結果、油劣化の兆候を示すカルボン酸の吸収が確認されていないことから、継続使用可能な状態にあると考えられます。計数汚染度はやや高い値でした。計数汚染度はやや高い値でした。計数汚染度はNAS級と当社推奨の管理限界値のNAS級以内にあるものの、やや高い値でした。重量汚染度はmg/mlでした。重量汚染度はmg/mlでした。機器の潤滑状態フェログラフィーの結果、異常摩耗の早期発見パラメータであるIs値がの乗と高いものの、摩耗粒子形態観察でμm以下の微小な摩耗粒子が多く観察されました。SOAPの結果、鉄が検出されました。SOAPの結果、摩耗により発生した鉄が検出されました。又、油の添加剤成分であるリン、亜鉛、カルシウムが検出されました。D－SOAPの結果、鉄および銅が検出されました。D－SOAPの結果、摩耗により発生する鉄および銅が検出されました。フェログラフィーの結果、ギヤ及び転がり軸受は継続使用可能な状態にあると判断します。フェログラフィーの結果、異常摩耗の早期発見パラメータであるIs値がの乗とやや高いものの、摩耗粒子形態観察でμm以下の微小な摩耗粒子が多く観察されました。
報告№108-0030 報告№108-7003 | 分析№108-00153 分析№108-00419 | 108-00419 | 初期試験を実施した結果、摩耗の安定が確認され、潤滑油も継続使用可能と判断します。これらのことは、前回に比較して、計数汚染度はランク減少し、SOAP／D-SOAPの鉄および錫濃度に変化がないこと異常摩耗の早期発見パラメータであるフェログラフィーのIs値がのマイナス乗と良好の範囲にあること以上のことから判断しました。
報告№108-0135 報告№108-0135 | 分析№108-00824 分析№108-00824 | 108-00824 | トライボ診断の結果、泡立ち試験を除く項目は良好でした。泡立ち試験の結果は、-と新油値の-に比較して高い値でした。消泡性能が低下していることが確認されたことから、今後の使用時間によっては、油の酸化劣化が進行したり、ギヤ歯面およびベアリング軌道面で油膜切れが発生したりする場合があるため、消泡剤の添加による消泡性能の改善が必要になると思われます。一方、摩耗粒子の形態観察でμm以下の小さな摩耗粒子、外部から混入したと思われる鉄錆、砂が観察されたものの、潤滑状態指数はのマイナス乗と濾過設備のない機器であれば、正常な潤滑状態にあると判断できる状況でした。但し、ギヤボックスの油系統にはインラインフィルタとオフラインフィルタがあり、μmサイズ以上の粒子の大部分は捕捉され、異常な摩耗状態が発生したとしても正常な潤滑状態にあると誤認してしまう可能性があります。フィルタの捕捉の影響による誤認を避けるため、今後の診断に当たっては、これまでの採油箇所に加え、インラインフィルタやオフラインフィルタの捕捉物も分析し、その結果から潤滑状態を評価することを推奨します。尚、フィルタ捕捉物の分析を実施する際には、フィルタ流量、フィルタ使用時間などの追加情報が必要です。是非ご提供下さい。泡立ち試験の結果、消泡性能が低下していることが確認されました。粘度は良好。粘度はmm/sと新油値mm/sに比較して、粘度変化率は+％で、当社推奨の管理限界値である±％以内にあり、良好と判断する。粘度はmm/sでした。粘度はmm/sでした。粘度指数はでした。粘度指数はでした。泡立ち試験は-でした。泡立ち試験は-と新油に比較して高い値でした。消泡性能が低下していることが確認されました。水分は良好。水分はppmと当社推奨の管理限界値の以下であり、良好と判断します。全酸価は良好。全酸価は.mgKOH/gと新油値.mgKOH/g以内であり、良好と判断します。機器の潤滑状態精密な濾過設備がない機器であれば、潤滑状態指数は正常の範囲にあると判断します。潤滑状態指数は正常の範囲にあると判断します。異常摩耗の早期発見パラメータである潤滑状態指数がのマイナス乗と、精密な濾過設備がない機器であれば、潤滑状態指数は正常の範囲にあると判断します。
報告№109-09136 報告№113-00206 | 分析№109-001160 分析№113-000780 | 113-000780 | 臨時・濾過前の試料油を分析した結果、計数汚染度は前回に比較してNAS級からNAS級にランク低下していました。また、D-SOAPでメタルの主成分である錫は前回同様にでした。D-SOAPの錫濃度に変化はなく、汚染度は低下していたことから、現在は摩耗は安定していると判断します。分析結果Iカップリング発光分光分析【SOAP/D-SOAP】検出された金属元素から発生箇所を推定すると、以下の通りでした。銅、錫・軸受等バリウム・添加剤カルシウム、ナトリウム・外部混入異物計数汚染度は、前回に比較してNAS級からNAS級にランク低下していました。
報告№107-0366 報告№109-00059 | 分析№107-01900 分析№109-000277 | 109-000277 | 濾過前の試料油を分析した結果、計数汚染度が前回NAS級から、今回NAS級に約年でランク増加していました。摩耗粒子の形態観察およびフィルタ表面の異物観察で鉄錆、砂等が観察されたため、汚染度および鉄濃度が増加した要因は、摩耗による粒子の増加ではなく、外部から混入したと思われる異物によるものと考えられます。但し、異物の混入はありましたが、潤滑異常の早期発見パラメータである摩耗過酷度を示すIs値がのマイナス乗と非常に良好の範囲にあることから、潤滑状態は正常な状態にあると判断します。
報告№108-0208 報告№108-0208 | 分析№108-01524 分析№108-01524 | 108-01524 | 、汚染度、軸受の潤滑状態を確認する。分析の結果、計数汚染度がNAS級と当社推奨の管理限界値内にあるものの、やや高い値でした。また、異常摩耗の早期発見パラメータであるフェログラフィーのIs値がやや高いの乗となっていました。摩耗粒子の形態観察で金属接触が厳しい場合に発生するシビア粒子、銅合金がやや多く観察され、フィルタ表面の異物観察で銅合金、砂等が観察されました。更にSOAPでケイ素、SOAP／D－SOAPで鉄、鉛、銅が検出されたことから、汚染度が高い要因は、軸受および鉛・銅を使用した箇所の摩耗と採油の影響によるものと考えられました。今回の採油は対象設備の停止中に排油口から採油を実施しているため、これらの異物は、排油口配管内部に残留していた汚染物が検出された可能性が高いと思われます。但し、観察された摩耗粒子は、潤滑状態が厳しい場合に発生する摩耗粒子がやや多く観察され、今後更に摩耗が進行することが懸念されるため、運転再開後ヶ月以内に再度分析を実施し、潤滑状態を確認されることを推奨します。一般に、潤滑油中からケイ素が検出された場合の原因として、油の消泡剤として使用されるシリコン系の添加剤が検出されるフェログラフィーおよびフィルタ表面の異物観察で砂が多く観察されるシリコングリースをシール部に塗布している場合、このシリコングリースが潤滑油に混入しているなどが挙げられますが、今回の原因は、フィルタ表面の異物観察で砂が多く観察されたことから、の可能性が考えられました。およびについては、分析結果では確認することが出来ませんので、原因を絞込むため、消泡剤の投与をしていないか、また、シリコングリースを使用している箇所があるかについてご確認下さい。一方、を示す粘度、水分、全酸価、IR、RBOTの各データは良好の範囲にあることから、この油は継続使用可能と判断します。尚、上述しましたように、今回の採油は停止中の採油であるため、運転中の採油に比較して汚染度は高目に出ている可能性があります。採油は、粒子の沈降の影響を少なくすることが重要であり、そのため油中粒子が均一な分散状態で実施されることを併せて推奨します。
報告№103-6059 | 分析№103-01422 | 103-01422 | 濾過前の試料油を分析した結果、計数汚染度を除く項目は良好でした。計数汚染度が、前回NAS級から、今回NAS級に約ヶ月でランク上昇しました。摩耗粒子の形態観察の結果及び光学顕微鏡写真に示すように、鉄錆等の異物が見られているため、汚染度が上昇した要因は外部から混入した異物によるものと考えられました。これらの異物は、通常運転中に外部から混入する可能性がないため、今回採油時に混入した可能性が高いと考えられます。又、潤滑異常の早期発見パラメータである、摩耗過酷度を示すIs値が.と非常に良好の範囲にあることから、潤滑状態は良好な状態にあると判断します。尚、RBOTが前々回に比較し、min上昇したのは、新油の補充の影響によると思われます。今後は、今回のRBOT値によりデータ管理を行います。
報告№109-09249 報告№110-00306 | 分析№109-001747 分析№110-001376 | 110-001376 | 油中金属の分析は、試料油を以上の高温で発光させた光を分光器で分光し、金属固有の波長から元素を特定するとともに、光の強度から濃度を求めるIカップリング発光分光分析法を用います。また摩耗状態は、SOAP法により求めた金属成分と濃度に、フェログラフィー法による早期発見パラメータであるIs値と摩耗粒子分析とを加味し、さらに摩耗粒子の形態により摩擦面で発生している摩耗機構を推定して総合的に判断します。Iカップリング発光分光分析供試のギヤ油を分析した結果、検出された金属は油中金属元素の結果表に示すように、鉄、鉛、銅、ニッケル、錫、リン、亜鉛、カルシウム、バリウム、アルミニウム、ケイ素、ナトリウムでした。これら検出された金属元素から発生箇所を推定すると、鉄、鉛、銅、ニッケル、錫・ギヤ歯面、軸受等リン・オイル添加剤亜鉛、カルシウム、バリウム、アルミニウム、ケイ素、ナトリウム・外部混入異物であると思われます。フェログラフィー摩耗粒子分析結果から観察された粒子は、潤滑状態が正常な場合に発生する摩耗粒子異物の切削作用で発生する切削粒子金属潤滑部が局部的に油膜切れを起して発生するシビア粒子局部的に高圧・高温となる潤滑状態で発生するフリクションポリマ外部から混入したと思われる鉄錆等でした。潤滑状態と摩耗形態異常摩耗の早期発見パラメータとして摩耗粒子を定量化して評価するフェログラフィーのIs値は、潤滑状態がやや厳しいの乗となっていました。摩耗粒子の観察結果から潤滑部では正常な潤滑状態であるマイルド摩耗、異物による切削摩耗、やや厳しい摩耗形態の凝着摩耗が発生し、そして局部的に高圧・高温の箇所があることも確認されました。・切削摩耗サイクロ減速機内部で切削摩耗が発生した場合、減速機内部で使用されている転がり軸受が切削摩耗により生じた軌道面の損傷が起点となって寿命が分の程度に低下することがあることから、ギヤ歯面の切削摩耗には十分注意する必要があります。また、切削摩耗の発生原因となる混入異物が残留している場合、この異物により切削摩耗が継続して発生する可能性があります。・フリクションポリマ潤滑油が減速機内部で高圧下に押し込められ局部的な高圧・高温状態が混在していることがわかりました。特に、高圧高温状態の解消がなされなければ、潤滑油は劣化する場合があります。汚染粒子数はNAS級以上と当社推奨の管理限界値を超えていました。フィルタ表面の異物観察で表面が茶色で金属片、鉄錆、砂等が観察されたことから、汚染度が高い要因は、摩耗とスラッジ、外部混入異物の影響と思われます。粘度、全酸価、酸化安定度、有機物・有機化合物の各データは良好でした。潤滑油および本減速機内部は継続使用可能な状態にあるものの、以下の対策が必要です。定期的な分析今後、摩耗の進行を監視するため、定期的に分析を実施することを推奨します。バックラッシによる評価トライボ診断では、バックラッシの増加量を分析結果から計算できますので、構造が確認できる図面、ギヤの形式、歯形、モジュール、歯数、歯幅、油入替後の稼働時間ならびに分解点検後の稼働時間をお知らせ下さい。計算結果をご報告いたします。分析結果特性低下特性低下に係るパラメータの分析結果は良好と判断します。粘度粘度はmm/sと新油値.mm/sに対する粘度変化率は+％で、当社推奨の管理限界値である±％以内にあり、良好と判断します。全酸価ギヤ油の全酸価は、油メーカによって初期値が違うため統一した管理基準を設定するのが困難であることから、当社では管理限界値を設定しておらず、新油分析値との比較及び他の分析項目の結果より全酸価の状態判断を行います。その結果、全酸価は.mgKOH/gと新油値.mgKOH/g以内にあることから、良好と判断します。酸化安定度酸化安定度はminであり、当社推奨の管理限界値のmin以上であることから良好と判断します。有機物・有機化合物有機物・有機化合物は、IRチャートによる新油分析値との比較の結果、cm-付近に劣化の兆候を示すカルボン酸の吸収が確認されていないことから、良好と判断します。色相はLであり、新油値のLに比較して大きな変化はないことから、良好と判断します。汚染に係るパラメータの分析結果は、汚染粒子数は当社推奨の管理限界値を超えていました。水分はppmであり、当社推奨の管理限界値の以下であることから良好と判断します。汚染粒子数はNAS級以上であり、当社推奨の管理限界値のNAS級を超えていました。汚染度物重量はmg/mlでした。摩耗フェログラフィーによる摩耗粒子の観察の結果、潤滑状態が正常な場合に発生する摩耗粒子、異物の切削作用で発生する切削粒子、金属潤滑部が局部的に油膜切れを起して発生するシビア粒子、局部的に高圧・高温となる潤滑状態で発生するフリクションポリマ、外部から混入したと思われる鉄錆等が比較的多く観察されました。異常摩耗の早期発見パラメータであるフェログラフィーのIs値がの乗とやや高く、摩耗粒子の形態観察の結果、潤滑状態が正常な場合に発生する摩耗粒子、異物の切削作用で発生する切削粒子、金属潤滑部が局部的に油膜切れを起して発生するシビア粒子、局部的に高圧・高温となる潤滑状態で発生するフリクションポリマ、外部から混入したと思われる鉄錆等が比較的多く観察されました。金属濃度SOAP法により金属濃度を測定した結果、潤滑箇所で発生する金属接触によって検出される鉄がppm、鉛、ニッケルがppm、錫がppm、油の添加剤成分であるリンが、外部から混入したと思われる亜鉛、アルミニウムがppm、ケイ素がppm検出されました。金属濃度酸溶解法により金属濃度を測定した結果、潤滑箇所で発生する金属接触によって検出される鉄が、鉛が、銅が、油の添加剤成分であるリンが、外部から混入したと思われる亜鉛が、カルシウムが、バリウムが、アルミニウムが、ナトリウムが検出されました。
報告№109-09136 報告№111-00308 | 分析№109-001160 分析№111-001450 | 111-001450_date110909 | 軸受の継続使用は不可能と判断します。前回報告では、油膜切れによる凝着摩耗と切削摩耗の発生を報告し、また、油中汚染物の影響による摩耗の進展について述べ、油槽内の清掃について提案しております。今回の分析結果では、前回比較的多く観察された外部混入の汚染物が減少し、汚染度やIs値などの各データは低くなっていますが、前回同様に凝着摩耗や切削摩耗の発生が確認され、前回と相違する部分としは、発生した摩耗粒子が明らかに大型化している点です。前回の状態でも摩耗は進行期にあり注意が必要な状況でしたが、今回はさらに摩耗の厳しさが増大したと判断できます。次回定検までに損傷する場合も十分にありますので、安全をみて、軸受を交換することを推奨します。軸受の交換観察された摩耗粒子の中にはμmを超える大型の粒子が観察されたことから、本軸受は比較的短時間で損傷に至ることが予想されます。発生している摩耗粒子は、非常にサイズの小さな切削粒子や油膜が破断して金属接触になって発生するシビア粒子でした。軸受の転動面や軌道面では、目視で確認出来ないような小さな切削痕があると思われますが、今後継続使用した場合、これらの傷からクラックが進展し破損に至ると推定できますので、予防措置として交換を推奨します。油槽内の清掃潤滑油が汚染されていることから、油槽内は汚染されていると思われます。更油をする際には、油槽内を清掃し、更油する新油もNAS級程度の清浄な潤滑油を更油することを推奨します。フェログラフィー異常摩耗の早期発見パラメータとして摩耗粒子を定量化して評価するフェログラフィーのIs値は、潤滑状態が厳しいの乗でした。摩耗粒子の形態で比較的多く観察された粒子は、潤滑状態が正常な場合に発生する摩耗粒子、異物の噛み込みなどで発生する切削粒子、金属潤滑部が局部的に油膜切れを起こして発生するシビア粒子、局部的に高圧・高温となる場合に発生するフリクションポリマでした。このような摩耗粒子が観察された場合には、・潤滑部では正常なマイルド摩耗、・異物による切削摩耗と・潤滑状態がやや厳しい凝着摩耗が混在した摩耗状態になっており、局部的ではあるものの転がり軸受内では高圧・高温の箇所が発生していることも分かります。特に、切削摩耗は、他の摩耗形態に比較して摩耗進行速度が速く、転がり軸受でこの摩耗形態が発生した場合には寿命が分の程度に低下することも知られています。切削摩耗により生じた軌道面の損傷が起点となって転がり軸受の寿命となるフレーキングに進展することが懸念されます。フリクションポリマは、潤滑油が軌道面に押し込められ高圧状態になると同時に、圧縮熱により高温状態になった結果、基油自身が重合反応を起こし生成することが知られています。そのため、高圧高温状態の解消がなされなければ、潤滑油の劣化が進行し、粘度上昇に因る潤滑異常に進展する場合があります。電子顕微鏡・X線マイクロアナリシス観察された粒子をSEM・XMAで詳細に分析した結果、粒子には鉄、クロムが比較的多く含まれており、～μmサイズの比較的大きな粒子が観察されました。成分割合から粒子は主に転がり軸受から発生していると推定できます。Iカップリング発光分光分析供試のタービン油を分析した結果、SOAP／D－SOAPで鉄、リン、亜鉛、カルシウム、ケイ素、ナトリウムが検出されました。これらの検出された金属元素から発生箇所を推定すると鉄・軸受等リン、亜鉛、カルシウム、ケイ素、ナトリウム・外部混入異物であると思われます。このうち、機械部品が摩耗したと思われる元素はのグループです。計数汚染度は当社推奨の管理限界値に到達していました。フィルタ表面の異物観察で金属片、鉄錆等が観察されたことから、汚染度が高い要因は、摩耗と外部混入異物の影響と思われます。粘度、全酸価、IR、RBOTの各データは良好でした。尚、別紙RBOTの減少傾向から油の余寿命を求めた結果、本試料は直近の更油から起算して稼働日数が年月まで使用可能であることが分かります。
報告№109-09136 報告№111-00109 | 分析№109-001160 分析№111-000579 | 111-000579 | SOAP／D－SOAPの鉄および錫濃度は良好の範囲にありました。計数汚染度は良好でした。粘度、全酸価、IR、RBOTの各データーは良好でした。潤滑油は再使用可能と判断します。
報告№108-5071 報告№110-00287 | 分析№108-02721 分析№110-001118 | 110-001118 | 潤滑油は継続続使用可能な状態にあるものの、今後は障害予防を目的に以下の対策を推奨します。追加分析消泡性能が低下した場合、ギヤ歯面での油膜形成に影響が出て摩耗の発生が進展することがあります。今後は消泡性能低下の影響により摩耗が進展する可能性がありますので、フェログラフィーおよびSOAPを追加することを推奨します。分析周期の短縮今後、全酸価の上昇が予測されますので、同様に分析周期を短縮して傾向監視を強化することを併せて推奨します。分析結果全酸価が上昇していました。泡立ち試験の結果、消泡性能が低下していることが確認されました。粘度粘度は.mm/sと新油値mm/sに比較して、粘度変化率は+.％で、当社推奨の管理限界値である±％以内にあり、良好と判断します。泡立ち試験泡立ち試験は-と新油に比較して高い値でした。水分はppmと当社推奨の管理限界値の以下であり、良好と判断します。全酸価全酸価は.mgKOH/gと新油値.mgKOH/gに比較して高いものの、IRの結果で油劣化の兆候を示すカルボン酸の吸収が確認されていないことから、良好と判断します。
報告№109-09136 報告№111-00444 | 分析№109-001160 分析№111-002049 | 111-002049 | 対象設備は継続使用可能な状態にあると判断します。但し、粘度の低下および水分濃度の上昇が確認され、さらに摩耗の進行を傾向監視するため、以下の対策を推奨します。オイルリングの摩耗確認と更油潤滑油分析の結果で、燃焼ガスとエンジンオイルの添加剤との反応によるカルシウムがやや多く検出されました。これは、燃焼ガスがエンジンオイル中に入りやすくなっていることを示すものです。カルシウムは、硫酸カルシウムの形で油中に存在していると推定されますが、メタルなどの表面に埋め込まれると相手材を切削するなど、異常摩耗の原因となることがあります。異常摩耗への進展を予防するには、エンジンオイルを更油するか、濾過が必要です。尚、粘度低下が確認されており、油膜切れなどによる摩耗の発生が懸念されます。また、油中水分濃度もを上回っていることから水分の影響による腐食摩耗も懸念されます。発生した鉄錆等の粒子が潤滑部に噛み込み摩耗が進行することがありますので更油は必要と判断します。定期的な分析切削摩耗および凝着摩耗の進行を監視するため、定期的に分析を実施し、摩耗の進行状況を確認することを推奨します。新油との比較による評価を示す粘度、塩基価のデータは新油データを基準として評価しています。今回は当社に新油データがなかったため判断できませんでしたが、今後評価する場合は、充填用に新油を同時に分析することをご検討下さい。フェログラフィー異常摩耗の早期発見パラメータとして摩耗粒子を定量化して評価するフェログラフィーのIs値は、潤滑状態が厳しいの乗でした。摩耗粒子の形態で比較的多く観察された粒子は、潤滑状態が正常な場合に発生する摩耗粒子異物の噛み込みにより発生する切削粒子金属潤滑部が局部的に油膜切れを起して発生するシビア粒子局部的に高圧・高温となる場合に発生するフリクションポリマでした。これらの摩耗粒子が観察された場合、潤滑部で発生している摩耗形態は、正常なマイルド摩耗異物による切削摩耗潤滑状態がやや厳しい凝着摩耗であり、そして局部的ではあるものの高圧・高温の箇所が発生していることも分かります。切削摩耗は、他の摩耗形態に比較して摩耗進行速度が速く注意が必要で、定期的なトライボ診断による状態監視が必要と考えます。切削摩耗の原因となる混入異物が残留している場合、この異物により切削摩耗が継続して発生する可能性があります。フリクションポリマは、潤滑油が摺動面に押し込められ高圧状態になると同時に、圧縮熱により高温状態になった結果、基油自身が重合反応を起こし生成することが知られています。そのため、高圧高温状態の解消がなされなければ、潤滑油の劣化が進行し、粘度上昇に因る潤滑異常に進展する場合があります。Iカップリング発光分光分析供試の潤滑油を分析した結果、検出された金属元素は、SOAPの結果表に示すように、鉄、鉛、銅、錫、リン、亜鉛、カルシウム、バリウム、アルミニウム、ナトリウム、マグネシウムでした。検出されたこれらの金属元素から発生箇所を推定すると鉄、鉛、銅、錫・エンジン部品リン、亜鉛、カルシウム・オイル添加剤バリウム、アルミニウム、ナトリウム、マグネシウム・外部混入異物であると思われます。このうち、機械部品が摩耗したと思われる元素はのグループです。カルシウムなどの析出SOAP-Tでカルシウムがppm検出されました。この影響については、別紙カルシウムなどの析出をご覧ください。計数汚染度はNAS級以上と汚染されていました。摩耗粒子の形態観察から汚染度が高い要因は、摩耗と外部混入異物の影響と思われます。粘度粘度はmm/sと新油カタログ値のmm/sに比較して、粘度変化率は-.％で、当社推奨の管理限界値である±％を超えていました。ディーゼルエンジンオイルの粘度低下は、別紙内燃機関における粘度の低下を御覧下さい。水分はppmと当社推奨の管理限界値を超えていました。今後、水分の影響でエンジン内部に錆が発生し、その影響で摩耗が発生する懸念があります。塩基価はmgKOH/gと新油カタログ値のmgKOH/gに比較して高く、良好と判断します。
報告№108-0245 報告№108-0245 | 分析№108-01779 分析№108-01779 | 108-01779 | ○○号機および号機において試験的にトライボ診断を導入することになった。トライボ診断を実施し、、汚染度、潤滑状態を確認する。分析により確認されたシリンダおよびピストンリング、クランクメタル等の摩耗は、いずれの箇所も軽微であり、継続使用可能と判断します。一方、油の基本性状である粘度、水分、全酸価、全塩基価は、それぞれの項目が基準値を超えるなどの変化が現れていました。その第一は粘度ですが、粘度はmm/sと新油のmm/sに比較して変化率が+.％となり、また水分もppmとやや多く、これらの項目は共に当社推奨の管理限界値を超えていました。また、全酸価は、.mgKOH/gと新油値mgKOH/gに比較して高く、全塩基価もmgKOH/gと当社推奨の管理基準値mgKOH/gに比較して低下していることが分かりました。赤外線吸収スペクトル法の結果では、油劣化の兆候を示すカルボン酸の吸収が確認されており、このことから本試料油は劣化が進んでいる可能性が考えられました。粘度が上昇する要因は、一般に高粘度油の混入熱劣化による粘度上昇水分混入による劣化が主要因として挙げられます。本試料油の場合は、全酸価の上昇と全塩基価の低下とが同時にみられていることから、上記の熱劣化による粘度上昇の可能性が高いと思われます。エンジン油は、シリンダ内で繰り返し受ける高温状態により劣化しやすく、また、ピストンリングの摩耗により燃焼ガスや未燃焼ガスがオイル側に入る、いわゆるガス抜けなどにより、燃料油中の硫黄分と添加剤との反応生成物が発生します。今回分析の結果では、このガス抜けにより発生する添加剤の反応生成物の濃度が比較的低濃度であることから、ピストンリングの摩耗は比較的少ないと思われます。但し、高性能なフィルタリングシステムが設置されている場合、大きなサイズの粒子は濾過により除去されることがあるため、精度の高い摩耗の確認には、フィルタリングシステムの直前で採油することも必要です。劣化が起因する粘度変化は、劣化が急激に進行した場合、粘度も劇的に変化して急上昇することがあるため、状態監視は比較的短い周期で行う必要があります。尚、今後更に油劣化が進行し、油中の酸成分により金属表面が腐食して発生する腐食摩耗に進展することも考えられるため、状態監視のデータによっては、更油の検討が必要になると思われます。粘度、水分が当社推奨の管理限界値を超え、全酸価、全塩基価、IRの結果から油が劣化している可能性が考えられました。粘度は当社推奨の管理限界値を超えていました。粘度はmm/sと新油値mm/sに比較して、粘度変化率は+.％で、当社推奨の管理限界値である±％を超えていました。水分は当社推奨の管理限界値を超えていました。水分はppmと当社推奨の管理限界値のを超えていました。全酸価は新油に比較して高い値でした。全酸価は.mgKOH/gと新油値のmgKOH/g比較して高く、IRの結果、油劣化の兆候を示すカルボン酸の吸収が確認されたことから、油が劣化している可能性が考えられました。全塩基価は当社推奨の管理限界値に比較して低下していました。全塩基価はmgKOH/gと当社推奨の管理限界値のmgKOH/gに比較して低下していたことから、油が劣化している可能性が考えられました。IRの結果、油劣化の兆候を示すカルボン酸の吸収が確認されました。IRの結果、油劣化の兆候を示すカルボン酸の吸収が確認されました。重量汚染度は.mg/mlでした。重量汚染度は.mg/mlでした。粒度分布は以下の通りでした。粒度分布は.μmにピークが確認されました。機器の潤滑状態SOAPによる油中金属濃度の結果、鉄、錫が検出されたものの、フェログラフィーの結果から摩耗が軽微なことが確認されました。SOAPによる油中金属濃度の結果、鉄、錫が検出されました。SOAPによる油中金属濃度の結果、鉄、錫、油の添加剤成分である亜鉛、カルシウム、マグネシウム、外部から混入したと思われるアルミニウム、ケイ素が検出されました。SOAPによる油中金属濃度の結果、錫が検出されました。SOAPによる油中金属濃度の結果、錫、油の添加剤成分であるカルシウム、外部から混入したと思われるナトリウムが検出されました。フェログラフィーの結果は良好です。異常摩耗の早期発見パラメータであるフェログラフィーのIs値が-.と良好の範囲にあり、潤滑状態は正常と判断します。
報告№107-4545 報告№108-0135 | 分析№107-02185 分析№108-00852 | 108-00852 | トライボ診断の結果、全てのデータが良好であることから、この油は継続使用可能と判断します。は良好と判断します。粘度は良好。粘度は.mm/sと新油値mm/sに比較して、粘度変化率は-.％で、当社推奨の管理限界値である±％以内にあり、良好と判断します。粘度はmm/sでした。粘度はmm/sでした。粘度指数はでした。粘度指数はでした。水分は良好。水分は.ppmと当社推奨の管理限界値の以下であり、良好と判断します。全酸価は良好。全酸価は.mgKOH/gと新油値.mgKOH/g以内であり、良好と判断します。
報告№103-4545 | 分析№103-02159 | 103-02159 | 精点Aを実施した結果、摩耗は安定していると判断します。これらのことは、前回に比較して、計数汚染度はランク減少し、SOAP／D-SOAPの鉄及び錫濃度に変化がなく、異常摩耗の早期発見パラメータであるフェログラフィーのIs値が、.から.に桁減少したこと以上のことから判断しました。
報告№106-0125 | 分析№106-00819 | 106-00819 | 濾過前の試料油を分析した結果、前回と同様に摩耗粒子形態観察で摩擦熱が高い場合に発生する球状粒子が多く観察されました。球状粒子は、異常の兆候を示す形態のパラメータで、この摩耗粒子が発生する場合、潤滑状態に注意が必要です。球状粒子の発生原因は、一般に、溶接工事、溶接作業などによる溶接スパッタの混入、電食による発生、厳しい金属接触による摩耗、が考えられます。球状粒子の発生原因が、の溶接スパッタの混入であれば、今後増加しないと思われますが、が考えられる場合は、原因を取り除かなければ球状粒子は増加すると考えられます。尚、今回の分析結果で球状粒子増加は確認されておらず、継続使用可能な状態あると判断します。
報告№109-09136 報告№111-00262 | 分析№109-001160 分析№111-001233 | 111-001233 | 潤滑油および軸受は継続使用可能な状態にあると判断します。異常摩耗の早期発見パラメータとして摩耗粒子を定量化して評価するフェログラフィーのIs値は、前回ののマイナス乗からマイナス乗に上昇しているものの、良好の範囲にあることから、摩耗が安定していることを示していました。前回に比較して重量汚染度は.mg/mlから.mg/mlに若干増加しているものの、当社推奨の管理限界値内にあり、良好でした。前回同様に粘度、水分、全酸価、IRの各データは良好でした。
報告№105-8023 | 分析№105-01431 | 105-01431 | 精点Aを実施した結果、軸受摺動面では厳しい金属接触が発生しています。今後、更に摩耗が進行することが懸念されるため、～ヶ月以内に精点Bを実施し、汚染状況及び摩耗の進行状況を確認されることを推奨します。これらのことは、異常摩耗の早期発見パラメータであるフェログラフィーのIs値がの乗とやや高く、摩耗粒子形態観察の結果、金属接触が厳しい場合に発生するシビア粒子がやや多く観察されたこと以上のことから判断しました。
報告№109-09136 報告№112-00253 | 分析№109-001160 分析№112-001001 | 112-001001 | 酸化防止剤の減少が確認されたため、以下の対策を推奨します。更油酸化防止剤の減少が確認されており、今後、酸化劣化により基油の劣化に進展することが懸念されるため、安全をみて更油を実施することを推奨します。粘度、全酸価の各データは良好でした。IRIRの結果、cm-付近のピークが減少しており、酸化防止剤の減少が確認されました。RBOTRBOTはminと、新油値minに比較して％に減少していることが確認されました。水分は良好でした。
報告№107-0366 報告№113-00328 | 分析№107-01900 分析№113-001318 | 113-001318 | 濾過前の試料油を分析した結果、計数汚染度は良好領域にあるものの、前回のNAS級から、今回NAS級に約ヶ月でランク上昇していました。摩耗粒子の形態観察で、金属接触が厳しく、且つ、高い摩擦熱により発生する黒錆、外部から混入したと思われる鉄錆、砂等が比較的多く観察されました。前回に比較してD-SOAPの鉄が.からppm、錫.からに増加していました。汚染度の増加摩耗粒子の形態観察およびフィルタ表面の異物観察で鉄錆等が比較的多く観察されたため、汚染度が増加した要因は、摩耗による粒子の増加と外部から混入したと思われる異物によるものと考えられます。今後、汚染度が増加し、これらの異物等が軸受摺動面に噛み込み摩耗が進行することが懸念されます。黒錆摩耗粒子の観察結果から、発生している摩耗形態は凝着摩耗であることがわかります。軸受摺動部や鉄系材料同士が接触し摩耗する箇所、例えばラビリンス、軸受支持部、油用ポンプ内部などで局部的に厳しい金属接触が発生している可能性があります。軸受メタルの摩耗D-SOAPでメタルの主成分である錫が検出されたことから、軸受メタルの摩耗が進行しています。今後、さらに摩耗が進行することが懸念されます。これらの障害発生に対する弊害を勘案の上、念のため、ヶ月後に再度分析を実施し、摩耗の進行状況および汚染の状態を確認することを推奨します。また、今後軸受メタルの摩耗が進行した場合、摩耗程度を評価する必要がありますので、次回分析時には、メタルサイズ、油量、直近のメタル交換時期をお知らせください。
報告№105-6049 | 分析№105-01494 | 105-01494 | オーバーホール後回目の初期試験を実施した結果、潤滑状態は安定し、潤滑油も継続使用可能と判断します。これらのことは、前回に比較して、計数汚染度はNAS級からNAS級にランク減少したことSOAP／D-SOAPの鉄及び錫濃度に変化がないこと異常摩耗の早期発見パラメータであるフェログラフィーのIs値がのマイナス乗と良好の範囲にあること以上のことから判断しました。
報告№109-09136 報告№112-00611 | 分析№109-001160 分析№112-002592 | 112-002592 | 臨時分析・濾過前の試料油を分析した結果、全てのデータが良好でした。
報告№104-0294 報告№104-8052 | 分析№104-02199 分析№104-02518 | 104-02518 | 分析の結果、本軸受は継続使用可能な状態にあると判断します。このことは、鉄濃度から計算したフレーキングの発生面積が内輪軌道面の面積の凡そ.％であること。異常摩耗の早期発見パラメータであるIs値がの乗と良好の範囲にあり、ベアリング軌道面から発生した摩耗粒子はマイルドな潤滑状態で発生した摩耗粒子であり潤滑状態は良好な状態で進行していると考えられること。以上のことから判断しました。
報告№109-09136 報告№113-00673 | 分析№109-001160 分析№113-002908 | 113-002908 | 潤滑油は物理的性状が良好の範囲にあることから継続使用可能と判断しますが、油中の汚染度が高いことから、油中の夾雑物が摺動面に噛み込むことによる摩耗の進行が懸念されます。軸受は継続使用可能な状態にあると判断します。但し、今後の摩耗推移を確認するためにも傾向監視を継続することが有効です。濾過油中の汚染度が高いことから、摩耗粒子や異物等の夾雑物が摺動面に噛み込むことによる摩耗の進行が懸念されるため、濾過を推奨します。定期的な分析今後の凝着摩耗の推移を監視するため、定期的な分析実施を推奨します。異常摩耗の早期発見のパラメータであるIs値は×とやや高い値でした。また、潤滑部の摩耗が認められたため、定期的に潤滑油分析を実施し、摩耗推移を監視することが有用と考えます。フェログラフィーで観察された代表的な粒子は、以下の通りです。正常な摩耗粒子・潤滑状態が正常なマイルド摩耗により発生。シビア粒子・潤滑状態がやや厳しい凝着摩耗により発生。極微小領域で油膜切れが発生したことを示します。シビア粒子は、凝着摩耗に分類されます。この摩耗粒子は、潤滑面で凝着、破断を繰り返し、この過程で生じる移着粒子が成長して摩耗粒子となります。そのため、摺動面では局部的に油膜切れが発生していることを示しています。この状態が継続した場合、摩耗粒子のサイズは徐々に大型化していき、設備の損傷に至る場合がありますので、傾向監視が必要です。計数汚染度はNAS級と当社推奨の管理限界値に到達していました。フィルタ残渣に金属片、鉄錆、砂等が確認されたことから、汚染度が高い要因は、摩耗粒子と外部混入異物の影響と考えられます。粘度、水分、酸価、IR、RBOTの各データは良好です。
報告№108-8025 報告№108-8025 | 分析№108-03471・3472 分析№108-03471・3472 | 108-03471_3472 | 事前に同設備の分析をした際、ドレン口より採油をした経緯があり、大量の夾雑物が確認された。そのため、今回の採油は点検口より手動ポンプを用いて採油を行った。、汚染度、潤滑状態を確認する。№圧油集油槽分析の結果、計数汚染度がNAS級と当社推奨の管理限界値に到達していることが分かりました。SOAP／D－SOAPで鉄が検出されD－SOAPで添加剤成分のバリウムが検出されたことから、サーボシリンダ内壁やポンプ内部での摩耗や添加剤成分が析出したスラッジなどが汚染原因のひとつであると思われますが、検出量が非常に少なく、主原因ではないと思われます。また、この根拠として、光学顕微鏡写真の結果で、黒色棒状の異物が比較的多く観察されており、この異物の影響の方が大きい可能性があるのではないかと思われます。これらの異物の発生源は不明であり、発生源を特定する必要がありますが、無機化合物であれば、SEMおよびXMAにより概ね判断できますが、有機化合物の場合、IR分析を追加実施する必要があります。№圧油集油槽分析の結果、№圧油集油槽同様に、計数汚染度がNAS級と当社推奨の管理限界値に到達していることが分かりました。SOAP／D－SOAPで鉄が検出されD－SOAPで添加剤成分のバリウムが検出されたことから、サーボシリンダ内壁やポンプ内部での摩耗や添加剤成分が析出したスラッジなどが汚染原因のひとつであると思われますが、検出量が非常に少なく、主原因ではないと思われます。また、この根拠として、光学顕微鏡写真の結果で、黒色棒状の異物が比較的多く観察されており、この異物の影響の方が大きい可能性があるのではないかと思われます。これらの異物の発生源は不明であり、発生源を特定する必要がありますが、無機化合物であれば、SEMおよびXMAにより概ね判断できますが、有機化合物の場合、IR分析を追加実施する必要があります。影響および対策現在の汚染度レベルである場合、バルブの動作不具合などの障害が発生する可能性があると思われます。汚染原因の追加調査を実施するとともに、濾過およびストレーナの洗浄実施を推奨します。尚、試料共通で、黒色の棒状異物が比較的多く検出され、汚染の主原因となっている可能性があり、発生原因を調査する必要があると思われます。無機化合物であれば、SEMおよびXMAにより概ね判断できますが、有機化合物の場合、IR分析を追加実施する必要があります。
報告№109-09136 報告№110-00454 | 分析№109-001160 分析№110-002056 | 110-002056 | 診断目的、汚染度、摩耗状態を確認する。採油について今回の採油は、機器停止中に油槽底部から実施しているため、別紙油中粒子の沈降の影響に示すように、油中粒子などの固形物は沈降の影響を受けて分析データが高濃度に出る可能性があることから、このことを踏まえて結果を検討しました。摩耗状態SOAP／D－SOAPの結果、検出された元素は鉄、銅、クロム、リン、亜鉛、カルシウム、バリウム、アルミニウム、ケイ素、ナトリウム、マグネシウム、ホウ素が検出されました。これら検出された金属元素から発生箇所を推定すると、鉄、銅、クロム・軸受等リン・オイル添加剤亜鉛、カルシウム、バリウム、アルミニウム、ケイ素、ナトリウム、マグネシウム、ホウ素・外部混入異物であると思われます。このうち、機械部品が摩耗したと思われる元素はのグループです。異常摩耗の早期発見パラメータであるフェログラフィーのIs値がの乗とやや高く、摩耗粒子の形態観察で外部から混入したと思われる鉄錆等が比較的多く観察されました。汚染度計数汚染度はNAS級と当社推奨の管理限界値に到達していました。D－SOAPで油の添加剤成分であるリンが検出され、フィルタ表面の異物観察で表面が茶褐色で鉄錆、砂等が観察されたことから、汚染度が高い要因は、スラッジと外部混入異物の影響と思われます。IRの結果、IRチャートに示すように油劣化の兆候を示すカルボン酸の吸収が確認されました。全酸価がmgKOH/gとメーカカタログ値の.mgKOH/gよりも高いことから、油が劣化している可能性があります。軸受軌道面には摩耗痕は見られるものの、継続使用可能な状態にあると判断します。但し、潤滑油の劣化が確認され、スラッジの発生や鉄がSOAPで、D-SOAPで検出されて、同時に添加剤成分のリンがD-SOAPでppm検出されていることから、ギヤ歯面で摩耗が進行していると考えられます。これらのことから、以下の対策を推奨します。更油今後、油中の酸成分の影響で金属表面が腐食して発生する腐食摩耗が発生することが懸念されるため、更油を推奨します。定期的な分析今後、軌道面に発生した傷が起点となって、疲労摩耗に進展することが懸念されるため、定期的に分析を実施し、摩耗の進行状況を確認することを推奨します。傾向監視のための次回採油時期は、回転数から理論的に求めます。本設備の回転数に関する情報が提供されなかったため、rpmと仮定し計算しました。その結果、次回の採油は最短で約時間となります。この時間は、油中汚染物が均一濃度になるために必要な時間であり、この時間を経過すれば、再分析の結果から摩耗速度を評価すことが可能となります。本計算は、回転数を仮定して求めていますので、次回分析実施時までに回転数等の設備情報をご提供下さい。
報告№109-09136 報告№113-00063 | 分析№109-001160 分析№113-000230 | 113-000230 | 潤滑油の劣化はなく、汚染度は良好な範囲にあることから、継続使用可能と判断します。増速機増速機は継続使用可能な状態にあると判断します。はフェログラフィーおよびSOAP-Tの結果から総合的に判断した結果、正常な状態にあると考えられます。フェログラフィー【定量分析：Is値】Is値は異常摩耗の早期発見パラメータのつで、摩耗粒子を定量化するために用います。今回のIs値はのマイナス乗と低い値でした。フェログラフィー【定性分析：摩耗粒子および摩耗形態観察】分析結果から観察された全ての粒子量は少でした。Iカップリング発光分光分析【SOAP-T】検出された金属元素から発生箇所を推定すると、以下の通りでした。鉄、亜鉛・ギヤ、軸受等リン・添加物カルシウム、アルミニウム、ナトリウム・外部混入異物計数汚染度は良好でした。粘度、水分、酸価、IRの各データは良好でした。
報告№109-09136 報告№111-00593 | 分析№109-001160 分析№111-002753 | 111-002753 | 潤滑油および減速機は継続使用可能な状態にあると判断します。但し、今後も摩耗の進行を傾向監視するため、以下の対策を推奨します。定期的な分析凝着摩耗の進行を監視するため、定期的に分析を実施し、摩耗の進行状況を確認することを推奨します。バックラッシによる評価トライボ診断では、バックラッシの増加量を分析結果から計算できますので、モジュール、歯数、歯幅、油入替後の稼働時間ならびに分解点検後の稼働時間をお知らせ下さい。計算結果をご報告いたします。フェログラフィー異常摩耗の早期発見パラメータとして摩耗粒子を定量化して評価するフェログラフィーのIs値は、潤滑状態が正常なの乗でした。摩耗粒子の形態で比較的多く観察された粒子は、潤滑状態が正常な場合に発生する摩耗粒子金属潤滑部が局部的に油膜切れを起して発生するシビア粒子でした。これらの摩耗粒子が観察された場合、潤滑部で発生している摩耗形態は、正常なマイルド摩耗潤滑状態がやや厳しい凝着摩耗であることが分かります。Iカップリング発光分光分析供試の潤滑油を分析した結果、検出された金属元素は、SOAP-Tの結果表に示すように、鉄、鉛、銅、アンチモン、リン、亜鉛、カルシウム、アルミニウム、ナトリウムでした。検出されたこれらの金属元素から発生箇所を推定すると鉄、鉛、銅、アンチモン、亜鉛・ギヤ・軸受等リン・オイル添加剤カルシウム、アルミニウム、ナトリウム・外部混入異物であると思われます。このうち、機械部品が摩耗したと思われる元素はのグループです。計数汚染度は当社推奨の管理限界値に到達していました。SOAP-Tで油の添加剤成分であるリンが検出され、フィルタ表面の異物観察で表面が茶褐色で鉄錆、砂等が観察されたことから、汚染度が高い要因は、摩耗とスラッジ、そして外部混入異物の影響と思われます。粘度、水分、酸価、IRの各データは良好でした。
報告№103-6033 | 分析№103-00763 | 103-00763 | 本試験は、号機で起動渋滞が発生しているため、前回の分析結果と比較して異常がないかを確認する目的で分析を実施しました。精点Aを実施した結果、汚染及び摩耗の状態を示す各データは良好であり、起動渋滞につながる異常なデータは確認されませんでした。これらのことは、前回に比較して、計数汚染度はNAS級からNAS級に減少し、SOAP／D-SOAPの鉄及び錫濃度に変化がなく、異常摩耗の早期発見パラメータであるフェログラフィーのIs値が、.からのマイナス乗と桁減少していたことから判断しました。
報告№102-6178 | 分析№102-03312 | 102-03312 | 回目の初期試験を実施した結果、摩耗の進行による汚染状態の悪化が確認されました。今後さらに摩耗が進行し、汚染状態が悪化すること考えられました。この粒子数の増加傾向から、管理限界値のNAS級に到達する時期を別紙図により推定した結果、.となりますので、夏期ピーク前に精点Bを実施し、汚染及び摩耗状態を確認されることを推奨します。これらのことは、前回に比較して、計数汚染度はNAS級と変化はないものの、～μmレンジの粒子数が増加し、フェログラフィーの結果、異常摩耗の早期発見パラメータであるIs値が前回のマイナス乗から今回はに桁上昇していること、及び摩耗粒子の形態観察の結果から、異物の噛み込みにより発生した切削粒子や金属接触が厳しい場合に発生するシビア粒子が観察されていることから、判断しました。
報告№109-09136 報告№112-00360 | 分析№109-001160 分析№112-001417 | 112-001417 | 軸受は継続使用可能な状態にあると判断します。はフェログラフィーおよびSOAP／D-SOAPの結果から総合的に判断した結果、正常な状態にあると考えられます。フェログラフィー【定量分析：Is値】Is値は異常摩耗の早期発見パラメータのつで、摩耗粒子を定量化するために用います。前回に比較してIs値はのマイナス乗から変化はなく、低い値でした。フェログラフィー【定性分析：摩耗粒子および摩耗形態観察】分析結果から比較的多く観察された粒子は、以下の通りでした。正常な摩耗粒子・潤滑状態が正常なマイルド摩耗により発生。Iカップリング発光分光分析【SOAP／D-SOAP】検出された金属元素から発生箇所を推定すると、以下の通りでした。リン・添加剤カルシウム、ナトリウム・外部混入異物前回に比較して計数汚染度はNAS級から等級に変化はなく、良好でした。分析結果は良好と判断します。計数汚染度計数汚染度はNAS級と当社推奨の管理限界値のNAS級以下にあり、良好と判断します。重量汚染度は.mg/mlと当社推奨の管理限界値のmg/ml以下にあり、良好と判断します。は正常と判断します。SOAPSOAPの結果、摩耗により発生する鉄が検出されていないことから、良好と判断します。D-SOAPD-SOAPの結果、摩耗により発生する鉄が検出されていないことから、良好と判断します。フェログラフィー異常摩耗の早期発見パラメータであるフェログラフィーのIs値がのマイナス乗と良好の範囲にあることから、摩耗状態は正常と判断します。
報告№109-09094 報告№109-09094 | 分析№109-000879 分析№109-000879 | 109-000879_100127 | 分析評価者：佐々木義憲保有資格：ICMLMLAⅠ設備保全技能士級ISO-準拠機械状態監視診断技術者カテゴリーⅠ分析の結果、全てのデータが良好である事から、この油は継続使用可能と判断します。≪状態監視とパラメータ≫分析の目的および各分析のパラメータは以下の通りです。特性低下目的：油の分析結果から、や劣化傾向ならびに添加剤の消耗程度、残存寿命などを確認する。粘度JISK全酸価JISK赤外線吸収スペクトルJISK酸化安定度試験JISK汚染目的：油の分析結果から、砂塵あるいは水・異種油などによるや、異物混入の有無を確認する。水分JISK計数汚染度JISB重量汚染度JISB光学顕微鏡観察摩耗目的：油中の摩耗粒子を分析する事により、回転・摺動部の潤滑状態、摩耗劣化の程度、余寿命などを解析する。摩耗診断電子顕微鏡観察JISKX線マイクロアナリシス油中金属濃度）JISK≪分析結果≫特性低下粘度：良好粘度値mm/sの新油値mm/sに対する変化率は+％であり、当社推奨の管理限界値±％以内に留まっています。全酸価：良好全酸価.mgKOH/gは新油値の.mgKOH/gに比較し高くはあるものの、有機物・有機化合物試験の結果で油劣化の兆候を示すカルボン酸の吸収が見られないことから問題は無いと判断します。赤外線吸収スペクトル：良好酸化安定度試験：良好酸化安定度試験の結果、数値minは当社推奨の管理限界値min以内に留まっており、現時点での使用は可能と判断します。汚染水分：良好水分値ppmは当社推奨の管理限界値以内に留まっています。計数汚染度：今回は実施していません。重量汚染度：今回は実施していません。光学顕微鏡観察：今回は実施していません。摩耗摩耗診断電子顕微鏡観察・X線マイクロアナリシス：今回は実施していません。油中金属濃度：今回は実施していません。
報告№108-5065 報告№108-5065 | 分析№108-02439 分析№108-02439 | 108-02439 | トライボ診断の結果、粘度、泡立ち試験を除く項目は良好です。粘度はmm/sと新油値mm/sに比較して、粘度変化率は-％で、当社推奨の管理限界値である±％を超えています。今後、粘度の低下により油膜切れが発生し、金属接触が発生することが懸念されるため、更油を実施することを推奨します。泡立ち試験の結果は、一般的には消泡性能が低くいと判断できる値の-ですが、新油値の-と同レベルにあったため、良好と判断します。機器の潤滑状態潤滑状態指数はのマイナス乗と濾過設備のない機器であれば正常な潤滑状態にあると判断できますが、ギヤボックスの油系統にはインラインフィルタとオフラインフィルタがあり、μmサイズ以上の粒子の大部分は捕捉され、異常な摩耗状態が発生したとしても正常な潤滑状態にあると誤認してしまう可能性があります。そこで、フィルタが設置されていない場合の潤滑状態を、一般的なフィルタの効率である.と仮定し、粒子の発生状況から潤滑状態を推定しました。その結果、ギヤは継続使用可能な状態にあると思われますが、潤滑状態指数は摩耗がやや厳しい状態であるの乗領域にあると推定できました。推定結果は、フィルタの濾過効率を仮定して求めたものですが、フィルタがない状態では油中の粒子濃度は現在より高いことは明らかです。そのためヶ月後に再度分析を実施し、摩耗進行の有無をチェックすることを推奨します。尚、フィルタの捕捉の影響による誤認を避けるため、これまでの採油箇所に加え、インラインフィルタやオフラインフィルタの捕捉物も分析し、その結果から潤滑状態を評価することを提案します。フィルタ捕捉物の分析を実施する際には、フィルタ使用時間の情報をご提供いただけますようお願い致します。粘度は当社推奨の管理限界値を超えています。泡立ち試験の結果、消泡性能が低いと判断できる値であるものの、新油と同レベルにあると判断します。粘度は当社推奨の管理限界値を超えています。粘度はmm/sと新油値mm/sに比較して、粘度変化率は-％で、当社推奨の管理限界値である±％を超えています。粘度は.mm/sです。粘度は.mm/sです。粘度指数はです。粘度指数はです。泡立ち試験は-です。泡立ち試験は-と新油と同レベルにあり、消泡性能が新油と同レベルにあると判断します。水分は良好。水分は.と当社推奨の管理限界値の以下であり、良好と判断します。全酸価は良好。全酸価はmgKOH/gと新油値mgKOH/g以内にあり、良好と判断します。機器の潤滑状態精密な濾過設備がない機器であれば、潤滑状態指数は正常の範囲にあると判断します。潤滑状態指数は正常の範囲にあると判断します。異常摩耗の早期発見パラメータである潤滑状態指数がのマイナス乗と、精密な濾過設備がない機器であれば、潤滑状態指数は正常の範囲にあると判断します。
報告№109-09136 報告№114-00190 | 分析№109-001160 分析№114-000587 | 114-000587 | 分析の結果、前回同様に、汚染状態は共に良好の範囲にあることから、潤滑油は継続使用可能な状態にあると判断します。尚、潤滑油の余寿命を求めた結果、年月まで使用可能と推定されます。前回の更油日が年月であることから、更油日から起算すると、潤滑油は約年ヶ月使用可能となります。対象設備分析の結果、前回に比較してSOAP-T、フェログラフィーの各データに大きな変化はないことから、摩耗は安定しており、対象設備は継続使用可能な状態にあると判断します。
|  | 113-001503 | ポンプ中間軸受M側は使用可能な状態であり、分解点検で軸受部品を交換する必要はないと判断します。定期的なトライボ診断実施今後の適切な分解点検時期を見出すためにも、定期的な分析による傾向監視により、軸受の潤滑と摩耗の進行状態を確認するよう推奨します。はフェログラフィーおよびSOAP-Tの結果から総合的に判断した結果、継続使用は可能ですが、今後の摩耗進行を確認するためにも傾向管理が有用と考えます。フェログラフィー【定性分析：摩耗粒子および摩耗形態観察】観察された代表的な摩耗粒子は、以下の通りでした。シビア粒子・潤滑状態がやや厳しい凝着摩耗により発生。金属潤滑部が局部的に油膜切れを起していると考えられます。シビア粒子は凝着摩耗に分類されます。これらの摩耗粒子は、軸受軌道面で凝着、破断を繰り返し、この過程で生じる移着粒子が成長して摩耗粒子となります。そのため、軸受軌道面では局部的に油膜切れが発生していることを示しています。この状態が継続した場合、摩耗粒子のサイズは徐々に大型化していき、設備の損傷に至る場合がありますので、傾向監視が必要です。Iカップリング発光分光分析【SOAP-T】検出された金属元素から発生箇所を推定すると、以下の通りでした。鉄、鉛、銅、ニッケル、錫・軸受等リン、亜鉛、カルシウム、バリウム、アルミニウム、ケイ素、ナトリウム、マグネシウム、モリブデン・添加剤、増ちょう剤、外部混入異物
報告№109-09136 報告№111-00149 | 分析№109-001160 分析№111-000755 | 111-000755 | 更油からの使用時間をもとに潤滑油の余寿命を評価したところ、潤滑油は次回定検まで使用可能と判断できました。次回定検時に更油を実施しない場合は、酸化安定度を知るための分析を実施し、余寿命を確認することを推奨します。酸化安定度はminであり、当社推奨の管理限界値のmin以上であることから、良好と判断します。
報告№112-00584 報告№112-00584 | 分析№112-002394 分析№112-002394 | 112-002394 | 潤滑油および軸受は継続使用可能な状態にあると判断します。はフェログラフィーおよびSOAP／D-SOAPの結果から総合的に判断した結果、正常な状態にあると考えられます。フェログラフィー【定量分析：Is値】Is値は異常摩耗の早期発見パラメータのつで、摩耗粒子を定量化するために用います。Is値は前回に比較してから.に低下し、低い値でした。フェログラフィー【定性分析：摩耗粒子および摩耗形態観察】分析結果から比較的多く観察された粒子は、以下の通りでした。正常な摩耗粒子・潤滑状態が正常なマイルド摩耗により発生。鉄錆、砂等・外部から混入したと考えられます。Iカップリング発光分光分析【SOAP／D-SOAP】検出された金属元素から発生箇所を推定すると、以下の通りでした。リン・添加剤計数汚染度は、前回に比較してNAS級からNAS級にランク低下し、重量汚染度は.mg/mlから.mg/mlに増加したものの、当社推奨の管理限界値以下にあり、共に良好でした。．粘度、水分、酸価、IR、RBOTの各データは、前回同様に良好でした。分析結果は良好と判断します。粘度粘度はmm/sと新油値mm/sに比較して、粘度変化率は+％で、当社推奨の管理限界値である±％以内にあり、良好と判断します。水分はppmと当社推奨の管理限界値の以下であり、良好と判断します。酸価は.mgKOH/gと新油値.mgKOH/g以下であり、良好と判断します。IRIRの結果、油劣化の兆候を示すカルボン酸の吸収が確認されていないことから、良好と判断します。RBOTRBOTはminと当社推奨の管理限界値のmin以上であり、良好と判断します。は良好と判断します。計数汚染度計数汚染度はNAS級と当社推奨の管理限界値のNAS級以下にあり、良好と判断します。重量汚染度は.mg/mlと当社推奨の管理限界値のmg/ml以下にあり、良好と判断します。は良好と判断します。SOAPSOAPの結果、油の添加剤成分であるリンがppm検出されました。軸受の摩耗を示す錫は検出されていないことから、良好と判断します。D-SOAPD-SOAPの結果、金属元素は検出されませんでした。軸受の摩耗を示す錫は検出されていないことから、良好と判断します。フェログラフィー異常摩耗の早期発見パラメータであるフェログラフィーのIs値が.と良好の範囲にあり、は正常と判断します。
報告№109-09409 報告№109-09409 | 分析№109-002653 分析№109-002653 | 109-002653 | ・摩耗状態油中金属分析の結果、潤滑油中からは銅が検出されました。これらの金属は、粒子の観察結果から、異物の噛み込みにより発生する切削粒子で、潤滑部分では切削摩耗が発生していることが分かりました。観察された摩耗粒子の材質と形態を、SEM・XMAで詳細に観察した結果、鉄、クロム、マンガンを含む粒子が多いことが分かりました。フィルタ表面の異物観察では鉄錆、砂等が観察されました。異常摩耗の早期発見パラメータであるフェログラフィーのIs値がの乗と良好の範囲にあり、潤滑状態は正常の範囲にあると判断します。この切削摩耗は、摩耗の進行速度が速く注意が必要であり、定期的なトライボ診断による状態監視が必要と考えます。切削摩耗発生の原因となる混入異物が残留している場合、この異物により切削摩耗が継続して発生する可能性があります。・銅を使用した箇所の溶出・摩耗銅を使用した部分の溶出・摩耗が発生しています。亜鉛系添加剤を使用している潤滑油で銅が検出される場合、潤滑系統内の銅が亜鉛系添加剤の影響により溶出することが知られています。今回の検出は、この溶出と、摺動面の摩耗との双方によるものと考えられます。今後、別紙鉱油の酸化に対する金属触媒の影響に示すように濃度の増加に伴い酸化速度が速まる可能性があります。・を示す粘度、全酸価、IRの各データは新油データを基準として評価しています。正確な評価を行うため、新油をご提供下さい。ギヤ歯面やオイルリング等の摩耗が確認されましたが、振動加速度が高い原因と思われる結果は確認されませんでした。尚、振動データとギヤの諸元を本分析結果と照合することで加速度が高い原因と摩耗の関係について考察できる可能がありますので、振動データおよびギヤの諸元に関する情報をご提供下さい。摩耗の進行速度が比較的早い切削摩耗が確認されており、今後さらに摩耗が進行することが懸念されますので、定期的に分析を実施し、摩耗の進行状況を確認することを推奨します。次回分析の時期を理論的に求めたところ、最短で約時間となります。この時間は、油中汚染物が均一になるために必要とする時間であり、この時間を経過すれば、再分析の結果から状態の傾向を確認することが可能となりますので、これを参考に次回分析時期を検討されることを推奨します。トライボ診断では、バックラッシの増加量を油中金属濃度の分析結果から計算できますので、次回分析を実施する際には、ギヤの形式、歯形、歯数、寸法が確認できる図面、モジュールおよび歯幅をお知らせ下さい。計算結果をご報告いたします。を示す粘度、全酸価、IRの各データは新油データを基準として評価しています。今回は、新油データがなく正確に評価できなかったため、今後は現在充填用に使用している新油を分析し、そのデータを基準に管理されることを推奨します。
報告№104-6027 | 分析№104-00442 | 104-00442 | 濾過前の試料油を分析した結果、計数汚染度が、前回NAS級から、今回NAS級に約年でランク上昇しました。又、D－SOAPの鉄が、前回に比較してからに上昇していました。摩耗粒子形態観察の結果及び光学顕微鏡写真に示すように、鉄錆等が多く見られているため、汚染度、D－SOAPの鉄濃度が上昇した要因は外部から混入した異物によるものと考えられました。鉄錆・砂等の異物は、通常運転中に外部から混入する可能性がないため、今回採油時に混入した可能性が高いと考えられます。又、潤滑異常の早期発見パラメータである、摩耗過酷度を示すIs値がの乗と非常に良好の範囲にあることから、潤滑状態は良好な状態にあると判断します。採油時には異物が混入しないように注意して採油をすることが必要です。
報告№109-09136 報告№113-00697 | 分析№109-001160 分析№113-002996 | 113-002996 | 潤滑油および軸受は継続使用可能な状態にあると判断します。但し、油中の汚染度が高いことから、固形異物が軸受軌道面に噛み込み、切削摩耗が発生することが懸念されます。切削摩耗は、正常な潤滑状態に比較して摩耗速度が桁程度大きいことから比較的短時間で異常な潤滑状態になることがあります。そのため、切削摩耗が見られた場合は、分析周期を短縮して摩耗の推移を傾向監視することが必要です。特に、本設備のように、石炭粉砕時に常時衝撃荷重が負荷されるベアリングでは、比較的短い周期での監視が必要です。定期的な分析油中の汚染度が高いものの、現状では切削摩耗の発生は顕著でないことから継続使用可能と判断しますが、今後の切削摩耗の推移を監視するため、次回の分析周期を短縮して分析することを推奨します。異常摩耗の早期発見のパラメータであるIs値は、前回のレベルからレベルに低下しているものの、高い値でした。また、潤滑部の摩耗が認められたため、定期的に潤滑油分析を実施し、摩耗推移を監視することが有用と考えます。フェログラフィーで観察された代表的な粒子は以下の通りです。正常な摩耗粒子・潤滑状態が正常なマイルド摩耗により発生。疲労摩耗粒子・繰り返し応力による金属疲労で発生。大型化するとフレーキングの発生が懸念されます。計数汚染度はNAS級を上回っており、重量汚染度も当社推奨の管理限界値を超えていました。フィルタ残渣に金属片、粘ちょう物、鉄錆、砂等が観察されたことから、汚染度が高い要因は、摩耗粒子とスラッジ、そして外部混入異物と思われます。粘度、水分、酸価、IRの各データは良好です。
報告№108-5050 報告№108-5050 | 分析№108-02026 分析№108-02026 | 108-02026 | トライボ診断を実施し、、汚染度、潤滑状態を確認する。分析の結果、摩耗粒子の観察から本試料油中で発生している摩耗形態は、潤滑状態が正常なマイルド摩耗と、異物の切削作用で発生する切削摩耗が混在していたことが判りました。但し、観察された摩耗形態は、正常な摩耗粒子が発生するマイルド摩耗が支配的であることから、現在のところ、シリンダおよびピストンリング、クランクメタル等の摩耗が確認されたものの、摩耗の状態はいずれも軽微であり、継続使用可能と判断します。今後は以下の点に注意が必要です。粘度の低下は、全酸価、全塩基価、IRは良好の範囲にあるものの、粘度の低下と水分の増加が確認されました。低下が確認された粘度は、当社推奨の管理限界値内にあるものの新油値のmm/sに比較して-.％のmm/sに低下していることが確認されました。粘度低下の原因は、潤滑油中に混入した燃料油の影響などが考えられます。粘度が低下したままの運転は、軸受の油膜形成に影響が出たり、或いは、潤滑油槽内での異常燃焼の遠因となる事もありますので注意が必要です。定期的に分析を実施し、規定の粘度範囲内で使用されることを推奨します。水分の増加水分がppmと当社推奨の管理限界値を僅かに超えていたことから、発錆予防のため水分除去を実施されることを推奨します。
報告№109-09136 報告№109-09597 | 分析№109-001160 分析№109-003680 | 109-003680 | 濾過後の試料油を分析した結果、計数汚染度はNAS級と当社推奨の管理限界値内にあり、その他のデータも良好の範囲にありました。潤滑油は継続使用可能な状態にあると判断します。
報告№109-09136 報告№110-00021 | 分析№109-001160 分析№110-000067 | 110-000067 | ・摩耗状態前回同様にSOAP／D－SOAPの結果、潤滑油中からは摩耗により発生した鉄および錫が検出されました。検出されたこれらの金属は、粒子観察の結果から転がり接触などが繰り返えされて発生する疲労摩耗粒子でした。これらのことから、スラスト軸受摺動面の摩耗に加え、転がり軸受では疲労摩耗が発生していることが分かりました。本軸受は、異常摩耗の早期発見パラメータであるフェログラフィーのIs値がの乗と良好の範囲にあり、転がり軸受寿命の指標としている摩耗粒子が観察されなかったことから、フレーキングは発生しておらず、潤滑状態は正常な状態にあると思われます。・スラスト軸受の摩耗スラスト軸受の摩耗状態は、前回に比較してSOAPの結果で、メタルの主成分である錫が減少傾向にあり、摩耗は安定していると思われます。.採油時点におけるメタルの平均的な摩耗深さがμmで、メタル表面粗さをsと仮定すると、メタルの摩耗深さは分の程度摩耗していると考えられますが、現在のところ、その摩耗深さに変化はないものと思われます。・汚染度前回に比較して計数汚染度はNAS級からNAS級にランク増加しているものの、当社推奨の管理限界値内にあり、良好でした。・粘度、水分、全酸価、IRの各データは良好でした。結論軸受および潤滑油は継続使用可能な状態にあるものの、以下の対策が必要です。現在のところ摩耗は安定しているものの、疲労摩耗の発生が確認されていることから、一定の時間使用すると疲労摩耗が進行する可能性があります。そのため、定期的に分析を実施し、摩耗の進行状況を確認することを推奨します。次回採油時期は、理論的に求めると最短で約時間となります。この時間は、油中汚染物が均一になるために必要とする時間であり、この時間を経過すれば、再分析の結果から潤滑状態の傾向を確認することが可能となります。理論時間を参考に次回採油時期を検討されることを推奨します。尚、採油箇所などの条件を変更した場合、分析データが変動することがあります。今後は、摩耗量の傾向監視を実施するため、採油箇所などの採油条件を同一にすることを併せて推奨します。
報告№109-09136 報告№112-00132 | 分析№109-001160 分析№112-000527 | 112-000527 | 潤滑油は継続使用可能な状態にあると判断します。但し、今後は障害予防を目的に以下の対策を推奨します。追加分析消泡性能が低下した場合、ギヤ歯面での油膜形成に影響が出て摩耗が進展することがありますので、フェログラフィーおよびSOAP-Tを追加して摩耗により発生する油中金属濃度や潤滑状態を確認することを推奨します。泡立ち試験泡立ち試験の結果は、-と新油値が-であるのに比較して高い値となっていたことから、消泡性能が低下していることが分かりました。今後の使用状況によっては油の酸化劣化が進行したり、ギヤ歯面およびベアリング軌道面で油膜切れが発生したりする場合があるため、消泡剤の添加による消泡性能の改善など何らかの対応が必要になると思われます。分析結果泡立ち試験の結果、消泡性能が低下していることが確認されました。粘度粘度はmm/sと新油値.mm/sに比較して、粘度変化率は-.％で、当社推奨の管理限界値である±％以内にあり、良好と判断します。泡立ち試験泡立ち試験は-と新油に比較して高い値でした。水分はppmと当社推奨の管理限界値の以下であり、良好と判断します。酸価はmgKOH/gと新油値mgKOH/g以下にあり、良好と判断します。
|  | 113-002739 | 分析の結果、減速機は潤滑部の摩耗は認められたものの、継続使用可能な範囲にあったことから分解点検の必要はないと判断します。但し、使用油は、粘度と酸価が新油に比較して高いことと、新油に含まれていない、リン、亜鉛、カルシウムが～桁オーダーで検出されたことから、新油と使用油は別油種である可能性が考えられます。定期的なトライボ診断実施今後懸念される疲労摩耗の進行を監視するため、定期的に分析を実施することを推奨します。使用油の油名確認および当該機の適性油種の確認使用油には、新油に含まれていないリン、亜鉛、カルシウムが～桁オーダーで検出されたことから、使用油の油名が違っている可能性があります。油は設備の条件にあった適正な性能のものを使用することが重要であるため、使用油の油名を確認するとともに、当該機の適性油種の確認を推奨します。水分は良好です。粘度粘度は、.mm/sと新油値のmm/sに比較して粘度変化率が+％となっており、当社推奨の管理限界値である±％を超えていました。IR、SOAP-Tの結果で新油と一致しないデータが確認されたことから、新油と使用油は、油名が異なっている可能性が考えられます。適正な粘度範囲で使用していない場合、粘性抵抗が増大することにより、油温が上昇して、油劣化の進行に繋がることが懸念されます。酸価は.mgKOH/gと新油値.mgKOH/gに比較して高い値でした。IR、SOAP-Tの結果で新油と一致しないデータが確認されたことから、酸価が高い原因は酸化劣化ではなく、油名が誤りによるものと考えられます。IRIRの結果で油劣化の兆候を示すカルボン酸の吸収が確認されていないことから、油は酸化劣化していないと判断します。但し、新油のIRスペクトルと一致しない箇所が確認されたことから、油名の誤りなどが考えられます。計数汚染度は当社推奨の管理限界値以下であり、良好です。計数汚染度計数汚染度はNAS級と当社推奨の管理限界値NAS級以下であり、良好です。重量汚染度はmg/mlでした。異常摩耗の早期発見のパラメータであるIs値は、レベルと正常です。但し、潤滑部の摩耗が認められたため、定期的に潤滑油分析を実施し、摩耗推移を監視することが有用と考えます。フェログラフィーで観察された代表的な粒子は以下の通りです。正常な摩耗粒子・潤滑状態が正常なマイルド摩耗により発生。疲労摩耗粒子・繰返し応力による金属疲労で発生。大型化するとフレーキングの発生が懸念されます。SOAP-Tで新油から検出されなかったリン、亜鉛、カルシウムが使用油から～桁オーダーで検出されたことから、新油と使用油は、油名が異なっている可能性が考えられます。
報告№109-0025 報告№109-0025 | 分析№109-00119 分析№109-00119 | 109-00119 | 本トライボ診断は、摩耗進行状況、汚染状況、を確認する。採油について今回の採油は、機器停止中にオイルゲージから実施しているため、油循環中に採油した場合に比較し、油中粒子の沈降の影響を受け、分析データが高濃度に出る可能性があります。粒子の沈降は、採油時の油温や粒子サイズにより相違があります。例えば、μmの鉄系摩耗粒子であれば、油温がで時間にcm、時間でcm程度となります。このように、油温とサイズにより沈降速度は変化しますので、採油は極力この影響を少なくして実施することが重要で、油中粒子が均一な分散状態で実施するのが最良です。今回の分析は以上のことを踏まえて結果を検討します。軸受の潤滑状態トライボ診断の結果、前回同様に転がり軸受の寿命の指標となるフレーキングの発生が確認されていないことから、現在のところ、ベアリングは継続使用可能な状態にあると判断します。但し、SOAP／D－SOAPの鉄濃度が増加し、異常摩耗の早期発見パラメータであるフェログラフィーのIs値が前回に比較しての乗から乗に上昇し、摩耗粒子の形態観察で微小な疲労摩耗粒子、フレッティングにより発生した赤錆が多く観察されました。転がり軸受でフレッティングが発生する箇所は、軸と内輪内面軸受箱と外輪外面軌道輪と転動体の箇所が考えられます。フレッティングが発生した場合、発生した赤錆が転がり軸受の軌道面に噛み込んで圧痕となり、そこが起点となって転がり軸受の寿命の指標となるフレーキングに進展することがあります。そのため、定期的な分析により摩耗の進行状況を監視されることを推奨します。油の汚染状況計数汚染度がナトリウム級以上と当社推奨の管理限界値を超え、重量汚染度が.mg/mlとなっています。を示す粘度、水分、全酸価、IRの各データは良好であることから、この油は継続使用可能と判断します。
報告№109-09136 報告№113-00494 | 分析№109-001160 分析№113-002044 | 113-002044 | 対象設備は継続使用可能と判断します。但し、摩耗促進の要因となる固形のカルシウム化合物がやや高い値で検出されたことから以下の対策を推奨します。対策定期的な分析固形のカルシウム化合物がコンロッドメタルやクランクメタル等に噛み込み、切削摩耗を促進させる懸念があるため、定期的に分析を実施し、摩耗状態を監視することを推奨します。総合的に判断した結果、は許容範囲内にあり、機器は継続使用可能と判定しますが、摺動部の摩耗が認められたため、定期的に潤滑油分析を実施し、摩耗推移を監視することが有用と考えます。フェログラフィー【定量分析：Is値】Is値は異常摩耗の早期発見パラメータのつで、摩耗状態を定量化するために用います。Is値はの乗と、やや高い値でしたが、損傷領域であるの乗程度には到達しておらず問題ないと判定します。フェログラフィー【定性分析：摩耗粒子の摩耗形態観察】比較的多く観察された粒子は、以下の通りです。正常な摩耗粒子・滑状態が正常なマイルド摩耗により発生。切削粒子・異物や金属表面の微小突起による切削摩耗により発生。シビア粒子・潤滑状態がやや厳しい凝着摩耗により発生。金属潤滑部が局部的に油膜切れを起していると考えられます。観察された摩耗粒子の中でも切削粒子、シビア粒子は、摩擦面が将来的に異常摩耗へ進展する可能性を示唆しているため、傾向監視が有用と思われます。詳細は、別紙傾向監視が必要な摩耗粒子をご覧ください。Iカップリング発光分光分析【SOAP-T】検出された金属元素と想定される発生箇所は、以下の通りです。鉄、銅、錫・エンジン部品等リン、亜鉛、カルシウム、モリブデン・添加剤アルミニウム、ケイ素、ナトリウム、マグネシウム・外部混入異物シリンダライナ、ピストンリングの摩耗SOAP-Tで鉄がppm検出され、フェログラフィーで鉄系のシビア粒子が観察されたことから、鉄を主成分とした部品、例えばシリンダライナやピストンリング等が摩耗している可能性があります。しかし、異常摩耗を示す大型摩耗粒子は観察されず、また、本設備の油量をLと仮定し、検出された鉄濃度から計算される摩耗体積は約mmと少量であることから、シリンダライナおよびピストンリング等は、継続使用可能な状態にあると判断します。コンロッドメタル、クランクメタルの摩耗SOAP-Tで錫がppm、銅がppm検出されたことから、コンロッドメタル、クランクメタルが摩耗していると推定されます。現時点では低濃度であることから継続使用可能と判断しますが、今後、摩耗が進行し異常摩耗に進展することを防止するため、摩耗推移の監視が有用です。詳細は、別紙コンロッドメタル・クランクメタルの摩耗をご覧ください。固形カルシウム化合物の生成SOAP-Tでカルシウムがppm検出されました。この固形カルシウムは、潤滑油に混入した燃焼ガス中の酸成分がカルシウム添加剤と中和反応して生成される比較的硬い化合物のため、摺動面に噛み込み、切削摩耗が進行することが懸念されます。詳細は、別紙固形カルシウム化合物の生成をご覧ください。
報告№109-09136 報告№111-00299 | 分析№109-001160 分析№111-001420 | 111-001420 | 分析の結果、前項採油についてに示すように、採油条件の影響を受けたにも関わらず、光学顕微鏡写真の結果でμmサイズの大型の摩耗粒子が比較的多く観察され、SOAP/D-SOAPの結果で軸受メタルの主成分である錫が多く検出されたことから、軸受摺動面では油膜切れが発生し、摩耗が連続的に発生する状況になっていると推定されました。分解点検軸受摺動面では油膜切れによる厳しい摩耗が発生しており、健全な油膜を維持しにくい状態となっていると推定されます。摩耗が連続的に発生する状況になっていると考えられますので、安全をみて、軸受摺動面の状況を確認されることを推奨します。軸受メタルの情報提供今後軸受メタルの摩耗が進行した場合、摩耗程度を評価する必要がありますので、次回分析時には、メタルサイズ、回転数、油入替後および直近のメタル交換からの運転時間をお知らせください。最適な採油方法本試料油は、機器停止中に油槽中間部の油面計ドレンから採油されています。機器が停止している状態では、別紙油粒子の沈降の影響に示すように油槽内で撹拌がなくなり固形物が沈降するため、油中汚染度は低くなると推定されます。今後の採油は、極力運転中もしくは停止直後の油槽中層部から実施されることを推奨します。フェログラフィー異常摩耗の早期発見パラメータとして摩耗粒子を定量化して評価するフェログラフィーのIs値は、潤滑状態が正常なのマイナス乗でした。摩耗粒子の形態で比較的多く観察された粒子は、潤滑状態が正常な場合に発生する摩耗粒子、μmサイズのホワイトメタル、局部的に高圧・高温となる場合に発生するフリクションポリマでした。これらの摩耗粒子が観察された場合、潤滑部で発生している摩耗形態は、正常なマイルド摩耗、潤滑状態が厳しい凝着摩耗であり、そして局部的ではあるものの高圧・高温の箇所が発生していることも分かります。フリクションポリマは、潤滑油が摺動面に押し込められ高圧状態になると同時に、圧縮熱により高温状態になった結果、基油自身が重合反応を起こし生成することが知られています。そのため、高圧高温状態の解消がなされなければ、潤滑油の劣化が進行し、粘度上昇に因る潤滑異常に進展する場合があります。Iカップリング発光分光分析供試のタービン油を分析した結果、検出された金属元素は、SOAPの結果表に示すように、鉄、鉛、銅、アンチモン、錫、カルシウム、ナトリウムが検出されました。これらの検出された金属元素から発生箇所を推定すると鉄、鉛、銅、アンチモン、錫・軸受等カルシウム、ナトリウム・外部混入異物であると思われます。このうち、機械部品が摩耗したと思われる元素はのグループです。軸受メタルの主成分である錫が検出されました。設備油量L、検出された錫濃度を基にして摩耗体積量を計算しました。その結果、cmとなりました。この摩耗体積が軸受メタルに直ちに影響があるのかを知るには、軸受メタルのサイズなどの諸元が必要ですが、この摩耗体積は通常ではなく、軸受摺動面の摩耗が厳しい状況にあることを示唆しているものと思われます。計数汚染度、重量汚染度は共に良好でした。但し、フィルタ表面の異物観察で金属片、砂、鉄錆等が観察されました。
報告№109-09136 報告№111-00505 | 分析№109-001160 分析№111-002335 | 111-002335 | グリースおよび軸受は継続使用可能な状態にあると判断します。但し、今後も摩耗の進行を傾向監視するため、以下の対策を推奨します。定期的な分析切削摩耗や凝着摩耗の進行を監視するため、定期的に分析を実施し、摩耗の進行状況を確認することを推奨します。新グリースとの比較による評価グリースの物理的性状を示すIRのデータは新グリースデータを基準として評価しています。今回はグリース名が不明であったため判断できませんでしたが、今後評価する場合は、充填用の新グリースを同時に分析することをご検討下さい。フェログラフィー摩耗粒子の形態で比較的多く観察された粒子は、潤滑状態が正常な場合に発生する摩耗粒子異物の噛み込みにより発生する切削粒子金属潤滑部が局部的に油膜切れを起して発生するシビア粒子でした。このような摩耗粒子が観察された場合には、潤滑部では正常なマイルド摩耗異物による切削摩耗潤滑状態がやや厳しい凝着摩耗が発生していることが分かります。摩耗形態の中でも切削摩耗は摩耗進行速度が速く、転がり軸受でこの摩耗形態が発生した場合には寿命が分の程度に低下することも知られており、切削摩耗により生じた軌道面の損傷が起点となって転がり軸受の寿命となるフレーキングに進展することから傾向監視による経過監視が必要です。Iカップリング発光分光分析供試グリースを分析した結果、検出された金属元素は、SOAP-Tの結果表に示すように、鉄、銅、ニッケル、錫、リン、カルシウム、バリウム、アルミニウム、ナトリウム、マグネシウムでした。これらの検出された金属元素から発生箇所を推定すると鉄、銅、ニッケル、錫・軸受等リン、バリウム・グリース添加剤カルシウム、アルミニウム、ナトリウム、マグネシウム・増ちょう剤等であると思われます。このうち、機械部品が摩耗したと思われる元素はのグループです。グリースの物理的性状IRの結果、油劣化の兆候を示すカルボン酸の吸収が確認されていないことから、良好と判断します。
報告№108-0208 報告№108-0208 | 分析№108-01526 分析№108-01526 | 108-01526 | 、汚染度、軸受の潤滑状態を確認する。分析の結果、計数汚染度がNAS級と当社推奨の管理限界値内にあるものの、やや高い値でした。また、異常摩耗の早期発見パラメータであるフェログラフィーのIs値がやや高いの乗となっていました。摩耗粒子の形態観察で異物の噛み込みにより発生する切削粒子が多く観察され、フィルタ表面の異物を観察した結果、鉄錆、砂等が観察されました。更にSOAPでケイ素、SOAP／D－SOAPで鉄が検出されたことから、汚染度が高い要因は、摩耗と採油の影響によるものと考えられました。今回の採油は対象設備の停止中に排油口から採油を実施しているため、これらの異物は、排油口配管内部に残留していた汚染物が検出された可能性が高いと思われます。観察された摩耗粒子の形態は切削摩耗であり、異物が混入していない状態に比較して、摩耗進行速度が速く注意が必要です。転がり軸受の場合、分の程度に寿命が低下することが知られています。今後、更に摩耗が進行し、転がり軸受の寿命の指標となるフレーキングに進展することが懸念されるため、油槽内を清掃されることを推奨します。一般に、潤滑油中からケイ素が検出された場合の原因として、油の消泡剤として使用されるシリコン系の添加剤が検出されるフェログラフィーおよびフィルタ表面の異物観察で砂が多く観察されるシリコングリースをシール部に塗布している場合、このシリコングリースが潤滑油に混入しているなどが挙げられますが、今回の原因は、フィルタ表面の異物観察で砂が多く観察されたことから、の可能性が考えられました。およびについては、分析結果では確認することが出来ませんので、原因を絞込むため、消泡剤の投与をしていないか、また、シリコングリースを使用している箇所があるかについてご確認下さい。一方、を示す粘度、水分、全酸価、IR、RBOTの各データは良好の範囲にあることから、この油は継続使用可能と判断します。尚、上述しましたように、今回の採油は停止中の採油であるため、運転中の採油に比較して汚染度は高目に出ている可能性があります。採油は、粒子の沈降の影響を少なくすることが重要であり、そのため油中粒子が均一な分散状態で実施されることを併せて推奨します。
報告№109-09136 報告№110-00685 | 分析№109-001160 分析№110-003179 | 110-003179 | 金属元素と濃度の分析は、試料油を以上の高温で発光させ、その光を分光器で分光し、分光によって得られた光の強度と金属固有の波長とから元素を特定するIカップリング発光分光分析法）を用います。また摩耗状態は、SOAPにより求めた金属成分と濃度にフェログラフィー法による摩耗粒子分析とを加味して総合的に評価しますが、摩擦面の摩耗機構と摩耗状態の判断は摩耗粒子の形態と、異常摩耗の早期発見パラメータであるIs値により判断します。Iカップリング発光分光分析供試のギヤ油を分析した結果、検出された金属元素は、油中金属濃度の結果表に示すように、鉄、ニッケル、錫、リン、カルシウム、アルミニウム、ケイ素、ナトリウム、モリブデンが検出されました。これらの検出された金属元素から発生箇所を推定すると鉄、ニッケル、錫・軸受等リン、モリブデン・オイル添加剤カルシウム、アルミニウム、ケイ素、ナトリウム・外部混入異物であると思われます。このうち、機械部品が摩耗したと思われる元素はのグループです。フェログラフィー異常摩耗の早期発見パラメータとして摩耗粒子を定量化して評価するフェログラフィーのIs値は、潤滑状態がやや厳しいの乗でした。摩耗粒子の形態で比較的多く観察された粒子は、潤滑状態が正常な場合に発生する摩耗粒子でした。このような摩耗粒子が観察された場合には、潤滑部では正常なマイルド摩耗が発生していることが分かります。計数汚染度は当社推奨の管理限界値に到達していました。フィルタ表面の異物観察で鉄錆、砂等が観察されたことから、汚染度が高い要因は、摩耗と外部混入異物の影響と思われます。粘度、水分、全酸価、IRの各データは良好でした。軸受および潤滑油は継続使用可能な状態にあると判断します。ただし、確認された潤滑油中の汚染度が高いことから以下の対策が必要です。更油油中の汚染度が高く、今後の継続使用により観察された摩耗粒子や異物が軸受軌道面に噛み込み摩耗が進行することが懸念されるため更油を推奨します。定期的な分析摩耗の進行を監視するため、定期的に分析を実施し、摩耗の進行状況を確認することを推奨します。
報告№107-4545 報告№109-09584 | 分析№107-02185 分析№109-003620 | 109-003620 | 前回に比較しての各データに変化はなく、良好でした。潤滑油は継続使用可能な状態にあると判断します。は良好と判断します。粘度粘度は.mm/sと新油値.mm/sに比較して、粘度変化率は-.％で、当社推奨の管理限界値である±％以内にあり、良好と判断します。粘度粘度はmm/sでした。粘度指数粘度指数はでした。水分はppmと当社推奨の管理限界値の以下であり、良好と判断します。全酸価全酸価はmgKOH/gと新油値mgKOH/gに比較して高いものの、IRの結果で油劣化の兆候を示すカルボン酸の吸収が確認されていないことから、良好と判断します。
報告№109-09136 報告№112-00236 | 分析№109-001160 分析№112-000913 | 112-000913 | 潤滑油および軸受は継続使用可能な状態にあると判断します。但し、今後も摩耗の進行を傾向監視するため、以下の対策を推奨します。濾過油中の汚染度が高いことから、観察された摩耗粒子や異物等が軸受摺動面に噛み込み摩耗が進行することが懸念されるため、濾過を推奨します。定期的な分析凝着摩耗の進行を監視するため、定期的に分析を実施し、分析データによる摩耗の進行状況を確認することを推奨します。最適な採油方法本試料油は、機器停止中に油タンクブロー弁から採油されています。機器が停止している状態では、別紙油中粒子の沈降の影響に示すように油槽内で撹拌がなくなり固形物が沈降するため、油中汚染度は高くなると推定されます。今後の採油は、極力運転中もしくは停止直後の油槽中層部から実施されることを推奨します。フェログラフィーIs値Is値は異常摩耗の早期発見パラメータのつで、摩耗粒子を定量化するために用います。今回のIs値はの乗と高い値でした。摩耗粒子および摩耗形態分析結果から比較的多く観察された粒子は、以下の通りでした。正常な摩耗粒子・潤滑状態が正常なマイルド摩耗により発生。黒錆・潤滑状態がやや厳しい凝着摩耗により発生。金属接触が厳しく、且つ、高い摩擦熱が発生していると考えられます。鉄錆、砂等・外部から混入したと考えられます。摩耗状態Is値および摩耗粒子の観察結果から総合的に判断した結果、摩耗状態は厳しい状態にあると判断します。電子顕微鏡・X線マイクロアナリシス観察された粒子を電子顕微鏡・X線マイクロアナリシスで詳細に分析した結果、粒子には酸素、鉄、クロム、マンガンが比較的多く含まれており、成分割合から粒子は主に主軸から発生していると推定できました。Iカップリング発光分光分析【SOAP-T】検出された金属元素から発生箇所を推定すると、以下の通りでした。鉄、銅、錫、亜鉛・軸受等カルシウム、ケイ素、ナトリウム・外部混入異物このうち、機械部品が摩耗したと思われる元素はのグループです。メタルの摩耗SOAP-Tで錫が検出されたことから、軸受の摩耗が発生していると推定されます。今後、さらに摩耗が進行することが懸念されます。計数汚染度はNAS級と当社推奨の管理限界値に到達していました。フィルタ表面の異物観察で鉄錆、砂等が観察されたことから、汚染度が高い要因は、摩耗と外部混入異物の影響と思われます。粘度、水分、酸価、IRの各データは良好でした。
報告№108-0227 報告№110-00610 | 分析№108-01664 分析№110-002673 | 110-002673 | 前回に比較して計数汚染度はNAS級からNAS級にランク減少し、良好でした。前回同様に粘度、水分、全酸価、IR、RBOTの各データは良好でした。潤滑油は継続使用可能な状態にあると判断します。
報告№106-6008 報告№106-5004 | 分析№106-00119 分析№106-00204 | 106-00204 | 精点Aを実施した結果、前回と同様に摩耗粒子形態観察で赤錆が比較的多く観察されたものの、摩耗粒子濃度は減少傾向を示していることから、継続使用可能と判断します。これらのことは、フェログラフィーの摩耗粒子形態観察の結果、赤錆が多く観察されたものの、異常摩耗の早期発見パラメータであるフェログラフィーのIs値が-と良好の範囲にあることD－SOAPの結果、前回に比較して鉄が.ppmからに減少したこと計数汚染度の結果、前回のNAS級から今回はNAS級に改善されたこと以上のことから判断しました。
報告№109-09136 報告№112-00382 | 分析№109-001160 分析№112-001579 | 112-001579_date121105 | 潤滑油および対象設備は継続使用可能な状態にあると判断します。但し、今後も摩耗の進行を傾向監視するため、以下の対策を推奨します。更油或いは部分更油による水分濃度の調整水分の影響により金属表面で腐食摩耗が発生し、発生した鉄錆等の粒子が潤滑部に噛み込み摩耗が進行することがありますので、更油或いは部分更油などにより相対的に水分濃度を低くするなどの方法を推奨します。定期的な分析凝着摩耗の進行を監視するため、定期的に分析を実施し、分析データによる摩耗の進行状況を確認することを推奨します。はフェログラフィーおよびSOAP-Tの結果から総合的に判断した結果、やや厳しい状態にあると考えられます。フェログラフィー【定量分析：Is値】Is値は異常摩耗の早期発見パラメータのつで、摩耗粒子を定量化するために用います。前回に比較してIs値はの乗から乗に低下したものの、やや高い値でした。フェログラフィー【定性分析：摩耗粒子および摩耗形態観察】分析結果から比較的多く観察された粒子は、以下の通りでした。正常な摩耗粒子・潤滑状態が正常なマイルド摩耗により発生。シビア粒子・潤滑状態がやや厳しい凝着摩耗により発生。金属潤滑部が局部的に油膜切れを起していると考えられます。黒錆・潤滑状態がやや厳しい凝着摩耗により発生。金属接触が厳しく、且つ、高い摩擦熱が発生していると考えられます。Iカップリング発光分光分析【SOAP-T】検出された金属元素から発生箇所を推定すると、以下の通りでした。鉄、鉛、銅・軸受等リン、亜鉛、カルシウム・添加剤アルミニウム、ナトリウム・外部混入異物クランクメタルの摩耗前回に比較してSOAP-Tで銅がppmからppmに増加していたことから、銅を使用した箇所の溶出・摩耗が進行していると推定されます。ディーゼル機関の潤滑油で銅が検出される場合は、クランクメタルが考えられます。ディーゼルエンジンのクランクメタルは積層構造になっており、クランクメタルの最表面はホワイトメタル層が存在し、その下にニッケル層、さらにその下には銅と鉛の合金であるケルメット層が存在します。ディーゼルエンジンのメタルは、設計上、油膜が正常に形成される流体潤滑が基本であることから、通常の使用においては摩耗しにくいと思われますが、メタルの潤滑部に流体潤滑になりにくい部分が発生するとメタル表面の軟質金属部が摩耗しメタル部のすぐ下のニッケル部まで摩耗し始め、ホワイトメタル層の主成分である錫や鉛、そしてメタルの第二層のニッケルやバックメタルの銅が検出されます。今後、摩耗が進行した場合、軸受が焼付を起こす可能性があるため、注意が必要です。その他の銅を使用した箇所の溶出・摩耗その他に潤滑油系統内で銅を使用している箇所は、潤滑油冷却器の配管などが考えられます。この箇所で溶出・摩耗が発生する場合は以下のことが考えられます。潤滑油冷却器の配管で摩耗していた場合、配管取付け部に緩みが生じて配管が振動し、継手部が外れたり、亀裂が生じて冷却水の混入にいたる場合があります。亜鉛系添加剤の影響により、潤滑油冷却器の配管で溶出していた場合、ピンホールが発生して冷却水の混入に至る場合があります。今後、油劣化の進行や水分濃度が上昇することに注意が必要です。計数汚染度前回に比較して計数汚染度はNAS級から変化はないものの、汚染されていました。フィルタ表面の異物観察で鉄錆、砂等が観察されたことから、汚染度が高い要因は、摩耗と外部混入異物の影響と思われます。粒度分布粒度分布は.～μmの範囲にあり、.μmにピークが確認されました。μm以下の粒子が多いことから、燃焼して発生したすす等であることが分かります。粘度、IRの各データは良好でした。尚、酸価は、当社に新油データがなかったものの、IRの結果で油劣化の兆候を示すカルボン酸の吸収が確認されていないことから、良好と判断します。水分は、ppmと当社推奨の管理限界値を超えていました。今後、水分の影響でエンジン内部に錆が発生し、その影響で摩耗が発生する懸念があります。
報告№109-09061 報告№109-09061 | 分析№109-000651 分析№109-000651 | 109-000651 | 、汚染度、軸受の潤滑状態を確認する。本試料油は、採油量が少なかったため計数汚染度は参考値としてお考え下さい。汚染度および軸受の潤滑状態分析の結果、計数汚染度がやや高く、重量汚染度が当社推奨の管理限界値を超えていることが分かりました。異常摩耗の早期発見パラメータであるフェログラフィーのIs値がの乗と高く、潤滑状態がやや厳しい状態にあることが分かりました。摩耗粒子の形態観察で観察された粒子は、異物の噛み込みにより発生する切削粒子、金属接触が厳しい場合に発生するシビア粒子、疲労摩耗粒子、局部的に高圧・高温となる場合に発生するフリクションポリマ、外部から混入したと思われる樹脂等が観察されたことから、潤滑状態がやや厳しいのは切削摩耗、凝着摩耗、そして疲労摩耗の混合状態があるためと推定されました。観察された摩耗粒子の中でも切削摩耗は、異物が混入していない状態に比較して、摩耗進行速度が速いことから、今後の管理には注意が必要です。転がり軸受で切削摩耗が発生した場合、切削摩耗により生じた軌道面の損傷が起点となって転がり軸受の寿命となるフレーキングに進展し、寿命が分の程度に低下することも知られています。今回の採油でほぼ全量更油されており切削摩耗を引き起こしている異物は取り除かれている場合もありますが、念のため、再度分析を実施し摩耗の進行状況を確認することを推奨します。ミリポアフィルタの表面観察で、金属片、鉄錆、砂等が多く観察されていることと、SOAPでケイ素、D－SOAPで鉄が検出されたことから、汚染度が高い要因は、摩耗粒子と外部混入異物の影響と考えられます。再分析の時期を理論的に求めたところ、最短で約時間となります。この時間は、油中汚染物が均一になるために必要とする時間であり、この時間を経過すれば、油が入れ替わっていても再分析の結果から状態の傾向を確認することが可能となります。そのため、試運転などで数時間の運転が可能であれば、より的確に状況が確認できますので再分析を推奨します。フリクションポリマフリクションポリマは、タービン油が軸受摺動面で高圧下に押し込められ、高圧状態になると同時に、圧縮熱も発生して高温状態にもなり、その結果、潤滑油が重合して発生することが知られています。そのため、高温高圧状態が継続した場合、潤滑油は劣化する場合がありますので、定期的な分析による確認が必要です。今回は、更油からヶ月経過していても、油劣化の進行が確認されていませんので直ちに対策を検討する必要はありませんが、今後、使用時間を延長する場合は、定期的な分析を行い、劣化の進行程度を把握する必要があります。ケイ素の検出ケイ素がppm検出されています。一般に、潤滑油中からケイ素が検出された場合の原因として、油の消泡剤として使用されるシリコン系の添加剤が検出されるフェログラフィーおよびフィルタ表面の異物観察で砂が多く観察され、これが検出されるシリコングリースをシール部に塗布している場合、このシリコングリースが潤滑油に混入して検出されるなどが挙げられますが、今回の原因は、フィルタで砂が観察されたことから、～の可能性が考えられます。およびについては、分析結果では確認することが出来ませんので、原因を絞込むため、消泡剤の投与をしていないか、また、シリコングリースを使用している箇所があるかについてご確認下さい。を示す粘度、水分、全酸価、IR、RBOTの各データは良好の範囲にあることから、この油は継続使用可能と判断します。
報告№107-0366 報告№111-00501 | 分析№107-01900 分析№111-002308 | 111-002308 | 濾過前の試料油を分析した結果、計数汚染度が前回のNAS級から、今回NAS級に約年でランク増加していました。摩耗粒子の形態観察およびフィルタ表面の異物観察で鉄錆等が観察されたため、汚染度およびD－SOAPの鉄濃度が増加した要因は、摩耗による粒子の増加ではなく、外部から混入したと思われる異物によるものと考えられます。但し、異物の混入はありましたが、潤滑異常の早期発見パラメータである摩耗過酷度を示すIs値がのマイナス乗と非常に良好の範囲にあることから、潤滑状態は正常な状態にあると判断します。
報告№109-09094 報告№111-00372 | 分析№109-000870 分析№111-001721 | 111-001721 | は良好と判断します。尚、RBOTは新油に比較して大きな値であり減少傾向は確認されませんでした。このことから、更油から今回採油までのヶ月間で酸化防止剤の消耗は確認されていないことから、使用条件が同様であれば定検周期のヶ月は使用できる可能性が高いと判断します。潤滑油は継続使用可能な状態にあると判断します。≪状態監視とパラメータ≫分析の目的および各分析のパラメータは以下の通りです。特性低下目的：油の分析結果から、や劣化傾向ならびに添加剤の消耗程度、残存寿命などを確認する。粘度JISK全酸価JISK赤外線吸収スペクトルJISK酸化安定度試験JISK汚染目的：油の分析結果から、砂塵あるいは水・異種油などによるや、異物混入の有無を確認する。水分JISK計数汚染度JISB重量汚染度JISB光学顕微鏡観察摩耗目的：油中の摩耗粒子を分析する事により、回転・摺動部の潤滑状態、摩耗劣化の程度、余寿命などを解析する。摩耗診断電子顕微鏡観察JISKX線マイクロアナリシス油中金属濃度JISK≪分析結果≫特性低下粘度：良好粘度値mm/sの新油値mm/sに対する変化率は+.％であり、当社推奨の管理限界値±％以内に留まっています。全酸価：良好全酸価.mgKOH/gは新油値の.mgKOH/gに比較し高くはあるものの、有機物・有機化合物試験の結果で油劣化の兆候を示すカルボン酸の吸収が見られないことから問題は無いと判断します。赤外線吸収スペクトル：良好酸化安定度試験：良好酸化安定度試験の結果、数値minは当社推奨の管理限界値min以上に留まっており、現時点での使用は可能と判断します。汚染水分：良好水分値.ppmは当社推奨の管理限界値以内に留まっています。計数汚染度：今回は実施していません。重量汚染度：今回は実施していません。光学顕微鏡観察：今回は実施していません。摩耗摩耗診断電子顕微鏡観察・X線マイクロアナリシス：今回は実施していません。油中金属濃度：今回は実施していません。
報告№101-0109 | 分析№101-00961 | 101-00961 | 本試料油は、機器停止中にドレンバルブから採油を実施しており、ドレン配管や油槽底部の汚染粒子を採取している可能性があります。従って、循環中の潤滑油中金属濃度より、高濃度になっている可能性が高いことを考慮してデータを解析しました。軸受軌道面や転動面に異物の噛み込みにより損傷が発生していることが想像されます。この損傷が起点となる表面起点型剥離が発生することが懸念されますので、定期的に分析を実施し、疲労摩耗の進行状況を確認されることを推奨します。粘度は新油値との比較が必要です。粘度は.mm/sとVG規格の油種を使用している場合、規格内にあり良好と判断できますが、新油値との比較が必要であり、貴発電所で使用している新油をご提供ください。水分は良好と判断します。水分はppmと当社推奨の管理目安内にあり、良好と判断します。全酸価は新油値との比較が必要です。全酸価は.mgKOH/gでした。全酸価は新油値との比較が必要であり、貴発電所で使用している新油をご提供ください。IRは良好と判断します。IRチャートに示すように油劣化の兆候を示すカルボン酸が確認されないことから良好と判断します。計数汚染度は良好です。計数汚染度はNAS級と当社推奨の管理目安内にあり良好と判断します。重量汚染度は良好です。重量汚染度は.mg/mlと当社推奨の管理目安内にあり良好と判断します。機器の潤滑状態SOAPの結果、ケイ素がppm検出されました。SOAPの結果、砂やシリコングリースの混入と思われるケイ素がppm検出されました。又、油の添加剤成分であるリンがppm、亜鉛がppm検出されました。D－SOAPの結果、軸受の摩耗により発生した鉄が検出されました。D－SOAPの結果、軸受の摩耗により発生した鉄が、油の添加剤成分の析出により発生した亜鉛が、外部から混入したカルシウムが検出されました。フェログラフィーの結果、異物の噛み込みにより発生した摩耗が確認されました。摩耗の過酷度を示すフェログラフィーのIs値がの乗とやや高い値を示していました。摩耗粒子の形態観察の結果、異物の噛み込みにより発生した切削粒子が多く見られました。このことから、軌道面や転動面に異物の噛み込みにより損傷が発生していることが想像されます。この損傷が起点となって、表面起点型の剥離が進行することが懸念されますので、今後定期的に分析を実施し、疲労摩耗の進行状況を確認されることを推奨します。
報告№108-0411 報告№110-00638 | 分析№108-02744 分析№110-002906 | 110-002906 | は、油の粘度変化率、油中のスラッジの発生量などを判断パラメータに、粘度、全酸価、IR、RBOTで評価します。分析の結果、油の粘性を示す粘度は、新油値の.mm/sに比較して粘度変化率が-％のmm/sとほぼ変化はなく、また油中のスラッジの発生量を示す全酸価は、新油値の.mgKOH/gに対して.mgKOH/gでほぼ変化が見られず劣化は確認されていない。さらにはIRの結果でも油が劣化した場合に発生するカルボン酸の発生も確認されず、酸化防止剤の残存量を示すRBOTは、限界値minに比較して、十分に残量があるminであった以上のように、の健全性を示す各パラメータは全て良好であり、潤滑油の劣化は確認されませんでした。なお、使用油の使用期間または使用時間が不明であったため、ご要求の油の余寿命に関する検討は行えませんでした。可能であれば、これらの情報をご提供下さい。汚染度油中の水分を計測した結果、水分はppmと新油と同等であり、継続使用可能な状態にあることが確認されました。潤滑油は継続使用可能な状態にあると判断します。
報告№109-09136 報告№110-00436 | 分析№109-001160 分析№110-001973 | 110-001973 | 潤滑油および本減速機は継続使用可能な状態にあると判断します。摩耗の進行を監視するため、今後も定期的に分析を実施し、摩耗の進行状況を確認することを推奨します。
|  | 113-001272 | ディーゼルエンジンの軸受部は、継続使用可能な状態にあると判断し、現時点では分解点検の必要はないと考えます。但し、水分濃度が高く、軸受メタルの主成分である錫が検出されたことから、今後の摩耗の進行を確認するため、以下の対策を推奨します。更油或いは部分更油による水分濃度の調整水分の影響により金属表面で腐食摩耗が発生し、発生した鉄錆等の粒子が潤滑部に噛み込み摩耗が進行することがありますので、可能であれば、更油或いは部分更油などにより相対的に水分濃度を低くするなどの方法を推奨します。更油などの対策が難しい場合は、次年度も分析を実施し、水分濃度の監視することを推奨します。定期的な分析定期的な分析を実施することにより、データの変化から異常の兆候を早期に発見することが可能となります。今後懸念される軸受メタルの進行を監視するため、定期的に分析を実施することを推奨します。はフェログラフィーおよびSOAP-Tの結果から総合的に判断した結果、継続使用は可能ですが、今後の機器の機能を確認するためにも傾向管理が有用と考えます。フェログラフィー【定量分析：Is値】Is値は異常摩耗の早期発見パラメータのつで、摩耗程度を定量化するために用います。前回に比較してIs値はの乗から乗に低下しているものの、やや高い値でした。フェログラフィー【定性分析：摩耗粒子および摩耗形態観察】分析結果から比較的多く観察された粒子は、以下の通りでした。正常な摩耗粒子・潤滑状態が正常なマイルド摩耗により発生。黒錆・潤滑状態がやや厳しい凝着摩耗により発生。金属接触が厳しく、且つ、高い摩擦熱が発生していると考えられます。観察された摩耗粒子の中でも黒錆は、将来的な摩耗の進行に繋がる可能性を示唆しているため、傾向監視が必要と思われます。黒錆は、凝着摩耗に分類されます。この摩耗粒子は、摺動面で凝着、破断を繰り返し、この過程で生じる移着粒子が成長して摩耗粒子となります。そのため、摺動面では局部的に油膜切れが発生していることを示しています。この状態が継続した場合、摩耗粒子のサイズは徐々に大型化していき、設備の損傷に至る場合がありますので、傾向監視が必要です。Iカップリング発光分光分析【SOAP-T】検出された金属元素から発生箇所を推定すると、以下の通りでした。鉄、鉛、銅、錫・エンジン部品リン、亜鉛、カルシウム・添加剤アルミニウム、ケイ素、ナトリウム、マグネシウム、ホウ素・外部混入異物メタルの摩耗前回に比較して、SOAP-Tで軸受メタルの主成分である錫がからに増加していました。潤滑状態が直ちに異常にならないと思われますが、メタル成分が検出されていることからメタルの一部に油膜切れが発生していることの証です。一般に排水機場の稼働率は低稼働率であり、起動停止回数が多い傾向にあるため、本機のメタル成分の増加要因は起動停止時に油膜切れが生じて発生していると推定されます。一定期間経過後に再分析し、傾向監視によるメタルの摩耗状態を確認する必要があると思われます。水分はppmと当社推奨の管理限界値を超えていました。今後、水分の影響でエンジン内部に錆が発生し、その影響で摩耗が発生する懸念があります。
報告№109-09136 報告№110-00641 | 分析№109-001160 分析№110-002916 | 110-002916 | 前回に比較してSOAP／D－SOAPの結果で、鉄および錫濃度に変化はなく、異常摩耗の早期発見パラメータであるフェログラフィーのIs値がのマイナス乗と良好でした。前回に比較して計数汚染度はNAS級からNAS級にランク増加したものの、当社推奨の管理限界値内にあり、良好でした。前回に比較して全酸価が.mgKOH/gから.mgKOH/gに若干低下しているものの、当社推奨の管理限界値を超えており、さらに赤外線吸収スペクトルによる分析の結果でも油劣化の兆候を示すカルボン酸の吸収が確認されたことから、油は劣化していると思われます。今後、油中の酸成分の影響で金属表面が腐食して発生する腐食摩耗に進展することが懸念されます。分析結果全酸価は当社推奨の管理限界値を超え、IRで油劣化の兆候を示すカルボン酸の吸収が確認されました。粘度粘度は.mm/sと新油値.mm/sに比較して、粘度変化率は+％で、当社推奨の管理限界値である±％以内にあり、良好と判断します。水分は.ppmと当社推奨の管理限界値の以下であり、良好と判断します。全酸価全酸価は.mgKOH/gと当社推奨の管理限界値の.mgKOH/gを超えていました。IRIRの結果、油劣化の兆候を示すカルボン酸の吸収が確認されました。は良好と判断します。計数汚染度計数汚染度はNAS級と当社推奨の管理限界値のNAS級以内であり、良好と判断します。重量汚染度は.mg/mlと当社推奨の管理限界値のmg/ml以内であり、良好と判断します。機器の潤滑状態機器の潤滑状態は正常と判断します。SOAPSOAPの結果、銅がppm、油の添加剤成分であるバリウムがppm検出されました。軸受の摩耗を示す錫が検出されていないことから、良好と判断します。D－SOAPD－SOAPの結果、鉄、銅が共に、油の添加剤成分であるバリウムが、外部から混入したと思われるカルシウム、ナトリウムが共に検出されました。フェログラフィー異常摩耗の早期発見パラメータであるフェログラフィーのIs値がのマイナス乗と良好の範囲にあり、潤滑状態は正常と判断します。軸受は継続使用可能な状態にあるものの、潤滑油の劣化が確認され、今後油中の酸成分の影響で金属表面が腐食して発生する腐食摩耗が発生することが懸念されるため、更油を推奨します。過去の他社の事例では、全酸価が上昇したタービン油を継続使用していて、軸受メタルが腐食摩耗により全損した例もありますので、できるだけ早い時期に更油を実施することを推奨します。なお、年月採油のデータ以降SOAPでバリウムが～ppm検出されており、これより前に新日石タービンからバリウム系添加剤を含む添加タービン油に変更した可能性があります。しかし、全酸価がそれ以前同様に全酸価が高く、全量更油したとは考えにくく、バリウム系添加剤を含む添加タービン油を補充油として使用されている可能性が考えられます。可能であれば、補充油ではなく全量更油を実施することを推奨します。
報告№105-0410 報告№105-0410 | 分析№105-02702 分析№105-02702 | 105-02702 | 分析の結果、μm未満のマイクロフレーキングが確認されているものの、転がり軸受の寿命の指標となるフレーキングが発生していないことから、継続使用可能な状態にあると判断します。但し、摩耗粒子の形態観察の結果から、転動体と保持器の間で油膜切れによる摩耗が発生していると思われます。今後の摩耗進行を確認するため、ヶ月以内に再度分析を実施されることを推奨します。これらのことは、異常摩耗の早期発見パラメータであるフェログラフィーのIs値がの乗とやや高く、摩耗粒子形態観察の結果、μm未満のマイクロフレーキングが発生しているものの、フレーキングが発生していないこと以上のことから判断しました。この油は継続使用可能と判断します。粘度は良好と判断します。粘度はmm/sと管理限界値以内にあり、良好と判断します。水分は良好と判断します。水分はppmと管理限界値の以下にあり、良好と判断します。全酸価は良好と判断します。全酸価は.mgKOH/gと新油データの.mgKOH/g以内にあり、良好と判断します。IRは良好と判断します。IRの結果、油劣化の兆候を示すカルボン酸の吸収が確認されていないことから、継続使用可能な状態にあると考えられます。計数汚染度当社推奨の管理限界値を超えていました。計数汚染度は当社推奨の管理限界値を超えていました。計数汚染度はNAS級以上と当社推奨の管理限界値のNAS級を超えていました。重量汚染度はmg/mlでした。重量汚染度はmg/mlでした。機器の潤滑状態フェログラフィーの結果、μm未満のマイクロフレーキングが確認されているものの、転がり軸受の寿命の指標となるフレーキングが発生していないことから、ベアリングは継続使用可能な状態にあると判断します。SOAPの結果、鉄および銅が検出されました。SOAPの結果、摩耗により発生した鉄および銅、油の添加剤成分であるリン、亜鉛が検出されました。D－SOAPの結果、鉄および銅が検出されました。D－SOAPの結果、摩耗により発生する鉄および銅が検出されました。フェログラフィーの結果、μm未満のマイクロフレーキングが多く観察されました。フェログラフィーの結果、異常摩耗の早期発見パラメータであるIs値がの乗とやや高く、摩耗粒子形態観察でμm未満のマイクロフレーキングが多く観察されました。
報告№107-0366 報告№108-0313 | 分析№107-01900 分析№108-02181 | 108-02181 | 油中粒子数による検討濾過前の試料油を分析した結果、計数汚染度がNAS級と良好の範囲にあるもののやや高い値を示していました。オーバーホール直後の分析データがないため、オーバーホールから今回までの粒子の増加傾向は正確には判りませんが、オーバーホール後の初期汚染度を前回のNAS級と仮定して検討してみました。検討の結果、潤滑状態は軸受が損傷するレベルの混合潤滑の終期にあるという結果になりました。油中粒子の観察潤滑油を濾過したフィルタ上の異物を観察した結果、外部から混入した鉄錆や金属粒子が比較的多く観察されました。粒子数から検討した結果では、軸受が損傷するレベルにあるという結果になりましたが、観察された摩耗粒子の形態は、軽微であり一致しませんでした。以上のことから、粒子数の増加はオーバーホール後の初期汚染度が高かった可能性が高いと判断できました。観察された異物の摩耗への影響は、現在のところ小さいものの、今後これらの異物が軸受摺動面に噛み込み摩耗が発生することが懸念されました。可能であれば、濾過実施を計画されることを推奨します。今年度中にできない場合は、ヶ月以内に分析を実施し、摩耗の発生状況を確認することを推奨します。尚、RBOTが前回に比較してmin上昇したのは、年にオーバーホールを実施し、潤滑油を交換したためです。今後は、今回のRBOT値によりデータ管理を行います。
報告№109-09249 報告№113-00273 | 分析№109-001747 分析№113-000580 | 113-000580-2bak | 潤滑油は継続使用可能と判断しますが、汚染に係るパラメータが注意領域にあることから、に示す対策を推奨します。また、IRチャートの結果から、油劣化の進行が懸念されます。軸受は継続使用可能な状態にあると判断します。但し、今後の摩耗進行の有無を確認するためにも傾向監視を継続することが有効です。定期的な分析今後の汚染度の増加および劣化、摩耗の進行を監視するため、定期的に分析を実施することを推奨します。分析の結果、汚染および摩耗に係るパラメータで注意領域のものがありましたが、本試料油は汚染や摩耗に関するデータが異常として出やすいドレンプラグから採油されていることから、値が高くなっている可能性があります。また、IRチャートの結果から劣化の兆候が確認されました。定期的な分析による傾向監視により、今後の変化を確認することを推奨します。分析結果特性低下特性低下に係るパラメータの分析結果で、IRチャートでカルボン酸の吸収が確認されましたが、全酸価が良好領域にあることから、継続使用可能と判断します。但し、今後の油劣化の進行を監視することを推奨します。粘度粘度はmm/sと良好領域にありました。全酸価全酸価は.mgKOH/gと良好領域にありました。酸化安定度酸化安定度はminと良好領域にありました。有機物・有機化合物有機物・有機化合物は、IRチャートによる新油分析値との比較の結果、cm-付近に劣化の兆候を示すカルボン酸の吸収が確認されました。色相はL.と良好領域にありました。汚染に係るパラメータの分析結果で、汚染粒子数および重量汚染度が注意領域にあり、やや高い値でした。フィルタ表面の異物観察で鉄錆、砂、樹脂等が観察されたことから、汚染度が高い要因は、摩耗と外部混入異物の影響と思われます。水分はppmと良好領域にありました。汚染粒子数はNAS級と注意領域にありました。汚染度物重量はmg/mlと注意領域にありました。．摩耗累積金属濃度がと注意領域にあり、Is値が良好領域にあることから、軸受は継続使用可能ではありますが、今後の機器の機能を確認するためにも傾向管理が有用と考えます。異常摩耗の早期発見パラメータであるフェログラフィーのIs値がの乗と良好領域にあり、外部から混入したと考えられる樹脂、鉄錆等が観察されました。金属濃度SOAP法により金属濃度を測定した結果、潤滑箇所で発生する金属接触によって検出される鉛がppm、銅がppm検出されました。金属濃度D-SOAP法により金属濃度を測定した結果、潤滑箇所で発生する金属接触よって検出される鉄が、鉛がppm、銅が、錫が、外部から混入したと思われるカルシウムが、ナトリウムが検出されました。また、累積金属濃度がと注意領域にありました。
報告№108-5071 報告№111-00598 | 分析№108-02721 分析№111-002814 | 111-002814 | 潤滑油は継続使用可能な状態にあると判断します。但し、消泡性能が低下していることから、以下の対策を推奨します。追加分析消泡性能が低下した場合、ギヤ歯面での油膜形成に影響が出て摩耗が進展することがありますので、フェログラフィーおよびSOAP-Tを追加して摩耗により発生する油中金属濃度や潤滑状態を確認することを推奨します。泡立ち試験泡立ち試験の結果は、一般的には消泡性能が低下していると判断できる値の-でしたが、前回同様に新油値の-であるのに比較して高い値であったことから、消泡性能が低下していることが分かりました。今後の使用状況によっては油の酸化劣化が進行したり、ギヤ歯面およびベアリング軌道面で油膜切れが発生したりする場合があるため、消泡剤の添加による消泡性能の改善など何らかの対応が必要になると思われます。分析結果泡立ち試験の結果、消泡性能が低下していました。粘度粘度はmm/sと新油値mm/sに比較して、粘度変化率は-.％で、当社推奨の管理限界値である±％以内にあり、良好と判断します。泡立ち試験泡立ち試験は-と新油値に比較して高い値でした。水分は.ppmと当社推奨の管理限界値の以下であり、良好と判断します。全酸価全酸価は.mgKOH/gと新油値.mgKOH/gに比較して高いものの、IRの結果で油劣化の兆候を示すカルボン酸の吸収が確認されていないことから、良好と判断します。
報告№109-09136 報告№110-00319 | 分析№109-001160 分析№110-001294 | 110-001294 | は、油の粘度、油中のスラッジの発生量を判断パラメータに、粘度、全酸価、IR、RBOTで評価します。分析の結果、油の粘性を示す粘度は、新油値の.mm/sに比較して粘度変化率が-.％の.mm/sとほぼ変化はなく、また油中のスラッジの発生量を示す全酸価は、新油値の.mgKOH/gに比較して大きな変化のない.mgKOH/gと劣化は確認されなかった。さらにはIRの結果でも油が劣化した場合に発生するカルボン酸の発生も確認されず、酸化防止剤の残存量を示すRBOTは、限界値minに比較して、十分に残量があるminであった以上のことから、潤滑油の劣化は確認されませんでした。一方、油中の水分を計測した結果、水分はppmと新油と同等であり、継続使用可能な状態にあることが確認されました。潤滑油は継続使用可能な状態にあると判断します。なお、潤滑油の余寿命は、RBOTの使用時間当たりの減少量から推定しますが、推定には新油値と使用油のRBOT値に加えて、使用時間または直近の油入替日が必要となります。今後は、可能であればご提供下さい。
報告№109-09136 報告№111-00730 | 分析№109-001160 分析№111-003722 | 111-003722 | 潤滑油および軸受は継続使用可能な状態にあると判断します。最適な採油方法本試料油は、機器停止中に排油口から採油されているにもかかわらず汚染度を示すデータは良好でしたが、今後の採油は、極力運転中もしくは停止直後の油槽中層部から実施されることを推奨します。前回に比較してSOAP／D－SOAPの結果で、鉄濃度は減少し、異常摩耗の早期発見パラメータであるフェログラフィーのIs値がの乗と良好でした。前回に比較して計数汚染度はNAS級からNAS級にランク減少し、良好でした。前回同様に粘度、全酸価、IR、RBOTの各データは良好でした。尚、RBOTが前回に比較してmin増加していました。RBOTが増加した理由は、更油や補給などが考えられますが、これらのことを実施していないことから、原因を特定するのは困難でした。但し、今回の分析結果で、粘度、酸価、IRの各データに大きな変化はなく、異種油の混入などは確認されていないため、本試料油は継続使用可能な状態にあります。今後は、今回のRBOT値を基に潤滑油の寿命を評価します。
報告№108-0075 報告№108-0071 | 分析№108-00429 分析№108-00395 | 108-00395 | 、汚染度、軸受の潤滑状態を確認する。分析の結果、計数汚染度はNAS級と当社推奨の管理限界値に到達し、また、異常摩耗の早期発見パラメータであるフェログラフィーのIs値がやや高いの乗となっていました。摩耗粒子の形態観察の結果、異物の噛み込みにより発生する切削粒子、金属接触が厳しい場合に発生するシビア粒子、銅合金がやや多く観察され、フィルタ表面の異物を観察した結果、銅合金、鉄錆、砂等が観察されました。更にSOAP／D－SOAPで鉄および銅が検出されたことから、汚染度が高い要因は、摩耗と採油の影響によるものと考えられました。今回の採油は対象設備の停止中に排油口から採油を実施しているため、これらの異物は、排油口配管内部に残留していた汚染物が検出された可能性が高いと思われます。観察された摩耗粒子の形態は、切削摩耗と凝着摩耗が混在しており、特に切削摩耗は異物が混入していない状態に比較して、摩耗進行速度が速く注意が必要です。転がり軸受の場合、分の程度に寿命が低下することが知られています。今後、更に摩耗が進行し、転がり軸受の寿命の指標となるフレーキングに進展することが懸念されるため、油槽内を清掃することを推奨します。また、銅を使用した箇所の摩耗が確認されたため、銅を使用した箇所がないかを確認し、摩耗箇所を特定することを推奨します。一方、を示す粘度、水分、全酸価、IRの各データは良好の範囲にあることから、この油は継続使用可能と判断します。尚、上述しましたように、今回の採油は停止中の採油であるため、運転中の採油に比較して汚染度は高目に出ている可能性があります。次回採油のタイミングは、粒子の沈降の影響を極力抑え、油中粒子が均一な分散状態に近い状態で採油が実施できるように、対象設備の運転中、または停止直後に採油を実施されることを推奨します。
報告№109-09136 報告№112-00553 | 分析№109-001160 分析№112-002285 | 112-002285 | 潤滑油は継続使用可能な状態にあると判断します。重量汚染度は、前回に比較して.mg/mlから.mg/mlに減少し、良好でした。前回同様に粘度、水分、酸価の各データは良好でした。酸価は、.mgKOH/gと新油値の.mgKOH/gに比較して高いのは、年月に投与したTS-の影響であり、異常ではありません。
報告№109-09136 報告№113-00489 | 分析№109-001160 分析№113-002027 | 113-002027 | 潤滑油および対象設備は健全であり、継続使用可能な状態にあると判断します。は正常な状態であると考えられます。フェログラフィー【定量分析：Is値】Is値は異常摩耗の早期発見パラメータのつで、摩耗程度を定量化するために用います。Is値は前回の-から-に桁上昇しているものの、潤滑状態は良好です。フェログラフィー【定性分析：摩耗粒子の形態観察】観察された摩耗粒子は、全て少量でした。Iカップリング発光分光分析【SOAP／D-SOAP】検出された金属元素とその発生元は以下の通り推定されます。いずれも極微量で問題ありません。銅・軸受等リン・添加剤カルシウム、ナトリウム・外部混入異物計数汚染度は、前回のNAS級からNAS級にランク上昇しているものの、当社推奨の管理限界値内であり良好です。重量汚染度は.mg/mlから.mg/mlに減少し、良好です。．前回同様、粘度、水分、酸価、IRの各データは良好です。
報告№108-6013 報告№108-5013 | 分析№108-00576 分析№108-00566 | 108-00566 | 今回の採油は、対象設備の停止中にブローラインから実施しており、油循環中に採油した場合に比較して油中粒子の沈降の影響を受け、分析データが高濃度に出る可能性があるため、考察にあたってはこれらのことを踏まえて検討しました。分析の結果、前回に比較して計数汚染度はNAS級からNAS級以上にランク増加し、当社推奨の管理限界値を超えており、また、異常摩耗の早期発見パラメータであるフェログラフィーのIs値が高いの乗となっていました。摩耗粒子の形態観察の結果、ベアリング転動面や外輪とベアリングケース間で、フレッティングにより発生する赤錆、保持器の摩耗により発生する銅合金、外部から混入したと思われる鉄錆、樹脂等が多く観察されました。更にSOAP／D－SOAPで鉄、D－SOAPで銅が検出されたことから、汚染度が高い要因は、採油時に混入した夾雑物、いわゆる異物と摩耗粒子と採油の影響によるものと考えられました。異物による汚染は、ブローライン配管内部に残留していた汚染物が検出された可能性が高いと思われます。しかし、摩耗粒子は、フレッティングにより発生する赤錆、保持器の摩耗により発生する銅合金が多く観察されていることから、このまま摩耗が進行した場合、フレッティングの影響や保持器の摩耗によりギャップが増大することで振動が大きくなり、フレーキングに進展することが懸念されます。定期的にトライボ診断を実施し、摩耗の進行状況を確認することを推奨します。尚、上述しましたように、今回の採油は停止中の採油であるため、運転中の採油に比較して汚染度は高目に出ている可能性があります。次回採油のタイミングは、粒子の沈降の影響を極力抑え、油中粒子が均一な分散状態に近い状態で採油が実施できるように、対象設備の運転中、または停止直後に採油を実施されることを推奨します。
報告№104-0378 報告№105-6025 | 分析№104-02669 分析№105-00754 | 105-00754 | 精点Aを実施した結果、摩耗粒子形態観察で外部から混入した鉄錆、異物の噛み込みにより発生した切削粒子、厳しい金属接触により発生したシビア粒子が観察されました。今後、これらの異物が軸受摺動面に噛み込み摩耗が進行することが懸念されるため、ヶ月以内に精点Bを実施し、汚染状況及び摩耗の進行状況を確認されることを推奨します。これらのことは、異常摩耗の早期発見パラメータであるフェログラフィーのIs値がと良好の範囲にあるものの、摩耗粒子形態観察の結果、金属接触が厳しい場合に発生するシビア粒子、外部から混入した鉄錆が多く観察されたことD－SOAPの結果、鉄が、軸受メタルの主成分である錫が検出されたこと以上のことから判断しました。
報告№109-09136 報告№114-00132 | 分析№109-001160 分析№114-000405 | 114-000405 | は良好の範囲にあるものの、計数汚染度がNAS級とやや高い値です。今後、油中の汚染物が軸受摺動面に噛み込み摩耗が進行することが懸念されるため、注意が必要です。軸受は継続使用可能な状態にあると判断します。但し、今後の摩耗推移を確認するためにも傾向監視を継続することが有効です。あと回分析を実施今後、あと回分析を実施し、摩耗が安定するか、或いは、異常摩耗に進展するかを確認することを推奨します。Is値は異常摩耗の早期発見パラメータのつで、摩耗程度を定量化するために用います。Is値は×とやや高い値です。フェログラフィーで観察された代表的な粒子は、以下の通りです。正常な摩耗粒子・潤滑状態が正常なマイルド摩耗により発生。切削粒子・異物や金属表面の微小突起による切削摩耗により発生。シビア粒子・潤滑状態がやや厳しい凝着摩耗により発生。極微小領域で油膜切れが発生したことを示します。切削粒子、シビア粒子は、摩擦面が将来的に異常摩耗へ進展する可能性を示唆しているため、傾向監視が有用と思われます。詳細は、別紙傾向監視が必要な摩耗粒子をご覧ください。一方、D-SOAPの結果、銅がppm検出されています。オイルリングと主軸間、またはオイルリングと軸受台金側面との間で摩耗が発生していると考えられます。このような場合、オイルリングと主軸の間で摩擦が低下したり、台金との摩擦が増大するなどの影響でオイルリングが円滑に回転し難い状況が発生します。その結果、潤滑油のかき揚げ量が減少し、軸受摺動面で油膜切れを引き起こす可能性があります。計数汚染度はNAS級とやや高い値です。フィルタグラムで銅合金、鉄錆、砂等が観察されていることから、汚染度が高い要因は、摩耗と外部混入異物の影響と思われます。粘度、水分、酸価、IR、RBOTの各データは良好です。
報告№107-0287 報告№107-0374 | 分析№107-01519 分析№107-01931 | 107-01931 | 濾過前の試料油を分析した結果、粘度がmm/sと新油のmm/sに比較して、粘度変化率は+％で、やや不良領域にありました。現在、ISOVGからISOVGに移行しているため異常ではなく、本試料油は継続使用可能と判断します。
報告№108-0135 報告№108-0135 | 分析№108-00828 分析№108-00828 | 108-00828 | トライボ診断の結果、泡立ち試験を除く項目は良好でした。泡立ち試験の結果は、-と新油値の-に比較して高い値でした。消泡性能が低下していることが確認されたことから、今後の使用時間によっては、油の酸化劣化が進行したり、ギヤ歯面およびベアリング軌道面で油膜切れが発生したりする場合があるため、消泡剤の添加による消泡性能の改善が必要になると思われます。一方、摩耗粒子の形態観察でμm以下の小さな摩耗粒子が観察され、潤滑状態指数はのマイナス乗と濾過設備のない機器であれば、正常な潤滑状態にあると判断できる状況でした。但し、ギヤボックスの油系統にはインラインフィルタとオフラインフィルタがあり、μmサイズ以上の粒子の大部分は捕捉され、異常な摩耗状態が発生したとしても正常な潤滑状態にあると誤認してしまう可能性があります。フィルタの捕捉の影響による誤認を避けるため、今後の診断に当たっては、これまでの採油箇所に加え、インラインフィルタやオフラインフィルタの捕捉物も分析し、その結果から潤滑状態を評価することを推奨します。尚、フィルタ捕捉物の分析を実施する際には、フィルタ流量、フィルタ使用時間などの追加情報が必要です。是非ご提供下さい。泡立ち試験の結果、消泡性能が低下していることが確認されました。粘度は良好。粘度は.mm/sと新油値mm/sに比較して、粘度変化率は+％で、当社推奨の管理限界値である±％以内にあり、良好と判断する。粘度はmm/sでした。粘度はmm/sでした。粘度指数はでした。粘度指数はでした。泡立ち試験は-でした。泡立ち試験は-と新油に比較して高い値でした。消泡性能が低下していることが確認されました。水分は良好。水分はppmと当社推奨の管理限界値の以下であり、良好と判断します。全酸価は良好。全酸価は.mgKOH/gと新油値.mgKOH/g以内であり、良好と判断します。機器の潤滑状態精密な濾過設備がない機器であれば、潤滑状態指数は正常の範囲にあると判断します。潤滑状態指数は正常の範囲にあると判断します。異常摩耗の早期発見パラメータである潤滑状態指数がのマイナス乗と、精密な濾過設備がない機器であれば、潤滑状態指数は正常の範囲にあると判断します。
報告№109-09094 報告№110-00147 | 分析№109-000950 分析№110-000606 | 110-000606 | 有機物・有機化合物試験で検出されたピークには新グリースと異なるピークが検出されました。結論IRの結果で新油と異なるピークが確認されたことから、グリース名が違うか、或いは、異種グリースが混入した可能性が考えられますので、確認する必要があります。≪状態監視とパラメータ≫分析の目的および各分析のパラメータは以下の通りです。特性低下目的：グリースの分析結果から、グリースの物理的性状や劣化傾向などを確認する。全酸価JISK赤外線吸収スペクトルJISKちょう度JISK滴点JISK摩耗目的：グリース中の摩耗粒子を分析する事により、回転・摺動部の潤滑状態、摩耗劣化の程度、余寿命などを解析する。摩耗診断電子顕微鏡観察JISKX線マイクロアナリシス油中金属濃度）JISK≪分析結果≫特性低下全酸価：良好全酸価.mgKOH/gは新油値の.mgKOH/g以内にあることから問題は無いと判断します。赤外線吸収スペクトル：良好ちょう度：良好ちょう度値はと当社推奨の管理限界値であるから以内に留まっています。滴点：良好滴点はと当社推奨の管理限界値であるから以内に留まっています。摩耗摩耗診断電子顕微鏡観察・X線マイクロアナリシス：今回は実施していません。油中金属濃度：今回は実施していません。
報告№109-09249 報告№112-00273 | 分析№109-001747 分析№112-001098 | 112-001098_date120927 | 潤滑油および軸受は継続使用可能な状態にあると判断します。但し、今後も摩耗の進行を傾向監視するため、以下の対策を推奨します。定期的な分析凝着摩耗の進行を監視するため、定期的に分析を実施し、分析データによる摩耗の進行状況を確認することを推奨します。シリコン系のグリースや添加剤の確認シリコン系の添加剤やグリースを使用している箇所があるかについてご確認下さい。はフェログラフィーおよびSOAP／D-SOAPの結果から総合的に判断した結果、やや厳しい状態にあると考えられます。フェログラフィー【定量分析：Is値】Is値は異常摩耗の早期発見パラメータのつで、摩耗粒子を定量化するために用います。今回のIs値はの乗とやや高い値でした。フェログラフィー【定性分析：摩耗粒子および摩耗形態観察】分析結果から比較的多く観察された粒子は、以下の通りでした。正常な摩耗粒子・潤滑状態が正常なマイルド摩耗により発生。シビア粒子・潤滑状態がやや厳しい凝着摩耗により発生。金属潤滑部が局部的に油膜切れを起していると考えられます。黒錆・潤滑状態がやや厳しい凝着摩耗により発生。金属接触が厳しく、且つ、高い摩擦熱が発生していると考えられます。フリクションポリマ・局部的に高圧・高温となる場合に発生。観察された摩耗粒子の中でもフリクションポリマは、注意が必要です。フリクションポリマは、潤滑油が軌道面に押し込められ高圧状態になると同時に、圧縮熱により高温状態になった結果、基油自身が重合反応を起こし生成することが知られています。そのため、高圧高温状態の解消がなされなければ、潤滑油の劣化が進行し、粘度上昇に因る潤滑異常に進展する場合があります。Iカップリング発光分光分析【SOAP／D-SOAP】検出された金属元素から発生箇所を推定すると、以下の通りでした。鉄、鉛、銅・軸受等カルシウム、ケイ素、ナトリウム・外部混入異物ケイ素の検出金属濃度でケイ素がppmと高い値でした。一般に、潤滑油中からケイ素が検出された場合の原因として、シリコン油或いは、シリコン系の添加剤が検出されるフェログラフィーおよびフィルタ表面の異物観察で砂が多く観察されて検出されるシリコングリースをシール部に塗布している場合、このシリコングリースが潤滑油に混入して検出されるなどが挙げられます。ケイ素が多く検出された原因がであると軸受摺動面に噛み込み摩耗が進行したり、であると潤滑油とグリースが混ざって粘度が上昇し、粘性抵抗が増大することにより、油温が上昇する等の悪影響を及ぼすことがあります。分析の結果から、今回検出された原因は、比較的高濃度であることからの可能性が考えられます。については、分析結果では確認することが出来ませんので、これに関する情報があれば提供をお願いします。水分、汚染粒子数、汚染度物重量は共に良好でした。．粘度、全酸価、酸化安定度、有機物・有機化合物の各データは良好でした。分析結果特性低下特性低下に係るパラメータの分析結果は良好と判断します。粘度粘度はmm/sと新油値mm/sに対する粘度変化率は-.％で、当社推奨の管理限界値である±％以内にあり、良好と判断します。全酸価添加油の全酸価は、油メーカによって初期値が違うため統一した管理基準を設定するのが困難であることから、当社では管理限界値を設定しておらず、新油分析値との比較及び他の分析項目の結果より全酸価の状態判断を行います。その結果、全酸価は.mgKOH/gと新油値.mgKOH/gに比較して変化はないことから、良好と判断します。酸化安定度酸化安定度はminであり、当社推奨の管理限界値のmin以上であることから良好と判断します。有機物・有機化合物有機物・有機化合物は、IRチャートによる新油分析値との比較の結果、cm-付近に劣化の兆候を示すカルボン酸の吸収が確認されていないことから、良好と判断します。色相はLであり、新油値のL.に比較して大きな変化はないことから、良好と判断します。汚染に係るパラメータの分析結果は良好と判断します。水分は.ppmであり、当社推奨の管理限界値の以下であることから良好と判断します。汚染粒子数はNAS級であり、当社推奨の管理限界値のNAS級以下であることから良好と判断します。汚染度物重量は.mg/mlであり、当社推奨の管理限界値のmg/ml以下であることから良好と判断します。摩耗フェログラフィーによる摩耗粒子の観察の結果、潤滑状態が正常な場合に発生する摩耗粒子、金属潤滑部が局部的に油膜切れを起して発生するシビア粒子、金属接触が厳しく、且つ、摩擦熱が高い場合に発生する黒錆、局部的に高圧・高温となる場合に発生するフリクションポリマが比較的多く観察されました。異常摩耗の早期発見パラメータであるフェログラフィーのIs値がの乗とやや高く、摩耗粒子の形態観察の結果、潤滑状態が正常な場合に発生する摩耗粒子、金属潤滑部が局部的に油膜切れを起して発生するシビア粒子、金属接触が厳しく、且つ、摩擦熱が高い場合に発生する黒錆、局部的に高圧・高温となる場合に発生するフリクションポリマが比較的多く観察されました。金属濃度SOAP法により金属濃度を測定した結果、潤滑箇所で発生する金属接触によって検出される鉛がppm、銅がppm、外部から混入したと思われるカルシウムがppm、ケイ素がppm検出されました。金属濃度酸溶解法により金属濃度を測定した結果、潤滑箇所で発生する金属接触によって検出される鉄が、銅が、外部から混入したと思われるカルシウムが、ナトリウムが検出されました。
報告№109-09166 報告№111-00297 |  | 111-001404_1405 | 結論の評価を示す粘度、水分、酸価、IRの各データは当社推奨の管理限界値内にあることから、継続使用可能と判断します。濾過効率の確認表に示す通り、油清浄装置入口に比較して出口の粒子数がわすかに大きな値を示しており、濾過効率を求めることができませんでした。機器の潤滑状態今回の分析では上述したとおり、入口側と出口側の汚染度データが逆転していたため油清浄装置の濾過効率を求められず、定量的な評価はできませんでした。そのため、今回は油中の摩耗粒子の形態から摩耗状況を確認しました。その結果、異常な摩耗形態を示す摩耗粒子が観察されなかったことから、潤滑状態は正常な状態にあると判断します。を示す粘度、水分、酸価、IRの各データは良好でした。油清浄装置の濾過効率による油汚染度管理に関する考察油清浄装置の濾過効率の指標であるβ値を確認するため、油清浄装置の入口側と出口側の配管より採油を実施し、計数汚染度を実施しました。その結果を下表に示します。 ・ここで、 EMBEDExcel.Sheet.表に示す通り、油清浄装置入口に比較して出口の粒子数が若干大きな値を示しており、濾過効率を求めることができません。油清浄装置の入口と出口の粒子数を比較し、濾過後の出口側の粒子数が多くなる現象が見られた場合、その原因として、油清浄装置の濾過材の交換時期を迎えた採油配管の排油が十分ではなく、配管内に滞留していた錆などの汚染粒子が混入した状態で採油した採油試料が入れ替わった事などが考えられます。機器の摩耗今回の分析では、入口側と出口側の汚染度データが逆転していたため油清浄装置の濾過効率を求められず、定量的な評価はできませんでした。EMBEDExcel.Sheet.そこで、今回は油中の摩耗粒子の形態から摩耗状況を確認しました。油清浄装置入口の油中の摩耗粒子を詳細に観察した結果、写真aに示すように異常な摩耗形態を示す摩耗粒子が観察されなかったことから、潤滑状態は正常な状態にあると判断します。
報告№109-09068 報告№109-09068 | 分析№109-000667 分析№109-000667 | 109-000667 | グリースの物理的性状グリースの物理的性状を示すIRの結果、油劣化の兆候を示すカルボン酸の吸収が確認されなかったことから、グリースは劣化していないと判断します。軸受の潤滑状態SOAP／D－SOAPで鉄および鉛が検出されました。摩耗粒子診断で観察された摩耗粒子をSEM・XMAで詳細に観察した結果、鉄、クロムを含む粒子が多く観察され、中にはカドミウムが検出されました。カドミウムは、メッキに用いられることがあります。カドミウムメッキを施している部位があれば、この部位が摩耗した可能性が考えられます。観察された摩耗粒子は、μm以下の鉄系摩耗粒子が多く観察され、転がり軸受の寿命の指標となるフレーキングの発生が確認されていないことから、軸受は継続使用可能な状態にあると判断します。尚、報告書の管理表中に示しているSOAP／D-SOAPは、グリース潤滑の場合、摩耗粒子が均一に分散していないため、測定値が大きく変動することがありますので参考値としてお考え下さい。
報告№109-09136 報告№112-00751 | 分析№109-001160 分析№112-003391 | 112-003391_date130410 | 油中の水分濃度が高く、増加傾向にあることから、以下の対策を推奨します。軸受分析の結果、油中金属元素に軸受の主成分である錫と鉛が検出されました。一般に軸受は、最上部層が錫・鉛ベース、その下の第二層がニッケルの薄層、第三層がケルメットと呼ばれる銅合金、そして最下層の第四層がベースメタルとして鉄の層構造になっていることが知られています。今回、分析により検出された錫と鉛は、この軸受の最上層部が摩耗したためと推定されます。この摩耗は、潤滑油中のカルシウム添加剤が燃焼ガス中の硫黄分と反応生成した化合物がメタルを摩耗させているためと思われます。当社の研究では、検出されるカルシウム濃度がを超えると軸受摩耗が進展することがわかっています。そのための対策として、可能であればエンジンオイルを濾過、あるいは部分更油を実施するなどしてカルシウム濃度の相対的な濃度の低下策をとることが有用です。また、将来的な摩耗進行の有無を確認するためにも傾向監視の継続を推奨します。次回点検でピストンリングの点検と更油当該機の油中からカルシウム化合物がやや高い濃度で検出されたため、この化合物がコンロッドメタルやクランクメタルの摩耗を促進させる懸念があります。化合物発生の原因は、ピストンリングの摩耗によって燃焼ガスのシール性が低下し、燃焼ガス中の硫黄分と油中のカルシウム添加剤が反応するためと考えられます。そのため、次回点検では第一にピストンリングの摩耗状態の点検を推奨すると共に、第二に、部分更油、或いは、更油を推奨します。更油或いは部分更油による水分濃度の調整水分の影響により金属表面で腐食摩耗が発生し、発生した鉄錆等の粒子が潤滑部に噛み込み摩耗が進行することがありますので、更油或いは部分更油などにより相対的に水分濃度を低くするなどの方法を推奨します。定期的な分析凝着摩耗の進行を監視するため、定期的に分析を実施し、分析データによる摩耗の進行状況を確認することを推奨します。はフェログラフィーおよびSOAP-Tの結果から総合的に判断した結果、継続使用は可能ですが、機器の機能を保持するためにも傾向管理が有用と考えます。フェログラフィー【定量分析：Is値】Is値は異常摩耗の早期発見パラメータのつで、摩耗粒子を定量化するために用います。前回同様に、Is値はの乗とやや高い値でした。フェログラフィー【定性分析：摩耗粒子および摩耗形態観察】分析結果から比較的多く観察された粒子は、以下の通りでした。黒錆・潤滑状態がやや厳しい凝着摩耗により発生。金属接触が厳しく、且つ、高い摩擦熱が発生していると考えられます。観察された摩耗粒子の中でも黒錆は、将来的な摩耗の進行に繋がる可能性を示唆しているため、傾向監視が必要と思われます。黒錆は、凝着摩耗に分類されます。この摩耗粒子は、摺動面で凝着、破断を繰り返し、この過程で生じる移着粒子が成長して摩耗粒子となります。そのため、摺動面では局部的に油膜切れが発生していることを示しています。この状態が継続した場合、摩耗粒子のサイズは徐々に大型化していき、設備の損傷に至る場合がありますので、傾向監視が必要です。Iカップリング発光分光分析【SOAP-T】検出された金属元素から発生箇所を推定すると、以下の通りでした。鉄、鉛、錫・エンジン部品リン、亜鉛、カルシウム、モリブデン・添加剤バリウム、ケイ素、ナトリウム・外部混入異物クランクメタルの摩耗前回に比較して、SOAP-Tで錫がからppmに増加していることから、クランクメタル表面に摩耗が発生していると推定されました。ディーゼルエンジンのクランクメタルは積層構造になっており、クランクメタルの最表面はホワイトメタル層が存在し、その下にニッケル層、さらにその下には銅と鉛の合金であるケルメット層が存在します。ディーゼルエンジンのメタルは、設計上、油膜が正常に形成される流体潤滑が基本であることから、通常の使用においては摩耗しにくいと思われますが、メタルの潤滑部に流体潤滑になりにくい部分が発生するとメタル表面の軟質金属部が摩耗しメタル部のすぐ下のニッケル部まで摩耗し始め、ホワイトメタル層の主成分である錫や鉛、そしてメタルの第二層のニッケルやバックメタルの銅が検出されます。今後、摩耗が進行した場合、軸受が焼付を起こす可能性があるため、注意が必要です。鉛を使用した箇所の溶出・摩耗前回に比較して、SOAP-Tで鉛がppmからppmに増加していました。亜鉛系添加剤を使用している潤滑油で鉛が検出される場合、潤滑系統内で鉛を使用した箇所が亜鉛系添加剤の影響により溶出することが知られています。今後、濃度の増加とともに酸化速度が加速することから油劣化の進行に注意が必要です。カルシウムの析出SOAP-Tでカルシウムがと高い値で検出されました。エンジン油中にカルシウム化合物が高い濃度で検出された場合、この化合物がコンロッドメタルやクランクメタル摺動面に噛み込んで摩耗させたり、メタルに埋め込まれて摩耗を促進させたりする原因になるなどの悪影響を生じることが当社の研究結果から判明しています。この影響については、別紙カルシウムの析出をご覧ください。前回に比較して計数汚染度はNAS級からNAS級以上にランク上昇し、汚染されていました。フィルタ表面の異物観察で金属片、鉄錆、砂等が観察されたことから、汚染度が高い要因は、摩耗と外部混入異物の影響と思われます。前回同様に粘度、酸価、IR、塩基価は良好でした。水分は前回に比較してppmからppmに増加し、当社推奨の管理限界値のを超えていました。今後、水分の影響でエンジン内部に錆が発生し、その影響で摩耗が発生する懸念があります。
報告№109-09136 報告№111-00149 | 分析№109-001160 分析№111-000737 | 111-000737 | 更油からの使用時間をもとに潤滑油の余寿命を評価したところ、潤滑油は次回定検まで使用可能と判断できました。次回定検時に更油を実施しない場合は、酸化安定度を知るための分析を実施し、余寿命を確認することを推奨します。酸化安定度はminであり、当社推奨の管理限界値のmin以上であることから、良好と判断します。
報告№109-09249 報告№111-00550 | 分析№109-001747 分析№111-002539 | 111-002539 | 潤滑油および対象設備は継続使用可能な状態あると判断します。但し、異種油の混入および油名が違う可能性があり、油中の汚染度が高く、今後も摩耗の進行を傾向監視するため、以下の対策を推奨します。濾過油中の汚染度が高く、観察された異物が軸受摺動面やギヤ歯面に噛み込み摩耗が進行することが懸念されるため、濾過を推奨します。異種油の混入および油名の再確認有機物・有機化合物の結果、新油と異なるピークが確認されたことから、異種油の混入の有無および油名の再確認を推奨します。シリコン系のグリースや添加剤の確認シリコン系の添加剤やグリースを使用している箇所があるかについてご確認下さい。フェログラフィー異常摩耗の早期発見パラメータとして摩耗粒子を定量化して評価するフェログラフィーのIs値は、潤滑状態が正常なの乗でした。摩耗粒子の形態で比較的多く観察された粒子は、外部から混入したと思われる鉄錆等でした。Iカップリング発光分光分析供試の潤滑油を分析した結果、検出された金属元素は、油中金属元素の結果表に示すように、鉄、銅、錫、亜鉛、カルシウム、ケイ素、ナトリウムでした。検出されたこれらの金属元素から発生箇所を推定すると鉄、銅、錫、亜鉛・ギヤ・軸受等カルシウム、ケイ素、ナトリウム・外部混入異物であると思われます。ケイ素の検出金属濃度でケイ素がppm検出されました。一般に、潤滑油中からケイ素が検出された場合の原因として、シリコン油或いは、シリコン系の添加剤が検出されるフェログラフィーおよびフィルタ表面の異物観察で砂が多く観察されて検出されるシリコングリースをシール部に塗布している場合、このシリコングリースが潤滑油に混入して検出されるなどが挙げられますが、今回検出が比較的高濃度であることからの可能性が考えられます。については、分析結果では確認することが出来ませんので、これに関する情報があれば提供をお願いします。汚染粒子数、汚染度物重量は共に当社推奨の管理限界値を超えていました。フィルタ表面の異物観察で鉄錆、砂等が観察されたことから、汚染度が高い要因は、外部混入異物の影響と思われます。有機物・有機化合物有機物・有機化合物の結果、新油と異なるピークが確認されたことから、異種油が混入したか、或いは、油名が違う可能性が考えられます。今回の分析結果だけでは異種油の特定は出来ませんが、現状では異種油等の混入が原因となる油の劣化は確認されていませんので、早急な対策を行う必要はないと思われます。分析結果特性低下特性低下に係るパラメータの分析結果は、IRチャートの結果から新油との相違点が確認されたことから異種油の混入、或いは、油名が違う可能性が考えられました。粘度粘度はmm/sと新油値.mm/sに対する粘度変化率は-％で、当社推奨の管理限界値である±％以内にあり、良好と判断します。全酸価添加油の全酸価は、油メーカによって初期値が違うため統一した管理基準を設定するのが困難であることから、当社では管理限界値を設定しておらず、新油分析値との比較及び他の分析項目の結果より全酸価の状態判断を行います。その結果、全酸価は.mgKOH/gと新油値.mgKOH/gに比較して若干高くなっていますが、IRチャートに示すように劣化の兆候として現れるカルボン酸などの有機物・有機化合物の発生が確認されていないことから、良好と判断します。有機物・有機化合物有機物・有機化合物は、IRチャートによる新油分析値との比較の結果、cm-付近に劣化の兆候を示すカルボン酸の吸収が確認されていないことから、良好と判断します。但し、別紙IR吸収パターンの相違から分かるように、新油と異なる有機物・有機化合物の存在が確認されました。色相はLであり、新油値のLに比較して高い値でした。汚染に係るパラメータの分析結果は、汚染粒子数、汚染度物重量は共に当社推奨の管理限界値を超えていました。水分は.ppmであり、当社推奨の管理限界値の以下であることから良好と判断します。汚染粒子数はNAS級以上であり、当社推奨の管理限界値のNAS級を超えていました。汚染度物重量はmg/mlであり、当社推奨の管理限界値のmg/mlを超えていました。摩耗フェログラフィーによる摩耗粒子の観察の結果、外部から混入したと思われる鉄錆等が比較的多く観察されました。異常摩耗の早期発見パラメータであるフェログラフィーのIs値がの乗と良好の範囲にあるものの、摩耗粒子の形態観察の結果、外部から混入したと思われる鉄錆等が比較的多く観察されました。金属濃度SOAP法により金属濃度を測定した結果、潤滑箇所で発生する金属接触によって検出される銅がppm、外部から混入したと思われるケイ素がppm、ナトリウムがppm検出されました。金属濃度酸溶解法により金属濃度を測定した結果、潤滑箇所で発生する金属接触によって検出される鉄が、銅がppm、錫がppm、亜鉛が、外部から混入したと思われるカルシウムが、ナトリウムが検出されました。
報告№109-09136 報告№111-00316 | 分析№109-001160 分析№111-001480 | 111-001480 | 潤滑油は継続使用可能な状態にあると判断します。粘度、全酸価、IR、RBOTの各データは良好でした。油の余寿命は、使用油の使用期間または使用時間が不明であったため、ご依頼の油の余寿命に関する検討は行えませんでした。ただし、分析の結果で新油値がminであったことから、使用期間を仮にヶ月間と仮定すれば余寿命は十二分にあると言えます。可能であれば、使用期間、あるいは使用時間の情報をご提供下さい。水分は良好でした。
|  | 112-002194 | 潤滑油および対象設備は継続使用可能な状態にあると判断します。はフェログラフィーおよびSOAPの結果から総合的に判断した結果、正常な状態にあると考えられます。フェログラフィー【定量分析：Is値】Is値は異常摩耗の早期発見パラメータのつで、摩耗粒子を定量化するために用います。今回のIs値はの乗と、低い値でした。フェログラフィー【定性分析：摩耗粒子および摩耗形態観察】分析結果から比較的多く観察された粒子は、以下の通りでした。正常な摩耗粒子・潤滑状態が正常なマイルド摩耗により発生。Iカップリング発光分光分析【SOAP】検出された金属元素から発生箇所を推定すると、以下の通りでした。鉄、ニッケル・エンジン部品リン、亜鉛、カルシウム、マグネシウム・添加剤アルミニウム、ナトリウム・外部混入異物．粘度、水分、IR酸化度、塩基価の各データは良好でした。
報告№108-0135 報告№108-0135 | 分析№108-00825 分析№108-00825 | 108-00825 | トライボ診断の結果、泡立ち試験を除く項目は良好でした。泡立ち試験の結果は、-と新油値の-に比較して高い値でした。消泡性能が低下していることが確認されたことから、今後の使用時間によっては、油の酸化劣化が進行したり、ギヤ歯面およびベアリング軌道面で油膜切れが発生したりする場合があるため、消泡剤の添加による消泡性能の改善が必要になると思われます。一方、摩耗粒子の形態観察でμm以下の小さな摩耗粒子が観察され、潤滑状態指数はの乗と濾過設備のない機器であれば、正常な潤滑状態にあると判断できる状況でした。但し、ギヤボックスの油系統にはインラインフィルタとオフラインフィルタがあり、μmサイズ以上の粒子の大部分は捕捉され、異常な摩耗状態が発生したとしても正常な潤滑状態にあると誤認してしまう可能性があります。フィルタの捕捉の影響による誤認を避けるため、今後の診断に当たっては、これまでの採油箇所に加え、インラインフィルタやオフラインフィルタの捕捉物も分析し、その結果から潤滑状態を評価することを推奨します。尚、フィルタ捕捉物の分析を実施する際には、フィルタ流量、フィルタ使用時間などの追加情報が必要です。是非ご提供下さい。泡立ち試験の結果、消泡性能が低下していることが確認されました。粘度は良好。粘度は.mm/sと新油値mm/sに比較して、粘度変化率は+％で、当社推奨の管理限界値である±％以内にあり、良好と判断する。粘度はmm/sでした。粘度はmm/sでした。粘度指数はでした。粘度指数はでした。泡立ち試験は-でした。泡立ち試験は-と新油に比較して高い値でした。消泡性能が低下していることが確認されました。水分は良好。水分は.ppmと当社推奨の管理限界値の以下であり、良好と判断します。全酸価は良好。全酸価は.mgKOH/gと新油値.mgKOH/g以内であり、良好と判断します。機器の潤滑状態精密な濾過設備がない機器であれば、潤滑状態指数は正常の範囲にあると判断します。潤滑状態指数は正常の範囲にあると判断します。異常摩耗の早期発見パラメータである潤滑状態指数がの乗と、精密な濾過設備がない機器であれば、潤滑状態指数は正常の範囲にあると判断します。
報告№109-09094 報告№112-00124 | 分析№109-000870 分析№112-000479 | 112-000479 | 潤滑油および対象設備は継続使用可能な状態にあると判断します。はフェログラフィーおよびSOAP-Tの結果から総合的に判断した結果、正常な状態にあると考えられます。フェログラフィー【定量分析：Is値】Is値は異常摩耗の早期発見パラメータのつで、摩耗粒子を定量化するために用います。今回のIs値はのマイナス乗と低い値でした。フェログラフィー【定性分析：摩耗粒子および摩耗形態観察】分析結果から比較的多く観察された粒子は、以下の通りでした。正常な摩耗粒子・潤滑状態が正常なマイルド摩耗により発生。Iカップリング発光分光分析【SOAP-T】検出された金属元素から発生箇所を推定すると、以下の通りでした。鉄、亜鉛・軸受等カルシウム、ナトリウム・外部混入異物．水分、計数汚染度、重量汚染度は共に良好でした。．粘度、酸価、IR、RBOTの各データは良好でした。尚、RBOTがminと新油値のminに比較してmin減少していました。このまま継続使用した場合、この減少傾向から限界値に到達するのは、別紙図RBOTの減少傾向に示すように年月と推定されました。残りの継続使用期間は、約年ヶ月であると予測されます。≪状態監視とパラメータ≫分析の目的および各分析のパラメータは以下の通りです。特性低下目的：油の分析結果から、や劣化傾向ならびに添加剤の消耗程度、残存寿命などを確認する。粘度JISK酸価JISK赤外線吸収スペクトルJISK酸化安定度試験JISK汚染目的：油の分析結果から、砂塵あるいは水・異種油などによるや、異物混入の有無を確認する。水分JISK計数汚染度JISB重量汚染度JISB光学顕微鏡観察摩耗目的：油中の摩耗粒子を分析する事により、回転・摺動部の潤滑状態、摩耗劣化の程度、余寿命などを解析する。摩耗診断電子顕微鏡観察JISKX線マイクロアナリシス油中金属濃度JISK≪分析結果≫特性低下粘度：良好粘度値mm/sの新油値mm/sに対する変化率は+％であり、当社推奨の管理限界値±％以内に留まっています。酸価：良好酸価.mgKOH/gは新油値の.mgKOH/g以内にあることから、問題は無いと判断します。赤外線吸収スペクトル：良好酸化安定度試験：良好酸化安定度試験の結果、数値minは当社推奨の管理限界値min以上に留まっており、現時点での使用は可能と判断します。汚染水分：良好水分値ppmは当社推奨の管理限界値以内に留まっています。計数汚染度：良好計数汚染度はNAS級と当社推奨の管理限界値NAS級以内にあります。重量汚染度：良好重量汚染度は.mg/mlと当社推奨の管理限界値mg/ml以内にあります。光学顕微鏡観察：良好光学顕微鏡写真は捕捉された汚染物の量は少なく、スラッジは確認されませんでした。摩耗摩耗診断：良好摩耗診断の結果、異常摩耗の早期発見パラメータであるIs値がのマイナス乗と良好の範囲にあることから、潤滑状態は正常と判断します。電子顕微鏡観察・X線マイクロアナリシス：今回は実施していません。油中金属濃度：良好油中金属濃度の結果、鉄、亜鉛、外部から混入したと思われるカルシウム、ナトリウムが検出されたものの、良好と判断します。
報告№107-4545 報告№108-5033 | 分析№107-02185 分析№108-01097 | 108-01097 | トライボ診断の結果、全てのデータが良好であることから、この油は継続使用可能と判断します。は良好と判断します。粘度は良好。粘度は.mm/sと新油値mm/sに比較して、粘度変化率は-.％で、当社推奨の管理限界値である±％以内にあり、良好と判断します。粘度はmm/sでした。粘度はmm/sでした。粘度指数はでした。粘度指数はでした。水分は良好。水分はppmと当社推奨の管理限界値の以下であり、良好と判断します。全酸価は良好。全酸価は.mgKOH/gと新油値.mgKOH/g以内であり、良好と判断します。
報告№108-0227 報告№110-00695 | 分析№108-01664 分析№110-003248 | 110-003248 | 軸受は継続使用可能な状態にあると判断します。今後も定期的に分析を実施し、切削摩耗の進行状況に注意を払い管理されることを推奨します。
報告№109-09136 報告№112-00591 | 分析№109-001160 分析№112-002460 | 112-002460 | 潤滑油は、水分、計数汚染度、重量汚染度が高く、腐食やバルブ類の動作障害の原因となりやすいことから、濾過の実施、或いは、更油を推奨します。また、油中金属元素のクロム濃度が約ヶ月で約倍に増加していることがわかりました。クロムは、シリンダ内面にメッキされていることから、シリンダ内面の摩耗によるものと推定されます。今後、メッキが剥がれ落ちてきた場合、耐摩耗性が低下し、シリンダ内面の摩耗が進行して、ピストンの動作に支障が出る懸念があるため、以下の対策を推奨します。シリンダ内面の点検と採油箇所の検討SOAPの結果、クロムが高い値であり、仮定した数値が間違っていなければ、メッキ部分は摩耗している可能性があることから、シリンダ内面の点検を推奨します。今後分析を実施する場合、シリンダポートの両側から採油を実施し、ポートのどちら側が摩耗しているかを確認することを併せて推奨します。水分除去今後、水分の影響で油槽内部に錆が発生し、その影響で摩耗が発生することが懸念されるため、更油或いは、濾過などによる水分除去を推奨します。定期的な分析今後懸念される摩耗の進行を監視するため、定期的に分析を実施することを推奨します。濾過効率の確認潤滑油が常時濾過されている設備は、全体油量と潤滑油ポンプ吐出量、そして濾過機の濾過効率などをパラメータとして潤滑状態の評価を行います。今後は、濾過機の入口と出口から採油を実施することを推奨します。最適な採油方法本試料油は、機器停止中に油槽上部プラグから採油されているため、分析データが低濃度に出ていると推定されます。正確なデータによる診断を行うためにも、今後の採油は、極力運転中もしくは停止直後の油槽中層部から実施されることを推奨します。はフェログラフィーおよびSOAP/D-SOAPの結果から総合的に判断した結果、傾向管理が必要な状態にあると考えられます。フェログラフィー【定量分析：Is値】Is値は異常摩耗の早期発見パラメータのつで、摩耗粒子を定量化するために用います。今回のIs値はの乗と低い値でした。フェログラフィー【定性分析：摩耗粒子および摩耗形態観察】分析結果から比較的多く観察された粒子は、以下の通りでした。正常な摩耗粒子・潤滑状態が正常なマイルド摩耗により発生。フリクションポリマ・局部的に高圧・高温となる場合に発生。。観察された摩耗粒子の中でもフリクションポリマは、注意が必要です。フリクションポリマは、潤滑油が摺動面に押し込められ高圧状態になると同時に、圧縮熱により高温状態になった結果、基油自身が重合反応を起こし生成することが知られています。そのため、高圧高温状態の解消がなされなければ、潤滑油の劣化が進行し、粘度上昇に因る潤滑異常に進展する場合があります。Iカップリング発光分光分析【SOAP/D-SOAP】検出された金属元素から発生箇所を推定すると、以下の通りでした。鉄、鉛、銅、クロム、アンチモン、錫、亜鉛・シリンダ内壁、ポンプ内部等リン・添加剤カルシウム、ナトリウム・外部混入異物クロムメッキの摩耗深さSOAPの結果、クロムがppm検出されました。シリンダ内面にクロムメッキをしていることから、シリンダ内面の摩耗によるものと考えられます。メッキの膜厚は、～μm以上であり、用途に応じて膜厚が選定されます。今回の分析結果からメッキの摩耗深さを求めました。情報が不明な部分がありますので、シリンダ直径をmm、ストローク幅をmmと仮定しました。その結果、メッキ部分の平均的な摩耗深さは、.μmと推定されました。メッキの膜厚が最も少ないμmであった場合、既にメッキが摩耗している可能性が考えられます。計数汚染度はNAS級以上、重量汚染度はmg/mlと、共に当社推奨の管理限界値を超えていました。水分濃度が高く、D-SOAPで油の添加剤成分であるリンが検出され、フィルタ表面の異物観察で表面が茶褐色で、金属片、鉄錆、砂等が観察されたことから、汚染度が高い要因は、摩耗とスラッジ、水分、そして外部混入異物の影響と思われます。粘度、酸価、IRの各データは良好でした。水分は.と当社推奨の管理限界値を超えていました。今後、水分の影響で油槽内に錆が発生し、その影響で摩耗が発生する懸念があります。
報告№108-5110 報告№108-5110 | 分析№108-03581 分析№108-03581 | 108-03581 | 今回の採油は、主機停止中にエアブリーザーから実施しているため、油循環中に採油した場合に比較し、採油位置によっては油中粒子が沈降し分析データが低濃度に出る可能性があります。今回の分析は以上のことを踏まえて結果を検討します。分析の結果、計数汚染度は、前回と同様に当社推奨の管理限界値に到達していることがわかりました。摩耗粒子に異物の噛み込みなどで発生する切削粒子がやや多く観察されたことから、発生している摩耗形態は切削摩耗であることが分かります。フィルタ表面の異物観察で鉄錆、砂等が多く観察されたことから、汚染度が高い要因は、サーボシリンダおよびポンプ内部の摩耗と外部混入異物の影響と考えられます。摩耗形態の中でも特に切削摩耗は、異物が混入していない状態に比較して摩耗進行速度が速く注意が必要です。今後、さらに摩耗が進行することが懸念されるため、濾過を推奨します。一方、SOAPで前回同様にケイ素が検出されています。一般に、潤滑油中からケイ素が検出された場合の原因として、油の消泡剤として使用されるシリコン系の添加剤が検出されるフェログラフィーおよびフィルタ表面の異物観察で砂が多く観察され、これが検出されるシリコングリースをシール部に塗布している場合、このシリコングリースが潤滑油に混入して検出されるなどが挙げられますが、今回の原因は、フィルタ表面の異物観察で砂が観察されたことから、の可能性が考えられます。およびについては、分析結果では確認することが出来ませんので、原因を絞込むため、消泡剤の投与をしていないか、また、シリコングリースを使用している箇所があるかについてご確認下さい。これらのことは、計数汚染度がNAS級と当社推奨の管理限界値に到達していたこと異常摩耗の早期発見パラメータであるフェログラフィーのIs値がのマイナス乗と良好の範囲にあるものの、摩耗粒子の形態観察の結果、異物の噛み込みなどで発生する切削粒子がやや多く観察されたことSOAPで前回同様にケイ素が検出されたこと以上のことから判断しています。尚、次回からの採油は、粒子の沈降の影響を少なくすることが重要であり、そのため油中粒子が均一な分散状態となっている、運転中、或いは、停止直後に適切な位置で実施されることを推奨します。
報告№104-8044 報告№104-6077 | 分析№104-02040 分析№104-02329 | 104-02329 | 前回分析でメタルの摩耗と鉄を使用した箇所、例えば、主軸や軸受の支持部等の鉄系材料を使用した箇所の摩耗が確認され、追跡分析を推奨しました。本試験はそれを受け、摩耗の進行状況を確認するために、精点Bを実施しました。その結果、摩耗の進行は確認されず、安定していると判断します。これらのことは、前回に比較して、計数汚染度は等級に変化はなく、SOAP／D-SOAPの鉄及び錫濃度に変化がないこと異常摩耗の早期発見パラメータであるフェログラフィーのIs値が、-.と良好の範囲にあること摩耗粒子形態観察の結果、観察された摩耗粒子の形態に変化がないこと以上のことから判断しました。
報告№104-8044 報告№104-0284 | 分析№104-02040 分析№104-02135 | 104-02135 | 本試験は、前回の分析結果から軸受メタルの摩耗が確認されたため、約年経過後に摩耗の進行状況を確認するために分析を実施しました。分析の結果、摩耗は進行しておらず、安定していると判断します。これらのことは、前回に比較して、計数汚染度はランク減少し、SOAP／D-SOAPの鉄及び錫濃度に変化がないこと異常摩耗の早期発見パラメータであるフェログラフィーのIs値が、と良好の範囲にあること以上のことから判断しました。
報告№109-09136 報告№111-00456 | 分析№109-001160 分析№111-002105 | 111-002105 | 潤滑油は継続使用可能な状態にあると判断します。本試料油の添加剤は、一般に、タービン油に比較して極圧添加剤や摩耗防止剤などの濃度が高く、この影響でRBOT試験の結果が変動する傾向があります。そのため、ギヤ油の余寿命の評価をタービン油と同等の精度で得るには、RBOTの結果に加え、粘度、全酸価、IRなどのデータを総合的に判断することが必要です。粘度、全酸価、IR、RBOTの各データは良好でした。尚、別紙RBOTの減少傾向から油の余寿命を求めた結果、本試料は直近の更油から起算して稼働日数が年月まで使用可能であることが分かります。水分は良好でした。
報告№109-09136 報告№112-00522 | 分析№109-001160 分析№112-002151 | 112-002151 | 減速機は継続使用可能な状態にあると判断します。バックラッシによる評価ギヤ歯面の的確な摩耗状態の判断を行うため、減速機内部の各歯車の構造が確認できる図面、各ギヤの形式、歯形、モジュール、歯数、歯幅等の情報をご提供下さい。はフェログラフィーおよびSOAP/D-SOAPの結果から総合的に判断した結果、正常な状態にあると考えられます。フェログラフィー【定量分析：Is値】Is値は異常摩耗の早期発見パラメータのつで、摩耗粒子を定量化するために用います。前回に比較してIs値はの乗から変化はなく、低い値でした。フェログラフィー【定性分析：摩耗粒子および摩耗形態観察】分析結果から比較的多く観察された粒子は、以下の通りでした。正常な摩耗粒子・潤滑状態が正常なマイルド摩耗により発生。Iカップリング発光分光分析【SOAP/D-SOAP】検出された金属元素から発生箇所を推定すると、以下の通りでした。鉄、ニッケル・ギヤ、軸受等リン・添加剤カルシウム、ナトリウム・外部混入異物計数汚染度は、前回に比較してNAS級からNAS級とランク低下し、重量汚染度は.mg/mlから.mg/mlに減少し、良好でした。分析結果計数汚染度は良好と判断します。計数汚染度計数汚染度はNAS級と当社推奨の管理限界値のNAS級以下にあり、良好と判断します。重量汚染度は.mg/mlでした。は正常と判断します。SOAPSOAPの結果、油の添加剤成分であるリンが検出されました。摩耗により発生する鉄が検出されていないことから、良好と判断します。D-SOAPD-SOAPの結果、摩耗により発生する鉄が検出されました。フェログラフィー異常摩耗の早期発見パラメータであるフェログラフィーのIs値がの乗と良好の範囲にあり、摩耗状態は正常と判断します。
報告№109-09136 報告№111-00029 | 分析№109-001160 分析№111-000065 | 111-000065 | 前回に比較して水分はppmから.ppmに減少したものの、当社推奨の管理限界値を超えていました。計数汚染度はNAS級以上と当社推奨の管理限界値を超えていました。水分濃度が高いことから、汚染度が高い要因は、水分の影響と思われます。水分および計数汚染度は高い値でした。継続して濾過を実施することを推奨します。
報告№104-4035 報告№104-4035 | 分析№104-02014 分析№104-02014 | 104-02014 | 送風機の軸受は、今後の運転時間や運転状況が、特に変化のない運転であれば、少なくとも年間は継続使用可能な状態にあると判断します。これらのことは、以下の結果から判断しました。計数汚染度がNAS級と当社推奨の管理限界値以内にあった。SOAP／D-SOAPの結果、軸受メタルの主成分である錫が検出されなかった。異常摩耗の早期発見パラメータであるフェログラフィーのIs値がのマイナス乗と良好の範囲にあった。本試料油は継続使用可能な状態にあると判断します。粘度は良好と判断します。粘度はmm/sでした。油名が不明であるため判定できないものの、仮にVGの粘度グレードの潤滑油を使用することになっていたとしますと、本データはVGの規格値内にありますので、良好と判断できます。尚、軸受に異常が確認されなかったことからも、VGを使用できることが確認できています。水分は良好と判断します。水分はppmと当社推奨の管理限界値の以下にあり、良好と判断します。全酸価は良好と判断します。全酸価は.mgKOH/gでした。全酸価は新油値との比較により判定しますが、油名が不明であるため、新油値との比較による判定はできませんでした。但し、今回データは全酸価の管理基準値が最も厳しい無添加タービン油の管理基準値.mgKOH/g以内にあることから、良好と判断できます。IRは良好と判断します。IRは、下チャートに示すように油劣化の兆候を示すカルボン酸の吸収が確認されていないため良好と判断します。尚、IR法は、新油スペクトルとの比較により劣化を判定するため、油名及び新油をご提供下さい。計数汚染度は良好と判断します。計数汚染度はNAS級と当社推奨の管理限界値のNAS級以内にあり、良好と判断します。重量汚染度は良好と判断します。重量汚染度は.mg/mlと当社推奨の管理限界値のmg/ml以内にあり、良好と判断します。機器の潤滑状態本機器の軸受は、今後の運転時間や運転状況が、特に変化のない運転であれば、少なくとも年間は継続使用可能な状態にあると判断します。SOAPは良好でした。SOAPの結果、軸受メタルの主成分である錫などの金属元素は検出されておらず良好と判断します。D－SOAPは良好でした。D－SOAPの結果、軸受メタルの主成分である錫などの金属元素は検出されておらず良好と判断します。フェログラフィーの結果、潤滑状態は良好と判断します。フェログラフィーの結果、異常摩耗の早期発見パラメータであるIs値がのマイナス乗と良好の範囲にあり、且つ、異常摩耗の兆候を示すシビア粒子等の摩耗粒子がほとんど観察されていないことから、今後の運転時間や運転状況が、特に変化のない運転であれば、軸受は少なくとも年間は継続使用可能な状態にあると判断します。
報告№108-0227 報告№110-00555 | 分析№108-01664 分析№110-002482 | 110-002482 | 金属元素と濃度の分析は、試料油を以上の高温で発光させ、その光を分光器で分光し、分光によって得られた光の強度と金属固有の波長とから元素を特定するIカップリング発光分光分析法）を用います。また摩耗状態は、SOAPにより求めた金属成分と濃度にフェログラフィー法による摩耗粒子分析とを加味して総合的に評価しますが、摩擦面の摩耗機構と摩耗状態の判断は摩耗粒子の形態と、異常摩耗の早期発見パラメータであるIs値により判断します。Iカップリング発光分光分析供試のギヤ油を分析した結果、検出された金属は、SOAPの結果表に示すように、鉄、銅、アンチモン、ニッケル、錫、リン、亜鉛、カルシウム、アルミニウム、ナトリウムでした。これら検出された金属元素から発生箇所を推定すると、鉄、銅、アンチモン、ニッケル、錫・ギヤ歯面、軸受等リン・オイル添加剤亜鉛、カルシウム、アルミニウム、ナトリウム・外部混入異物であると思われます。このうち、機械部品が摩耗したと思われる元素はのグループです。フェログラフィー摩耗粒子分析結果から観察された粒子は、繰返し応力を受けて発生する疲労摩耗粒子、油膜切れにより発生した帯状の摩耗粒子が確認されました。潤滑状態と摩耗形態異常摩耗の早期発見パラメータとして摩耗粒子を定量化して評価するフェログラフィーのIs値は、潤滑状態が正常なの乗となっていました。これらの結果から、本減速機の潤滑部では、疲労による疲労摩耗と油膜切れにより発生する凝着摩耗が発生していることが分かりました。また、摩耗粒子の形状から、ギヤ歯面には線状痕が発生していると推定されました。バックラッシ減速機の構造から、最も負荷が大きく、摩耗が進行しやすい箇所をかさ歯車と推定し、歯幅と本使用油の使用期間が不明であったため、歯幅をmm、使用期間を年と仮定して、この部分のバックラッシを求めました。分析結果から得られたデータを使用して求めたバックラッシは、減速機に摩耗が集中していたと仮定した場合、初期値からμm増加したものと推定されました。バックラッシ増加分の上限値は、メーカにより差異はあるものの、当社の推奨するバックラッシは一般に推奨されるμmを管理目安にしており、今回のデータはこの値に比較して十分に小さいことから、本歯車は継続使用可能な状態にあると判断します。歯幅と使用期間を仮定して求めたバックラッシの増加量は、この仮定が実際と一致していたとするとギヤ歯面において深さ方向にμm摩耗したと考えることができ、ギヤ歯面は相当荒れていると考えられます。摩耗粒子の形態から確認された摩耗形態からギヤ歯面では線状痕が発生していると推定されます。計数汚染度は当社推奨の管理限界値を超えていました。フィルタ表面の異物観察で表面が茶褐色で金属片が観察されたことから、汚染度が高い要因は、スラッジと摩耗によるものと思われます。水分は、ppmと当社推奨の管理限界値の以下であり良好と判断します。粘度、水分、全酸価、IRの各データは良好でした。但し、提供していただいた新油と本試料油をIRで比較した結果、本試料油は新油とスペクトルが一致していなかったため、当社にあるダフニースーパーギヤLWの新油と比較して評価しました。なお、ご提供いただいた新油が間違っている可能性がありますので、再度油名を確認下さい。摩耗粒子の形態観察の結果およびバックラッシの増加量の計算結果より、ギヤ歯面ではやや厳しい金属接触が発生し、摩耗が進行していることが確認されました。しかし、バックラッシの増加量は比較的小さく継続使用可能な状態にあることが確認されました。また、を示す粘度、全酸価、IRの各データが良好であることから、本使用油は継続使用可能と判断します。なお、今後も減速機の摩耗状態を監視しながら、最適な管理を進めるため、以下の対応を検討されることを推奨します。定期的な分析今後も摩耗の進行を監視するため、定期的に分析を実施し、摩耗の進行状況を確認することを推奨します。バックラッシによる評価トライボ診断では、バックラッシの増加量を分析結果から計算できますので、歯幅と使用油の使用期間をお知らせ下さい。計算結果をご報告いたします。また、使用開始からの累積稼働時間や累積起動停止回数、使用油開始からの稼働時間や起動停止回数の情報があれば、より正確に摩耗体積を求めることができ、さらには摩耗速度の評価が可能になりますので、可能であればご提供下さい。新油の油名確認提供していただいた新油は、ダフニースーパーギヤLWではないと思われますので、再度油名をご確認下さい。
報告№109-09136 報告№112-00660 | 分析№109-001160 分析№112-003035 | 112-003035_date130313 | 潤滑油の劣化は確認されていないものの、汚染度がやや高い値であることがわかりました。しかし、後述の通り、特に問題となる摩耗劣化が確認されていないことから、現状の汚染状態でも潤滑油は問題無いと判定します。軸受局部的に高圧・高温の箇所が発生していることが分かりました。しかし、油膜切れによる厳しい金属接触で発生する摩耗粒子等は観察されていないことから、摩耗は正常と判断できます。以上より、軸受は継続使用可能な状態にあると判断します。定期的な分析および分析周期の検討定期的に分析を実施することにより、データの微小な変化から異常の兆候を早期に発見することが可能となります。今後、寿命予測を行うには、今回データを含め少なくとも回の分析データが必要となります。当該機は、年間稼働率が低いことから、採油の機会を検討するのは難しいところがありますが、あと最低でも回分析を実施し、寿命予測を行うと共に分析周期を検討することを推奨します。軸受の摩耗状態フェログラフィーおよびSOAP-Tのデータから総合的に解析した結果、軸受は健全であり、継続使用可能と評価できますが、引続き軸受の機能が保持されていることを確認するためにも、潤滑油診断による傾向管理が有用と考えます。フェログラフィー【定量分析：Is値】Is値は異常摩耗の早期発見パラメータのつで、摩耗程度を定量化するために用います。今回のIs値はの乗と低い値でした。フェログラフィー【定性分析：摩耗粒子および摩耗形態観察】分析結果から比較的多く観察された摩耗粒子は、以下の通りでした。フリクションポリマ・局部的に高圧・高温となる場合に発生。Iカップリング発光分光分析【SOAP-T】検出された金属元素から、摩耗粒子の発生箇所は、以下のように推定できました。鉄、鉛、錫・軸受等カルシウム、ナトリウム、モリブデン・外部混入異物軸受の摩耗SOAP-Tで錫が検出されたことから、軸受の摩耗が発生していると推定されました。分析結果から軸受メタルの摩耗深さをSOAP-Tの結果で得られている錫濃度と油量Lから計算しました。当社の経験からメタル面積の約分の程度が摩耗したと仮定しました。当社の知見、および今回検出された錫濃度等の情報から軸受の摩耗深さを計算した結果、軸受表面の平均的な摩耗深さは.μmとなり、メタルの表面粗さを軸受表面の一般的な粗さであるμmと仮定すると、摩耗は軽微であり、継続使用可能な状態にあると推定されます。計数汚染度はやや高い値でした。計数汚染度計数汚染度は、NAS級と当社推奨の管理限界値NAS級以下であるものの、やや高い値でした。重量汚染度は、.mg/mlと当社推奨の管理限界値mg/ml以下であり、良好と判断します。光学顕微鏡写真供試油を濾過したフィルタ表面上の夾雑物を光学顕微鏡で観察した結果、金属片、鉄錆、砂等が観察されました。は良好と判断します。粘度新油に対する粘度変化率は-％でした。これは、当社推奨の管理限界値である±％以内であり、良好と判断します。水分は、ppmと当社推奨の管理限界値の以下であり、良好と判断します。酸価は、.mgKOH/gと新油値.mgKOH/gに比較して高いものの、IRで油劣化の兆候を示すカルボン酸の吸収ピークが確認されていないことから、良好と判断します。IRIRチャートの結果、新油と使用油のスペクトルパターンはほぼ一致し、また、油劣化の兆候を示すカルボン酸の吸収ピークが確認されていないことから、良好と判断します。
報告№105-0420 報告№107-0445 | 分析№105-02773 分析№107-02566 | 107-02566 | 分析の結果、異常摩耗の早期発見パラメータであるフェログラフィーのIs値がの乗と高く、摩耗粒子形態観察で金属接触が厳しい場合に発生するシビア粒子が若干観察されました。現在の所、転がり軸受寿命の指標となるフレーキングにより発生した摩耗粒子は観察されておらず、本軸受は継続使用可能な状態にあると判断できますが、今後更に摩耗が進行し、フレーキングに進展することが懸念されるため、ヶ月以内に再度分析を実施し、摩耗の進行状況を確認することを推奨します。これらのことは、異常摩耗の早期発見パラメータであるフェログラフィーのIs値がの乗と高く、摩耗粒子形態観察の結果、金属接触が厳しい場合に発生するμmサイズの大型のシビア粒子が多く観察されたことD－SOAPの結果、鉄が検出されたこと以上のことから判断しました。
報告№109-09136 報告№112-00537 | 分析№109-001160 分析№112-002226 | 112-002226 | 潤滑油は継続使用可能な状態にあると判断します。粘度、全酸価、IR、RBOTの各データは良好でした。油の余寿命は、使用油の使用期間または使用時間が不明であったため、ご依頼の油の余寿命に関する検討は行えませんでした。ただし、今回の結果がmin、新油値がminであることから、使用期間を仮にヶ月間と仮定すれば余寿命は十二分にあると言えます。可能であれば、使用期間、あるいは使用時間の情報をご提供下さい。水分は良好でした。
報告№108-0157 報告№108-0157 | 分析№108-00993 分析№108-00993 | 108-00993 | 分析の結果、摩耗粒子には、厳しい金属接触で発生する大型の摩耗粒子が観察されました。試料油の採油がドレンからであるため、沈降していた過去の摩耗粒子が採油されたとも考えられますが、念のため、ヶ月後に再度分析を実施し、摩耗の進行状況を確認することを推奨します。これらのことは、前回に比較して、計数汚染度は等級に変化はなく、SOAP／D-SOAPの鉄および錫濃度は減少し、摩耗の早期発見パラメータであるフェログラフィーのIs値がと良好の範囲にあるものの摩耗粒子の形態観察の結果、金属接触が厳しい場合に発生するシビア粒子がやや多く観察されたこと以上のことから判断しました。今後、摩耗程度を評価するため、油量、軸受サイズ、回転数、濾過システムの有無について諸元のご提供をお願い致します。は良好と判断します。粘度は良好と判断します。粘度はmm/sと新油値mm/sに比較して、粘度変化率は+％で、当社推奨の管理限界値である±％以内にあり、良好と判断します。水分は良好と判断します。水分はと当社推奨の管理限界値の以下であり、良好と判断します。全酸価は良好と判断します。全酸価は.mgKOH/gと新油値.mgKOH/g以下であり、良好と判断します。IRの結果、良好と判断します。IRの結果、油劣化の兆候を示すカルボン酸の吸収が確認されていないことから、良好と判断します。RBOTの結果、良好と判断します。RBOTはminと当社推奨の管理限界値のmin以上であり、良好と判断します。は良好と判断します。計数汚染度は良好と判断します。計数汚染度はNAS級と当社推奨の管理限界値のNAS級以内であり、良好と判断します。重量汚染度は良好と判断します。重量汚染度は.mg/mlと当社推奨の管理限界値のmg/ml以内であり、良好と判断します。機器の潤滑状態D－SOAPの結果、軸受の摩耗を示す錫が検出されました。摩耗粒子の形態観察の結果、金属接触が厳しい場合に発生するシビア粒子がやや多く観察されました。SOAPの結果は良好です。SOAPの結果、油の添加剤成分であるバリウムがppm検出されました。軸受の摩耗を示す錫は検出されず、良好と判断します。D－SOAPの結果、軸受の摩耗を示す錫が検出されました。D－SOAPの結果、銅、軸受の摩耗を示す錫が、油の添加剤成分であるバリウムが、外部から混入したと思われるカルシウム、ナトリウムが共に、アルミニウムが検出されました。フェログラフィーの結果、金属接触が厳しい場合に発生するシビア粒子がやや多く観察されました。異常摩耗の早期発見パラメータであるフェログラフィーのIs値がと良好の範囲にあるものの、摩耗粒子の形態観察の結果、金属接触が厳しい場合に発生するシビア粒子がやや多く観察されました。
報告№109-09136 報告№114-00025 | 分析№109-001160 分析№114-000075 | 114-000075 | №軸受潤滑油は、油中の汚染度が非常に高く、また銅が比較的高濃度で検出されました。銅は軸受保持器に使用されている場合があります。フィルタ残渣にも銅合金と思われる大型サイズの金属片が確認されたことから、本軸受は保持器が摩耗していたと推定されます。尚、本試料油は、機器停止中に給油プラグから採油されているため、別紙油中粒子の沈降の影響に示すように、油中粒子が油槽底部に沈降し、いくつかの大型サイズの粒子を捕捉できていない可能性があります。異常摩耗の早期発見のパラメータであるIs値は、前回のレベルからレベルに上昇し、高い値でした。フェログラフィーで観察された代表的な粒子は、以下の通りです。正常な摩耗粒子・潤滑状態が正常なマイルド摩耗により発生。シビア粒子・潤滑状態がやや厳しい凝着摩耗により発生。極微小領域で油膜切れが発生したことを示します。疲労摩耗粒子・繰返し応力による金属疲労で発生。大型化するとフレーキングの発生が懸念されます。銅合金・銅を使用した箇所の摩耗により発生。SOAP/D-SOAPで銅が比較的高い値で検出されました。銅は軸受保持器に使用されている場合があることから、保持器が摩耗していたと考えられます。計数汚染度はNAS級を上回っており、当社推奨の管理限界値を超えていました。フィルタ表面の異物観察で金属片、鉄錆が観察されたことから、汚染度が高い要因は、摩耗粒子と外部混入異物の影響と思われます。粘度、水分、酸価、IRの各データは良好でした。
報告№105-8011 報告№105-8011 | 分析№105-00505 分析№105-00505 | 105-00505 | 分析の結果、全てのデータが良好であることから、本試料油は継続使用可能であり、軸受の潤滑状態も正常と判断します。RBOTは、新油との比較が必要ですので新油をご提供下さい。粘度は良好と判断します。粘度は.mm/sと新油値.mm/sに比較して、粘度変化率は+%で、管理限界値%以内にあり、良好と判断します。水分は良好と判断します。水分はppmと管理限界値の以下にあり、良好と判断します。全酸価は良好と判断します。全酸価は.mgKOH/gと新油値の.mgKOH/gに比較して若干高い値を示しているものの、IRで油劣化の兆候を示すカルボン酸が確認されていないことから、良好と判断します。IRは良好と判断します。IRの結果、新油に比較して変化はなく、良好と判断します。RBOTの結果、新油との比較が必要です。RBOTはminでした。新油との比較が必要ですので新油をご提供下さい。計数汚染度、重量汚染度、共に良好と判断します。計数汚染度は良好と判断します。計数汚染度はNAS級と当社推奨の管理限界値のNAS級以内にあり良好と判断します。重量汚染度は良好と判断します。重量汚染度は.mg/mlと良好でした。機器の潤滑状態フェログラフィーの結果、異常摩耗の早期発見パラメータであるIs値がと良好の範囲にあり、潤滑状態は良好と判断します。SOAPの結果、良好と判断します。SOAPの結果、油の添加剤成分であるリン、亜鉛、カルシウムが検出されました。D－SOAPの結果、良好と判断します。D－SOAPの結果、摩耗により発生した鉄、油の添加剤成分である亜鉛、カルシウム、外部から混入したと思われるナトリウムが検出されました。フェログラフィーの結果、継続使用可能な状態にあると判断します。フェログラフィーの結果、摩耗粒子形態観察で外部から混入した砂が多く観察されたものの、異常摩耗の早期発見パラメータであるIs値がと良好の範囲にあることから、軸受は継続使用可能と判断します。
報告№106-0302 報告№106-0302 | 分析№106-01639 分析№106-01639 | 106-01639 | 目的本トライボ診断は、前回との比較により摩耗進行の有無を確認することを目的としました。考察分析の結果、前回に比較してSOAPの錫濃度が若干増加しているものの、その他の各分析データが減少又は変化がなかったことから、摩耗は安定し、潤滑油も継続使用可能と判断します。これらのことは、前回に比較して、計数汚染度は等級に変化がないことSOAPの錫濃度がppm増加しているものの、D-SOAPの錫濃度がppm減少していること異常摩耗の早期発見パラメータであるフェログラフィーのIs値が.と良好の範囲にあることを示す粘度、水分、全酸価、IRの各データが良好の範囲にあること以上のことから判断しました。は良好と判断します。粘度は良好と判断します。粘度はmm/sと新油値mm/sに比較して、粘度変化率は-％で、当社推奨の管理限界値である±％以内にあり、良好と判断します。水分は良好と判断します。水分はppmと当社推奨の管理限界値の以下であり、良好と判断します。全酸価は良好と判断します。全酸価は.mgKOH/gと当社推奨の管理限界値の.mgKOH/g以内にあり、良好と判断します。IRの結果、良好と判断します。IRの結果、油劣化の兆候を示すカルボン酸の吸収が確認されていないことから、良好と判断します。は良好と判断します。計数汚染度は良好と判断します。計数汚染度はNAS級と当社推奨の管理限界値のNAS級以内であり、良好と判断します。重量汚染度は良好と判断します。重量汚染度は.mg/mlと当社推奨の管理限界値のmg/ml以内であり、良好と判断します。機器の潤滑状態軸受メタルの摩耗は安定しており、継続使用可能な状態にあると判断します。SOAPの結果、軸受の摩耗を示す錫が検出されました。SOAPの結果、軸受の摩耗を示す錫がppm、ニッケル、リン、外部から混入したナトリウムが共にppm検出されました。D－SOAPの結果、軸受の摩耗を示す錫が検出されました。D－SOAPの結果、銅が、アンチモンが、軸受の摩耗を示す錫がppm、外部から混入したカルシウム、ナトリウムが共に検出されました。フェログラフィーの結果、ホワイトメタルが多く観察されました。異常摩耗の早期発見パラメータであるフェログラフィーのIs値が.と良好の範囲にあるものの、摩耗粒子形態観察の結果、ホワイトメタルが多く観察されました。
報告№109-09136 報告№110-00292 | 分析№109-001160 分析№110-001138 | 110-001138 | 摩耗状態摩耗状態は、潤滑油中に含まれる金属成分と濃度を調査し、その結果で評価します。金属元素と濃度の分析は、試料油を以上の高温で発光させ、その光を分光器で分光し、分光によって得られた光の強度と金属固有の波長とから元素を特定するIカップリング発光分光分析法を用います。今回の試料は転がり軸受の潤滑油でしたが、検出された金属は、SOAPの結果表に示すように、鉄、銅、アンチモン、ニッケル、リン、亜鉛、カルシウム、アルミニウム、ケイ素、ナトリウム、マグネシウムでした。これら検出された金属元素から発生箇所を推定すると、鉄、銅、アンチモン、ニッケル、亜鉛・軸受等リン・オイル添加剤カルシウム、アルミニウム、ケイ素、ナトリウム、マグネシウム・外部混入異物であると思われます。このうち、機械部品が摩耗したと思われる元素はのグループです。検出された金属の粒子は、フレッティングにより発生する赤錆、繰返し応力を受けて発生する疲労摩耗粒子、金属潤滑部が局部的に油膜切れを起して発生する銅系シビア粒子であったことから、疲労による疲労摩耗と微振動によるフレッティング粒子、そしてやや厳しい摩耗形態の凝着摩耗が発生していることが分かりました。一方、異常摩耗の早期発見パラメータであるフェログラフィーのIs値は、潤滑状態がやや厳しいの乗となっており、軸受内部の潤滑状態がやや厳しい状態にあると考えられました。潤滑油膜に混入した外部混入の異物や潤滑摺動部で発生した摩耗粒子は、摩耗を促進させ、或いは摩擦係数を上昇させるなど、潤滑状態に悪影響を与える因子であり、そのため油中異物の粒子数と重量は潤滑状態を評価するパラメータとして使用します。油中粒子数を計測した結果、計数汚染度はNAS級と当社推奨の管理限界値に到達していました。フィルタ表面の観察結果から、茶褐色のスラッジ状異物、鉄系および銅系金属粉が確認されており、汚染物は、スラッジ異物、摩耗粒子であることが分かりました。水分はppmと当社推奨の管理限界値の以下であり、良好と判断します。は、油の粘度、油中のスラッジの発生量を判断パラメータに、粘度、全酸価、IRで評価します。分析の結果、油の粘性を示す粘度は、新油値の.mm/sに比較して粘度変化率が+％のmm/sとほぼ変化はなく良好です。油中のスラッジの発生量を示す全酸価は、新油値の.mgKOH/gに対して高い.mgKOH/gでした。IRの結果でも油が劣化した場合に発生するカルボン酸の発生が確認されず良好と判断します。以上のことから、潤滑油の劣化は確認されませんでした。結論軸受および潤滑油は継続使用可能な状態にありますが、摩耗の進行が確認されていますので、以下の対策を推奨します。今後、疲労摩耗等の進行を監視するため、定期的に分析を実施し、摩耗の進行状況を確認することを推奨します。定期的に傾向を監視する場合の分析周期を理論的に計算したところ、摩耗の進行確認には時間以上の運転時間が経過していればよいことが分かりましたので、この時間を目安に次回の分析時期を検討してください。なお、次回分析結果が今回と同様であれば、摩耗が安定している状態にあると判断できます。
報告№101-6115 | 分析№101-01309 | 101-01309 | 濾過前の試料油を分析した結果、フェログラフィーを除く項目は良好でした。フェログラフィーの形態観察の結果、球状粒子が非常に多く見られました。これらの球状粒子は、軸受摺動面で摩擦熱が高い場合に発生する。軸電流により発生する。溶接スパッタが外部から混入した。場合に見られます。の軸電流が発生した場合、球状粒子には鉄と錫が含まれていることが判っているが、今回確認された球状粒子は鉄のみが検出され、錫は含まれていないことから、軸電流により発生していないことが確認されました。の溶接スパッタは、本試料油を採油した時に本発電所の他号機で工事が実施されており、雰囲気中の溶接スパッタが油に混入した可能性があります。したがって、今回の球状粒子の発生原因は、の摩耗、もしくは、の溶接スパッタの混入のどちらかと考えられました。摩耗か、溶接スパッタか、どちらかを確認するため、ヶ月以内に再度分析を実施し、摩耗により球状粒子が増加するのか、又、溶接スパッタの混入で今回と変化がないのかを確認することが必要と判断します。再分析を推奨します。
報告№109-09136 報告№112-00368 | 分析№109-001160 分析№112-001541 | 112-001541_date130125 | ポンプ軸受とグリースは、継続使用可能な状態であるため、分解点検の必要はないと判断します。新グリースとの比較による評価グリースの物理的性状を示すちょう度、滴点、酸価のデータは新グリースデータを基準として評価しています。今回はグリース名が不明であったため判断できませんでしたが、今後評価する場合は、使用している新グリースを同時に分析することをご検討下さい。はフェログラフィーおよびSOAP-Tの結果から総合的に判断した結果、正常な状態にあると考えられます。フェログラフィー【定性分析：摩耗粒子および摩耗形態観察】分析結果から比較的多く観察された粒子は、以下の通りでした。正常な摩耗粒子・潤滑状態が正常なマイルド摩耗により発生。Iカップリング発光分光分析【SOAP-T】検出された金属元素から発生箇所を推定すると、以下の通りでした。鉄、鉛、アンチモン・軸受等リン、亜鉛、カルシウム、ナトリウム、アンチモン・添加剤、増ちょう剤、外部混入異物アンチモンが比較的高い値でした。転がり軸受の保持器などの摩耗やグリースの添加剤成分と推定されます。グリースの物理的性状新グリースとの比較による評価が必要です。ちょう度ちょう度はでした。グリース名が不明なため判定することが出来ませんでした。滴点滴点はでした。グリース名が不明なため判定することが出来ませんでした。酸価はmgKOH/gでした。IRで油劣化の兆候を示すカルボン酸の吸収が確認されていないことから、良好と判断します。水分グリースの水分濃度は一般的に.～％が適正であり、本試料の水分はppmであることから、良好の範囲にあると判断します。IRIRチャートの結果、油劣化の兆候を示すカルボン酸の吸収が確認されていないことから、良好と判断します。
報告№109-09250 報告№109-09250 | 分析№109-001852 分析№109-001852 | 109-001852 | 潤滑油および本軸受は継続使用可能な状態にあると判断できますが、水分濃度および汚染度が高く、摩耗が進行することが懸念されるため、フラッシングと更油を推奨します。特性低下特性低下に係るパラメータの分析結果は良好と判断します。粘度粘度はmm/sと新油値mm/sに対する粘度変化率は+.％で、当社推奨の管理限界値である±％以内にあり、良好と判断します。全酸価添加タービン油については、当社では管理限界値を設定しておらず、新油分析値との比較及び他の分析項目の結果より全酸価の状態判断を行います。その結果、全酸価は.mgKOH/gと新油値.mgKOH/g以内にあり、良好と判断します。酸化安定度酸化安定度はminであり、当社推奨の管理限界値のmin以上であることから、良好と判断します。有機物・有機化合物有機物・有機化合物は、IRチャートによる新油分析値との比較の結果、cm-付近に劣化の兆候を示すカルボン酸の吸収が確認されていないことから、良好と判断します。色相はLであり、新油値のLに比較して大きな変化はないことから、良好と判断します。汚染に係るパラメータの分析結果は、水分、汚染粒子数、汚染度物重量が当社推の管理限界値を超えていました。水分はppmであり、当社推奨の管理限界値のを僅かに超えていました。汚染粒子数はNAS級以上であり、当社推奨の管理限界値のNAS級を超えていました。汚染度物重量は.mg/mlであり、当社推奨の管理限界値のmg/mlを超えていました。摩耗フェログラフィーによる摩耗粒子の観察の結果、μm以下の鉄系摩耗粒子、局部的に高圧・高温となる場合に発生するフリクションポリマ、外部から混入したと思われる樹脂等が観察されました。異常摩耗の早期発見パラメータであるフェログラフィーのIs値がの乗とやや高く、摩耗粒子の形態観察の結果、μm以下の鉄系摩耗粒子、局部的に高圧・高温となる場合に発生するフリクションポリマ、外部から混入したと思われる樹脂等が観察されました。金属濃度SOAP法により金属濃度を測定した結果、潤滑箇所で発生する金属接触によって検出される鉄がppm、鉛がppm、銅がpm、油の添加剤成分であるリンがppm、亜鉛がppm、カルシウムがppm、外部から混入したと思われるケイ素がppm検出されました。金属濃度酸溶解法により金属濃度を測定した結果、潤滑箇所で発生する金属接触によって検出される鉄がppm、油の添加剤成分である亜鉛が、亜鉛がppm、カルシウムがppm検出されました。
報告№109-09136 報告№112-00451 | 分析№109-001160 分析№112-001900 | 112-001900 | 本試料油は、粒子濃度が比較的高く、外部の影響を受けやすいと思われるドレンプラグから停止時間後に採油を実施したにもかかわらず、大型の粒子は非常に少なく、潤滑油および減速機は継続使用可能な状態にあると判断します。但し、計数汚染度の粒子分布を見ると～μmサイズの粒子が多く、また、水分濃度も高く当社推奨の管理限界値を超えていることから、今後の摩耗の進行を傾向監視する必要があると思われますので、以下の対策を推奨します。濾過および水分除去油中の汚染度が高いことから、摩耗粒子や異物等がギヤ歯面および軸受軌道面に噛み込むことにより摩耗が進行したり、さらに水分の影響で油槽内に錆が発生し、その影響で摩耗が発生することが懸念されるため、濾過および水分除去を推奨します。尚、濾過方法や工法など、具体的な他社での実績例などは弊社営業にご相談下さい。定期的な分析および分析周期の検討定期的に分析を実施することにより、データの変化から異常の兆候を早期に発見することが可能となります。また、今回は対象設備の初回分析であるため、あと最低でも回分析を実施し、分析データの変化から今後の分析周期を検討することを推奨します。今後、切削摩耗の進行が懸念されるため、出来るだけ早めに回目の分析を実施することを推奨します。最適な採油方法本試料油は、機器停止中にドレンプラグから採油されているため、分析データが高濃度に出ていると推定されます。正確なデータによる診断を行うためにも、今後の採油は、極力運転中もしくは停止直後の油槽中層部から実施されることを推奨します。はフェログラフィーおよびSOAP／D-SOAPの結果から総合的に判断した結果、やや厳しい状態にあると考えられます。フェログラフィー【定量分析：Is値】Is値は異常摩耗の早期発見パラメータのつで、摩耗粒子を定量化するために用います。今回のIs値はの乗と低い値でした。フェログラフィー【定性分析：摩耗粒子および摩耗形態観察】分析結果から比較的多く観察された粒子は、以下の通りでした。正常な摩耗粒子・潤滑状態が正常なマイルド摩耗により発生。切削粒子・異物や金属表面の微小突起による切削摩耗により発生。フリクションポリマ・局部的に高圧・高温となる場合に発生。観察された摩耗粒子の中でも切削粒子、フリクションポリマは、注意が必要です。減速機で切削摩耗が発生した場合、減速機内部で使用されている転がり軸受が切削摩耗により生じた軌道面の損傷が起点となって、寿命が分の程度に低下することがあることから、切削摩耗には十分注意する必要があります。切削摩耗の発生原因となる混入異物が残留している場合、この異物により切削摩耗が継続して発生する可能性があります。フリクションポリマは、潤滑油がギヤ歯面や軌道面に押し込められ高圧状態になると同時に、圧縮熱により高温状態になった結果、基油自身が重合反応を起こし生成することが知られています。そのため、高圧高温状態の解消がなされなければ、潤滑油の劣化が進行し、粘度上昇に因る潤滑異常に進展する場合があります。Iカップリング発光分光分析【SOAP／D-SOAP】検出された金属元素から発生箇所を推定すると、以下の通りでした。鉄、銅、亜鉛・ギヤ、軸受等リン・添加剤カルシウム、バリウム、アルミニウム、ケイ素、ナトリウム、マグネシウム・外部混入異物計数汚染度はNAS級以上と当社推奨の管理限界値を超えていました。フィルタ表面の異物観察で鉄錆、砂等が観察されたことから、汚染度が高い要因は、摩耗と外部混入異物の影響と思われます。粘度、酸価、IRの各データは良好でした。水分はppmと当社推奨の管理限界値を超えていました。今後、水分の影響で油槽内に錆が発生し、その影響で摩耗が進行することが懸念されます。
報告№109-09261 報告№109-09261 | 分析№109-001960 分析№109-001960 | 109-001960 | 結論現在のところ、シリンダおよびピストンリング、クランクメタル等は継続使用は可能な状態にあると判断できますが、今後は切削摩耗や凝着摩耗の発生により摩耗が進行する場合が懸念されますので、運転時間が分程度になるヶ月後に再度分析を実施し、酸化劣化および摩耗の進行状況を確認することを推奨します。また、粘度低下による油膜切れを予防するため、更油等により規定の粘度範囲内で使用されることを推奨します。尚、を示す全塩基価、IRの各データは新油データを基準として評価しています。今回は、新油データがなく評価できなかったため、現在充填用に使用している新油を分析し、そのデータを基準に管理されることを併せて推奨します。
報告№109-09136 報告№112-00204 | 分析№109-001160 分析№112-000827 | 112-000827 | 軸受は継続使用可能な状態にあると判断します。但し、今後も摩耗の進行を傾向監視するため、以下の対策を推奨します。定期的な分析フレッティング摩耗の進行を監視するため、定期的に分析を実施し、分析データによる摩耗の進行状況を確認することを推奨します。はフェログラフィーおよびSOAP／D－SOAPの結果から総合的に判断した結果、やや厳しい状態にあると考えられます。フェログラフィー【定量分析：Is値】Is値は異常摩耗の早期発見パラメータのつで、摩耗粒子を定量化するために用います。今回のIs値はの乗と低い値でした。フェログラフィー【定性分析：摩耗粒子および摩耗形態観察】分析結果から比較的多く観察された粒子は、以下の通りでした。正常な摩耗粒子・潤滑状態が正常なマイルド摩耗により発生。赤錆・フレッティングにより発生。観察された摩耗粒子の中でも赤錆は、注意が必要です。フレッティングは、・軸と転がり軸受の内輪内面・軸受箱と転がり軸受の外輪外面・転がり軸受の軌道輪と転動体の箇所で発生する可能性があります。フレッティング粒子は酸化して硬いため、軸受軌道面に噛み込んだ場合はその傷が疲労剥離の起点となり、疲労摩耗へと進展することが想定されます。Iカップリング発光分光分析【SOAP／D－SOAP】検出された金属元素から発生箇所を推定すると、以下の通りでした。鉄、銅・軸受等リン・添加剤カルシウム、アルミニウム、ナトリウム・外部混入異物計数汚染度は良好でした。分析結果は良好と判断します。計数汚染度計数汚染度はNAS級と当社推奨の管理限界値のNAS級以下にあり、良好と判断します。重量汚染度は.mg/mlでした。摩耗粒子の形態観察の結果、潤滑状態が正常な場合に発生する摩耗粒子、フレッティングにより発生する赤錆が比較的多く観察されました。SOAPSOAPの結果、摩耗により発生する銅、油の添加剤成分であるリンが検出されました。D－SOAPD－SOAPの結果、摩耗により発生する鉄が検出されました。フェログラフィー異常摩耗の早期発見パラメータであるフェログラフィーのIs値がの乗と良好の範囲にあるものの、摩耗粒子の形態観察の結果、潤滑状態が正常な場合に発生する摩耗粒子、フレッティングにより発生する赤錆が比較的多く観察されました。
報告№111-00058 報告№111-00058 | 分析№111-000316 分析№111-000316 | 111-000316 | は良好と判断します。尚、RBOTがminと新油値のminに比較してmin減少していました。このまま継続使用した場合、この減少傾向から限界値に到達するのは、別紙図RBOTの減少傾向に示すように年月と推定されました。残りの継続使用期間は、約年ヶ月であると予測されます。潤滑油は継続使用可能な状態にあると判断します。≪状態監視とパラメータ≫分析の目的および各分析のパラメータは以下の通りです。特性低下目的：油の分析結果から、や劣化傾向ならびに添加剤の消耗程度、残存寿命などを確認する。粘度JISK全酸価JISK赤外線吸収スペクトルJISK酸化安定度試験JISK汚染目的：油の分析結果から、砂塵あるいは水・異種油などによるや、異物混入の有無を確認する。水分JISK計数汚染度JISB重量汚染度JISB光学顕微鏡観察摩耗目的：油中の摩耗粒子を分析する事により、回転・摺動部の潤滑状態、摩耗劣化の程度、余寿命などを解析する。摩耗診断電子顕微鏡観察JISKX線マイクロアナリシス油中金属濃度JISK≪分析結果≫特性低下粘度：良好粘度値mm/sの新油値mm/sに対する変化率は+.％であり、当社推奨の管理限界値±％以内に留まっています。全酸価：良好全酸価.mgKOH/gは新油値の.mgKOH/g以内にあることから、問題は無いと判断します。赤外線吸収スペクトル：良好酸化安定度試験：良好酸化安定度試験の結果、数値minは当社推奨の管理限界値min以上に留まっており、現時点での使用は可能と判断します。汚染水分：良好水分値.ppmは当社推奨の管理限界値以内に留まっています。計数汚染度：今回は実施していません。重量汚染度：今回は実施していません。光学顕微鏡観察：今回は実施していません。摩耗摩耗診断電子顕微鏡観察・X線マイクロアナリシス：今回は実施していません。油中金属濃度：今回は実施していません。
報告№109-09136 報告№113-00112 | 分析№109-001160 分析№113-000431 | 113-000431_bak | 潤滑油の劣化はなく、継続使用可能と判断します。対象設備は継続使用可能な状態にあると判断します。但し、カルシウムがやや高い濃度で検出されたことから、ピストンリングが摩耗していると推測されます。次回点検でピストンリングの点検と更油当該機の油中からカルシウム化合物がやや高い濃度で検出されたため、この化合物がコンロッドメタルやクランクメタルの摩耗を促進させる懸念があります。化合物発生の原因は、ピストンリングの摩耗によって燃焼ガスのシール性が低下し、燃焼ガス中の硫黄分と油中のカルシウム添加剤が反応するためと考えられます。そのため、次回点検では第一にピストンリングの摩耗状態の点検を推奨すると共に、第二に、更油を推奨します。新油との比較による評価を示す粘度、酸価、塩基価のデータは新油データを基準として評価しています。今回は新油データが不明であったため良否の評価ができませんでしたが、今後分析を実施する場合は、使用している新油を同時に分析することをご検討下さい。定期的な分析定期的な潤滑油分析によるトライボ診断を実施することにより、分析データの変化から異常の兆候を早期に発見することが可能となります。また、今回は対象設備の回目の分析であるため、最低でもあと回分析を実施し、今後懸念されるカルシウム濃度の増加、切削摩耗、凝着摩耗の進行を監視することを推奨します。はフェログラフィーおよびSOAP-Tの結果から総合的に判断した結果、継続使用は可能ですが、今後の機器の機能を確認するためにも傾向管理が有用と考えます。フェログラフィー【定量分析：Is値】Is値は異常摩耗の早期発見パラメータのつで、摩耗粒子を定量化するために用います。今回のIs値はの乗とやや高い値でした。フェログラフィー【定性分析：摩耗粒子および摩耗形態観察】分析結果から観察された代表的な粒子は、以下の通りでした。正常な摩耗粒子・潤滑状態が正常なマイルド摩耗により発生。切削粒子・異物や金属表面の微小突起による切削摩耗により発生。黒錆・潤滑状態がやや厳しい凝着摩耗により発生。金属接触が厳しく、且つ、高い摩擦熱が発生していると考えられます。フリクションポリマ・局部的に高圧・高温となる場合に発生。鉄錆・外部から混入したと考えられます。観察された摩耗粒子の中でも切削粒子、黒錆は、将来的な摩耗の進行に繋がる可能性を示唆しているため、傾向監視が必要と思われます。切削摩耗は、他の摩耗形態に比較して摩耗進行速度が速く注意が必要で、定期的なトライボ診断による状態監視が必要と考えます。切削摩耗の原因となる混入異物が残留している場合、この異物により切削摩耗が継続して発生する可能性があります。黒錆は凝着摩耗に分類されます。この摩耗粒子は、摺動面で凝着、破断を繰り返し、この過程で生じる移着粒子が成長して摩耗粒子となります。そのため、摺動面では局部的に油膜切れが発生していることを示しています。この状態が継続した場合、摩耗粒子のサイズは徐々に大型化していき、設備の損傷に至る場合がありますので、傾向監視が必要です。Iカップリング発光分光分析【SOAP-T】検出された金属元素から発生箇所を推定すると、以下の通りでした。鉄、銅、ニッケル、錫・エンジン部品リン、亜鉛、カルシウム・添加剤アルミニウム、ナトリウム・外部混入異物カルシウムの析出SOAP-Tでカルシウムが.ppmとやや高い値で検出されました。この影響については、別紙カルシウムの析出をご覧ください。銅を使用した箇所の溶出・摩耗SOAP-Tで、銅が.ppm検出されました。潤滑油系統内で銅を使用している箇所は、潤滑油冷却器の配管などが考えられます。この箇所で溶出・摩耗が発生する場合は以下のことが考えられます。・潤滑油冷却器の配管で摩耗していた場合、配管取付け部に緩みが生じて配管が振動し、継手部が外れたり、亀裂が生じて冷却水の混入にいたる場合があります。・亜鉛系添加剤の影響により、潤滑油冷却器の配管で溶出していた場合、ピンホールが発生して冷却水の混入に至る場合があります。今後、油劣化の進行や水分濃度が上昇することに注意が必要です。計数汚染度計数汚染度はNAS級以上と汚染されていました。重量汚染度はmg/mlと汚染されていました。光学顕微鏡写真重量汚染度で濾過したフィルタ表面上の夾雑物を光学顕微鏡で観察した結果、金属片、カルシウム化合物、鉄錆、砂等が観察されました。粒度分布粒度分布は.～μmの範囲にあり、.μmにピークが確認されました。μm以下の粒子が多いことから、燃焼して発生したすす等が油中粒子の主成分であることが推測できます。粘度、酸価、塩基価については新油値が不明であったため、粘度、塩基価はジェネシスクリーンディーゼルW-の新油カタログ値と比較をし、酸価は良否の評価ができませんでした。粘度粘度は、mm/sと新油カタログ値のmm/sに比較して粘度変化率が-％となっており、当社推奨の管理限界値である±％以内にあり、良好と判断します。水分はppmと当社推奨の管理限界値以下にあり、良好と判断します。酸価・IR酸価劣化の進行度は、酸価およびIRの結果から総合的に判断します。酸価は、gKOH/gと測定されたものの、良否の評価ができませんでした。但し、IRチャートの結果、油劣化の兆候を示すカルボン酸の吸収が確認されていないことから、潤滑油は酸化劣化していないと判断します。塩基価はmgKOH/gと新油カタログ値を元にした限界値mgKOH/g以上にあり、良好と判断します。
報告№105-0184 | 分析№105-01248 | 105-01248 | 濾過前の試料油を分析した結果、摩耗粒子形態観察で金属接触が厳しい場合に発生する～μmサイズの大型のシビア粒子が観察された。D－SOAPで、鉄が検出された。観察されたシビア粒子は、視野に個と少ないため現状の潤滑状態は正常と判断しますが、シビア粒子は金属接触を伴う混合潤滑で発生するため、今後も監視が必要です。混合潤滑状態が局部的に発生した場合でも、その発生状況によっては汚染度を上昇させ、バルブの動作障害を与える汚染度レベルに到達する場合があります。これらの障害発生に対する弊害を勘案の上、ヶ月以内に再度分析を実施し、汚染状況及び摩耗の進行状況を確認されることを推奨します。
報告№106-0334 報告№106-0334 | 分析№106-01755 分析№106-01755 | 106-01755 | 分析の結果、全てのデータが良好であることから、本試料油は継続使用可能であり、軸受の潤滑状態も正常と判断します。この油は継続使用可能と判断します。粘度は良好と判断します。粘度はmm/sと管理限界値以内にあり、良好と判断します。水分は良好と判断します。水分は.ppmと管理限界値の以下にあり、良好と判断します。全酸価は良好と判断します。全酸価はと新油データの.mgKOH/gに比較して高い値であるものの、IRの結果で油劣化の兆候を示すカルボン酸が確認されていないことから、良好と判断します。IRは良好と判断します。IRの結果、油劣化の兆候を示すカルボン酸の吸収が確認されていないことから、継続使用可能な状態にあると考えられます。計数汚染度、重量汚染度、共に良好と判断します。計数汚染度は良好と判断します。計数汚染度はNAS級と当社推奨の管理限界値のNAS級以内にあり良好と判断します。重量汚染度は良好と判断します。重量汚染度は.mg/mlと当社推奨の管理限界値のmg/ml以内にあり良好と判断します。機器の潤滑状態フェログラフィーの結果、異常摩耗の早期発見パラメータであるIs値が.と良好の範囲にあり、潤滑状態は良好と判断します。SOAPは良好と判断します。SOAPの結果、摩耗により発生する鉄および錫が検出されていないことから、良好と判断します。又、油の添加剤成分であるリンが検出されました。D－SOAPは良好と判断します。D－SOAPの結果、摩耗により発生する鉄および錫が検出されていないことから、良好と判断します。フェログラフィーの結果、継続使用可能な状態にあると判断します。フェログラフィーの結果、異常摩耗の早期発見パラメータであるIs値が.と良好の範囲にあることから、継続使用可能な状態にあると判断します。
報告№109-09136 | 分析№109-001160 | 113-001722 | 対象設備は継続使用可能な状態にあると判断します。但し、将来的な摩耗進行の有無を確認するためにも傾向監視を継続することが有効です。また潤滑油は、粘度、酸価およびSOAP-Tの結果で新油と一致しないデータが確認されたため、油名が違っている可能性があります。定期的な分析今後懸念される切削摩耗、凝着摩耗、疲労摩耗の進行を監視するため、定期的に分析を実施することを推奨します。油名の確認分析データから新油と一致しないデータが確認されたことから、油名が違っている可能性があります。油は設備の条件にあった適正な性能のものを使用することが重要であるため、異種油の混入の有無、油名を再確認することを推奨します。はフェログラフィーおよびSOAP-Tの結果から総合的に判断した結果、継続使用は可能ですが、機器の機能を保持するためにも傾向管理が有用と考えます。フェログラフィー【定量分析：Is値】Is値は異常摩耗の早期発見パラメータのつで、摩耗程度を定量化するために用います。Is値はの乗と低い値でした。フェログラフィー【定性分析：摩耗粒子および摩耗形態観察】分析結果から比較的多く観察された粒子は、以下の通りでした。正常な摩耗粒子・潤滑状態が正常なマイルド摩耗により発生。切削粒子・異物や金属表面の微小突起による切削摩耗により発生。シビア粒子・潤滑状態がやや厳しい凝着摩耗により発生。金属潤滑部が局部的に油膜切れを起していると考えられます。疲労摩耗粒子・繰返し応力を受けて発生。観察された摩耗粒子の中でも切削粒子、シビア粒子は、将来的な異常摩耗の進行に繋がる可能性を示唆しているため、傾向監視が必要と思われます。詳細は、別紙傾向監視が必要な摩耗粒子をご覧ください。Iカップリング発光分光分析【SOAP-T】検出された金属元素から発生箇所を推定すると、以下の通りでした。鉄、鉛、銅、亜鉛・ギヤ、軸受等リン、カルシウム、アルミニウム、ケイ素、ナトリウム、マグネシウム・外部混入異物SOAP-Tで本試料油FBKタービンの添加剤成分でない、リンがと比較的高い値で検出されたことから、異種油の混入、添加剤の投与、油名の誤りが考えられます。粘度粘度はmm/sと新油値mm/sに比較して、粘度変化率が+.％となっており、当社推奨の管理限界値である±％を超えていました。粘度グレードが異なっているか、油名の誤りが考えられます。適正な粘度範囲で使用していない場合、粘性抵抗が増大することにより、油温が上昇して、油劣化の進行に繋がることが懸念されます。水分はppmと当社推奨の管理限界値以下であり、良好でした。酸価は.mgKOH/gと新油値.mgKOH/gに比較して高い値でした。粘度、SOAP-Tの結果から油名の誤りが考えられます。
報告№109-09136 報告№113-00118 | 分析№109-001160 分析№113-000450 | 113-000450 | 臨時・濾過前の試料油を分析した結果、前回に比較してD-SOAPで鉄が.からppmに増加し、計数汚染度はNAS級からNAS級にランク上昇し、処置領域にありました。また、試料油を目視により観察した結果、油の色が黒化していました。圧油中に黒錆が発生する原因は、一般に以下のつが挙げられます。摩耗粒子の増加油の劣化砂や鉄錆などの汚染粒子の混入油の添加剤成分の析出断熱圧縮によるカーボンの析出上記の推定される原因を潤滑油の分析結果から確認しました。その結果、D-SOAPで鉄がppm検出され、またフィルタ表面に鉄系の摩耗粒子が比較的多く観察されたことから、黒化した原因は、の摩耗粒子の増加による可能性が高いと考えられます。濾過今後、バルブ類の動作障害やフィルタの目詰まり等が発生することが懸念されるため、至急濾過を推奨します。濾過にあたっては、油圧槽に深層濾過装置を取り付けて循環濾過を行うことが有効です。また、循環濾過は、比較的短時間で油槽内が清浄になるものの、配管やサーボ弁などは清浄になりにくいことから、可能であれば油槽内が清浄になった段階で配管内やサーボ弁内を清浄な圧油で置換することが大切です。そのため、サーボ弁の開閉動作を繰り返すなどして、油圧システム全体が清浄にするよう推奨します。分析の結果から、発生している摩耗は鉄系であることが分かります。一般に、圧油で今回のような摩耗が見られた場合、当社ではサーボシリンダ内部の摩耗であることを経験しています。フェログラフィーにより、摩耗粒子の形状を確認したところ、観察された摩耗粒子は、シビア摩耗粒子と切削粒子、そして黒錆、フリクションポリマなどで、油膜形成が健全ではないことが分かりました。仮に、サーボシリンダ内部で油膜形成が健全でないとすれば、今後も摩耗粒子は発生し続けることが予想されます。フェログラフィー【定量分析：Is値】Is値は異常摩耗の早期発見パラメータのつで、摩耗程度を定量化するために用います。前回に比較してIs値はのマイナス乗から乗に上昇しているものの、良好領域にありました。フェログラフィー【定性分析：摩耗粒子および摩耗形態観察】観察された代表的な粒子は、以下の通りでした。正常な摩耗粒子・潤滑状態が正常なマイルド摩耗により発生。切削粒子・異物や金属表面の微小突起による切削摩耗により発生。シビア粒子・潤滑状態がやや厳しい凝着摩耗により発生。金属潤滑部が局部的に油膜切れを起していると考えられます。黒錆・潤滑状態がやや厳しい凝着摩耗により発生。金属接触が厳しく、且つ、高い摩擦熱が発生していると考えられます。フリクションポリマ・局部的に高圧・高温となる場合に発生。観察された摩耗粒子の中でも切削粒子、シビア粒子、黒錆は、注意が必要です。切削摩耗は、他の摩耗形態に比較して摩耗進行速度が速く注意が必要で、定期的なトライボ診断による状態監視が必要と考えます。切削摩耗の原因となる混入異物が残留している場合、この異物により切削摩耗が継続して発生する可能性があります。シビア粒子、黒錆は、凝着摩耗に分類されます。これらの摩耗粒子は、摺動面で凝着、破断を繰り返し、この過程で生じる移着粒子が成長して摩耗粒子となります。そのため、摺動面では局部的に油膜切れが発生していることを示しています。この状態が継続した場合、摩耗粒子のサイズは徐々に大型化していき、設備の損傷に至る場合がありますので、濾過を実施したとしても摩耗粒子の発生原因は取り除かれていないため傾向監視が必要です。Iカップリング発光分光分析【SOAP／D-SOAP】検出された金属元素から発生箇所を推定すると、以下の通りでした。鉄、銅、錫、亜鉛・シリンダ内壁、ポンプ内部等バリウム・添加剤カルシウム、ナトリウム・外部混入異物D-SOAPの結果、前回に比較して鉄が.からppmに増加していたことから、主にサーボシリンダ内壁やポンプ内部で摩耗が発生している可能性が考えられます。今後、バルブ類の動作障害やフィルタの目詰まり等が発生することが懸念されます。前回に比較して計数汚染度はNAS級からNAS級にランク増加し、処置領域にありました。フィルタ表面の異物観察で金属片、鉄錆、砂等が観察されたことから、汚染度が高い要因は、摩耗と外部混入異物の影響と思われます。粘度、水分、酸価、RBOTの各データは良好でした。
報告№106-0025 報告№106-0197 | 分析№106-00118 分析№106-01123 | 106-01123 | スラスト軸受温度が定常運転時の程度からに上昇した。上部軸受温度は程度、スラスト軸受と上部軸受を潤滑している潤滑油の温度は程度で平常時と同様で上昇は確認されていない。スラスト軸受温度が上昇したため、その原因を調査する。トライボ診断を実施し、、汚染度、軸受の潤滑状態を確認する。トライボ診断の結果、メタルの油膜切れにより発生する特徴的なメタル摩耗粒子は確認されず、潤滑状態は正常な状態にあると判断します。又、油中粒子は、正常な状態の粒子であり、異常な潤滑状態は認められないため、油中粒子からはスラスト軸受上昇の原因は特定できませんでした。尚、、汚染度共に良好であることから、この油は継続使用可能と判断します。
報告№103-0027 | 分析№103-00274 | 103-00274 | 分析の結果、バルブ類の動作障害等の原因となる茶褐色の粘ちょう物の発生が確認されました。バルブ動作障害発生の予防措置として粘ちょう物等の汚染物の除去が必要です。これらのことは、計数汚染度がNAS級と悪く、D－SOAPの結果、油の添加剤成分である亜鉛がppm検出され、光学顕微鏡写真の結果、茶褐色の粘ちょう物が多く見られたことから判断しました。
報告№109-09136 報告№112-00747 | 分析№109-001160 分析№112-003379 | 112-003379_date130410 | 油の劣化は確認されていないものの、計数汚染度がNAS級と高いことから、以下の対策を推奨します。減速機減速機は継続使用可能な状態にあると判断します。濾過油中の汚染度が高いことから、摩耗粒子や異物等がギヤ歯面や軸受軌道面に噛み込むことによる摩耗の進行が懸念されるため、濾過を推奨します。バックラッシによる評価トライボ診断では、バックラッシの増加量を分析結果から計算できますので、構造が確認できる図面、ギヤの形式、歯形、モジュール、歯数、歯幅をお知らせ下さい。計算結果をご報告いたします。フェログラフィーおよびSOAP/D-SOAPの結果から総合的に判断した結果、正常な状態にあると考えられます。フェログラフィー【定量分析：Is値】Is値は異常摩耗の早期発見パラメータのつで、摩耗粒子を定量化するために用います。Is値は前回のの乗から乗に低下し、低い値でした。Is値が前回に比較して低下した要因は、前回の採油がドレンプラグからであったのに対し、今回はオイルクーラーから採油されており、採油箇所の相違が影響したと考えられました。フェログラフィー【定性分析：摩耗粒子および摩耗形態観察】分析結果から観察された全ての粒子量は少でした。Iカップリング発光分光分析【SOAP/D-SOAP】検出された金属元素から発生箇所を推定すると、以下の通りでした。鉄・ギヤ歯面、軸受等リン・添加剤カルシウム、ケイ素、ナトリウム・外部混入異物計数汚染度は、前回同様にNAS級と等級に変化はなく、当社推奨の管理限界値に到達していました。フィルタ表面の異物観察で金属片、鉄錆、砂等が観察されたことから、汚染度が高い要因は、摩耗と外部混入異物の影響と思われます。粘度、水分、酸価、IRの各データは、前回同様に良好でした。
報告№107-0366 報告№108-0308 | 分析№107-01900 分析№108-02142 | 108-02142 | 濾過前の試料油を分析した結果、粘度がmm/sと新油のmm/sに比較して、粘度変化率は+％で、やや不良領域にありました。現在、ISOVGからISOVGに移行しているため異常ではなく、本試料油は継続使用可能と判断します。
報告№113-00419 報告№114-00083 | 分析№113-001657 分析№114-000250 | 114-000250_date140603 | 、汚染状態、は全て正常の範囲にあり、潤滑油および対象設備は継続使用可能と判断します。異常摩耗の早期発見のパラメータであるIs値は、前回の-レベルから変化はなく正常です。また、異常摩耗の兆候を示す摩耗粒子が顕著に観察されなかったことから、は良好と判断します。計数汚染度は、前回に比較してNAS級からNAS級にランク低下し、重量汚染度は.mg/mlから.mg/mlに減少しており、共に良好です。．前回同様、粘度、水分、全酸価、IR、RBOTの各データは良好です。
報告№106-6102 報告№106-6102 | 分析№106-02223 分析№106-02223 | 106-02223 | 精点Aを実施した結果、計数汚染度、重量汚染度共に管理限界値を超えていました。異常摩耗の早期発見パラメータであるフェログラフィーのIs値がの乗と高く、摩耗粒子形態観察で異物の噛み込みにより発生する切削粒子、金属接触が厳しい場合に発生するシビア粒子、外部から混入した砂が観察されました。更に前回に比較してSOAPで鉄、メタルの主成分である錫、D－SOAPで鉄、オイルリングの主成分である銅、メタルの主成分である錫が各々上昇していたことから、汚染度が高い原因は、鉄を使用した箇所の摩耗軸受メタルおよびオイルリングの摩耗外部混入異物の影響と考えられました。今回観察された摩耗粒子の形態は、切削摩耗と凝着摩耗であり、中でも切削摩耗は異物が混入していない状態に比較して摩耗進行速度が速く注意が必要です。又、オイルリングの摩耗は、オイルリングの振れ回りが原因と思われます。今後、潤滑油を適正にかきあげることができなくなるなどの原因で油膜切れを発生させ、軸受メタルの摩耗が更に進行することが懸念されるため、巡視の際にオイルリングの回転状況を確認すると共に濾過又は更油を実施し、汚染度を改善するとともに、ヶ月以内に精点Bを実施し、摩耗の進行状況を確認することを推奨します。これらのことは、計数汚染度がNAS級以上、重量汚染度がmg/mlと共に管理限界値を超えていたこと異常摩耗の早期発見パラメータであるフェログラフィーのIs値がの乗と高く、摩耗粒子形態観察の結果、異物の噛み込みにより発生する切削粒子、金属接触が厳しい場合に発生するシビア粒子、外部から混入した砂が観察されたこと前回に比較してSOAPで鉄、メタルの主成分である錫が共にからppm、D－SOAPで鉄がからppm、オイルリングの主成分である銅がから、メタルの主成分である錫がからppmに各々上昇していたこと以上のことから判断しました。尚、軸受メタルの摩耗程度を評価する必要がありますので、次回分析時には、油量、メタルサイズ、回転数をお知らせください。
報告№108-0227 報告№110-00226 | 分析№108-01664 分析№110-000857 | 110-000857_100803 | ・摩耗状態今回の試料から検出された金属元素は、SOAP／D－SOAPの結果表に示すように、鉄、錫、亜鉛、カルシウム、バリウム、アルミニウム、ナトリウムでした。これら検出された金属元素から発生箇所を推定すると、鉄、錫・軸受等の摩耗バリウム・オイル添加剤亜鉛、カルシウム、アルミニウム、ナトリウム・外部混入異物であると思われます。このうち、機械部品が摩耗したと思われる元素はのグループです。検出された金属の粒子は、粒子観察の結果から異物の噛み込みなどで発生する切削粒子、金属潤滑部が局部的に油膜切れを起して発生するシビア粒子、金属接触が厳しく、且つ、摩擦熱が高い場合に発生する球状粒子でした。これらのことから、潤滑部では異物による切削摩耗と油膜破断による凝着摩耗が混在していることが分かりました。切削摩耗は、摩耗形態の中でも比較的摩耗進行速度が速く注意が必要で、定期的なトライボ診断による状態監視が必要と考えます。また、切削摩耗の原因となる混入異物が残留している場合、この異物により切削摩耗が継続して発生する可能性があります。摩耗状態は、異常摩耗の早期発見パラメータであるIs値であらわされますが、この値は×の乗と高い範囲にあることから、潤滑状態は厳しい状態にあると思われます。・球状粒子観察された摩耗粒子の中でも球状粒子は、異常摩耗の兆候を示す形態のパラメータで、この摩耗粒子が発生する場合、潤滑状態に注意が必要です。球状粒子の発生原因は、一般に、溶接工事、溶接作業などによる溶接スパッタの混入電食による発生厳しい金属接触による摩耗が考えられます。球状粒子の発生原因が、の溶接スパッタの混入であれば、今後増加しないと思われますが、、が考えられる場合は、原因を取り除かなければ球状粒子は増加すると考えられます。・汚染度計数汚染度、重量汚染度は良好でした。・粘度、水分、全酸価、IR、RBOTの各データは良好でした。潤滑油および軸受は継続使用可能な状態にあるものの、以下の対策が必要です。対策今後、切削摩耗等の進行を監視するため、ヶ月以内に再度分析を実施し、摩耗の進行状況を確認することを推奨します。念のため、主機の起動時、停止時の温度チャートから軸受温度に微妙な変化がないかを確認することを併せて推奨します。は良好と判断します。粘度粘度はmm/sと新油値mm/sに比較して粘度変化率は-％で、当社推奨の管理限界値である±％以内にあり、良好と判断します。水分は.ppmと当社推奨の管理限界値の以下であり、良好と判断します。全酸価全酸価は.mgKOH/gと新油値.mgKOH/gに比較して変化はないことから、良好と判断します。IRIRの結果、油劣化の兆候を示すカルボン酸の吸収が確認されていないことから、良好と判断します。RBOTRBOTはminと当社推奨の管理限界値のmin以上であり、良好と判断します。は良好と判断します。計数汚染度計数汚染度はNAS級と当社推奨の管理限界値のNAS級以内にあり、良好と判断します。重量汚染度は.mg/mlと当社推奨の管理限界値のmg/ml以内にあり、良好と判断します。機器の潤滑状態摩耗粒子の形態観察の結果、異物の噛み込みなどで発生する切削粒子、金属潤滑部が局部的に油膜切れを起して発生するシビア粒子、金属接触が厳しく、且つ、摩擦熱が高い場合に発生する球状粒子が比較的多く観察されました。SOAPSOAPの結果、油の添加剤成分として含まれているバリウムがppm検出されましたが、軸受材料に使用されている錫は検出されませんでした。D－SOAPD－SOAPの結果、鉄が、軸受材料に使用されている錫が、そして油の添加剤成分として含まれているバリウムが、さらに外部から混入したと思われる亜鉛、カルシウムが共に、アルミニウム、ナトリウムが検出されました。フェログラフィー異常摩耗の早期発見パラメータであるフェログラフィーのIs値が×の乗と高い範囲にあり、摩耗粒子の形態観察の結果、異物の噛み込みなどで発生する切削粒子、金属潤滑部が局部的に油膜切れを起して発生するシビア粒子、金属接触が厳しく、且つ、摩擦熱が高い場合に発生する球状粒子が比較的多く観察されました。
報告№109-09607 報告№109-09607 | 分析№109-003734 分析№109-003734 | 109-003734 | ・摩耗状態前回同様に油中金属分析の結果、潤滑油中から鉄が検出されました。この鉄は粒子の観察結果から異物の噛み込みなどで発生する切削粒子で、潤滑部で発生している摩耗形態は切削摩耗であることが分かりました。観察された摩耗粒子の材質と形態を、SEM・XMAで詳細に観察した結果、鉄、クロム、マンガンを含む粒子が多いことから、摩耗の発生箇所は転がり軸受軌道面であると推定されます。異常摩耗の早期発見パラメータであるフェログラフィーのIs値が前回に比較しての乗からマイナス乗に桁低下し良好の範囲にあり、且つ、転がり軸受寿命の指標としている摩耗粒子が観察されなかったことからフレーキングは発生していないと判断できます。但し、転がり軸受内に切削摩耗が発生している場合、軸受の寿命が分の程度に低下することが知られており、定期的なトライボ診断による状態監視が必要と考えます。また、切削摩耗発生の原因となる混入異物が残留している場合、この異物により切削摩耗が継続して発生する可能性があります。・ケイ素の検出ケイ素がppm検出されました。一般に、潤滑油中からケイ素が検出された場合の原因として、油の消泡剤として使用されるシリコン系の添加剤が検出されるフェログラフィーおよびフィルタ表面の異物観察で砂が多く観察され、これが検出されるシリコングリースをシール部に塗布している場合、このシリコングリースが潤滑油に混入して検出されるなどが挙げられますが、今回の原因は、フィルタで砂が観察されたことから、の可能性が考えられます。およびについては、分析結果では確認することが出来ませんので、これに関する情報をご提供下さい。・汚染度水分、汚染粒子数、汚染度物重量の各データは良好でした。・粘度、全酸価、酸化安定度、有機物・有機化合物の各データは良好でした。潤滑油および軸受は継続使用可能な状態にありますが、今後は障害予防を目的に以下の対策を推奨します。切削摩耗の進行を監視するために、定期的に分析を実施し、摩耗の進行状況を確認されることを推奨します。次回分析の時期を理論的に求めたところ、最短で約時間となります。この時間は、油中汚染物が均一になるために必要とする時間であり、この時間を経過すれば、再分析の結果から状態の傾向を確認することが可能となりますので、これを参考に次回分析時期を検討されることを提案します。特性低下特性低下に係るパラメータの分析結果は良好と判断します。粘度粘度はmm/sと新油値mm/sに対する粘度変化率は-％で、当社推奨の管理限界値である±％以内にあり、良好と判断します。全酸価添加タービン油については、当社では管理限界値を設定しておらず、新油分析値との比較及び他の分析項目の結果より全酸価の状態判断を行います。その結果、全酸価は.mgKOH/gと新油値.mgKOH/g以内にあり、良好と判断します。酸化安定度酸化安定度はminであり、当社推奨の管理限界値のmin以上にあり、良好と判断します。有機物・有機化合物有機物・有機化合物は、IRチャートによる新油分析値との比較の結果、cm-付近に劣化の兆候を示すカルボン酸の吸収が確認されていないことから、良好と判断します。汚染に係るパラメータの分析結果は良好と判断します。水分は.ppmであり、当社推奨の管理限界値の以下であることから、良好と判断します。汚染粒子数はNAS級であり、当社推奨の管理限界値のNAS級以内であることから、良好と判断します。汚染度物重量は.mg/mlであり、当社推奨の管理限界値のmg/ml以内であることから、良好と判断します。摩耗フェログラフィーによる摩耗粒子の観察の結果、異物の噛み込みなどで発生する切削粒子が比較的多く観察されました。異常摩耗の早期発見パラメータであるフェログラフィーのIs値がのマイナス乗と当社基準値と比較して良好の範囲にあるものの、摩耗粒子の形態観察の結果、異物の噛み込みなどで発生する切削粒子が比較的多く観察されました。電子顕微鏡写真・X線マイクロアナライザー摩耗粒子診断で観察された粒子を電子顕微鏡写真・X線マイクロアナライザーで詳細に観察した結果、鉄、クロム、マンガンを含む粒子が観察されました。金属濃度SOAP法により金属濃度を測定した結果、外部から混入したと思われるバリウムとケイ素が検出されました。金属濃度酸溶解法により金属濃度を測定した結果、鉄、外部から混入したと思われるカルシウム、ナトリウムが僅かに検出されましたが、良好と判断します。
報告№109-09094 報告№112-00124 | 分析№109-000870 分析№112-000470 | 112-000470 | 潤滑油および軸受は継続使用可能な状態にあると判断します。はフェログラフィーおよびSOAP-Tの結果から総合的に判断した結果、正常な状態にあると考えられます。フェログラフィー【定量分析：Is値】Is値は異常摩耗の早期発見パラメータのつで、摩耗粒子を定量化するために用います。今回のIs値はのマイナス乗と低い値でした。フェログラフィー【定性分析：摩耗粒子および摩耗形態観察】分析結果から比較的多く観察された粒子は、以下の通りでした。正常な摩耗粒子・潤滑状態が正常なマイルド摩耗により発生。Iカップリング発光分光分析【SOAP-T】検出された金属元素から発生箇所を推定すると、以下の通りでした。鉄・軸受等ナトリウム・外部混入異物．水分、計数汚染度、重量汚染度は共に良好でした。．粘度、酸価、IR、RBOTの各データは良好でした。尚、RBOTがminと新油値のminに比較してmin減少していました。このまま継続使用した場合、この減少傾向から限界値に到達するのは、別紙図RBOTの減少傾向に示すように年月と推定されました。残りの継続使用期間は、約年ヶ月であると予測されます。≪状態監視とパラメータ≫分析の目的および各分析のパラメータは以下の通りです。特性低下目的：油の分析結果から、や劣化傾向ならびに添加剤の消耗程度、残存寿命などを確認する。粘度JISK酸価JISK赤外線吸収スペクトルJISK酸化安定度試験JISK汚染目的：油の分析結果から、砂塵あるいは水・異種油などによるや、異物混入の有無を確認する。水分JISK計数汚染度JISB重量汚染度JISB光学顕微鏡観察摩耗目的：油中の摩耗粒子を分析する事により、回転・摺動部の潤滑状態、摩耗劣化の程度、余寿命などを解析する。摩耗診断電子顕微鏡観察JISKX線マイクロアナリシス油中金属濃度JISK≪分析結果≫特性低下粘度：良好粘度値mm/sの新油値mm/sに対する変化率は+.％であり、当社推奨の管理限界値±％以内に留まっています。酸価：良好酸価.mgKOH/gは新油値の.mgKOH/g以内にあることから、問題は無いと判断します。赤外線吸収スペクトル：良好酸化安定度試験：良好酸化安定度試験の結果、数値minは当社推奨の管理限界値min以上に留まっており、現時点での使用は可能と判断します。汚染水分：良好水分値.ppmは当社推奨の管理限界値以内に留まっています。計数汚染度：良好計数汚染度はNAS級と当社推奨の管理限界値NAS級以内にあります。重量汚染度：良好重量汚染度は.mg/mlと当社推奨の管理限界値mg/ml以内にあります。光学顕微鏡観察：良好光学顕微鏡写真は捕捉された汚染物の量は少なく、スラッジは確認されませんでした。摩耗摩耗診断：良好摩耗診断の結果、異常摩耗の早期発見パラメータであるIs値がのマイナス乗と良好の範囲にあることから、潤滑状態は正常と判断します。電子顕微鏡観察・X線マイクロアナリシス：今回は実施していません。油中金属濃度：良好油中金属濃度の結果、鉄、外部から混入したと思われるナトリウムが検出されたものの、良好と判断します。
報告№105-0186 | 分析№105-01264 | 105-01264 | トライボ診断により、機器軸受の潤滑状態、潤滑油の劣化状態を診断することを目的としました。分析の結果、ベアリング軌道面や転動面ですべりを伴う摩耗が発生し、これが進行しつつあることが確認されました。又、砂等の硬い異物の噛み込みにより生じた切削摩耗も同時に発生していると思われます。この摩耗は直ちにベアリングの損傷に至る状況ではありませんが、軌道面や転動面に発生した損傷が起点となって、フレーキングに進展することが懸念されるため、次回のトライボ診断では、この点にご注意下さい。このことは、以下のことから判断しました。前回の採油時にほぼ全量更油されているにもかかわらず、計数汚染度がNAS級とやや高いこと。異常摩耗の早期発見パラメータであるフェログラフィーのIs値がと良好の範囲にあるものの、摩耗粒子形態観察の結果、すべり摩擦により発生する摩耗粒子、異物の噛み込みにより発生する切削粒子が観察されたこと。
報告№108-5071 報告№111-00708 | 分析№108-02721 分析№111-003576 | 111-003576 | 消泡性能の低下が確認されました。今後は障害予防を目的に以下の対策を推奨します。追加分析消泡性能が低下した場合、ギヤ歯面での油膜形成に影響が出て摩耗が進展することがありますので、フェログラフィーおよびSOAP-Tを追加して摩耗により発生する油中金属濃度や潤滑状態を確認することを推奨します。泡立ち試験泡立ち試験の結果は、-と新油値が-であるのに比較して高い値となっていたことから、消泡性能が低下していることが分かりました。今後の使用状況によっては油の酸化劣化が進行したり、ギヤ歯面およびベアリング軌道面で油膜切れが発生したりする場合があるため、消泡剤の添加による消泡性能の改善など何らかの対応が必要になると思われます。分析結果消泡性能が低下していることが確認されました。粘度粘度はmm/sと新油値mm/sに比較して、粘度変化率は+.％で、当社推奨の管理限界値である±％以内にあり、良好と判断します。泡立ち試験泡立ち試験は-と新油に比較して高い値でした。水分は.ppmと当社推奨の管理限界値の以下であり、良好と判断します。全酸価全酸価はmgKOH/gと新油値mgKOH/g以下にあり、良好と判断します。
報告№107-6026 報告№107-0407 | 分析№107-02108 分析№107-02204 | 107-02204 | お客様がご提供いただいた経緯に関する情報は以下の通りです。号機タービン主機の油温が上昇したため、来年月に分解点検を実施する予定である。本トライボ診断は、軸受の異常な摩耗状態発生の有無を確認することを目的としました。本考察は、本設備に精密な油清浄器の設置があるため、仮に摩耗粒子が発生していたとしても油清浄器に捕捉され、分析データには現れ難い状況にあることを前提に検討しました。分析の結果、計数汚染度はNAS級と非常に清浄な状態にあるものの、摩耗粒子形態観察で、局部的に厳しい金属接触が発生し、且つ、摩擦熱が高い場合に発生する球状粒子が散見されました。また、D－SOAPの結果、主軸の主成分である鉄が検出されました。以上のことから、軸受摺動面や循環用ポンプ内部などで局部的な油膜切れが発生している可能性が考えられます。また、精密な油清浄器が設置されているため、確認された摩耗粒子の数や濃度は小さいものの、注意する必要があります。来年月計画している分解点検後は、定期的に分析を実施し、潤滑状態を監視されることを推奨します。
報告№109-09094 報告№111-00372 | 分析№109-000870 分析№111-001704 | 111-001704 | は良好と判断します。尚、RBOTは新油に比較して大きな値であり減少傾向は確認されませんでした。このことから、更油から今回採油までのヶ月間で酸化防止剤の消耗は確認されていないことから、使用条件が同様であれば定検周期のヶ月は使用できる可能性が高いと判断します。潤滑油は継続使用可能な状態にあると判断します。≪状態監視とパラメータ≫分析の目的および各分析のパラメータは以下の通りです。特性低下目的：油の分析結果から、や劣化傾向ならびに添加剤の消耗程度、残存寿命などを確認する。粘度JISK全酸価JISK赤外線吸収スペクトルJISK酸化安定度試験JISK汚染目的：油の分析結果から、砂塵あるいは水・異種油などによるや、異物混入の有無を確認する。水分JISK計数汚染度JISB重量汚染度JISB光学顕微鏡観察摩耗目的：油中の摩耗粒子を分析する事により、回転・摺動部の潤滑状態、摩耗劣化の程度、余寿命などを解析する。摩耗診断電子顕微鏡観察JISKX線マイクロアナリシス油中金属濃度JISK≪分析結果≫特性低下粘度：良好粘度値mm/sの新油値mm/sに対する変化率は+.％であり、当社推奨の管理限界値±％以内に留まっています。全酸価：良好全酸価.mgKOH/gは新油値の.mgKOH/g以内にあることから問題は無いと判断します。赤外線吸収スペクトル：良好酸化安定度試験：良好酸化安定度試験の結果、数値minは当社推奨の管理限界値min以上に留まっており、現時点での使用は可能と判断します。汚染水分：良好水分値は当社推奨の管理限界値以内に留まっています。計数汚染度：今回は実施していません。重量汚染度：今回は実施していません。光学顕微鏡観察：今回は実施していません。摩耗摩耗診断電子顕微鏡観察・X線マイクロアナリシス：今回は実施していません。油中金属濃度：今回は実施していません。
報告№107-4545 報告№109-09132 | 分析№107-02185 分析№109-001151 | 109-001151 | トライボ診断の結果、全てのデータが良好であることから、この油は継続使用可能と判断します。は良好と判断します。粘度は良好。粘度は.mm/sと新油値mm/sに比較して、粘度変化率は-.％で、当社推奨の管理限界値である±％以内にあり、良好と判断します。粘度はmm/sとなっています。粘度はmm/sとなっています。粘度指数はとなっています。粘度指数はとなっています。水分は良好。水分は.と当社推奨の管理限界値の以下であり、良好と判断します。全酸価は良好。全酸価は.mgKOH/gと新油値.mgKOH/gに比較して高いものの、IRの結果で油劣化の兆候を示すカルボン酸の吸収が確認されていないことから、良好と判断します。
報告№109-09132 報告№109-09132 | 分析№109-001137 分析№109-001137 | 109-001137 | 泡立ち試験の結果は、-と新油値の-に比較して高い値でした。消泡性の性能が低下していることが確認されたことから、今後の使用状況によっては油の酸化劣化が進行したり、ギヤ歯面およびベアリング軌道面で油膜切れが発生したりする場合があるため、消泡剤の添加による消泡性能の改善など何らかの対応が必要になると思われます。また、を示す粘度、水分、全酸価の各データが良好の範囲にあることから、本試料油は継続使用可能と判断します。機器の潤滑状態潤滑状態の異常の早期発見パラメータである潤滑状態指数は、のマイナス乗と濾過設備のない機器であれば正常な潤滑状態にあると判断できます。当該機の潤滑系は、油中汚染粒子を濾過するフィルタが設置されているため、別紙インライン・オフラインフィルタの影響に示すとおり、潤滑状態が異常となり大型の摩耗粒子が発生したとしても発生した粒子の大部分が捕捉されてしまい、結果として正常な潤滑状態にあると誤認してしまう可能性があります。そのため、フィルタの影響を考慮に入れLCインデックスを求めたところ、その結果は摩耗がやや厳しい状態に分類されるの乗領域となりました。計算により求めたLCインデックスがこの値であれば、ギヤの継続続使用は可能と思われますが、的確な潤滑状態の確認には再分析による確認が必要と思われます。再分析は、前回採油から今回採油まで年ヶ月程度経過していますので、安全をみてヶ月後を推奨します。泡立ち試験の結果、消泡性能が低下していることが確認されています。粘度は良好。粘度はmm/sと新油値mm/sに比較して、粘度変化率は-.％で、当社推奨の管理限界値である±％以内にあり、良好と判断します。粘度はmm/sとなっています。粘度はmm/sとなっています。粘度指数はとなっています。粘度指数はとなっています。泡立ち試験は-となっています。泡立ち試験は-と新油に比較して高い値となっています。消泡性能が低下していることが確認されています。水分は良好。水分はppmと当社推奨の管理限界値の以下であり、良好と判断します。全酸価は良好。全酸価は.mgKOH/gと新油値.mgKOH/g以内にあり、良好と判断します。機器の潤滑状態精密な濾過設備がない機器であれば、潤滑状態指数は正常の範囲にあると判断します。潤滑状態指数は正常の範囲にあると判断します。異常摩耗の早期発見パラメータである潤滑状態指数がのマイナス乗と精密な濾過設備がない機器であれば、潤滑状態指数は正常の範囲にあると判断します。
報告№108-6013 報告№108-0127 | 分析№108-00576 分析№108-00737 | 108-00737 | 前回で計数汚染度がNAS～級であったため、更油を実施した。更油後に運転を行わないで採油を実施した。分析の結果、計数汚染度がNAS級と当社推奨の管理限界値に到達していました。フィルタ表面の異物観察で鉄錆、砂、樹脂等の外部混入異物が多く観察されました。ペール缶の新油と等級は同じであるものの、粒子数を確認したところ、更油後の試料油の粒子数が多いことから、油槽内が汚染されていることが分かりました。汚染の要因が、採油時に配管内部から混入した異物によるものである可能性が考えられますが、念のため運転を行うには、以下の対策を推奨します。油槽内を清浄な潤滑油等で洗浄し、油槽内を清浄な状態にする更油を実施する時には、濾過機などで濾過をして、清浄度をNAS級より清浄にした上で使用する
報告№109-09136 報告№113-00112 | 分析№109-001160 分析№113-000434 | 113-000434 | トライボ診断を実施した結果、現時点の当該機は、継続使用可能な状態にあると判断します。但し、潤滑油は粘度の低下が確認されましたので、以下の推奨内容を参考にされて今後のメンテナンスにお役立て下さい。エンジンオイルの更油又は、油濾過粘度低下が確認されており、潤滑部で油膜切れなどによる摩耗の発生が懸念されます。これらの予防処置として更油又は、油濾過を推奨します。更油の対策が直ぐに出来ない場合は、エンジンオイルの濾過により総体的に汚染度を低くする方法を推奨します。実施後は、再度トライボ診断を実施することにより、処理後のデータとして継続的な傾向監視を実施して下さい。油濾過は、当社製油濾過装置によって運転中にエンジンオイルの濾過を実施することで、油中の汚染物や水分なども油濾過装置のエレメントに吸着して処理できますので、高性能油濾過装置の活用を推奨します。新油との比較による評価を示す粘度、酸価、IR、塩基価のデータは新油データを基準として評価しています。今回は新油データが不明であったため良否の評価ができませんでしたが、今後分析を実施する場合は、使用している新油を同時に分析することをご検討下さい。定期的な分析定期的な潤滑油分析によるトライボ診断を実施することにより、分析データの変化から異常の兆候を早期に発見することが可能となります。また、今回は対象設備の初回分析であるため、最低でもあと回分析を実施し、分析データの変化から今後の対応を検討することを推奨します。はフェログラフィーおよびSOAP-Tの結果から総合的に判断した結果、継続使用は可能ですが、今後の機器の機能を確認するためにも傾向管理が有用と考えます。フェログラフィー【定量分析：Is値】Is値は異常摩耗の早期発見パラメータのつで、摩耗粒子を定量化するために用います。今回のIs値はの乗とやや高い値でした。フェログラフィー【定性分析：摩耗粒子および摩耗形態観察】分析結果から観察された代表的な粒子は、以下の通りでした。正常な摩耗粒子・潤滑状態が正常なマイルド摩耗により発生。黒錆・潤滑状態がやや厳しい凝着摩耗により発生。金属接触が厳しく、且つ、高い摩擦熱が発生していると考えられます。フリクションポリマ・局部的に高圧・高温となる場合に発生。鉄錆・外部から混入したと考えられます。観察された摩耗粒子の中でも黒錆は、将来的な摩耗の進行に繋がる可能性を示唆しているため、傾向監視が必要と思われます。黒錆は、凝着摩耗に分類されます。この摩耗粒子は、摺動面で凝着、破断を繰り返し、この過程で生じる移着粒子が成長して摩耗粒子となります。そのため、摺動面では局部的に油膜切れが発生していることを示しています。この状態が継続した場合、摩耗粒子のサイズは徐々に大型化していき、設備の損傷に至る場合がありますので、傾向監視が必要です。Iカップリング発光分光分析【SOAP-T】検出された金属元素から発生箇所を推定すると、以下の通りでした。鉄、ニッケル・エンジン部品リン、亜鉛、カルシウム・添加剤アルミニウム、ナトリウム・外部混入異物計数汚染度計数汚染度はNAS級以上と汚染されていました。重量汚染度は.mg/mlと汚染されていました。光学顕微鏡写真重量汚染度で濾過したフィルタ表面上の夾雑物を光学顕微鏡で観察した結果、金属片、鉄錆、砂等が観察されました。粒度分布粒度分布は.～.μmの範囲にあり、.μmにピークが確認されました。μm以下の粒子が多いことから、これらのほとんどは、燃焼して発生した煤であると推定されます。燃焼して発生したすす等が油中粒子の主成分であることが推測できます。粘度、酸価、塩基価については新油値が不明であったため、粘度、塩基価は新油カタログ値との比較をし、酸価は良否の評価ができませんでした。粘度粘度は、mm/sと新油カタログ値の.mm/sに比較して粘度変化率が-％となっており、当社推奨の管理限界値である±％を超えていました。ディーゼルエンジンオイルの粘度低下は、別紙エンジンオイルの粘度低下メカニズムを御覧下さい。水分はppmと当社推奨の管理限界値以下にあり、良好と判断します。酸価・IR酸価劣化の進行度は、酸価およびIRの結果から総合的に判断します。酸価は、gKOH/gと測定されたものの、良否の評価ができませんでした。但し、IRチャートの結果、油劣化の兆候を示すカルボン酸の吸収が確認されていないことから、潤滑油は酸化劣化していないと判断します。塩基価は.mgKOH/gと新油カタログ値を元にした限界値mgKOH/g以上にあり、良好と判断します。
報告№106-0227 報告№106-0364 | 分析№106-01279 分析№106-01941 | 106-01941 | ・粘度がmm/sと新油のmm/sに比較して、粘度変化率は+.％で、処置領域にありました。・重量汚染度が前回に比較して.mg/mlからmg/mlに上昇し、処置領域にありました。・摩耗粒子形態観察の結果、フレッティングにより発生した赤錆、局部的に高圧・高温となる場合に発生するフリクションポリマが多く観察されました。・D－SOAPの結果、前回に比較して鉄がからに僅かに上昇していました。）粘度の上昇現在、ISOVGからISOVGに移行しているため異常ではなく、本試料油は継続使用可能と判断します。）鉄の検出主にサーボシリンダ内壁やポンプ内部でフレッティングによる摩耗が進行していると考えられました。）フリクションポリマフリクションポリマの発生要因は、局部的に軸受摺動部分に高圧・高温の箇所が見られる場合に発生します。このことから、高い摩擦熱による油劣化に注意が必要です。）重量汚染度の上昇D－SOAPの結果で鉄が検出され、摩耗粒子形態観察でフリクションポリマが多く観察されました。更にフィルタ表面が茶褐色になっていることから、重量汚染度が高い原因は、）と）が発生し、スラッジとなったためと考えられました。このスラッジは、粘着性があり、バルブ類の動作障害を発生することが懸念されました。これらの障害発生に対する弊害を勘案の上、当社製清浄分散剤TS－の投与と濾過を実施されることを推奨します。
|  | 112-002078 | 潤滑油および対象設備は継続使用可能な状態にあると判断します。はフェログラフィーおよびSOAPの結果から総合的に判断した結果、正常な状態にあると考えられます。フェログラフィー【定量分析：Is値】Is値は異常摩耗の早期発見パラメータのつで、摩耗粒子を定量化するために用います。今回のIs値はのマイナス乗と低い値でした。フェログラフィー【定性分析：摩耗粒子および摩耗形態観察】分析結果から比較的多く観察された粒子は、以下の通りでした。正常な摩耗粒子・潤滑状態が正常なマイルド摩耗により発生。Iカップリング発光分光分析【SOAP】検出された金属元素から発生箇所を推定すると、以下の通りでした。鉄、銅、ニッケル・エンジン部品リン、亜鉛、カルシウム、マグネシウム、モリブデン・添加剤アルミニウム、ナトリウム・外部混入異物粘度、水分、塩基価、IR酸化度は良好でした。
|  | 112-001767 | 対象設備は継続使用可能な状態にあり、保守サイクルおよび手法は問題ないと判断します。但し、潤滑油は粘度が低下し、今後も摩耗の進行を傾向監視するため、以下の対策を推奨します。更油粘度低下が確認されており、潤滑部で油膜切れなどによる摩耗の発生が懸念されます。これらの予防処置として更油を推奨します。油槽内の清掃潤滑油が汚染されていることから、油槽内は汚染されていると思われます。可能であれば、油槽内を低粘度油などで一旦清掃してから、その後、新油を充填することを推奨します。定期的な分析定期的に分析を実施することにより、データの変化から異常の兆候を早期に発見することが可能となります。今回は、分解点検前の分析であるため、分解点検後に初期試験を実施し、その後は定期的に分析を実施して、傾向管理することを推奨します。はフェログラフィーおよびSOAP-Tの結果から総合的に判断した結果、やや厳しい状態にあると考えられます。フェログラフィー【定量分析：Is値】Is値は異常摩耗の早期発見パラメータのつで、摩耗粒子を定量化するために用います。今回のIs値はの乗とやや高い値でした。フェログラフィー【定性分析：摩耗粒子および摩耗形態観察】分析結果から比較的多く観察された粒子は、以下の通りでした。正常な摩耗粒子・潤滑状態が正常なマイルド摩耗により発生。Iカップリング発光分光分析【SOAP-T】検出された金属元素から発生箇所を推定すると、以下の通りでした。鉄・エンジン部品ニッケル、リン、亜鉛、カルシウム、ナトリウム、ホウ素、モリブデン・添加剤マグネシウム・外部混入異物計数汚染度、重量汚染度は共に当社推奨の管理限界値を超えていました。計数汚染度計数汚染度は、NAS級以上と当社推奨の管理限界値のNAS級を超えていました。重量汚染度は、mg/mlと当社推奨の管理限界値のmg/mlを超えていました。光学顕微鏡写真重量汚染度で濾過したフィルタ表面上の夾雑物を光学顕微鏡で観察した結果、鉄錆、砂等が観察されました。粒度分布粒度分布は、.～μmの範囲にあり、.μmにピークが確認されました。μm以下の粒子が多いことから、燃焼して発生したすす等であることが分かります。水分は、と当社推奨の管理限界値の以下にあり、良好でした。粘度は当社推奨の管理限界値を超えていました。粘度粘度は、mm/sと新油値mm/sに比較して、粘度変化率は-.％で、当社推奨の管理限界値である±％を超えていました。粘度低下の要因のひとつとなる異種油の混入や劣化がIRで確認できなかったことから、今回の粘度低下は、潤滑油の分子がせん断作用を受けて低下したことなどが考えられます。酸価は、mgKOH/gと新油値mgKOH/g以下にあることから、良好と判断します。塩基価は、.mgKOH/gと当社推奨の管理限界値であるmgKOH/g以上であり、良好と判断します。IRIRチャートの結果、新油と使用油のスペクトルパターンはほぼ一致し、また、油劣化の兆候を示すカルボン酸の吸収が確認されていないことから、良好と判断します。
報告№107-6588 報告№107-6593 | 分析№107-02904 分析№107-03016 | 107-03016 | 初期試験を実施した結果、摩耗の安定が確認され、潤滑油も継続使用可能と判断します。但し、前回と同様に摩耗粒子の形態観察で銅合金が多く観察されました。オイルリングの摩耗は、オイルリングと主軸摺動面間やオイルリングが軸方向に振れながら回っている場合、オイルリング側面と台金間の金属接触により発生します。現在のところ、軸受メタルの摩耗は僅かであり継続使用可能と判断しますが、今後オイルリングが滑らかに回転できなくなり、潤滑油を適正にかきあげることができなくなるなどの原因で、軸受摺動面で油膜切れが発生し、摩耗が進行することが懸念されるため、念のため、ヶ月後に精点Bを実施し、汚染度および摩耗の進行状況を確認することを推奨します。これらのことは、前回に比較して、計数汚染度はランク減少し、SOAP／D-SOAPの鉄および錫は減少し、銅濃度に変化がないこと異常摩耗の早期発見パラメータであるフェログラフィーのIs値がのマイナス乗と良好の範囲にあるものの、摩耗粒子の形態観察の結果、銅合金が多く観察されたこと以上のことから判断しました。
報告№109-09249 報告№113-00220 | 分析№109-001747 分析№113-000845 | 113-000845 | 潤滑油の劣化は確認されなかったことから継続使用可能と判断します。軸受は継続使用可能な状態にあると判断します。本試料油は、汚染や摩耗に関するデータが異常として出やすいドレンプラグから採油されたにもかかわらず、分析の結果は全ての分析項目の値が当社推奨の管理基準値を満たしていました。分析結果特性低下特性低下に係るパラメータの分析結果は良好と判断します。粘度粘度はmm/sと良好領域にありました。全酸価全酸価は.mgKOH/gと良好領域にありました。酸化安定度酸化安定度はminと良好領域にありました。有機物・有機化合物有機物・有機化合物は、IRチャートによる新油分析値との比較の結果、cm-付近にカルボン酸の吸収が確認されていないことから、良好と判断します。色相はL.と良好領域にありました。汚染に係るパラメータの分析結果は良好と判断します。水分はと良好領域にありました。汚染粒子数はNAS級と良好領域にありました。汚染度物重量は.mg/mlと良好領域にありました。．摩耗運転中における潤滑状態は正常であったものと判断します。異常摩耗の早期発見パラメータであるフェログラフィーのIs値がのマイナス乗と良好領域にあり、潤滑箇所の潤滑状態は正常と判断します。金属濃度SOAP法により金属濃度を測定した結果、外部から混入したと思われるリンがppm検出されました。金属濃度D-SOAP法により金属濃度を測定した結果、潤滑箇所で発生する金属接触よって検出される鉄が、外部から混入したと思われるカルシウムが、ナトリウムが検出されました。
報告№108-5071 報告№111-00598 | 分析№108-02721 分析№111-002812 | 111-002812 | 潤滑油は継続使用可能な状態にあると判断します。但し、消泡性能が低下していることから、以下の対策を推奨します。追加分析消泡性能が低下した場合、ギヤ歯面での油膜形成に影響が出て摩耗が進展することがありますので、フェログラフィーおよびSOAP-Tを追加して摩耗により発生する油中金属濃度や潤滑状態を確認することを推奨します。泡立ち試験泡立ち試験の結果は、一般的には消泡性能が低下していると判断できる値の-でしたが、前回同様に新油値の-であるのに比較して高い値であったことから、消泡性能が低下していることが分かりました。今後の使用状況によっては油の酸化劣化が進行したり、ギヤ歯面およびベアリング軌道面で油膜切れが発生したりする場合があるため、消泡剤の添加による消泡性能の改善など何らかの対応が必要になると思われます。分析結果泡立ち試験の結果、消泡性能が低下していました。粘度粘度は.mm/sと新油値mm/sに比較して、粘度変化率は-％で、当社推奨の管理限界値である±％以内にあり、良好と判断します。泡立ち試験泡立ち試験は-と新油値に比較して高い値でした。水分はppmと当社推奨の管理限界値の以下であり、良好と判断します。全酸価全酸価は.mgKOH/gと新油値.mgKOH/gに比較して高いものの、IRの結果で油劣化の兆候を示すカルボン酸の吸収が確認されていないことから、良好と判断します。
報告№109-09136 報告№114-00061 | 分析№109-001160 分析№114-000181 | 114-000181 | 分析の結果、油の劣化は確認されていないものの、水分はppm、計数汚染度はNAS級と共に高い値であることから、改善が必要と思われます。減速機分析の結果、減速機は継続使用可能な状態にあると判断します。但し、将来的な摩耗進行の有無を確認するためにも傾向監視を継続することが有効です。定期的な分析定期的な潤滑油分析によるトライボ診断を実施することにより、分析データの変化から異常の兆候を早期に発見することが可能となります。また、今回は初回分析であるため、最低でもあと回分析を実施し、分析データの変化から今後の対応を検討することを推奨します。更油油中の汚染物がギヤ歯面や軸受軌道面に噛み込み摩耗が進行することと、水分の影響で金属表面が腐食して発生する腐食摩耗に進展することが懸念されるため、更油や部分更油を推奨します。新油の分析粘度、酸価は、油の性能を評価するパラメータの一種です。油の性能低下は、新油との比較が必要なことから、未使用油の提供および分析による比較評価を推奨します。最適な採油方法本試料油は、機器停止中に採油されているため、別紙油中粒子の沈降の影響に示すように、油中粒子が油槽底部に沈降している可能性があります。正確なデータによる診断を行うためにも、今後の採油は、極力運転中もしくは停止直後の油槽中層部から実施されることを推奨します。分析結果減速機の摩耗状態異常摩耗の早期発見のパラメータであるIs値は、レベルと低い値です。フェログラフィーで観察された代表的な粒子は、以下の通りです。正常な摩耗粒子・潤滑状態が正常なマイルド摩耗により発生。疲労摩耗粒子・繰返し応力による金属疲労で発生。大型化するとフレーキングおよびスポーリングの発生が懸念されます。計数汚染度はNAS級と当社推奨の管理限界値に到達しています。フィルタグラムで金属片、鉄錆、砂等が観察されたことから、汚染度が高い要因は、摩耗と水分、そして外部混入異物の影響と思われます。酸価、IRの各データは良好です。粘度は、mm/sと新油カタログ値のmm/sに比較して粘度変化率が-％となっており、当社推奨の管理限界値である±％以内であり、良好と判断します。酸価は、IRで油劣化の兆候を示すカルボン酸の吸収が確認されていないことから、良好と判断します。水分は、ppmと当社推奨の管理限界値を超えています。今後、水分の影響で金属表面が腐食して発生する腐食摩耗に進展する場合があるため、注意が必要です。
報告№109-09136 報告№111-00731 | 分析№109-001160 分析№111-003736 | 111-003736 | 分析の結果からすべり軸受および転がり軸受の摩耗が確認されたものの、摩耗そのものは比較的軽微であると思われることから、開放点検の必要はないと判断します。但し、今後も摩耗の進行を傾向監視するため、以下の対策を推奨します。定期的な分析摩耗の進行を監視するため、定期的に分析を実施し、分析データによる摩耗の進行状況を確認することを推奨します。最適な採油方法本試料油は、ブロー弁から採油されています。採油器などを使用して採油する方法に比較して、外部から異物が混入しやすい状況にあります。外部混入異物は、分析データに影響を及ぼすことがありますので、採油時には極力混入しないように注意が必要です。今後の採油は、極力運転中もしくは停止直後の油槽中層部から採油器などを使用して実施することを推奨します。フェログラフィー異常摩耗の早期発見パラメータとして摩耗粒子を定量化して評価するフェログラフィーのIs値は、潤滑状態がやや厳しいの乗でした。摩耗粒子の形態で比較的多く観察された粒子は、潤滑状態が正常な場合に発生する摩耗粒子外部から混入したと思われる鉄錆、樹脂等でした。これらの摩耗粒子が観察された場合、潤滑部で発生している摩耗形態は、正常なマイルド摩耗であることが分かります。Is値が高い要因は、摩耗によるものではなく、外部混入異物の影響と考えられます。電子顕微鏡・X線マイクロアナリシス観察された粒子をSEM・XMAで詳細に分析した結果、粒子には鉄、マンガン、酸素が比較的多く含まれており、成分割合から粒子は主に主軸等から発生している摩耗粒子や外部混入異物と推定できました。Iカップリング発光分光分析供試の潤滑油を分析した結果、検出された金属元素は、SOAP-Tの結果表に示すように、鉄、銅、クロム、錫、リン、カルシウム、ナトリウムでした。検出されたこれらの金属元素から発生箇所を推定すると鉄、銅、クロム、錫・軸受等リン、カルシウム、ナトリウム・外部混入異物であると思われます。このうち、機械部品が摩耗したと思われる元素はのグループです。計数汚染度はやや高く、重量汚染度は当社推奨の管理限界値を超えていました。フェログラフィーおよびSOAP-Tの結果から、汚染度が高い要因は、摩耗と外部混入異物の影響と思われます。
報告№109-09136 報告№111-00544 | 分析№109-001160 分析№111-002470 | 111-002470 | 潤滑油は継続使用可能な状態にあると判断します。粘度、水分、RBOTの各データは良好でした。尚、別紙RBOTの減少傾向から油の余寿命を求めた結果、本試料は直近の更油から起算して稼働日数が年月まで使用可能であることが分かります。
報告№109-09108 報告№113-00613 | 分析№109-01022 分析№113-002592 | 113-002592_date140325 | 潤滑油分析の結果、は良好な状態にあるものの、計数汚染度がNAS級、重量汚染度が.mg/mlとやや高く、汚染されています。継続使用する場合には、汚染度の改善が必要と思われます。対象設備分析の結果、フェログラフィーで観察された油中摩耗粒子は、潤滑状態が正常な場合に発生するラビング粒子、金属接触が厳しい場合に発生するシビア粒子が比較的多く観察されています。観察された粒子サイズはμm以下の摩耗粒子ですが、原動機が正常な潤滑状態に観察される摩耗粒子はμm未満であることから、今回観察された摩耗粒子から潤滑状態を判断すると、原動機内部の潤滑摺動面では、油膜が健全な状態と金属接触とが混在している、いわゆる混合潤滑と呼ばれる潤滑状態にあったと判断します。また、フェログラフィーで摩耗粒子が比較的多く観察されており、また、フィルタ写真および粒度分布の結果も摩耗粒子が比較的多いことを示していることから、摺動面内の比較的広範囲が混合潤滑状態にあったと考えられます。分解点検時の確認事項対策 理由 更油および油槽内の清掃 潤滑油が汚染されていることから、油槽内は汚染されていると思われます。分解点検時には更油をする前に、油槽内を清掃し、更油する新油もNAS級程度の清浄な潤滑油を更油することを推奨します。 シリンダライナおよびピストンリングの点検 鉄系摩耗粒子が数多く観察されたこと、及び中和反応で生成したと思われる固形カルシウム分が検出されたことから、シリンダとピストン間で気密性が保たれにくくなっており、燃焼ガスが微量に漏れている可能性がありますので、シリンダライナおよびピストンリングの点検を推奨します。 分解点検後の確認事項対策 理由 初期試験を実施 分解点検後には、摩耗状態が安定するか、或いは、異常摩耗に進展するかを確認する必要があります。そのため、分解点検後ヶ月ごとに回分析を実施し、摩耗の進行状況を確認することを推奨します。 各項目評価EMBEDExcel.Sheet.分析方法および分析項目劣化モｰド 分析項目 分析方法 物理的性状 粘度 JISK：潤滑油の動粘度を測定する 酸価 JISK：潤滑油の酸成分の量を測定する 塩基価 JISK：潤滑油の塩基成分の量を測定する 有機物/有機化合物 赤外線吸収スペクトル法：潤滑油が酸化することにより発生するカルボン酸、または未使用の潤滑油との比較により酸化防止剤の残存を測定する 汚染 水分 JISK：潤滑油中の水分濃度を測定する 汚染粒子数 NAS：潤滑油中の汚染粒子数粒子径を測定する 重量汚染度 JISB：潤滑油中の汚染物重量を測定する 粒度分布 油中粒子の粒子径の分布を確認する 汚染状態 光学顕微鏡観察：潤滑油中の汚染物の種類、形状、大きさを観察する 摩耗 フェログラフィー フｪログラフｨｰ法：摩耗粒子の濃度形態大きさ材質色等を測定することにより、潤滑部の摩耗状態を評価する 油中金属濃度 SOAP-T：潤滑油中の金属の組成と含有量を測定することにより、潤滑部の摩耗状態等を評価する SEM 走査型電子顕微鏡による摩耗粒子を観察する XMA X線マイクロアナリシスによる摩耗粒子の組成分析を確認する 分析結果物理的性状潤滑は、全て管理基準内にあることが確認されたことから、継続使用可能と判断します。粘度粘度変化率が-.％であり管理限界値の±％以内であったことから、粘度は良好の範囲にあると判断します。酸価はmgKOH/gと新油値のmgKOH/gに比較して高いものの、塩基価の値も低下しておらず、さらに有機物・有機化合物の結果で油劣化の兆候を示すカルボン酸の吸収が確認されていないことから、良好の範囲にあると判断します。塩基価はmgKOH/gと管理限界値のmgKOH/g以上であることから、良好の範囲にあると判断します。有機物・有機化合物赤外線吸収スペクトル法により使用油を分析した結果、得られたスペクトルには油劣化の兆候を示すカルボン酸の吸収が確認されなかったことから良好と判断します。IRチｬｰト使用油の基油が酸化劣化すると、スラッジの代表であるカルボン酸の吸収ピークがcm-付近に見られるようになります。このことから、使用油が酸化劣化しているか否かは、IRチャートのcm-付近に吸収ピークが存在するか否かで、定性的に判断できます。つまり、cm-付近に吸収ピークが確認されなければ、基油は酸化劣化していないと判断して良いことになります。cm-付近：カルボン酸cm-付近：酸化防止剤～cm-：指紋領域汚染計数汚染度は高い値です。フィルタ残渣で金属片、鉄錆、砂、燃焼時に発生したすす等が観察されたことから、計数汚染度が高い要因は、摩耗粒子と外部混入異物の存在によるものと思われます。水分値水分はppmであり管理限界値の以下であったことから、良好の範囲にあると判断します。計数汚染度計数汚染度はNAS級であり、汚染されています。重量汚染度は.mg/mlであり、汚染されています。粒度分布粒度分布の中心粒径が個数分布で.μm、体積分布でμmであり、個数分布と体積分布の中心粒径に一桁の差異が見られます。個数分布の中心粒径は極めて小さいことから、燃焼時に発生したすすが汚染物の主体であると推定されますが、それ以外にも摩耗粒子等の固形異物が数多く存在していると思われます。摩耗は総合的に判断した結果、やや厳しい状態にあると考えられます。フェログラフィー・フェログラフィー【定量分析：Is値】Is値は異常摩耗の早期発見パラメータのつで、摩耗粒子を定量化するために用います。今回のIs値はの乗とやや高い値です。・フェログラフィー【定性分析：摩耗粒子および摩耗形態観察】分析結果から比較的多く観察された粒子は、以下の通りです。正常な摩耗粒子・潤滑状態が正常なマイルド摩耗により発生。シビア粒子・潤滑状態がやや厳しい凝着摩耗により発生。極微小領域で油膜切れが発生したことを示します。観察された摩耗粒子の中でもシビア粒子は、将来的な摩耗の進行に繋がる可能性を示唆しているため、傾向監視が必要と思われます。シビア粒子は、凝着摩耗に分類されます。これらの摩耗粒子は、摺動面で凝着、破断を繰り返し、この過程で生じる移着粒子が成長して摩耗粒子となります。そのため、摺動面では局部的に油膜切れが発生していることを示しています。この状態が継続した場合、摩耗粒子のサイズは徐々に大型化していき、最終的には軸受の損傷に至る場合があります。SEM・XMA観察された粒子を電子顕微鏡・X線マイクロアナリシスで詳細に分析した結果、粒子には鉄、クロム、マンガンが比較的多く含まれており、成分割合から粒子は主にシリンダライナやカム・カムローラ等から発生していると推定されます。SOAP-T＜SOAP-Tの特徴＞SOAP-Tの特徴は、油中金属濃度で金属イオンまたは固形分と固形分を分類し、つのデータを合計することで油中金属濃度を把握することが出来ます。固形分の増加が潤滑状態のパラメータであり、数値が増加した場合に異常を確認することが出来ます。項目 金属イオン+固形分 固形分 SOAP-T .μm未満 .μm以上 SOAP μm以下 --- 図SOAP-TおよびSOAPの検出感度SOAP-Tの結果、摩耗により発生する鉄が図bに示すように、金属イオン+固形分濃度の方が高いことから、小型の粒子が多いことが分かります。鉄を主成分とした部品、例えばシリンダライナやピストンリング等が摩耗していると推定されます。観察された摩耗粒子はμm以下の摩耗粒子が支配的であるものの、カルシウムの固形分が若干高濃度で検出されています。カルシウムの固形分が検出される要因は、シリンダとピストン間で気密性が保たれにくくなっており、燃焼ガスが微量に漏れて、燃焼ガス中に含まれている硫黄分と潤滑油中の添加剤であるカルシウムが反応して微小サイズの硫酸カルシウム、いわゆる石膏が生成されます。この石膏が多くなると、クランクメタルやクランクピンメタル摺動面に噛み込み摩耗の発生、あるいは摩耗を進行させる恐れがあります。さらにメタルの主成分である錫がppm、鉛がppm、銅がppm検出され、急激な増加傾向にあるこことから、コンロッドメタル、クランクメタルの摩耗が進展しつつある可能性が考えられます。ディーゼルエンジンのメタルは、別紙コンロッドメタル・クランクメタルの摩耗に示すように、積層構造になっており、一般的に最表面はホワイトメタル層が存在し、その下にニッケル層、さらにその下には銅と鉛の合金であるケルメット層が存在します。今回、ケルメット層の銅、鉛が検出されたことから、ホワイトメタルの一部が摩耗により消失し、その下にあるケルメット層の摩耗が発生している可能性があります。継続使用していた場合、異常摩耗に進展する可能性があるため、摩耗推移の監視が有用です。
報告№107-6000 報告№107-6001 | 分析№107-00010 分析№107-00021 | 107-00021 | 精点Aを実施した結果、全てのデータが良好であることから、この油は継続使用可能であり、潤滑状態も正常と判断します。但し、RBOTは新油値のminから％低下してminとなり、残存寿命が新油値の％となっていることがわかりました。直近に実施したRBOT値は、前回のminですが、今回の値はこの値に比較して％低下していました。この減少傾向をもとにRBOTの限界値到達時期を求めた結果は、別紙図に示すように年月と予測されました。タービン油の劣化は、劣化後半には加速することが知られており、今後、劣化速度がさらに加速することも予想されるため、必ずヶ月後に精点Aを実施し、油の劣化状況を確認されることを推奨します。
報告№106-4578 報告№106-4578 先般、トライボ診断を実施した○○１５号の報告でも診断したように、潤滑油の摩耗粒子は「インラインフィルター」に捕捉され、異常な摩耗状態が発生したとしても正常な潤滑状態にあると「誤認」してしまう可能性があります。 | 分析№106-02457 分析№106-02457 | 106-02457 | トライボ診断の結果、泡立ち試験を除く項目は良好でした。泡立ち試験の結果は、一般的には消泡性能が低くいと判断できる値の-ですが、新油値の-と同レベルにあったため、正常と判断できました。潤滑状態指数はのマイナス乗と濾過設備のない機器であれば良好な潤滑状態にあると判断できますが、摩耗粒子の形態観察の結果でギヤ歯面の疲労摩耗で発生したと推定されるμmサイズのやや大型の疲労摩耗粒子が観察されました。フィルタの捕捉の影響による誤認を避けるため、今後の診断に当たっては、これまでの採油箇所に加え、インラインフィルタやオフラインフィルタの捕捉物も分析し、その結果から潤滑状態を評価することを推奨します。尚、フィルタ捕捉物の分析を実施する際には、フィルタ流量、フィルタ使用時間、主機稼働時間などの追加情報が必要です。泡立ち試験の結果、消泡性能が低いと判断できる値であるものの、新油と同レベルにあった。粘度は良好。粘度は.mm/sと新油値mm/sに比較して、粘度変化率は-％で、当社推奨の管理限界値である±％以内にあり、良好と判断する。粘度は.mm/sでした。粘度は.mm/sでした。粘度指数はでした。粘度指数はでした。泡立ち試験は-でした。泡立ち試験は-と新油と同レベルにあり、消泡性能が新油と同レベルにあることが確認された。水分は良好。水分はppmと当社推奨の管理限界値の以下であり、良好と判断する。全酸価は良好。全酸価はmgKOH/gと新油値mgKOH/g以内であり、良好と判断する。機器の潤滑状態潤滑状態指数が.と良好の範囲にあるものの、摩耗粒子の形態観察の結果、μmサイズの大型の摩耗粒子が観察された。μmサイズの大型の摩耗粒子が確認された。異常摩耗の早期発見パラメータである潤滑状態指数が.と良好の範囲にあるものの、摩耗粒子の形態観察の結果、μmサイズのやや大型の摩耗粒子が観察された。
報告№109-09136 報告№111-00715 | 分析№109-001160 分析№111-003605 | 111-003605 | 軸受は継続使用可能な状態にあると判断します。但し、今後も摩耗の進行を傾向監視するため、以下の対策を推奨します。定期的な分析切削摩耗や凝着摩耗、そして疲労摩耗の進行を監視するため、定期的に分析を実施し、摩耗の進行状況を確認することを推奨します。フェログラフィー異常摩耗の早期発見パラメータとして摩耗粒子を定量化して評価するフェログラフィーのIs値は、潤滑状態がやや厳しいの乗でした。摩耗粒子の形態で比較的多く観察された粒子は、潤滑状態が正常な場合に発生する摩耗粒子異物の噛み込みにより発生する切削粒子金属潤滑部が局部的に油膜切れを起して発生するシビア粒子繰返し応力を受けて発生する疲労摩耗粒子でした。これらの摩耗粒子が観察された場合、潤滑部で発生している摩耗形態は、正常なマイルド摩耗異物による切削摩耗潤滑状態がやや厳しい凝着摩耗d.疲労による疲労摩耗であることが分かります。摩耗形態の中でも切削摩耗は摩耗進行速度が速く、転がり軸受でこの摩耗形態が発生した場合には寿命が分の程度に低下することも知られており、切削摩耗により生じた軌道面の損傷が起点となって転がり軸受の寿命となるフレーキングに進展することから傾向監視による経過監視が必要です。Iカップリング発光分光分析供試の潤滑油を分析した結果、検出された金属元素は、SOAPの結果表に示すように、鉄、リン、カルシウム、アルミニウム、ナトリウムでした。検出されたこれらの金属元素から発生箇所を推定すると鉄・軸受等リン・オイル添加剤カルシウム、アルミニウム、ナトリウム・外部混入異物であると思われます。このうち、機械部品が摩耗したと思われる元素はのグループです。計数汚染度はNAS級と当社推奨の管理限界値に到達していました。フィルタ表面の異物観察で鉄錆、砂等が観察されたことから、汚染度が高い要因は、摩耗と外部混入異物の影響と思われます。分析結果計数汚染度は当社推奨の管理限界値に到達していました。計数汚染度計数汚染度はNAS級と当社推奨の管理限界値のNAS級に到達していました。重量汚染度はmg/mlでした。摩耗粒子の形態観察の結果、潤滑状態が正常な場合に発生する摩耗粒子、異物の噛み込みにより発生する切削粒子、金属潤滑部が局部的に油膜切れを起して発生するシビア粒子、繰返し応力を受けて発生する疲労摩耗粒子が比較的多く観察されました。SOAPSOAPの結果、油の添加剤成分であるリンが検出されました。摩耗により発生する鉄は検出されていないことから、良好と判断します。D－SOAPD－SOAPの結果、摩耗により発生する鉄が検出されました。フェログラフィー異常摩耗の早期発見パラメータであるフェログラフィーのIs値がの乗とやや高く、摩耗粒子の形態観察の結果、潤滑状態が正常な場合に発生する摩耗粒子、異物の噛み込みにより発生する切削粒子、金属潤滑部が局部的に油膜切れを起して発生するシビア粒子、繰返し応力を受けて発生する疲労摩耗粒子が比較的多く観察されました。
報告№109-09136 報告№110-00524 | 分析№109-001160 分析№110-002389 | 110-002389 | Iカップリング発光分光分析供試のギヤ油を分析した結果、SOAP／D－SOAPで鉄、銅、ニッケル、リン、亜鉛、カルシウム、バリウム、アルミニウム、ケイ素、ナトリウム、ホウ素が検出されました。これらの検出された金属元素から発生箇所を推定すると鉄、銅、ニッケル・軸受等リン・オイル添加剤亜鉛、カルシウム、バリウム、アルミニウム、ケイ素、ナトリウム、ホウ素・外部混入異物であると思われます。このうち、機械部品が摩耗したと思われる元素はのグループです。また、オイル添加剤として検出されているリンは、新油では～程度含まれているのに対して、今回はppmと添加剤の消耗が確認されました。フェログラフィー異常摩耗の早期発見パラメータとして摩耗粒子を定量化して評価するフェログラフィーのIs値は、潤滑状態が厳しいの乗でした。摩耗粒子の形態観察で潤滑状態が正常な場合に発生する摩耗粒子、繰返し応力を受けて発生する疲労摩耗粒子、外部から混入したと思われる鉄錆等が比較的多く観察されました。潤滑部では、正常なマイルド摩耗と疲労による疲労摩耗が発生していることが分かりました。計数汚染度は当社推奨の管理限界値を超えていました。D－SOAPで油の添加剤成分であるリンが検出され、フィルタ表面の異物観察で鉄錆、砂等が観察されたことから、汚染度が高い要因は、スラッジと外部混入異物の影響と思われます。IRの結果、IRチャートに示すように油劣化の兆候を示すカルボン酸の吸収が確認されたことから、油が劣化していると思われます。今後、油中の酸成分の影響で金属表面が腐食して発生する腐食摩耗に進展することが懸念されます。軸受軌道面の摩耗の進行が確認され、潤滑油の劣化が確認されたことから、以下の対策が必要です。更油分析の結果から全酸価の上昇はまだ発生していないものの、劣化の兆候であるカルボン酸が確認されたことから、今後、油中の酸成分の影響で金属表面が腐食して発生する腐食摩耗に進展することもあります。また、SOAP分析でリン濃度の低下が確認され、極圧添加剤が消耗していることがわかりました。極圧添加剤は、軸受軌道面において非常に薄い油膜を形成し、金属同士の接触を防止します。したがって、この極圧添加剤が消耗した場合、軸受軌道面で金属同士の接触が発生し、疲労摩耗が早まり軸受寿命も短命化する可能性が高くなります。以上のことから、転がり軸受の腐食摩耗や疲労摩耗の発生を予防するため、更油することを推奨します。定期的な分析摩耗の進行を監視するため、定期的に分析を実施し、摩耗の進行状況を確認することを推奨します。最適な採油方法本試料油は、機器停止中にオイルゲージからポンプを使用して採油されています。機器が停止している状態では、別紙油粒子の沈降の影響に示すように油槽内で撹拌がなくなり固形物が沈降するため、油中汚染度は低くなると推定されます。また、同様にIs値も低くなっていると推定されます。今後の採油は、極力運転中もしくは停止直後の油槽中層部から実施されることを推奨します。
報告№109-09136 報告№112-00307 | 分析№109-001160 分析№112-001215 | 112-001215 | 潤滑油および対象設備は継続使用可能な状態にあると判断します。但し、今後も摩耗の進行を傾向監視するため、以下の対策を推奨します。定期的な分析切削摩耗および凝着摩耗の進行を監視するため、定期的に分析を実施し、分析データによる摩耗の進行状況を確認することを推奨します。はフェログラフィーおよびSOAP／D-SOAPの結果から総合的に判断した結果、やや厳しい状態にあると考えられます。フェログラフィー【定量分析：Is値】Is値は異常摩耗の早期発見パラメータのつで、摩耗粒子を定量化するために用います。今回のIs値はの乗とやや高い値でした。フェログラフィー【定性分析：摩耗粒子および摩耗形態観察】分析結果から比較的多く観察された粒子は、以下の通りでした。正常な摩耗粒子・潤滑状態が正常なマイルド摩耗により発生。切削粒子・異物や金属表面の微小突起による切削摩耗により発生。シビア粒子・潤滑状態がやや厳しい凝着摩耗により発生。金属潤滑部が局部的に油膜切れを起していると考えられます。観察された摩耗粒子の中でも切削粒子は、注意が必要です。切削摩耗は、他の摩耗形態に比較して摩耗進行速度が速く注意が必要で、定期的なトライボ診断による状態監視が必要と考えます。切削摩耗の原因となる混入異物が残留している場合、この異物により切削摩耗が継続して発生する可能性があります。Iカップリング発光分光分析【SOAP／D-SOAP】検出された金属元素から発生箇所を推定すると、以下の通りでした。鉄、鉛、錫、亜鉛・軸受等リン・添加剤カルシウム、ナトリウム・外部混入異物軸受メタルの摩耗D-SOAPで錫が検出されたことから、軸受メタルの摩耗が発生していると推定されます。分析結果から軸受メタルの摩耗深さを求めました。計算はD-SOAPの結果で得られている錫濃度と油量Lから計算し、当社の経験からメタル面積の約分の程度が摩耗したと仮定しました。その結果、メタル表面の平均的な摩耗深さは.μmとなり、メタルの表面粗さを軸受表面の一般的な粗さであるsと仮定すると、摩耗は軽微であると推定されます。計数汚染度、重量汚染度は共に良好でした。粘度、水分、酸価、IR、RBOTの各データは良好でした。尚、RBOTは、新油値に比較して大きな値であり減少傾向は確認されませんでした。このことから、酸化防止剤の消耗は確認されず、この油は継続使用可能な状態にあると判断できました。
報告№109-09136 報告№113-00294 | 分析№109-001160 分析№113-001189 | 113-001189 | 減速機は継続使用可能な状態にあると判断します。但し、今後も摩耗の進行を傾向監視するため、以下の対策を推奨します。定期的な分析今後懸念される疲労摩耗、凝着摩耗の進行を監視するため、定期的に分析を実施することを推奨します。はフェログラフィーおよびSOAP／D-SOAPの結果から総合的に判断した結果、継続使用は可能ですが、今後の機器の機能を確認するためにも傾向管理が有用と考えます。フェログラフィー【定量分析：Is値】Is値は異常摩耗の早期発見パラメータのつで、摩耗程度を定量化するために用います。前回に比較して、Is値はの乗から乗と、低い値でした。フェログラフィー【定性分析：摩耗粒子および摩耗形態観察】分析結果から比較的多く観察された粒子は、以下の通りでした。疲労摩耗粒子・繰返し応力を受けて発生。黒錆・潤滑状態がやや厳しい凝着摩耗により発生。金属接触が厳しく、且つ、高い摩擦熱が発生していると考えられます。フリクションポリマ・局部的に高圧・高温となる場合に発生。観察された摩耗粒子の中でも黒錆は、将来的な摩耗の進行に繋がる可能性を示唆しているため、傾向監視が必要と思われます。黒錆は、凝着摩耗に分類されます。この摩耗粒子は、ギヤ歯面や軸受軌道面で凝着、破断を繰り返し、この過程で生じる移着粒子が成長して摩耗粒子となります。そのため、ギヤ歯面や軸受軌道面では局部的に油膜切れが発生していることを示しています。この状態が継続した場合、摩耗粒子のサイズは徐々に大型化していき、設備の損傷に至る場合がありますので、傾向監視が必要です。Iカップリング発光分光分析【SOAP／D-SOAP】検出された金属元素から発生箇所を推定すると、以下の通りでした。鉄、ニッケル、錫・ギヤ、軸受等リン・添加剤カルシウム、アルミニウム、ケイ素、ナトリウム・外部混入異物前回に比較して計数汚染度はNAS級からNAS級にランク低下し、良好でした。分析結果は良好と判断します。計数汚染度計数汚染度はNAS級と当社推奨の管理限界値のNAS級以下にあり、良好と判断します。重量汚染度はmg/mlでした。摩耗粒子の形態観察の結果、繰返し応力を受けて発生する疲労摩耗粒子、金属接触が厳しく、且つ、摩擦熱が高い場合に発生する黒錆、局部的に高圧・高温となる場合に発生するフリクションポリマが比較的多く観察されました。SOAPSOAPの結果、摩耗により発生する鉄が検出されました。D-SOAPD-SOAPの結果、摩耗により発生する鉄が検出されました。フェログラフィー異常摩耗の早期発見パラメータであるフェログラフィーのIs値がの乗と良好の範囲にあるものの、摩耗粒子の形態観察の結果、繰返し応力を受けて発生する疲労摩耗粒子、金属接触が厳しく、且つ、摩擦熱が高い場合に発生する黒錆、局部的に高圧・高温となる場合に発生するフリクションポリマが比較的多く観察されました。
報告№109-09136 報告№110-00772 | 分析№109-001160 分析№110-003721 | 110-003721 | Iカップリング発光分光分析供試のタービン油をSOAP／D－SOAPで分析した結果、鉄、錫、カルシウム、バリウム、ナトリウムが検出されました。これらの検出された金属元素から発生箇所を推定すると鉄、錫・軸受等バリウム・オイル添加剤カルシウム、ナトリウム・外部混入異物であると思われます。このうち、機械部品が摩耗したと思われる元素はのグループです。フェログラフィー異常摩耗の早期発見パラメータとして摩耗粒子を定量化して評価するフェログラフィーのIs値は、潤滑状態が正常なの乗でした。摩耗粒子の形態で比較的多く観察された粒子は、潤滑状態が正常な場合に発生する摩耗粒子、異物の噛み込みなどで発生する切削粒子でした。このような摩耗粒子が観察された場合には、潤滑部で発生している摩耗は、正常なマイルド摩耗と異物による切削摩耗であることが分かります。切削摩耗は、他の摩耗形態に比較して摩耗進行速度が速く注意が必要で、定期的なトライボ診断による状態監視が必要と考えます。切削摩耗の原因となる混入異物が残留している場合、この異物により切削摩耗が継続して発生する可能性があります。計数汚染度、重量汚染度は共に良好でした。IR、RBOTの各データは良好でした。軸受および潤滑油は継続使用可能な状態にあると判断します。但し、比較的多く観察される鉄錆等の異物による切削摩耗発生が懸念されるため、ヶ月後に回目の初期試験を実施し、摩耗の進行状況を確認することを推奨します。
報告№107-4545 報告№108-0135 | 分析№107-02185 分析№108-00838 | 108-00838 | トライボ診断の結果、全てのデータが良好であることから、この油は継続使用可能と判断します。は良好と判断します。粘度は良好。粘度は.mm/sと新油値mm/sに比較して、粘度変化率は-.％で、当社推奨の管理限界値である±％以内にあり、良好と判断します。粘度はmm/sでした。粘度はmm/sでした。粘度指数はでした。粘度指数はでした。水分は良好。水分はppmと当社推奨の管理限界値の以下であり、良好と判断します。全酸価は良好。全酸価は.mgKOH/gと新油値.mgKOH/g以内であり、良好と判断します。
報告№109-09136 報告№110-00517 | 分析№109-001160 分析№110-002352 | 110-002352 | Iカップリング発光分光分析供試のタービン油を分析した結果、SOAP／D－SOAPで鉄、鉛、銅、アンチモン、錫、リン、亜鉛、カルシウム、バリウム、アルミニウム、ケイ素、ナトリウム、マグネシウムが検出されました。これらの検出された金属元素から発生箇所を推定すると鉄、鉛、銅、アンチモン、錫、亜鉛・軸受等リン、カルシウム、バリウム、アルミニウム、ケイ素、ナトリウム、マグネシウム・外部混入異物であると思われます。このうち、機械部品が摩耗したと思われる元素はのグループです。ケイ素の検出SOAPでケイ素がppm検出されました。一般に、潤滑油中からケイ素が検出された場合の原因として、シリコン油或いは、シリコン系の添加剤が検出されるフェログラフィーおよびフィルタ表面の異物観察で砂が多く観察されて検出されるシリコングリースをシール部に塗布している場合、このシリコングリースが潤滑油に混入して検出されるなどが挙げられますが、今回検出が比較的高濃度であることからの可能性が考えられます。については、分析結果では確認することが出来ませんので、これに関する情報があれば提供をお願いします。銅合金を使用した箇所の摩耗銅が多く検出され、その他に錫、亜鉛、鉛、鉄が検出されていることから、青銅や鉛青銅などを使用した部分摩耗が発生している可能性が考えられます。銅合金を使用した箇所は、転がり軸受の保持器が一般的ですが、対象軸受では保持器は銅系材料は使用していないと思われます。その他の摩耗が発生しやすい箇所としては、ベアリングの押さえナットやオイルリングなどが考えられます。フェログラフィー異常摩耗の早期発見パラメータとして摩耗粒子を定量化して評価するフェログラフィーのIs値は、潤滑状態が厳しいの乗でした。摩耗粒子の形態で比較的多く観察された粒子は、潤滑状態が正常な場合に発生する摩耗粒子と、異物の噛み込みなどで発生する切削粒子、そして金属潤滑部が局部的に油膜切れを起こして発生する鉄系および銅系のシビア粒子でした。このような摩耗粒子が観察された場合には、潤滑部では正常なマイルド摩耗と切削摩耗、そして凝着摩耗が発生していることが分かります。特に、切削摩耗は、他の摩耗形態に比較して摩耗進行速度が速く、転がり軸受でこの摩耗形態が発生した場合には寿命が分の程度に低下することも知られています。切削摩耗により生じた軌道面の損傷が起点となって転がり軸受の寿命となるフレーキングに進展することが懸念されます。計数汚染度、重量汚染度は共に当社推奨の管理限界値を超えていました。フィルタ表面の異物観察で銅合金、鉄錆等が観察されたことから、汚染度が高い要因は、摩耗と外部混入異物の影響と思われます。粘度、全酸価、IR、RBOTは良好でした。尚、別紙RBOTの減少傾向から油の余寿命を求めた結果、この減少傾向のまま継続使用した場合は、年月には限界値に到達すると推定されました。潤滑油および軸受は継続使用可能な状態にあるものの、摩耗の進行が懸念されるため、以下の対策が必要です。銅合金を使用した箇所銅合金を使用した箇所をご確認下さい。仮に、ベアリング押さえナットであった場合、ナットが緩んでいる可能性があり、転がり軸受の摩耗が進行する場合もありますので、一度確認されることを推奨します。油槽内の清掃潤滑油が汚染されていることから、油槽内は汚染されていると思われます。更油をする際には、油槽内を清掃し、更油する新油もNAS級程度の清浄な潤滑油を更油することを推奨します。シリコン系のグリースや添加剤の確認シリコン系の添加剤やグリースを使用している箇所があるかについてご確認下さい。定期的な分析摩耗の進行を監視するため、定期的に分析を実施し、摩耗の進行状況を確認することを推奨します。再分析の時期を理論的に求めたところ、最短で約時間となります。この時間は、油中汚染物が均一になるために必要とする時間であり、この時間を経過すれば、油が入れ替わっていても再分析の結果から状態の傾向を確認することが可能となります。そのため、試運転などで数時間の運転が可能であれば、より的確に状況が確認できますので再分析を推奨します。また、銅系粒子が多く発生しており、この摩耗粒子により軌道面に圧痕などの損傷が発生している可能性がありますので、この影響を把握するため、振動診断を実施することを推奨します。振動診断を実施する際には、軌道面に損傷があった場合に発生する周波数にピークがないか確認されることを併せて推奨します。なお、損傷が発生した場合に確認される周波数帯は、内輪傷がHz、外輪傷がHz、転動体傷がHz近傍です。
報告№109-09136 報告№109-09546 | 分析№109-001160 分析№109-003382 | 109-003382 | 分析の結果、IRとRBOTを除く項目は良好でした。RBOTがminと当社推奨の管理限界値のmin以下にあり、IRの結果、新油で確認されているcm-付近のピークが使用油では確認されませんでした。結論IRおよびRBOTの結果から、以下の可能性が考えられました。油名の相違異種油の混入添加剤の消耗原因がの油名の相違、ないしの異種油の混入であった場合、適正な油種に交換されることを推奨します。原因がのいずれでもなくの添加剤の消耗であった場合、常時、～程度の温度を受けて短期間で酸化防止剤が消耗する環境が内在している可能性が考えられます。このような環境がある場合は、使用条件にあった油種への変更が必要ですので最適油種の選定を検討して下さい。
報告№103-0037 | 分析№103-00469 | 103-00469 | 分析の結果、ギヤ歯面では疲労摩耗が発生していました。今後、更に摩耗が進行する場合があるため、ヶ月後に再度分析を実施し、摩耗の進行状況を確認されることを推奨します。これらのことは、異常摩耗の早期発見パラメータであるIs値が、前回より桁上昇し、摩耗粒子形態観察で、ギヤ歯面の疲労摩耗により発生したラミナー・チャンクが見られ、又、D－SOAPで鉄が、前回のppmからppmにppm上昇したことから判断しました。
報告№104-0347 | 分析№104-02830 | 104-02830 | トライボ診断により、機器軸受の潤滑状態、潤滑油の劣化状態を診断することを目的としました。分析の結果、摩耗は安定しているものと判断します。このことは、以下の点から判断しました。計数汚染度がNAS級と前回のNAS級に比較して変化がなかったこと。D-SOAPの結果、軸受メタルの摩耗により発生する錫やギヤ歯面の摩耗により発生する鉄が検出されなかったこと。異常摩耗の早期発見パラメータであるフェログラフィーのIs値がのマイナス乗と良好の範囲にあること。尚、を示す全酸価、IRの各データが良好であることから、この油は継続使用可能と判断します。
報告№109-09136 報告№112-00632 | 分析№109-001160 分析№112-002777 | 112-002777 | 分析の結果、粘度が新油に比較して.％上昇し、当社推奨の管理上限を大きく超えていることがわかりました。酸価と塩基価が正常であることから潤滑油自体の劣化による粘度上昇ではないと判断できます。油名の間違いでなければ、使用機器には適正な粘度を使用することが望ましいことから、可能であれば更油を推奨します。対象設備分析の結果で、油中金属に銅、ニッケル、錫が検出されました。検出された成分比から、これらの金属はクランクメタル、或いは、コンロッドメタルが摩耗して発生していると推定されました。検出された濃度が低濃度であることから、現在のところ対象設備は継続使用可能な状態にあると判断します。更油本試料油が、油名の相違によるものであれば、適正粘度を使用するという観点から更油が必要です。また、劣化している過程にある場合、粘度は、一端上昇し始めると劇的に上昇することもあるため、今後は比較的短い周期で傾向監視を実施することが大切です。また、粘度上昇により粘性抵抗が増大して油温も上昇しやすくなり、油劣化の影響で油中の酸成分により金属表面が腐食することがあるため、更油を推奨します。定期的な分析および分析周期の検討トライボ診断では、定期的に分析を実施することにより、データの変化から異常の兆候を早期に発見することが可能となります。また、今回は対象設備の初回分析であるため、あと最低でも回分析を実施し、分析データの変化から今後の分析周期を検討することを推奨します。最適な採油方法本試料油は、機器停止中にオイルパンから採油されているため、分析データが低濃度に出ていると推定されます。正確なデータによる診断を行うためにも、今後の採油は、極力運転中もしくは停止直後の油槽中層部から実施されることを推奨します。はフェログラフィーおよびSOAP-Tの結果から総合的に判断した結果、継続使用は可能ですが、機器の機能を保持するためにも傾向管理が有用と考えます。フェログラフィー【定量分析：Is値】Is値は異常摩耗の早期発見パラメータのつで、摩耗粒子を定量化するために用います。今回のIs値はの乗とやや高い値でした。フェログラフィー【定性分析：摩耗粒子および摩耗形態観察】分析結果から比較的多く観察された摩耗粒子は、以下の通りでした。正常な摩耗粒子・潤滑状態が正常なマイルド摩耗により発生。切削粒子・異物や金属表面の微小突起による切削摩耗により発生。シビア粒子・潤滑状態がやや厳しい凝着摩耗により発生。金属潤滑部が局部的に油膜切れを起していると考えられます。観察された摩耗粒子の中でも切削粒子、シビア粒子は、注意が必要です。切削摩耗は、他の摩耗形態に比較して摩耗進行速度が速く注意が必要で、定期的なトライボ診断による状態監視が必要と考えます。切削摩耗の原因となる混入異物が残留している場合、この異物により切削摩耗が継続して発生する可能性があります。シビア粒子は、凝着摩耗に分類されます。この摩耗粒子は、摺動面で凝着、破断を繰り返し、この過程で生じる移着粒子が成長して摩耗粒子となります。そのため、軌道面では局部的に油膜切れが発生していることを示しています。この状態が継続した場合、摩耗粒子のサイズは徐々に大型化していき、最終的に軸受の損傷に至る場合があります。Iカップリング発光分光分析【SOAP-T】検出された金属元素から発生箇所を推定すると、以下の通りでした。鉄、銅、ニッケル・エンジン部品リン、亜鉛、カルシウム、ナトリウム、モリブデン・添加剤バリウム、マグネシウム・外部混入異物銅を使用した箇所の溶出・摩耗SOAP-Tで銅がppm検出されました。検出された銅が軸受摩耗により発生している場合、軸受の異常摩耗に進展することもあることから、分析周期を短縮して傾向監視を実施して下さい。潤滑油冷却器の配管で摩耗していた場合、配管取付け部に緩みが生じて配管が振動し、継手部が外れたり、亀裂が生じて冷却水の混入にいたる場合があります。亜鉛系添加剤の影響により、潤滑油冷却器の配管で溶出していた場合、ピンホールが発生して冷却水の混入に至る場合があります。今後、油劣化の進行や水分濃度が上昇することに注意が必要です。マグネシウムの検出SOAP-Tでマグネシウムがppm検出されました。ご提供頂いた新油には、マグネシウムが含まれていないことから、異種油が混入したか、または添加剤を投与した可能性が考えられます。現状は、潤滑油の劣化やスラッジの発生等は確認されていないことから、問題はないと思われます。計数汚染度計数汚染度は、NAS級とやや汚染されていました。フィルタ表面の異物観察で金属片、鉄錆、砂等が観察されたことから、汚染度が高い要因は、摩耗と外部混入異物の影響と思われます。粒度分布粒度分布は.～μmの範囲にあり、.μmにピークが確認されました。μm以下の粒子が多いことから、燃焼して発生したすす等であることが分かります。水分、酸価、塩基価、RBOTの各データは良好でした。粘度粘度は、mm/sと新油値mm/sに比較して粘度変化率が+.％となっており、当社推奨の管理限界値である±％を超えていました。潤滑油は、熱の影響を受けて劣化している場合、粘度は、一端上昇し始めると劇的に上昇することもあるため、今後は比較的短い周期で傾向監視を実施することが大切です。粘度の上昇要因は、別紙エンジンオイルの粘度上昇メカニズムをご覧ください。
報告№109-09136 報告№112-00361 | 分析№109-001160 分析№112-001432 | 112-001432 | 軸受は継続使用可能な状態にあると判断します。但し、SOAPの銅濃度が高いことから、以下の対策が必要です。油劣化の確認今後、別紙鉱油の酸化に対する金属触媒の影響に示すように銅濃度の増加に伴い酸化速度が速まる可能性があるため、今回の分析から短期間のうちに再分析を実施し、油劣化の進行状況を確認することを推奨します。はフェログラフィーおよびSOAP／D-SOAPの結果から総合的に判断した結果、やや厳しい状態にあると考えられます。フェログラフィー【定量分析：Is値】Is値は異常摩耗の早期発見パラメータのつで、摩耗粒子を定量化するために用います。前回に比較してIs値はのマイナス乗からマイナス乗と良好の範囲にあり、低い値でした。フェログラフィー【定性分析：摩耗粒子および摩耗形態観察】分析結果から比較的多く観察された粒子は、以下の通りでした。正常な摩耗粒子・潤滑状態が正常なマイルド摩耗により発生。銅の溶出前回に比較してSOAPの結果、銅がppmからppmに増加していました。提供して頂いた情報によれば、ボイラ給水ポンプのラビンリンスリングに銅が使用されていると思われますので、この部位の銅が検出されているか、或いは、潤滑油中の亜鉛系添加剤がその他の銅を使用した箇所と反応して溶出させていると推定されます。銅濃度は、別紙鉱油の酸化に対する金属触媒の影響に示すように濃度の増加とともに酸化速度が加速しますので、注意が必要です。前回に比較して計数汚染度はNAS級からNAS級にランク上昇し、重量汚染度は.mg/mlから.mg/mlに増加しているものの、当社推奨の管理限界値以下にあり、共に良好でした。分析結果は良好と判断します。計数汚染度計数汚染度はNAS級と当社推奨の管理限界値のNAS級以下にあり、良好と判断します。重量汚染度は.mg/mlと当社推奨の管理限界値のmg/ml以下にあり、良好と判断します。前回同様にSOAPの銅が高い値でした。SOAPSOAPの結果、油の添加剤成分であるリン、亜鉛が検出されました。一方、銅が検出されました。銅を使用した部分の溶出が進行していると考えられます。この溶出は検出された亜鉛系添加剤の成分と銅が反応し、溶出することが知られています。別紙鉱油の酸化に対する金属触媒の影響に示すように銅濃度が増加すると酸化速度が速まります。D-SOAPD-SOAPの結果、摩耗により発生する鉄が検出されました。フェログラフィー異常摩耗の早期発見パラメータであるフェログラフィーのIs値がのマイナス乗と良好の範囲にあり、摩耗状態は正常と判断します。
報告№109-09136 報告№113-00211 | 分析№109-001160 分析№113-000819 | 113-000819 | 潤滑油の劣化はないものの、油中の汚染度がやや高い値でした。採油条件の影響で値が高くなっていると考えられますが、異物の影響で将来的に摩耗が進行する懸念がありますので、に示す対策を推奨します。軸受は継続使用可能な状態にあると判断します。但し、観察された摩耗粒子には局部的な油膜破断により発生するシビア粒子が比較的多く認められていることから、更油しただけでは油膜破断の要因が残ります。そのため、定期的な分析により今後の摩耗進行の有無を確認することを推奨します。定期的な分析摩耗粒子の形態観察で、凝着摩耗、切削摩耗、疲労摩耗が観察されたことから、今後の摩耗進行を監視するため、定期的に分析を実施することを推奨します。シリコン系のグリースや添加剤の確認シリコン系の添加剤やグリースを使用している箇所があるかについてご確認下さい。最適な採油方法本試料油は、機器停止中に軸受箱排油口から採油されているため、分析データが高濃度に出ていると推定されます。正確なデータによる診断を行うためにも、今後の採油は、極力運転中もしくは停止直後の油槽中層部から実施されることを推奨します。はフェログラフィーおよびSOAP／D-SOAPの結果から総合的に判断した結果、継続使用は可能ですが、今後の機器の機能を確認するためにも傾向管理が有用と考えます。フェログラフィー【定量分析：Is値】Is値は異常摩耗の早期発見パラメータのつで、摩耗程度を定量化するために用います。今回のIs値はの乗と、やや高い値でした。フェログラフィー【定性分析：摩耗粒子および摩耗形態観察】分析結果から観察された代表的な粒子は、以下の通りでした。切削粒子・異物や金属表面の微小突起による切削摩耗により発生。シビア粒子・潤滑状態がやや厳しい凝着摩耗により発生。金属潤滑部が局部的に油膜切れを起していると考えられます。疲労摩耗粒子・繰返し応力を受けて発生。フリクションポリマ・局部的に高圧・高温となる場合に発生。観察された摩耗粒子の中でも切削粒子、シビア粒子は、将来的な摩耗の進行に繋がる可能性を示唆しているため、傾向監視が必要と思われます。摩耗形態の中でも切削摩耗は摩耗進行速度が速く、転がり軸受でこの摩耗形態が発生した場合には寿命が分の程度に低下することも知られており、切削摩耗により生じた軌道面の損傷が起点となって転がり軸受の寿命となるフレーキングに進展することから傾向監視による経過監視が必要です。切削摩耗の発生原因となる混入異物が残留している場合、この異物により切削摩耗が継続して発生する可能性があります。シビア粒子は凝着摩耗に分類されます。この摩耗粒子は、軸受軌道面で凝着、破断を繰り返し、この過程で生じる移着粒子が成長して摩耗粒子となります。そのため、軸受軌道面では局部的に油膜切れが発生していることを示しています。この状態が継続した場合、摩耗粒子のサイズは徐々に大型化していき、設備の損傷に至る場合がありますので、傾向監視が必要です。Iカップリング発光分光分析【SOAP／D-SOAP】検出された金属元素から発生箇所を推定すると、以下の通りでした。鉄、鉛、亜鉛・軸受等カルシウム、アルミニウム、ケイ素、ナトリウム・外部混入異物ケイ素の検出ケイ素がppm検出されました。一般に、潤滑油中からケイ素が検出された場合の原因として、油の消泡剤として使用されるシリコン系の添加剤が検出されるフェログラフィーおよびフィルタ表面の異物観察で砂が多く観察され、これが検出されるシリコングリースをシール部に塗布している場合、このシリコングリースが潤滑油に混入して検出されるなどが挙げられますが、今回検出が比較的高濃度であることからの可能性が考えられます。については、分析結果では確認することが出来ませんので、これに関する情報があれば提供をお願いします。計数汚染度はNAS級と当社推奨の管理限界値以下であるものの、やや高い値でした。フィルタ表面の異物観察で金属片、鉄錆、砂等が観察されたことから、汚染度が高い要因は、摩耗と外部混入異物の影響と思われます。粘度、水分、全酸価、IR、RBOTの各データは、良好でした。尚、別紙RBOTの減少傾向から油の余寿命を求めた結果、本試料油は直近の更油から起算して年月まで使用可能であることが分かります。
報告№108-0387 報告№108-0467 | 分析№108-02609 分析№108-03266 | 108-03266 | 前回トライボ診断からの摩耗進行状況を確認する。分析の結果、摩耗の安定が確認され、本軸受は継続使用可能と判断します。これらのことは、前回に比較して、SOAP／D－SOAPの鉄およびすべり軸受の主成分である錫濃度に減少傾向が確認されたこと異常摩耗の早期発見パラメータであるフェログラフィーのIs値がの乗と変化がないこと以上のことから判断しています。尚、今後の管理は、スラスト軸受の摩耗深さをパラメータとして管理する必要がありますので、次回分析時には今回提出していただきましたトライボ診断仕様確認書の設備情報および機械要素情報に関する情報をご提供いただきますよう、お願い申し上げます。
報告№106-0025 報告№106-6005 | 分析№106-00118 分析№106-00099 | 106-00099 | 初期試験を実施した結果、初期データとしては汚染度が高く、また、潤滑状態の異常の早期発見パラメータであるIs値もの乗の領域で、異常の初期にあると判断されました。摩耗粒子の形態観察では、潤滑状態が厳しい場合に発生する摩耗粒子も観察され、特に潤滑の初期に特徴的に見られるなじみ摩耗も確認されています。今回のようになじみ過程で切削粒子、シビア粒子が観察された場合は、なじみ過程が正常に終了していない場合があり、異常摩耗に進展することも懸念する必要があります。なじみ過程が正常な状態で終了した場合、切削粒子、シビア粒子が観察される事は少ないため、今回のなじみ過程では、摺動面で局部的な油膜切れを伴う接触が発生したものと考えられます。この接触が、既に正常な状態に推移しているか、或いは、進行しているのかを確認するためには、ヶ月後に回目の初期試験を実施されることを推奨します。これらのことは、計数汚染度がNAS級と初期値としてはやや高いこと異常摩耗の早期発見パラメータであるフェログラフィーのIs値がの乗とやや高く、摩耗粒子形態観察の結果、異物の噛み込みにより発生する切削粒子、金属接触が厳しい場合に発生するシビア粒子が観察されたことD－SOAPの結果、鉄が検出されたこと以上のことから判断しました。
報告№106-0209 報告№106-5027 | 分析№106-01157 分析№106-01260 | 106-01260 | 経緯年月日～日までフラッシングを実施した。目的濾過後の初期値を確認する。考察分析の結果、全てのデータが良好であることから、この油は継続使用可能と判断します。今後は、本データを初期値として管理されることを推奨します。
報告№108-0202 報告№108-0202 | 分析№108-01470 分析№108-01470 | 108-01470 | 分析の結果、計数汚染度が前回と同じくNAS級とやや高い値でした。摩耗粒子の形態およびフィルタ表面の異物観察で鉄錆、砂等が多く観察されたことから、汚染度が高い要因は、外部混入異物の影響と考えられました。以上のことから、軸受は継続使用可能な状態にあると判断しますが、今後の採油は、廃油量を増量するなどの外部からの影響を極力受けないように採油時にご配慮下さい。計数汚染度はやや高い値でした。計数汚染度はやや高い値でした。計数汚染度はNAS級と当社推奨の管理限界値のNAS級以内であるものの、やや高い値でした。重量汚染度は良好と判断します。重量汚染度は.mg/mlと当社推奨の管理限界値のmg/ml以内であり、良好と判断します。機器の潤滑状態フェログラフィーの結果、外部から混入したと思われる鉄錆、砂等が観察されました。SOAPの結果は良好です。SOAPの結果、油の添加剤成分であるリンが検出されました。摩耗により発生する鉄が検出されていないことから、良好と判断します。D－SOAPの結果は良好です。D－SOAPの結果、摩耗により発生する鉄が検出されていないことから、良好と判断します。フェログラフィーの結果、外部から混入したと思われる鉄錆、砂等が観察されました。フェログラフィーの結果、異常摩耗の早期発見パラメータであるIs値がのマイナス乗と良好の範囲にあるものの、摩耗粒子の形態観察の結果、外部から混入したと思われる鉄錆、砂等が観察されました。
報告№109-09136 報告№112-00176 | 分析№109-001160 分析№112-000735 | 112-000735 | 対象設備は継続使用可能な状態にあると判断します。但し、汚染度が若干高く、汚染物の噛み込みによる障害発生の可能性が考えられることから、以下の対策を推奨します。濾過油中の汚染度が高く、汚染物がバルブのスプール等に噛み込み動作障害が発生することが懸念されるため、濾過を推奨します。フェログラフィーIs値は異常摩耗の早期発見パラメータのつで、摩耗粒子を定量化するために用います。今回のIs値はのマイナス乗であり、潤滑状態は正常と判断できます。Iカップリング発光分光分析【SOAP-T】検出された金属元素は、SOAP-Tの結果表に示すように、リン、亜鉛、ナトリウムでした。検出された金属元素から発生箇所を推定すると亜鉛・シリンダ・ポンプ内部等リン・オイル添加剤ナトリウム・外部混入異物であると思われます。このうち、機械部品が摩耗したと思われる元素はのグループです。計数汚染度はNAS級と当社推奨の管理限界値以下にあるものの、やや高い値でした。フェログラフィーの結果から、汚染度が高い要因は、摩耗と外部混入異物の影響と思われます。
報告№109-09205 報告№109-09205 | 分析№109-001558 分析№109-001558 | 109-001558 | 泡立ち試験の結果は、-と新油値の-に比較して低い値でした。消泡性能が高く、継続使用可能な範囲にあります。また、を示す粘度、水分、全酸価の各データが良好の範囲にあることから、継続使用可能と判断します。機器の潤滑状態潤滑状態の異常の早期発見パラメータである潤滑状態指数は、の乗と濾過設備のない機器であれば、正常な潤滑状態にあると判断できます。当該機の潤滑系は、油中汚染粒子を濾過するフィルタが設置されているため、別紙インライン・オフラインフィルタの影響に示すとおり、潤滑状態が異常となり大型の摩耗粒子が発生したとしても発生した粒子の大部分が捕捉されてしまい、結果として正常な潤滑状態にあると誤認してしまう可能性があります。そのため、フィルタの影響を考慮に入れLCインデックスを求めたところ、その結果は摩耗がやや厳しい状態に分類されるの乗領域となりました。計算により求めたLCインデックスがこの値であれば、ギヤおよび転がり軸受の継続続使用は可能と思われますが、的確な潤滑状態を確認するには、再分析による確認が必要です。再分析は、前回採油から今回採油までヶ月経過していますので、安全をみてヶ月後を推奨します。は良好と判断します。粘度は良好。粘度はmm/sと新油値.mm/sに比較して、粘度変化率は-.％で、当社推奨の管理限界値である±％以内にあり、良好と判断します。粘度はmm/sとなっています。粘度はmm/sとなっています。粘度指数はとなっています。粘度指数はとなっています。泡立ち試験は良好。泡立ち試験は-と新油値に比較して低く、消泡性能が高いことから、良好と判断します。水分は新油値より若干高い値となっています。水分はppmと新油値より若干高い値となっています。全酸価は良好。全酸価は.mgKOH/gと新油値.mgKOH/gに比較して高いものの、IRの結果で油劣化の兆候を示すカルボン酸の吸収が確認されていないことから、良好と判断します。機器の潤滑状態摩耗粒子の形態観察の結果、疲労摩耗の開始時期に発生する粒子が観察されています。μm以下の疲労摩耗粒子が観察されています。異常摩耗の早期発見パラメータである潤滑状態指数がの乗と精密な濾過設備がない機器であれば、潤滑状態指数は正常の範囲にあると判断できます。但し、摩耗粒子の形態観察でμm以下の疲労摩耗粒子が観察されています。
報告№109-09136 報告№109-09201 前回のＩＲの結果で、油劣化の兆候を示すカルボン酸の吸収が確認されていたことから、全酸価が上昇した原因は、油の劣化が進行したためと考えられます。 | 分析№109-001160 分析№109-001538 | 109-001538 | 油の劣化状況を確認する。分析の結果、前回に比較して全酸価が.mgKOH/gから.mgKOH/gに上昇していることが分かりました。今後の使用状況によっては、酸化防止剤の減少により、基油の劣化に進展します。劣化が進行した場合、油中の酸成分により金属表面が腐食する腐食摩耗が発生し、軸受の損傷に繋がることも懸念されます。対策として、更油を推奨します。
報告№108-8019 報告№108-8019 | 分析№108-03242 分析№108-03242 | 108-03242 | 本試料油は、採油量がmlと少なく、汚染粒子数、汚染物重量は規定量確保できなかったため、参考値としてお考え下さい。分析の結果、汚染粒子数はやや高く、汚染物重量は当社推奨の管理限界値を超えています。摩耗粒子の形態観察で外部から混入したと思われる鉄錆、砂等が多く観察されことから、汚染度が高い要因は、外部混入異物の影響と考えられます。異常摩耗の早期発見パラメータであるフェログラフィーのIs値が、混合潤滑の初期的段階であるの乗ですが、摩耗粒子がほとんど観察されず、外部混入物が支配的であることから、Is値が上昇した原因は、外部混入物の影響と考えられますので、継続可能な状態にあると判断します。今回の採油で全量抜き取っており、採油後には新油が充填されていると思われますが、今後新油を充填する場合は、機器内部の洗浄とともに、補充油を濾過機などを使用して清浄な潤滑油を充填することを推奨します。一方、潤滑油の基本性状の粘度および、特性低下を知るパラメータである全酸価、有機物・有機化合物、酸化安定度は、各データとも良好な範囲内にあり、特性低下は認められなかったことからこの油は継続使用可能と判断します。特性低下全ての項目が良好な範囲にあったことから特性低下は認められず良好と判断します。粘度は良好と判断します。粘度は.mm/sと新油値.mm/sに比較して、粘度変化率は+％で、当社推奨の管理限界値である±％以内にあり、良好と判断します。全酸価は良好と判断します。全酸価はmgKOH/gと新油値mgKOH/gに比較して高い値であるものの、有機物・有機化合物で油劣化の兆候を示すカルボン酸の吸収が確認されていないことから、良好と判断します。有機物・有機化合物の結果、良好と判断します。有機物・有機化合物の結果、油劣化の兆候を示すカルボン酸の吸収が確認されていないことから、良好と判断します。酸化安定度の結果、良好と判断します。酸化安定度はminと当社推奨の管理限界値のmin以上であり、良好と判断します。色相は良好と判断します。色相はLと新油値のLに比較して大きな変化はないことから、良好と判断します。汚染粒子数は当社推奨の管理限界値に到達しています。水分は良好と判断します。水分はppmと当社推奨の管理限界値の以下であり、良好と判断します。汚染粒子数は当社推奨の管理限界値に到達しています。汚染粒子数はNAS級と当社推奨の管理限界値のNAS級に到達しています。汚染物重量は当社推奨の管理限界値を超えています。汚染物重量はmg/mlと当社推奨の管理限界値のmg/mlを超えています。摩耗摩耗粒子の結果、外部から混入したと思われる鉄錆、砂等が多く観察されています。摩耗粒子の結果、外部から混入したと思われる鉄錆、砂等が多く観察されています。異常摩耗の早期発見パラメータであるフェログラフィーのIs値がの乗とやや高く、摩耗粒子の形態観察の結果、外部から混入したと思われる鉄錆、砂等が多く観察されています。金属濃度SOAPの結果は良好です。金属濃度SOAPの結果、錫、油の添加剤成分であるリン、亜鉛、カルシウム、外部から混入したと思われるバリウム、ケイ素が検出されています。金属濃度酸溶解法の結果、鉄が検出されています。金属濃度酸溶解法の結果、鉄、油の添加剤成分であるリン、亜鉛、カルシウム、外部から混入したと思われるバリウム、ナトリウムが検出されています。
報告№108-0030 報告№108-6512 | 分析№108-00153 分析№108-00243 | 108-00243 | 分析の結果、摩耗粒子の形態観察で金属接触が厳しい場合に発生するシビア粒子、疲労摩耗粒子が多く観察されました。このことから、発生している摩耗形態は凝着摩耗、疲労摩耗が混在していることが分かりました。今後更に摩耗が進行することが懸念されるため、天井クレーンを頻繁に使用する場合は、ヶ月後に再度分析を実施し、摩耗の進行状況を確認することを推奨します。一方、を示す粘度、水分、全酸価、IRの各データは良好であることから、この油は継続使用可能と判断します。これらのことは、異常摩耗の早期発見パラメータであるフェログラフィーのIs値がの乗と良好の範囲にあるものの、摩耗粒子の形態観察の結果、金属接触が厳しい場合に発生するシビア粒子、疲労摩耗粒子が多く観察されたことD－SOAPの結果、鉄が検出されたことを示す粘度、水分、全酸価、IRの各データが良好であること以上のことから判断しました。尚、トライボ診断では、バックラッシの増加量を分析結果から計算できますので、構造が確認できる図面、ギヤの形式、歯形、モジュール、歯数、回転数、増速比、歯幅をお知らせ下さい。計算結果をご報告いたします。
報告№108-5071 報告№111-00598 | 分析№108-02721 分析№111-002796 | 111-002796 | 潤滑油は継続使用可能な状態にあると判断します。但し、消泡性能が低下していることから、以下の対策を推奨します。追加分析消泡性能が低下した場合、ギヤ歯面での油膜形成に影響が出て摩耗が進展することがありますので、フェログラフィーおよびSOAP-Tを追加して摩耗により発生する油中金属濃度や潤滑状態を確認することを推奨します。泡立ち試験泡立ち試験の結果は、一般的には消泡性能が低下していると判断できる値の-でしたが、前回同様に新油値の-であるのに比較して高い値であったことから、消泡性能が低下していることが分かりました。今後の使用状況によっては油の酸化劣化が進行したり、ギヤ歯面およびベアリング軌道面で油膜切れが発生したりする場合があるため、消泡剤の添加による消泡性能の改善など何らかの対応が必要になると思われます。分析結果泡立ち試験の結果、消泡性能が低下していました。粘度粘度は.mm/sと新油値mm/sに比較して、粘度変化率は-％で、当社推奨の管理限界値である±％以内にあり、良好と判断します。泡立ち試験泡立ち試験は-と新油値に比較して高い値でした。水分は.ppmと当社推奨の管理限界値の以下であり、良好と判断します。全酸価全酸価は.mgKOH/gと新油値.mgKOH/gに比較して高いものの、IRの結果で油劣化の兆候を示すカルボン酸の吸収が確認されていないことから、良好と判断します。
報告№109-09136 報告№113-00114 | 分析№109-001160 分析№113-000441 | 113-000441 | 濾過前の試料油を分析した結果、D-SOAPでメタルの主成分である錫が.からに増加していました。メタルの摩耗軸受の素材である錫が若干ですが増加傾向にありますので、軸受メタルの一部に摩耗が発生していると推定されます。年月のメタル修繕後から今回までの累積錫濃度は、トライボレポートの累積錫濃度に示すとおりです。この累積錫濃度と油量リットルから平均的な摩耗深さを計算した結果、平均的な摩耗深さは.μmとなりました。メタルの初期の表面粗さをRmaxμmと仮定すると、この計算結果から分の程度摩耗しているものと思われます。現状では、メタルの摩耗深さは軽微であり、油中粒子サイズの分布状況から、発生している摩耗粒子サイズは比較的健全な摩耗状態と判断できる～μmが大多数であるため、軸受の継続使用には影響がないと判断しますが、念のため再分析によって摩耗の進行状況を確認することを推奨します。これらの障害発生に対する弊害を勘案の上、今後も定期的にトライボ診断を実施し、摩耗の進行状況を確認することを推奨します。
報告№109-09136 報告№110-00075 | 分析№109-001160 分析№110-000254 | 110-000254 | ・汚染度前回に比較して計数汚染度がNAS級からNAS級にランク増加したものの、良好でした。・摩耗状態D－SOAPの結果、鉄が微増したものの、異常摩耗の早期発見パラメータであるフェログラフィーのIs値がのマイナス乗と良好の範囲にありました。前回同様に全てのデータが良好の範囲にあることから、摩耗の安定が確認され、潤滑状態は正常と判断します。結論本軸受は継続使用可能な状態にあると判断します。
報告№104-0294 報告№104-8051 | 分析№104-02199 分析№104-02513 | 104-02513 | 分析の結果、本軸受は継続使用可能な状態にあると判断します。このことは、鉄濃度から計算したフレーキングの発生面積が内輪軌道面の面積の凡そ.％であること。異常摩耗の早期発見パラメータであるIs値がの乗とやや高いものの、ベアリング軌道面から発生した摩耗粒子はマイルドな潤滑状態で発生した摩耗粒子であり潤滑状態は良好な状態で進行していると考えられること。以上のことから判断しました。
報告№109-09136 報告№110-00326 | 分析№109-001160 分析№110-001435 | 110-001435 | 摩擦面で発生している摩耗の形態や潤滑状態は、フェログラフィーで得られた摩耗粒子の観察結果から評価します。同法は、摩耗粒子を含んだ試料油を磁力で油と粒子とに分離する技術で、分離された摩耗粒子を解析することによって潤滑状態の健全性や摩耗粒子の発生原因を診断するものです。摩耗粒子と摩耗形態観察された粒子は、潤滑状態が正常な場合に発生する摩耗粒子異物の切削作用で発生する切削粒子外部から混入したと思われる鉄錆、樹脂等でした。以上から潤滑部で発生している摩耗は正常なマイルド摩耗と異物による切削摩耗であることが分かりました。摩耗形態の中でも切削摩耗は、摩耗進行速度が速い形態であることから管理には注意が必要です。転がり軸受で切削摩耗が発生している場合、軸受の寿命は分の程度に低下することが知られています。また、切削摩耗の発生原因となる混入異物が残留している場合、この異物により切削摩耗が継続して発生する可能性があります。潤滑状態異常摩耗の早期発見パラメータであるIs値は、潤滑状態が厳しいの乗となっていました。汚染度水分濃度は、前回同様に管理基準以内にあり良好でした。粘度、全酸価、RBOTの各データは、前回同様に管理基準以内にあり良好でした。本試料油は、機器停止中に軸受箱ドレンプラグから採油されています。ドレンプラグの汚染度は、一般的に高く、尚且つ、機器が停止している状態では、油槽内で撹拌がなくなり固形物が沈降するため、油中汚染度は更に高くなると推定されます。このような悪条件にもかかわらず、今回の分析結果から転がり軸受寿命の指標としている摩耗粒子が確認されなかったことから本軸受は継続使用可能な状態にあると判断します。今回の診断は、提示して頂いた採油状況をもとに試料油の汚染度が高いことを前提に解析しましたが、採油時の排油量が多い場合には粒子などの固形物が排油と共に排出してしまい、場合によっては清浄な油を採取する可能性も考えられます。より正確な診断を行うためにも、設備油量、排油量などの情報提供をお願い致します。但し、軸受摺動面で局部的な油膜切れによる摩耗や異物の噛み込みによる摩耗が僅かに発生しています。今後さらに摩耗が進行することが懸念されますので、以下の対策を推奨します。今後、摩耗の進行状況を監視するため、定期的に分析を実施することを推奨します。傾向監視のための次回採油時期は、回転数と油量から理論的に求めます。本設備の回転数に関する情報が提供されなかったため、rpmと仮定し計算しました。その結果、次回の採油は最短で約時間となります。この時間は、油中汚染物が均一濃度になるために必要な時間であり、この時間を経過すれば、再分析の結果から摩耗速度を評価すことが可能となります。本計算は、回転数を仮定して求めていますので、次回分析実施時までに回転数等の設備情報をご提供下さい。
報告№109-09447 報告№113-00405 | 分析№109-002790 分析№113-001607 | 113-001607 | 分析の結果、は良好な範囲にあるものの、計数汚染度がNAS級とやや高い値でした。今後、油中の汚染物が軸受軌道面に噛み込み摩耗が進行することが懸念されるため、注意が必要です。軸受は継続使用可能な状態にあると判断します。定期的な分析今後懸念される摩耗の進行を監視するため、定期的に分析を実施することを推奨します。分析結果粘度、酸価は、前回同様に良好でした。水分は、前回同様に良好でした。計数汚染度計数汚染度は、前回に比較してNAS級からNAS級にランク増加し、やや高い値でした。今後、油中の汚染物が軸受軌道面に噛み込み摩耗が進行することが懸念されるため、注意が必要です。は、フェログラフィーの結果から総合的に判断した結果、正常な状態にあると考えられます。フェログラフィー【定量分析：Is値】Is値は異常摩耗の早期発見パラメータのつで、摩耗程度を定量化するために用います。Is値は前回に比較しての乗から変化はなく、低い値でした。フェログラフィー【定性分析：摩耗粒子および摩耗形態観察】分析結果から観察された全ての粒子量は少でした。
報告№106-6008 報告№106-0118 | 分析№106-00119 分析№106-00772 | 106-00772 | トライボ診断の結果、摩耗粒子形態観察で転がり軸受の寿命の指標となるフレーキングの発生は確認されておらず、本軸受は継続使用可能な状態にあると判断します。但し、摩耗粒子形態観察で外部から混入した鉄錆が多く観察されました。今後、これらの鉄錆が軸受軌道面に噛み込み傷が発生し、この傷が起点となって疲労摩耗に進展することが懸念されるため、次回定検時に必ず、トライボ診断を実施することを推奨します。一方、SOAP／D-SOAPの結果、海水に含まれるマグネシウム、ナトリウムが検出されたことから、海水が混入した可能性があります。今後、海水の影響で腐食が発生する場合がありますので、遅くとも次回定検時までにグリース交換を実施することを併せて推奨します。尚、報告書の管理表中に示しているSOAP／D-SOAPは、グリース潤滑の場合、摩耗粒子が均一に分散していないため、測定値が大きく変動することがありますので参考値としてお考え下さい。
報告№109-09136 報告№112-00348 | 分析№109-001160 分析№112-001369 | 112-001369 | 軸受は継続使用可能な状態にあると判断します。但し、油中の汚染度がやや高く、今後も摩耗の進行を傾向監視するため、以下の対策を推奨します。定期的な分析今後懸念される切削摩耗の進行を監視するため、定期的に分析を実施することを推奨します。はフェログラフィーおよびSOAP／D-SOAPの結果から総合的に判断した結果、やや厳しい状態にあると考えられます。フェログラフィー【定量分析：Is値】Is値は異常摩耗の早期発見パラメータのつで、摩耗粒子を定量化するために用います。今回のIs値はの乗とやや高い値でした。フェログラフィー【定性分析：摩耗粒子および摩耗形態観察】分析結果から比較的多く観察された粒子は、以下の通りでした。正常な摩耗粒子・潤滑状態が正常なマイルド摩耗により発生。切削粒子・異物や金属表面の微小突起による切削摩耗により発生。観察された摩耗粒子の中でも切削粒子は、注意が必要です。摩耗形態の中でも切削摩耗は摩耗進行速度が速く、転がり軸受でこの摩耗形態が発生した場合には寿命が分の程度に低下することも知られており、切削摩耗により生じた軌道面の損傷が起点となって、転がり軸受の寿命となるフレーキングに進展することから、傾向監視が必要です。Iカップリング発光分光分析【SOAP／D-SOAP】検出された金属元素から発生箇所を推定すると、以下の通りでした。鉄、鉛・軸受等リン・添加剤カルシウム、アルミニウム、ナトリウム・外部混入異物前回に比較して計数汚染度はNAS級からNAS級にランク上昇し、やや高い値でした。フィルタ表面の異物観察で鉄錆、砂等が観察されたことから、汚染度が高い要因は、摩耗と外部混入異物の影響と思われます。分析結果計数汚染度は、当社推奨の管理限界値以下にあるものの、やや高い値でした。計数汚染度計数汚染度はNAS級と当社推奨の管理限界値のNAS級以下にあるものの、やや高い値でした。重量汚染度は.mg/mlでした。摩耗粒子の形態観察の結果、潤滑状態が正常な場合に発生する摩耗粒子、異物の噛み込みや金属表面の微小突起により発生する切削粒子が比較的多く観察されました。SOAPSOAPの結果、油の添加剤成分であるリンが検出されました。摩耗により発生する鉄は検出されていないことから、良好と判断します。D-SOAPD-SOAPの結果、摩耗により発生する鉄が検出されました。フェログラフィー異常摩耗の早期発見パラメータであるフェログラフィーのIs値がの乗とやや高く、摩耗粒子の形態観察の結果、潤滑状態が正常な場合に発生する摩耗粒子、異物の噛み込みや金属表面の微小突起により発生する切削粒子が比較的多く観察されました。
報告№109-09136 報告№112-00536 | 分析№109-001160 分析№112-002200 | 112-002200 | 潤滑油は継続使用可能な状態にあると判断します。粘度、全酸価、IR、RBOTの各データは良好でした。本試料油の添加剤は、一般に、タービン油に比較して極圧添加剤や摩耗防止剤などの濃度が高く、この影響でRBOT試験の結果が変動する傾向があります。そのため、ギヤ油の余寿命の評価をタービン油と同等の精度で得るには、RBOTの結果に加え、粘度、全酸価、IRなどのデータを総合的に判断することが必要です。一方、油の余寿命は、使用油の使用期間または使用時間が不明であったため、ご依頼の油の余寿命に関する検討は行えませんでした。ただし、分析の結果で新油値がminであったことから、使用期間を仮にヶ月間と仮定すれば余寿命は十二分にあると言えます。可能であれば、使用期間、あるいは使用時間の情報をご提供下さい。水分は良好でした。
報告№109-09249 報告№111-00162 | 分析№109-001747 分析№111-000823 | 111-000823 | 潤滑油は継続使用可能な状態であり、また運転中における潤滑状態も正常であったものと判断します。本試料油は、分析結果の全ての分析項目の値が当社推奨の管理基準値を満たしており、新油分析値との比較結果も問題となる値はありませんでした。分析結果特性低下特性低下に係るパラメータの分析結果は良好と判断します。粘度粘度はmm/sと新油値mm/sに対する粘度変化率は-.％で、当社推奨の管理限界値である±％以内にあり、良好と判断します。全酸価添加タービン油の全酸価は、油メーカによって初期値が違うため統一した管理基準を設定するのが困難であることから、当社では管理限界値を設定しておらず、新油分析値との比較及び他の分析項目の結果より全酸価の状態判断を行います。その結果、全酸価は.mgKOH/gと新油値.mgKOH/gに比較して若干高くなっていますが、IRチャートに示すように劣化の兆候として現れるカルボン酸などの有機物・有機化合物の発生が確認されていないことから、良好と判断します。酸化安定度酸化安定度はminであり、当社推奨の管理限界値のmin以上であることから良好と判断します。有機物・有機化合物有機物・有機化合物は、IRチャートによる新油分析値との比較の結果、cm-付近に劣化の兆候を示すカルボン酸の吸収が確認されていないことから、良好と判断します。色相はLであり、新油値のL.に比較して大きな変化はないことから、良好と判断します。汚染に係るパラメータの分析結果は良好と判断します。水分はppmであり、当社推奨の管理限界値の以下であることから良好と判断します。汚染粒子数はNAS級であり、当社推奨の管理限界値のNAS級以内であることから良好と判断します。汚染度物重量は.mg/mlであり、当社推奨の管理限界値のmg/ml以内であることから良好と判断します。摩耗運転中における潤滑状態は正常であったものと判断します。異常摩耗の早期発見パラメータであるフェログラフィーのIs値がのマイナス乗と当社基準値と比較して良好の範囲にあったことから、潤滑箇所の潤滑状態は正常と判断します。金属濃度SOAP法により金属濃度を測定した結果、外部から混入したと思われるリンがppm検出されましたが僅かであり良好と判断します。金属濃度酸溶解法により金属濃度を測定した結果、潤滑箇所で発生する金属接触によって検出される錫、外部から混入したと思われる亜鉛、カルシウムが、ナトリウムが検出されましたが僅かであり良好と判断します。
報告№109-09147 報告№109-09147 | 分析№109-001239 分析№109-001239 | 109-001239 | 泡立ち試験の結果は、-と新油値の-に比較してわずかに高いものの、継続使用可能な範囲にありました。また、を示す粘度、水分、全酸価の各データが良好の範囲にあることから、本試料油は継続使用可能と判断します。機器の潤滑状態潤滑状態の異常の早期発見パラメータである潤滑状態指数は、の乗と濾過設備のない機器であれば正常な潤滑状態にあると判断できます。当該機の潤滑系は、油中汚染粒子を濾過するフィルタが設置されているため、別紙インライン・オフラインフィルタの影響に示すとおり、潤滑状態が異常となり大型の摩耗粒子が発生したとしても発生した粒子の大部分が捕捉されてしまい、結果として正常な潤滑状態にあると誤認してしまう可能性があります。そのため、フィルタの影響を考慮に入れLCインデックスを求めたところ、その結果は摩耗がやや厳しい状態に分類されるの乗領域となりました。計算により求めたLCインデックスがこの値であれば、ギヤの継続続使用は可能と思われますが、このLCインデックスは、前回のから今回の乗と桁上昇しており、摩耗の進行が懸念されました。ヶ月後に再度分析を実施し、摩耗の進行状況を確認することを推奨します。を示す各データが良好の範囲にあり、本試料油は継続使用可能と判断します。粘度は良好。粘度はmm/sと新油値mm/sに比較して、粘度変化率は-.％で、当社推奨の管理限界値である±％以内にあり、良好と判断します。粘度はmm/sとなっています。粘度はmm/sとなっています。粘度指数はとなっています。粘度指数はとなっています。泡立ち試験は良好。泡立ち試験は-と新油に比較して若干高い値となっていますが、継続使用可能と判断します。水分は良好。水分は.と当社推奨の管理限界値の以下であり、良好と判断します。全酸価は良好。全酸価は.mgKOH/gと新油値.mgKOH/gに比較して高いものの、IRの結果で油劣化の兆候を示すカルボン酸の吸収が確認されていないことから、良好と判断します。機器の潤滑状態精密な濾過設備がない機器であれば、潤滑状態指数は正常の範囲にあると判断します。潤滑状態指数は正常の範囲にあると判断します。異常摩耗の早期発見パラメータである潤滑状態指数がの乗と精密な濾過設備がない機器であれば、潤滑状態指数は正常の範囲にあると判断します。
報告№106-6023 報告№106-6031 | 分析№106-00388 分析№106-00734 | 106-00734 | 初期試験を実施した結果、潤滑状態は安定し、潤滑油も継続使用可能と判断します。これらのことは、前回に比較して、計数汚染度はランク減少したことSOAP／D-SOAPの鉄及び錫濃度に変化がないこと異常摩耗の早期発見パラメータであるフェログラフィーのIs値が.と良好の範囲にあること以上のことから判断しました。
報告№109-09136 報告№114-00061 | 分析№109-001160 分析№114-000187 | 114-000187 | 分析の結果、油の劣化は確認されず、汚染度も良好な範囲にあることから、潤滑油は継続使用可能な状態にあると判断します。軸受分析の結果、軸受は継続使用可能な状態にあると判断します。分析結果軸受の摩耗状態異常摩耗の早期発見のパラメータであるIs値は、-レベルと低い値です。また、観察された粒子は極少量だったことから、は良好と判断します。計数汚染度、重量汚染度は共に良好です。．粘度、水分、酸価、IRの各データは良好です。酸価は、IRで油劣化の兆候を示すカルボン酸の吸収が確認されていないことから、良好と判断します。
報告№109-09136 報告№113-00521 | 分析№109-001160 分析№113-002220 | 113-002220 | 異常摩耗の早期発見のパラメータであるIs値は、前回のレベルから変化はないものの、やや高い値でした。また、摺動部の摩耗が認められたため、定期的に潤滑油分析を実施し、摩耗推移を監視することが有用と考えます。フェログラフィーで観察された代表的な粒子は以下の通りです。正常な摩耗粒子・潤滑状態が正常なマイルド摩耗により発生。銅系シビア粒子・潤滑状態がやや厳しい凝着摩耗により発生。極微小領域で油膜切れが発生したことを示します。疲労摩耗粒子・繰返し応力による金属疲労で発生。大型化するとフレーキングの発生が懸念されます。銅系シビア粒子は、摩擦面が将来的に異常摩耗へ進展する可能性を示唆しているため、傾向監視が有用と思われます。銅を使用した箇所は、転がり軸受の型番から保持器であることがわかります。今後保持器の摩耗が進行することで転動体とのギャップが大きくなると共に振動が増大し、摩耗の進行につながることが懸念されます。計数汚染度はNAS級を上回っていた前回から、今回NAS級にランク低下していたものの、当社推奨の管理限界値に到達していました。フィルタ残渣に茶褐色のスラッジが確認され、さらに金属片、鉄錆、砂等が観察されたことから、汚染度が高い要因は、摩耗粒子とスラッジ、そして外部混入異物と思われます。
報告№109-09061 報告№109-09061 | 分析№109-000644 分析№109-000644 | 109-000644 | 、汚染度、軸受の潤滑状態を確認する。汚染度および軸受の潤滑状態分析の結果、異常摩耗の早期発見パラメータであるフェログラフィーのIs値がの乗とやや高く、潤滑状態がやや厳しい状態にあることが分かりました。摩耗粒子の形態観察で観察された粒子は、異物の噛み込みにより発生する切削粒子、金属接触が厳しい場合に発生するシビア粒子が観察されたことから、潤滑状態がやや厳しいのは切削摩耗と擬着摩耗が混合状態であるためと推定されました。観察された摩耗粒子の中でも切削摩耗は、異物が混入していない状態に比較して、摩耗進行速度が速いことから、今後の管理には注意が必要です。転がり軸受で切削摩耗が発生した場合、切削摩耗により生じた軌道面の損傷が起点となって転がり軸受の寿命となるフレーキングに進展し、寿命が分の程度に低下することも知られています。今回の採油でほぼ全量更油されており切削摩耗を引き起こしている異物は取り除かれている場合もありますが、念のため、再度分析を実施し摩耗の進行状況を確認することを推奨します。ミリポアフィルタの表面観察で、鉄錆、砂等が多く観察されていることと、D－SOAPで鉄が検出されたことから、汚染度が高い要因は、摩耗粒子と外部混入異物の影響と考えられます。再分析の時期を理論的に求めたところ、最短で約時間となります。この時間は、油中汚染物が均一になるために必要とする時間であり、この時間を経過すれば、油が入れ替わっていても再分析の結果から状態の傾向を確認することが可能となります。そのため、試運転などで数時間の運転が可能であれば、より的確に状況が確認できますので再分析を推奨します。を示す粘度、水分、全酸価、IR、RBOTの各データは良好の範囲にあることから、この油は継続使用可能と判断します。
報告№109-09136 報告№111-000121 | 分析№109-001160 分析№111-000652 | 111-000652 | 軸受は継続使用可能な状態にありますが、銅濃度が比較的高いことから、銅系材料を使用している保持器の摩耗が発生している可能性があります。今後さらに摩耗が進行した場合、回転時に振動が増大し、疲労摩耗へ進展することが懸念されるため、定期的に分析を実施し、摩耗の進行状況を確認することを推奨します。一方、ちょう度の上昇がみられ、グリースが軟化していることが確認され、今後、グリースの漏洩や油膜切れの発生が懸念されるため、グリースを交換されることを併せて推奨します。フェログラフィー摩耗粒子の形態で比較的多く観察された粒子は、潤滑状態が正常な場合に発生する摩耗粒子でした。このような摩耗粒子が観察された場合には、潤滑部では正常なマイルド摩耗が発生していることが分かります。Iカップリング発光分光分析供試グリースを分析した結果、検出された金属元素は、SOAPの結果表に示すように、鉄、銅、アンチモン、錫、リン、亜鉛、カルシウム、アルミニウム、ナトリウムでした。これらの検出された金属元素から発生箇所を推定すると鉄、銅、アンチモン、錫・軸受等リン、亜鉛・グリース添加剤カルシウム、アルミニウム、ナトリウム・増ちょう剤であると思われます。このうち、機械部品が摩耗したと思われる元素はのグループです。グリースのちょう度、滴点、全酸価、IRの各データは良好でした。一方、ちょう度は、と当社推奨の管理上限値のより若干高くなっており、グリースが軟化していることが分かりました。軟化したグリースを使用した場合、グリースの漏洩や軸受等で油膜切れが発生することが懸念されます。
報告№109-09453 報告№109-09453 | 分析№109-002830 分析№109-002830 | 109-002830_20100127 | 結論汚染度は、ドレンから採油したにもかかわらず良好な範囲になっていました。ポンプの運転中に油面レベルが見えないくらいに油面計が変色するには、上述したつのいずれかが原因であると推定されますが、本試料油は劣化も確認されず、また外部混入の異物も見られなかったことから、潤滑油の変色は摩耗であると考えられます。摩耗粒子の形態と材質から、摩耗の発生箇所は低炭素鋼を使用しているオイルリングリテーナーと考えられます。オイルリングリテーナーが摩耗する原因は、オイルリングの回転バランスがやや悪くなるなど、オイルリングが円滑に回転せず主軸の回転とともに左右に触れ回ることでリテーナーに接触し、結果としてリテーナーが摩耗していることが考えられます。C側に比較して、汚染度が良好な範囲にあり一見して潤滑状態は良好な範囲にあると見られがちですが、観察された摩耗粒子が数十マイクロメートルと大型であることから、実際の摩耗粒子の発生状況は厳しいと思われます。対策充填油の清浄度管理充填時の潤滑油汚染度はNAS級程度の清浄度にする必要があります。オイルバスの清掃変色の原因である鉄系摩耗粒子は、更油を実施しただけでは油槽底部に残留する場合が多く、残留していた場合、更油後も比較的短期間で潤滑油に混入し、結果として変色が確認されます。本設備は、油量が.Lと少量ですので、更油を実施する際には、油槽内を油性洗浄液などで粒子が残留しないように清浄に清掃し、充填する新油はNAS級以上の清浄度にして使用することを推奨します。汚染度、潤滑状態、）汚染度・パラメータ：計数汚染度重量汚染度光学顕微鏡汚染度は当社推奨の管理限界値内にありますが、汚染物の中には～μmサイズの摩耗粒子が多く確認されました。計数汚染度計数汚染度は、NAS級と当社推奨の管理限界値のNAS級以内にあり、良好と判断します。本試料油は、採油量が少なかったため参考値としてお考え下さい。EMBEDExcel.Sheet.重量汚染度が.mg/mlと当社推奨の管理限界値mg/ml以内にあり、良好と判断します。本試料油は、採油量が少なかったため参考値としてお考え下さい。EMBEDExcel.Sheet.光学顕微鏡観察フィルタグラムで異物や金属粒子はほとんど観察されませんでした。）潤滑状態・パラメータ：摩耗診断油中金属濃度）摩耗粒子診断で異常摩耗の早期発見パラメータであるIs値がの乗と良好の範囲にあり、潤滑状態は正常な状態にあることが分かりました。摩耗粒子の観察結果で凝着摩耗が確認され、観察された摩耗粒子は～μmサイズの摩耗粒子が観察されました。摩耗診断異常摩耗の早期発見パラメータであるフェログラフィーのIs値がの乗と良好の範囲にあるものの、摩耗粒子の形態観察では金属接触が厳しい場合に発生する～μmサイズのシビア粒子が観察されました。油中金属濃度をご参照ください。）油中金属濃度で銅が検出されました。）・パラメータ：IRを示すIRが良好の範囲にあることから、この油は継続使用可能と判断します。IRIRによる分析の結果、IRチャートに示すように新油に比較して成分の変化はなく、良好と判断します。
報告№102-0129 | 分析№102-00989 | 102-00989 | 本機器のトライボ診断するためには、摩耗の進行状況を検討する必要があります。摩耗の進行状況を考慮するためには、設備油量、軸受種類、軸受サイズ、回転数、軸受の使用時間、現在使用している潤滑油の使用時間の情報が必要ですが、今回の診断では、これらの情報が不足しており、これらのことを考慮した診断が困難ですから、診断は、採油時点での潤滑状態を確認することのみとしました。又、今回の採油が、機器停止から日間経過しているため、摩耗粒子は沈降し油槽底部に沈降していると思われます。したがって、本サンプルは、摩耗粒子が均一に分散している状態で採油した時よりも低濃度な状態になっていると考えられます。尚、機器の情報をご提供いただく際には、図面もお願い致します。分析の結果、フェログラフィー、SOAP／D－SOAPを除く項目は良好でした。フェログラフィーの結果、異常摩耗を早期に発見できるパラメータであるIs値がの乗とやや高い値でした。摩耗粒子の形態観察の結果、外部から混入した硬い砂、鉄錆等の異物や摺動面の微小突起部の噛み込みにより発生する切削粒子、軽度の金属接触により発生するラビング粒子が見られることから、Is値が高い要因は、これらの摩耗粒子が発生しているためと考えられました。切削粒子が発生する摩耗形態は切削摩耗と呼び、軸受摺動面には線状の損傷が発生します。したがって、軸受摺動面における摩耗形態は、切削摩耗により軸受表面に線状傷が発生し、その傷の影響で、軽度の金属接触が発生しラビング粒子が発生しているものと考えられます。以上のことから、軸受摺動面には線状の損傷が発生し、微小な領域で金属同士の接触が発生していると考えられます。但し、上記に示した通り、低濃度な部分を採油していること、及び、摩耗の進行状況を検討するための情報が不足しているため、損傷の程度を検討することができませんでした。尚、潤滑を示す粘度、水分、全酸価、IRの各データが良好であることから、この油は継続使用可能と判断します。
|  | 10402071 | 分析NO － 年月日 トライボシステム診断レポート会社名 ○○殿 分析項目 機種 新油 流動点 硫黄分 機番・使用箇所 ライン 引火点 反応 油名 軽油 水分 油種 残留炭素 採油日 年月日 蒸留性状 他情報 粘度 摩耗状態の判定良好注意要処置汚染状態の判定良好注意要処置良好注意要処置総合考察流動点はであった。引火点はであった。水分はであった。％残留炭素分は.wt％以下であった。蒸留性状は別紙の通りであった。粘度はmm/sであった。硫黄分は.wt％であった。反応は中性であった。
報告№109-09136 報告№114-00085 | 分析№109-001160 分析№114-000252 | 114-000252 | 濾過前の試料油を分析した結果、メタルの主成分である錫がD-SOAPで検出されました。メタルの摩耗D-SOAPでメタルの主成分である錫が検出から、軸受メタルの摩耗が発生していると推定されます。今後、さらに摩耗が進行することが懸念されます。これらの障害発生に対する弊害を勘案の上、今後も定期的にトライボ診断を実施し、摩耗の進行状況を確認することを推奨します。
報告№109-09136 報告№110-00608 | 分析№109-001160 分析№110-002670 | 110-002670 | 前回に比較してSOAP／D－SOAPの結果で、鉄および錫濃度に大きな変化はなく、異常摩耗の早期発見パラメータであるフェログラフィーのIs値がのマイナス乗と良好でした。前回に比較して計数汚染度はNAS級から等級に変化はなく、良好でした。前回同様に粘度、水分、全酸価、IR、RBOTの各データは良好でした。分析結果は良好と判断します。粘度粘度はmm/sと新油値mm/sに比較して、粘度変化率は-.％で、当社推奨の管理限界値である±％以内にあり、良好と判断します。水分はppmと当社推奨の管理限界値の以下であり、良好と判断します。全酸価全酸価は.mgKOH/gと新油値.mgKOH/gに比較して変化はなく、良好と判断します。IRIRの結果、油劣化の兆候を示すカルボン酸の吸収が確認されていないことから、良好と判断します。RBOTRBOTはminと当社推奨の管理限界値のmin以上であり、良好と判断します。は良好と判断します。計数汚染度計数汚染度はNAS級と当社推奨の管理限界値のNAS級以内であり、良好と判断します。重量汚染度は.mg/mlと当社推奨の管理限界値のmg/ml以内であり、良好と判断します。機器の潤滑状態機器の潤滑状態は正常と判断します。SOAPSOAPの結果、油の添加剤成分であるリンがppm、バリウムがppm検出されました。軸受の摩耗を示す錫が検出されていないことから、良好と判断します。D－SOAPD－SOAPの結果、軸受の摩耗を示す錫が、外部から混入したと思われるカルシウム、ナトリウムが共に検出されました。フェログラフィー異常摩耗の早期発見パラメータであるフェログラフィーのIs値がのマイナス乗と良好の範囲にあり、潤滑状態は正常と判断します。潤滑油および軸受は継続使用可能な状態にあると判断します。
報告№107-4543 報告№107-6562 | 分析№107-02132 分析№107-02280 | 107-02280 | トライボ診断の結果、粘度を除く項目は良好でした。粘度は、新油値のmm/sに比較し変化率が-.％のmm/sとなっており、当社推奨の管理限界値である±％を超えていました。IRの結果、異種油の混入や劣化の進行が確認されなかったことから、粘度の低下は、潤滑油の製造ロットによる差異、または、潤滑油の分子がせん断作用を受け粘度が低下したことなどが考えられます。現在のところ、本試料油は継続使用可能な状態にありますが、定期的に分析を実施し、粘度の低下および油の劣化の進行状況を確認することを推奨します。尚、補充用として○○WFに保管している新油がありましたら、ml程度ご提供下さい。新油の粘度をチェックいたします。粘度が当社推奨の管理限界値を超えていました。粘度は当社推奨の管理限界値を超えていました。粘度はmm/sと新油値mm/sに比較して、粘度変化率は-.％で、当社推奨の管理限界値である±％を超えていました。粘度はmm/sでした。粘度はmm/sでした。粘度指数はでした。粘度指数はでした。水分は良好。水分はppmと当社推奨の管理限界値の以下であり、良好と判断します。全酸価は良好。全酸価は.mgKOH/gと新油値.mgKOH/gに比較して高いものの、IRの結果で、新油との差異は確認されず、且つ、劣化の兆候も確認されなかったことから、良好と判断します。
報告№104-0294 報告№104-8053 | 分析№104-02199 分析№104-02537 | 104-02537 | 分析の結果、本軸受は継続使用可能な状態にあると判断します。このことは、異常摩耗の早期発見パラメータであるIs値がの乗とやや高いものの、ベアリング軌道面から発生した摩耗粒子はマイルドな潤滑状態で発生した摩耗粒子であり潤滑状態は良好な状態で進行していると考えられる。以上のことから判断しました。尚、SOAPの鉄濃度がppm、油量リットルから摩耗体積を計算すると.mmとなります。この体積からベアリング軌道面の摩耗面積を検討し、この情報を傾向管理する必要がありますので、ベアリング番号をお知らせ下さい。
報告№109-09136 報告№112-00589 | 分析№109-001160 分析№112-002470 | 112-002470_date130409 | 分析の結果、潤滑油の劣化はなく、汚染度は良好な範囲にあることから、継続使用可能な状態にあると判断します。減速機分析の結果、減速機は継続使用可能な状態にあると判断します。但し、疲労摩耗が発生しており、今後も摩耗の進行を傾向監視するため、以下の対策を推奨します。定期的な分析定期的に分析を実施することにより、データの変化から異常の兆候を早期に発見することが可能となります。また、今回は対象設備の初回分析であるため、あと最低でも回分析を実施し、分析データの変化から今後の分析周期を検討することを推奨します。今後、疲労摩耗の進行が懸念されるため、出来るだけ早めに回目の分析を実施することを推奨します。は、劣化はなく良好と判断します。粘度粘度は、.mm/sと新油値.mm/sに比較して、粘度変化率は-％で、当社推奨の管理限界値である±％以内であり、良好と判断します。水分は、.ppmと当社推奨の管理限界値の以下であり、良好と判断します。酸価は、.mgKOH/gと新油値.mgKOH/g以下であり、良好と判断します。IRIRチャートの結果、新油と使用油のスペクトルパターンはほぼ一致し、また、油劣化の兆候を示すカルボン酸の吸収が確認されていないことから、良好と判断します。は清浄で、良好と判断します。計数汚染度計数汚染度は、NAS級と当社推奨の管理限界値NAS級以下であり、良好と判断します。重量汚染度は、.mg/mlでした。光学顕微鏡写真重量汚染度で濾過したフィルタ表面上の夾雑物を光学顕微鏡で観察した結果、金属片、鉄錆、砂等が観察されました。はフェログラフィーおよびSOAP-Tの結果から総合的に判断した結果、継続使用は可能ですが、機器の機能を保持するためにも傾向管理が有用と考えます。フェログラフィー【異常摩耗指数：Is値】Is値は異常摩耗の早期発見パラメータのつで、摩耗粒子を定量化するために用います。今回のIs値はの乗と低い値でした。フェログラフィー【定性分析：摩耗粒子および摩耗形態観察】観察された摩耗粒子は、以下の通りでした。疲労摩耗粒子・繰返し応力を受けて発生。Iカップリング発光分光分析【SOAP-T】検出された金属元素から発生箇所を推定すると、以下の通りでした。鉄、鉛、亜鉛・ギヤ、軸受等リン、モリブデン・添加剤カルシウム、アルミニウム、ナトリウム・外部混入異物バックラッシご提供いただいた減速機に関する情報からハスバ歯車の組み合わせの段減速機構であり、この歯車の構成から接触点箇所のバックラッシを求めました。尚、ギヤの情報が不明でしたので、φ減速機の情報を使用しました。ギヤのバックラッシの増加量を求めた結果、接触点箇所でバックラッシの増加量は、約.μmと推定されます。バックラッシ増加分の上限値は、メーカにより差異はあるものの、当社の推奨するバックラッシは、一般に推奨されるμmを管理目安にしています。この値に比較して十分に小さい値です。
報告№108-0505 報告№108-0505 | 分析№108-03642 分析№108-03642 | 108-03642 | 分析の結果、微小領域で発生する疲労摩耗粒子がやや多く観察されました。観察された摩耗粒子から推定される軸受表面の摩耗痕は、μm未満と非常に小さな痕跡と推定できます。現時点では非常に小さな摩耗痕ですが、長期使用に伴い、この摩耗痕が起点となってクラックが進展し表面剥離へとつながります。異常摩耗の早期発見パラメータであるフェログラフィーのIs値がの乗とやや高いものの、転がり軸受の寿命の指標となるフレーキングの発生が確認されていないことと、本機の回転数がrpmと低速回転であることから軸受は継続使用可能と判断します。尚、クラックに進展する可能性がある疲労摩耗粒子が観察されたことから、周期的な分析により摩耗状態を傾向監視することを推奨します。傾向監視の周期は、理論的に計算したところ、対象機の稼動時間が時間以上経過すれば、摩耗の進行状況を確認することができることが分かりましたので、次回分析時期はこのことを参考にして下さい。計数汚染度は当社推奨の管理限界値に到達しています。計数汚染度は当社推奨の管理限界値に到達しています。計数汚染度はNAS級と当社推奨の管理限界値のNAS級に到達しています。重量汚染度は.mg/mlとなっています。重量汚染度は.mg/mlとなっています。機器の潤滑状態フェログラフィーの結果、微小な疲労摩耗粒子が観察されています。SOAPの結果は良好です。SOAPの結果、油の添加剤成分であるリンが検出されています。摩耗により発生する鉄が検出されていないことから、良好と判断します。D－SOAPの結果、鉄が検出されています。D－SOAPの結果、摩耗により発生する鉄が検出されています。フェログラフィーの結果、微小な疲労摩耗粒子が観察されています。異常摩耗の早期発見パラメータであるフェログラフィーのIs値がの乗とやや高く、摩耗粒子の結果、微小な疲労摩耗粒子が多く観察されています。
報告№107-6026 報告№107-0395 | 分析№107-02108 分析№107-02073 | 107-02073 | 本トライボ診断は、前回分析以降の摩耗進行状況、汚染状況を確認する。【軸受の潤滑状態】トライボ診断の結果、前回同様に転がり軸受の寿命の指標となるフレーキングの発生が確認されていないことから、現在のところ、ベアリングは継続使用可能な状態にあると判断します。但し、異常摩耗の早期発見パラメータであるフェログラフィーのIs値が桁改善したものの、の乗と高く、前回と同様に摩耗粒子形態観察で金属接触が厳しい場合に発生するシビア粒子、微小な疲労摩耗粒子が観察され、D－SOAPの鉄濃度が増加していたことから、軸受軌道面や転動面で局部的に油膜切れが発生しているものと考えられました。今後、転がり軸受の寿命の指標であるフレーキングに進展する場合が考えられるため、ヶ月後に再度分析を実施し、摩耗の進行状況を確認することを推奨します。【油の汚染状況】計数汚染度がナトリウム級と当社推奨の管理限界値に到達し、重量汚染度がmg/mlでした。
報告№109-09136 報告№111-00516 | 分析№109-001160 分析№111-002374 | 111-002374 | 油の汚染度、摩耗状態を確認する。停止から時間ほど経過したタービン油を油の点検窓から採油した場合、分析の目的である汚染度、摩耗状態の確認に必要な油中粒子は、そのほとんどが油槽底部に沈降していると推定されます。したがって、汚染度、摩耗状態の判断を行うには、適切な採油方法とタイミングによって採油した試料が必要で、目的とする内容を本試料で行うことは困難です。平成年度に予定している定検でフラッシングが必要かを判断する。今回のみの汚染度のデータから判断すると、定検でのフラッシングは必要ないように見えますが、機器停止時間後に点検窓から実施された本試料油は、油中粒子がほとんど沈降していることから、フラッシンングの必要性を判断することは出来ません。別紙油中粒子の沈降の影響に示すように、油中粒子などの固形物は沈降の影響を受けて分析データが低濃度に出ている可能性があります。正確な汚染度を確認するためには、極力運転中もしくは停止直後の油槽中層部から採油を実施して、分析を実施する必要があります。平成年度に予定している定検まで軸受は使用可能かを判断する。今回のみの分析結果から判断すると、軸受メタルの主成分である錫が検出されず、異常と判断する摩耗粒子等は観察されていないことから、平成年の定検までは使用可能と思われます。しかし、で解説したとおり正確な潤滑状態を確認するためには、運転中もしくは停止直後の油槽中層部から採油を実施して、分析を実施する必要があります。さらに今回回だけの分析では、軸受が平成年の定検まで継続使用可能かを正確に判断することは出来ませんので、あと少なくとも回分析を実施する必要があります。定期的な分析摩耗の進行を監視するため、定期的にあと回分析を実施し、摩耗の進行状況を確認することを推奨します。傾向監視のための次回採油時期は、最短で約時間となります。この時間は、油中汚染物が均一になるために必要とする時間であり、この時間を経過すれば、再分析の結果から状態の傾向を確認することが可能となりますので、これを参考に次回分析時期を検討されることを提案します。最適な採油方法本試料油は、機器停止中に点検窓から採油されています。機器が停止している状態では、別紙油中粒子の沈降の影響に示すように油槽内で撹拌がなくなり固形物が沈降するため、油中汚染度は低くなると推定されます。今後の採油は、極力運転中もしくは停止直後の油槽中層部から実施されることを推奨します。、は良好でした。分析結果採油された環境におけるは良好と判断できますが、停止から時間経過していますので、本分析結果が現在の汚染状態を反映しているとは言えないことから、再度採油を実施して判断することを推奨します。したがって、ここでの評価は、油中の粒子などの固形物が沈降して上澄み状態になっている試料を分析したものとご理解ください。計数汚染度・○○管理基準値計数汚染度はNAS級と管理基準値のNAS級以内にあり、良好と判断します。重量汚染度は.mg/mlと○○管理基準値のmg/ml以内にあり、良好と判断します。は良好と判断します。SOAP-TSOAP-Tによる油中金属濃度の結果、油の添加剤成分であるリン、外部から混入したと思われるバリウム、ケイ素が検出されました。SOAP-TSOAP-Tによる油中金属濃度の結果、油の添加剤成分であるリン、外部から混入したと思われるカルシウムが検出されました。フェログラフィー異常摩耗の早期発見パラメータであるフェログラフィーのIs値がのマイナス乗と良好の範囲にあり、潤滑状態は正常と判断します。
報告№109-09136 報告№113-00691 | 分析№109-001160 分析№113-002973 | 113-002973 | 潤滑油は水分が非常に高いことから、至急更油などの対策が必要と考えられます。軸受は継続使用可能な状態にあると判断します。但し、今後の摩耗推移を確認するためにも傾向監視を継続することが有効です。更油或いは水分除去を至急実施水分の影響により金属表面で腐食摩耗が発生し、発生した鉄錆等の粒子が潤滑部に噛み込み、摩耗が進行することが懸念されます。また、転がり軸受の潤滑油に水分が混入した場合、軸受定格寿命が極端に低下するとされており、今回水分が約％と非常に高いことから、更油或いは水分除去を至急実施することを推奨します。また、念のため油槽内の金属表面の錆の状態を確認することを推奨します。定期的な分析今後の凝着摩耗、疲労摩耗の推移を監視するため、定期的な分析実施を推奨します。最適な採油方法本試料油は、機器停止中に点検口から採油されているため、別紙油中粒子の沈降の影響に示すように、油中粒子が油槽底部に沈降し、分析データが低濃度に出ている可能性があります。正確なデータによる診断を行うためにも、今後の採油は、極力運転中もしくは停止直後の油槽中層部から実施されることを推奨します。異常摩耗の早期発見のパラメータであるIs値が、前回のレベルからレベルに上昇し、高い値でした。また、潤滑部の摩耗が認められたため、定期的に潤滑油分析を実施し、摩耗推移を監視することが有用と考えます。フェログラフィーで観察された代表的な粒子は、以下の通りです。正常な摩耗粒子・潤滑状態が正常なマイルド摩耗により発生。シビア粒子・潤滑状態がやや厳しい凝着摩耗により発生。極微小領域で油膜切れが発生したことを示します。疲労摩耗粒子・繰返し応力による金属疲労で発生。大型化するとフレーキングの発生が懸念されます。赤錆・金属表面が酸化により剥がれ落ちやすくなる腐食摩耗により発生。シビア粒子は、摩擦面が将来的に異常摩耗へ進展する可能性を示唆しているため、傾向監視が有用と思われます。詳細は、別紙傾向監視が必要な摩耗粒子をご覧ください。計数汚染度は、前回同様、NAS級を上回っており、当社推奨の管理限界値を超えていました。汚染度が高い要因は、水分とフィルタ残渣に観察された鉄錆の影響と考えられます。前回同様に粘度、酸価、IRの各データは良好です。水分が非常に多く混入し、油と分離しており、約％と当社推奨の管理限界値を超えていました。水分の影響で油槽内に錆が発生し、その影響で摩耗が発生する懸念があります。また、転がり軸受に水分が混入した場合、軸受寿命の低下が懸念されます。
報告№108-0075 報告№108-7501 | 分析№108-00429 分析№108-00538 | 108-00538 | 精点Bを実施した結果、摩耗は安定していると判断します。これらのことは、前回に比較して、計数汚染度は等級に変化はなく、SOAP／D-SOAPの鉄および錫濃度に変化がないこと異常摩耗の早期発見パラメータであるフェログラフィーのIs値がのマイナス乗と良好の範囲にあること以上のことから判断しました。
報告№109-09136 報告№112-00372 | 分析№109-001160 分析№112-001551 | 112-001551 | 潤滑油は継続使用可能な状態にあると判断します。油中金属濃度Iカップリング発光分光分析【SOAP／D－SOAP】検出された金属元素から発生箇所を推定すると、以下の通りでした。鉄、ニッケル、亜鉛・シリンダ内壁、ポンプ内部等リン・添加剤カルシウム、ナトリウム・外部混入異物前回に比較して計数汚染度はNAS級からNAS級にランク低下し、重量汚染度は.mg/mlから.mg/mlに増加しているものの、共に当社推奨の管理限界値以下にあり、良好でした。．IRは良好でした。
報告№109-09136 報告№113-00151 | 分析№109-001160 分析№113-000553 | 113-000553 | 分析の結果、本試料油はデータが高濃度になる可能性がある停止中の排油口から、採油されているにもかかわらず、重量汚染度のみが管理基準を少し超えた程度でした。これは、作動油の添加剤として使用されている亜鉛系添加剤が化学反応してスラッジ化したことによるものと推定されます。このスラッジは、バルブのスプロール部に付着して不動作の原因となりやすいことから対策が必要です。対象設備は継続使用可能な状態にあると判断します。今後も、潤滑状態や汚染状態、そしてを把握するため傾向監視の継続を推奨します。TS-の投与と濾過今後、バルブ類の動作障害やフィルタおよびストレーナの目詰まりが発生することが懸念されるため、予防措置として当社製清浄分散剤TS-の投与と濾過を推奨します。定期的な分析今後懸念される摩耗の進行を監視するため、定期的に分析を実施することを推奨します。最適な採油方法本試料油は、機器停止中にドレンバルブから採油されているため、分析データが高濃度に出ていると推定されます。正確なデータによる診断を行うためにも、今後の採油は、極力運転中もしくは停止直後の油槽中層部から実施されることを推奨します。はフェログラフィーおよびSOAP/D-SOAPの結果から総合的に判断した結果、継続使用は可能ですが、今後の機器の機能を確認するためにも傾向管理が有用と考えます。フェログラフィー【定量分析：Is値】Is値は異常摩耗の早期発見パラメータのつで、摩耗粒子を定量化するために用います。前回に比較してIs値はの乗から変化はなく、やや高い値でした。フェログラフィー【定性分析：摩耗粒子および摩耗形態観察】分析結果から観察された代表的な粒子は、以下の通りでした。正常な摩耗粒子・潤滑状態が正常なマイルド摩耗により発生。フリクションポリマ・局部的に高圧・高温となる場合に発生。砂等・外部から混入したと考えられます。Iカップリング発光分光分析【SOAP/D-SOAP】検出された金属元素から発生箇所を推定すると、以下の通りでした。鉄、錫、ニッケル・シリンダ内壁、ポンプ内部等リン、亜鉛・オイル添加剤カルシウム、バリウム、ナトリウム、マグネシウム・外部混入異物計数汚染度は前回に比較してNAS級からNAS級にランク低下し、当社推奨の管理限界値以下であるものの、重量汚染度は.mg/mlからmg/mlに増加し、当社推奨の管理限界値を超えていました。D-SOAPで油の添加剤成分である亜鉛、外部混入異物と思われるカルシウムが検出され、フィルタ表面の異物観察で表面が茶褐色で鉄錆、砂等が観察されたことから、汚染度が高い要因は、摩耗とスラッジ、外部混入異物の影響と思われます。
|  | 10602337 | 分析NO － 年月日 トライボシステム診断レポート会社名 ○○殿 分析項目 機種 新油 粘度指数 流動点 機番・使用箇所 ラインサブ 粘度 引火点 油名 キャッスルオートフルードスペシャル 水分 粘度 油種 車両用特殊潤滑油 全酸価 銅板腐食 採油日 年月日 NAS等級 他情報 重量汚染度 摩耗状態の判定良好注意要処置汚染状態の判定良好注意要処置良好注意要処置総合考察＜＞粘度指数はであった。粘度はmm/s、粘度は.mm/sであった。水分はppmであった。全酸価は.mgKOH/gであった。汚染度NAS級＜、重量汚染度.mg/mlであった。流動点は.以下であった。引火点はであった。銅板腐食はaであった。
報告№106-0404 | 分析№106-02273 | 106-02273 | 分析の結果、本軸受は継続使用可能な状態にあると判断します。但し、D－SOAPで軸受の摩耗を示す錫が検出され、摩耗粒子形態観察で外部から混入した鉄錆、砂がやや多く観察されました。今後、これらの異物が軸受摺動面に噛み込み摩耗が進行することが懸念されるため、ヶ月以内に再度分析を実施し、汚染度及び摩耗の進行状況を確認されることを推奨します。これらのことは、異常摩耗の早期発見パラメータであるフェログラフィーのIs値が.と良好の範囲にあるものの、摩耗粒子形態観察の結果、外部から混入した鉄錆、砂ややが多いことSOAP／D－SOAPの結果、軸受の摩耗を示す錫が検出されたこと以上のことから判断しました。尚、軸受メタルの摩耗程度を評価する必要がありますので、次回分析時には、油量、メタルサイズをお知らせください。
報告№109-09136 報告№114-00161 | 分析№109-001160 分析№114-000486 | 114-000486 | 軸受は継続使用可能と判断します。但し、SOAPで銅がppmと高濃度で検出されたことから、潤滑油が変色した原因は、冷却器配管などの銅を使用した箇所の溶出・摩耗であると考えられます。検出された銅がイオン化したものであるかを調べるため、潤滑油と水を混合攪拌して、分液漏斗に静置し、分離した油と水を分析しました。その結果を以下に示します。写真混合後、分離させた水写真混合後、分離させた油表SOAPEMBEDExcel.Sheet.銅がイオン化していれば、油に混合した水に銅イオンが溶け込むため、分離した水は青緑色に着色するはずですが、分離した水の外観は無色透明でした。また、分離した水と油のSOAPの結果、水からは銅が検出されず、油から銅が検出されました。これらのことから、混合前の潤滑油に存在していた銅は水に溶け込まなかったことを示しています。銅が水に溶け込まなかった原因としては、銅がイオン化しておらず油中には.μm以下の銅系粒子が存在していたか、或いは、銅イオンが親油基をもつ有機化合物となっていた可能性や、界面活性剤の影響を受けて油溶性の状態となっていた可能性が考えられます。銅は酸化劣化の触媒となり、劣化速度を促進させるため、今後、潤滑油の劣化進行が懸念されます。更油、或いは定期的な分析銅がppmと高濃度で検出されていることから、今後、銅が触媒となって、潤滑油の劣化が進行することが懸念されるため、可能であれば更油を推奨します。更油が実施できない場合は、潤滑油の劣化進行を監視するため、定期的な分析を推奨します。冷却器配管の点検冷却器配管の溶出・摩耗が懸念されます。冷却配管にピンホールが発生した場合、潤滑油に水分が混入しますので、冷却器配管の点検を推奨します。異常摩耗の早期発見のパラメータであるIs値は-レベルと正常であり、異常摩耗の兆候を示す摩耗粒子は顕著に観察されませんでした。但し、SOAPで銅がppmと高濃度で検出されたことから、冷却器配管等の銅を使用した箇所の溶出・摩耗が発生していると考えられます。冷却器配管の溶出・摩耗であった場合、冷却配管にピンホールが発生することへの注意が必要です。この場合、潤滑油に水分が混入しますので、水分濃度を監視する必要があります。さらに油中の銅濃度が以上になった場合、別添資料鉱油の酸化に対する金属触媒の影響に示すとおり油の劣化速度が加速することがわかっています。検出された銅濃度はppmと、以上であることから、今後の劣化進行が懸念されます。計数汚染度、重量汚染度は共に良好です。粘度、水分、酸価、IRの各データは良好です。
報告№109-09136 報告№112-00589 | 分析№109-001160 分析№112-002438 | 112-002438 | 分析の結果、潤滑油の劣化はなく、汚染度は良好な範囲にあることから、継続使用可能な状態にあると判断します。但し、異種油の混入、または油名が違う可能性がありますので、以下の対策を推奨します。軸受分析の結果、軸受は継続使用可能な状態にあると判断します。異種油の混入および油名の確認分析データから新油と一致しないデータが確認されたことから、異種油の混入または油名が違っている可能性があります。油は設備の条件にあった適正な性能のものを使用することが重要であるため、異種油の混入の有無、油名を再確認することを推奨します。定期的な分析定期的に分析を実施することにより、データの変化から異常の兆候を早期に発見することが可能となります。また、今回は対象設備の初回分析であるため、あと最低でも回分析を実施し、分析データの変化から今後の分析周期を検討することを推奨します。はフェログラフィーおよびSOAP-Tの結果から総合的に判断した結果、Is値はやや高いものの、観察された摩耗粒子のサイズはμm以下が支配的であることから、正常な状態にあると考えられます。フェログラフィー【定量分析：Is値】Is値は異常摩耗の早期発見パラメータのつで、摩耗粒子を定量化するために用います。今回のIs値はの乗とやや高い値でした。フェログラフィー【定性分析：摩耗粒子および摩耗形態観察】分析結果から比較的多く観察された摩耗粒子は、以下の通りでした。正常な摩耗粒子・潤滑状態が正常なマイルド摩耗により発生。Iカップリング発光分光分析【SOAP-T】検出された金属元素から発生箇所を推定すると、以下の通りでした。鉄、銅、ニッケル・軸受等リン、亜鉛、カルシウム、ナトリウム・外部混入異物SOAP-Tの結果、リン、亜鉛が比較的高い値でした。ご提供頂いた新油ダフニータービンには、添加剤は含まれていないことから、異種油の混入、または油名の誤りなどが考えられます。は良好と判断します。計数汚染度計数汚染度は、NAS級と当社推奨の管理限界値NAS級以下であり、良好と判断します。重量汚染度は、.mg/mlと当社推奨の管理限界値mg/ml以下であり、良好と判断します。光学顕微鏡写真重量汚染度で濾過したフィルタ表面上の夾雑物を光学顕微鏡で観察した結果、鉄錆、砂等が観察されました。IRチャートの結果、新油と使用油のスペクトルパターンが一致してない箇所が確認されました。粘度粘度は、.mm/sと新油値mm/sに比較して、粘度変化率は-％と当社推奨の管理限界値である±％以内であり、良好と判断します。水分は、と当社推奨の管理限界値の以下であり、良好と判断します。酸価は、.mgKOH/gと新油値.mgKOH/gに比較して変化はないことから、良好と判断します。IRIRチャートの結果、新油と使用油のスペクトルパターンが一致してない箇所が確認されました。異種油の混入、または油名の誤りなどが考えられます。
報告№109-09136 報告№112-00589 | 分析№109-001160 分析№112-002439 | 112-002439_date130403 | 分析の結果、潤滑油の劣化は確認されていないことから、継続使用可能な状態にあると判断します。但し、油中の汚染度が高く、汚染物がギヤ歯面や軌道面に噛み込み摩耗が進行することが懸念されることと、異種油の混入、または油名が違う可能性がありますので、以下の対策を推奨します。減速機分析の結果、減速機は継続使用可能な状態にあると判断します。但し、疲労摩耗が発生しており、今後も摩耗の進行を傾向監視するため、以下の対策を推奨します。異種油の混入および油名の確認分析データから新油と一致しないデータが確認されたことから、異種油の混入または油名が違っている可能性があります。油は設備の条件にあった適正な性能のものを使用することが重要であるため、異種油の混入の有無、油名を再確認することを推奨します。定期的な分析定期的に分析を実施することにより、データの変化から異常の兆候を早期に発見することが可能となります。また、今回は対象設備の初回分析であるため、あと最低でも回分析を実施し、分析データの変化から今後の分析周期を検討することを推奨します。今後、疲労摩耗の進行が懸念されるため、出来るだけ早めに回目の分析を実施することを推奨します。濾過または更油油中の汚染度が高いことから、摩耗粒子や異物等がギヤ歯面や軸受軌道面に噛み込むことによる摩耗の進行が懸念されるため、濾過または更油を推奨します。粘度は当社推奨の管理限界値を超え、IRチャートの結果、新油と使用油のスペクトルパターンが一致してない箇所が確認されました。粘度粘度は、.mm/sと新油値mm/sに比較して、粘度変化率は+％で、当社推奨の管理限界値である±％を超えていました。適正な粘度範囲で使用していない場合、粘性抵抗が増大することにより、油温が上昇して、油劣化の進行に繋がることが懸念されます。水分は、.ppmと当社推奨の管理限界値の以下であり、良好と判断します。酸価は、.mgKOH/gと新油値.mgKOH/gに比較して高いものの、IRの結果で油劣化の兆候を示すカルボン酸の吸収が確認されていないことから、良好と判断します。IRIRチャートの結果、新油と使用油のスペクトルパターンが一致してない箇所が確認されました。異種油の混入、または油名の誤りなどが考えられます。計数汚染度は当社推奨の管理限界値を超えていました。計数汚染度計数汚染度は、NAS級以上と当社推奨の管理限界値NAS級を超えていました。重量汚染度は、mg/mlでした。光学顕微鏡写真重量汚染度で濾過したフィルタ表面上の夾雑物を光学顕微鏡で観察した結果、金属片、鉄錆、砂等が観察されました。はフェログラフィーおよびSOAP-Tの結果から総合的に判断した結果、継続使用は可能ですが、機器の機能を保持するためにも傾向管理が有用と考えます。フェログラフィー【定量分析：Is値】Is値は異常摩耗の早期発見パラメータのつで、摩耗粒子を定量化するために用います。今回のIs値はの乗とやや高い値でした。フェログラフィー【定性分析：摩耗粒子および摩耗形態観察】観察された代表的な摩耗粒子は、以下の通りでした。疲労摩耗粒子・繰返し応力を受けて発生。フリクションポリマ・局部的に高圧・高温となる場合に発生。Iカップリング発光分光分析【SOAP-T】検出された金属元素から発生箇所を推定すると、以下の通りでした。鉄、鉛、クロム、ニッケル・軸受等リン、モリブデン・添加剤亜鉛、カルシウム、アルミニウム、ナトリウム・外部混入異物SOAP-Tの結果、亜鉛が比較的高い値でした。ご提供頂いた新油ダフニースーパーギヤには、添加剤として含まれていないことから、異種油の混入、または油名の誤りなどが考えられます。バックラッシご提供いただいた減速機に関する情報からハスバ歯車の組み合わせの段減速機構であり、この歯車の構成から接触点箇所のバックラッシを求めました。尚、油量が不明でしたので、Lと仮定しました。ギヤのバックラッシの増加量を求めた結果、接触点箇所でバックラッシの増加量は、約μmと推定されます。バックラッシ増加分の上限値は、メーカにより差異はあるものの、当社の推奨するバックラッシは、一般に推奨されるμmを管理目安にしています。この値に比較して十分に小さい値です。
報告№109-09136 報告№111-00114 | 分析№109-001160 分析№111-000596 | 111-000596 | 潤滑油および軸受は継続使用可能な状態あると判断します。Iカップリング発光分光分析供試のタービン油を分析した結果、SOAP／D－SOAPで錫、リン、カルシウム、ケイ素、ナトリウム、ホウ素が検出されました。これらの検出された金属元素から発生箇所を推定すると錫・軸受等リン・オイル添加剤カルシウム、ケイ素、ナトリウム、ホウ素・外部混入異物であると思われます。このうち、機械部品が摩耗したと思われる元素はのグループですが、検出されている軸受メタル成分の検出量が僅かであることから軸受は健全であると判断します。水分、計数汚染度は共に良好でした。粘度、全酸価、IR、RBOTの各データは良好でした。
|  | 100-00222 | 分析の結果、D-SOAPでクランクメタルの主成分である錫が検出されておらず、クランクメタルの摩耗は確認されませんでした。一方、計数汚染度がNAS級と良好であり、且つ、摩耗の過酷度を示すIs値がの乗と当社が推奨する管理基準値以内にあり、現在の所、正常の範囲にあると判断します。但し、潤滑状態を管理するためには、摩耗の進行速度を把握することが重要であり、定期的な分析が必要と判断します。尚、SOAPでケイ素がppm検出されていますが、油の添加剤として含まれる消泡剤の密度が基油に比較して大きく、オイルタンク底部に沈殿し、今回採油で、濃度の高いところを採取した可能性があります。又、消泡剤の他には、外部から混入した砂等を検出する場合がありますが、フェログラフィーの結果で確認された砂が若干観察されており、ケイ素が検出された原因は、消泡剤と外部から混入した砂と判断します。
報告№109-09249 報告№110-00306 | 分析№109-001747 分析№110-001218 | 110-001218 | ポンプ＋電動機分析の結果、全ての分析項目の値が当社推奨の管理基準を満たしており、新油分析値との比較結果も問題となる値はなかったことから、油は継続使用可能な状態であり、運転中における潤滑状態も正常であったものと判断します。分析結果特性低下特性低下に係るパラメータの分析結果は良好と判断します。粘度粘度はmm/sと新油値mm/sに対する粘度変化率は+.％で、当社推奨の管理限界値である±％以内にあり、良好と判断します。全酸価添加タービン油の全酸価は、油メーカによって初期値が違うため統一した管理基準を設定するのが困難であることから、当社では管理限界値を設定しておらず、新油分析値との比較及び他の分析項目の結果より全酸価の状態判断を行います。その結果、全酸価は.mgKOH/gと新油値.mgKOH/gに比較して若干高くなっていますが、IRチャートに示すように劣化の兆候として現れるカルボン酸などの有機物・有機化合物の発生が確認されていないことから、異常のない値と判断します。酸化安定度酸化安定度はminであり、当社推奨の管理限界値のmin以上であることから良好と判断します。有機物・有機化合物有機物・有機化合物は、IRチャートによる新油分析値との比較の結果、cm-付近に劣化の兆候を示すカルボン酸の吸収が確認されていないことから、良好と判断します。色相はL.であり、新油値のLに比較して大きな変化はないことから、良好と判断します。汚染に係るパラメータの分析結果は良好と判断します。水分はであり、当社推奨の管理限界値の以下であることから良好と判断します。汚染粒子数はNAS級であり、当社推奨の管理限界値のNAS級以内であることから良好と判断します。汚染度物重量はmg/mlであり、当社推奨の管理限界値のmg/ml以内であることから良好と判断します。摩耗運転中における潤滑状態は正常であったものと判断します。異常摩耗の早期発見パラメータであるフェログラフィーのIs値がのマイナス乗と当社基準値と比較して良好の範囲にあったことから潤滑箇所の潤滑状態は正常と判断します。金属濃度SOAP法により金属濃度を測定した結果、金属元素は検出されなかったことから、潤滑箇所で発生する金属接触による摩耗や、外部からの異物などの混入は見られず良好と判断します。金属濃度酸溶解法により金属濃度を測定した結果、潤滑箇所で発生する金属接触によって検出される鉄がと僅かに検出されましたが良好と判断します。
報告№108-8021 報告№108-8021 | 分析№108-03258 分析№108-03258 | 108-03258 | 本試料油は、採油量がmlと少なく、汚染粒子数、汚染物重量は規定量確保できなかったため、参考値としてお考え下さい。分析の結果、汚染粒子数、汚染物重量共に当社推奨の管理限界値を超えています。摩耗粒子の形態観察で外部から混入したと思われる鉄錆、砂等が多く観察され、金属濃度酸溶解法で油の添加剤成分であるカルシウム、外部から混入したと思われるバリウムが多く検出されたことから、汚染度が高い要因は、油の添加剤成分の析出と外部混入異物の影響と考えられます。異常摩耗の早期発見パラメータであるフェログラフィーのIs値が、混合潤滑の初期的段階であるの乗ですが、摩耗粒子がほとんど観察されず、外部混入物が支配的であることから、Is値が高い要因は、外部混入物の影響と考えられますので、継続可能な状態にあると判断します。今回の採油で全量抜き取っており、採油後には新油が充填されていると思われますが、今後新油を充填する場合は、機器内部の洗浄とともに、補充油を濾過機などを使用して清浄な潤滑油を充填することを推奨します。一方、潤滑油の基本性状の粘度および、特性低下を知るパラメータである全酸価、有機物・有機化合物、酸化安定度は、各データとも良好な範囲内にあり、特性低下は認められなかったことからこの油は継続使用可能と判断します。特性低下全ての項目が良好な範囲にあったことから特性低下は認められず良好と判断します。全酸価は良好と判断します。全酸価はmgKOH/gと新油値mgKOH/gに比較して高い値であるものの、有機物・有機化合物の結果で油劣化の兆候を示すカルボン酸の吸収が確認されていないことから、良好と判断します。有機物・有機化合物の結果、良好と判断します。有機物・有機化合物の結果、油劣化の兆候を示すカルボン酸の吸収が確認されていないことから、良好と判断します。酸化安定度の結果、良好と判断します。酸化安定度はminと当社推奨の管理限界値のmin以上であり、良好と判断します。色相は良好と判断します。色相はLと新油値のLに比較して大きな変化はなく、良好と判断します。汚染粒子数、汚染物重量共に当社推奨の管理限界値を超えています。汚染粒子数は当社推奨の管理限界値を超えています。汚染粒子数はNAS級以上と当社推奨の管理限界値のNAS級を超えています。汚染物重量は当社推奨の管理限界値を超えています。汚染物重量はmg/mlと当社推奨の管理限界値のmg/mlを超えています。摩耗摩耗粒子の結果、外部から混入したと思われる鉄錆、砂等が多く観察されています。摩耗粒子の結果、外部から混入したと思われる鉄錆、砂等が多く観察されています。異常摩耗の早期発見パラメータであるフェログラフィーのIs値がの乗とやや高く、摩耗粒子の形態観察の結果、外部から混入したと思われる鉄錆、砂等が多く観察されています。金属濃度SOAPの結果は良好です。金属濃度SOAPの結果、油の添加剤成分であるリン、亜鉛、カルシウム、外部から混入したと思われるバリウムが検出されています。金属濃度酸溶解法の結果、鉄が検出されています。金属濃度酸溶解法の結果、鉄、油の添加剤成分であるリン、亜鉛、カルシウム、外部から混入したと思われるバリウム、アルミニウム、ナトリウムが検出されています。
報告№109-09249 報告№112-00273 | 分析№109-001747 分析№112-001101 | 112-001101_date120927 | 潤滑油および対象設備は継続使用可能な状態にあると判断します。但し、今後も摩耗の進行を傾向監視するため、以下の対策を推奨します。定期的な分析凝着摩耗の進行を監視するため、定期的に分析を実施し、分析データによる摩耗の進行状況を確認することを推奨します。はフェログラフィーおよびSOAP／D-SOAPの結果から総合的に判断した結果、やや厳しい状態にあると考えられます。フェログラフィー【定量分析：Is値】Is値は異常摩耗の早期発見パラメータのつで、摩耗粒子を定量化するために用います。今回のIs値はの乗と低い値でした。フェログラフィー【定性分析：摩耗粒子および摩耗形態観察】分析結果から比較的多く観察された粒子は、以下の通りでした。正常な摩耗粒子・潤滑状態が正常なマイルド摩耗により発生。シビア粒子・潤滑状態がやや厳しい凝着摩耗により発生。金属潤滑部が局部的に油膜切れを起していると考えられます。Iカップリング発光分光分析【SOAP／D-SOAP】検出された金属元素から発生箇所を推定すると、以下の通りでした。鉄、亜鉛・ギヤ、軸受等ナトリウム・外部混入異物水分、汚染粒子数、汚染度物重量は共に良好でした。．粘度、全酸価、酸化安定度、有機物・有機化合物の各データは良好でした。分析結果特性低下特性低下に係るパラメータの分析結果は良好と判断します。粘度粘度は.mm/sと新油値mm/sに対する粘度変化率は+％で、当社推奨の管理限界値である±％以内にあり、良好と判断します。全酸価添加油の全酸価は、油メーカによって初期値が違うため統一した管理基準を設定するのが困難であることから、当社では管理限界値を設定しておらず、新油分析値との比較及び他の分析項目の結果より全酸価の状態判断を行います。その結果、全酸価は.mgKOH/gと新油値.mgKOH/gに比較して若干高くなっていますが、IRチャートに示すように劣化の兆候として現れるカルボン酸などの有機物・有機化合物の発生が確認されていないことから、良好と判断します。酸化安定度酸化安定度はminであり、当社推奨の管理限界値のmin以上であることから良好と判断します。有機物・有機化合物有機物・有機化合物は、IRチャートによる新油分析値との比較の結果、cm-付近に劣化の兆候を示すカルボン酸の吸収が確認されていないことから、良好と判断します。色相はLであり、新油値のL.に比較して大きな変化はないことから、良好と判断します。汚染に係るパラメータの分析結果は良好と判断します。水分は.ppmであり、当社推奨の管理限界値の以下であることから良好と判断します。汚染粒子数はNAS級であり、当社推奨の管理限界値のNAS級以下であることから良好と判断します。汚染度物重量は.mg/mlであり、当社推奨の管理限界値のmg/ml以下であることから良好と判断します。摩耗フェログラフィーによる摩耗粒子の観察の結果、潤滑状態が正常な場合に発生する摩耗粒子、金属潤滑部が局部的に油膜切れを起して発生するシビア粒子が比較的多く観察されました。異常摩耗の早期発見パラメータであるフェログラフィーのIs値がの乗と良好の範囲にあるものの、摩耗粒子の形態観察の結果、潤滑状態が正常な場合に発生する摩耗粒子、金属潤滑部が局部的に油膜切れを起して発生するシビア粒子が比較的多く観察されました。金属濃度SOAP法により金属濃度を測定した結果、潤滑箇所で発生する金属接触によって検出される鉄がppm、亜鉛がppm検出されました。金属濃度酸溶解法により金属濃度を測定した結果、潤滑箇所で発生する金属接触によって検出される鉄が、亜鉛が、外部から混入したと思われるナトリウムが検出されました。
報告№109-09136 報告№112-00402 | 分析№109-001160 分析№112-001643 | 112-001643 | 油が黒化した原因は、油の添加剤成分の析出によるスラッジの発生と外部混入異物の影響と思われます。尚、油中の汚染度が高いことから、以下の対策を推奨します。濾過油中の汚染度が高いことから、バルブ類の動作障害やフィルタおよびストレーナの目詰まりが発生することが懸念されるため、濾過を推奨します。はSOAP-Tの結果から判断した結果、やや厳しい状態にあると考えられます。Iカップリング発光分光分析【SOAP-T】検出された金属元素から発生箇所を推定すると、以下の通りでした。鉄、銅、錫・シリンダ内壁、ポンプ内部等リン、亜鉛、カルシウム・添加剤ナトリウム・外部混入異物銅を使用した箇所の溶出・摩耗SOAP-Tの結果、銅が検出されたことから、銅を使用した箇所の溶出・摩耗が発生しています。亜鉛系添加剤を使用している潤滑油で銅が検出される場合、潤滑系統内でこれらの金属が亜鉛系添加剤の影響により溶出することが知られています。今回の検出は、この溶出と摩耗との双方によるものと考えられます。今後、別紙鉱油の酸化に対する金属触媒の影響に示すように濃度の増加に伴い酸化速度が速まる可能性があります。計数汚染度はNAS級と当社推奨の管理限界値に到達し、重量汚染度はmg/mlと当社推奨の管理限界値を超えていました。フィルタ表面の異物観察で鉄錆、砂等が観察され、SOAP-Tで油の添加剤成分である亜鉛、カルシウムが検出されたことから、汚染度が高い要因は、スラッジと外部混入異物の影響と思われます。
報告№108-0071 報告№108-0071 | 分析№108-00387 分析№108-00387 | 108-00387 | 、汚染度、軸受の潤滑状態を確認する。分析の結果、計数汚染度はNAS級と当社推奨の管理限界値に到達し、また、異常摩耗の早期発見パラメータであるフェログラフィーのIs値が高いの乗となっていました。摩耗粒子の形態観察の結果、異物の噛み込みにより発生する切削粒子、金属接触が厳しい場合に発生するシビア粒子、銅合金、外部から混入したと思われる砂がやや多く観察され、フィルタ表面の異物を観察した結果、銅合金、鉄錆、砂が観察されました。更にSOAPでケイ素、D－SOAPで鉄および銅が検出されたことから、汚染度が高い要因は、摩耗と外部混入異物の影響、採油の影響によるものと考えられました。今回の採油は対象設備の停止中に排油口から採油を実施しているため、これらの異物は、排油口配管内部に残留していた汚染物が検出された可能性が高いと思われます。観察された摩耗粒子の形態は、切削摩耗と凝着摩耗が混在しており、特に切削摩耗は異物が混入していない状態に比較して、摩耗進行速度が速く注意が必要です。転がり軸受の場合、分の程度に寿命が低下することが知られています。今後、更に摩耗が進行し、転がり軸受の寿命の指標となるフレーキングに進展することが懸念されるため、油槽内を清掃することを推奨します。また、銅を使用した箇所の摩耗が確認されたため、銅を使用した箇所がないかを確認し、摩耗箇所を特定することを併せて推奨します。一般に潤滑油中からケイ素が検出された場合の原因は、油の消泡剤として使用されることが多い添加剤で、添加濃度が通常～程度であることフェログラフィーで砂が多く観察されることシリコングリースをシール部に塗布している場合、このシリコングリースが潤滑油に混入している可能性が考えられること以上の通りの要因を検討した結果、フェログラフィーで観察された砂はやや多いことから、SOAPでケイ素が検出されたのは、～の可能性が考えられました。原因を絞込むため、シリコングリースを使用している箇所があるかについてご確認下さい。一方、を示す粘度、水分、全酸価、IRの各データは良好の範囲にあることから、この油は継続使用可能と判断します。尚、上述しましたように、今回の採油は停止中の採油であるため、運転中の採油に比較して汚染度は高目に出ている可能性があります。次回採油のタイミングは、粒子の沈降の影響を極力抑え、油中粒子が均一な分散状態に近い状態で採油が実施できるように、対象設備の運転中、または停止直後に採油を実施されることを推奨します。
報告№104-0378 報告№105-6000 | 分析№104-02669 分析№105-00061 | 105-00061 | 初期試験を実施した結果、計数汚染度はNAS級と初期値としてはやや高い値でした。摩耗粒子形態観察で、外部から混入した鉄錆・砂が観察されたことから、汚染度が高い要因は、外部から混入した異物によるものと考えられます。混入による影響は直ちにないものの、今後、これらの異物が軸受摺動面に噛み込み摩耗が進行することが懸念されるため、～ヶ月後に精点Bを実施し、汚染状況及び摩耗の進行状況を確認されることを推奨します。これらのことは、計数汚染度がNAS級と初期値としてはやや高いこと異常摩耗の早期発見パラメータであるフェログラフィーのIs値がと良好の範囲にあるものの、摩耗粒子形態観察の結果、外部から混入した鉄錆・砂が観察されたこと以上のことから判断しました。
報告№109-09136 報告№113-00097 | 分析№109-001160 分析№113-000381 | 113-000381 | 濾過前の試料油を分析した結果、前回に比較してD-SOAPでメタルの主成分である錫がからに若干増加していました。メタルの摩耗D-SOAPでメタルの主成分である錫が増加傾向を示していたことから、軸受メタルの摩耗が進行していると推定されます。今後、さらに摩耗が進行することが懸念されます。これらの障害発生に対する弊害を勘案の上、今後も定期的にトライボ診断を実施し、摩耗の進行状況を確認することを推奨します。
報告№104-0401 | 分析№104-02771 | 104-02771 | トライボ診断により、機器軸受の潤滑状態、潤滑油の劣化状態を診断することを目的としました。分析の結果、本軸受は継続使用可能な範囲にあると判断します。このことは、D-SOAPで転がり軸受の摩耗により発生する鉄が検出されたものの、フェログラフィーの結果、異常摩耗の早期発見パラメータであるIs値がの乗と良好の範囲にあること計数汚染度がNAS級と良好の範囲にあること以上のことから判断しました。
報告№109-09094 報告№112-00124 | 分析№109-000870 分析№112-000435 | 112-000435_旧 | 潤滑油および対象設備は継続使用可能な状態にあると判断します。はフェログラフィーおよびSOAP-Tの結果から総合的に判断した結果、正常な状態にあると考えられます。フェログラフィー【定量分析：Is値】Is値は異常摩耗の早期発見パラメータのつで、摩耗粒子を定量化するために用います。今回のIs値はのマイナス乗と低い値でした。フェログラフィー【定性分析：摩耗粒子および摩耗形態観察】分析結果から比較的多く観察された粒子は、以下の通りでした。正常な摩耗粒子・潤滑状態が正常なマイルド摩耗により発生。Iカップリング発光分光分析【SOAP-T】検出された金属元素から発生箇所を推定すると、以下の通りでした。ニッケル・軸受等リン・添加剤カルシウム、ナトリウム・外部混入異物．水分、計数汚染度、重量汚染度は共に良好でした。．粘度、酸価、IR、RBOTの各データは良好でした。尚、RBOTがminと新油値のminに比較してmin減少していました。このまま継続使用した場合、この減少傾向から限界値に到達するのは、別紙図RBOTの減少傾向に示すように年月と推定されました。残りの継続使用期間は、約年ヶ月であると予測されます。≪状態監視とパラメータ≫分析の目的および各分析のパラメータは以下の通りです。特性低下目的：油の分析結果から、や劣化傾向ならびに添加剤の消耗程度、残存寿命などを確認する。粘度JISK酸価JISK赤外線吸収スペクトルJISK酸化安定度試験JISK汚染目的：油の分析結果から、砂塵あるいは水・異種油などによるや、異物混入の有無を確認する。水分JISK計数汚染度JISB重量汚染度JISB光学顕微鏡観察摩耗目的：油中の摩耗粒子を分析する事により、回転・摺動部の潤滑状態、摩耗劣化の程度、余寿命などを解析する。摩耗診断電子顕微鏡観察JISKX線マイクロアナリシス油中金属濃度JISK≪分析結果≫特性低下粘度：良好粘度値.mm/sの新油値.mm/sに対する変化率は-％であり、当社推奨の管理限界値±％以内に留まっています。酸価：良好酸価.mgKOH/gは新油値の.mgKOH/g以内にあることから、問題は無いと判断します。赤外線吸収スペクトル：良好酸化安定度試験：良好酸化安定度試験の結果、数値minは当社推奨の管理限界値min以上に留まっており、現時点での使用は可能と判断します。汚染水分：良好水分値.ppmは当社推奨の管理限界値以内に留まっています。計数汚染度：良好計数汚染度はNAS級と当社推奨の管理限界値NAS級以内にあります。重量汚染度：良好重量汚染度は.mg/mlと当社推奨の管理限界値mg/ml以内にあります。光学顕微鏡観察：良好光学顕微鏡写真は捕捉された汚染物の量は少なく、スラッジは確認されませんでした。摩耗摩耗診断：良好摩耗診断の結果、異常摩耗の早期発見パラメータであるIs値がのマイナス乗と良好の範囲にあることから、潤滑状態は正常と判断します。電子顕微鏡観察・X線マイクロアナリシス：今回は実施していません。油中金属濃度：良好油中金属濃度の結果、ニッケル、油の添加剤成分であるリン、外部から混入したと思われるカルシウム、ナトリウムが検出されたものの、良好と判断します。
報告№109-09136 報告№112-00589 | 分析№109-001160 分析№112-002485 | 112-002485 | グリースグリースはちょう度の低下が確認されていることから、将来的な摩耗進行の有無を確認するためにも傾向監視を継続することが有効です。軸受は継続使用可能な状態にあると判断します。但し、凝着摩耗が発生しており、今後も摩耗の進行を傾向監視するため、以下の対策を推奨します。グリースの交換ちょう度の低下がみられ、グリースが硬化していることが確認されました。硬化したグリースを使用した場合、油分の流動性がなくなり、軸受等で良好な油膜が保持されにくくなる可能性があるため、グリースの交換を推奨します。異種グリースの混入およびグリース名の確認分析データから新グリースと一致しないデータが確認されたことから、異種グリースの混入またはグリース名が違っている可能性があります。グリースは設備の条件にあった適正な性能のものを使用することが重要であるため、異種グリースの混入の有無、グリース名を再確認することを推奨します。定期的な分析定期的に分析を実施することにより、データの変化から異常の兆候を早期に発見することが可能となります。また、今回は対象設備の初回分析であるため、あと最低でも回分析を実施し、分析データの変化を確認することを推奨します。尚、分析結果からSOAP-Tの鉄濃度が比較的高く、今後、凝着摩耗の進行が懸念されるため、出来るだけ早めに回目の分析を実施することを推奨します。はフェログラフィーおよびSOAP-Tの結果から総合的に判断した結果、継続使用は可能ですが、機器の機能を保持するためにも傾向管理が有用と考えます。フェログラフィー【定性分析：摩耗粒子および摩耗形態観察】分析結果から観察された摩耗粒子は、以下の通りでした。正常な摩耗粒子・潤滑状態が正常なマイルド摩耗により発生。シビア粒子・潤滑状態がやや厳しい凝着摩耗により発生。金属潤滑部が局部的に油膜切れを起していると考えられます。観察された摩耗粒子の中でもシビア粒子は、注意が必要です。シビア粒子は、凝着摩耗に分類されます。これらの摩耗粒子は、軌道面で凝着、破断を繰り返し、この過程で生じる移着粒子が成長して摩耗粒子となります。そのため、軌道面では局部的に油膜切れが発生していることを示しています。この状態が継続した場合、摩耗粒子のサイズは徐々に大型化していき、軸受の損傷に至る場合がありますので、傾向監視が必要です。Iカップリング発光分光分析【SOAP-T】検出された金属元素から発生箇所を推定すると、以下の通りでした。鉄、鉛、ニッケル、錫・軸受等リン、亜鉛、カルシウム、バリウム、ナトリウム・添加剤、増ちょう剤鉄以外に、鉛、ニッケル、錫が比較的高い値でした。これらの元素が含まれている材質には、一般に、すべり軸受に使用されるホワイトメタルがありますが、本軸受は転がり軸受であり、図面で確認したところホワイトメタルを使用している箇所は確認されませんでした。その他に使用している箇所として考えられるのは、転がり軸受の保持器が考えられます。保持器には、鋼板SリンCC、銅合金、アルミ合金、樹脂などを使用することがあります。この中で、上記元素が含まれているのはアルミ合金が該当しますが、グリース分析の結果からアルミニウムは検出されていないことから、検出された元素は、保持器が摩耗したものである可能性は低いと考えられました。グリースは流動性が低く、新グリースを補給しても油槽内にある全てのグリースが入れ替わることは困難であることから、今回使用されているグリースに入っていない成分が検出された要因は、以前使用していたグリースに含まれていた金属成分が、今回の使用グリースと混合して検出されたと推定されます。グリースの物理的性状滴点、水分、酸価の各データは良好でした。ちょう度ちょう度は、と当社推奨の管理上限値のより低くなっており、グリースが硬化していることが分かりました。硬化したグリースを使用した場合、油分の流動性がなくなり、軸受等で良好な油膜が保持されにくくなる可能性があります。IRIRの結果、新グリースのIRスペクトルと一致しない箇所が確認されました。異種グリースの混入、またはグリース名の誤りなどが考えられます。
報告№109-09094 報告№110-00627 | 分析№109-000905 分析№110-002773 | 110-002773 | は良好と判断します。尚、RBOTがminと新油値のminに比較してmin減少していました。このまま継続使用した場合、この減少傾向から限界値に到達するのは、別紙図RBOTの減少傾向に示すように年月と推定されました。残りの継続使用期間は、約年ヶ月であると予測されます。潤滑油は継続使用可能な状態にあると判断します。≪状態監視とパラメータ≫分析の目的および各分析のパラメータは以下の通りです。特性低下目的：油の分析結果から、や劣化傾向ならびに添加剤の消耗程度、残存寿命などを確認する。粘度JISK全酸価JISK赤外線吸収スペクトルJISK酸化安定度試験JISK汚染目的：油の分析結果から、砂塵あるいは水・異種油などによるや、異物混入の有無を確認する。水分JISK計数汚染度JISB重量汚染度JISB光学顕微鏡観察摩耗目的：油中の摩耗粒子を分析する事により、回転・摺動部の潤滑状態、摩耗劣化の程度、余寿命などを解析する。摩耗診断電子顕微鏡観察JISKX線マイクロアナリシス油中金属濃度）JISK≪分析結果≫特性低下粘度：良好粘度値mm/sの新油値mm/sに対する変化率は+％であり、当社推奨の管理限界値±％以内に留まっています。全酸価：良好全酸価.mgKOH/gは新油値の.mgKOH/g以内にあることから、問題は無いと判断します。赤外線吸収スペクトル：良好酸化安定度試験：良好酸化安定度試験の結果、数値minは当社推奨の管理限界値min以上に留まっており、現時点での使用は可能と判断します。汚染水分：良好水分値.ppmは当社推奨の管理限界値以内に留まっています。計数汚染度：今回は実施していません。重量汚染度：今回は実施していません。光学顕微鏡観察：今回は実施していません。摩耗摩耗診断電子顕微鏡観察・X線マイクロアナリシス：今回は実施していません。油中金属濃度：今回は実施していません。
報告№104-0378 報告№105-4502 | 分析№104-02669 分析№105-00142 | 105-00142 | 精点Aを実施した結果、全てのデータが良好であることから、この油は継続使用可能であり、潤滑状態も正常と判断します。尚、RBOTがminと前回のminに比較してmin上昇しています。RBOTの試験規格では、繰り返し許容差を下式により規定しています。許容差＝×回の測定値の平均この式より、今回の分析値ではminが繰り返し許容差です。したがって、今回のRBOT値の上昇はバラツキの範囲にあると考えられ、継続使用可能な範囲であると判断します。
報告№107-0366 報告№108-0263 | 分析№107-01900 分析№108-01888 | 108-01888 | 濾過前の試料油を分析した結果、全てのデータが良好でした。尚、RBOTが前回に比較し、min上昇していました。RBOTが上昇した理由は、更油、補給を実施した仮設タンクで他の軸受油および圧油と混合して濾過を実施した濾過機配管内や仮設タンクなどに油が残留していた以上のことが考えられました。お客様からの情報および採油状況によると、およびではないことから、の可能性が考えられました。今後は、今回のRBOT値によりデータ管理を行います。
報告№109-09136 報告№111-00396 | 分析№109-001160 分析№111-001892 | 111-001892 | 潤滑油および減速機は継続使用可能な状態にあると判断します。切削摩耗の進行を監視するため、定期的に分析を実施し、摩耗の進行状況を確認することを推奨します。フェログラフィー異常摩耗の早期発見パラメータとして摩耗粒子を定量化して評価するフェログラフィーのIs値は、前回のの乗から乗に上昇し、潤滑状態が厳しくなっていることを示していました。摩耗粒子の形態で比較的多く観察された粒子は、潤滑状態が正常な場合に発生する摩耗粒子異物の噛み込みにより発生する切削粒子でした。これらの摩耗粒子が観察された場合、潤滑部で発生している摩耗形態は、正常なマイルド摩耗異物による切削摩耗であることが分かります。減速機で切削摩耗が発生した場合、減速機内部で使用されている転がり軸受が切削摩耗により生じた軌道面の損傷が起点となって寿命が分の程度に低下することがあることから、切削摩耗には十分注意する必要があります。切削摩耗の発生原因となる混入異物が残留している場合、この異物により切削摩耗が継続して発生する可能性があります。Iカップリング発光分光分析供試の潤滑油を分析した結果、検出された金属元素は、SOAPの結果表に示すように、鉄、銅、錫、リン、カルシウム、バリウム、ナトリウムが検出されました。これらの検出された金属元素から発生箇所を推定すると鉄、銅、錫・ギヤ・軸受等リン・オイル添加剤カルシウム、バリウム、ナトリウム・外部混入異物であると思われます。このうち、機械部品が摩耗したと思われる元素はのグループです。バックラッシご提供いただいた減速機に関する情報から、スパイラルベベルギヤであり、この部分のバックラッシを求めました。その結果、減速機のギヤ歯面に摩耗が集中していたと仮定した場合、バックラッシの増加量は分解点検から時間でμmと推定されました。バックラッシ増加分の上限値は、メーカにより差異はあるものの、当社の推奨するバックラッシは、一般に推奨されるμmを管理目安にしています。この値に比較して十分に小さい値です。前回に比較して計数汚染度はNAS級からNAS級にランク減少し、良好でした。前回同様に粘度、水分、全酸価、IRの各データは良好でした。
報告№107-4530 報告№107-0313 | 分析№107-01164 分析№107-01644 | 107-01644 | 、汚染度、軸受の潤滑状態を確認する。今回の採油は、機器停止中に恒設ドレンラインから実施しているため、油循環中に採油した場合に比較し、油中粒子の沈降の影響を受け、分析データが高濃度に出る可能性があります。今回の分析は以上のことを踏まえて結果を検討しました。分析の結果、高濃度の部分を採油したにもかかわらず、全てのデータが良好の範囲にありました。このことから、機器の潤滑状態は正常であり、この油は継続使用可能と判断します。尚、上述しましたように、今回の採油は停止中の採油であるため、循環中の採油に比較してデータが高目に出る可能性があります。これは、運転中の採油であったなら今回データより低い値になることが考えられます。次回採油は、粒子の沈降の影響を極力抑え、油中粒子が均一な分散状態に近い状態で採油が実施できるように、主機運転中、または停止直後に採油を実施されることを推奨します。
報告№109-09501 報告№109-09501 | 分析№109-003059 分析№109-003059 | 109-003059 | 、汚染、潤滑状態は良好と判断します。潤滑油および対象設備は継続使用可能な状態にあると判断します。≪状態監視とパラメータ≫分析の目的および各分析のパラメータは以下の通りです。特性低下目的：油の分析結果から、や劣化傾向ならびに添加剤の消耗程度、残存寿命などを確認する。粘度JISK全酸価JISK赤外線吸収スペクトルJISK酸化安定度試験JISK汚染目的：油の分析結果から、砂塵あるいは水・異種油などによるや、異物混入の有無を確認する。水分JISK計数汚染度JISB重量汚染度JISB光学顕微鏡観察摩耗目的：油中の摩耗粒子を分析する事により、回転・摺動部の潤滑状態、摩耗劣化の程度、余寿命などを解析する。摩耗診断電子顕微鏡観察JISKX線マイクロアナリシス油中金属濃度）JISK≪分析結果≫特性低下粘度：良好粘度値mm/sの新油値mm/sに対する変化率は+％であり、当社推奨の管理限界値±％以内に留まっています。全酸価：良好全酸価.mgKOH/gは新油値の.mgKOH/gに比較し高くはあるものの、有機物・有機化合物試験の結果で油劣化の兆候を示すカルボン酸の吸収が見られないことから問題は無いと判断します。赤外線吸収スペクトル：良好酸化安定度試験：良好酸化安定度試験の結果、数値minは当社推奨の管理限界値min以上に留まっており、現時点での使用は可能と判断します。汚染水分：良好水分値は当社推奨の管理限界値以内に留まっています。計数汚染度：良好計数汚染度はNAS級と当社推奨の管理限界値NAS級以内にあります。重量汚染度：良好重量汚染度は.mg/mlと当社推奨の管理限界値mg/ml以内にあります。光学顕微鏡観察：良好光学顕微鏡写真は捕捉された汚染物の量は少なく、スラッジは確認されませんでした。摩耗摩耗診断：良好摩耗診断の結果、異常摩耗の早期発見パラメータであるIs値がのマイナス乗と良好の範囲にあることから、潤滑状態は正常と判断します。電子顕微鏡観察・X線マイクロアナリシス：今回は実施していません。油中金属濃度：良好油中金属濃度の結果、外部から混入したと思われるナトリウムが検出されたものの微量であることから、良好と判断します。
報告№102-4071 | 分析№102-03015 | 102-03015 | 分析の結果、SOAPの銅が前回に比較して、若干増加していました。銅濃度が上昇してくると以下の点に注意が必要です。それは、油の添加剤成分である亜鉛と反応して油に溶出する仮に、冷却管表面から発生している場合、ピンホールが発生し、水分が混入する可能性があると考えられまので、水分濃度に注意が必要銅濃度は別紙鉱油の酸化に対する金属触媒の影響に示すようにを超えると油の劣化速度が加速しますので、以下で管理する必要があるです。
報告№108-5071 報告№113-00677 | 分析№108-02721 分析№113-002928 | 113-002928 | 消泡性能の低下が確認されました。今後は障害予防を目的に以下の対策を推奨します。追加分析消泡性能が低下した場合、ギヤ歯面での油膜形成に影響が出て摩耗が進展することがありますので、フェログラフィーおよびSOAP-Tを追加して摩耗により発生する油中金属濃度や潤滑状態を確認することを推奨します。泡立ち試験泡立ち試験の結果は、-と新油値が-であるのに比較して高い値となっていたことから、消泡性能が低下していることが分かりました。今後の使用状況によっては油の酸化劣化が進行したり、ギヤ歯面およびベアリング軌道面で油膜切れが発生したりする場合があるため、消泡剤の添加による消泡性能の改善など何らかの対応が必要になると思われます。分析結果消泡性能が低下していることが確認されました。粘度粘度はmm/sと新油値mm/sに比較して、粘度変化率は-％で、当社推奨の管理限界値である±％以内にあり、良好と判断します。泡立ち試験泡立ち試験は-と新油に比較して高い値でした。水分は.ppmと当社推奨の管理限界値以下であり、良好です。酸価は.mgKOH/gと新油値.mgKOH/gに比較して高いものの、IRの結果で油劣化の兆候を示すカルボン酸の吸収が確認されていないことから、良好と判断します。
報告№109-09136 報告№111-00324 | 分析№109-001160 分析№111-001524 | 111-001524 | 軸受および潤滑油は継続使用可能な状態にあると判断します。但し、油中の汚染度が高いことから、以下の対策を推奨します。再分析前回に比較して計数汚染度の等級に変化はなく、粒子数は減少傾向にあります。しかし、依然として油中の汚染度が高く、今後観察された異物が軸受摺動面に噛み込み摩耗が進行することが懸念されるため、ヶ月後に回目の初期試験を実施し、汚染度および摩耗の進行状況を確認することを推奨します。軸受メタルの情報提供今後軸受メタルの摩耗が進行した場合、摩耗程度を評価する必要がありますので、次回分析時には、メタルサイズ、回転数、直近のメタル交換からの運転時間をお知らせください。Iカップリング発光分光分析供試のタービン油をSOAP／D－SOAPで分析した結果、鉄、錫、リン、カルシウム、バリウム、ナトリウムが検出されました。これらの検出された金属元素から発生箇所を推定すると鉄、錫・軸受等リン、バリウム・オイル添加剤カルシウム、ナトリウム・外部混入異物であると思われます。このうち、機械部品が摩耗したと思われる元素はのグループです。フェログラフィー異常摩耗の早期発見パラメータとして摩耗粒子を定量化して評価するフェログラフィーのIs値は、前回のの乗から乗に上昇し、潤滑状態が厳しくなっていることを示していました。摩耗粒子の形態で比較的多く観察された粒子は、潤滑状態が正常な場合に発生する摩耗粒子、金属潤滑部が局部的に油膜切れを起して発生するシビア粒子、局部的に高圧・高温となる場合に発生するフリクションポリマ、外部から混入したと思われる鉄錆等でした。これらの摩耗粒子が観察された場合、潤滑部で発生している摩耗形態は、正常なマイルド摩耗と潤滑状態がやや厳しい凝着摩耗であり、そして局部的ではあるものの高圧・高温の箇所が発生していることも分かります。フリクションポリマは、潤滑油が摺動面に押し込められ高圧状態になると同時に、圧縮熱により高温状態になった結果、基油自身が重合反応を起こし生成することが知られています。そのため、高圧高温状態の解消がなされなければ、潤滑油の劣化が進行し、粘度上昇に因る潤滑異常に進展する場合があります。前回に比較して計数汚染度はNAS級から変化はないものの、やや高い値でした。フィルタ表面の異物観察で金属片、鉄錆、砂等が観察されたことから、汚染度が高い要因は、摩耗と外部混入異物の影響と思われます。前回同様にIR、RBOTの各データは良好でした。尚、RBOTが前回に比較してmin上昇しています。RBOTが上昇した理由は、更油や補給などが考えられますが、これらのことを実施していないことから、原因は分かりませんでした。但し、今回の分析結果で、IRで異種油の混入などは確認されていないため、本試料油は継続使用可能な状態にあります。今後は、今回のRBOT値を基に潤滑油の寿命を評価します。
報告№109-09136 報告№114-00213 | 分析№109-001160 分析№114-000691 | 114-000691 | 分析の結果、、汚染状態は共に良好の範囲にあることから、潤滑油は継続使用可能な状態にあると判断します。軸受は継続使用可能と判断します。但し、軸受メタルの摩耗が確認されているため、以下の対策を推奨します。定期的な分析および分析周期の検討定期的な潤滑油分析によるトライボ診断を実施することにより、分析データの変化から異常の兆候を早期に発見することが可能となります。別紙金属摩耗粉の平衡速度から計算する採油周期に示すように、計算では運転時間が時間で平衡濃度に到達すると思われます。そのため、本設備は時間経過すれば、いつでも採油可能ですので、この時間を目安に次回の採油時期を検討することを推奨します。次回の結果で摩耗状態が良好と確認されれば、分析周期を定期分析の周期にもどし、異常な摩耗状態と確認できた場合には分析周期をさらに短縮して、傾向管理していくことを併せて推奨します。軸受メタルの情報提供今後軸受メタルの摩耗が進行した場合、摩耗程度を評価する必要がありますので、次回分析時には、メタルサイズ、油入れ替え後の稼働時間ならびに直近のメタル交換からの稼働時間をお知らせください。分析結果異常摩耗の早期発見のパラメータであるIs値は-レベルと正常です。また、異常摩耗の兆候を示す摩耗粒子が顕著に観察されなかったことから、は良好と判断します。SOAPの結果、軸受メタルの成分である錫がppm検出されていることから、軸受メタルの摩耗が発生していると推定されます。今後、軸受メタルの摩耗が進行した場合、油膜が形成されにくくなり、最終的には焼損する場合もあるため、注意が必要です。計数汚染度、重量汚染度は共に良好と判断します。粘度、水分、酸価、IRの各データは良好と判断します。
報告№109-09549 報告№109-09549 | 分析№109-003447 分析№109-003447 | 109-003447 | ・摩耗状態潤滑油をD－SOAPで分析した結果、検出されたのは鉄でした。粒子観察の結果から、検出された鉄は異物の噛み込みなどで発生する切削粒子が観察されたことから、潤滑部では切削摩耗が発生していることが分かりました。但し、転がり軸受寿命の指標としている摩耗粒子が観察されなかったことから、フレーキングは発生していないと判断できます。尚、異常摩耗の早期発見パラメータであるフェログラフィーのIs値がの乗となっていたことから、潤滑状態が厳しくなっていると推定され、今後さらに摩耗が進行することが懸念されます。当該軸受の潤滑油は、今回の採油で使用油を全量抜き取っており、切削摩耗発生の原因となる混入異物は排除されたものと思われますが、新油充填時に異物が残留している場合があり、切削摩耗が継続して発生する可能性があります。今後、継続使用した場合、切削摩耗により発生した軸受表面の切削痕が起点となって、異物起点型のフレーキングに進展することも懸念されます。切削粒子の他にフリクションポリマも比較的多く観察されています。このフリクションポリマは、潤滑油が軸受軌道面で高圧下に押し込められ高圧状態になると同時に、圧縮熱も発生して高温状態になります。その結果、潤滑油が重合して発生することが知られています。そのため、高圧高温状態の解消がなされなければ、潤滑油は劣化する場合があります。・汚染度計数汚染度がNAS級と当社推奨の管理限界値に到達していました。汚染度が高い要因は、摩耗によるものと思われます。・粘度、水分、全酸価、IR、RBOTの各データは良好でした。潤滑油および軸受は継続使用可能な状態にあるものの、以下の対策が必要です。油槽内を清掃されると共に、今後、切削摩耗の進行を監視するため、定期的に分析を実施し、摩耗の進行状況を確認することを推奨します。次回分析の時期を理論的に求めたところ、最短で約時間となります。この時間は、油中汚染物が均一になるために必要とする時間であり、この時間を経過すれば、再分析の結果から状態の傾向を確認することが可能となりますので、これを参考に次回分析時期を検討されることを提案します。
報告№109-09359 報告№109-09359 | 分析№109-002449 分析№109-002449 | 109-002449 | 結論現在のところ本減速機は継続使用可能な状態にありますが、摩耗の進行が確認されておりますので、定期的に分析を実施し、摩耗の進行状況を確認されることを推奨します。次回分析の時期を理論的に求めたところ、最短で約時間となりました。この時間は、油中汚染物が均一になるために必要とする時間であり、この時間を経過すれば、再分析の結果から状態の傾向を確認することが可能となりますので、これを参考に次回分析時期を検討されることを推奨します。次回の傾向監視によりデータが安定している確認が取れれば、分析周期は通常周期に戻して管理することが可能となります。尚、トライボ診断では、バックラッシの増加量を分析結果から計算できますので、構造が確認できる図面、モジュール、歯数、歯幅をお知らせ下さい。計算結果をご報告いたします。計数汚染度は良好と判断します。計数汚染度計数汚染度はNAS級と当社推奨の管理限界値のNAS級以内にあり、良好と判断します。重量汚染度は.mg/mlでした。機器の潤滑状態D－SOAPの結果、前回に比較して鉄が増加していました。フェログラフィーの結果、異物の噛み込みなどで発生する切削粒子、前回同様にフレッティングにより発生する赤錆が比較的多く観察されました。SOAPSOAPの結果、摩耗により発生する鉄、油の添加剤成分であるリンが検出されました。D－SOAPD－SOAPの結果、摩耗により発生する鉄が検出されました。フェログラフィー異常摩耗の早期発見パラメータであるフェログラフィーのIs値がの乗と良好の範囲にあるものの、摩耗粒子の形態観察の結果、異物の噛み込みなどで発生する切削粒子、フレッティングにより発生する赤錆が比較的多く観察されました。
報告№108-0411 報告№110-00263 | 分析№108-02745 分析№110-001034 | 110-001034 | ・摩耗状態D－SOAPの結果、潤滑油中からは摩耗により発生した鉄、銅、錫が検出されました。粒子の観察結果から、異物の噛み込みなどで発生する切削粒子、フレッティングにより発生する赤錆が観察されたことから、潤滑部では、異物による切削摩耗、微振動によるフレッティング摩耗が発生していることが分かりました。異常摩耗の早期発見パラメータであるフェログラフィーのIs値は、の乗と良好の範囲にあることから、若干摩耗は発生しているものの、継続使用可能な状態にあると思われます。切削摩耗は、異物が混入していない状態に比較して、摩耗進行速度が速く注意が必要です。この切削摩耗が減速機内の転がり軸受で発生している場合、軸受の寿命が分の程度に低下することが知られており、定期的なトライボ診断による状態監視が必要と考えます。切削摩耗発生の原因となる混入異物が残留している場合、この異物により切削摩耗が継続して発生する可能性があります。観察されたフレッティング粒子は、以下の箇所などで発生している可能性があると考えられました。軸と内輪内面軸受ハウジングと外輪外面軌道輪と転動体ギヤ歯面フレッティング粒子は、サイズは小さいものの転がり軸受の軸受軌道面に噛み込み、それにより発生する切削痕が起点となって軸受寿命の指標となるフレーキングへ進展することが懸念されます。・汚染度計数汚染度はNAS級とやや高い値でした。フィルタ表面の異物観察で鉄錆、砂等が観察されたことから、汚染度が高い要因は、摩耗と外部混入異物の影響と思われます。結論本減速機は継続使用可能な状態にあるものの、以下の対策が必要です。今後、切削摩耗等の進行を監視するため、定期的に分析を実施し、摩耗の進行状況を確認することを推奨します。なお、次回分析結果が今回と同様であれば、摩耗が安定している状態にあると判断できます。尚、トライボ診断では、バックラッシの増加量を分析結果から計算できますので、構造が確認できる図面、モジュール、歯数、歯幅をお知らせ下さい。計算結果をご報告いたします。計数汚染度はやや高い値でした。計数汚染度計数汚染度はNAS級と当社推奨の管理限界値のNAS級以内にあるものの、やや高い値でした。重量汚染度は.mg/mlでした。機器の潤滑状態D－SOAPの結果、鉄が検出されました。フェログラフィーの結果、異物の噛み込みなどで発生する切削粒子、フレッティングにより発生する赤錆が比較的多く観察されました。SOAPSOAPの結果、油の添加剤成分であるリンが検出されました。D－SOAPD－SOAPの結果、摩耗により発生する鉄が検出されました。フェログラフィー異常摩耗の早期発見パラメータであるフェログラフィーのIs値がの乗と良好の範囲にあるものの、摩耗粒子の形態観察の結果、異物の噛み込みなどで発生する切削粒子、フレッティングにより発生する赤錆が比較的多く観察されました。
報告№102-4072 | 分析№102-03082 | 102-03082 | 分析の結果、軸受軌道面にマイクロフレーキングが発生していると考えられます。また、外部から混入した鉄錆等の異物が非常に多くみられ、軸受軌道面に異物が噛み込んで発生した切削粒子がみられることから、今後、更に摩耗が進行することが懸念されます。これらのことは、異常摩耗の早期発見パラメータであるフェログラフィーのIs値がの乗とやや高く、摩耗粒子の形態観察の結果、軸受軌道面から発生した微小な疲労摩耗粒子が多く観察され、SOAP／D-SOAPの結果、鉄が検出されたことから判断しました。今後、さらに摩耗が進行する可能性があるため、予防措置として更油及び油槽内の清掃を実施されることを推奨します。尚、を示す粘度、全酸価、IRの各データは良好であるものの、水分がppmと当社推奨の管理限界値のを超えており、このことからも更油が必要と判断します。
報告№109-09136 報告№112-00382 | 分析№109-001160 分析№112-001577 | 112-001577 | 潤滑油および対象設備は継続使用可能な状態にあると判断します。但し、今後も摩耗の進行を傾向監視するため、以下の対策を推奨します。次回点検でピストンリングの点検と更油当該機の油中からカルシウム化合物がやや高い濃度で検出されたため、この化合物がコンロッドメタルやクランクメタルの摩耗を促進させる懸念があります。化合物発生の原因は、ピストンリングの摩耗によって燃焼ガスのシール性が低下し、燃焼ガス中の硫黄分と油中のカルシウム添加剤が反応するためと考えられます。そのため、次回点検では第一にピストンリングの摩耗状態の点検を推奨すると共に、第二に、更油を推奨します。更油或いは部分更油による水分濃度の調整水分の影響により金属表面で腐食摩耗が発生し、発生した鉄錆等の粒子が潤滑部に噛み込み摩耗が進行することがありますので、更油或いは部分更油などにより相対的に水分濃度を低くするなどの方法を推奨します。定期的な分析凝着摩耗の進行を監視するため、定期的に分析を実施し、分析データによる摩耗の進行状況を確認することを推奨します。はフェログラフィーおよびSOAP-Tの結果から総合的に判断した結果、やや厳しい状態にあると考えられます。フェログラフィー【定量分析：Is値】Is値は異常摩耗の早期発見パラメータのつで、摩耗粒子を定量化するために用います。前回に比較してIs値はの乗から変化はないものの、やや高い値でした。フェログラフィー【定性分析：摩耗粒子および摩耗形態観察】分析結果から比較的多く観察された粒子は、以下の通りでした。正常な摩耗粒子・潤滑状態が正常なマイルド摩耗により発生。黒錆・潤滑状態がやや厳しい凝着摩耗により発生。金属接触が厳しく、且つ、高い摩擦熱が発生していると考えられます。Iカップリング発光分光分析【SOAP-T】検出された金属元素から発生箇所を推定すると、以下の通りでした。鉄、鉛、銅・軸受等リン、亜鉛、カルシウム、モリブデン・添加剤アルミニウム、ナトリウム・外部混入異物カルシウムの析出前回に比較してSOAP-Tでカルシウムがppmからに減少しているものの、やや高い値でした。エンジン油中にカルシウム化合物が高い濃度で検出された場合、この化合物がコンロッドメタルやクランクメタル摺動面に噛み込んで摩耗させたり、メタルに埋め込まれて摩耗を促進させたりする原因になるなどの悪影響を生じることが当社の研究結果から判明しています。この影響については、別紙カルシウムの析出をご覧ください。クランクメタルの摩耗前回に比較してSOAP-Tで銅がppmからppmに増加していたことから、銅を使用した箇所の溶出・摩耗が進行していると推定されます。銅を使用した箇所は、クランクメタルが考えられます。ディーゼルエンジンのクランクメタルは積層構造になっており、クランクメタルの最表面はホワイトメタル層が存在し、その下にニッケル層、さらにその下には銅と鉛の合金であるケルメット層が存在します。ディーゼルエンジンのメタルは、設計上、油膜が正常に形成される流体潤滑が基本であることから、通常の使用においては摩耗しにくいと思われますが、メタルの潤滑部に流体潤滑になりにくい部分が発生するとメタル表面の軟質金属部が摩耗しメタル部のすぐ下のニッケル部まで摩耗し始め、ホワイトメタル層の主成分である錫や鉛、そしてメタルの第二層のニッケルやバックメタルの銅が検出されます。今後、摩耗が進行した場合、軸受が焼付を起こす可能性があるため、注意が必要です。その他の銅を使用した箇所の溶出・摩耗その他に潤滑油系統内で銅を使用している箇所は、潤滑油冷却器の配管などが考えられます。この箇所で溶出・摩耗が発生する場合は以下のことが考えられます。潤滑油冷却器の配管で摩耗していた場合、配管取付け部に緩みが生じて配管が振動し、継手部が外れたり、亀裂が生じて冷却水の混入にいたる場合があります。亜鉛系添加剤の影響により、潤滑油冷却器の配管で溶出していた場合、ピンホールが発生して冷却水の混入に至る場合があります。今後、油劣化の進行や水分濃度が上昇することに注意が必要です。計数汚染度前回に比較して計数汚染度はNAS級と変化はないものの、汚染されていました。フィルタ表面の異物観察で鉄錆、砂等が観察されたことから、汚染度が高い要因は、摩耗と外部混入異物の影響と思われます。粒度分布粒度分布は.～μmの範囲にあり、.μmにピークが確認されました。μm以下の粒子が多いことから、燃焼して発生したすす等であることが分かります。IRは良好でした。今回は正式な油名が分からないことから、同一メーカのマリンFW-と比較しました。粘度粘度は、.mm/sとマリンFW-の新油値mm/sに比較して、粘度変化率は-.％で、当社推奨の管理限界値である±％を超えていました。水分は、ppmと当社推奨の管理限界値を超えていました。今後、水分の影響でエンジン内部に錆が発生し、その影響で摩耗が発生する懸念があります。酸価はmgKOH/gと新油値のmgKOH/g以下にあり、良好でした。
報告№104-8031 報告№104-8031 | 分析№104-01316 分析№104-01316 | 104-01316_変更 | 本試験は、油の黒化原因の調査および軸受メタル摩耗の要因を検討することを目的としました。油の黒化原因の推定油の黒化原因は、鉄を使用した箇所の摩耗により発生した摩耗粒子の発生、発生箇所は、例えば、軸受の支持部や主軸の鉄系材料を使用した箇所の摩耗軸受メタルの摩耗により発生した摩耗粒子の発生銅を使用した箇所の摩耗により発生した摩耗粒子の発生、発生箇所は、例えば冷却水配管の固定部の振動に伴う摩耗軸受摺動面のギャップが狭いメタルがあり、その狭いギャップに入り込んだ潤滑油が局部的に高面圧を受けて重合し、高分子化している外部から混入したμm前後の砂等の硬い異物が多く確認された。等が考えられました。これらのことは、光学顕微鏡写真の結果から、砂等の異物が確認されたことフェログラフィーの結果、微小なすべり摩耗により発生した鉄系粒子、銅系粒子、摩擦熱が高い場合に発生するフリクションポリマが確認されたこと以上のことから判断しました。軸受メタルの摩耗の要因油中の摩耗粒子を分析した結果、μmサイズのホワイトメタル摩耗粒子が確認され、油膜切れにより発生した凝着摩耗と摩擦熱による溶融摩耗が混在していることが判りました。また、今回観察されたホワイトメタル摩耗粒子は、サイズが数μmの小型の摩耗粒子がほとんど確認されていないことから、油膜切れは、定常的に発生していたものではなく、比較的短時間の間に発生したと考えられます。分析結果から推定される油膜切れの原因は、何らかの原因で主軸の軸振れ量が増加し、本来あるべき軸受ギャップが狭小化して混合潤滑状態が生じさらには、狭小化した軸受摺動面に砂等の硬い外混入異物や摩耗粒子が噛み込み、メタル表面が荒れ、加えて、軸受のピボット部の機構に異物が噛み込むなどの原因で、軸受が圧力変化に応じた追随性が発揮できず、軸受の微少揺動が阻害され、油膜が形成しにくい状況が発生していた。等が考えられました。今後の対策主軸の軸振れ量の確認と、セグメントメタルの各ギャップの確認油槽内の清掃および濾過を推奨します。尚、油槽内の清掃時には、微小な繊維屑が発生するウェス等使用は避けることをお奨めします。を示す粘度、水分、全酸価、IRの各データは管理限界値内にあり、この油は継続使用可能と判断します。
報告№107-6019 報告№107-6537 | 分析№107-01038 分析№107-01099 | 107-01099 | 約ヶ月停止している。現在の油の状態を確認する。今回の採油は、機器停止中に点検窓から実施しているため、油循環中に採油した場合に比較し、油中粒子の沈降の影響を受け、分析データが低濃度に出る可能性があります。今回の分析は以上のことを踏まえて結果を検討しました。精点Aを実施した結果、全てのデータは良好の範囲にありました。但し、今回の採油が主機停止約ヶ月経過しており、μmサイズの粒子は既に油槽底部に沈降していると考えられ、μm以上の摩耗粒子が採取されていないと思われます。したがって、摩耗が進行していることを見落としている場合もあると考える必要があります。上述しましたように、今回の採油は停止中の採油であるため、循環中の採油に比較してデータが低目に出る可能性があります。これは、運転中の採油であったなら今回データより高い値になることが考えられます。次回採油は、粒子の沈降の影響を極力抑え、油中粒子が均一な分散状態に近い状態で採油が実施できるように、主機運転中、または停止直後に採油を実施することを推奨します。
報告№106-0227 報告№106-0390 | 分析№106-01279 分析№106-02139 | 106-02139 | 濾過前の試料油を分析した結果、重量汚染度がmg/mlとやや不良領にありました。D－SOAPで油の添加剤成分であるバリウムがpm検出されたことから、汚染度が高い原因は、油の添加剤成分の析出によるものと考えられました。今後このスラッジの影響で軸受表面の静摩擦係数が上昇し、起動時トルク上昇になり、起動開度が増加することが懸念されました。これらの障害発生に対する弊害を勘案の上、ヶ月以内に再度分析を実施し、汚染度を確認されることを推奨します。尚、RBOTは良好の範囲にありますが、前回に比較してmin上昇していました。RBOTの上昇は、前回採油から今回採油の間に更油、油の補充、添加剤の追加投与を実施した場合に確認されますが、今回はご提供いただいた事前情報からはこれらのことを実施した記録はなく、RBOTが上昇した原因を確認することは出来ませんでした。
報告№105-0206 | 分析№105-01418 | 105-01418 | 分析の結果、を示す粘度、水分、全酸価、IR、RBOTの各データが良好であることから、この油は継続使用可能と判断します。一方、および潤滑状態を確認するために実施した計数汚染度、重量汚染度、フェログラフィー、SOAP／D－SOAPの結果、前回の油清浄器入側のデータに比較して、計数汚染度はNAS級から等級に差異は確認されず、また、その他のデータに大きな差異は確認されず、汚染及び摩耗の進行は確認されませんでした。但し、今回の採油は、機器停止から日経過しており、油中粒子が沈降し、低濃度になっている部分から採油を実施した可能性が高いと思われます。次回採油は機器運転中の油が循環している状況で実施されることを推奨します。
報告№104-0378 報告№105-6030 | 分析№104-02669 分析№105-00842 | 105-00842 | オーバーホール後に初期試験を実施した結果、本軸受の潤滑状態は、異常摩耗のパラメータであるフェログラフィーのIs値がの乗と摩耗状態が厳しい値を示し、貴社の基準では直ちに点検の領域になっていました。これは、摩耗粒子の形態観察から、油膜切れにより発生したシビア粒子や、硬い異物の噛み込みにより発生した切削粒子が多く観察されたことから、潤滑状態が初期のなじみ摩耗の過程が円滑に終わらず、異常摩耗の初期～中期段階に進展している可能性があるため、大至急再分析により摩耗の進行を確認する必要があると判断します。本試料は、更油の際に、オイルクーラーへの配管内に更油前の油が残留していた可能性もあり、この影響で汚染度、フェログラフィー、SOAP／D－SOAPの各データが高い値を示していたとも考えられますが、いずれにしても摩耗の過酷度を示すパラメータがの乗を示しており、このことを確認するためにも再分析が必要です。尚、可能であれば、油中の汚染物による摩耗の進行を予防するため、濾過を実施することを併せて推奨します。これらのことは、計数汚染度がNAS級以上と当社推奨の管理限界値を超えていたこと異常摩耗の早期発見パラメータであるフェログラフィーのIs値がの乗と高く、摩耗粒子形態観察の結果、金属接触が厳しい場合に発生するシビア粒子、外部から混入した鉄錆が観察されたことD－SOAPの結果、鉄がppm、メタルの主成分である錫がppm検出されたこと以上のことから判断しました。
報告№109-09136 報告№113-00049 | 分析№109-001160 分析№113-000155 | 113-000155 | 潤滑油の劣化はなく、汚染度は良好な範囲にあることから、継続使用可能と判断します。但し、SOAPの結果で新油と一致しないデータが確認されたことから、以下の対策を推奨します。軸受は継続使用可能な状態にあると判断します。但し、今後、摩耗進行の有無を確認するためにも傾向監視を継続することが有効です。再分析摩耗の進行を監視するため、夏期ピーク前に再分析を実施し、分析データによる摩耗の進行状況を確認することを推奨します。異種油の混入および油名の確認分析データから新油と一致しないデータが確認されました。意図的な添加剤の投与による影響ならば問題ありませんが、異種油の混入または油名が違っている可能性があります。油は設備の条件にあった適正な性能のものを使用することが重要であるため、異種油の混入の有無、油名を再確認することを推奨します。はフェログラフィーおよびSOAP/D-SOAPの結果から総合的に判断した結果、継続使用は可能ですが、今後の機器の機能を確認するためにも傾向管理が有用と考えます。フェログラフィー【定量分析：Is値】Is値は異常摩耗の早期発見パラメータのつで、摩耗粒子を定量化するために用います。今回のIs値はのマイナス乗と低い値でした。フェログラフィー【定性分析：摩耗粒子および摩耗形態観察】分析結果から観察された全ての粒子量は少でした。Iカップリング発光分光分析【SOAP/D-SOAP】検出された金属元素から発生箇所を推定すると、以下の通りでした。銅、アンチモン、ニッケル、錫・軸受等カルシウム、バリウム、ケイ素、ナトリウム・外部混入異物D-SOAPで錫が検出されました。軸受メタルの摩耗が進行していると思われます。今後さらに摩耗が進行することが懸念されるため、注意が必要です。また、SOAPでFBKタービンの新油に含まれていないバリウム、ケイ素が共にppm検出されたことから、添加剤の投与、異種油の混入、または油名の誤りなどが考えられます。計数汚染度、重量汚染度は共に良好でした。IR、RBOTの各データは良好でした。
報告№106-0226 報告№106-0226 | 分析№106-01270 分析№106-01270 | 106-01270 | 分析の結果、全てのデータが良好であることから、この油は継続使用可能と判断します。尚、主機停止中に油槽ドレンから採油を実施しているため、油槽ドレン配管に残留していたものや油槽底部に沈降していた粒子を採取し、試料油の粒子濃度が高くなっている可能性があります。油が循環している状態で採油を実施した場合に比較して、分析データが高くなり、異常な状態と判断してしまう可能性があります。より正確に診断するため、今後の採油は、油が十分に循環している状態の主機運転中又は停止直後に油槽中層部から採油を実施されることを推奨します。採油箇所が油槽ドレンしかない場合でも、主機運転中又は停止直後に実施することが望ましく、さらにはドレン配管内部油量の倍程度を排油してから採油されることを併せて推奨します。は良好と判断します。粘度は良好と判断します。粘度はmm/sと新油値mm/sに比較して、粘度変化率は-.％で、当社推奨の管理限界値である±％以内にあり、良好と判断します。水分は良好と判断します。水分は.ppmと当社推奨の管理限界値の以下であり、良好と判断します。全酸価は良好と判断します。全酸価は.mgKOH/gと新油値に比較して高い値を示しているものの、IRの結果で油劣化の兆候を示すカルボン酸が確認されていないことから良好と判断します。IRの結果、良好と判断します。IRの結果、油劣化の兆候を示すカルボン酸の吸収が確認されていないことから、良好と判断します。RBOTの結果、良好と判断します。RBOTはminと当社推奨の管理限界値のmin以上であり、良好と判断します。は良好と判断します。計数汚染度は良好と判断します。計数汚染度はNAS級と当社推奨の管理限界値のNAS級以内であり、良好と判断します。重量汚染度は良好と判断します。重量汚染度は.mg/mlと当社推奨の管理限界値のmg/ml以内であり、良好と判断します。機器の潤滑状態機器の潤滑状態は正常と判断します。SOAPの結果は良好です。SOAPの結果、油の添加剤成分であるリンがppm検出されました。D－SOAPの結果は良好です。D－SOAPの結果、鉄、銅、油の添化剤成分であるリンが共に、亜鉛が、アルミニウム、外部から混入したカルシウムが共に、ナトリウムが検出されました。フェログラフィーの結果は良好です。異常摩耗の早期発見パラメータであるフェログラフィーのIs値がと良好の範囲にあり、潤滑状態は良好と判断します。
報告№108-5071 報告№111-00708 | 分析№108-02721 分析№111-003569 | 111-003569 | 粘度および消泡性能の低下が確認されました。今後は障害予防を目的に以下の対策を推奨します。更油、或いは、部分更油粘度が低下していたことから、今後適正な粘度範囲で使用していない場合、ギヤ歯面やベアリング軌道面で油膜切れが発生し、摩耗が進行することが懸念されるため、更油、或いは、部分更油を推奨します。追加分析消泡性能が低下した場合、ギヤ歯面での油膜形成に影響が出て摩耗が進展することがありますので、フェログラフィーおよびSOAP-Tを追加して摩耗により発生する油中金属濃度や潤滑状態を確認することを推奨します。粘度粘度は.mm/sと新油値mm/sに比較して、粘度変化率は-％で、当社推奨の管理限界値である±％を超えていました。今後、適正な粘度範囲で使用していない場合、ギヤ歯面やベアリング軌道面で油膜切れが発生し、摩耗が進行することが懸念されます。泡立ち試験泡立ち試験の結果は、-と新油値が-であるのに比較して高い値となっていたことから、消泡性能が低下していることが分かりました。今後の使用状況によっては油の酸化劣化が進行したり、ギヤ歯面およびベアリング軌道面で油膜切れが発生したりする場合があるため、消泡剤の添加による消泡性能の改善など何らかの対応が必要になると思われます。分析結果粘度および消泡性能が低下していることが確認されました。粘度粘度は.mm/sと新油値mm/sに比較して、粘度変化率は-％で、当社推奨の管理限界値である±％を超えていました。泡立ち試験泡立ち試験は-と新油に比較して高い値でした。水分は.ppmと当社推奨の管理限界値の以下であり、良好と判断します。全酸価全酸価はmgKOH/gと新油値mgKOH/g以下にあり、良好と判断します。
報告№109-09136 報告№110-00388 | 分析№109-001160 分析№110-001760 | 110-001760 | 摩耗状態前回に比較してD－SOAPの結果、鉄が増加していました。異常摩耗の早期発見パラメータであるフェログラフィーのIs値がの乗とやや高く、摩耗粒子の形態観察で潤滑状態が正常な場合に発生する摩耗粒子が比較的多く観察されたことから、サーボシリンダ内壁やポンプ内部、ブッシュ等で摩耗が進行していることが分かりました。汚染度前回に比較して計数汚染度はNAS級からNAS級にランク増加したものの、管理限界値内にあり、良好でした。粘度、水分、全酸価、IR、RBOTの各データは良好でした。潤滑油および対象設備は継続使用可能な状態にあるものの、摩耗の進行により汚染度が上昇し、バルブの動作障害につながることが懸念されるため、以下の対策を推奨します。このまま摩耗が進行し、汚染度がNAS級に到達した場合、バルブ類の動作障害の発生が懸念されるため、ヶ月後に再分析を実施し、摩耗の進行状況および汚染度を確認することを推奨します。
報告№109-09136 報告№110-00225 | 分析№109-001160 分析№110-000855,856 | 110-000855_856_100721 | ○摩耗状態計数汚染度は、前回のNAS級だったものが、今回は、オイルゲージから採油した試料がNAS級、底部ドレンから採油した試料がNAS級と汚染度がないしランク増加し、粒子数では～倍に増加していることが確認されました。SOAP／D－SOAPの結果、検出された金属はないものの、粒子の観察結果から金属潤滑部が局部的に油膜切れを起して発生する×μmサイズの鉄系シビア粒子や×μmサイズの帯状粒子、そして外部から混入した異物が観察されたことから、汚染粒子の増加要因は、摩耗粒子と外部混入異物であることが確認されました。採油条件が適正であれば、本分析結果から潤滑状態は正常と判断できますが、採油が主機停止から日半経過しており、大型の摩耗粒子の大半は沈降して採取されていないと考えられますので、異常な摩耗状態を見落としている可能性があります。○前回同様に粘度、水分、全酸価、RBOT、IRの各データは良好でした。尚、RBOTがminおよびminと新油値minより大きな値を示していますが、この新油値は当社保有の新油データベースのデータを使用しているため、製造ロットの相違の影響が考えられます。可能であれば、現在補充用などで使用している新油をご提供下さい。結論分析の結果、鉄系の摩耗粒子の発生が確認されていますが、スラスト軸受の摩耗は確認されませんでした。分析の結果では運転に支障はないと判断が可能なデータですが、採油が停止から日半経過してからのものであるため、ほとんどの粒子は沈降していると思われます。すべり軸受は、潤滑状態が健全であれば摺動面の潤滑状態が流体潤滑となり、摩耗粒子の発生はほとんど見られず、何年経過しても油中粒子数が大きく変化することはないと考えられます。しかし今回の分析データは、沈降の影響を受けているにもかかわらず年月の分析結果と比較すると、汚染度が～倍となっているところは注目すべき点です。今回の分析結果では、潤滑状態は正常であり運転には支障がないと推定できますが、年前のデータと比較して油中粒子数が増加している点を重視し、運転再開後に直ちに採油を実施し、油中粒子が均一な状態で潤滑状態を再確認することを強く推奨します。
報告№108-5028 報告№108-5028 | 分析№108-00937 分析№108-00937 | 108-00937 | トライボ診断の結果、泡立ち試験を除く項目は良好でした。泡立ち試験の結果は、一般的には消泡性能が低くいと判断できる値の-ですが、新油値の-と同レベルにあったため、良好と判断します。一方、摩耗粒子の形態観察の結果、ギヤ歯面の摩耗で発生したと推定されるμmサイズの摩耗粒子が観察されました。ギヤボックスの油系統にはインラインフィルタとオフラインフィルタがあり、μmサイズ以上の粒子の大部分は捕捉されていると考えられます。それにもかかわらず、μmサイズのやや大型の摩耗粒子が確認されており、ギヤ歯面の潤滑状態は、やや厳しい状態であると考えられました。今後さらに摩耗が進行することが懸念されるため、定期的に分析を実施すると共に、フィルタのメンテナンスを検討されることを推奨します。尚、油中摩耗粒子は、インラインフィルタやオフラインフィルタに捕捉され、異常な摩耗状態が発生したとしても正常な潤滑状態にあると誤認してしまう可能性が考えられます。これを避けるため、今後の診断に当たっては、これまでの採油箇所に加え、インラインフィルタやオフラインフィルタの捕捉物も分析し、その結果から潤滑状態を評価することを併せて推奨します。フィルタ捕捉物の分析を実施する際には、フィルタ流量、フィルタ使用時間などの追加情報が必要です。是非ご提供下さい。泡立ち試験の結果、消泡性能が低いと判断できる値であるものの、新油と同レベルにありました。粘度は良好。粘度はmm/sと新油値.mm/sに比較して、粘度変化率は-.％で、当社推奨の管理限界値である±％以内にあり、良好と判断する。粘度はmm/sでした。粘度はmm/sでした。粘度指数はでした。粘度指数はでした。泡立ち試験は-でした。泡立ち試験は-と新油と同レベルにあり、消泡性能が新油と同レベルにあることが確認されました。水分は良好。水分はと当社推奨の管理限界値の以下であり、良好と判断します。全酸価は良好。全酸価は.mgKOH/gと新油値.mgKOH/gに比較して高いものの、IRの結果で、劣化の兆候が確認されなかったことから、良好と判断します。機器の潤滑状態摩耗粒子の形態観察の結果、ギヤ歯面の疲労摩耗で発生したと推定されるμmサイズの摩耗粒子が観察されました。μmサイズの疲労摩耗粒子が観察されました。異常摩耗の早期発見パラメータである潤滑状態指数がの乗と正常な範囲にあるものの、摩耗粒子の形態観察の結果、ギヤ歯面の疲労摩耗で発生したと推定されるμmサイズの摩耗粒子が観察されました。
報告№109-09136 報告№111-00269 | 分析№109-001160 分析№111-001271 | 111-001271 | 潤滑油および軸受は継続使用可能な状態にあると判断します。但し、軽微ですが切削摩耗および凝着摩耗の発生が確認されています。軸受は、低回転機器であることから摩耗の進行は極めて遅いと思われます。摩耗は加速度的に進行することはないと思われますが、念のため再分析を行い摩耗の進行の度合いを確認することを推奨します。切削摩耗および凝着摩耗の進行を監視するため、定期的に分析を実施し、摩耗の進行状況を確認するとともに、油の汚染度が高いため、可能であれば、油槽内部の清掃や油の濾過の実施を推奨します。フェログラフィー異常摩耗の早期発見パラメータとして摩耗粒子を定量化して評価するフェログラフィーのIs値は、潤滑状態がやや厳しいの乗でした。摩耗粒子の形態で比較的多く観察された粒子は、潤滑状態が正常な場合に発生する摩耗粒子、異物の噛み込みにより発生する切削粒子、金属潤滑部が局部的に油膜切れを起して発生するシビア粒子、局部的に高圧・高温となる場合に発生するフリクションポリマ、外部から混入したと思われる砂、樹脂等でした。これらの摩耗粒子が観察された場合、潤滑部で発生している摩耗形態は、正常なマイルド摩耗、異物による切削摩耗と潤滑状態がやや厳しい凝着摩耗であり、そして局部的ではあるものの高圧・高温の箇所が発生していることも分かります。特に、切削摩耗は摩耗形態の中でも摩耗進行速度が速く、転がり軸受でこの摩耗形態が発生した場合には寿命が分の程度に低下することも知られています。切削摩耗により生じた軌道面の損傷が起点となって転がり軸受の寿命となるフレーキングに進展することが懸念されます。フリクションポリマは、潤滑油が軌道面に押し込められ高圧状態になると同時に、圧縮熱により高温状態になった結果、基油自身が重合反応を起こし生成することが知られています。そのため、高圧高温状態の解消がなされなければ、潤滑油の劣化が進行し、粘度上昇に因る潤滑異常に進展する場合があります。Iカップリング発光分光分析供試のギヤ油を分析した結果、検出された金属元素は、SOAP-Tの結果表に示すように、鉄、鉛、銅、クロム、アンチモン、ニッケル、錫、リン、亜鉛、カルシウム、バリウム、アルミニウム、ケイ素、ナトリウム、マグネシウムが検出されました。これらの検出された金属元素から発生箇所を推定すると鉄、鉛、銅、クロム、アンチモン、ニッケル、錫・軸受等リン・オイル添加剤亜鉛、カルシウム、バリウム、アルミニウム、ケイ素、ナトリウム、マグネシウム・外部混入異物であると思われます。このうち、機械部品が摩耗したと思われる元素はのグループです。計数汚染度は当社推奨の管理限界値を超えていました。フィルタ表面の異物観察で鉄錆、砂等が観察されたことから、汚染度が高い要因は、摩耗と外部混入異物の影響と思われます。粘度、水分、酸価、IRの各データは良好でした。
|  | 113-001514 | 分析の結果、油中の汚染度がやや高く、粘度の低下が確認されました。減速機減速機は使用可能な状態であり、分解点検でギヤ歯面の修繕や軸受部品を交換する必要はないと判断します。更油粘度低下が確認されており、潤滑部で油膜切れなどによる摩耗の発生が懸念されます。これらの予防処置として更油を推奨します。定期的なトライボ診断実施今後の適切な分解点検時期を見出すためにも、定期的な分析による傾向監視により減速機の潤滑と摩耗の進行状態を確認するよう推奨します。粘度の低下が確認されました。粘度粘度は、mm/sと新油値のmm/sに比較して粘度変化率が-％となっており、当社推奨の管理限界値である±％を超えていました。適正な粘度範囲で使用していない場合、潤滑部で油膜切れが発生し、摩耗の進行に繋がることが懸念されます。水分はppmと当社推奨の管理限界値以下にあり、良好と判断します。酸価・IR酸価劣化の進行度は、酸価およびIRの結果から総合的に判断します。酸価は、.mgKOH/gと新油値.mgKOH/g以下であり、IRの結果で油劣化の兆候を示すカルボン酸の吸収が確認されていないことから、油は劣化していないと判断します。計数汚染度が当社推奨の管理限界値以下であるものの、やや高い値でした。フィルタ表面の異物観察で金属片、鉄錆、砂等が観察されたこと、また、本試料油はモリブデンが添加されていることから、汚染度が高い要因は、摩耗、外部混入異物、モリブデンの影響と思われます。計数汚染度計数汚染度はNAS級と当社推奨の管理限界値NAS級以下であるものの、やや高い値でした。重量汚染度はmg/mlでした。光学顕微鏡写真重量汚染度で濾過したフィルタ表面上の夾雑物を光学顕微鏡で観察した結果、金属片、鉄錆、砂等が観察されました。はフェログラフィーおよびSOAP-Tの結果から総合的に判断した結果、継続使用は可能ですが、今後の機器の機能を確認するためにも傾向管理が有用と考えます。フェログラフィー【定量分析：Is値】Is値は異常摩耗の早期発見パラメータのつで、摩耗粒子を定量化するために用います。今回のIs値は、の乗と低い値でした。フェログラフィー【定性分析：摩耗粒子および摩耗形態観察】分析結果から観察された代表的な粒子は、以下の通りでした。正常な摩耗粒子・潤滑状態が正常なマイルド摩耗により発生。切削粒子・異物や金属表面の微小突起による切削摩耗により発生。シビア粒子・潤滑状態がやや厳しい凝着摩耗により発生。金属潤滑部が局部的に油膜切れを起していると考えられます。疲労摩耗粒子・繰返し応力を受けて発生。黒錆・潤滑状態がやや厳しい凝着摩耗により発生。金属接触が厳しく、且つ、高い摩擦熱が発生していると考えられます。観察された摩耗粒子の中でも切削粒子、シビア粒子、黒錆は、将来的な摩耗の進行に繋がる可能性を示唆しているため、傾向監視が必要と思われます。減速機で切削摩耗が発生した場合、減速機内部で使用されている転がり軸受が切削摩耗により生じた軌道面の損傷が起点となって寿命が分の程度に低下することがあることから、切削摩耗には十分注意する必要があります。切削摩耗の発生原因となる混入異物が残留している場合、この異物により切削摩耗が継続して発生する可能性があります。シビア粒子、凝着摩耗に分類されます。この摩耗粒子は、摺動面で凝着、破断を繰り返し、この過程で生じる移着粒子が成長して摩耗粒子となります。そのため、摺動面では局部的に油膜切れが発生していることを示しています。この状態が継続した場合、摩耗粒子のサイズは徐々に大型化していき、設備の損傷に至る場合がありますので、傾向監視が必要です。黒錆は、凝着摩耗に分類されます。この摩耗粒子は、油膜切れによる摺動面での金属同士の接触時に起こる高い摩擦熱によって鉄が酸化され発生します。この状態が継続した場合、摺動面で焼付が発生し、設備の損傷に至る場合があります。Iカップリング発光分光分析【SOAP-T】検出された金属元素から発生箇所を推定すると、以下の通りでした。鉄、鉛、銅、錫、亜鉛・ギヤ歯面、軸受等リン、モリブデン・添加剤カルシウム、アルミニウム、ナトリウム、マグネシウム・外部混入異物バックラッシ検出された鉄濃度を基にバックラッシ増加量の計算を行いました。今回、歯車の歯幅、モジュール、歯数、遊星歯車の数が不明でした。よって、歯幅をmm、モジュールを、太陽歯車、遊星歯車、太陽歯車の歯数をそれぞれ、、遊星歯車の数をと仮定し、バックラッシの増加量を計算しました。その結果、今回検出された鉄がギヤ歯面から、平均的に摩耗して発生していたと仮定した場合、バックラッシの増加量は以下の通りと推定されます。表バックラッシ増加量接触箇所 バックラッシ増加量上限値[μm] バックラッシ増加量[μm] 余寿命[年] 内歯車-遊星歯車 . 約. 遊星歯車-太陽歯車 . 約 バックラッシの初期値が不明であるため、増加量の上限値を適正なバックラッシの最大値と最小値の差としました。今回の推定されたバックラッシ増加量は上限値に比較して十分に小さい値であり、良好であると推定できます。但し、今回の計算は仮定に基づいて行っているため、参考値としてお考え下さい。
報告№109-09404 報告№109-09404 | 分析№109-002632 分析№109-002632 | 109-002632 | 泡立ち試験の結果は、一般的には消泡性能が低くいと判断できる値の-でしたが、新油値の-と同レベルにあったため、良好と判断します。また、を示す粘度、全酸価の各データが良好の範囲にあることから、本試料油は継続使用可能と判断します。尚、水分がppmと前回に比較して減少傾向にあるものの、新油値ppmに比較してやや高い値でした。使用油であるAlphasynPGは、ポリグリコールベースの合成ギヤオイルであるため、水分を吸収しやすい特性があります。今後は、水分濃度の増加と、水分による腐食摩耗の発生に注意することを推奨します。機器の潤滑状態潤滑状態の異常の早期発見パラメータである潤滑状態指数は、の乗と濾過設備のない機器であれば正常な潤滑状態にあると判断できます。しかし、当該機の潤滑系にはフィルタが設置されているため、別紙インライン・オフラインフィルタの影響に示すとおり、潤滑状態が異常となり大型の摩耗粒子が発生したとしても粒子の大部分が捕捉されてしまい正常な潤滑状態にあると誤認してしまう可能性があります。このようなフィルタの影響を考慮に入れたLCインデックスは、摩耗がやや厳しい状態に分類されるの乗領域となりました。潤滑状態指数は、前回のの乗から今回の乗領域に上昇しています。運転状態が前回と大きな差がなければ、摩耗が進行している状態にあったものと思われます。計算により求めたLCインデックスがこの値であれば、ギヤおよび転がり軸受の継続続使用は可能と思われますが、運転条件によっては摩耗の進行が速まる場合もあると思われますので、定期的に分析を実施し、摩耗の進行状況を監視することを推奨します。尚、摩耗粒子の形態観察で観察された粒子は、μmサイズ以上の粒子が比較的多く観察されており、フィルタ精度μmのオフラインフィルタの効果が低下している可能性があります。オフラインフィルタに目詰まりが発生している場合がありますので、差圧の上昇またはオフラインフィルタの吐出量の減少がないかご確認下さい。また、フィルタ付着物の分析を実施し、異常な摩耗状態発生の有無を精密にチェックすることを推奨します。泡立ち試験の結果、消泡性能が低いと判断できる値であるものの、新油と同レベルにあると判断します。粘度粘度は.mm/sと新油値.mm/sに比較して、粘度変化率は-.％で、当社推奨の管理限界値である±％以内にあり、良好と判断します。粘度粘度はmm/sでした。粘度指数粘度指数はでした。泡立ち試験泡立ち試験は-と新油と同レベルにあり、消泡性能が新油と同レベルにあると判断します。水分はppmと新油値より高い値でした。全酸価全酸価は.mgKOH/gと新油値.mgKOH/gに比較して高いものの、IRの結果で油劣化の兆候を示すカルボン酸の吸収が確認されていないことから、良好と判断します。機器の潤滑状態精密な濾過設備がない機器であれば、潤滑状態指数は正常の範囲にあると判断します。潤滑状態指数異常摩耗の早期発見パラメータである潤滑状態指数がの乗と精密な濾過設備がない機器であれば、潤滑状態指数は正常の範囲にあると判断します。
報告№107-4543 報告№107-4543 | 分析№107-02120 分析№107-02120 | 107-02120 | トライボ診断の結果、泡立ち試験を除く項目は良好でした。泡立ち試験の結果は、一般的には消泡性能が低くいと判断できる値の-ですが、新油値の-と同レベルにあったため、良好と判断します。一方、摩耗粒子の形態観察で外部から混入したと思われる異物が観察されたものの、潤滑状態指数はの乗と濾過設備のない機器であれば正常な潤滑状態にあると判断できる状況でした。但し、潤滑油の摩耗粒子はフィルタに捕捉され、異常な摩耗状態が発生したとしても正常な潤滑状態にあると誤認してしまう可能性があります。フィルタの捕捉の影響による誤認を避けるため、今後の診断に当たっては、これまでの採油箇所に加え、フィルタの捕捉物も分析し、その結果から潤滑状態を評価することを推奨します。尚、フィルタ捕捉物の分析を実施する際には、フィルタ流量、フィルタ使用時間、主機稼働時間などの追加情報が必要です。泡立ち試験の結果、消泡性能が低いと判断できる値であるものの、新油と同レベルにありました。粘度は良好。粘度は.mm/sと新油値mm/sに比較して、粘度変化率は-％で、当社推奨の管理限界値である±％以内にあり、良好と判断します。粘度はmm/sでした。粘度はmm/sでした。粘度指数はでした。粘度指数はでした。泡立ち試験は-でした。泡立ち試験は-と新油と同レベルにあり、消泡性能が新油と同レベルにあることが確認されました。水分は良好。水分はと当社推奨の管理限界値の以下であり、良好と判断します。全酸価は良好。全酸価はmgKOH/gと新油値mgKOH/g以内であり、良好と判断します。機器の潤滑状態精密な濾過設備がない機器であれば、潤滑状態指数は正常の範囲にあると判断します。潤滑状態指数は正常の範囲にあると判断します。異常摩耗の早期発見パラメータである潤滑状態指数がの乗と、精密な濾過設備がない機器であれば、潤滑状態指数は正常の範囲にあると判断します。
報告№107-0325 報告№107-0325 | 分析№107-01727 分析№107-01727 | 107-01727 | 年月更油を実施月濾過を実施。その後、ラインフィルタの目詰まりが発生した。ラインフィルタが目詰まりした原因を確認する。ラインフィルタが目詰まりする原因は、スラッジの多量発生摩耗粒子の多量発生外部混入異物の多量混入以上のことが考えられます。これらの考えられる原因について分析結果から検討を行った。推定：スラッジの多量発生の検討分析の結果、油中のスラッジを確認するために実施した重量汚染度が.mg/mlと当社推奨の管理限界値内にあり、フィルタ写真でもフィルタ表面に茶褐色の粘ちょう物が確認されていないことから、スラッジではないことが確認されました。推定：摩耗粒子の多量発生の検討フェログラフィーの摩耗粒子形態観察で外部から混入したと思われる鉄錆等は観察されたものの、観察された摩耗粒子は比較的少なく、フィルタ目詰まりの原因は、摩耗粒子の多量発生ではないと考えられました。推定：外部から混入した異物の検討フェログラフィーによる油中の粒子形態観察では、外部から混入したと思われる鉄錆等が観察され、また、潤滑油を濾過して観察したフィルタ写真上にも鉄錆、砂が多く観察されました。このことから、ラインフィルタが目詰まりした原因は、外部から混入したと思われる異物の影響が考えられました。可変翼の制御油は、精密な油圧制御を行うため、汚染度は一般にNAS級程度が望ましく、バルブ直前のフィルタも精密なフィルタが設置されています。貴社からのご連絡で、この精密なフィルタの目開きがμm程度である事が分っていますが、今回の汚染度のNAS級では再度目詰まりする可能性が考えられます。そのため、油を循環しながら再度濾過を実施することを推奨します。尚、可能であれば、目詰まりが発生したラインフィルタの捕捉物を分析し、この分析結果から、原因を検討することをあわせて推奨します。
報告№108-0255 報告№108-0255 | 分析№108-01859 分析№108-01859 | 108-01859 | 本試料は、潤滑油の分析結果から継続使用が可能であると判断できました。これは、ギヤ歯面及び転がり軸受軌道面等で発生している摩耗が、マイルド摩耗と呼ばれる正常な摩耗であることが確認されたことによります。マイルド摩耗は、機械が正常な摩耗をしている場合に発生するもので、金属がマイルドに擦られることにより金属表面に摩耗が極めて少ない特殊な表面層が形成され、摩擦表面は平滑な状態となるもので、この状態が安定である限り摩耗状態は正常であり発生する摩耗粒子は少ないことが分かっています。これらのことは、前回に比較して、計数汚染度は等級に変化はなく、SOAP／D－SOAPでギヤ歯面及び転がり軸受の摩耗により発生するの鉄濃度に大きな変化はないこと摩耗粒子形態観察の結果、μm以下の鉄系摩耗粒子が支配的であったこと以上のことから判断しました。尚、トライボ診断では、バックラッシの増加量を分析結果から計算できますので、構造が確認できる図面、ギヤの形式、歯形、モジュール、歯数、回転数、増速比、歯幅をお知らせ下さい。計算結果をご報告いたします。計数汚染度はやや高い値でした。計数汚染度はやや高い値でした。計数汚染度はNAS級と当社推奨の管理限界値のNAS級以内にあるものの、やや高い値でした。重量汚染度は.mg/mlでした。重量汚染度は.mg/mlでした。機器の潤滑状態ギヤ歯面および転がり軸受の潤滑状態は正常と判断します。SOAPの結果は良好です。SOAPの結果、油の添加剤成分であるリンが検出されました。摩耗により発生する鉄が検出されていないことから、良好と判断します。D－SOAPの結果、鉄が検出されました。D－SOAPの結果、摩耗により発生する鉄が検出されました。フェログラフィーの結果は良好です。異常摩耗の早期発見パラメータであるフェログラフィーのIs値がの乗と良好の範囲にあり、摩耗粒子の形態観察の結果、μm以下の鉄系摩耗粒子が多く観察されました。
報告№108-0387 報告№109-09093 | 分析№108-02609 分析№109-000867 | 109-000867 | 軸受の潤滑状態および初期試験を実施し、前回データと照合した結果、油中摩耗粒子の減少が確認されています。油中の粒子濃度は、油膜破断による発生や、油槽内などでの沈降が均衡したところで一定、いわゆる平衡状態になりますが、このバランスが崩れると増加する場合と減少する場合とに分かれます。本軸受では、油中の粒子が減少する要因となるフィルタ類は設置されておらず、濾過による減少は考えられませんので、油中の摩耗粒子が減少したのは、摩耗粒子がほとんど発生せず、油槽内部での沈降があったためと考えられます。以上のことから、本軸受は摩耗の進行がなく、潤滑状態は安定した状態にあったものと判断します。これらのことは、前回に比較して、計数汚染度はランク減少し、SOAP／D-SOAPの鉄および錫濃度に変化がないこと異常摩耗の早期発見パラメータであるフェログラフィーのIs値がの乗と良好の範囲にあること以上のことから判断しています。潤滑油の基本特性潤滑油の基本特性は、良好の範囲にあることから、本試料油は継続使用可能と判断します。
報告№108-0379 報告№108-0379 | 分析№108-02529 分析№108-02529 | 108-02529 | 、汚染度、軸受の潤滑状態を確認する。本試料油は、採油できた量が少なかったため、重量汚染度は参考値としてお考え下さい。汚染状態分析の結果、計数汚染度がNAS級以上、重量汚染度がmg/mlと、双方の項目が当社の推奨する管理基準値をこえていることがわかりました。潤滑状態摩耗粒子を観察した結果、異物の噛み込みが原因で発生する切削粒子が観察されたことから、潤滑摺動部で発生している摩耗形態は切削摩耗であることが分かりました。また、潤滑部が局部的な高圧・高温となった場合に発生するフリクションポリマや、外部から混入したと思われる鉄錆等、そしてフィルタ観察では銅合金が観察され、D－SOAPで鉄、銅、SOAPでケイ素が検出されました。これらが要因となり、異常摩耗の早期発見パラメータであるフェログラフィーのIs値がの乗とやや高い値となっていると思われます。潤滑系統で切削摩耗が発生した場合は、異物が混入していない状態に比較して、摩耗進行速度が速く、軸受寿命が分の程度に低下することが知られていますので、今後の管理には十分注意が必要です。また、フリクションポリマの発生は、タービン油が軸受摺動面で高圧下に押し込められて高圧状態になると共に、圧縮熱による局部的な高温状態にもなることで潤滑油が重合することが知られています。この高温高圧状態が解消されなければ、潤滑油は劣化は進行すると思われます。対策異物による切削摩耗の予防として、油槽内の清掃を実施することと、劣化の進行確認のためヶ月以内の再分析を推奨します。尚、銅を使用した箇所がないかを確認し、摩耗箇所を特定することを推奨します。ケイ素の検出ケイ素がppm検出されています。一般に、潤滑油中からケイ素が検出された場合の原因として、油の消泡剤として使用されるシリコン系の添加剤が検出されるフェログラフィーおよびフィルタ表面の異物観察で砂が多く観察され、これが検出されるシリコングリースをシール部に塗布している場合、このシリコングリースが潤滑油に混入して検出されるなどが挙げられますが、今回の原因は、フェログラフィーおよびフィルタで砂はあまり観察されなかったことから、以外の可能性が考えられます。およびについては、分析結果では確認することが出来ませんので、原因を絞込むため、消泡剤の投与をしていないか、また、シリコングリースを使用している箇所があるかについてご確認下さい。を示す粘度、水分、全酸価、IR、RBOTの各データは良好の範囲にあることから、この油は継続使用可能と判断します。
報告№105-0406 報告№105-0406 | 分析№105-02657 分析№105-02657 | 105-02657 | 分析の結果、潤滑状態は安定し、潤滑油も継続使用が可能と判断します。これらのことは、前回に比較して、計数汚染度はランク減少したことSOAP／D-SOAPの鉄及び錫濃度に変化がないこと異常摩耗の早期発見パラメータであるフェログラフィーのIs値が.と良好の範囲にあること以上のことから判断しました。又、を示す、粘度、水分、全酸価、IRの各データは良好であることから、継続使用可能と判断します。この油は継続使用可能と判断します。粘度は良好と判断します。粘度はmm/sと管理限界値以内にあり、良好と判断します。水分は良好と判断します。水分はppmと管理限界値の以下にあり、良好と判断します。全酸価は良好と判断します。全酸価は.mgKOH/gと新油データの.mgKOH/g以内にあり、良好と判断します。IRは良好と判断します。IRの結果、油劣化の兆候を示すカルボン酸の吸収が確認されていないことから、継続使用可能な状態にあると考えられます。計数汚染度、重量汚染度、共に良好と判断します。計数汚染度は良好と判断します。計数汚染度はNAS級と当社推奨の管理限界値のNAS級以内にあり良好と判断します。重量汚染度は良好と判断します。重量汚染度は.mg/mlと当社推奨の管理限界値のmg/ml以内にあり良好と判断します。機器の潤滑状態フェログラフィーの結果、異常摩耗の早期発見パラメータであるIs値が良好の範囲にあり、潤滑状態は良好と判断します。SOAPの結果、良好と判断します。SOAPの結果、油の添加剤成分であるリンが検出されました。D－SOAP結果、良好と判断します。D－SOAPの結果、鉄、銅、外部から混入したと思われるカルシウム、ナトリウムが検出されました。フェログラフィーの結果、継続使用可能な状態にあると判断します。フェログラフィーの結果、異常摩耗の早期発見パラメータが良好の範囲にあることから、継続使用可能な状態にあると判断します。
報告№108-5071 報告№110-00397 | 分析№108-02721 分析№110-001817 | 110-001817 | 潤滑油は継続続使用可能な状態にあるものの、今後は障害予防を目的に以下の対策を推奨します。追加分析消泡性能が低下した場合、ギヤ歯面での油膜形成に影響が出て摩耗の発生が進展することがあります。今後は消泡性能低下の影響により摩耗が進展する可能性がありますので、フェログラフィーおよびSOAPを追加することを推奨します。分析周期の短縮今後、全酸価の上昇が予測されますので、同様に分析周期を短縮して傾向監視を強化することを併せて推奨します。分析結果全酸価が上昇していました。泡立ち試験の結果、消泡性能が低下していることが確認されました。粘度粘度はmm/sと新油値mm/sに比較して、粘度変化率は-.％で、当社推奨の管理限界値である±％以内にあり、良好と判断します。泡立ち試験泡立ち試験は-と新油に比較して高い値でした。水分はppmと当社推奨の管理限界値の以下であり、良好と判断します。全酸価全酸価は.mgKOH/gと新油値.mgKOH/gに比較して高いものの、IRの結果で油劣化の兆候を示すカルボン酸の吸収が確認されていないことから、良好と判断します。
報告№109-09136 報告№112-00561 | 分析№109-001160 分析№112-002309 | 112-002309 | 分析の結果、潤滑油の劣化はなく、汚染度は良好な範囲にあることから、継続使用可能な状態にあると判断します。減速機分析の結果、減速機は継続使用可能な状態にあると判断します。但し、将来的な摩耗進行の有無を確認するためにも傾向監視を継続することが有効です。異種油の混入および油名の確認分析データから新油と一致しないデータが確認されたことから、異種油の混入または油名が違っている可能性があります。油は設備の条件にあった適正な性能のものを使用することが重要であるため、異種油の混入の有無、油名を再確認することを推奨します。定期的な分析今後懸念される切削摩耗の進行を監視するため、定期的に分析を実施することを推奨します。は良好と判断します。粘度粘度は、.mm/sと新油値.mm/sに比較して、粘度変化率は+.％で、当社推奨の管理限界値である±％以内であり、良好と判断します。水分は、.ppmと当社推奨の管理限界値の以下であり、良好と判断します。酸価は、.mgKOH/gと当社推奨の管理限界値の.mgKOH/g以下であり、良好と判断します。IRIRチャートの結果、新油と使用油のスペクトルパターンはほぼ一致し、また、油劣化の兆候を示すカルボン酸の吸収が確認されていないことから、良好と判断します。は良好と判断します。計数汚染度計数汚染度は、NAS級と当社推奨の管理限界値NAS級以下であり、良好と判断します。重量汚染度は、.mg/mlと当社推奨の管理限界値mg/ml以下であり、良好と判断します。光学顕微鏡写真重量汚染度で濾過したフィルタ表面上の夾雑物を光学顕微鏡で観察した結果、金属片、鉄錆、砂等が観察されました。はフェログラフィーおよびSOAP-Tの結果から総合的に判断した結果、継続使用は可能ですが、機器の機能を保持するためにも傾向管理が有用と考えます。フェログラフィー【異常摩耗指数：Is値】Is値は異常摩耗の早期発見パラメータのつで、摩耗粒子を定量化するために用います。今回のIs値はのマイナス乗と低い値でした。フェログラフィー【定性分析：摩耗粒子および摩耗形態観察】分析結果から比較的多く観察された粒子は、以下の通りでした。切削粒子・異物や金属表面の微小突起による切削摩耗により発生。観察された摩耗粒子の中でも、切削粒子は、注意が必要です。減速機で切削摩耗が発生した場合、減速機内部で使用されている転がり軸受が切削摩耗により生じた軌道面の損傷が起点となって、寿命が分の程度に低下することがあることから、切削摩耗には十分注意する必要があります。切削摩耗の発生原因となる混入異物が残留している場合、この異物により切削摩耗が継続して発生する可能性があります。Iカップリング発光分光分析【SOAP-T】検出された金属元素から発生箇所を推定すると、以下の通りでした。鉄、銅、錫・ギヤ、軸受等リン、亜鉛、カルシウム・外部混入異物SOAP-Tの結果、前回同様にリン、亜鉛が高い値で検出されました。リンと亜鉛は、添加剤成分として添加されていることがありますが、使用油である新日石タービンは、無添加油であることから、添加剤は含まれていません。このことから、異種油が混入したか、或いは、油名が違う可能性が考えられます。バックラッシご提供いただいた減速機に関する情報から遊星歯車機構であることが分かりました。遊星歯車は、太陽歯車、内歯車、そして遊星歯車から構成されています。遊星歯車の個数は個ですので、遊星歯車と内歯車、遊星歯車と太陽歯車の接触点は合計で箇所となります。今回は、歯幅が不明でしたので歯幅をmmと仮定し、この部分のバックラッシを求めました。その結果、平均的に摩耗が発生していたと仮定した場合、バックラッシの増加量は以下の通りと推定されます。表バックラッシ増加量接触箇所 接触点 バックラッシ増加量 太陽歯車-遊星歯車 約×- 遊星歯車-内歯 約×- バックラッシ増加分の上限値は、メーカにより差異はあるものの、当社の推奨するバックラッシは、一般に推奨されるμmを管理目安にしています。この値に比較して十分に小さい値です。
報告№109-09221 報告№109-09221 | 分析№109-001675 分析№109-001675 | 109-001675 | 結論再分析を実施し、摩耗の進行状況を確認されることを推奨します。次回分析時期は、理論的に計算したところ運転時間が時間以上経過すれば摩耗の進行状況を確認することができますので、このことを参考に決定されることを推奨します。計数汚染度は良好と判断します。計数汚染度は良好と判断します。計数汚染度はNAS級と当社推奨の管理限界値のNAS級以内にあり、良好と判断します。重量汚染度はmg/mlでした。重量汚染度はmg/mlでした。機器の潤滑状態フェログラフィーの結果、異物の噛み込みなどで発生する切削粒子、疲労摩耗粒子がやや多く観察されました。SOAPの結果、鉄が検出されました。SOAPの結果、摩耗により発生する鉄、油の添加剤成分であるリンが検出されました。D－SOAPの結果、鉄が検出されました。D－SOAPの結果、摩耗により発生する鉄、油の添加剤成分であるリンが検出されました。フェログラフィーの結果、～μmサイズの疲労摩耗粒子が観察されました。異常摩耗の早期発見パラメータであるフェログラフィーのIs値がの乗と良好の範囲にあるものの、摩耗粒子の形態観察の結果、～μmサイズの疲労摩耗粒子が観察されました。
報告№109-09136 報告№113-00115 | 分析№109-001160 分析№113-000446 | 113-000446 | 潤滑油の劣化はなく、汚染度は良好な範囲にあることから、継続使用可能と判断します。対象設備減速機は継続使用可能な状態にあると判断します。但し、摩耗粒子の形態観察で疲労摩耗粒子が比較的多く観察されていることから、将来的な摩耗進行の有無を確認するためにも傾向監視を継続することが有効です。定期的な分析定期的な潤滑油分析によるトライボ診断を実施することにより、分析データの変化から異常の兆候を早期に発見することが可能となります。また、今回は対象設備の初回分析であるため、最低でもあと回分析を実施し、分析データの変化から今後の対応を検討することを推奨します。はフェログラフィーおよびSOAP-Tの結果から総合的に判断した結果、継続使用は可能ですが、今後の機器の機能を確認するためにも傾向管理が有用と考えます。フェログラフィー【定量分析：Is値】Is値は異常摩耗の早期発見パラメータのつで、摩耗程度を定量化するために用います。今回のIs値はの乗と低い値でした。フェログラフィー【定性分析：摩耗粒子および摩耗形態観察】分析結果から観察された代表的な摩耗粒子は、以下の通りでした。疲労摩耗粒子・繰返し応力を受けて発生。Iカップリング発光分光分析【SOAP-T】検出された金属元素から発生箇所を推定すると、以下の通りでした。鉄、ニッケル・軸受、ディスク等リン、モリブデン・添加剤カルシウム、アルミニウム、ナトリウム・外部混入異物計数汚染度計数汚染度はNAS級と当社推奨の管理限界値NAS級以下であり、良好と判断します。重量汚染度は.mg/mlでした。光学顕微鏡写真重量汚染度で濾過したフィルタ表面上の夾雑物を光学顕微鏡で観察した結果、金属片、鉄錆、砂等が観察されました。粘度粘度は.mm/sと新油値mm/sに比較して、粘度変化率は-％で、当社推奨の管理限界値である±％以内であり、良好と判断します。水分はと当社推奨の管理限界値以下であり、良好と判断します。酸価・IR酸価劣化の進行度は、酸価およびIRの結果から総合的に判断します。酸価は、.mgKOH/gと新油値.mgKOH/g以下であり、IRチャートの結果、油劣化の兆候を示すカルボン酸の吸収が確認されていないことから、酸化劣化していないと判断します。
報告№108-5071 報告№110-00682 | 分析№108-02721 分析№110-003165 | 110-003165 | 障害予防を目的に以下の対策を推奨します。更油粘度が低下していたことから、今後適正な粘度範囲で使用していない場合、ギヤ歯面やベアリング軌道面で油膜切れが発生し、摩耗が進行することが懸念されるため、更油を推奨します。追加分析消泡性能が低下した場合、ギヤ歯面での油膜形成に影響が出て摩耗の発生が進展することがあります。今後は消泡性能低下の影響により摩耗が進展する可能性がありますので、フェログラフィーおよびSOAPを追加することを推奨します。分析結果粘度が当社推奨の管理限界値を超えていました。泡立ち試験の結果、消泡性能が低下していることが確認されました。粘度粘度はmm/sと新油値mm/sに比較して、粘度変化率は-.％で、当社推奨の管理限界値である±％を超えていました。泡立ち試験泡立ち試験は-と新油に比較して高い値でした。水分は.と当社推奨の管理限界値の以下であり、良好と判断します。全酸価全酸価はmgKOH/gと新油値mgKOH/g以下にあり、良好と判断します。
報告№104-0347 | 分析№104-02821 | 104-02821 | トライボ診断により、機器軸受の潤滑状態、潤滑油の劣化状態を診断することを目的としました。分析の結果、メタルの摩耗がわずかに進行していることが確認されました。メタルの摩耗速度を前回と今回のデータから下式で求めた結果、現時点における平均的な摩耗深さは、軸受表面から.μmに到達していることが推定されました。y＝×-x＋.・ここでy：平均的な摩耗深さx：運転時間今ここで、前回データと今回データから求めた式を用いて本軸受が摩耗の限界に到達する時間、いわゆる限界使用時間を試算すると、軸受の表面粗さをsとした場合は、余寿命が約万時間になると推定され、現在の潤滑状態は良好な潤滑状態であることがわかります。但し、観察された摩耗粒子には、硬い異物の噛み込みにより発生する切削摩耗が観られていることから、この影響で摩耗速度が上昇する場合があります。現在は良好な潤滑状態ですが、やはり年に度、定期的にトライボ診断を実施し、摩耗の進行速度を監視することを推奨します。
報告№109-09094 報告№110-00147 | 分析№109-000924 分析№110-000580 | 110-000580 | グリースの物理的性状は良好と判断します。グリースは継続使用可能な状態にあると判断します。≪状態監視とパラメータ≫分析の目的および各分析のパラメータは以下の通りです。特性低下目的：グリースの分析結果から、グリースの物理的性状や劣化傾向などを確認する。全酸価JISK赤外線吸収スペクトルJISKちょう度JISK滴点JISK摩耗目的：グリース中の摩耗粒子を分析する事により、回転・摺動部の潤滑状態、摩耗劣化の程度、余寿命などを解析する。摩耗診断電子顕微鏡観察JISKX線マイクロアナリシス油中金属濃度）JISK≪分析結果≫特性低下全酸価：良好全酸価.mgKOH/gは新油値の.mgKOH/g以内にあることから問題は無いと判断します。赤外線吸収スペクトル：良好ちょう度：良好ちょう度値はと当社推奨の管理限界値であるから以内に留まっています。滴点：良好滴点はと新油値のに比較し変化はないことから問題は無いと判断します。摩耗摩耗診断電子顕微鏡観察・X線マイクロアナリシス：今回は実施していません。油中金属濃度：今回は実施していません。
報告№103-0237 | 分析№103-02263 | 103-02263 | トライボ診断により、機器軸受の潤滑状態、潤滑油の劣化状態を診断することを目的としました。分析の結果、軸受摺動面でやや厳しい金属接触が発生していることがわかりました。今回の試料油は、更油からの経過時間が運転時間時間です。この時間から今後の摩耗速度を計算した結果、本試料と同様の潤滑状態が継続すると仮定した場合、稼働時間で時間後に開放点検が必要な状態になると推定されました。尚、本解析は前回と今回の回だけの少ないデータ数で行っておりますので、再分析により診断精度を上げる必要があります。更油後の稼働時間で時間から時間の間を目安に再分析し、摩耗速度の確認を実施されることを推奨します。このことは、以下の点から判断しました。異常摩耗の早期発見パラメータであるフェログラフィーのIs値がのマイナス乗と前回に比較して変化はないものの、計数汚染度がNAS級と前回のNAS級に比較してランク増加していること。D-SOAPの結果、錫がppmと前回のと前回に比較して.ppm上昇していること。
報告№109-09094 報告№110-00147 | 分析№109-000895 分析№110-000551 | 110-000551 | は良好と判断します。尚、RBOTがminと新油値のminに比較してmin減少していました。このまま継続使用した場合、この減少傾向から限界値に到達するのは、別紙図RBOTの減少傾向に示すように年月と推定されました。残りの継続使用期間は、約ヶ月であると予測されます。潤滑油は継続使用可能な状態にありますが、残りの継続使用期間が約ヶ月と次回定検からヶ月後に更油が必要になりますので、次回定検時には更油が必要になると推定されます。≪状態監視とパラメータ≫分析の目的および各分析のパラメータは以下の通りです。特性低下目的：油の分析結果から、や劣化傾向ならびに添加剤の消耗程度、残存寿命などを確認する。粘度JISK全酸価JISK赤外線吸収スペクトルJISK酸化安定度試験JISK汚染目的：油の分析結果から、砂塵あるいは水・異種油などによるや、異物混入の有無を確認する。水分JISK計数汚染度JISB重量汚染度JISB光学顕微鏡観察摩耗目的：油中の摩耗粒子を分析する事により、回転・摺動部の潤滑状態、摩耗劣化の程度、余寿命などを解析する。摩耗診断電子顕微鏡観察JISKX線マイクロアナリシス油中金属濃度）JISK≪分析結果≫特性低下粘度：良好粘度値mm/sの新油値mm/sに対する変化率は-.％であり、当社推奨の管理限界値±％以内に留まっています。全酸価：良好全酸価.mgKOH/gは新油値の.mgKOH/g以内にあることから問題は無いと判断します。赤外線吸収スペクトル：良好酸化安定度試験：良好酸化安定度試験の結果、数値minは当社推奨の管理限界値min以上に留まっており、現時点での使用は可能と判断します。汚染水分：良好水分値ppmは当社推奨の管理限界値以内に留まっています。計数汚染度：今回は実施していません。重量汚染度：今回は実施していません。光学顕微鏡観察：今回は実施していません。摩耗摩耗診断電子顕微鏡観察・X線マイクロアナリシス：今回は実施していません。油中金属濃度：今回は実施していません。
報告№107-4545 報告№108-0135 | 分析№107-02185 分析№108-00854 | 108-00854 | トライボ診断の結果、全てのデータが良好であることから、この油は継続使用可能と判断します。は良好と判断します。粘度は良好。粘度は.mm/sと新油値mm/sに比較して、粘度変化率は-％で、当社推奨の管理限界値である±％以内にあり、良好と判断します。粘度はmm/sでした。粘度はmm/sでした。粘度指数はでした。粘度指数はでした。水分は良好。水分はと当社推奨の管理限界値の以下であり、良好と判断します。全酸価は良好。全酸価は.mgKOH/gと新油値.mgKOH/gと比較して高いものの、IRの結果で、劣化の兆候が確認されなかったことから、良好と判断します。
報告№109-09136 報告№113-00623 | 分析№109-001160 分析№113-002671 | 113-002671 | 潤滑は良好の範囲にあることから、現在のところ、潤滑油は継続使用可能な状態にあると考えられます。潤滑油の余寿命を求めた結果、年月まで使用可能と推定されました。前回の更油日が年月であることから、更油日から起算すると、潤滑油は約年ヶ月使用可能と推定されます。但し、潤滑油の汚染度がやや高いことから、今後、汚染度が増加した場合、油中の夾雑物が潤滑部に噛み込むことによる摩耗の進行が懸念されます。尚、減速機は継続使用可能な状態にあると判断します。定期的な分析今後の汚染度増加および摩耗の進行を監視するため、定期的な分析実施を推奨します。異常摩耗の早期発見のパラメータであるIs値は、前回のレベルから変化はなく、正常です。また、異常摩耗の兆候を示す摩耗粒子が顕著に観察されなかったことから、は良好と判断します。計数汚染度は前回のNAS級からNAS級にランク上昇し、当社推奨の管理限界値以下であるものの、やや高い値でした。フィルタ残渣に金属片、鉄錆、砂等が確認されたことから、汚染度が高いのは摩耗粒子と外部混入異物の影響と考えられます。粘度、水分、酸価、IRの各データは良好です。本試料油の添加剤は、一般に、タービン油に比較して極圧添加剤や摩耗防止剤などの濃度が高く、この影響でRBOT試験の結果が変動する傾向があります。そのため、タービン油と同等の精度でギヤ油を評価するには、RBOTの結果に加え、粘度、酸価、IRなどのデータに基づき総合的に判断することが必要です。粘度、酸価、IRが良好の範囲にあり、RBOTはminと当社推奨の管理限界値以上にあることから、RBOTは良好と判断します。尚、別紙RBOTの減少傾向から油の余寿命を求めた結果、対象の潤滑油は年月まで使用可能であると推定されました。
報告№105-0270 報告№105-0270 | 分析№105-01754 分析№105-01757 | 105-01757 | 本分析結果は、試料油が適正に採油され、油中粒子が潤滑油中に平均に分散していることを前提として分析した。その結果、計数汚染度が当社推奨の管理限界値にあり、またμm未満のマイクロフレーキングが確認されているものの、計数汚染度とSOAP／D－SOAP、フェログラフィーの各分析データが前回に比較して減少傾向を示しており、ベアリングは継続使用可能な範囲にあると判断します。計数汚染度は当社推奨の管理限界値に到達していました。計数汚染度はNAS級と当社推奨の管理限界値のNAS級に到達していました。重量汚染度はmg/mlでした。重量汚染度はmg/mlでした。機器の潤滑状態分析の結果、μm未満のマイクロフレーキングが確認されているものの、前回に比較して減少傾向を示しており、ベアリングは継続使用可能な範囲にあると判断します。SOAPの結果、摩耗により発生した鉄が検出されました。SOAPの結果、摩耗により発生した鉄が検出されました。D－SOAPの結果、摩耗により発生した鉄が検出されました。D－SOAPの結果、摩耗により発生した鉄が検出されました。フェログラフィーの結果、継続使用可能な状態にあると判断します。フェログラフィーの結果、μm未満のマイクロフレーキングが確認されているものの、前回に比較して減少傾向を示しており、ベアリングは継続使用可能な範囲にあると判断します。
|  | 113-002499 | フェログラフィーで観察された代表的な摩耗粒子は以下の通りです。疲労摩耗粒子・繰返し応力による金属疲労で発生。大型化するとフレーキングの発生が懸念されます。今回、μmサイズの大型の疲労摩耗粒子が確認されたことから、軸受の摩耗状態は厳しくなっている可能性があるため、点検或いは短期間での再分析による摩耗状態の確認が必要です。尚、SOAP-Tはグリース量が不足していたため、実施できませんでした。
報告№109-09136 報告№112-00522 | 分析№109-001160 分析№112-002152 | 112-002152 | 減速機は継続使用可能な状態にあると判断します。但し、今後も摩耗の進行を傾向監視するため、以下の対策を推奨します。定期的な分析フレッティング摩耗の進行を監視するため、定期的に分析を実施し、分析データによる摩耗の進行状況を確認することを推奨します。バックラッシによる評価ギヤ歯面の的確な摩耗状態の判断を行うため、減速機内部の各歯車の構造が確認できる図面、各ギヤの形式、歯形、モジュール、歯数、歯幅等の情報をご提供下さい。はフェログラフィーおよびSOAP/D-SOAPの結果から総合的に判断した結果、やや厳しい状態にあると考えられます。フェログラフィー【定量分析：Is値】Is値は異常摩耗の早期発見パラメータのつで、摩耗粒子を定量化するために用います。前回に比較してIs値はの乗と変化はなく、低い値でした。フェログラフィー【定性分析：摩耗粒子および摩耗形態観察】分析結果から比較的多く観察された粒子は、以下の通りでした。正常な摩耗粒子・潤滑状態が正常なマイルド摩耗により発生。赤錆・フレッティングにより発生。観察された摩耗粒子の中でも赤錆は、注意が必要です。フレッティングは、・軸と転がり軸受の内輪内面・軸受箱と転がり軸受の外輪外面・転がり軸受の軌道輪と転動体・ギヤ歯面の箇所で発生する可能性があります。フレッティング粒子は酸化して硬いため、軸受軌道面やギヤ歯面に噛み込んだ場合はその傷が疲労剥離の起点となり、疲労摩耗へと進展することが想定されます。Iカップリング発光分光分析【SOAP/D-SOAP】検出された金属元素から発生箇所を推定すると、以下の通りでした。鉄、ニッケル、錫・ギヤ、軸受等リン・添加剤カルシウム、アルミニウム、ナトリウム・外部混入異物計数汚染度は、前回に比較してNAS級からNAS級にランク低下し、良好でした。分析結果計数汚染度は良好と判断します。計数汚染度計数汚染度はNAS級と当社推奨の管理限界値のNAS級以下にあり、良好と判断します。重量汚染度は.mg/mlでした。摩耗粒子の形態観察の結果、潤滑状態が正常な場合に発生する摩耗粒子、フレッティングにより発生する赤錆が比較的多く観察されました。SOAPSOAPの結果、摩耗により発生するニッケル、油の添加剤成分であるリンが検出されました。D-SOAPD-SOAPの結果、摩耗により発生する鉄が検出されました。フェログラフィー異常摩耗の早期発見パラメータであるフェログラフィーのIs値がの乗と良好の範囲にあるものの、摩耗粒子の形態観察の結果、潤滑状態が正常な場合に発生する摩耗粒子、フレッティングにより発生する赤錆が比較的多く観察されました。
|  | 112-001992 | 潤滑油および対象設備は継続使用可能な状態にあると判断します。但し、今後も摩耗の進行を傾向監視するため、以下の対策を推奨します。定期的な分析今後懸念される切削摩耗や凝着摩耗の進行を監視するため、定期的に分析を実施することを推奨します。はフェログラフィーおよびSOAPの結果から総合的に判断した結果、やや厳しい状態にあると考えられます。フェログラフィー【定量分析：Is値】Is値は異常摩耗の早期発見パラメータのつで、摩耗粒子を定量化するために用います。今回のIs値はの乗と低い値でした。フェログラフィー【定性分析：摩耗粒子および摩耗形態観察】分析結果から比較的多く観察された粒子は、以下の通りでした。正常な摩耗粒子・潤滑状態が正常なマイルド摩耗により発生。切削粒子・異物や金属表面の微小突起による切削摩耗により発生。鉄系および銅系シビア粒子・潤滑状態がやや厳しい凝着摩耗により発生。金属潤滑部が局部的に油膜切れを起していると考えられます。観察された摩耗粒子の中でも切削粒子、銅系シビア粒子は、注意が必要です。ギヤボックスで切削摩耗が発生した場合、内部で使用されている転がり軸受が切削摩耗により生じた軌道面の損傷が起点となって、寿命が分の程度に低下することがあることから、切削摩耗には十分注意する必要があります。切削摩耗の発生原因となる混入異物が残留している場合、この異物により切削摩耗が継続して発生する可能性があります。銅を使用した箇所は、転がり軸受の保持器の可能性があります。保持器であった場合、摩耗が進行することで転動体とのギャップが大きくなると共に振動が増大し、摩耗の進行につながることが懸念されます。Iカップリング発光分光分析【SOAP】検出された金属元素から発生箇所を推定すると、以下の通りでした。鉄、銅、亜鉛・ギヤ、軸受等リン・添加剤粘度、水分、IR酸化度の各データは良好でした。
報告№109-09447 報告№110-00768 | 分析№109-002782 分析№110-003681 | 110-003681 | 軸受および潤滑油は継続使用可能な状態にあると判断します。但し、切削摩耗の発生が確認されたため、定期的に分析を実施し、摩耗の進行状況を確認することを推奨します。本試料油は、機器停止中にドレンプラグから採油されているにもかかわらず汚染度を示すデータは良好でしたが、今後の採油は、極力運転中もしくは停止直後の油槽中層部から実施されることを推奨します。
報告№109-09136 報告№112-00660 | 分析№109-001160 分析№112-003040 | 112-003040_date130313 | 潤滑油の劣化は確認されていないものの、汚染度が高い値であることがわかりました。当該機は分解後および油入替後から今回までの稼働時間が短く、また、提供して頂いた新油が比較的高い汚染状態であることから、実機の汚染度が高い要因は、汚染度がやや高い新油を使用したことに加え、極微小領域から摩耗粒子が発生したためと思われます。軸受異物の噛み込みや金属表面の微小突起により発生する切削摩耗や潤滑部の油膜が破断して発生する凝着摩耗が見られました。通常、継続運転している設備は、運転開始直後に金属同士がなじむ過程があり、その後正常な油膜が形成されて、問題がなければ安定期に入ります。設備の稼働率が低い場合など、停止期間が長いと潤滑油膜は殆どなくなり、再稼動する際に油膜切れを起こしやすい状態になります。今回観察された摩耗粒子は、このような状況で発生したと推定されます。しかし、これらは極微小領域に限られることから、摩耗は正常と判断できます。以上より、軸受は継続使用可能な状態にあると判断します。濾過または更油油中の汚染度が高いことから、摩耗粒子や異物等が軸受軌道面に噛み込むことによる摩耗の進行が懸念されるため、濾過、または油量が少ないことから更油を推奨します。定期的な分析および分析周期の検討定期的に分析を実施することにより、データの微小な変化から異常の兆候を早期に発見することが可能となります。今後、寿命予測を行うには、今回データを含め少なくとも回の分析データが必要となります。当該機は、年間稼働率が低いことから、採油の機会を検討するのは難しいところがありますが、あと最低でも回分析を実施し、寿命予測を行うと共に分析周期を検討することを推奨します。軸受の摩耗状態フェログラフィーおよびSOAP-Tのデータから総合的に解析した結果、軸受は健全であり、継続使用可能と評価できますが、引続き軸受の機能が保持されていることを確認するためにも、潤滑油診断による傾向管理が有用と考えます。フェログラフィー【定量分析：Is値】Is値は異常摩耗の早期発見パラメータのつで、摩耗程度を定量化するために用います。今回のIs値はの乗とやや高い値でした。フェログラフィー【定性分析：摩耗粒子および摩耗形態観察】分析結果から比較的多く観察された摩耗粒子は、以下の通りでした。正常な摩耗粒子・潤滑状態が正常なマイルド摩耗により発生。切削粒子・異物や金属表面の微小突起に起因する切削摩耗により発生。シビア粒子・潤滑状態がやや厳しい凝着摩耗により発生。金属潤滑部が局部的に油膜切れを起していると考えられます。観察された摩耗粒子の中でも切削粒子、シビア粒子は、将来的な摩耗の進行に繋がる可能性を示唆しているため、傾向監視が必要と思われます。切削摩耗は、他の摩耗形態に比較して摩耗進行速度が速く注意が必要で、定期的なトライボ診断による状態監視が必要と考えます。切削摩耗の原因となる混入異物が残留している場合、この異物により切削摩耗が継続して発生する可能性があります。シビア粒子は、凝着摩耗に分類されます。この摩耗粒子は、摺動面で凝着、破断を繰り返し、この過程で生じる移着粒子が成長して摩耗粒子となります。そのため、摺動面では局部的に油膜切れが発生していることを示しています。この状態が継続した場合、摩耗粒子のサイズは徐々に大型化していき、最終的には軸受の損傷に至る場合があります。Iカップリング発光分光分析【SOAP-T】検出された金属元素から発生箇所を推定すると、摩耗粒子の発生箇所は、以下のように推定できました。鉄、鉛、銅、アンチモン、錫・軸受等カルシウム、ナトリウム・外部混入異物軸受の摩耗SOAP-Tで錫が検出されたことから、軸受の摩耗が発生していると推定されました。分析結果から軸受メタルの摩耗深さをSOAP-Tの結果で得られている錫濃度と油量Lから計算しました。当社の経験からメタル面積の約分の程度が摩耗したと仮定しました。当社の知見、および今回検出された錫濃度等の情報から軸受の摩耗深さを計算した結果、軸受表面の平均的な摩耗深さ.μmとなり、メタルの表面粗さを軸受表面の一般的な粗さであるμmと仮定すると、摩耗は軽微であり、継続使用可能な状態にあると推定されます。計数汚染度は当社推奨の管理限界値に到達していました。計数汚染度計数汚染度は、NAS級と当社推奨の管理限界値NAS級に到達していました。重量汚染度は、.mg/mlと当社推奨の管理限界値mg/ml以下であり、良好と判断します。光学顕微鏡写真供試油を濾過したフィルタ表面上の夾雑物を光学顕微鏡で観察した結果、金属片、鉄錆、砂等が観察されました。
報告№109-09094 報告№110-00147 | 分析№109-000905 分析№110-000561 | 110-000561 | は良好と判断します。尚、RBOTがminと新油値のminに比較してmin減少していました。このまま継続使用した場合、この減少傾向から限界値に到達するのは、別紙図RBOTの減少傾向に示すように年月と推定され、残りの継続使用期間は、約ヶ月と定検周期を下回っていることが確認されました。潤滑油は継続使用可能な状態にありますが、残りの継続使用期間が約ヶ月と定検周期のヶ月を下回っており、更油を計画されることを推奨します。≪状態監視とパラメータ≫分析の目的および各分析のパラメータは以下の通りです。特性低下目的：油の分析結果から、や劣化傾向ならびに添加剤の消耗程度、残存寿命などを確認する。粘度JISK全酸価JISK赤外線吸収スペクトルJISK酸化安定度試験JISK汚染目的：油の分析結果から、砂塵あるいは水・異種油などによるや、異物混入の有無を確認する。水分JISK計数汚染度JISB重量汚染度JISB光学顕微鏡観察摩耗目的：油中の摩耗粒子を分析する事により、回転・摺動部の潤滑状態、摩耗劣化の程度、余寿命などを解析する。摩耗診断電子顕微鏡観察JISKX線マイクロアナリシス油中金属濃度）JISK≪分析結果≫特性低下粘度：良好粘度値mm/sの新油値mm/sに対する変化率は+％であり、当社推奨の管理限界値±％以内に留まっています。全酸価：良好全酸価.mgKOH/gは新油値の.mgKOH/gに比較し高くはあるものの、有機物・有機化合物試験の結果で油劣化の兆候を示すカルボン酸の吸収が見られないことから問題は無いと判断します。赤外線吸収スペクトル：良好酸化安定度試験：良好酸化安定度試験の結果、数値minは当社推奨の管理限界値min以上に留まっており、現時点での使用は可能と判断します。汚染水分：良好水分値ppmは当社推奨の管理限界値以内に留まっています。計数汚染度：今回は実施していません。重量汚染度：今回は実施していません。光学顕微鏡観察：今回は実施していません。摩耗摩耗診断電子顕微鏡観察・X線マイクロアナリシス：今回は実施していません。油中金属濃度：今回は実施していません。
報告№108-8024 報告№108-8024 | 分析№108-03433 分析№108-03433 | 108-03433 | 分析の結果、全てのデータが良好であることから、この油は継続使用可能であり、潤滑状態も正常と判断します。特性低下全ての項目が良好な範囲にあったことから特性低下は認められず良好と判断します。粘度は良好と判断します。粘度はmm/sと新油値mm/sに比較して、粘度変化率は-％で、当社推奨の管理限界値である±％以内にあり、良好と判断します。全酸価は良好と判断します。全酸価は.mgKOH/gと新油値.mgKOH/gに比較して高い値であるものの、有機物・有機化合物で油劣化の兆候を示すカルボン酸の吸収が確認されていないことから、良好と判断します。有機物・有機化合物の結果、良好と判断します。有機物・有機化合物の結果、油劣化の兆候を示すカルボン酸の吸収が確認されていないことから、良好と判断します。酸化安定度の結果、良好と判断します。酸化安定度はminと当社推奨の管理限界値のmin以上であり、良好と判断します。色相は良好と判断します。色相はL.と新油値のL.に変化はなく、良好と判断します。汚染は良好と判断します。水分は良好と判断します。水分はppmと当社推奨の管理限界値の以下であり、良好と判断します。汚染粒子数は良好と判断します。汚染粒子数はNAS級と当社推奨の管理限界値のNAS級以内にあり、良好と判断します。汚染物重量は良好と判断します。汚染物重量は.mg/mlと当社推奨の管理限界値のmg/ml以内にあり、良好と判断します。摩耗摩耗は正常と判断します。摩耗粒子の結果は良好です。異常摩耗の早期発見パラメータであるフェログラフィーのIs値がのマイナス乗と良好の範囲にあり、潤滑状態は正常と判断します。金属濃度SOAPの結果は良好です。金属濃度SOAPの結果、外部から混入したと思われる亜鉛が検出されています。金属濃度酸溶解法の結果は良好です。金属濃度酸溶解法の結果、外部から混入したと思われるナトリウムが検出されています。
報告№108-0116 報告№108-0116 | 分析№108-00925 分析№108-00925 | 108-00925 | 起動渋滞が発生した。軸受の潤滑状態を確認する。分析の結果、D－SOAPで前回に比較して軸受の摩耗を示す錫がに増加していたものの微量であり、その他のデータが良好であることから、この油は継続使用可能であり、潤滑状態も正常と判断します。但し、計数汚染度は、管理限界値内のNAS級になっていますが、μm以上のレンジだけが級となっており、このレンジの粒子が多いことが確認されました。摩耗粒子の形態観察およびフィルタ表面の異物観察で鉄錆、砂等が多く観察されたことから、大型の粒子が多い要因は、この大型の異物の影響と考えられますが、採油時に十分廃油されていればこの異物は、スラスト油中に存在していると考えられます。一般に、異物は運転中に外部から混入する可能性が少なく、今回の採油箇所がドレンバルブであることから、ドレンバルブに残留していたものを採油した可能性は否定できませんでした。一方、油中の摩耗粒子の中に異物のバイト作用による切削粒子が観察されています。この摩耗粒子は、軸受摺動面の異物が埋め込み作用により相手材のランナーを切削して発生することがあります。加えて、停止中のランナー表面と異物の先端部とが接触し、局部的に高面圧になる場合もあり、これにより起動渋滞につながることもありえますので、可能であれば濾過により汚染度を改善することを検討してください。このように、採油によってデータが大きく変動することがありますので、今後、採油を実施される場合は、外部からの影響を避けるために、運転中及び停止直後に油層中層部から直接採油を実施されることを推奨します。又、油槽中層部から採油が実施出来ない場合は、ドレンバルブ配管分を十分廃油してから採油されることを併せて推奨します。は良好と判断します。粘度は良好と判断します。粘度はmm/sと新油値mm/sに比較して、粘度変化率は-％で、当社推奨の管理限界値である±％以内にあり、良好と判断します。水分は良好と判断します。水分は.と当社推奨の管理限界値の以下であり、良好と判断します。全酸価は良好と判断します。全酸価は.mgKOH/gと新油値.mgKOH/g以内にあり、良好と判断します。IRの結果、良好と判断します。IRの結果、油劣化の兆候を示すカルボン酸の吸収が確認されていないことから、良好と判断します。RBOTの結果、良好と判断します。RBOTはminと当社推奨の管理限界値のmin以上であり、良好と判断します。は良好と判断します。計数汚染度は良好と判断します。計数汚染度はNAS級と当社推奨の管理限界値のNAS級以内であり、良好と判断します。重量汚染度は良好と判断します。重量汚染度は.mg/mlと当社推奨の管理限界値のmg/ml以内であり、良好と判断します。機器の潤滑状態D－SOAPの結果、軸受の摩耗を示す錫が検出されました。SOAPの結果は良好です。SOAPの結果、油の添加剤成分であるリンがppm検出されました。軸受の摩耗を示す錫は検出されていないことから良好と判断します。D－SOAPの結果、軸受の摩耗を示す錫が検出されました。D－SOAPの結果、鉄が、軸受の摩耗を示す錫が、外部から混入したと思われる亜鉛、カルシウムが、ナトリウムが検出されました。フェログラフィーの結果、外部から混入したと思われる鉄錆、砂等が多く観察されました。異常摩耗の早期発見パラメータであるフェログラフィーのIs値が×の乗と良好の範囲にあるものの、摩耗粒子の形態観察の結果、外部から混入したと思われる鉄錆、砂等が多く観察されました。
報告№107-0498 報告№107-0498 | 分析№107-02929 分析№107-02929 | 107-02929 | 分析の結果、全てのデータが良好であることから、この油は継続使用可能であり、潤滑状態も正常と判断します。は良好と判断します。粘度は良好と判断します。粘度はmm/sと新油値mm/sに比較して、粘度変化率は-％で、当社推奨の管理限界値である±％以内にあり、良好と判断します。水分は良好と判断します。水分はと当社推奨の管理限界値の以下であり、良好と判断します。全酸価は良好と判断します。全酸価は.mgKOH/gと新油値.mgKOH/gに変化はなく、良好と判断します。IRの結果、良好と判断します。IRの結果、油劣化の兆候を示すカルボン酸の吸収が確認されていないことから、良好と判断します。RBOTの結果、良好と判断します。RBOTはminと当社推奨の管理限界値のmin以上であり、良好と判断します。は良好と判断します。計数汚染度は良好と判断します。計数汚染度はNAS級と当社推奨の管理限界値のNAS級以内であり、良好と判断します。重量汚染度は良好と判断します。重量汚染度は.mg/mlと当社推奨の管理限界値のmg/ml以内であり、良好と判断します。機器の潤滑状態本データを初期値として管理されることを推奨します。SOAPの結果は良好です。SOAPの結果、油の添加剤成分であるリンがppm、バリウムがppm検出されました。軸受の摩耗を示す錫は検出されていないことから、良好と判断します。D－SOAPの結果は良好です。D－SOAPの結果、鉛が、外部から混入したと思われるカルシウムが、ナトリウムが検出されました。軸受の摩耗を示す錫は検出されていないことから、良好と判断します。フェログラフィーの結果は良好です。異常摩耗の早期発見パラメータであるフェログラフィーのIs値が×のマイナス乗と良好の範囲にあり、潤滑状態は正常と判断します。
報告№108-5071 報告№110-00235 | 分析№108-02721 分析№110-000912 | 110-000912 | 前回同様にを示す粘度、水分の各データは良好でした。全酸価は、別紙表および図に示す通り、.採油の.mgKOH/g以降上昇傾向にありました。現在のところ、IRで油劣化の兆候を示すカルボン酸の吸収が確認されていないことから、現状は使用可能と判断しますが、今後は油の劣化進行に注意が必要です。泡立ち試験の結果は、-と新油値が-であるのに比較して高い値となっていたことから、消泡性能が低下していることが分かりました。今後の使用状況によっては油の酸化劣化が進行したり、ギヤ歯面およびベアリング軌道面で油膜切れが発生したりする場合があるため、消泡剤の添加による消泡性能の改善など何らかの対応が必要になると思われます。潤滑油は継続続使用可能な状態にあるものの、今後は障害予防を目的に以下の対策を推奨します。消泡性能の低下消泡性能が低下した場合、ギヤ歯面での油膜形成に影響が出て摩耗の発生が進展することがあります。今後は消泡性能低下の影響により摩耗が進展する可能性がありますので、フェログラフィーおよびSOAPを追加するとともに、分析周期を短縮して傾向監視を強化することを推奨します。全酸価の上昇今後、全酸価の上昇が予測されますので、同様に分析周期を短縮して傾向監視を強化することを推奨します。泡立ち試験の結果、消泡性能が低下していることが確認されました。粘度粘度は.mm/sと新油値mm/sに比較して、粘度変化率は-％で、当社推奨の管理限界値である±％以内にあり、良好と判断します。泡立ち試験泡立ち試験は-と新油に比較して高い値でした。水分はppmと当社推奨の管理限界値の以下であり、良好と判断します。全酸価全酸価は.mgKOH/gと新油値.mgKOH/gに比較して高いものの、IRの結果で油劣化の兆候を示すカルボン酸の吸収が確認されていないことから、良好と判断します。
報告№103-4027 | 分析№103-03023 | 103-03023 | 分析の結果、異物の噛み込みより発生した摩耗と油膜切れにより発生した摩耗が発生していることがわかりました。この摩耗形態は、摩耗速度がやや大きなことが特徴で、潤滑油中の異物を除去しないで使用した場合、更に進行することが懸念されるため、以下の対策が必要です。それは、運転再開後～ヶ月を目安に再度分析を実施し、摩耗の進行状況を確認することと、濾過性能の点検です。これらのことは、を示す計数汚染度は良好の範囲にあるものの、異常摩耗の早期発見パラメータであるフェログラフィーのIs値がの乗とやや高い値を示し、摩耗粒子の形態観察の結果、硬い異物の噛み込みにより発生した切削粒子、油膜切れにより発生するシビア粒子が観察されたこと以上のことから判断しました。
報告№109-09249 報告№111-00162 | 分析№109-001747 分析№111-000871 | 111-000871 | 潤滑油および対象設備は継続使用可能な状態であると判断します。但し、水分が当社推奨の管理限界値を超えていることから、以下の対策を推奨します。水分の影響により金属表面で腐食摩耗が発生し、発生した鉄錆等の粒子が潤滑部に噛み込み摩耗が進行することがありますので、更油或いは部分更油などにより相対的に水分濃度を低くするなどの方法を推奨します。フェログラフィー異常摩耗の早期発見パラメータとして摩耗粒子を定量化して評価するフェログラフィーのIs値は、潤滑状態がやや厳しいの乗でした。摩耗粒子の形態で比較的多く観察された粒子は、潤滑状態が正常な場合に発生する摩耗粒子、金属接触が厳しく、且つ、摩擦熱が高い場合に発生する黒錆でした。これらの摩耗粒子が観察された場合、潤滑部で発生している摩耗形態は、正常なマイルド摩耗と潤滑状態がやや厳しい凝着摩耗であることが分かります。Iカップリング発光分光分析供試のディーゼルエンジン油を分析した結果、検出された金属は油中金属元素の結果表に示すように、鉄、鉛、銅、ニッケル、錫、リン、亜鉛、カルシウム、アルミニウム、ケイ素、ナトリウム、マグネシウム、ホウ素でした。これら検出された金属元素から発生箇所を推定すると、鉄、鉛、銅、ニッケル、錫・エンジン部品リン、亜鉛、カルシウム、マグネシウム、ホウ素・オイル添加剤アルミニウム、ケイ素、ナトリウム・外部混入異物であると思われます。このうち、機械部品が摩耗したと思われる元素はのグループです。水分はppmと当社推奨の管理限界値を超えていました。今後、水分の影響でエンジン内部に錆が発生し、その影響で摩耗が発生する懸念があります。汚染粒子数はNAS級と汚染されていました。フィルタ表面の異物観察で金属片、鉄錆、砂等が観察されたことから、汚染度が高い要因は、摩耗、エンジンオイルの反応生成物、そして外部混入異物の影響と思われます。粘度、全塩基価、酸化安定度、有機物・有機化合物の各データは良好でした。本試料油のエンジン油は、添加剤の影響で新油でも酸化安定度が低く、酸化安定度による管理には適していない油種です。そのため、タービン油と同様の精度を得るには、粘度、全塩基価、有機物・有機化合物などの分析を実施し、これらのデータから総合的に判断することを推奨します。分析結果特性低下特性低下に係るパラメータの分析結果は良好と判断します。粘度粘度は.mm/sと新油値mm/sに対する粘度変化率は-％で、当社推奨の管理限界値である±％以内にあり、良好と判断します。全塩基価全塩基価はmgKOH/gと当社推奨の管理限界値mgKOH/g以上にあり、良好と判断します。酸化安定度酸化安定度はminであり、当社推奨の管理限界値のmin以上であることから良好と判断します。有機物・有機化合物有機物・有機化合物は、IRチャートによる新油分析値との比較の結果、cm-付近に劣化の兆候を示すカルボン酸の吸収が確認されていないことから、良好と判断します。色相はL.であり、新油値のLに比較して高い値でした。汚染に係るパラメータの分析結果は、水分が当社推奨の管理限界値を超えていました。水分はppmであり、当社推奨の管理限界値のを超えていました。汚染粒子数はNAS級でした。汚染度物重量はmg/mlでした。摩耗フェログラフィーによる摩耗粒子の観察の結果、潤滑状態が正常な場合に発生する摩耗粒子、金属接触が厳しく、且つ、摩擦熱が高い場合に発生する黒錆が比較的多く観察されました。異常摩耗の早期発見パラメータであるフェログラフィーのIs値がの乗と高く、摩耗粒子の形態観察の結果、潤滑状態が正常な場合に発生する摩耗粒子、金属接触が厳しく、且つ、摩擦熱が高い場合に発生する黒錆が比較的多く観察されました。金属濃度SOAP法により金属濃度を測定した結果、潤滑箇所で発生する金属接触によって検出される鉄がppm、鉛がppm、銅がppm、ニッケルがppm、錫がppm、油の添加剤成分であるリンがppm、亜鉛がppm、カルシウムがppm、マグネシウムが、ホウ素が、外部から混入したと思われるアルミニウムがppm、ケイ素がppm、ナトリウムがppm検出されました。金属濃度酸溶解法により金属濃度を測定した結果、潤滑箇所で発生する金属接触によって検出される鉄が、錫が、油の添加剤成分であるリンが、カルシウムがppm、外部から混入したと思われるナトリウムがppm検出されました。
報告№108-0468 報告№108-0468 既報で軸受の交換を推奨した４号ロール№３のＩｓ値は１０の８乗でしたが、本軸受はこの値に比較して８桁低い１０の０乗であり継続使用は可能であると推定されます。 | 分析№108-03293 分析№108-03293 | 108-03293 | 今年初めに号回定期点検にて、微粉炭機ローラタイヤにて回転不良、及びローラ軸潤滑油内に異物の混入が認められたため、水平展開で号機についても同箇所点検を実施した結果、微粉炭機についても同様の不具合が認められた。、汚染度、潤滑状態を確認する。軸受の潤滑状態分析の結果、観察された摩耗粒子には、転がり疲労で発生するμm前後の疲労摩耗粒子や、μmサイズの鉄系摩耗粒子が観察されました。潤滑油中の摩耗をフェログラフィー法により数値化し、異常摩耗の早期発見パラメータのIs値を求めたところ、やや高いの乗でした。Is値がこの値になっている場合、転がり軸受の潤滑状態は流体潤滑より若干厳しい潤滑状態となっており、微小領域で金属接触が発生する、いわゆる混合潤滑の極初期の状態になっていることを示しています。そのため、現在の潤滑状態は、摩耗が健全な潤滑状態から、僅かに摩耗が進展し始めた状態にあると推定されます。但し、転がり軸受の寿命の指標となるフレーキングの摩耗粒子は観察されていませんが、微小領域において疲労摩耗が発生しており、摩耗の進行を監視しつつ継続使用されることを推奨します。を示す粘度、水分、全酸価、IRの各データは良好であることから、この油は継続使用可能と判断します。計数汚染度がNAS級と管理限界値内にあるものの、重量汚染度がmg/mlと汚染されています。
報告№109-09011 報告№109-09011 | 分析№109-000334 分析№109-000334 | 109-000334 | 定期補修工事の点検中に撹拌機械減速機の潤滑油が黒化していた。黒化原因を確認する。潤滑状態を確認する。黒化原因一般に、潤滑油が黒化する原因として考えられるのは以下の事項です。摩耗粒子の増加油の劣化汚染粒子の混入これらの推定される原因を分析結果から確認しました。その結果、～のことが分かりました。計数汚染度が測定不能、重量汚染度が.mg/mlと汚染されていた油の劣化を確認するIR法では、油劣化の兆候を示すカルボン酸の吸収が確認されなかった異常摩耗の早期発見パラメータであるフェログラフィーのIs値がの乗と高く、摩耗粒子の形態観察の結果、異物の噛み込みなどで発生する切削粒子、疲労摩耗粒子が多く観察されたSOAPで摩耗により発生したと思われる鉄、外部から混入したと思われるケイ素、D－SOAPで摩耗により発生したと思われる鉄、油の添加剤成分であるリン、外部から混入したと思われるカルシウム、ナトリウムが多く検出された以上のことから、潤滑油が黒化した原因は、・ギヤ歯面や転がり軸受の軌道面で発生した摩耗粒子の増加・外部から混入したと思われる砂等の異物の混入と考えられ、潤滑油の黒化原因は、の摩耗粒子の増加との汚染粒子の混入によるものと考えられました。潤滑状態異常摩耗の早期発見パラメータであるフェログラフィーのIs値がの乗と高く、摩耗粒子の形態観察で異物の噛み込みなどで発生する切削粒子、疲労摩耗粒子がやや多く観察されたことから、摩耗形態は切削摩耗と凝着摩耗が混在していることが分かりました。摩耗形態の中でも切削摩耗は、異物が混入していない状態に比較して摩耗進行速度が速く注意が必要です。尚、この摩耗が転がり軸受で発生している場合、比較的早い時期にフレーキングに進展する場合も考えられますので、定期的に分析を実施し、摩耗進行の状況を確認されることを推奨します。
報告№109-09136 報告№113-00509 | 分析№109-001160 分析№113-002126 | 113-002126 | 対象設備は継続使用可能と判断します。但し、メタル主成分の錫が微量ですが検出されたことから、以下の対策を推奨します。対策定期的な分析今後懸念される摩耗の進行を監視するため、定期的に分析を実施することを推奨します。次回点検でメタルの確認累積錫濃度からメタルの摩耗深さを計算した結果、メタルのオーバーレイが摩耗している可能性があることから、次回点検でメタルの摩耗状態の確認を推奨します。前回に比較して、異常摩耗の早期発見のパラメータであるIs値は-レベルからレベルに低下したものの、摺動部の摩耗が認められたため、定期的に潤滑油分析を実施し、摩耗推移を監視することが有用と考えます。メタルの摩耗程度SOAP-Tの結果、メインメタルやクランクピンメタルの主成分である錫がppm検出されました。前回の分析後から今回分析までの補給油量が不明であることから、前回までの累積錫濃度に今回の錫濃度を積算し、メタルのあたり面がどの程度摩耗したかを求めたところ、平均的な摩耗深さは.μmとなりました。一般的にホワイトメタルのオーバーレイ厚さは、薄くてもμm程度となっていますが、計算によって求めた摩耗深さはオーバーレイ厚さを超えていることから、メタルの中には点検を要するものがあると考えられます。クロムの摩耗体積カム・カムロールの主成分であるクロムが検出されました。極微量であることから継続使用に問題はありませんが、カム・カムロールの摩耗が若干発生していると推定されるため、今後の摩耗推移の監視が有用です。粒度分布は.～.μmの範囲にあり、中心粒径は.μmでした。μm以下の粒子が多いことから、燃焼時に発生したすすが主体であると推定されます。
報告№107-4516 報告№107-4516 | 分析№107-00815 分析№107-00816 | 107-00816 | トライボ診断の結果、この油は継続使用可能と判断します。尚、粘度が下限値に近い値であるため、今後は定期的に分析を実施し、粘度変化を監視されることを推奨します。は良好と判断します。粘度は良好の範囲にあるものの、下限値に近い値でした。粘度は.mm/sと新油値mm/sに比較して、粘度変化率は-％で、当社推奨の管理限界値である±％以内にあり、良好と判断する。粘度はmm/sでした。粘度はmm/sでした。粘度指数はでした。粘度指数はでした。水分は良好。水分はppmと当社推奨の管理限界値の以下であり、良好と判断する。全酸価は良好。全酸価は.mgKOH/gと新油値.mgKOH/gに比較してやや高いものの、IRの結果で油の劣化が確認されなかったことから、良好と判断します。
報告№108-5071 報告№110-00397 | 分析№108-02721 分析№110-001807 | 110-001807 | 潤滑油は継続続使用可能な状態にあるものの、今後は障害予防を目的に以下の対策を推奨します。追加分析消泡性能が低下した場合、ギヤ歯面での油膜形成に影響が出て摩耗の発生が進展することがあります。今後は消泡性能低下の影響により摩耗が進展する可能性がありますので、フェログラフィーおよびSOAPを追加することを推奨します。分析周期の短縮今後、全酸価の上昇が予測されますので、同様に分析周期を短縮して傾向監視を強化することを併せて推奨します。分析結果全酸価が上昇していました。泡立ち試験の結果、消泡性能が低下していることが確認されました。粘度粘度はmm/sと新油値mm/sに比較して、粘度変化率は-.％で、当社推奨の管理限界値である±％以内にあり、良好と判断します。泡立ち試験泡立ち試験は-と新油に比較して高い値でした。水分は.ppmと当社推奨の管理限界値の以下であり、良好と判断します。全酸価全酸価は.mgKOH/gと新油値.mgKOH/gに比較して高いものの、IRの結果で油劣化の兆候を示すカルボン酸の吸収が確認されていないことから、良好と判断します。
報告№106-0334 報告№106-0334 | 分析№106-01765 分析№106-01765 | 106-01765 | 分析の結果、金属接触が厳しい場合に発生するシビア粒子が観察されたものの、転がり軸受の寿命の指標となるフレーキングが発生していないことから、本軸受は継続使用可能な状態にあると判断します。この油は継続使用可能と判断します。粘度は良好と判断します。粘度はmm/sと管理限界値以内にあり、良好と判断します。水分は良好と判断します。水分はppmと管理限界値の以下にあり、良好と判断します。全酸価は良好と判断します。全酸価は.mgKOH/gと新油データの.mgKOH/g以内にあり、良好と判断します。IRは良好と判断します。IRの結果、油劣化の兆候を示すカルボン酸の吸収が確認されていないことから、継続使用可能な状態にあると考えられます。計数汚染度はやや高い値でした。計数汚染度はやや高い値でした。計数汚染度はNAS級と当社推奨の管理限界値のNAS級以内にあるものの、やや高い値でした。重量汚染度は.mg/mlでした。重量汚染度は.mg/mlでした。機器の潤滑状態フェログラフィーの結果、金属接触が厳しい場合に発生するシビア粒子がやや多く観察されました。SOAPの結果、鉄および銅が検出されました。SOAPの結果、摩耗により発生する鉄および銅が検出されました。又、油の添加剤成分であるリンが検出されました。D－SOAPの結果、鉄が検出されました。D－SOAPの結果、摩耗により発生する鉄が検出されました。フェログラフィーの結果、金属接触が厳しい場合に発生するシビア粒子がやや多く観察されました。フェログラフィーの結果、異常摩耗の早期発見パラメータであるIs値がの乗とやや高く、摩耗粒子形態観察の結果、金属接触が厳しい場合に発生するシビア粒子がやや多く観察されました。
報告№103-4016 | 分析№103-01493 | 103-01493 | 本機の圧油系統でバルブスティックが発生しているため、その対策として当社製清浄分散剤TS－投与の検討を行っている。本試験は、バルブスティックの原因となる汚染物の有無を確認することを目的としました。分析の結果、バルブスティックの原因となる粘ちょう物が確認されたため、障害予防措置として当社清浄分散剤TS－の投与及び濾過の実施を推奨します。このことは以下の分析結果から判断しました。重量汚染度がmg/mlと当社推奨の管理限界値を超えていたこと。光学顕微鏡写真の結果、茶褐色のスラッジが非常に多く見られること。尚、スラッジが発生する要因は、使用油であるモービルDTEヘビーメディアムJに添加剤成分として含まれている、亜鉛が析出してスラッジとなるケースを多く経験しており、本サンプルも類似事例と思われます。
報告№109-09136 報告№109-09357 | 分析№109-001160 分析№109-002418 | 109-002418 | 結論現在のところ、潤滑油および軸受メタルは継続使用可能と判断しますが、摩耗の進行速度を把握しておくことが重要ですので、念のため、ヶ月以内に再度分析を実施し、摩耗の進行状況を確認することを推奨します。
報告№107-4545 報告№108-5026 | 分析№107-02185 分析№108-00882 | 108-00882 | トライボ診断の結果、全てのデータが良好であることから、この油は継続使用可能と判断します。は良好と判断します。粘度は良好。粘度は.mm/sと新油値mm/sに比較して、粘度変化率は-.％で、当社推奨の管理限界値である±％以内にあり、良好と判断します。粘度はmm/sでした。粘度はmm/sでした。粘度指数はでした。粘度指数はでした。水分は良好。水分はと当社推奨の管理限界値の以下であり、良好と判断します。全酸価は良好。全酸価は.mgKOH/gと新油値.mgKOH/g以内であり、良好と判断します。
報告№106-0209 報告№106-6059 | 分析№106-01157 分析№106-01258 | 106-01258 | 初期試験を実施した結果、摩耗は安定していると判断します。また、潤滑油も継続使用が可能と判断します。これらのことは、前回に比較して、計数汚染度はランク減少したことSOAP／D-SOAPの鉄濃度に変化がないこと異常摩耗の早期発見パラメータであるフェログラフィーのIs値がのマイナス乗と良好の範囲にあること以上のことから判断しました。尚、調速機用圧油には静電浄油機が設置され、間欠的ではあるが濾過されています。このため油中汚染度は清浄な状態に保持され、摩耗に変化が生じても検出できない可能性もありえます。そこで、より正確に解析するために濾過機運転中に入口側配管と出口側配管から採油を実施し、正確な濾過効率と濾過機運転時間を基に摩耗の進行状況を確認されることを推奨します。
報告№109-09249 報告№111-00162 | 分析№109-001747 分析№111-000870 | 111-000870 | 潤滑油は継続使用可能な状態であり、また運転中における潤滑状態も正常であったものと判断します。本試料油は、分析結果の全ての分析項目の値が当社推奨の管理基準値を満たしており、新油分析値との比較結果も問題となる値はありませんでした。分析結果特性低下特性低下に係るパラメータの分析結果は良好と判断します。粘度粘度はmm/sと新油値mm/sに対する粘度変化率は+％で、当社推奨の管理限界値である±％以内にあり、良好と判断します。全酸価添加タービン油の全酸価は、油メーカによって初期値が違うため統一した管理基準を設定するのが困難であることから、当社では管理限界値を設定しておらず、新油分析値との比較及び他の分析項目の結果より全酸価の状態判断を行います。その結果、全酸価は.mgKOH/gと新油値.mgKOH/gに比較して若干高くなっていますが、IRチャートに示すように劣化の兆候として現れるカルボン酸などの有機物・有機化合物の発生が確認されていないことから、良好と判断します。酸化安定度酸化安定度はminであり、当社推奨の管理限界値のmin以上であることから良好と判断します。有機物・有機化合物有機物・有機化合物は、IRチャートによる新油分析値との比較の結果、cm-付近に劣化の兆候を示すカルボン酸の吸収が確認されていないことから、良好と判断します。色相はLであり、新油値のL.に比較して大きな変化はないことから、良好と判断します。汚染に係るパラメータの分析結果は良好と判断します。水分は.ppmであり、当社推奨の管理限界値の以下であることから良好と判断します。汚染粒子数はNAS級であり、当社推奨の管理限界値のNAS級以内であることから良好と判断します。汚染度物重量はmg/mlであり、当社推奨の管理限界値のmg/ml以内であることから良好と判断します。摩耗運転中における潤滑状態は正常であったものと判断します。異常摩耗の早期発見パラメータであるフェログラフィーのIs値がの乗と当社基準値と比較して良好の範囲にあったことから、潤滑箇所の潤滑状態は正常と判断します。金属濃度SOAP法により金属濃度を測定した結果、金属元素は検出されませんでした。金属濃度酸溶解法により金属濃度を測定した結果、潤滑箇所で発生する金属接触によって検出される鉄が、外部から混入したと思われるカルシウムが、ナトリウムが検出されましたが僅かであり良好と判断します。
報告№106-6091 報告№106-6091 | 分析№106-02075 分析№106-02076 | 106-02076 | 目的トライボ診断を実施し、グリースの物理的性状、機器の潤滑状態を確認する。分解点検が必要かを判断する。考察分析の結果、摩耗粒子形態観察で転がり軸受の寿命の指標となるフレーキングの発生は確認されなかったことから、本軸受は継続使用可能と判断します。一方、グリースの物理的性状を示す、ちょう度、滴点、全酸価、IRの各データが良好の範囲にあることから、グリースは継続使用可能な状態であると判断します。以上のことから、本軸受は分解点検の必要はないと判断します。尚、報告書の管理表中に示しているSOAP／D-SOAPは、グリース潤滑の場合、摩耗粒子が均一に分散していないため、測定値が大きく変動することがありますので参考値としてお考え下さい。
報告№109-09250 報告№109-09250 | 分析№109-001773 分析№109-001773 | 109-001773 | 潤滑油および本軸受は継続使用可能な状態にあると判断できますが、軸受摺動面では切削摩耗の発生が確認されており、今後継続して発生することが懸念されるため、再度分析を実施し、摩耗の進行状況を傾向監視することを推奨します。特性低下特性低下に係るパラメータの分析結果は良好と判断します。粘度粘度はmm/sと新油値.mm/sに対する粘度変化率は-％で、当社推奨の管理限界値である±％以内にあり、良好と判断します。全酸価添加タービン油については、当社では管理限界値を設定しておらず、新油分析値との比較及び他の分析項目の結果より全酸価の状態判断を行います。その結果、全酸価は.mgKOH/gと新油値.mgKOH/gに比較して変化はなく、良好と判断します。酸化安定度酸化安定度はminであり、当社推奨の管理限界値のmin以上であることから、良好と判断します。有機物・有機化合物有機物・有機化合物は、IRチャートによる新油分析値との比較の結果、cm-付近に劣化の兆候を示すカルボン酸の吸収が確認されていないことから、良好と判断します。色相はLであり、新油値のLに比較して変化がないことから、良好と判断します。汚染に係るパラメータの分析結果は、汚染粒子数が当社推奨の管理限界値に到達していました。水分はppmであり、当社推奨の管理限界値の以下であることから、良好と判断します。汚染粒子数はNAS級であり、当社推奨の管理限界値のNAS級に到達していました。汚染度物重量はmg/mlでした。摩耗フェログラフィーによる摩耗粒子の観察の結果、異物の噛み込みなどで発生する切削粒子、局部的に高圧・高温となる場合に発生するフリクションポリマ、外部から混入したと思われる樹脂等が観察されました。異常摩耗の早期発見パラメータであるフェログラフィーのIs値がの乗とやや高く、摩耗粒子の形態観察の結果、異物の噛み込みなどで発生する切削粒子、局部的に高圧・高温となる場合に発生するフリクションポリマ、外部から混入したと思われる樹脂等が観察されました。金属濃度SOAP法により金属濃度を測定した結果、錫がppm、油の添加剤成分であるリンがppm、外部から混入したと思われる亜鉛がppm、アルミニウムがppm、ケイ素がppm、ホウ素がppm検出されましたが、良好と判断します。金属濃度酸溶解法により金属濃度を測定した結果、潤滑箇所で発生する金属接触によって検出される鉄が、油の添加剤成分であるリンが、外部から混入したと思われるカルシウムがppm、ナトリウムが、アルミニウム、マグネシウムが共に検出されました。
報告№101-0231 | 分析№101-02142 | 101-02142 | 分析の結果、計数汚染度、フェログラフィーを除く項目は良好でした。計数汚染度がNAS級と前回のNAS級に比較して、約年でランク上昇していました。フェログラフィーの結果、外部から混入した砂、鉄錆等の異物やその異物が摺動面に噛み込み発生した切削粒子が多く見られることから、汚染の要因は、外部から混入した異物とこの異物の影響で発生した摩耗粒子によるものと考えられました。今後、さらに摩耗が進行する場合がありますので、別添資料金属摩耗粉の平衡速度の計算による分析周期に示すように時間経過すれば採油が可能な状態になりますので、時間経過した時点で再度採油・分析を実施し、摩耗の進行状況を確認されることを推奨します。但し、今回データを詳細にみると油槽のドレンバルブから採油を実施した前々回のデータと一致する部分があるため、今回の採油がドレンバルブから採油している可能性が考えられます。ドレンバルブから採油している場合、ドレン配管付近の汚染濃度の高い部分を採油しているため、前回と今回を比較することはできません。採油箇所をご確認いただけるようにお願い致します。万が一、ドレンバルブから実施していた場合、再度、主機停止直後に油槽底部から採油し、分析を実施することを推奨します。
報告№106-6102 報告№106-6112 | 分析№106-02223 分析№106-02460 | 106-02460 | 分析の結果、計数汚染度、重量汚染度共に当社推奨の管理限界値を超えていました。異常摩耗の早期発見パラメータであるフェログラフィーのIs値がの乗とやや高く、摩耗粒子形態観察で外部から混入したと思われる鉄錆が多く観察されたことから、汚染度が高い原因は、外部から混入したと思われる異物の影響と考えられました。本設備は濾過機が設置されています。濾過機が常時運転しているにもかかわらず汚染度が高いのは、以下のことが考えられました。Ⅰ.採油時の廃油が十分ではなく、配管内に滞留していた汚染粒子が混入した状態で採油を実施したⅡ.エレメント・フィルタが目詰まりを起こし、交換時期であるⅠであれば、今後増加することはないため問題はないと思われますが、Ⅱであれば、汚染状態が改善されず圧油系統のバルブスプール等に噛み込み動作障害が発生することが懸念されます。特に、今回の汚染度は、バルブ動作不良の原因となる汚染度であるため、エレメントやフィルタを交換し、油槽内の汚染度を改善されることを推奨します。これらのことは、計数汚染度がNAS級、重量汚染度がmg/mlと当社推奨の管理限界値を超えていたこと異常摩耗の早期発見パラメータであるフェログラフィーのIs値がの乗とやや高く、摩耗粒子形態観察の結果、外部から混入したと思われる鉄錆が多く観察されたことD－SOAPの結果、鉄がppm検出されたこと以上のことから判断しました。尚、本設備には濾過機が設置されており、潤滑状態をより正確に把握するには、濾過機の入口と出口から採油を実施し、変動する濾過効率を分析する毎に評価し、それを基に汚染の状況を確認されることを推奨します。
報告№106-6023 報告№106-0085 | 分析№106-00388 分析№106-00451 | 106-00451 | 分析の結果、摩耗粒子形態観察で金属接触が厳しい場合に発生するシビア粒子が観察されたことから、シリンダ摺動部で摩耗が発生しているものと考えられましたが、異常摩耗の早期発見パラメータであるIs値が良好の範囲にあることから潤滑状態は現在のところ良好であり継続使用可能な状態にあると判断します。尚、を示す粘度、水分、全酸価、IRの各データは良好であることから、この油は継続使用可能と判断します。これらのことは、摩耗粒子形態観察の結果、金属接触が厳しい場合に発生するシビア粒子が観察されたものの、異常摩耗の早期発見パラメータであるフェログラフィーのIs値がと良好の範囲にあること以上のことから判断しました。尚、主機停止中にオイルタンクドレンから採油を実施しているため、油循環中の採油に比較して油中粒子が沈降して高濃度になっている部分を採油していると考えられます。したがって、油が循環している状態で採油を実施した場合に比較して、分析データが高くなり、異常な状態と判断してしまう可能性がありますので、今後の採油は、停止後なるべく早いタイミングで採油を実施されることを推奨します。
報告№107-6029 報告№107-0417 | 分析№107-02237 分析№107-02293 | 107-02293 | 、汚染度、軸受の潤滑状態を確認する。今回の採油は、恒設ドレンラインから機器停止中に全量抜き取り時に合わせて実施している。抜き始め、抜き終わりなど採油のタイミングが不明のため、油中粒子が均一に分散している油循環中に比較し沈降の影響を受け、分析データが高濃度に出る可能性があると思われます。分析の結果、循環中の採油に比較してデータが高目に出る可能性があるにも関わらず、全てのデータが良好の範囲にありました。このことから、機器の潤滑状態は正常であり、この油は継続使用可能と判断します。機器の潤滑状態をより正確に知るには、粒子の沈降の影響を極力抑え、油中粒子が均一な分散状態に近い状態での採油が望ましく、そのため対象機器の運転中、または停止直後に採油を実施されることを推奨します。
報告№109-09448 報告№109-09448 報告№109-09448 | 分析№109-002803 分析№109-002803 分析№109-002803 | 109-002803 | 摩耗状態異常摩耗の早期発見パラメータであるフェログラフィーのIs値は、潤滑状態がやや厳しい状態にあることを示すの乗ですが、点検を要する状態と判断するサイズの摩耗粒子が観察されておらず、現在のところ継続使用可能な状態にあると判断できます。この状態で検出された油中金属は、その多くが鉄であり、これらは摩耗粒子の観察結果から疲労摩耗であることが分かりました。疲労摩耗は、スパイラルベベルギヤの歯面で発生していると推定されますが、発生箇所が歯面の微小領域であることから現在のところ継続使用は可能と判断できます。バックラッシ減速機の構造から、最も負荷が大きく、摩耗が進行しやすい箇所をスパイラルベベルギヤとスパイラルベベルピニオンと推定し、この部分のバックラッシを求めました。提供していただいた図面には歯幅が記載されておらず、また、更油後の稼働時間も不明であったため、歯幅mmと、更油後の稼働時間を時間と仮定してバックラッシを計算しました。その結果、減速機のギヤ歯面に摩耗が集中していたと仮定した場合、バックラッシの増加は初期値からμm増加したと推定されました。バックラッシ増加分の上限値はメーカにより差異はあるものの、当社が推奨するバックラッシは一般に推奨されるμmを目安にしており、今回のデータはこの値に比較して十分に小さい値であることがわかります。汚染度計数汚染度がNAS級と汚染されていました。汚染度が高い要因は、摩耗によるものと思われます。を示す粘度、水分、全酸価、IRの各データは良好でした。結論ゲート機器の潤滑箇所の摩耗診断分析結果から摩耗が発生している箇所はギヤ歯面であり、摩耗形態は疲労摩耗であることが分かりました。この摩耗形態は、ギヤ歯面に荷重が繰り返しかかることにより、歯面の表面下で材料が疲労して剥離します。歯面に加わる荷重が過大である場合、観察される摩耗粒子は今回より大きな粒子が発生します。分析結果から推定されたバックラッシの増加分はμmでしたが、このバックラッシは、一対の歯車の噛み合いを円滑にするための、ピッチ円周上での歯面間の遊びです。この値が過大になると振動や騒音の原因となるため、ギヤの摩耗状態を判断するためには重要なパラメータです。今回観察された摩耗粒子は、やや大型の粒子が見られるものの観察された摩耗粒子がμmサイズの微小な粒子が支配的であることからバックラッシの値は小さいと判断できます。バックラッシの計算時に仮定した稼働時間や歯幅などの数値が正確であれば、本減速機は継続使用可能と判断できます。整備の必要な箇所の検討整備が必要な箇所は、本分析結果から確認されませんでした。しかし、分析結果から僅かではありますがギヤの摩耗が進行していることが確認されていますので、今後は定期的に潤滑油分析を実施し、その結果から摩耗の進行状況を確認することにより、整備の必要の有無を監視する方法が有用と思われます。潤滑油の劣化度診断一般的に潤滑油が劣化した場合、油の外観は黒褐色になり、粘度や全酸価が上昇しスラッジ等が発生します。また、その過程では劣化の兆候を示すカルボン酸の吸収がIRで確認できます。今回のは、全てのデータが良好の範囲にあり、潤滑油の劣化は確認されなかったことから、継続使用可能であり、交換の必要はないと判断します。潤滑管理の方法現在の潤滑油は年使用しています。年間使用して油の劣化が確認されていないことから、運転状況に大きな変化がなければ、本設備の場合少なくとも年間は使用することが可能であると考えられます。潤滑油の交換時期の判断は、今回の分析だけでは予測することは困難ですが、定期的に分析を実施し、その結果の傾向から劣化の進行状況を確認することで容易に可能になります。今後、疲労摩耗が進行する場合がありますので、定期的に分析を実施し、摩耗の進行状況を確認されることを推奨します。次回分析の時期を理論的に求めたところ、最短で約時間となります。この時間は、油中汚染物が均一になるために必要とする時間であり、この時間を経過すれば、再分析の結果から状態の傾向を確認することが可能となりますので、これを参考に次回分析時期を検討されることを推奨します。尚、定期的な分析を実施する際には、に関する分析項目の実施を推奨します。今回の分析結果からは、油劣化の進行は確認されていませんが、定期的な分析により潤滑油の交換時期を管理することが可能となります。は良好と判断します。粘度粘度はmm/sと新油値mm/sに比較して、粘度変化率は-％で、当社推奨の管理限界値である±％以内にあり、良好と判断します。水分はppmと当社推奨の管理限界値の以内にあり、良好と判断します。全酸価全酸価は.mgKOH/gと新油値.mgKOH/gに比較して高いものの、IRの結果、油劣化の兆候を示すカルボン酸の吸収が確認されていないことから、良好と判断します。IRIRの結果、油劣化の兆候を示すカルボン酸の吸収が確認されていないことから、良好と判断します。計数汚染度は当社推奨の管理限界値に到達していました。計数汚染度計数汚染度はNAS級と当社推奨の管理限界値のNAS級以内にあるもののやや高い値でした。重量汚染度は.mg/mlでした。機器の潤滑状態摩耗粒子の形態観察の結果、疲労摩耗粒子が比較的多く観察されました。SOAPによる油中金属濃度SOAPによる油中金属濃度の結果、鉄、ニッケル、油の添加剤成分であるリン、外部から混入したと思われるアルミニウム、ケイ素が検出されました。SOAPによる油中金属濃度SOAPによる油中金属濃度の結果、鉄、銅、外部から混入したと思われるカルシウム、アルミニウムが検出されました。摩耗粒子診断異常摩耗の早期発見パラメータであるIs値がの乗と良好の範囲にあるものの摩耗粒子の形態観察の結果、疲労摩耗粒子が比較的多く観察されました。
報告№108-0387 報告№109-0038 | 分析№108-02609 分析№109-00165 | 109-00165 | 濾過前の試料油を分析した結果、全てのデータが良好です。尚、RBOTが前回に比較し、min上昇しています。RBOTが上昇した理由は、更油、補給を実施した仮設タンクで他の軸受油と混合して濾過を実施した濾過機配管内や仮設タンクなどに油が残留していた以上のことが考えられます。お客様からの情報および採油状況によると、およびではなく、前回から今回までの間に濾過を実施したことから、の可能性が考えられますが、油の残留だけでRBOTがminも上昇するとは考えにくく、他に原因があったものと思われます。但し、は全て良好の範囲にありますので、今後は今回のRBOT値によりデータ管理を行います。
報告№107-4545 報告№109-09131 | 分析№107-02185 分析№109-001126 | 風力_作動油原紙 | 潤滑油は継続続使用可能な状態にあると判断します。分析結果は良好と判断します。粘度粘度は.mm/sと新油値mm/sに比較して、粘度変化率は-.％で、当社推奨の管理限界値である±％以内にあり、良好と判断します。粘度粘度はmm/sでした。粘度指数粘度指数はでした。水分は.ppmと当社推奨の管理限界値の以下にあり、良好と判断します。全酸価全酸価はmgKOH/gと新油値mgKOH/g以内にあり、良好と判断します。
報告№105-0115 | 分析№105-00762 | 105-00762 | 濾過前の試料油を分析した結果、摩耗粒子形態観察で摩擦熱が高い場合に発生する球状粒子が多く観察されました。球状粒子は、異常の兆候を示す形態のパラメータで、この摩耗粒子が発生する場合、潤滑状態に注意が必要です。球状粒子の発生原因は、一般に、溶接工事、溶接作業などによる溶接スパッタの混入、電食による発生、厳しい金属接触による摩耗、が考えられます。球状粒子の発生原因が、の溶接スパッタの混入であれば、今後増加しないと思われますが、が考えられる場合は、原因を取り除かなければ球状粒子は増加すると考えられます。尚、今回観察された球状粒子は、採油前に油槽から仮設タンクに油を移送し、その後、採油・濾過を実施しているため、仮設タンク内に残留していたものを採取した可能性も考えられます。これらの障害発生に対する弊害を勘案の上、予防処置としてヶ月以内に再度分析を実施し、この球状粒子の増加の有無を確認されることと、仮設タンクに油を移送する場合は、可能であれば仮設タンク内を清掃することを推奨します。尚、念のため、主機の起動時、停止時の温度チャートから軸受温度に微妙な変化がないかを確認されることを推奨します。
報告№109-09136 報告№112-00253 | 分析№109-001160 分析№112-001007 | 112-001007 | 潤滑油は継続使用可能な状態にあると判断します。粘度、全酸価、IR、RBOTの各データは良好でした。油の余寿命は、使用油の使用期間または使用時間が不明であったため、ご依頼の油の余寿命に関する検討は行えませんでした。ただし、今回の結果がmin、新油値がminであることから、使用期間を仮にヶ月間と仮定すれば余寿命は十二分にあると言えます。可能であれば、使用期間、あるいは使用時間の情報をご提供下さい。水分は良好でした。
報告№109-09136 報告№112-00363 | 分析№109-001160 分析№112-001475 | 112-001475 | 更油からの経過日数をもとに潤滑油の余寿命を評価したところ、潤滑油は定検期間であるヶ月間は使用可能と判断できました。次回定検時に更油を実施しない場合は、酸化安定度を知るための分析を実施し、余寿命を確認することを推奨します。酸化安定度はminであり、当社推奨の管理限界値のmin以上であることから、良好と判断します。
報告№108-5071 報告№111-00598 | 分析№108-02721 分析№111-002793 | 111-002793 | 潤滑油は継続使用可能な状態にあると判断します。但し、消泡性能が低下していることから、以下の対策を推奨します。追加分析消泡性能が低下した場合、ギヤ歯面での油膜形成に影響が出て摩耗が進展することがありますので、フェログラフィーおよびSOAP-Tを追加して摩耗により発生する油中金属濃度や潤滑状態を確認することを推奨します。泡立ち試験泡立ち試験の結果は、一般的には消泡性能が低下していると判断できる値の-でしたが、前回同様に新油値の-であるのに比較して高い値であったことから、消泡性能が低下していることが分かりました。今後の使用状況によっては油の酸化劣化が進行したり、ギヤ歯面およびベアリング軌道面で油膜切れが発生したりする場合があるため、消泡剤の添加による消泡性能の改善など何らかの対応が必要になると思われます。分析結果泡立ち試験の結果、消泡性能が低下していました。粘度粘度はmm/sと新油値mm/sに比較して、粘度変化率は-％で、当社推奨の管理限界値である±％以内にあり、良好と判断します。泡立ち試験泡立ち試験は-と新油値に比較して高い値でした。水分は.ppmと当社推奨の管理限界値の以下であり、良好と判断します。全酸価全酸価は.mgKOH/gと新油値.mgKOH/gに比較して高いものの、IRの結果で油劣化の兆候を示すカルボン酸の吸収が確認されていないことから、良好と判断します。
報告№107-0158 報告№107-0158 | 分析№107-00885 分析№107-00885 | 107-00885 | 分析の結果、全てのデータが良好であることから、本試料油は継続使用可能であり、軸受の潤滑状態も正常と判断します。この油は継続使用可能と判断します。粘度は良好と判断します。粘度はmm/sと管理限界値以内にあり、良好と判断します。水分は良好と判断します。水分は.ppmと管理限界値の以下にあり、良好と判断します。全酸価は良好と判断します。全酸価は.mgKOH/gと新油データの.mgKOH/gに比較して高い値であるものの、IRの結果で油劣化の兆候を示すカルボン酸が確認されていないことから、良好と判断します。IRは良好と判断します。IRの結果、油劣化の兆候を示すカルボン酸の吸収が確認されていないことから、継続使用可能な状態にあると考えられます。計数汚染度、重量汚染度、共に良好と判断します。計数汚染度は良好と判断します。計数汚染度はNAS級と当社推奨の管理限界値のNAS級以内にあり、良好と判断します。重量汚染度は良好と判断します。重量汚染度は.mg/mlと当社推奨の管理限界値のmg/ml以内にあり、良好と判断します。機器の潤滑状態フェログラフィーの結果、異常摩耗の早期発見パラメータであるIs値が.と良好の範囲にあり、潤滑状態は正常と判断します。SOAPは良好と判断します。SOAPの結果、摩耗により発生する鉄及び錫が検出されていないことから、良好と判断します。尚、油の添加剤成分であるリンが検出されました。D－SOAPは鉄および錫が検出されました。D－SOAPの結果、摩耗により発生する鉄及び錫が検出されました。フェログラフィーの結果、継続使用可能な状態にあると判断します。異常摩耗の早期発見パラメータであるフェログラフィーのIs値が.と良好の範囲にあることから、継続使用可能な状態にあると判断します。
報告№109-09136 報告№111-00666 | 分析№109-001160 分析№111-003350 | 111-003350_date120321 | トライボロジーを活用した設備診断法による結果、潤滑油および減速機は継続使用可能な状態にあると判断します。今後も定期的なトライボロジーを活用した設備診断法によるCBMの実施を推奨します。定期的な分析摩耗の進行を監視するため、定期的に分析を実施し、摩耗の進行状況を確認することを推奨します。バックラッシによる評価バックラッシは、歯車をスムーズに無理なく回転させるために必要な歯面間の遊びのことで、歯車が円滑に回転するために必要なものです。バックラッシが少なすぎると潤滑不良や歯車の両歯面が接触して騒音が増大したり、摩耗の原因になったりします。また反対に、広すぎると歯面同士の適切な噛み合いが悪くなり歯車が破損しやすくなることがあります。トライボロジーを活用した設備診断法では、潤滑油中の鉄の濃度分析の結果から歯車の歯面がどの程度摩耗してバックラッシを増加させているかを求めることができることから、ご提供いただいた減速機に関する情報から、使用されているギヤはスパイラルベベルギヤであるとして、歯車をかみ合わせたときの、歯面間の遊びを求めてみました。なお、今回提供して頂いた情報の中で歯幅が不明でしたのでmmと仮定しました。その結果、減速機のギヤ歯面に摩耗が集中していたと仮定した場合、バックラッシの増加量は.μmと推定されました。バックラッシの量は、各機械メーカのノウハウであるため、一律には決まっていませんが、一般には数十μmから数百μmとされており、評価はこの値を参考としましたが、分析結果から求めたバックラッシ増加量は、一般に用いられるバックラッシの範囲に比較して十分に小さい値であることがわかります。ただし、今回求めたバックラッシの増加量は、計算に必要なすべてのパラメータがそろっていない仮定の数値も入っていることから、正確なバックラッシの増加量を計算するためにも、歯幅、油入替後の稼働時間ならびに分解点検後の稼働時間などの情報をお知らせ下さい。計算結果をご報告いたします。フェログラフィー異常摩耗の早期発見パラメータとして摩耗粒子を定量化して評価するフェログラフィーのIs値は、潤滑状態が正常なの乗でした。摩耗粒子の形態で比較的多く観察された粒子は、潤滑状態が正常な場合に発生する摩耗粒子でした。これらの摩耗粒子が観察された場合、潤滑部で発生している摩耗形態は、正常なマイルド摩耗であることが分かります。Iカップリング発光分光分析供試の潤滑油を分析した結果、検出された金属元素は、SOAP-Tの結果表に示すように、鉄、鉛、リン、亜鉛、カルシウム、バリウム、アルミニウム、ナトリウム、モリブデンでした。検出されたこれらの金属元素から発生箇所を推定すると鉄、鉛、亜鉛・ギヤ・軸受等リン、モリブデン・オイル添加剤カルシウム、バリウム、アルミニウム、ナトリウム・外部混入異物であると思われます。このうち、機械部品が摩耗したと思われる元素はのグループです。計数汚染度はNAS級で、当社推奨の管理限界値に到達していませんでした。フィルタ表面の異物観察で金属片、鉄錆、砂等が観察されたことから、汚染の要因は、摩耗と外部混入異物の影響と思われます。潤滑油は、今後の運転時間や運転状況が特に変化のない運転であれば、少なくても年間は継続使用可能な状態にあると判断します。今後、汚染度の進行状況を確認するために定期的な分析を実施することを推奨します。潤滑は、H.～Hの間、.時間使用されましたが、粘度、水分、酸価、IRの各項目のデータは総合的に判断して良好でした。潤滑油は、今後の運転時間や運転状況が、特に変化のない運転であれば、少なくても年間は継続使用可能な状態にあると判断します。粘度は良好と判断します。粘度は、当社推奨の管理限界値内にあり、潤滑状態も正常な範囲にあることからも良好な状態であると判断します。水分は良好と判断します。水分は、当社推奨の管理限界値の以下にあり良好と判断します。酸価は良好と判断します。酸価は、新油値.mgKOH/g以内にあり良好と判断します。IRは良好と判断します。IRの結果、IRチャートに示すように新油に比較して変化がなく、油劣化兆候を示すカルボン酸の吸収も確認されていなかったことから良好と判断します。
報告№105-0123 報告№106-0123 | 分析№106-00802 分析№106-00802 | 106-00802 | 経緯お客様からご提供いただいた経緯に関する情報は以下の通りです。本設備は、月日までは正常な運転状態であったが、夜間一旦停止後の月日、午前：から起動を開始したところ、異常両振幅振動を感知した。振幅は、通常mm／両振幅値であるのに対して、今回mm／であった。上記状態のため更油を実施した。目的本トライボ診断の目的は以下の通りです。・トライボ診断を実施し、油の劣化状態、汚染度、潤滑状態を確認する。・振動発生の原因を調査する。考察トライボ診断を実施した結果、潤滑油汚染度は、計数汚染度、重量汚染度とも当社推奨の管理限界値を超えていました。また、摩耗粒子分析法では、異常摩耗の早期発見パラメータであるIs値がの乗とやや高く、摩耗粒子形態観察で金属接触が厳しい場合に発生するシビア粒子、摩擦熱が高い場合に発生する球状粒子、ホワイトメタル、外部から混入した砂が多く観察されました。油中金属元素の分析では、SOAP／D－SOAPで軸受メタルの主成分である錫が検出されました。以上のことから、軸受摺動面では油膜切れが生じ、凝着摩耗が発生したことが確認されました。分析データから軸受メタルの摩耗深さを推定しました。一般に、軸受の摩耗は下メタルの分の程度の範囲が摩耗することが知られています。このことを基に、SOAPの錫濃度ppmと油量Lからメタルの摩耗体積及び平均的な摩耗深さを下式及びで求めました。 ・式 ・式 以上のように、計算により求めた平均的な摩耗深さは.μmですので、一般的なメタルの表面粗さをsとした場合の、粗さ表面から深さ方向に約％が摩耗したと推定できました。このことから、軸受表面の摩耗は比較的軽微であり、現在のところ継続使用可能と判断出来ました。但し、油中の汚染は、外部から混入した鉄錆等で汚染濃度が高くなっており、今後これらの異物が軸受摺動面に噛み込み、摩耗が進行することが懸念されました。汚染物の除去が必要な状況ですが、油量がLと少ないため、更油により汚染状態を改善することを推奨します。尚、を示す粘度、水分、全酸価、IRの各データは良好の範囲にあることから、汚染状態が改善されれば、この油は継続使用可能と判断します。振動の発生原因振動の発生原因を挙げるとすれば、その要因として軸受摺動面の摩耗ギヤカップリングの摩耗ファンのアンバランス発生振動計の不具合をあげる事が出来ます。この中で、今回の分析結果から、軸受摺動面の摩耗は発生しているものの、摩耗粒子サイズも比較的小さく軽微であり、振動発生の原因とは考えにくく、振動の発生原因は、ギヤカップリングのギヤ同士の噛み合わせ不良や異常摩耗、又は、ファンのアンバランス発生によるものと考えられました。ギヤカップリングのギヤ部分の状態確認とファンの点検を実施されることを推奨します。尚、振動計の不具合による場合も稀にありますので、念のため、点検を実施されることを併せて推奨します。
報告№107-4545 報告№109-09584 | 分析№107-02185 分析№109-003605 | 109-003605 | 前回に比較しての各データに変化はなく、良好でした。潤滑油は継続使用可能な状態にあると判断します。は良好と判断します。粘度粘度は.mm/sと新油値.mm/sに比較して、粘度変化率は+.％で、当社推奨の管理限界値である±％以内にあり、良好と判断します。粘度粘度はmm/sでした。粘度指数粘度指数はでした。水分は.と当社推奨の管理限界値の以下であり、良好と判断します。全酸価全酸価はmgKOH/gと新油値mgKOH/gに比較して高いものの、IRの結果で油劣化の兆候を示すカルボン酸の吸収が確認されていないことから、良好と判断します。
報告№106-0025 報告№106-4583 | 分析№106-00118 分析№106-02905 | 106-02905 | 分析の結果、濾過効率の変化がなければ摩耗は安定していると判断します。また、潤滑油も継続使用が可能と判断します。これらのことは、前回に比較して、計数汚染度はランク減少したことSOAP／D-SOAPの鉄濃度に変化がないこと異常摩耗の早期発見パラメータであるフェログラフィーのIs値が.と良好の範囲にあること以上のことから判断しました。但し、圧油集油槽には濾過機が設置されており、常時運転している場合、汚染度は常時低い状態に保持され、摩耗の変化が生じても検出出来ない可能性もありえます。潤滑状態をより正確に把握するため、濾過機の入口と出口から採油を実施し、変動する濾過効率を分析する毎に評価し、それを基に摩耗の進行状況を確認されることを推奨します。
報告№109-09061 報告№109-09061 | 分析№109-000652 分析№109-000652 | 109-000652 | 、汚染度、軸受の潤滑状態を確認する。本試料油は、採油量が少なかったため計数汚染度は参考値としてお考え下さい。汚染度および軸受の潤滑状態分析の結果、計数汚染度がやや高く、重量汚染度が当社推奨の管理限界値を超えていることが分かりました。異常摩耗の早期発見パラメータであるフェログラフィーのIs値がの乗と高く、潤滑状態がやや厳しい状態にあることが分かりました。摩耗粒子の形態観察で観察された粒子は、金属接触が厳しい場合に発生するシビア粒子、疲労摩耗粒子、外部から混入したと思われる鉄錆、砂等が観察されたことから、潤滑状態がやや厳しいのは凝着摩耗と疲労摩耗の混合状態があるためと推定されました。今後さらに摩耗が進行し、転がり軸受の寿命となるフレーキングに進展することが懸念されるため、再度分析を実施し、摩耗の進行状況を確認することを推奨します。ミリポアフィルタの表面観察で、金属片、鉄錆、砂等が多く観察されていることと、SOAPでケイ素、SOAP／D－SOAPで鉄が検出されたことから、汚染度が高い要因は、摩耗粒子と外部混入異物の影響と考えられます。再分析の時期を理論的に求めたところ、最短で約時間となります。この時間は、油中汚染物が均一になるために必要とする時間であり、この時間を経過すれば、油を入れ替えても再分析の結果から状態の傾向を確認することが可能となります。そのため、試運転などで数時間の運転が可能であれば、より的確に状況が確認できますので再分析を推奨します。ケイ素の検出ケイ素がppm検出されています。一般に、潤滑油中からケイ素が検出された場合の原因として、油の消泡剤として使用されるシリコン系の添加剤が検出されるフェログラフィーおよびフィルタ表面の異物観察で砂が多く観察され、これが検出されるシリコングリースをシール部に塗布している場合、このシリコングリースが潤滑油に混入して検出されるなどが挙げられますが、今回の原因は、フィルタで砂が観察されたことから、～の可能性が考えられます。およびについては、分析結果では確認することが出来ませんので、原因を絞込むため、消泡剤の投与をしていないか、また、シリコングリースを使用している箇所があるかについてご確認下さい。を示す粘度、水分、全酸価、IR、RBOTの各データは良好の範囲にあることから、この油は継続使用可能と判断します。
報告№108-0411 報告№110-00178 | 分析№108-02745 分析№110-000705 | 110-000705 | ・摩耗状態油中金属濃度の結果、潤滑油中から検出された主な金属元素は鉄、鉛、銅、アンチモン、錫が検出されました。検出された金属は、粒子観察の結果から潤滑状態が正常な場合に発生するマイルド摩耗粒子、銅合金でした。摩耗状態は、異常摩耗の早期発見パラメータであるフェログラフィーのIs値であらわされますが、の乗と高い範囲にあることから、潤滑状態は厳しい状態に推移しつつあると思われます。また、オイルリングの主成分である銅と軸受メタルの主成分である錫が比較的多く検出されたことから、オイルリングと主軸間、またはオイルリングと軸受台金側面との間、主軸と軸受メタルの間で摩耗が発生していると考えられます。このような場合、オイルリングと主軸の間で摩擦が低下したり、台金との摩擦が増大するなどの影響でオイルリングが円滑に回転し難い状況が発生します。その結果、潤滑油のかき揚げ量が減少し、軸受摺動面で油膜切れが発生している可能性があると考えられます。・汚染度計数汚染度、重量汚染度は共に良好でした。・粘度、水分、全酸価、IR、RBOTの各データは良好でした。潤滑油は、平成年度、年度に実施した共同研究生分解性タービン油の適用で懸念された加水分解によるスラッジの発生および全酸価の上昇は、本分析結果では、重量汚染度の増加、水分の増加、全酸価の上昇などに現れます。分析の結果、水分の増加および全酸価の上昇が若干みられますが、重量汚染度の増加は確認されておらず、継続使用可能な状態にあると判断します。軸受の潤滑状態は、オイルリングの摩耗が発生し、その影響があると思われますので、以下の対策が必要です。日常点検の際にオイルリングが円滑に回転しているかなど、オイルリングの回転状況を確認するとともに、ヶ月以内に再分析を実施し、摩耗の進行状況を確認することを推奨します。尚、今後軸受メタルの摩耗が進行した場合、摩耗程度を評価する必要がありますので、次回分析時には、メタルサイズ、回転数、直近のメタル交換からの運転時間をお知らせください。は良好と判断します。粘度粘度はmm/sと新油値mm/sに比較して、粘度変化率は-.％で、当社推奨の管理限界値である±％以内にあり、良好と判断します。水分はと当社推奨の管理限界値の以下であり、良好と判断します。全酸価全酸価は.mgKOH/gと新油値.mgKOH/gに比較して高いものの、IRの結果で油劣化の兆候を示すカルボン酸の吸収が確認されていないことから、良好と判断します。IRIRの結果、油劣化の兆候を示すカルボン酸の吸収が確認されていないことから、良好と判断します。RBOTRBOTはminと当社推奨の管理限界値のmin以上であり、良好と判断します。は良好と判断します。計数汚染度計数汚染度はNAS級と当社推奨の管理限界値のNAS級以内であり、良好と判断します。重量汚染度は.mg/mlと当社推奨の管理限界値のmg/ml以内であり、良好と判断します。機器の潤滑状態SOAPによる油中金属濃度でオイルリングの主成分である銅、メタルの主成分である錫が検出され、摩耗粒子診断の結果、潤滑状態が正常な場合に発生するマイルド摩耗粒子、銅合金のシビア粒子が比較的多く観察されました。SOAPによる油中金属濃度SOAPによる油中金属濃度の結果、鉛、銅、油の添加剤成分であるリン、外部から混入したと思われる亜鉛、ケイ素が検出されました。SOAPによる油中金属濃度SOAPによる油中金属濃度の結果、鉄、鉛、銅、アンチモン、錫、油の添加剤成分であるリン、外部から混入したと思われる亜鉛、カルシウム、ナトリウムが検出されました。摩耗粒子診断異常摩耗の早期発見パラメータであるIs値がの乗と高く、潤滑状態が正常な場合に発生するマイルド摩耗粒子、銅合金のシビア粒子が比較的多く観察されました。
報告№102-0288 | 分析№102-02815 | 102-02815 | 分析の結果、ベアリング軌道面には、微小なフレーキングや金属同士のすべり接触により発生した傷が発生していると思われるものの、損傷は軽度で継続使用可能な状態にあると判断します。これらのことは、計数汚染度がNAS級と分布に僅かに異常がみられ、摩耗粒子の形態観察の結果、微小なフレーキングにより発生した摩耗粒子や金属接触が厳しい場合に発生するシビア粒子がみられるものの、異常摩耗の早期発見パラメータであるIs値がの乗と使用可能な範囲にあることから判断しました。
報告№104-6002 | 分析№104-00025 | 104-00025 | 初期試験を実施した結果、摩耗は安定していると判断します。これらのことは、前回に比較して、計数汚染度はランク減少し、SOAP／D-SOAPの鉄及び錫濃度に大きな変化がなく、異常摩耗の早期発見パラメータであるフェログラフィーのIs値が、.と良好の範囲にあること以上のことから判断しました。
報告№109-09255 報告№109-09255 | 分析№109-002423 分析№109-002423 | 109-002423 | 今回の採油は、対象設備停止中にドレン弁から実施しているため、別紙油中粒子の沈降の影響に示すように、油中粒子などの固形物は沈降の影響を受けて分析データが高濃度に出る可能性があることから、このことを踏まえて結果を検討しました。本試料は、高濃度になっていると思われる対象設備停止中のドレン穴から実施した採油にもかかわらず、分析の結果は全て良好の範囲にあったことから、油は継続使用可能であり、また潤滑状態も正常と判断します。特性低下分析結果は、全項目が良好の範囲にありました。したがって、油の特性低下は認められず良好と判断します。粘度粘度は.mm/sと新油値.mm/sに対する粘度変化率が+％でした。粘度変化率の推奨管理限界値は、±％以内となっていますが、今回の結果はこの範囲内にあることから、良好と判断します。全酸価全酸価はmgKOH/gと新油値mgKOH/g以内に比較して高くなっているものの、今回の分析結果には劣化の兆候として現れる有機物・有機化合物が確認されていないことから、良好と判断します。酸化安定度酸化安定度は、新油値と比較して十分に残存していることが必要ですが、今回の残存率は新油の.％となっており、当社推奨の管理限界値の％以上であったことから、良好と判断します。汚染水分による汚染は確認されず、良好と判断します。水分濃度は、当社推奨の管理限界値の以下のであり、良好と判断します。摩耗潤滑状態は正常と判断します。異常摩耗の早期発見パラメータであるフェログラフィーのIs値は、潤滑状態が良好と判断できるのマイナス乗であったことから、潤滑状態は正常と判断します。
報告№105-6040 | 分析№105-01341 | 105-01341 | 分析の結果、摩耗粒子形態観察で外部から混入した鉄錆・砂がやや多く観察されました。混入による影響は直ちにないものの、今後、これらの異物が軸受摺動面に噛み込み摩耗が進行することが懸念されるため、～ヶ月以内に再度分析を実施し、汚染状況及び摩耗の進行状況を確認されることを推奨します。これらのことは、異常摩耗の早期発見パラメータであるフェログラフィーのIs値がの乗とやや高く、摩耗粒子形態観察の結果、外部から混入した鉄錆・砂がやや多く観察されたこと以上のことから判断しました。
報告№107-4545 報告№108-5026 | 分析№107-02185 分析№108-00889 | 108-00889 | トライボ診断の結果、全てのデータが良好であることから、この油は継続使用可能と判断します。は良好と判断します。粘度は良好。粘度は.mm/sと新油値mm/sに比較して、粘度変化率は-.％で、当社推奨の管理限界値である±％以内にあり、良好と判断します。粘度はmm/sでした。粘度はmm/sでした。粘度指数はでした。粘度指数はでした。水分は良好。水分は.と当社推奨の管理限界値の以下であり、良好と判断します。全酸価は良好。全酸価は.mgKOH/gと新油値.mgKOH/g以内であり、良好と判断します。
報告№107-4545 報告№106-4545 | 分析№107-02180 分析№107-02180 | 107-02180 | トライボ診断の結果、泡立ち試験を除く項目は良好でした。泡立ち試験の結果は、一般的には消泡性能が低くいと判断できる値の-ですが、新油値の-と同レベルにあったため、良好と判断します。一方、潤滑状態指数はのマイナス乗と濾過設備のない機器であれば正常な潤滑状態にあると判断できる状況であり、摩耗粒子はほとんど観察されませんでした。但し、潤滑油の摩耗粒子はフィルタに捕捉され、異常な摩耗状態が発生したとしても正常な潤滑状態にあると誤認してしまう可能性があります。フィルタの捕捉の影響による誤認を避けるため、今後の診断に当たっては、これまでの採油箇所に加え、フィルタの捕捉物も分析し、その結果から潤滑状態を評価することを推奨します。尚、フィルタ捕捉物の分析を実施する際には、フィルタ流量、フィルタ使用時間、主機稼働時間などの追加情報が必要です。泡立ち試験の結果、消泡性能が低いと判断できる値であるものの、新油と同レベルにありました。粘度は良好。粘度はmm/sと新油値mm/sに比較して、粘度変化率は-％で、当社推奨の管理限界値である±％以内にあり、良好と判断します。粘度は.mm/sでした。粘度は.mm/sでした。粘度指数はでした。粘度指数はでした。泡立ち試験は-でした。泡立ち試験は-と新油と同レベルにあり、消泡性能が新油と同レベルにあることが確認されました。水分は良好。水分は.と当社推奨の管理限界値の以下であり、良好と判断します。全酸価は良好。全酸価はmgKOH/gと新油値mgKOH/g以内であり、良好と判断します。機器の潤滑状態精密な濾過設備がない機器であれば、潤滑状態指数は正常の範囲にあると判断します。潤滑状態指数は正常の範囲にあると判断します。異常摩耗の早期発見パラメータである潤滑状態指数がのマイナス乗と、精密な濾過設備がない機器であれば、潤滑状態指数は正常の範囲にあると判断します。
報告№109-09136 | 分析№109-001160 | 113-002270 | 異常摩耗の早期発見のパラメータであるIs値はレベルと正常でした。但し、潤滑部の摩耗が認められたため、定期的に潤滑油分析を実施し、摩耗推移を監視することが有用と考えます。フェログラフィーで観察された代表的な粒子は以下の通りです。赤錆・フレッティングにより発生。赤錆は、摩擦面が将来的に異常摩耗へ進展する可能性を示唆しているため、傾向監視が有用と思われます。詳細は、別紙傾向監視が必要な摩耗粒子をご覧ください。ニッケルを使用した箇所の溶出・摩耗SOAP-Tの結果、ニッケルがppm検出されました。ニッケルを使用した箇所の溶出・摩耗が発生していると思われます。発生箇所がニッケルメッキされた部品であった場合、耐食性が低下して腐食に進展する可能性が考えられます。計数汚染度、重量汚染度は共に良好です。粘度、水分、IRの各データは良好です。酸価は.mgKOH/gと新油値に比較して高いことから、今後の劣化傾向を注視する必要があります。
報告№104-0378 報告№105-6031 | 分析№104-02669 分析№105-01028 | 105-01028 | オーバーホールヶ月後に初期試験を実施した結果、摩耗は安定していると判断します。汚染度は、前々回、前回と同じくNAS級とやや高く、光学顕微鏡写真では外部から混入したと思われる鉄錆・砂が多く観察されました。一方、異常摩耗の早期発見パラメータであるフェログラフィーのIs値が.と良好の範囲にあるものの、摩耗粒子形態観察の結果、局部的に高圧・高温となる場合に発生するフリクションポリマが多く観察されたことから、軸受摺動面では、摩擦熱が高い箇所が発生していると思われます。これらのことから、以下の点について注意が必要です。高い摩擦熱の影響による油劣化外部から混入したと思われる異物の噛み込み一般に、高温箇所があった場合に発生するフリクションポリマが観察された場合は、原因として主軸の振れ回りや、メタル支持部で局部的に面圧の高い箇所が見られることがあります。つまり、振れ回り量の変動や、あるいは、メタルギャップが調整不足等の原因により、軸受のギャップが狭くなっている個所があり、その狭いギャップに潤滑油が押込まれてフリクションポリマが発生している場合です。このような場合には、軸受温度が若干上昇気味になることがありますので、パトロール時に温度の変化を注意深く監視する必要があると思われます。次回分析は、ヶ月後に精点A実施し、油の劣化状況及び摩耗の進行状況の確認をされることを推奨します。
報告№105-6050 報告№106-0472 | 分析№105-01529 分析№106-02728 | 106-02728 | 今回の採油は、主機停止中にドレンバルブから採油を実施しているため、油循環中の採油に比較して油中粒子が沈降して高濃度になっている部分を採油していると考えられます。したがって、油が循環している状態で採油を実施した場合に比較して、分析データが高くなる可能性があります。今回の分析は以上のことを踏まえて結果を検討しました。分析の結果、前回同様に摩耗粒子形態観察でギヤ歯面の摩耗により発生した摩耗粒子が観察されました。また、SOAP／D－SOAPの鉄濃度が増加していたことから、前回から摩耗が進行していたことが確認されました。今後更に摩耗進行することが懸念されるため、ヶ月後に再度分析を実施し、摩耗の進行状況を確認されることを推奨します。これらのことは、前回に比較して計数汚染度はランク増加し、SOAP／D－SOAPの鉄濃度が増加していたこと異常摩耗の早期発見パラメータであるフェログラフィーのIs値がの乗と良好の範囲にあるものの、摩耗粒子形態観察の結果、ギヤ歯面の疲労により発生する疲労摩耗粒子が多く観察されたこと以上のことから判断しました。上述しましたように、今回の採油は停止中の採油であるため、循環中の採油に比較してデータが高くなる可能性があります。これは、運転中の採油であったなら今回データより低い値になることが考えられます。したがって、次回採油時には粒子の沈降の影響を極力抑え、油中粒子が均一な分散状態に近い状態で採油が実施できるように、主機運転中、または停止直後に採油を実施されることを推奨します。尚、バックラッシの増加量を分析結果から計算し、CBMによる傾向監視に役立てる事が出来ますので、構造が確認できる図面、ギヤの形式、歯形、モジュール、歯数、回転数、増速比、歯幅をお知らせ下さい。計算結果を報告します。
報告№107-4545 報告№109-09584 | 分析№107-02185 分析№109-003617 | 109-003617 | 前回に比較しての各データに変化はなく、良好でした。潤滑油は継続使用可能な状態にあると判断します。は良好と判断します。粘度粘度は.mm/sと新油値.mm/sに比較して、粘度変化率は+％で、当社推奨の管理限界値である±％以内にあり、良好と判断します。粘度粘度はmm/sでした。粘度指数粘度指数はでした。水分はppmと当社推奨の管理限界値の以下であり、良好と判断します。全酸価全酸価はmgKOH/gと新油値mgKOH/gに比較して高いものの、IRの結果で油劣化の兆候を示すカルボン酸の吸収が確認されていないことから、良好と判断します。
報告№104-4038 報告№104-4038 | 分析№104-02021 分析№104-02021 | 104-02021 | 送風機の軸受は、今後の運転時間や運転状況が、特に変化のない運転であれば、少なくとも年間は継続使用可能な状態にあると判断します。これらのことは、以下の結果から判断しました。計数汚染度がNAS級と当社推奨の管理限界値以内にあった。SOAP／D-SOAPの結果、軸受メタルの主成分である錫が検出されなかった。異常摩耗の早期発見パラメータであるフェログラフィーのIs値がのマイナス乗と良好の範囲にあった。本試料油は継続使用可能な状態にあると判断します。粘度は良好と判断します。粘度はmm/sでした。油名が不明であるため判定できないものの、仮にVGの粘度グレードの潤滑油を使用することになっていたとしますと、本データはVGの規格値内にありますので、良好と判断できます。尚、軸受に異常が確認されなかったことからも、VGを使用できることが確認できています。水分は良好と判断します。水分は.ppmと当社推奨の管理限界値の以下にあり、良好と判断します。全酸価は良好と判断します。全酸価は.mgKOH/gでした。全酸価は新油値との比較により判定しますが、油名が不明であるため、新油値との比較による判定はできませんでした。但し、今回データは全酸価の管理基準値が最も厳しい無添加タービン油の管理基準値.mgKOH/g以内にあることから、良好と判断できます。IRは良好と判断します。IRは、下チャートに示すように油劣化の兆候を示すカルボン酸の吸収が確認されていないため良好と判断します。尚、IR法は、新油スペクトルとの比較により劣化を判定するため、油名及び新油をご提供下さい。計数汚染度は良好と判断します。計数汚染度はNAS級と当社推奨の管理限界値のNAS級以内にあり、良好と判断します。重量汚染度は良好と判断します。重量汚染度は.mg/mlと当社推奨の管理限界値のmg/ml以内にあり、良好と判断します。機器の潤滑状態本機器の軸受は、今後の運転時間や運転状況が、特に変化のない運転であれば、少なくとも年間は継続使用可能な状態にあると判断します。SOAPは良好でした。SOAPの結果、軸受メタルの主成分である錫などの金属元素は検出されておらず良好と判断します。D－SOAPは良好でした。D－SOAPの結果、軸受メタルの主成分である錫などの金属元素は検出されておらず良好と判断します。フェログラフィーの結果、潤滑状態は良好と判断します。フェログラフィーの結果、異常摩耗の早期発見パラメータであるIs値がのマイナス乗と良好の範囲にあり、且つ、異常摩耗の兆候を示すシビア粒子等の摩耗粒子がほとんど観察されていないことから、今後の運転時間や運転状況が、特に変化のない運転であれば、軸受は少なくとも年間は継続使用可能な状態にあると判断します。
報告№108-5071 報告№111-00278 | 分析№108-02721 分析№111-001323 | 111-001323 | 潤滑油は継続使用可能な状態にあると判断します。但し、今後は障害予防を目的に以下の対策を推奨します。消泡性能が低下した場合、ギヤ歯面での油膜形成に影響が出て摩耗の発生が進展することがあります。今後は消泡性能低下の影響により摩耗が進展する可能性がありますので、フェログラフィーおよびSOAP-Tを追加して摩耗により発生する油中金属濃度や潤滑状態を確認することを推奨します。泡立ち試験の結果は、-と新油値が-であるのに比較して高い値となっていたことから、消泡性能が低下していることが分かりました。今後の使用状況によっては油の酸化劣化が進行したり、ギヤ歯面およびベアリング軌道面で油膜切れが発生したりする場合があるため、消泡剤の添加による消泡性能の改善など何らかの対応が必要になると思われます。分析結果泡立ち試験の結果、消泡性能が低下していることが確認されました。粘度粘度はmm/sと新油値mm/sに比較して、粘度変化率は-％で、当社推奨の管理限界値である±％以内にあり、良好と判断します。泡立ち試験泡立ち試験は-と新油に比較して高い値でした。水分はppmと当社推奨の管理限界値の以下であり、良好と判断します。全酸価全酸価は.mgKOH/gと新油値.mgKOH/gに比較して高いものの、IRの結果で油劣化の兆候を示すカルボン酸の吸収が確認されていないことから、良好と判断します。
報告№108-8015 報告№108-8015 | 分析№108-02729 分析№108-02729 | 108-02729 | 分析の結果、摩耗粒子の観察から本試料油中で発生している摩耗形態は、潤滑状態が正常なマイルド摩耗であることが確認されています。マイルド摩耗は、機械が正常な摩耗をしている場合に発生するもので、金属がマイルドに擦られることにより金属表面に摩耗が極めて少ない特殊な表面層が形成され、摩擦表面は平滑な状態となるもので、この状態が安定である限り摩耗状態は正常であり、発生する摩耗粒子は少ないことが分かっています。但し、今後は以下の点に注意が必要です。粘度の低下粘度の低下が確認されています。低下が確認された粘度は、新油値のmm/sに比較して-％のmm/sに低下していることが確認されています。粘度低下の原因は、IRで新油と異なるピークが確認されていることから、異種油や燃料の混入があったか、或いは、油名が異なる可能性が考えられます。粘度が低下したままの運転は、ギヤ歯面や転がり軸受で油膜切れが発生し、摩耗が進行することが懸念されるため、注意が必要です。再度、油名を確認すると共に定期的に分析を実施し、規定の粘度範囲内で使用されることを推奨します。油の劣化IR酸化度の結果、abs/cmと高く、全酸価がmgKOH/gと新油値のmgKOH/gよりも高い値を示していることから、油が劣化していると思われます。今後、油中の酸成分により金属表面が腐食する腐食摩耗が発生することが懸念されるため、更油を実施されることを推奨します。摩耗状態が正常な範囲にあることから、更油により機器の継続使用は可能であると判断します。尚、トライボ診断では、バックラッシの増加量を分析結果から計算できますので、構造が確認できる図面、ギヤの形式、歯形、モジュール、歯数、回転数、増速比、歯幅をお知らせ下さい。計算結果をご報告いたします。粘度は当社推奨の管理限界値を超えています。IR酸化度の結果、abs/cmと高く、全酸価がmgKOH/gと新油値のmgKOH/gよりも高い値を示していることから、油が劣化していると思われます。粘度は当社推奨の管理限界値を超えています。粘度は、mm/sと新油値mm/sに比較して、粘度変化率は-％で、当社推奨の管理限界値である±％を超えています。水分は良好と判断します。水分は、と当社推奨の管理限界値の以内にあり、良好と判断します。全酸価は新油に比較して高い値となっています。全酸価はmgKOH/gと新油値mgKOH/gに比較して高い値となっています。全塩基価は良好と判断します。全塩基価はmgKOH/gと新油値mgKOH/gより低いものの、良好と判断します。IR酸化度の結果、abs/cmと高くなっています。また、IRで新油と異なるピークが確認されています。IR酸化度の結果、abs/cmと高くなっています。また、IRで新油と異なるピークが確認されています。計数汚染度はNAS級とやや高い値となっています。計数汚染度は、NAS級とやや高い値となっています。重量汚染度は、.mg/mlとなっています。重量汚染度は、.mg/mlとなっています。機器の潤滑状態SOAPによる油中金属濃度の結果、鉄が検出されています。SOAPによる油中金属濃度の結果、鉄、鉛、銅が比較的多く検出されています。SOAPによる油中金属濃度の結果、鉄、鉛、銅、油の添加剤成分であるリン、亜鉛、カルシウム、ホウ素が検出されています。SOAPによる油中金属濃度の結果、鉄が比較的多く検出されています。SOAPによる油中金属濃度の結果、鉄、油の添加剤成分であるリン、亜鉛、カルシウム、外部から混入したと思われるアルミニウム、ナトリウムが検出されています。フェログラフィーの結果、小径の鉄系摩耗粒子が多く観察されています。異常摩耗の早期発見パラメータであるフェログラフィーのIs値がの乗と良好の範囲にあり、摩耗粒子の形態観察の結果、小径の鉄系摩耗粒子が多く観察されています。
報告№108-0420 報告№108-0420 | 分析№108-02786 分析№108-02786 | 108-02786 | トライボ診断を実施し、、汚染度、潤滑状態を確認する。分析の結果、計数汚染度が当社推奨の管理限界値を超えています。摩耗粒子の形態観察で金属接触が厳しい場合に発生するシビア粒子、外部から混入したと思われる鉄錆、砂等がやや多く観察されたことから、汚染度が高い要因は、摩耗と外部混入異物の影響と考えられます。外部混入異物は、年月に実施した更油の際に混入した可能性がありますが、今後これらの異物が軸受摺動面に噛み込み、さらに摩耗が進行することが懸念されるため、濾過を推奨します。は良好と判断します。粘度は良好と判断します。粘度はmm/sと新油値mm/sに比較して、粘度変化率は-％で、当社推奨の管理限界値である±％以内にあり、良好と判断します。水分は良好と判断します。水分はppmと当社推奨の管理限界値の以下であり、良好と判断します。全酸価は良好と判断します。全酸価は.mgKOH/gと新油値に比較して高い値を示しているものの、IRの結果、油劣化の兆候を示すカルボン酸の吸収が確認されていないことから、良好と判断します。IRの結果、良好と判断します。IRの結果、油劣化の兆候を示すカルボン酸の吸収が確認されていないことから、良好と判断します。計数汚染度は当社推奨の管理限界値を超えています。計数汚染度は当社推奨の管理限界値を超えています。計数汚染度はNAS級以上と当社推奨の管理限界値のNAS級を超えています。重量汚染度は良好と判断します。重量汚染度はmg/mlと当社推奨の管理限界値のmg/ml以内にあり、良好と判断します。機器の潤滑状態フェログラフィーの結果、金属接触が厳しい場合に発生するシビア粒子、外部から混入したと思われる鉄錆、砂等が観察されています。SOAPによる油中金属濃度の結果は良好です。SOAPによる油中金属濃度の結果、金属元素は検出されていません。SOAPによる油中金属濃度の結果、鉄が検出されています。SOAPによる油中金属濃度の結果、鉄、鉛、銅、亜鉛、外部から混入したと思われるカルシウム、ナトリウム、アルミニウムが検出されています。フェログラフィーの結果、金属接触が厳しい場合に発生するシビア粒子、外部から混入したと思われる鉄錆、砂等が観察されています。異常摩耗の早期発見パラメータであるフェログラフィーのIs値がの乗とやや高く、良好の範囲にあるものの、摩耗粒子の形態観察の結果、金属接触が厳しい場合に発生するシビア粒子、外部から混入したと思われる鉄錆、砂等が観察されています。
報告№107-0366 報告№110-00140 | 分析№107-01900 分析№110-000505 | 110-000505 | 濾過前の試料油を分析した結果、前回同様に摩耗粒子の形態観察でフレッティングにより発生したμm未満の赤錆が比較的多く観察されました。SOAP／D－SOAPの結果、前回に比較して鉄が増加していました。・フレッティングフレッティングの発生要因は、スラストランナー固定部やスラストメタル台金部の鉄系材料が接合されたり、勘合されたりする部分から発生します。フレッティングによる赤錆が少量発生しても直ちに異常ではりませんが、場合によっては、発生した赤錆が軸受摺動面に噛み込み、摩耗を進行させる場合があります。今後は、赤錆が軸受摺動面に噛み込み発生する軸受の摩耗進行に対して監視する必要がありますので、次年度も必ずトライボ診断を実施することを推奨します。
報告№108-5077 報告№108-5077 | 分析№108-02820 分析№108-02820 | 108-02820 | トライボ診断の結果、泡立ち試験を除く項目は良好です。泡立ち試験の結果は、一般的には消泡性能が低くいと判断できる値の-ですが、新油値の-と同レベルにあったため、良好と判断します。機器の潤滑状態潤滑状態指数はのマイナス乗と濾過設備のない機器であれば正常な潤滑状態にあると判断できますが、ギヤボックスの油系統にはインラインフィルタとオフラインフィルタがあり、μmサイズ以上の粒子の大部分は捕捉され、異常な摩耗状態が発生したとしても正常な潤滑状態にあると誤認してしまう可能性があります。そこで、フィルタが設置されていない場合の潤滑状態を、一般的なフィルタの効率である.と仮定し、粒子の発生状況から潤滑状態を推定します。その結果、ギヤは継続使用可能な状態にあると思われますが、潤滑状態指数は摩耗がやや厳しい状態であるの乗領域にあると推定できます。推定結果は、フィルタの濾過効率を仮定して求めたものですが、フィルタがない状態では油中の粒子濃度は現在より高いことは明らかです。そのためヶ月後に再度分析を実施し、摩耗進行の有無をチェックすることを推奨します。尚、フィルタの捕捉の影響による誤認を避けるため、これまでの採油箇所に加え、インラインフィルタやオフラインフィルタの捕捉物も分析し、その結果から潤滑状態を評価することを提案します。フィルタ捕捉物の分析を実施する際には、フィルタ使用時間の情報をご提供いただけますようお願い致します。泡立ち試験の結果、消泡性能が低いと判断できる値であるものの、新油と同レベルにあると判断します。粘度は良好。粘度はmm/sと新油値.mm/sに比較して、粘度変化率は-.％で、当社推奨の管理限界値である±％以内にあり、良好と判断します。粘度はmm/sとなっています。粘度はmm/sとなっています。粘度指数はとなっています。粘度指数はとなっています。泡立ち試験は-となっています。泡立ち試験は-と新油と同レベルにあり、消泡性能が新油と同レベルにあると判断します。水分は良好。水分はppmと当社推奨の管理限界値の以下であり、良好と判断します。全酸価は良好。全酸価は.mgKOH/gと新油値.mgKOH/gに比較して高いものの、IRの結果で油劣化の兆候を示すカルボン酸の吸収が確認されていないことから、良好と判断します。機器の潤滑状態精密な濾過設備がない機器であれば、潤滑状態指数は正常の範囲にあると判断します。潤滑状態指数は正常の範囲にあると判断します。異常摩耗の早期発見パラメータである潤滑状態指数がのマイナス乗と精密な濾過設備がない機器であれば、潤滑状態指数は正常の範囲にあると判断します。
報告№109-09136 報告№112-00280 | 分析№109-001160 分析№112-001136 | 112-001136 | 潤滑油および対象設備は継続使用可能な状態にあると判断します。但し、スラッジが発生しているため、電磁弁の固着や動作不良などの現象が現れやすい状況にあるため、以下の対策が必要です。TS－の投与および濾過今後、バルブ類の動作障害やフィルタおよびストレーナの目詰まりが発生することが懸念されるため、当社製清浄分散剤TS－の投与と濾過を推奨します。新油との比較による評価を示す粘度、酸価のデータは新油データを基準として評価しています。今回は新油データがなかったため正確な判断は出来ませんでしたが、今後評価する場合は、充填用の新油を同時に分析することをご検討下さい。最適な採油方法本試料油は、機器停止中にドレン弁から採油されています。機器が停止している状態では、別紙油中粒子の沈降の影響に示すように油槽内で撹拌がなくなり固形物が沈降するため、油中汚染度は高くなると推定されます。今後の採油は、極力運転中もしくは停止直後の油槽中層部から実施されることを推奨します。はフェログラフィーおよびSOAP／D－SOAPの結果から総合的に判断した結果、やや厳しい状態にあると考えられます。フェログラフィー【定量分析：Is値】Is値は異常摩耗の早期発見パラメータのつで、摩耗粒子を定量化するために用います。今回のIs値はの乗とやや高い値でした。フェログラフィー【定性分析：摩耗粒子および摩耗形態観察】分析結果から比較的多く観察された粒子は、以下の通りでした。正常な摩耗粒子・潤滑状態が正常なマイルド摩耗により発生。鉄錆、砂等・外部から混入したと考えられます。Iカップリング発光分光分析【SOAP／D－SOAP】検出された金属元素から発生箇所を推定すると、以下の通りでした。鉄、銅・シリンダ内壁、ポンプ内部等リン、亜鉛、カルシウム・添加剤ケイ素、ナトリウム・外部混入異物前回に比較して計数汚染度はNAS級からNAS級にランク低下し、良好でした。重量汚染度は、mg/mlからmg/mlに増加し、当社推奨の管理限界値を超えていました。D－SOAPで油の添加剤成分であるリン、亜鉛、カルシウムが検出され、フィルタ表面の異物観察で表面が茶褐色で鉄錆、砂等が観察されたことから、汚染度が高い要因は、摩耗とスラッジ、そして外部混入異物の影響と思われます。水分は良好でした。尚、粘度、酸価は、当社に新油データがなかったため、新油データとの比較ができず正確な評価できませんでした。分析結果は良好と判断します。粘度粘度はmm/sでした。新油値をmm/sと仮定した場合、粘度変化率は-.％で、当社推奨の管理限界値である±％以内にあり、良好と判断します。水分はppmと当社推奨の管理限界値の以下であり、良好と判断します。酸価は.mgKOH/gでした。IRの結果で油劣化の兆候を示すカルボン酸の吸収が確認されていないことから、良好と判断します。IRIRの結果、油劣化の兆候を示すカルボン酸の吸収が確認されていないことから、良好と判断します。重量汚染度は当社推奨の管理限界値を超えていました。計数汚染度計数汚染度はNAS級と当社推奨の管理限界値のNAS級以下にあり、良好と判断します。重量汚染度はmg/mlと当社推奨の管理限界値のmg/mlを超えていました。D－SOAPで油の添加剤成分である亜鉛、カルシウムが高い値でした。摩耗粒子の形態観察の結果、潤滑状態が正常な場合に発生する摩耗粒子、外部から混入したと思われる鉄錆、砂等が比較的多く観察されました。SOAPSOAPの結果、摩耗により発生する鉄および銅、油の添加剤成分であるリン、亜鉛、カルシウムが検出されました。D－SOAPD－SOAPの結果、摩耗により発生する鉄、油の添加剤成分であるリン、亜鉛、カルシウムが検出されました。フェログラフィー異常摩耗の早期発見パラメータであるフェログラフィーのIs値がの乗とやや高く、摩耗粒子の形態観察の結果、潤滑状態が正常な場合に発生する摩耗粒子、外部から混入したと思われる鉄錆、砂等が比較的多く観察されました。
報告№107-4530 報告№107-0282 | 分析№107-01164 分析№107-01504 | 107-01504 | 濾過前の試料油を分析した結果、計数汚染度が前回のNAS級からNAS級にランク増加し、やや不良領域にありました。異常摩耗の早期発見パラメータであるフェログラフィーのIs値がの乗とやや不良領域にあり、摩耗粒子形態観察で金属接触が厳しい場合に発生するシビア粒子が多く観察されました。D－SOAPの結果、前回に比較して鉄がからppmに増加していました。主にサーボシリンダ内壁やポンプ内部で摩耗が進行している可能性が考えられます。このまま摩耗が進行し汚染度が上昇した場合、バルブ類の動作障害やフィルタの目詰まり等が発生することが懸念されます。これらの障害発生に対する弊害を勘案の上、濾過を実施されることを推奨します。
報告№108-6005 報告№108-0046 | 分析№108-00106 分析№108-00246 | 108-00246 | 分析の結果、ギヤ歯面および転がり軸受の潤滑状態は正常な状態と判断します。一方、を示す粘度は良好でした。全酸価、IRは当社に新油データがないために、判定することは出来ませんでした。新油との比較が必要ですので、現在使用している貴社保有の新油をご提供下さい。これらのことは、SOAP／D－SOAPの結果、摩耗により発生する鉄が検出されたものの、異常摩耗の早期発見パラメータであるフェログラフィーのIs値がの乗と良好の範囲にあり、摩耗粒子の形態観察の結果、マイルドな摩耗状態で発生する微小な摩耗粒子が支配的であること以上のことから判断しました。
報告№107-0070 報告№107-0087 | 分析№107-00322 分析№107-00403 | 107-00403 | 本トライボ診断は、軸受の潤滑状態、汚染状況、油の劣化状態を確認することを目的としました。【軸受の潤滑状態】転がり軸受軌道面の微小領域に疲労摩耗が僅かに発生しているものの、転がり軸受の寿命の指標となるフレーキングの発生が確認されていないことから、現在のところ、転がり軸受は継続使用可能な状態にあると判断します。一方、SOAP／D－SOAPの結果でメタルの主成分である錫が検出されたことから、スラスト軸受の摩耗が確認できました。軸受メタルの摩耗は、軸受メタルの主成分である錫がSOAPでppm、D－SOAPでppm検出されたことから確認しています。メタルの摩耗深さをSOAPの錫濃度ppm、油量Lから下式により算出しました。錫の摩耗体積＝錫濃度×-×油量×.×÷錫密度＝×-××.×÷.＝.平均的な摩耗深さ＝摩耗体積÷摩耗面積×＝.÷.×＝計算の結果、平均的な摩耗深さがμmとなり、メタル表面粗さをsと仮定すると、メタルの摩耗は分の程度摩耗していることが確認できました。現在のところ、継続使用可能と判断しますが、今後油膜が形成されにくくなり、更に摩耗が進行することが懸念されるため、ヶ月以内に再度分析を実施し、摩耗の進行状況を確認することを推奨します。【油の汚染状況】計数汚染度がNAS級と当社推奨の管理限界値内にあり、重量汚染度が.mg/mlでした。
報告№109-09094 報告№110-00147 | 分析№109-000902 分析№110-000558 | 110-000558 | は良好と判断します。尚、RBOTがminと新油値のminに比較してmin減少していました。このまま継続使用した場合、この減少傾向から限界値に到達するのは、別紙図RBOTの減少傾向に示すように年月と推定されました。残りの継続使用期間は、約年ヶ月であると予測されます。潤滑油は継続使用可能な状態にあると判断します。≪状態監視とパラメータ≫分析の目的および各分析のパラメータは以下の通りです。特性低下目的：油の分析結果から、や劣化傾向ならびに添加剤の消耗程度、残存寿命などを確認する。粘度JISK全酸価JISK赤外線吸収スペクトルJISK酸化安定度試験JISK汚染目的：油の分析結果から、砂塵あるいは水・異種油などによるや、異物混入の有無を確認する。水分JISK計数汚染度JISB重量汚染度JISB光学顕微鏡観察摩耗目的：油中の摩耗粒子を分析する事により、回転・摺動部の潤滑状態、摩耗劣化の程度、余寿命などを解析する。摩耗診断電子顕微鏡観察JISKX線マイクロアナリシス油中金属濃度）JISK≪分析結果≫特性低下粘度：良好粘度値mm/sの新油値mm/sに対する変化率は+.％であり、当社推奨の管理限界値±％以内に留まっています。全酸価：良好全酸価.mgKOH/gは新油値の.mgKOH/gに比較し高くはあるものの、有機物・有機化合物試験の結果で油劣化の兆候を示すカルボン酸の吸収が見られないことから問題は無いと判断します。赤外線吸収スペクトル：良好酸化安定度試験：良好酸化安定度試験の結果、数値minは当社推奨の管理限界値min以上に留まっており、現時点での使用は可能と判断します。汚染水分：良好水分値.ppmは当社推奨の管理限界値以内に留まっています。計数汚染度：今回は実施していません。重量汚染度：今回は実施していません。光学顕微鏡観察：今回は実施していません。摩耗摩耗診断電子顕微鏡観察・X線マイクロアナリシス：今回は実施していません。油中金属濃度：今回は実施していません。
報告№105-6050 報告№105-6062 | 分析№105-01529 分析№105-01951 | 105-01951 | 初期試験を実施した結果、摩耗粒子形態観察でμmサイズのシビア粒子、外部から混入した鉄錆、砂が観察されました。観察されたシビア粒子は、視野に個と少ないため現状の潤滑状態は正常と判断しますが、シビア粒子は金属接触を伴う混合潤滑で発生するため、今後も監視が必要です。混合潤滑状態が進行することと外部から混入した異物が軸受摺動面に噛み込み摩耗が進行することも懸念されます。念のため、ヶ月以内に精点Bを実施し、汚染状況及び摩耗の進行状況を確認されることを推奨します。これらのことは、異常摩耗の早期発見パラメータであるフェログラフィーのIs値がと良好の範囲にあるものの、摩耗粒子形態観察の結果、金属接触が厳しい場合に発生するμmサイズのシビア粒子、外部から混入した鉄錆、砂が観察されたことフィルタ写真に見られるように、外部から混入した鉄錆、砂が多く観察されたこと以上のことから判断しました。
報告№103-0006 報告№103-0006 | 分析№103-00101 分析№103-00101 | 103-00101 | 分析の結果、転がり接触独特の疲労摩耗により発生した摩耗粒子が観察されました。これは、軸受軌道面にマイクロフレーキングが発生していると考えられます。今後更に摩耗が進行し、軸受の寿命の指標とされるフレーキングに進展し軸受の寿命に達することが懸念されます。他電力会社において、本試料と同様なデータが確認されてから、ヶ月前後でロールベアリングが損傷した例があります。メーカや使用条件の相違などがあった場合、他社事例と同様の寿命予測は出来ませんが、今後の状態把握のため、ミルの運転時間時間経過後に再度分析を実施し、摩耗の進行状況を確認されることを推奨します。このことは、SOAP／D-SOAPで軸受の摩耗により発生する鉄、クロムが検出され、異常摩耗の早期発見パラメータであるフェログラフィーのIs値がの乗と高く、摩耗粒子形態観察の結果から、軸受軌道面の微小な疲労摩耗により発生する摩耗粒子が支配的であることから判断しました。新油との比較が必要ですが、水分及びIRが良好であることから、現時点では使用可能な状態であると考えられますが、今後、粘度変化の把握、油劣化の予測を行う場合、新油データが必要ですので、現在使用している新油をご提供下さい。粘度は判定できませんでした。粘度はmm/sでした。新油データが当社データベースになかったため、判定できなかったものの、油名からISOVGグレードであることが確認できますので、このISOVGグレードの粘度範囲は～.mm/sですので、本試料油の粘度は範囲外にあります。尚、粘度の変化率を精確に把握することは重要ですので、現在使用している新油を分析し、そのデータを基準に管理することを推奨します。水分は良好と判断します。水分はppmと管理限界値の以下にあり、良好と判断します。全酸価は判定できませんでした。全酸価は.mgKOH/gでした。新油データが当社データベースになかったため、判定できませんでした。全酸価は新油データとの比較管理が必要ですので、現在使用している新油を分析し、そのデータを基準に管理することを推奨します。IRは良好と判断します。IRはチャートに示すように、油劣化の兆候を示すカルボン酸の吸収が確認されていないことから、継続使用可能な状態にあると考えられます。但し、このIRも全酸価同様に新油データとの比較による判断が必要ですので、現在使用している新油を分析することを推奨します。計数汚染度、重量汚染度、共に高い値を示していました。数汚染度は当社推奨の管理限界値を超え、汚染されていました。計数汚染度はNAS級以上と当社推奨の管理限界値のNAS級を超えており、汚染されていました。重量汚染度は高い値を示していました。重量汚染度はmg/mlと高い値を示していました。機器の潤滑状態フェログラフィーの結果、軸受軌道面にマイクロフレーキングが発生していると考えられます。今後更に摩耗が進行し、軸受の寿命の指標とされるフレーキングに進展することが懸念されるため、運転時間時間経過後に再度分析を実施し、摩耗の進行状況を確認されることを推奨します。SOAPは良好と判断します。SOAPの結果、軸受軌道面の摩耗により発生した鉄が多く検出されました。尚、油の添加剤成分であるバリウムが検出されました。D－SOAPの結果、鉄、クロムが多く検出されました。D－SOAPの結果、摩耗により発生する鉄が多く検出されました。フェログラフィーの結果、軸受軌道面にマイクロフレーキングが発生していると考えられます。フェログラフィーの結果、軸受軌道面にマイクロフレーキングが発生していると考えられます。
報告№108-5071 報告№111-00646 | 分析№108-02721 分析№111-003226 | 111-003226 | 潤滑油は継続使用可能な状態にあると判断します。但し、粘度が低下し、全酸価が上昇していることから、以下の対策を推奨します。更油今後、粘度の低下によりギヤ歯面や軸受では適正な油膜が保持できず、金属接触が発生することが懸念されるため、更油を推奨します。分析周期の短縮今後、全酸価の上昇が予想されますので、分析周期を短縮して傾向監視を強化することを推奨します。粘度粘度は.mm/sと新油値.mm/sに比較して、粘度変化率は-％で、当社推奨の管理限界値である±％を超えていました。今後、粘度の低下によりギヤ歯面や軸受では適正な油膜が保持できず、金属接触が発生することが懸念されます。全酸価全酸価は、前回の.mgKOH/gからmgKOH/gに上昇していました。現在のところ、IRで油劣化の兆候を示すカルボン酸の吸収が確認されていないことから、継続使用可能な状態にあると判断しますが、全酸価が上昇し始めていることから、今後の劣化進行に注意が必要です。水分がppmと新油値ppmに比較してやや高い値でした。使用油であるAlphasynPGは、ポリグリコールベースの合成ギヤオイルであるため、水分を吸収しやすい特性があります。前回に比較して減少していました。分析結果粘度が当社推奨の管理限界値を超えており、水分が新油に比較して若干高い値でした。粘度粘度は.mm/sと新油値.mm/sに比較して、粘度変化率は-％で、当社推奨の管理限界値である±％を超えていました。泡立ち試験泡立ち試験は-と良好でした。水分はppmと新油値より高い値でした。全酸価全酸価はmgKOH/gと新油値.mgKOH/gに比較して高いものの、IRの結果で油劣化の兆候を示すカルボン酸の吸収が確認されていないことから、良好と判断します。
報告№106-0227 報告№106-0355 | 分析№106-01279 分析№106-01888 | 106-01888 | 濾過前の試料油を分析した結果、摩耗粒子形態観察で前回観察されなかった摩擦熱が高い場合に発生する球状粒子が多く観察されました。球状粒子は、異常の兆候を示す形態のパラメータで、この摩耗粒子が発生する場合、潤滑状態に注意が必要です。球状粒子の発生原因は、一般に、溶接工事、溶接作業などによる溶接スパッタの混入、電食による発生、厳しい金属接触による摩耗、が考えられます。球状粒子の発生原因が、の溶接スパッタの混入であれば、今後増加しないと思われますが、が考えられる場合は、原因を取り除かなければ球状粒子は増加すると考えられます。これらの障害発生に対する弊害を勘案の上、予防処置として運転再開後ヶ月以内に再度分析を実施し、この球状粒子の増加の有無を確認されることを推奨します。尚、念のため、主機の起動時、停止時の温度チャートから軸受温度に微妙な変化がないかを確認されることを推奨します。又、RBOTが前回に比較し、min上昇したのは、新油の補充等の影響が考えられます。今後は、今回のRBOT値によりデータ管理を行います。
報告№101-0302 | 分析№101-02897 | 101-02897 | 分析の結果、球状粒子がやや多く見られることから、微小な振動が発生し、局部的に油膜が破断している部分が発生しているものと考えられますが、摩耗の過酷度を示すIs値がのマイナス乗と低く、且つ、ベアリング寿命の指標となる大型のフレーキングにより発生した粒子は確認されていないことから、継続使用可能と判断します。但し、より詳細に解析を行うためには、機器の構造、サイズ、軸受のタイプ等の情報が非常に重要ですので、今後は、別添資料分析依頼書にご記入くださいまして、ご提出いただけますようお願い申し上げます。考察は良好と判断します。粘度は良好と判断します。粘度は.mm/sと新油値.mm/sに比較して、粘度変化率は-％で、当社推奨の管理目安である±％以内にあり、良好と判断します。水分は良好と判断します。水分は.ppmと当社推奨の管理目安内にあり、良好と判断します。全酸価は良好と判断します。全酸価はと新油値.mgKOH/g以内にあり、良好と判断します。計数汚染度、重量汚染度、共に当社推奨の管理目安内にありました。計数汚染度は良好です。計数汚染度はNAS級と当社推奨の管理目安のNAS級以下にあり、良好と判断します。重量汚染度は良好です。重量汚染度はmg/mlと当社推奨の管理目安のmg/ml以下にあり、良好と判断します。機器の潤滑状態継続使用可能と判断します。SOAPは良好です。油中の添加剤及びμm未満の摩耗粒子を検出できるSOAPの結果、油の添加剤成分であるリンがppm、亜鉛がppm検出されました。D－SOAPは良好です。大型の摩耗粒子を検出できるD－SOAPの結果、ベアリングの摩耗を示す鉄は検出されませんでした。フェログラフィーの結果、ベアリングは継続使用可能と判断します。フェログラフィーの結果、球状粒子がやや多く見られることから、微小な振動が発生し、局部的に油膜が破断している部分が発生しているものと考えられますが、摩耗の過酷度を示すIs値がのマイナス乗と低く、且つ、ベアリング寿命の指標となる大型のフレーキングにより発生した粒子は確認されていないことから、継続使用可能と判断します
報告№105-0042 | 分析№105-00298 | 105-00298 | 潤滑油中に含まれる摩耗粒子から機器の潤滑状態を確認することを目的に、年に度の更油時期をとらえ潤滑油中の摩耗粒子によるトライボ診断を実施しました。分析の結果、前回同様に観察された摩耗粒子は比較的小さな粒子が支配的であり、その特徴的な形態から主にギヤ歯面から発生しているものと考えられました。ギヤ歯面で発生している摩耗は、現在のところ急激に進行する状況ではないと思われますが、SOAP／D－SOAPの鉄濃度がやや高く、また、異常摩耗の早期発見パラメータであるフェログラフィーのIs値がの乗領域にあり、摩耗が徐々に進行していることが確認されました。一方、前回に比較して油劣化の兆候を示す全酸価が.mgKOH/gから.mgKOH/gに減少していました。SOAPの結果で油の添加剤成分であるリンが減少していることから、油の添加剤成分の消耗により全酸価が減少しているものと考えられます。今後、添加剤の消耗に伴い基油が劣化し始めることが考えられるため注意が必要です。今後は、ギヤの摩耗の進行および油の劣化状況を確認するため、～ヶ月後に再度トライボ診断を実施されることを推奨します。これらのことは、異常摩耗の早期発見パラメータであるフェログラフィーのIs値がの乗とやや高いこと、摩耗粒子形態観察の結果、μmサイズの摩耗粒子が多く観察されたことSOAPの結果、鉄濃度がやや高いこと以上のことから判断しました。
報告№108-5071 報告№114-00011 | 分析№108-02721 分析№114-000034 | 114-000034 | 一般に、作動油の油温が上昇する要因は、大別すると以下の通りが考えられます。シリンダ摺動面およびポンプ内部の潤滑部の摩擦熱リリーフ弁のリリーフ時に発生する熱断熱圧縮オイルクーラーの性能低下これらの要因のうち、の可能性を検討すると、SOAP-Tの結果で鉄濃度および銅濃度が比較的高濃度であることから、シリンダ摺動面およびポンプ内部の潤滑部で摩耗が発生していることが分かりますが、フェログラフィーで観察されている摩耗粒子がμm以下の微小な鉄系の黒色スラッジが支配的であることから、摩擦熱による温度上昇の可能性は低いと思われます。のリリーフ弁のリリーフ時に生じる熱に関しては、仮にこの現象が油温上昇の要因であれば、油の粘度低下や油の劣化が生じるようになりますが、現時点での粘度および酸価のデータは、良好であることから、この可能性も低いと考えられます。の断熱圧縮は、気泡を含む圧油が急激に圧縮されると気泡が断熱状態により圧縮熱を発生させ、その結果として油温上昇に繋がります。しかし、気泡に接する油分子も温度が上昇し、熱分解してカーボン粒子が発生しやすくなりますが、本試料油の場合、フィルタグラムによる分析結果からは、カーボン粒子が観察されていないことから、この可能性も低いと思われます。最後ののオイルクーラーの性能低下は、冷却性能の低下により、油温上昇に繋がることがあり、結果として酸化防止剤の減少により酸化が促進し、酸価上昇や粘度上昇として現れますが、現時点では粘度および酸価のデータは、良好であることから、オイルクーラーの性能低下の可能性も低いと思われます。このように、油温上昇につながる要因をつに大別して検討しましたが、決定的な要因につながるデータの変化は見られませんでした。しかし、摩擦熱をともなう摩耗粒子が見られないことと、カーボンの発生もみられないことから、敢えて油温上昇に結びつく要因を挙げるとすれば、上記のが複合して発生している可能性もあると考えられます。そのため、仮定を前提として、以下の対策を推奨します。リリーフ弁の動作確認現時点では、油に異常は確認されていないものの、異常圧力になっていないかリリーフ弁の動作確認を推奨します。オイルクーラーの性能確認現時点では、油に異常は確認されていないものの、オイルクーラーの性能が低下していないか確認することを推奨します。フィルタを超音波洗浄し、ろ液の分析SOAP-TFEおよび銅濃度が比較的高濃度であることから、鉄と銅が使用されている箇所で摩擦が発生している可能性が考えられます。この場合、本油圧システムには、精密な濾過フィルタが設置されていることから、仮に摩耗粒子が発生したとしても精密フィルタで濾過されてしまい、循環系統の油は清浄な状態を維持します。摩耗しているか、或いは、摩耗していないかを判断するには、油圧系内の精密フィルタに付着・捕捉されている摩耗粒子を超音波洗浄し、そのろ液を分析して摩耗粒子の量を調査することが有効です。異常摩耗の早期発見のパラメータであるIs値は、-レベルと低いことから、正常です。また、観察された粒子は極少量だったことから、は良好と判断します。SOAP-Tの結果、鉄がppm、銅がと比較的高濃度です。計数汚染度はNAS級とやや高い値です。粘度、水分、酸価の各データは良好と判断します。
報告№109-09505 報告№109-09505 |  | 109-003139_3140 | の評価前回同様にを示す粘度、水分、全酸価、IRの各データは当社推奨の管理限界値内にあることから、継続使用可能と判断します。濾過効率の確認表に示す通り、濾過効率は～％と比較的高く、かつ、清浄機出口サンプリング弁から採取した試料油の汚染度がNAS級と清浄な状態を保持できていることから、濾過精度は確保できていると判断します。機器の潤滑状態表に示すように計算により求めた～μmレンジの汚染度はNAS級の汚染状態になる可能性を示唆するものととらえることができます。他のレンジを同様に計算すると以下のようになり、NAS級となります。また、前回のNAS級に比較してランク増加し、～μmサイズの粒子数では約倍に増加していることが確認されたことから、摩耗の進行が発生していたものと思われます。増加した摩耗粒子は油清浄機に除去されているため、今回の分析結果では直接確認することはできませんが、油中に残留している摩耗粒子を観察した結果、粒子サイズは小さいものの、異物の噛み込みにより発生する切削粒子や油膜切れにより発生するシビア粒子と同様の形態をもつ摩耗粒子が観察されていることから、潤滑部では切削摩耗と凝着摩耗が発生しているものと思われます。今後、さらに摩耗が進行することが懸念されるため、定期的に分析を実施し、摩耗の進行状況を確認することを推奨します。尚、再分析の時期を理論的に求めたところ、最短で約時間となります。この時間は、油中汚染物が均一になるために必要とする時間であり、この時間を経過すれば、再分析の結果から状態の傾向を確認することが可能となります。写真油中摩耗粒子の観察結果前回同様にを示す粘度、水分、全酸価、IRの各データは良好です。油清浄機の濾過効率による油汚染度管理に関する考察油清浄機の濾過効率の指標であるβ値を確認するため、油清浄機の入口側と出口側の配管より採油を実施し、計数汚染度を実施しました。その結果を下表に示します。 ・ここで、 EMBEDExcel.Sheet.式および表に示す通り、その結果、～μmレンジが%～μmレンジが%～μmレンジが%～μmレンジが%であり、汚染度もNAS級と清浄な状態を保持できていることから、濾過精度は確保できていると判断できます。機器の摩耗油清浄機が設置されていることでNAS級と清浄になっていますが、油濾過機がないと仮定した場合、表に示すように計算により求めた～μmレンジの汚染度はNAS級の汚染状態になる可能性を示唆するものととらえる事が出来ます。他のレンジを同様に計算すると以下のようになり、NAS級となります。EMBEDExcel.Sheet.油清浄機がなかったとした場合、以上のとおりNAS級の汚染された状態になることが推定されます。また、前回のNAS級に比較してランク増加し、～μmサイズの粒子数では約倍に増加していることが確認されたことから、摩耗の進行が発生していたものと思われます。増加した摩耗粒子は油清浄機に除去されているため、今回の分析結果では直接確認することはできませんが、油中に残留している摩耗粒子を観察した結果、粒子サイズは小さいものの、異物の噛み込みにより発生する切削粒子や油膜切れにより発生するシビア粒子と同様の形態をもつ摩耗粒子が観察されていることから、潤滑部では切削摩耗と凝着摩耗が発生しているものと思われます。今後、さらに摩耗が進行することが懸念されるため、定期的に分析を実施し、摩耗の進行状況を確認することを推奨します。尚、再分析の時期を理論的に求めたところ、最短で約時間となります。この時間は、油中汚染物が均一になるために必要とする時間であり、この時間を経過すれば、再分析の結果から状態の傾向を確認することが可能となります。
報告№109-09136 | 分析№109-001160 | 112-002830 | 粘度がISOVG規格外にありました。また、油中の汚染度が高く、増加傾向にあることから、以下の対策を推奨します。対象設備は継続使用可能な状態にあると判断します。但し、将来的な摩耗進行の有無を確認するためにも傾向監視を継続することが有効です。濾過摩耗粒子や異物等がギヤ歯面や軸受軌道面に噛み込むことによる摩耗の進行が懸念されるため、可能であれば濾過を推奨します。定期的な分析今後懸念される摩耗の進行を監視するため、定期的に分析を実施することを推奨します。新油との比較による評価を示す粘度、酸価のデータは新油データを基準として評価しています。今回は油名が不明であったため評価できませんでしたが、今後評価する場合は、使用している新油を同時に分析することをご検討下さい。使用油名の再確認粘度が規格外にあるため、使用油名の再確認を推奨します。はフェログラフィーおよびSOAP-Tの結果から総合的に判断した結果、継続使用は可能ですが、機器の機能を保持するためにも傾向管理が有用と考えます。フェログラフィー【定量分析：Is値】Is値は異常摩耗の早期発見パラメータのつで、摩耗粒子を定量化するために用います。Is値はの乗とやや高い値でした。フェログラフィー【定性分析：摩耗粒子および摩耗形態観察】分析結果から比較的多く観察された粒子は、以下の通りでした。フリクションポリマ・局部的に高圧・高温となる場合に発生。Iカップリング発光分光分析【SOAP-T】検出された金属元素から発生箇所を推定すると、以下の通りでした。鉄、鉛、銅、クロム、錫、亜鉛、銀・ギヤ、軸受等リン・添加剤カルシウム、バリウム、アルミニウム、ナトリウム、マグネシウム、モリブデン・外部混入異物計数汚染度は、NAS級以上と当社推奨の管理限界値を超えていました。摩耗粒子の形態観察およびSOAP-Tの結果から、汚染度が高い要因は摩耗と外部混入異物の影響と思われます。粘度粘度は.mm/sとISOVG規格外にありました。適正な粘度範囲で使用していない場合、粘性抵抗が増大することにより、油温が上昇して、油劣化の進行に繋がることが懸念されます。水分はppmと当社推奨の管理限界値以下であり、良好でした。酸価は油名が不明であったため、新油データとの比較ができず評価できませんでした。潤滑油および設備の劣化比較と傾向はフェログラフィーおよびSOAP-Tの結果から総合的に判断した結果、前回同様に傾向管理が必要な状態にあると考えられます。フェログラフィー【定量分析：Is値】Is値は前回に比較しての乗から乗に低下しているものの、やや高い値でした。フェログラフィー【定性分析：摩耗粒子および摩耗形態観察】今回はフリクションポリマが比較的多く観察されました。Iカップリング発光分光分析【SOAP-T】前回と比較して鉄がppmから.ppmに減少していました。計数汚染度は、前回同様にNAS級以上と当社推奨の管理限界値NAS級を超えており、また粒子数も増加傾向にありました。粘度粘度は前回に比較してmm/sから.mm/sに低下し、前回同様にISOVG規格外にありました。水分は前回に比較してppmからppmに減少し、前回同様に当社推奨の管理限界値以下であり、良好でした。酸価は前回に比較してから.mgKOH/gに低下していることから、油劣化は進行していないと考えられます。
報告№109-09094 報告№112-00124 | 分析№109-000916 分析№112-000496 | 112-000496 | グリースおよび軸受は継続使用可能な状態にあると判断します。はフェログラフィーおよびSOAP-Tの結果から総合的に判断した結果、正常な状態にあると考えられます。フェログラフィー【定性分析：摩耗粒子および摩耗形態観察】分析結果から比較的多く観察された粒子は、以下の通りでした。正常な摩耗粒子・潤滑状態が正常なマイルド摩耗により発生。Iカップリング発光分光分析【SOAP-T】検出された金属元素から発生箇所を推定すると、以下の通りでした。鉄、鉛、アンチモン、ニッケル、錫・軸受等リン、亜鉛、カルシウム、アルミニウム、ケイ素、ナトリウム、モリブデン・添加剤、増ちょう剤、外部混入異物グリースの物理的性状滴点、酸価、IRの各データは良好でした。尚、ちょう度は油量が不足していたため、測定することはできませんでした。≪状態監視とパラメータ≫分析の目的および各分析のパラメータは以下の通りです。特性低下目的：グリースの分析結果から、グリースの物理的性状や劣化傾向などを確認する。酸価JISK赤外線吸収スペクトルJISKちょう度JISK滴点JISK摩耗目的：グリース中の摩耗粒子を分析する事により、回転・摺動部の潤滑状態、摩耗劣化の程度、余寿命などを解析する。摩耗診断電子顕微鏡観察JISKX線マイクロアナリシス油中金属濃度JISK≪分析結果≫特性低下酸価：良好酸価.mgKOH/gは新油値の.mgKOH/gに比較し高くはあるものの、有機物・有機化合物試験の結果で油劣化の兆候を示すカルボン酸の吸収が見られないことから問題は無いと判断します。赤外線吸収スペクトル：良好ちょう度：油量不足のため測定することは来ませんでした。滴点：良好滴点はと新油値のに比較し大きな変化はないことから問題は無いと判断します。摩耗摩耗診断：良好摩耗診断の結果、潤滑状態が正常な場合に発生する摩耗粒子が比較的多く観察されました。電子顕微鏡観察・X線マイクロアナリシス：今回は実施していません。油中金属濃度：良好油中金属濃度の結果、摩耗により発生する鉄、鉛、アンチモン、ニッケル、錫、油の添加剤成分や増ちょう剤等であるリン、亜鉛、カルシウム、アルミニウム、ケイ素、ナトリウム、モリブデンが検出されたものの、良好と判断します。
報告№113-00165 | 分析№113-000605 | 113000605 | 油の劣化は確認されず、汚染度も良好な範囲にあることから、継続使用可能な状態にあると判断します。計数汚染度は、前回に比較してNAS級からNAS級にランク低下し、良好でした。粘度粘度は、mm/sと新油カタログ値mm/sに比較して、粘度変化率は+.％で、当社推奨の管理限界値である±％以内であり、また、前回に比較して大きな変化はなく、良好と判断します。水分は、と前回に比較して増加しているものの、当社推奨の管理限界値以下であり、良好と判断します。酸価は、.mgKOH/gと新油カタログ値.mgKOH/gに比較して変化はなく、前回に比較して低下していることから、酸化劣化していないと判断します。色相は、Lと前回のLに比較して変化はありませんでした。
報告№109-09136 報告№112-00409 | 分析№109-001160 分析№112-001726 | 112-001726 | 潤滑油は継続使用可能な状態にあると判断します。但し、今後は障害予防を目的に以下の対策を推奨します。追加分析消泡性能が低下した場合、ギヤ歯面での油膜形成に影響が出て摩耗が進展することがありますので、フェログラフィーおよびSOAP-Tを追加して摩耗により発生する油中金属濃度や潤滑状態を確認することを推奨します。泡立ち試験泡立ち試験の結果は、-と新油値が-であるのに比較して高い値となっていたことから、消泡性能が低下していることが分かりました。今後の使用状況によっては油の酸化劣化が進行したり、ギヤ歯面およびベアリング軌道面で油膜切れが発生したりする場合があるため、消泡剤の添加による消泡性能の改善など何らかの対応が必要になると思われます。分析結果は良好と判断します。粘度粘度はmm/sと新油値mm/sに比較して、粘度変化率は-％で、当社推奨の管理限界値である±％以内にあり、良好と判断します。泡立ち試験泡立ち試験は-と新油値に比較して高い値でした。水分は.ppmと当社推奨の管理限界値の以下にあり、良好と判断します。酸価は.mgKOH/gと新油値.mgKOH/gに比較して高いものの、IRの結果で油劣化の兆候を示すカルボン酸の吸収が確認されていないことから、良好と判断します。
報告№109-09578 報告№110-00303 | 分析№109-003561 分析№110-001193 | 110-001193 | ・摩耗状態SOAP／D－SOAPの結果、グリース中からは摩耗により発生した鉄、クロム、錫、アンチモン等が比較的多く検出されました。摩耗粒子の観察結果で観察された粒子は、金属潤滑部が局部的に油膜切れを起して発生するシビア粒子でした。これらのことから、軸受潤滑部ではやや厳しい摩耗形態の凝着摩耗が発生していることが分かりました。但し、転がり軸受寿命の指標としている摩耗粒子が観察されなかったことから、フレーキングの発生がなく、本軸受は継続使用可能な状態にあると思われます。・グリースの物理的性状グリースの劣化の兆候を確認するために実施したIRの結果、グリース劣化の兆候を示すカルボン酸の可能性がある吸収が若干確認されました。水分がppmとやや高く、水分が混入した可能性があります。現在のところ、フェログラフィーの結果から錆の発生は確認されていませんが、今後錆の発生およびグリースの酸化劣化の進行が懸念されます。結論異音が発生した原因は、分析結果から油膜切れによる金属接触が発生し、それに伴い異音が発生した可能性があると思われます。但し、異音は発生しているものの、フレーキングの発生はなく、軸受は継続使用可能な状態にあると思われます。一方、グリース劣化の兆候を示すカルボン酸の可能性がある吸収が確認されました。カルボン酸の吸収であった場合、グリースの交換が必要となります。摩耗進行状況の監視今後、凝着摩耗等の進行を監視するため、定期的に分析を実施し、摩耗の進行状況を確認することを推奨します。発錆と劣化に対する対策グリース中は、混入した水分の影響でグリースの酸化劣化が加速する懸念があります。ベアリング鋼は、水分により錆が発生しやすいため、グリースの入れ替えが可能であれば至急入れ替えることを推奨します。なお、グリースの入れ替えができない場合は、定期的な分析により錆の発生状況を監視するとともに、スラッジの発生状況を確認することを推奨します。カルボン酸の発生状況の確認は、貴発電所で補充用に使用している新グリースを分析し、IRによる比較評価を実施するとともに、全酸価を追加分析することで可能です。特性低下特性低下に係るパラメータの分析結果から、酸化劣化の可能性が確認されました。有機物・有機化合物有機物・有機化合物は、IRチャートによる当社保有の新油分析値との比較の結果、cm-付近に劣化の兆候を示すカルボン酸の可能性がある吸収が確認されました。汚染水分はppmとやや高く、水分が混入した可能性があります。現在のところ、フェログラフィーの結果から、錆の発生は確認されていませんが、ベアリングは水分の混入により錆が発生しやすいことから、グリースの入れ替えが可能であれば至急グリースの入れ替えを推奨します。摩耗摩耗粒子の形態観察の結果、金属潤滑部が局部的に油膜切れを起して発生するシビア粒子が比較的多く観察されました。摩耗粒子摩耗粒子の形態観察の結果、金属潤滑部が局部的に油膜切れを起して発生するシビア粒子が比較的多く観察されました。金属濃度SOAP法により金属濃度を測定した結果、鉄が比較的多く検出されました。金属濃度酸溶解法により金属濃度を測定した結果、摩耗により発生した鉄、クロム、錫、アンチモン等が比較的多く検出されました。
報告№106-0025 報告№106-0518 | 分析№106-00118 分析№106-03012 | 106-03012 | 、汚染状態を確認する。分析の結果、を示す粘度、水分、全酸価、IR、RBOTの各データは良好でした。一方、計数汚染度がNAS級と当社推奨の管理限界値を超えていました。光学顕微鏡写真で外部から混入したと思われる鉄錆、砂等の異物が多く確認されたことから、汚染度が高い原因は、外部から混入したと思われる異物の影響と考えられました。観察された外部混入異物は、採油が機器停止中に恒設ドレンラインから実施されているため、排油配管内部に堆積していた汚染粒子を採取した可能性があります。今回潤滑油を全量抜き取っておりますので、新油を充填する際にはフラッシングを念入りに実施することを推奨します。但し、光学顕微鏡写真の結果で微細な金属片も見られますので、念のため、今回試料油に対してフェログラフィーおよびSOAP／D－SOAPによる摩耗診断を追加実施されることを推奨します。尚、追加分析の実施で摩耗の発生が確認された場合、更油後も発生し続ける可能性があるため、機器運転再開後に再度分析を実施し、摩耗の発生状況を確認することが必要になる場合があります。
報告№105-0115 | 分析№105-00763 | 105-00763 | 濾過前の試料油を分析した結果、摩耗粒子形態観察で摩擦熱が高い場合に発生する球状粒子が多く観察されました。球状粒子は、異常の兆候を示す形態のパラメータで、この摩耗粒子が発生する場合、潤滑状態に注意が必要です。球状粒子の発生原因は、一般に、溶接工事、溶接作業などによる溶接スパッタの混入、電食による発生、厳しい金属接触による摩耗、が考えられます。球状粒子の発生原因が、の溶接スパッタの混入であれば、今後増加しないと思われますが、が考えられる場合は、原因を取り除かなければ球状粒子は増加すると考えられます。尚、今回観察された球状粒子は、採油前に油槽から仮設タンクに油を移送し、その後、採油・濾過を実施しているため、仮設タンク内に残留していたものを採取した可能性も考えられます。これらの障害発生に対する弊害を勘案の上、予防処置としてヶ月以内に再度分析を実施し、この球状粒子の増加の有無を確認されることと、仮設タンクに油を移送する場合は、可能であれば仮設タンク内を清掃することを推奨します。
報告№108-0204 報告№108-5047 | 分析№108-01503 分析№108-01971 | 108-01971 | 定期的に実施している振動診断の結果、カップリング側の軸受で損傷周波数が確認された。但し、振動値は低く管理値内にあった。グリースの物理的性状、軸受の潤滑状態を確認する。グリースの物理的性状グリースの物理的性状を示すちょう度、滴点、全酸価、IRの各データは良好の範囲にあることから、グリースは継続使用可能と判断します。軸受の潤滑状態フェログラフィーの結果、観察された摩耗粒子には～μmサイズの疲労摩耗粒子が観察されました。この疲労摩耗粒子をSEM・XMAにより詳細に分析した結果、鉄、クロム、マンガンが含まれており、転がり軸受軌道面の微小な疲労摩耗により発生したことが確認されました。軸受軌道面で発生している疲労摩耗は進展しつつあり、潤滑油膜が保持されにくい状態になっていると推定されます。今後は、振動値に注意しながら定期的に分析を実施し、摩耗の進行状況を確認されることを推奨します。尚、報告書の管理表中に示しているSOAP／D-SOAPは、グリース潤滑の場合、摩耗粒子が均一に分散していないため、測定値が大きく変動することがありますので参考値としてお考え下さい。
報告№108-5113 報告№108-5113 | 分析№108-03786 分析№108-03786 | 108-03786 | 初期試験を実施し、前回データと照合した結果、油中粒子の減少が確認されています。油中粒子の分析油中の粒子濃度は、油膜破断による発生や、油槽内などでの沈降が均衡したところで一定、いわゆる平衡状態になりますが、このバランスが崩れると増加する場合と減少する場合とに分かれます。増加した場合は、発生と減少の均衡が崩れ、摩耗の発生や外部混入が始まったことを示し、またこれとは反対に、減少した場合は発生量が減少しているか、或いは、減少量が大きくなっていることを示し、特に減少は、汚染状態や潤滑状態が良好であることを示唆しています。本軸受では、油中の粒子が減少する要因となるフィルタ類は設置されておらず、濾過による減少は考えられませんので、油中の摩耗粒子が減少したのは、摩耗粒子がほとんど発生せず、油槽内部での沈降があったためと考えられます。以上のことから、本軸受は摩耗の進行がなく、潤滑状態は安定した状態にあったものと判断します。これらのことは、前回に比較して、計数汚染度はランク減少し、SOAP／D-SOAPの鉄および錫濃度に変化がないこと異常摩耗の早期発見パラメータであるフェログラフィーのIs値がのマイナス乗と良好の範囲にあること以上のことから判断しています。潤滑油の基本特性潤滑油の基本特性を示すIRは、良好の範囲にあることから継続使用可能と判断します。
報告№101-0153 | 分析№101-01316 | 101-01316 | 外部から混入、又は、内部発生した鉄錆が多く見られました。この鉄錆は軌道面、転動面に噛み込み傷が発生し、これが起点となって疲労剥離に進展することが懸念されます。一度油を清浄にすると共に、ヶ月間隔で定期的にトライボ診断を実施し、疲労摩耗の進行状況を確認されることを推奨します。粘度は良好です。粘度はmm/sと新油値mm/sに比較して変化率は-％と当社推奨の管理限界値内にあり、良好と判断します。水分は良好と判断します。水分はppmと当社推奨の管理限界値内にあり、良好と判断します。全酸価は良好です。全酸価は.mgKOH/gと新油値.mgKOH/g以内にあり、良好と判断します。IRは良好と判断します。IRチャートに示すように新油に比較して変化はなく良好と判断します。計数汚染度は測定不能でした。計数汚染度はセンサーが目詰まりしたため、測定不能となり、大型の粒子が多いことが想像されました。重量汚染度は当社推奨の管理限界値を超えていました。重量汚染度はmg/mlと当社推奨の管理限界値を超えて汚染されていました。光学顕微鏡写真の結果、鉄錆が多く確認されていることから、重量汚染度が高い要因は、鉄錆によるものと考えられました。機器の潤滑状態SOAPの結果、軸受の摩耗により発生した金属元素は検出されませんでした。SOAPの結果、軸受の摩耗により発生した金属元素は検出されませんでした。その他には、油の添加剤成分であるリンがppm検出されました。D－SOAPの結果、鉄錆が検出されたと考えられる鉄が検出されました。D－SOAPの結果、鉄錆が検出されたと考えられる鉄が検出されました。その他には、外部から混入したカルシウムが、ナトリウムが検出されました。フェログラフィーの結果、外部から混入した、又は、内部発生した鉄錆が多く見られました。摩耗の過酷度を示すフェログラフィーのIs値がの乗とやや高い値を示していました。摩耗粒子の形態観察の結果、外部から混入、又は、内部発生した鉄錆が多く見られました。この鉄錆は軌道面、転動面に噛み込み傷が発生し、これが起点となって疲労剥離に進展することが懸念されます。一度油を清浄にすると共に、ヶ月間隔で定期的にトライボ診断を実施し、疲労摩耗の進行状況を確認されることを推奨します。
報告№109-09094 報告№112-00124 | 分析№109-000872 分析№112-000453 | 112-000453 | 潤滑油は継続使用可能な状態にあると判断します。は良好でした。尚、RBOTがminと新油値のminに比較してmin減少していました。このまま継続使用した場合、この減少傾向から限界値に到達するのは、別紙図RBOTの減少傾向に示すように年月と推定されました。残りの継続使用期間は、約年ヶ月であると予測されます。≪状態監視とパラメータ≫分析の目的および各分析のパラメータは以下の通りです。特性低下目的：油の分析結果から、や劣化傾向ならびに添加剤の消耗程度、残存寿命などを確認する。粘度JISK酸価JISK赤外線吸収スペクトルJISK酸化安定度試験JISK汚染目的：油の分析結果から、砂塵あるいは水・異種油などによるや、異物混入の有無を確認する。水分JISK計数汚染度JISB重量汚染度JISB光学顕微鏡観察摩耗目的：油中の摩耗粒子を分析する事により、回転・摺動部の潤滑状態、摩耗劣化の程度、余寿命などを解析する。摩耗診断電子顕微鏡観察JISKX線マイクロアナリシス油中金属濃度JISK≪分析結果≫特性低下粘度：良好粘度値.mm/sの新油値mm/sに対する変化率は+％であり、当社推奨の管理限界値±％以内に留まっています。酸価：良好酸価.mgKOH/gは新油値の.mgKOH/g以内にあることから、問題は無いと判断します。赤外線吸収スペクトル：良好酸化安定度試験：良好酸化安定度試験の結果、数値minは当社推奨の管理限界値min以上に留まっており、現時点での使用は可能と判断します。汚染水分：良好水分値.ppmは当社推奨の管理限界値以内に留まっています。計数汚染度：今回は実施していません。重量汚染度：今回は実施していません。光学顕微鏡観察：今回は実施していません。摩耗摩耗診断電子顕微鏡観察・X線マイクロアナリシス：今回は実施していません。油中金属濃度：今回は実施していません。
報告№107-4551 報告№107-4551 | 分析№107-02637 分析№107-02637 | 107-02637 | トライボ診断の結果、泡立ち試験を除く項目は良好でした。泡立ち試験の結果は、一般的には消泡性能が低くいと判断できる値の-ですが、新油値の-と同レベルにあったため、良好と判断します。一方、潤滑状態指数はのマイナス乗と濾過設備のない機器であれば正常な潤滑状態にあると判断できる状況であり、摩耗粒子はほとんど観察されませんでした。但し、潤滑油の摩耗粒子はフィルタに捕捉され、異常な摩耗状態が発生したとしても正常な潤滑状態にあると誤認してしまう可能性があります。フィルタの捕捉の影響による誤認を避けるため、今後の診断に当たっては、これまでの採油箇所に加え、フィルタの捕捉物も分析し、その結果から潤滑状態を評価することを推奨します。尚、フィルタ捕捉物の分析を実施する際には、フィルタ流量、フィルタ使用時間、主機稼働時間などの追加情報が必要です。泡立ち試験の結果、消泡性能が低いと判断できる値であるものの、新油と同レベルにありました。粘度は良好。粘度は.mm/sと新油値mm/sに比較して、粘度変化率は-％で、当社推奨の管理限界値である±％以内にあり、良好と判断します。粘度は.mm/sでした。粘度は.mm/sでした。粘度指数はでした。粘度指数はでした。泡立ち試験は-でした。泡立ち試験は-と新油と同レベルにあり、消泡性能が新油と同レベルにあることが確認されました。水分は良好。水分はppmと当社推奨の管理限界値の以下であり、良好と判断します。全酸価は良好。全酸価はmgKOH/gと新油値mgKOH/g以内であり、良好と判断します。機器の潤滑状態精密な濾過設備がない機器であれば、潤滑状態指数は正常の範囲にあると判断します。潤滑状態指数は正常の範囲にあると判断します。異常摩耗の早期発見パラメータである潤滑状態指数がのマイナス乗と、精密な濾過設備がない機器であれば、潤滑状態指数は正常の範囲にあると判断します。
報告№105-0052 報告№105-0052 | 分析№105-00384 分析№105-00384 | 105-00384 | 分析の結果、全てのデータが良好であることから、この油は継続使用可能であり、潤滑状態も正常と判断します。は良好と判断します。粘度は良好と判断します。粘度はmm/sと新油値mm/sに比較して、粘度変化率は-％で、当社推奨の管理限界値である±％以内にあり、良好と判断します。水分は良好と判断します。水分はppmと当社推奨の管理限界値の以下であり、良好と判断します。全酸価は良好と判断します。全酸価は.mgKOH/gと新油値に比較して変化はなく、良好と判断します。IRの結果、良好と判断します。IRの結果、油劣化の兆候を示すカルボン酸の吸収が確認されていないことから、良好と判断します。RBOTの結果、良好と判断します。RBOTはminと当社推奨の管理限界値のmin以上であり、良好と判断します。は良好と判断します。計数汚染度は良好と判断します。計数汚染度はNAS級と当社推奨の管理限界値のNAS級以内であり、良好と判断します。重量汚染度は良好と判断します。重量汚染度は.mg/mlと当社推奨の管理限界値のmg/ml以内であり、良好と判断します。機器の潤滑状態機器の潤滑状態は正常と判断します。SOAPの結果は良好です。SOAPの結果、油の添加剤成分であるリンがppm検出されました。軸受の摩耗を示す錫は検出されず、良好と判断します。D－SOAPの結果は良好です。D－SOAPの結果、外部から混入したと思われるカルシウムが、ナトリウムが検出されました。軸受の摩耗を示す錫は検出されず、良好と判断します。フェログラフィーの結果は良好です。異常摩耗の早期発見パラメータであるフェログラフィーのIs値が.と良好の範囲にあり、潤滑状態は良好と判断します。
報告№109-09136 | 分析№109-001160 | 113-001554 | 潤滑油および軸受は継続使用可能な状態にあると判断します。但し、油中の汚染度がやや高く、軸受メタルの主成分である錫が検出されたことから、今後の摩耗進行の有無を確認するためにも傾向監視を継続することが有効です。定期的な分析今後懸念される軸受メタルの摩耗進行および汚染度の増加を監視するため、定期的に分析を実施することを推奨します。軸受メタルの情報提供今後軸受メタルの摩耗が進行した場合、摩耗程度を評価する必要がありますので、次回分析時には、メタルサイズ、油量、油入れ替え時期、直近のメタル交換時期をお知らせください。Is値は異常摩耗の早期発見のパラメータのつで、摩耗粒子を定量化するために用います。今回のIs値はの乗とやや高い値でした。D-SOAPで錫が検出されたことから、軸受メタルが摩耗していると考えられます。計数汚染度はNAS級と、当社推奨の管理限界値以下であるものの、やや高い値でした。．粘度、水分、全酸価、IR、RBOTの各データは良好でした。
報告№109-09136 報告№111-00029 | 分析№109-001160 分析№111-000066 | 111-000066 | 前回に比較して水分は.ppmから.ppmに減少し、当社推奨の管理限界値内にあるものの、やや高い値でした。前回同様に計数汚染度は当社推奨の管理限界値を超えていました。水分濃度が高いことから、汚染度が高い要因は、水分の影響と思われます。水分および計数汚染度は高い値でした。継続して濾過を実施することを推奨します。
報告№107-4545 報告№108-5112 | 分析№107-02185 分析№108-03623 | 108-03623 | トライボ診断の結果、全てのデータが良好であることから、この油は継続使用可能と判断します。は良好と判断します。粘度は良好。粘度は.mm/sと新油値.mm/sに比較して、粘度変化率は+.％で、当社推奨の管理限界値である±％以内にあり、良好と判断します。粘度はmm/sとなっています。粘度はmm/sとなっています。粘度指数はとなっています。粘度指数はとなっています。水分は良好。水分はppmと当社推奨の管理限界値の以下にあり、良好と判断します。全酸価は良好。全酸価はmgKOH/gと新油値mgKOH/gに比較して高いものの、IRの結果で油劣化の兆候を示すカルボン酸の吸収が確認されていないことから、良好と判断します。
報告№104-0378 報告№105-6028 | 分析№104-02669 分析№105-00839 | 105-00839 | 回目の初期試験を実施した結果、前回確認されたオイルリング、軸受メタルの摩耗は、いずれも安定していることが確認されたものの、汚染度がNAS級と依然として悪く、汚染物の噛み込みなどによる摩耗の進行が懸念される状況でした。以上のことから、巡視の際にオイルリングの回転状況を確認すると共に可能であれば濾過を実施されることを推奨します。尚、濾過が出来ない場合は、夏季重負荷期中ですが、月初旬に精点Bを実施し、摩耗の進行状況を確認することを併せて推奨します。これらのことは、前回に比較して、計数汚染度はNAS級以上からNAS級にランク減少したものの、当社推奨の管理限界値に到達していたこと異常摩耗の早期発見パラメータであるフェログラフィーのIs値がと良好の範囲にあるものの、摩耗粒子形態観察の結果、銅合金が多く観察されたことD－SOAPの結果、オイルリングの主成分である銅が検出されたこと以上のことから判断しました。
報告№104-6024 | 分析№104-00413 | 104-00413 | オーバーホール後回目の初期試験を実施した結果、摩耗は安定していると判断します。これらのことは、前回に比較して、計数汚染度はランク減少し、SOAP／D-SOAPの鉄及び錫濃度に大きな変化がなく、異常摩耗の早期発見パラメータであるフェログラフィーのIs値が、.と良好の範囲にあること以上のことから判断しました。
報告№109-09136 報告№111-000121 | 分析№109-001160 分析№111-000651 | 111-000651 | 軸受は継続使用可能な状態にあると判断します。但し、グリースが軟化していることから、グリースの漏れや油膜切れによる摩耗の発生が懸念されるため、グリースを交換することを推奨します。フェログラフィー摩耗粒子の形態で比較的多く観察された粒子は、潤滑状態が正常な場合に発生する摩耗粒子、金属潤滑部が局部的に油膜切れを起して発生するシビア粒子でした。このような摩耗粒子が観察された場合には、潤滑部では正常なマイルド摩耗、やや厳しい摩耗による凝着摩耗が発生していることが分かります。但し、凝着摩耗により発生した摩耗粒子は、視野個と少なく、マイルド摩耗により発生した摩耗粒子が支配的であることから、継続使用可能な状態にあると判断します。Iカップリング発光分光分析供試グリースを分析した結果、検出された金属元素は、SOAPの結果表に示すように、鉄、鉛、錫、リン、亜鉛、カルシウム、アルミニウム、ナトリウムでした。これらの検出された金属元素から発生箇所を推定すると鉄、鉛、錫・軸受等リン、亜鉛・グリース添加剤カルシウム、アルミニウム、ナトリウム・増ちょう剤であると思われます。このうち、機械部品が摩耗したと思われる元素はのグループです。グリースのちょう度、滴点、全酸価、IRの各データは良好でした。一方、ちょう度は、と当社推奨の管理上限値のより若干高くなっており、グリースが軟化していることが分かりました。軟化したグリースを使用した場合、グリースの漏洩や軸受等で油膜切れが発生することが懸念されます。
|  | 114-000813 | 潤滑油は継続使用可能な状態にあると判断します。増速機増速機は継続使用可能な状態にあると判断します。但し、SOAPの結果、前回に比較して銅がからppmに増加していることから、銅を使用した箇所の溶出・摩耗が進行していると推定されます。亜鉛系添加剤を使用している潤滑油で銅が検出される場合、潤滑系統内でこれらの金属が亜鉛系添加剤の影響により溶出することが知られています。今回の検出は、この溶出・摩耗によるものと考えられます。今後、別紙鉱油の酸化に対する金属触媒の影響に示すように濃度の増加に伴い酸化速度が速まる可能性があるため、以下の対策を推奨します。定期的な分析今後の摩耗進行を監視するため、定期的に分析を実施し、分析データによる摩耗の進行状況を確認することを推奨します。
報告№109-09136 報告№112-00589 | 分析№109-001160 分析№112-002445 | 112-002445_date130403 | 分析の結果、潤滑油の劣化はなく、汚染度は良好な範囲にあることから、継続使用可能な状態にあると判断します。減速機分析の結果、減速機は継続使用可能な状態にあると判断します。但し、疲労摩耗が発生しており、今後も摩耗の進行を傾向監視するため、以下の対策を推奨します。定期的な分析定期的に分析を実施することにより、データの変化から異常の兆候を早期に発見することが可能となります。また、今回は対象設備の初回分析であるため、あと最低でも回分析を実施し、分析データの変化から今後の分析周期を検討することを推奨します。今後、疲労摩耗の進行が懸念されるため、出来るだけ早めに回目の分析を実施することを推奨します。最適な採油方法本試料油は、機器停止中に給油口から採油されているため、分析データが低濃度に出ていると推定されます。正確なデータによる診断を行うためにも、今後の採油は、極力運転中もしくは停止直後の油槽中層部から実施されることを推奨します。は良好と判断します。粘度粘度は、mm/sと新油値mm/sに比較して、粘度変化率は+％で、当社推奨の管理限界値である±％以内であり、良好と判断します。水分は、.ppmと当社推奨の管理限界値の以下であり、良好と判断します。酸価は、.mgKOH/gと新油値.mgKOH/g以下であり、良好と判断します。IRIRチャートの結果、新油と使用油のスペクトルパターンはほぼ一致し、また、油劣化の兆候を示すカルボン酸の吸収が確認されていないことから、良好と判断します。は良好と判断します。計数汚染度計数汚染度は、NAS級と当社推奨の管理限界値NAS級以下であり、良好と判断します。重量汚染度は、.mg/mlでした。光学顕微鏡写真重量汚染度で濾過したフィルタ表面上の夾雑物を光学顕微鏡で観察した結果、金属片、鉄錆、砂等が観察されました。はフェログラフィーおよびSOAP-Tの結果から総合的に判断した結果、継続使用は可能ですが、機器の機能を保持するためにも傾向管理が有用と考えます。フェログラフィー【定量分析：Is値】Is値は異常摩耗の早期発見パラメータのつで、摩耗粒子を定量化するために用います。今回のIs値はの乗とやや高い値でした。フェログラフィー【定性分析：摩耗粒子および摩耗形態観察】観察された代表的な摩耗粒子は、以下の通りでした。疲労摩耗粒子・繰返し応力を受けて発生。Iカップリング発光分光分析【SOAP-T】検出された金属元素から発生箇所を推定すると、以下の通りでした。鉄、鉛、ニッケル・軸受等リン、モリブデン・添加剤カルシウム、アルミニウム、ナトリウム・外部混入異物バックラッシご提供いただいた減速機に関する情報からハスバ歯車の組み合わせの段減速機構であり、この歯車の構成から接触点箇所のバックラッシを求めました。尚、油量が不明でしたので、Lと仮定しました。ギヤのバックラッシの増加量を求めた結果、接触点箇所でバックラッシの増加量は、約.μmと推定されます。バックラッシ増加分の上限値は、メーカにより差異はあるものの、当社の推奨するバックラッシは、一般に推奨されるμmを管理目安にしています。この値に比較して十分に小さい値です。
報告№109-09136 報告№111-000121 | 分析№109-001160 分析№111-000649 | 111-000649 | グリースおよび軸受は継続使用可能な状態にあると判断します。フェログラフィー摩耗粒子の形態で比較的多く観察された粒子は、潤滑状態が正常な場合に発生する摩耗粒子でした。このような摩耗粒子が観察された場合には、潤滑部では正常なマイルド摩耗が発生していることが分かります。Iカップリング発光分光分析供試グリースを分析した結果、検出された金属元素は、SOAPの結果表に示すように、鉄、鉛、錫、リン、亜鉛、カルシウム、アルミニウム、ナトリウムでした。これらの検出された金属元素から発生箇所を推定すると鉄、鉛、錫・軸受等リン、亜鉛・グリース添加剤カルシウム、アルミニウム、ナトリウム・増ちょう剤であると思われます。このうち、機械部品が摩耗したと思われる元素はのグループです。グリースのちょう度、滴点、全酸価、IRの各データは良好でした。
報告№105-0254 報告№105-0254 | 分析№105-01677 分析№105-01677 | 105-01677 | 分析の結果、減速機のギヤ歯面はマイルドな状態で摩耗が進行していることから、減速機は継続使用可能と判断します。この油は継続使用可能と判断します。粘度は良好と判断します。粘度はmm/sと管理限界値以内にあり、良好と判断します。水分は良好と判断します。水分は.ppmと管理限界値の以下にあり、良好と判断します。全酸価は良好と判断します。全酸価は.mgKOH/gと新油データの.mgKOH/g以内にあり、良好と判断します。IRは良好と判断します。IRの結果、油劣化の兆候を示すカルボン酸の吸収が確認されていないことから、継続使用可能な状態にあると考えられます。計数汚染度は当社推奨の管理限界値に到達していました。計数汚染度は当社推奨の管理限界値に到達していました。計数汚染度はNAS級と当社推奨の管理限界値に到達していました。重量汚染度は以下の通りです。重量汚染度は.mg/mlでした。機器の潤滑状態フェログラフィーの結果、異常摩耗の早期発見パラメータであるIs値が良好の範囲にあり、潤滑状態は良好と判断します。SOAPの結果、良好と判断します。SOAPの結果、鉄、油の添加剤成分であるリン、アルミニウム、外部から混入したケイ素が検出されました。D－SOAPの結果、良好と判断します。D－SOAPの結果、鉄、アルミニウム、外部から混入したと思われるカルシウム、ナトリウムが検出されました。フェログラフィーの結果、継続使用可能な状態にあると判断します。フェログラフィーの結果、異常摩耗の早期発見パラメータであるIs値が良好の範囲にあることから、継続使用可能な状態にあると判断します。
報告№102-6151 | 分析№102-02796 | 102-02796 | 分析の結果、酸化防止剤の残存量を示すRBOTは、新油のminに比較して％のminであることから、新油に比較して大きな変化はなく、継続使用可能と判断します。月末時点での油試用期間が日であることから、この油を継続して使用した場合の限界値到達予測日は、別紙表の通り年月日に到達することが予想されます。又、鉄系材料及び銅系材料を使用した部分の摩耗が発生しています。鉄系材料を使用した部分は、摩耗粒子の特徴的な形態からシリンダ内壁の摩耗により発生していると考えられます。一方、銅系材料を使用した部分は、クランクメタルや主メタル等が考えられますが、使用されている部材の材料の種類が不明であるため、断定するのは困難でした。これらのことは、異常摩耗の早期発見パラメータであるIs値がの乗と良好の範囲にあるものの、摩耗粒子形態観察で、μm未満の鉄系のラビング粒子及び銅系粒子が見られ、D－SOAPで鉄、銅、亜鉛が検出されたことから判断しました。機器の各部の寸法が確認できる図面及び部品の材質などをお知らせいただく事で摩耗の発生箇所及び摩耗量の推定が可能となりますので、これらが確認できる部品表をご提供下さい。
報告№109-09136 報告№110-00075 | 分析№109-001160 分析№110-000255 | 110-000255 | ・汚染度前回に比較して計数汚染度がNAS級から等級に変化はありませんでした。・摩耗状態SOAP／D－SOAPの結果、鉄および錫濃度に変化はなく、異常摩耗の早期発見パラメータであるフェログラフィーのIs値がのマイナス乗と良好の範囲にありました。前回同様に全てのデータが良好の範囲にあることから、摩耗の安定が確認され、潤滑状態は正常と判断します。結論本軸受は継続使用可能な状態にあると判断します。
報告№109-09136 報告№113-00258 | 分析№109-001160 分析№113-000984 | 113-000984 | グリース中の摩耗粒子を観察した結果、摩耗粒子の形態観察で転がり軸受表面に高い荷重が繰り返し加わり表面剥離した～μm前後の疲労摩耗粒子が観察され、SOAP-Tの鉄および銅が高濃度でした。これらの粒子が観察された場合、転がり軸受の表面では、マイクロフレーキングと呼ばれる、マイクロピットが発生していると推定されます。観察された摩耗粒子は、流動性の悪いグリース中に含まれているものであるため、今回の結果が転がり軸受の平均的な摩耗であるとは判断しにくいものの、少なくてもマイクロピットが発生していることと、保持器の摩耗が確認されたことから、に示す対策を推奨します。比較的短期間での傾向監視継続使用して摩耗が進行し、数十μmの摩耗痕が発生した場合、その摩耗痕が起点となってフレーキングの範囲が拡大し、結果として振動の増大に繋がることが懸念されます。そのため、比較的短期間で摩耗粒子を観察してμm程度の摩耗粒子が発生するか、発生しないか確認することが必要と判断します。傾向監視によりμm以上の摩耗粒子が発生した場合は、転がり軸受の点検が必要になると思われます。はフェログラフィーおよびSOAP-Tの結果から総合的に判断した結果、点検を前提に傾向監視を実施する必要があると考えます。フェログラフィー【定性分析：摩耗粒子および摩耗形態観察】観察された代表的な摩耗粒子は、以下の通りでした。疲労摩耗粒子・繰返し応力を受けて発生。Iカップリング発光分光分析【SOAP-T】検出された金属元素から発生箇所を推定すると、以下の通りでした。鉄、銅、ニッケル、錫・軸受等リン、亜鉛、カルシウム、アルミニウム、ケイ素、ナトリウム・添加剤、増ちょう剤、外部混入異物銅が比較的高い値でした。転がり軸受の型番から保持器の摩耗であると推定されます。保持器が摩耗した場合、転動体とのギャップが大きくなると共に振動が増大し、摩耗の進行に繋がることが懸念されます。
|  | 113-001736-1742 | 今回、対象設備から計回採油し分析していますが、SOAP-Tによる結果から、鉄分などの濃度にバラツキが見られました。各試料油の採油箇所は同じであることから、このバラツキは運転時間の違いによる油中粒子の攪拌状態の差が、主として影響していると考えられます。また、比較的運転時間が長い回目と回目採油のデータをみると、SOAP-Tで鉄は.と.ppm、カルシウムは.ppmと.ppmと同程度の値でした。このことから、採油前の運転時間を時間程度とることで油中の固形分濃度は均一になると考えられ、今後同条件で採油を行うことで、より正確な傾向管理が可能になると考えます。また、OAリン-Tのデータからエンジンオイル添加剤の化学反応により、カルシウム化合物が析出していることがわかります。このカルシウム化合物は、軸受で使用されているホワイトメタルよりやや高い硬度であるため軸受表面を摩耗させる原因となります。したがって、摩耗の促進要因となるカルシウム化合物を除去するため、更油が必要と判断します。更油および次回点検でピストンリングの点検油中からカルシウム化合物が非常に高い濃度で検出されたため、この化合物がコンロッドメタルやクランクピンメタルの摩耗を促進させる懸念があります。化合物発生の原因は、ピストンリングの摩耗によって燃焼ガスのシール性が低下し、燃焼ガス中の硫黄分と油中のカルシウム添加剤が反応するためと考えられます。そのため、予防措置として更油の実施と、次回点検でピストンリングの摩耗状態の点検を推奨します。定期的な分析今後懸念される切削摩耗、凝着摩耗の進行を監視するため、定期的に分析を実施することを推奨します。新油との比較による評価を示す粘度、酸価、塩基価のデータは新油データを基準として評価しています。今回は新油データが不明であったため良否の評価ができませんでしたが、今後分析を実施する場合は、使用している新油を同時に分析することをご検討下さい。はフェログラフィーおよびSOAP-Tの結果から総合的に判断した結果、継続使用は可能ですが、機器の機能を保持するためにも傾向管理が有用と考えます。フェログラフィー【定量分析：Is値】Is値は異常摩耗の早期発見パラメータのつで、摩耗粒子を定量化するために用います。Is値はの～乗とやや高い値でした。フェログラフィー【定性分析：摩耗粒子および摩耗形態観察】分析結果から比較的多く観察された粒子は、以下の通りでした。正常な摩耗粒子・潤滑状態が正常なマイルド摩耗により発生。切削粒子・異物や金属表面の微小突起による切削摩耗により発生。シビア粒子・潤滑状態がやや厳しい凝着摩耗により発生。金属潤滑部が局部的に油膜切れを起していると考えられます。黒錆・潤滑状態がやや厳しい凝着摩耗により発生。局部的に金属接触が厳しく、且つ、高い摩擦熱が発生していると考えられます。観察された摩耗粒子の中でも切削粒子、シビア粒子、黒錆は、将来的な異常摩耗の進行に繋がる可能性を示唆しているため、傾向監視が必要と思われます。詳細は、別紙傾向監視が必要な摩耗粒子をご覧ください。Iカップリング発光分光分析【SOAP-T】検出された金属元素から発生箇所を推定すると、以下の通りでした。鉄、鉛、銅、クロム、アンチモン、錫・エンジン部品等リン、亜鉛、カルシウム・添加剤アルミニウム、ケイ素、ナトリウム、マグネシウム、モリブデン・外部混入異物クランクピンメタルの摩耗SOAP-Tで錫、銅が検出されたことから、クランクピンメタルが摩耗していると推定されました。詳細は、別紙クランクピンメタルの摩耗をご覧ください。固形カルシウム化合物の生成SOAP-Tでカルシウムが桁オーダーで検出されました。この影響については、別紙固形カルシウム化合物の生成をご覧ください。粘度粘度は回目採油がmm/s、回目採油がmm/sでした。油名が不明であることから評価できませんが、仮に本試料油の新油がmm/sであるとすると、粘度変化率はそれぞれ+％、-％で、当社推奨の管理限界値である±％以内になります。水分は回目採油がppm、回目採油がでした。採油直前の運転時間が長い回目採油の結果を基に評価すると、水分は良好と判断します。酸価は回目採油がmgKOH/g、回目採油がmgKOH/gでした。塩基価は回目採油がmgKOH/g、回目採油がmgKOH/gでした。
報告№109-09249 報告№110-00306 | 分析№109-001747 分析№110-001335 | 110-001335 | 主電動機軸受＋圧縮機ギヤ・軸受分析の結果、全ての分析項目の値が当社推奨の管理基準を満たしており、新油分析値との比較結果も問題となる値はなかったことから、油は継続使用可能な状態であり、運転中における潤滑状態も正常であったものと判断します。分析結果特性低下特性低下に係るパラメータの分析結果は良好と判断します。粘度粘度は.mm/sと新油値mm/sに対する粘度変化率は-.％で、当社推奨の管理限界値である±％以内にあり、良好と判断します。全酸価冷凍機油の全酸価は、油メーカによって初期値が違うため統一した管理基準を設定するのが困難であることから、当社では管理限界値を設定しておらず、新油分析値との比較及び他の分析項目の結果より全酸価の状態判断を行います。その結果、全酸価は.mgKOH/gと新油値.mgKOH/gに比較して若干高くなっていますが、IRチャートに示すように劣化の兆候として現れるカルボン酸などの有機物・有機化合物の発生が確認されていないことから、異常のない値と判断します。有機物・有機化合物有機物・有機化合物は、IRチャートによる新油分析値との比較の結果、cm-付近に劣化の兆候を示すカルボン酸の吸収が確認されていないことから、良好と判断します。色相はL.であり、新油値のL.に比較して変化はないことから、良好と判断します。汚染に係るパラメータの分析結果は良好と判断します。水分はと新油値のに比較して高い値でした。汚染粒子数はNAS級であり、当社推奨の管理限界値のNAS級以内であることから良好と判断します。汚染度物重量は.mg/mlであり、当社推奨の管理限界値のmg/ml以内であることから良好と判断します。摩耗運転中における潤滑状態は正常であったものと判断します。異常摩耗の早期発見パラメータであるフェログラフィーのIs値がのマイナス乗と当社基準値と比較して良好の範囲にあったことから潤滑箇所の潤滑状態は正常と判断します。金属濃度SOAP法により金属濃度を測定した結果、潤滑箇所で発生する金属接触によって検出される錫がppm、外部から混入したと思われるリンがppmと僅かに検出されましたが良好と判断します。金属濃度酸溶解法により金属濃度を測定した結果、外部から混入したと思われるナトリウムがと僅かに検出されましたが良好と判断します。
報告№108-0387 報告№109-09055 | 分析№108-02609 分析№109-000584 | 109-000584 | ポールフィルタで濾過を実施した。濾過後の汚染度を確認する。濾過後の汚染度を分析した結果、計数汚染度はNAS級、重量汚染度が.mg/mlと良好な範囲にあり、継続使用可能と判断します。また、SOAP／D－SOAP、フェログラフィーの各データは良好の範囲にあり、今後は、これらのデータを初期値として管理することを推奨します。尚、計数汚染度は濾過中の汚染度よりランク上昇してNAS級とランク悪化していました。悪化したのは、濾過後の採油を行った際に、配管中に滞留した粒子を採取したなど、汚染度が上がる要因があったためと推定されます。悪化したとはいえ、NAS級であれば良好な範囲ですので使用上は全く問題ありません。今後の採油には、配管内部の汚染粒子を採取する事を避けるため、濾過機停止直前に採油を実施されることを推奨します。
報告№106-0227 報告№106-6069 | 分析№106-01279 分析№106-01522 | 106-01522 | 初期試験を実施した結果、潤滑状態は安定していることが確認され、潤滑油も継続使用可能な状態にあると判断します。これらのことは、前回に比較して、計数汚染度はランク上昇したものの、良好の範囲にあることSOAP／D-SOAPの鉄及び錫濃度に変化がないこと異常摩耗の早期発見パラメータであるフェログラフィーのIs値が.と良好の範囲にあること以上のことから判断しました。
報告№109-09136 報告№112-00382 | 分析№109-001160 分析№112-001579 | 112-001579_date121126 | 潤滑油および対象設備は継続使用可能な状態にあると判断します。但し、今後も摩耗の進行を傾向監視するため、以下の対策を推奨します。更油或いは部分更油による水分濃度の調整水分の影響により金属表面で腐食摩耗が発生し、発生した鉄錆等の粒子が潤滑部に噛み込み摩耗が進行することがありますので、更油或いは部分更油などにより相対的に水分濃度を低くするなどの方法を推奨します。定期的な分析凝着摩耗の進行を監視するため、定期的に分析を実施し、分析データによる摩耗の進行状況を確認することを推奨します。はフェログラフィーおよびSOAP-Tの結果から総合的に判断した結果、やや厳しい状態にあると考えられます。フェログラフィー【定量分析：Is値】Is値は異常摩耗の早期発見パラメータのつで、摩耗粒子を定量化するために用います。前回に比較してIs値はの乗から乗に低下したものの、やや高い値でした。フェログラフィー【定性分析：摩耗粒子および摩耗形態観察】分析結果から比較的多く観察された粒子は、以下の通りでした。正常な摩耗粒子・潤滑状態が正常なマイルド摩耗により発生。シビア粒子・潤滑状態がやや厳しい凝着摩耗により発生。金属潤滑部が局部的に油膜切れを起していると考えられます。黒錆・潤滑状態がやや厳しい凝着摩耗により発生。金属接触が厳しく、且つ、高い摩擦熱が発生していると考えられます。Iカップリング発光分光分析【SOAP-T】検出された金属元素から発生箇所を推定すると、以下の通りでした。鉄、鉛、銅・軸受等リン、亜鉛、カルシウム・添加剤アルミニウム、ナトリウム・外部混入異物クランクメタルの摩耗前回に比較してSOAP-Tで銅がppmからppmに増加していたことから、銅を使用した箇所の溶出・摩耗が進行していると推定されます。ディーゼル機関の潤滑油で銅が検出される場合は、クランクメタルが考えられます。ディーゼルエンジンのクランクメタルは積層構造になっており、クランクメタルの最表面はホワイトメタル層が存在し、その下にニッケル層、さらにその下には銅と鉛の合金であるケルメット層が存在します。ディーゼルエンジンのメタルは、設計上、油膜が正常に形成される流体潤滑が基本であることから、通常の使用においては摩耗しにくいと思われますが、メタルの潤滑部に流体潤滑になりにくい部分が発生するとメタル表面の軟質金属部が摩耗しメタル部のすぐ下のニッケル部まで摩耗し始め、ホワイトメタル層の主成分である錫や鉛、そしてメタルの第二層のニッケルやバックメタルの銅が検出されます。今後、摩耗が進行した場合、軸受が焼付を起こす可能性があるため、注意が必要です。その他の銅を使用した箇所の溶出・摩耗その他に潤滑油系統内で銅を使用している箇所は、潤滑油冷却器の配管などが考えられます。この箇所で溶出・摩耗が発生する場合は以下のことが考えられます。潤滑油冷却器の配管で摩耗していた場合、配管取付け部に緩みが生じて配管が振動し、継手部が外れたり、亀裂が生じて冷却水の混入にいたる場合があります。亜鉛系添加剤の影響により、潤滑油冷却器の配管で溶出していた場合、ピンホールが発生して冷却水の混入に至る場合があります。今後、油劣化の進行や水分濃度が上昇することに注意が必要です。計数汚染度前回に比較して計数汚染度はNAS級から変化はないものの、汚染されていました。フィルタ表面の異物観察で鉄錆、砂等が観察されたことから、汚染度が高い要因は、摩耗と外部混入異物の影響と思われます。粒度分布粒度分布は.～μmの範囲にあり、.μmにピークが確認されました。μm以下の粒子が多いことから、燃焼して発生したすす等であることが分かります。粘度、IRの各データは良好でした。尚、酸価は、当社に新油データがなかったものの、IRの結果で油劣化の兆候を示すカルボン酸の吸収が確認されていないことから、良好と判断します。水分は、ppmと当社推奨の管理限界値を超えていました。今後、水分の影響でエンジン内部に錆が発生し、その影響で摩耗が発生する懸念があります。
報告№109-09136 報告№110-00571 | 分析№109-001160 分析№110-002545 | 110-002545 | Iカップリング発光分光分析供試のギヤ油をSOAP／D－SOAPで分析した結果、鉄、銅、錫、リン、亜鉛、カルシウム、ナトリウム、マグネシウムが検出されました。これらの検出された金属元素から発生箇所を推定すると鉄、銅、錫・軸受等リン、亜鉛、カルシウム、ナトリウム、マグネシウム・外部混入異物であると思われます。このうち、機械部品が摩耗したと思われる元素はのグループです。フェログラフィー異常摩耗の早期発見パラメータとして摩耗粒子を定量化して評価するフェログラフィーのIs値は、潤滑状態がやや厳しいの乗でした。摩耗粒子の形態で比較的多く観察された粒子は、潤滑状態が正常な場合に発生する摩耗粒子、金属潤滑部が局部的に油膜切れを起して発生するシビア粒子でした。このような摩耗粒子が観察された場合には、潤滑部では正常なマイルド摩耗とやや厳しい摩耗形態の凝着摩耗が発生していることが分かります。観察された摩耗粒子の中には、μmサイズのシビア粒子が観察されています。視野に個と少ないものの、軸受では局部的な油膜切れによる厳しい金属接触が発生していると思われます。計数汚染度は良好でした。軸受は継続使用可能な状態にあると判断します。今後も、定期的に分析を実施し、摩耗の進行状況を確認することを推奨します。
報告№108-0389 報告№108-0389 | 分析№108-02616 分析№108-02616 | 108-02616 | 分析の結果、前回に比較して、SOAP以外のデータは良好です。SOAPの結果、前回に比較して銅がからppmに増加しており、銅を使用した部分の溶出が進行していると考えられます。この溶出は検出された亜鉛系添加剤の成分と銅が反応し、溶出することが知られています。銅濃度は別紙鉱油の酸価に対する金属触媒の影響に示すように銅濃度が増加すると酸化速度が速まりますので、酸化劣化の進行状況を油分析により監視されることを推奨します。は良好と判断します。計数汚染度は良好と判断します。計数汚染度はNAS級と当社推奨の管理限界値のNAS級以内にあり、良好と判断します。重量汚染度は良好と判断します。重量汚染度は.mg/mlと当社推奨の管理限界値のmg/ml以内にあり、良好と判断します。機器の潤滑状態SOAPの結果、銅が多く検出されています。SOAPの結果、銅が多く検出されています。SOAPの結果、の添加剤成分であるリン、亜鉛が検出されています。一方、銅が検出されています。銅を使用した部分の溶出が進行していると考えられます。この溶出は検出された亜鉛系添加剤の成分と銅が反応し、溶出することが知られています。銅濃度は別紙鉱油の酸化に対する金属触媒の影響に示すように銅濃度が増加すると酸化速度が速まりますので、酸化劣化の進行状況を全酸価の変化で監視されることを推奨します。D－SOAPの結果は良好です。D－SOAPの結果、摩耗により発生する鉄が検出されていないことから、良好と判断します。フェログラフィーの結果は良好です。異常摩耗の早期発見パラメータであるフェログラフィーのIs値がのマイナス乗と良好の範囲にあることから、潤滑状態は正常と判断します。
報告№106-0051 報告№106-0051 | 分析№106-00281 分析№106-00281 | 106-00281 | 分析の結果、全てのデータが良好であることから、この油は継続使用可能と判断します。は良好と判断します。粘度は良好と判断します。粘度はmm/sと新油値mm/sに比較して、粘度変化率は+％で、当社推奨の管理限界値である±％以内にあり、良好と判断します。水分は良好と判断します。水分はppmと当社推奨の管理限界値の以下であり、良好と判断します。全酸価は良好と判断します。全酸価は.mgKOH/gと新油値.mgKOH/gに比較して大きな変化はなく、良好と判断します。IRの結果、良好と判断します。IRの結果、油劣化の兆候を示すカルボン酸の吸収が確認されていないことから、良好と判断します。RBOTの結果、良好と判断します。RBOTはminと当社推奨の管理限界値のmin以上であり、良好と判断します。は良好と判断します。計数汚染度は良好と判断します。計数汚染度はNAS級と当社推奨の管理限界値のNAS級以内であり、良好と判断します。重量汚染度は良好と判断します。重量汚染度は.mg/mlと当社推奨の管理限界値のmg/ml以内であり、良好と判断します。機器の潤滑状態機器の潤滑状態は正常と判断しますSOAPの結果は良好です。SOAPの結果、鉄がppm、油の添加剤成分であるバリウムがppm検出されました。D－SOAPの結果は良好です。D－SOAPの結果、鉄が、油の添化剤成分であるバリウムが、外部から混入したカルシウムが検出されました。フェログラフィーの結果は良好です。異常摩耗の早期発見パラメータであるフェログラフィーのIs値がと良好の範囲にあり、潤滑状態は良好と判断します。
報告№104-6015 | 分析№104-00210 | 104-00210 | 分解点検ヶ月後に回目の初期試験を実施した結果、フェログラフィーを除く項目は良好でした。フェログラフィーの結果、異常摩耗の早期発見パラメータであるIs値は.と良好の範囲にあるものの、摩耗粒子形態観察の結果、摩擦熱が高い場合に発生する球状粒子、外部から混入した鉄錆・砂がやや多く観察されました。中でも球状粒子は、異常の兆候を示す形態のパラメータで、前回に比較して僅かに増加傾向が見られました。球状粒子の発生原因は、一般に、溶接工事、溶接作業などによる溶接スパッタの混入、電食による発生、厳しい金属接触による摩耗、が考えられます。発生原因が、の溶接スパッタの混入であれば、今後増加しないと思われますが、が考えられる場合は、原因を取り除かなければ球状粒子は増加すると考えられますので、～ヶ月以内に精点Bを実施し、この球状粒子が増加の有無を確認されることを推奨します。念のため、主機の起動時、停止時の温度チャートから軸受温度が微妙に変化しているか、いないかの確認をされるよう推奨します。
報告№109-09136 | 分析№109-001160 | 113-002115 | 異常摩耗の早期発見のパラメータであるIs値は-レベルと正常であり、顕著に異常摩耗の兆候を示す摩耗粒子が観察されなかったことから、は良好と判断します。計数汚染度、重量汚染度は共に良好と判断します。水分、IRの各データは良好と判断します。粘度粘度はmm/sでした。新油値が不明ですが、粘度グレードをISOVGと考え、新油値をmm/sと仮定して比較すると、粘度変化率は-％となり、当社推奨の管理限界値である±％以内にあることから、良好と判断します。酸価は.mgKOH/gでした。新油値が不明であり、酸価を比較評価することはできませんが、IRで油の酸化劣化により発生するカルボン酸の吸収が確認されないことから、良好と判断します。
報告№103-6054 | 分析№103-01262 | 103-01262 | 分析の結果、軸受の摩耗は安定していると判断します。これらのことは、前回に比較して、計数汚染度、SOAP／D-SOAPの鉄濃度に変化はないものの、錫濃度が減少傾向にあり、異常摩耗の早期発見パラメータであるフェログラフィーのIs値が、のマイナス乗からのマイナス乗に減少したことから判断しました。尚、を示す粘度、水分、全酸価、IR、RBOTの各データは良好であり、本試料油は継続使用可能と判断します。
報告№109-09136 報告№113-00063 | 分析№109-001160 分析№113-000225 | 113-000225 | 潤滑油の劣化はなく、汚染度は良好な範囲にあることから、継続使用可能と判断します。増速機増速機は継続使用可能な状態にあると判断します。但し、将来的な摩耗進行の有無を確認するためにも傾向監視を継続することが有効です。定期的な分析定期的な分析を実施することにより、データの変化から異常の兆候を早期に発見することが可能となります。今後懸念される切削摩耗、凝着摩耗の進行を監視するため、定期的に分析を実施することを推奨します。はフェログラフィーおよびSOAP-Tの結果から総合的に判断した結果、継続使用は可能ですが、今後の機器の機能を確認するためにも傾向管理が有用と考えます。フェログラフィー【定量分析：Is値】Is値は異常摩耗の早期発見パラメータのつで、摩耗粒子を定量化するために用います。今回のIs値はの乗と低い値でした。フェログラフィー【定性分析：摩耗粒子および摩耗形態観察】分析結果から観察された代表的な粒子は、以下の通りでした。切削粒子・異物や金属表面の微小突起による切削摩耗により発生。シビア粒子・潤滑状態がやや厳しい凝着摩耗により発生。金属潤滑部が局部的に油膜切れを起していると考えられます。黒錆・潤滑状態がやや厳しい凝着摩耗により発生。金属接触が厳しく、且つ、高い摩擦熱が発生していると考えられます。ギヤ設備で切削摩耗が発生した場合、内部で使用されている転がり軸受が切削摩耗により生じた軌道面の損傷が起点となって寿命が分の程度に低下することがあることから、切削摩耗には十分注意する必要があります。切削摩耗の発生原因となる混入異物が残留している場合、この異物により切削摩耗が継続して発生する可能性があります。シビア粒子、黒錆は凝着摩耗に分類されます。これらの摩耗粒子は、摺動面で凝着、破断を繰り返し、この過程で生じる移着粒子が成長して摩耗粒子となります。そのため、摺動面では局部的に油膜切れが発生していることを示しています。この状態が継続した場合、摩耗粒子のサイズは徐々に大型化していき、設備の損傷に至る場合があります。Iカップリング発光分光分析【SOAP-T】検出された金属元素から発生箇所を推定すると、以下の通りでした。鉄、銅、錫、亜鉛・ギヤ、軸受等リン・添加物カルシウム、アルミニウム、ナトリウム、ホウ素・外部混入異物計数汚染度は良好でした。粘度、水分、酸価、IRの各データは良好でした。
報告№104-0378 報告№105-6011 | 分析№104-02669 分析№105-00444 | 105-00444 | 分解点検ヶ月後に初期試験を実施した結果、摩耗は安定していると判断します。これらのことは、前回に比較して、計数汚染度はランク減少したことSOAP／D-SOAPの結果、鉄濃度に変化がなく、錫濃度は減少したこと異常摩耗の早期発見パラメータであるフェログラフィーのIs値が.と良好の範囲にあること以上のことから判断しました。
報告№109-09136 報告№112-00118 | 分析№109-001160 分析№112-000406 | 112-000406 | 軸受は継続使用可能な状態にあると判断します。但し、グリースはちょう度の上昇が確認され、今後も摩耗の進行を傾向監視するため、以下の対策を推奨します。グリースの交換ちょう度の上昇し、グリースが軟化していることが確認されたことから、今後グリースの漏洩や油膜切れの発生が懸念されるため、グリースを交換されることを推奨します。定期的な分析凝着摩耗や疲労摩耗の進行を監視するため、定期的に分析を実施し、分析データによる摩耗の進行状況を確認することを推奨します。異種グリースの混入およびグリース名の確認異種グリースの混入の有無、グリース名を再確認することを推奨します。フェログラフィー摩耗粒子の形態で比較的多く観察された粒子は、潤滑状態が正常な場合に発生する摩耗粒子金属接触が厳しく、且つ、摩擦熱が高い場合に発生する黒錆繰返し応力を受けて発生する疲労摩耗粒子でした。このような摩耗粒子が観察された場合には、潤滑部では正常なマイルド摩耗潤滑状態がやや厳しい凝着摩耗疲労による疲労摩耗が発生していることが分かります。Iカップリング発光分光分析【SOAP／D－SOAP】検出された金属元素は、SOAP／D－SOAPの結果表に示すように、鉄、鉛、ニッケル、錫、リン、亜鉛、カルシウム、アルミニウム、ナトリウムでした。これらの検出された金属元素から発生箇所を推定すると鉄、鉛、ニッケル、錫・軸受等リン、亜鉛、カルシウム、アルミニウム・添加剤・増ちょう剤ナトリウム・外部混入異物であると思われます。このうち、機械部品が摩耗したと思われる元素はのグループです。グリースの物理的性状滴点、全酸価の各データは良好でした。ちょう度ちょう度は、と当社推奨の管理上限値のより若干高くなっており、グリースが軟化していることが分かりました。軟化したグリースを使用した場合、グリースの漏洩や軸受等で油膜切れが発生することが懸念されます。IRIRの結果、新グリースのIRスペクトルと一致しない箇所が確認されました。異種グリースの混入またはグリース名の誤りなどが考えられます。
報告№109-09136 報告№112-00589 | 分析№109-001160 分析№112-002459 | 112-002459_date130409 | 分析の結果、潤滑油の劣化はなく、汚染度は良好な範囲にあることから、継続使用可能な状態にあると判断します。但し、異種油の混入、または油名が違う可能性がありますので、以下の対策を推奨します。減速機分析の結果、減速機は継続使用可能な状態にあると判断します。但し、凝着摩耗や疲労摩耗が発生しており、今後も摩耗の進行を傾向監視するため、以下の対策を推奨します。定期的な分析定期的に分析を実施することにより、データの変化から異常の兆候を早期に発見することが可能となります。また、今回は対象設備の初回分析であるため、あと最低でも回分析を実施し、分析データの変化から今後の分析周期を検討することを推奨します。今後、凝着摩耗や疲労摩耗の進行が懸念されるため、出来るだけ早めに回目の分析を実施することを推奨します。油名の再確認分析データから新油と一致しないデータが確認されたことから、油名が違っている可能性があります。油は設備の条件にあった適正な性能のものを使用することが重要であるため、油名を再確認することを推奨します。を確認する水分、酸価、IRは、油の劣化は確認されていませんが、粘度の新油と比較した粘度変化率は、管理限界値を超えていました。酸価とIRの分析結果から、粘度グレードが違う可能性が考えられますので、油名が違う可能性があります。粘度粘度は、.mm/sと新油値mm/sに比較して、粘度変化率は+％で、当社推奨の管理限界値である±％を超えていました。IRチャートの結果、新油と使用油のスペクトルパターンはほぼ一致していることから、粘度グレードが違う可能性が考えられます。水分は、ppmと当社推奨の管理限界値の以下であり、良好と判断します。酸価は、.mgKOH/gと新油値.mgKOH/g以上であるものの、IRの結果で油劣化の兆候を示すカルボン酸の吸収が確認されていないことから、良好と判断します。IRIRチャートの結果、新油と使用油のスペクトルパターンはほぼ一致し、また、油劣化の兆候を示すカルボン酸の吸収が確認されていないことから、良好と判断します。は清浄で、良好と判断します。計数汚染度計数汚染度は、NAS級と当社推奨の管理限界値NAS級以下であり、良好と判断します。重量汚染度は、.mg/mlでした。光学顕微鏡写真重量汚染度で濾過したフィルタ表面上の夾雑物を光学顕微鏡で観察した結果、金属片、鉄錆、砂等が観察されました。はフェログラフィーおよびSOAP-Tの結果から総合的に判断した結果、継続使用は可能ですが、機器の機能を保持するためにも傾向管理が有用と考えます。フェログラフィー【異常摩耗指数：Is値】Is値は異常摩耗の早期発見パラメータのつで、摩耗粒子を定量化するために用います。今回のIs値はの乗と低い値でした。フェログラフィー【定性分析：摩耗粒子および摩耗形態観察】観察された摩耗粒子は、以下の通りでした。シビア粒子・潤滑状態がやや厳しい凝着摩耗により発生。金属潤滑部が局部的に油膜切れを起していると考えられます。疲労摩耗粒子・繰返し応力を受けて発生。観察された摩耗粒子の中でもシビア粒子は、注意が必要です。シビア粒子は、凝着摩耗に分類されます。これらの摩耗粒子は、軌道面で凝着、破断を繰り返し、この過程で生じる移着粒子が成長して摩耗粒子となります。そのため、軌道面では局部的に油膜切れが発生していることを示しています。この状態が継続した場合、摩耗粒子のサイズは徐々に大型化していき、軸受の損傷に至る場合がありますので、傾向監視が必要です。Iカップリング発光分光分析【SOAP-T】検出された金属元素から発生箇所を推定すると、以下の通りでした。鉄、鉛、ニッケル・ギヤ、軸受等リン、モリブデン・添加剤カルシウム、アルミニウム、ナトリウム・外部混入異物バックラッシご提供いただいた減速機に関する情報からハスバ歯車の組み合わせの段減速機構であり、この歯車の構成から接触点箇所のバックラッシを求めました。尚、油量が不明でしたので、Lと仮定しました。ギヤのバックラッシの増加量を求めた結果、接触点箇所でバックラッシの増加量は、約.μmと推定されます。バックラッシ増加分の上限値は、メーカにより差異はあるものの、当社の推奨するバックラッシは、一般に推奨されるμmを管理目安にしています。この値に比較して十分に小さい値です。
|  | 113-000940_date131015 | 油中の汚染度が高い値であるものの、サイズ毎の粒子数を見てみると～μmの粒子のみがNAS級と高いことから、汚染度が高いのは、本試料に添加されているモリブデンの影響の可能性が考えられるため、潤滑油は継続使用可能と判断します。減速機減速機は継続使用可能であるため、分解点検の必要はないと判断します。但し、将来的な摩耗進行の有無を確認するためにも傾向監視を継続することが有効です。また、検出された鉄濃度からギヤのバックラッシの増加量を計算しました。ギヤのバックラッシが適正でない場合、ギヤが円滑に稼動せず、振動の増大につながる可能性があります。鉄がギヤ歯面から発生しているとした場合、仮定に基づく計算であるため参考値となりますが、ギヤのバックラッシ増加量は最も厳しい部分で約.μmと推定されました。上限値に比較して十分に小さい値であるため、継続使用に問題はないと考えられます。この増加量を基に、バックラッシの上限値に到達する時間を推定すると、バックラッシの上限値であるμmに到達するのは、年後であることが分かりました。但し、この結果は、減速機の情報を仮定しているため、参考値としてお考え下さい。定期的なトライボ診断実施定期的な分析を実施することにより、データの変化から異常の兆候を早期に発見することが可能となります。今後懸念される切削摩耗、疲労摩耗の進行を監視するため、定期的なトライボ診断の実施を推奨します。は全てのデータが正常であり、良好でした。粘度粘度は、.mm/sと新油値の.mm/sに比較して粘度変化率が.％となっており、当社推奨の管理限界値である±％以内にあり、良好でした。水分は.ppmと当社推奨の管理限界値以下にあり、良好と判断します。酸価・IR酸価劣化の進行度は、酸価およびIRの結果から総合的に判断します。酸価は、.mgKOH/gと新油値.mgKOH/g以下にあり、IRの結果で油劣化の兆候を示すカルボン酸の吸収が確認されていないことから、良好と判断します。計数汚染度が当社推奨の管理限界値を超えていました。但し、粒子数が高いのは～μのサイズであり、添加剤のモリブデンの影響で値が高くなっている可能性があります。計数汚染度計数汚染度はNAS級と当社推奨の限界値を超えていました。但し、粒子数が高いのは～μのサイズであり、添加剤のモリブデンの影響で値が高くなっている可能性があります。重量汚染度は.mg/mlでした。光学顕微鏡写真重量汚染度で濾過したフィルタ表面上の夾雑物を光学顕微鏡で観察した結果、金属片、鉄錆、砂等が観察されました。はフェログラフィーおよびSOAP-Tの結果から総合的に判断した結果、継続使用は可能ですが、今後の機器の機能を確認するためにも傾向管理が有用と考えます。フェログラフィー【定量分析：Is値】Is値は異常摩耗の早期発見パラメータのつで、摩耗粒子を定量化するために用います。減速機の場合、潤滑状態が良好であればIs値はの乗以下となり、潤滑状態が厳しくなるにつれてIs値は上昇していきます。今回のIs値は、の乗と低い値でした。フェログラフィー【定性分析：摩耗粒子および摩耗形態観察】分析結果から観察された代表的な粒子は、以下の通りでした。切削粒子・異物や金属表面の微小突起による切削摩耗により発生。疲労摩耗粒子・繰返し応力を受けて発生。観察された摩耗粒子の中でも切削粒子は、将来的な摩耗の進行に繋がる可能性を示唆しているため、傾向監視が必要と思われます。減速機で切削摩耗が発生した場合、減速機内部で使用されている転がり軸受が切削摩耗により生じた軌道面の損傷が起点となって寿命が分の程度に低下することがあることから、切削摩耗には十分注意する必要があります。切削摩耗の発生原因となる混入異物が残留している場合、この異物により切削摩耗が継続して発生する可能性があります。Iカップリング発光分光分析【SOAP-T】検出された金属元素から発生箇所を推定すると、以下の通りでした。鉄、鉛、銅、錫・ギヤ、軸受等リン、亜鉛、モリブデン・添加剤カルシウム、ケイ素、ナトリウム、ホウ素・外部混入異物バックラッシご提供いただいた情報から本設備は太陽歯車、遊星歯車、内歯車で構成される遊星歯車機構であることが分かりました。今回、歯車の歯幅、モジュール、歯数が不明でした。よって、歯幅をmm、モジュールを、太陽歯車、遊星歯車、太陽歯車の歯数をそれぞれ、、と仮定し、バックラッシの増加量を計算しました。その結果、今回検出された鉄がギヤ歯面から、平均的に摩耗して発生していたと仮定した場合、バックラッシの増加量は以下の通りと推定されます。表バックラッシ増加量接触箇所 バックラッシ増加量上限値 バックラッシ増加量 内歯車-遊星歯車 約. 遊星歯車-太陽歯車 約. バックラッシの初期値が不明であるため、増加量の上限値を適正なバックラッシの最大値と最小値の差としました。今回の推定されたバックラッシ増加量は上限値に比較して十分に小さい値です。但し、今回の計算は仮定に基づいて行っているため、参考値としてお考え下さい。
報告№108-0227 報告№113-00188 | 分析№108-01664 分析№113-000687 | 113-000687 | 潤滑油は継続使用可能な状態にあると判断します。前回に比較して、計数汚染度はNAS級からNAS級にランク低下し、当社推奨の管理限界値以下であり、良好でした。前回同様に粘度、水分、全酸価、IR、RBOTの各データは良好でした。
報告№106-4509 報告№106-4509 | 分析№106-00268 分析№106-00269 | 106-00269 | 提供情報にストレーナサイズが不明となっていたため、ストレーナの影響を織り込んだ診断を行う事は出来ないが、使用されているストレーナサイズが一般的に使用される数μmレベルの精密なストレーナであった場合、添加剤が劣化してスラッジ化したものが認められるため、ストレーナ目詰まりの原因となる可能性が考えられた。尚、摩耗粒子の観察結果から、増速機の潤滑状態は良好であると判断できた。分析の結果、重量汚染度が.mg/mlと＃－の分の程度であるが、それでも高い値と考えられた。重量汚染度の上昇原因となっている汚染物は、＃－同様に添加剤成分のモリブデン、マグネシウム、亜鉛、リンがスラッジとして析出し、これに摩耗で発生した鉄、銅などが混合して粘性のあるスラッジになっていると推定された。これらのことは、異常摩耗の早期発見パラメータである潤滑状態指数はの乗とやや高いものの、摩耗の形態はマイルド摩耗と呼ぶ比較的小さな粒子が大勢を占めること計数汚染度は良好の範囲にあるものの、重量汚染度が.mg/mlと高い値を示し、フィルタ表面が茶褐色になっていること油中金属濃度の結果、ギヤやベアリングなどの鉄系材料の摩耗、モリブデン、マグネシウム、亜鉛、リンなどの添加剤の析出、外部から混入したカリウム、アルミニウムが検出されたこと以上のことから判断した。
報告№102-6152 | 分析№102-02798 | 102-02798 | 濾過前の試料油を分析した結果、フェログラフィーを除く項目は良好でした。フェログラフィーの結果、潤滑異常の早期発見パラメータである、Is値が-と非常に良好の範囲にあるものの、摩耗粒子の形態観察結果から、フレッティングにより発生したμm未満の赤錆が多く見られました。フレッティングはスラストランナー固定部やスラストメタル台金部の鉄系材料が接合されたり、勘合されていたりする部分から発生します。フレッティングによる赤錆が少量発生しても直ちに異常ではありませんが、起動停止が頻繁にあるような場合には、軟らかい軸受表面に、硬いフレッティング粒子が埋め込まれそれが原因で、起動時のトルク増大による起動開度の増加にもなる事があります。巡視の際には、起動開度の増大や、軸受温度の跳ね上がり等の変化に注意して下さい。また、埋め込まれたこれらの粒子による摩耗の進行もありますので、次年度の分析時には、この点に注意が必要です。
報告№109-09048 報告№109-09048 | 分析№109-000496 分析№109-000496 | 109-000496 | 機器の潤滑状態分析の結果、摩耗粒子の形態観察では、異物の噛み込みなどで発生する切削粒子が多く観察されたことから、摩耗形態は切削摩耗であることが分かりました。異常摩耗の早期発見パラメータであるフェログラフィーのIs値がの乗とやや高い値となっていましたが、減速機としては良好な範囲にあることから、現在のところは、潤滑状態は良好な範囲にあると判断します。摩耗形態の中でも切削摩耗は、異物が混入していない状態に比較して摩耗進行速度が速いことから注意が必要です。今後は定期的な分析により摩耗の進行状況を確認することを推奨します。主に摩耗発生部位は、SOAPで検出された各種元素の中で鉄が比較的多かったことから、ギヤ歯面等であると考えられます。定期的に傾向を監視する場合の分析周期を理論的に計算したところ、摩耗の進行確認には分時間以上経過すればよいことが分かりましたので、この時間を目安に次回の分析時期を検討して下さい。尚、トライボ診断では、バックラッシの増加量を分析結果から計算できますので、構造が確認できる図面、歯形、歯幅をお知らせ下さい。計算結果をご報告いたします。潤滑油のコンディション油の劣化状況をより精密に判定するには新油との比較が必要です。今後、油劣化の予測を行う場合、新油データが必要ですので、現在使用している貴排水機場保有の新油をご提供下さい。油の劣化状況をより精密に判定するには新油との比較が必要です。今後、油劣化の予測を行う場合、新油データが必要ですので、現在使用している貴排水機場保有の新油をご提供下さい。粘度は良好と判断します。粘度はmm/sとなっています。VGの規格値内にあることから、良好と判断します。尚、粘度は現在使用している貴排水機場保有の新油分析結果を基準に管理する方法が望ましく、次回分析までに新油をご提供下さい。水分は良好と判断します。水分は.ppmと当社推奨の管理限界値の以下であり、良好と判断します。全酸価は良好と判断します。全酸価は.mgKOH/gとなっています。全酸価は現在使用している貴排水機場保有の新油分析結果を基準に管理する方法が望ましく、次回分析までに新油をご提供下さい。尚、IRの結果で油劣化の兆候を示すカルボン酸の吸収が確認されていないことから、この全酸価の値は良好の範囲にあると思われます。IRの結果、良好と判断します。IRの結果、油劣化の兆候を示すカルボン酸の吸収が確認されていないことから、良好と判断します。尚、IRも全酸価と同様に、現在使用している貴排水機場保有の新油分析結果を基準に管理する方法が望ましく、次回分析まで新油をご提供下さい。計数汚染度は当社推奨の管理限界値に到達しています。計数汚染度は当社推奨の管理限界値に到達しています。計数汚染度はNAS級と当社推奨の管理限界値NAS級に到達しています。重量汚染度はmg/mlとなっています。重量汚染度はmg/mlとなっています。機器の潤滑状態SOAPの結果、鉄、鉛、銅が検出されています。摩耗粒子診断の結果、異物の噛み込みなどで発生する切削粒子がやや多く観察されています。SOAPによる油中金属濃度の結果、鉄が検出されています。SOAPによる油中金属濃度の結果、鉄、油の添加剤成分であるリン、亜鉛、外部から混入したと思われるケイ素、ホウ素が検出されています。SOAPによる油中金属濃度の結果、鉄、鉛、銅が検出されています。SOAPによる油中金属濃度の結果、鉄、鉛、銅、油の添加剤成分であるリン、亜鉛、外部から混入したと思われるカルシウム、ナトリウムが検出されています。摩耗粒子診断の結果、異物の噛み込みなどで発生する切削粒子がやや多く観察されています。異常摩耗の早期発見パラメータであるIs値がの乗とやや高く、摩耗粒子の形態観察の結果、異物の噛み込みなどで発生する切削粒子がやや多く観察されています。
報告№103-0283 | 分析№103-02694 | 103-02694 | トライボ診断により、機器軸受の潤滑状態、潤滑油の劣化状態を診断することを目的としました。分析の結果、わずかにメタルの摩耗の進行が確認されました。前回採油と今回採油の分析データから求めたメタルの摩耗速度は下式に示す通りです。 ・ここで :平均的な摩耗深さ :運転時間現時点における平均的な摩耗深さを今回の分析結果から計算すると、その摩耗深さは、軸受表面から.μmに到達していることが推定されます。軸受の初期表面粗さを、軸受仕上げで用いられるsであるとし、式の摩耗速度で摩耗が進行した場合、軸受表面は約万時間で鏡面になると推定されました。このことから、現在の潤滑状態は良好な潤滑状態にあると判断します。但し、観察された摩耗粒子には、異物の噛み込みで発生する切削摩耗が観られていることから、この影響で摩耗速度が上昇する場合があります。現在は良好な潤滑状態ですが、やはり年に度、定期的にトライボ診断を実施し、摩耗の進行速度を監視することを推奨します。これらのことは、D-SOAPの錫濃度が上昇していたことフェログラフィーの結果、異物の噛み込みにより発生した切削粒子が多くみられたこと以上のことから判断しました。
報告№106-6008 報告№106-0118 | 分析№106-00119 分析№106-00772 | 106-00772_変更 | トライボ診断の結果、摩耗粒子形態観察で転がり軸受の寿命の指標となるフレーキングの発生は確認されておらず、本軸受は継続使用可能な状態にあると判断します。但し、摩耗粒子形態観察で外部から混入した鉄錆が多く観察されました。今後、これらの鉄錆が軸受軌道面に噛み込み傷が発生し、この傷が起点となって疲労摩耗に進展することが懸念されます。又、SOAP／D-SOAPの結果、海水に含まれるマグネシウム、ナトリウムが検出されたことから、海水が混入した可能性があり、海水の影響で金属表面が腐食する場合があります。今後は、年に度トライボ診断を実施し、摩耗の進行状況および海水の影響で発生する腐食摩耗の発生状況を確認することを推奨します。尚、報告書の管理表中に示しているSOAP／D-SOAPは、グリース潤滑の場合、摩耗粒子が均一に分散していないため、測定値が大きく変動することがありますので参考値としてお考え下さい。
報告№109-09094 報告№112-00124 | 分析№109-000872 分析№112-000420 | 112-000420_旧 | 潤滑油は継続使用可能な状態にあると判断します。は良好でした。≪状態監視とパラメータ≫分析の目的および各分析のパラメータは以下の通りです。特性低下目的：油の分析結果から、や劣化傾向ならびに添加剤の消耗程度、残存寿命などを確認する。粘度JISK酸価JISK赤外線吸収スペクトルJISK酸化安定度試験JISK汚染目的：油の分析結果から、砂塵あるいは水・異種油などによるや、異物混入の有無を確認する。水分JISK計数汚染度JISB重量汚染度JISB光学顕微鏡観察摩耗目的：油中の摩耗粒子を分析する事により、回転・摺動部の潤滑状態、摩耗劣化の程度、余寿命などを解析する。摩耗診断電子顕微鏡観察JISKX線マイクロアナリシス油中金属濃度JISK≪分析結果≫特性低下粘度：良好粘度値mm/sの新油値mm/sに対する変化率は+.％であり、当社推奨の管理限界値±％以内に留まっています。酸価：良好酸価.mgKOH/gは新油値の.mgKOH/g以内にあることから、問題は無いと判断します。赤外線吸収スペクトル：良好酸化安定度試験：良好酸化安定度試験の結果、数値minは当社推奨の管理限界値min以上に留まっており、現時点での使用は可能と判断します。汚染水分：良好水分値ppmは当社推奨の管理限界値以内に留まっています。計数汚染度：今回は実施していません。重量汚染度：今回は実施していません。光学顕微鏡観察：今回は実施していません。摩耗摩耗診断電子顕微鏡観察・X線マイクロアナリシス：今回は実施していません。油中金属濃度：今回は実施していません。
報告№109-09136 報告№111-00149 | 分析№109-001160 分析№111-000729 | 111-000729_date111125 | 酸化安定度は、新油値に比較して大きな値であり減少傾向は確認されませんでした。更油から今回採油までのヶ月間で酸化防止剤の消耗は確認されていないことから、継続して使用した場合でも使用条件が同様であれば、次回定検は使用できる可能性が高いと判断します。次回定検時に更油を実施しない場合は、酸化安定度を知るための分析を実施し、余寿命を確認することを推奨します。酸化安定度はminであり、当社推奨の管理限界値のmin以上であることから、良好と判断します。
報告№109-09501 報告№109-09501 | 分析№109-003049 分析№109-003049 | 109-003049 | 、汚染は良好と判断します。潤滑油は継続使用可能な状態にあると判断します。≪状態監視とパラメータ≫分析の目的および各分析のパラメータは以下の通りです。特性低下目的：油の分析結果から、や劣化傾向ならびに添加剤の消耗程度、残存寿命などを確認する。粘度JISK全酸価JISK赤外線吸収スペクトルJISK酸化安定度試験JISK汚染目的：油の分析結果から、砂塵あるいは水・異種油などによるや、異物混入の有無を確認する。水分JISK計数汚染度JISB重量汚染度JISB光学顕微鏡観察摩耗目的：油中の摩耗粒子を分析する事により、回転・摺動部の潤滑状態、摩耗劣化の程度、余寿命などを解析する。摩耗診断電子顕微鏡観察JISKX線マイクロアナリシス油中金属濃度）JISK≪分析結果≫特性低下粘度：良好粘度値mm/sの新油値mm/sに対する変化率は.％であり、当社推奨の管理限界値±％以内に留まっています。全酸価：良好全酸価.mgKOH/gは新油値の.mgKOH/gに比較し高くはあるものの、有機物・有機化合物試験の結果で油劣化の兆候を示すカルボン酸の吸収が見られないことから問題は無いと判断します。赤外線吸収スペクトル：良好酸化安定度試験：良好酸化安定度試験の結果、数値minは当社推奨の管理限界値min以上に留まっており、現時点での使用は可能と判断します。汚染水分：良好水分値ppmは当社推奨の管理限界値以内に留まっています。計数汚染度：今回は実施していません。重量汚染度：今回は実施していません。光学顕微鏡観察：今回は実施していません。摩耗摩耗診断電子顕微鏡観察・X線マイクロアナリシス：今回は実施していません。油中金属濃度：今回は実施していません。
報告№108-0227 報告№110-00097 | 分析№108-01664 分析№110-000370 | 110-000370 | SOAPの結果、銅が検出されました。銅の溶出箇所は、貴社ご提供の図面からデフレクターとバッフルという部品からと考えられます。これらの部品はオイルシールの役目を果たしていることから、溶出が継続した場合、シャフトとのギャップが増大し、油漏れの原因になることが懸念されます。巡視の際には油漏れと油面の低下に注意を払う必要があります。今後は、銅の溶出が継続した場合、ギャップが増大することにより油漏れが発生し、さらには油面低下により潤滑不良が発生し、摩耗が進行することが懸念されます。また、銅濃度の増加は、別紙鉱油の酸化に対する金属触媒の影響に示すように濃度の増加とともに酸化速度が加速することが分かっています。結論軸受は継続使用可能な状態にあるものの、以下の対策が必要です。銅を使用した箇所の摩耗および酸化劣化の進行状況を監視するため、定期的に分析を実施されることを推奨します。は良好と判断します。計数汚染度計数汚染度はNAS級と当社推奨の管理限界値のNAS級以内にあり、良好と判断します。重量汚染度は.mg/mlと当社推奨の管理限界値のmg/ml以内にあり、良好と判断します。機器の潤滑状態SOAPの結果、銅が比較的多く検出されました。SOAPSOAPの結果、油の添加剤成分であるリン、亜鉛が検出されました。一方、銅が検出されました。銅を使用した部分の溶出が発生していると考えられます。この溶出は検出された亜鉛系添加剤の成分と銅が反応し、溶出することが知られています。別紙鉱油の酸化に対する金属触媒の影響に示すように、銅濃度が増加すると酸化速度が速まりますので、酸化劣化の進行状況を全酸価の変化で監視されることを推奨します。D－SOAPD－SOAPの結果、摩耗により発生する鉄および錫が検出されていないことから、良好と判断します。フェログラフィーフェログラフィーの結果、異常摩耗の早期発見パラメータであるIs値がのマイナス乗と良好の範囲にあることから、潤滑状態は正常と判断します。
報告№109-09136 報告№110-00083 | 分析№109-001160 分析№110-000296 | 110-000296 | ・摩耗状態前回に比較してSOAP／D－SOAPの鉄濃度に大きな変化はなく、異常摩耗の早期発見パラメータであるフェログラフィーのIs値がのマイナス乗と良好でした。・汚染度前回に比較して計数汚染度はNAS級からNAS級にランク増加したものの、良好でした。・前回同様にIR、RBOTの各データは良好でした。潤滑油および対象設備は継続使用可能な状態にあると判断します。
報告№109-09136 報告№112-00610 | 分析№109-001160 分析№112-002590 | 112-002590 | 潤滑油および軸受は継続使用可能な状態にあると判断します。はフェログラフィーおよびSOAP／D-SOAPの結果から総合的に判断した結果、正常な状態にあると考えられます。フェログラフィー【定量分析：Is値】Is値は異常摩耗の早期発見パラメータのつで、摩耗粒子を定量化するために用います。Is値は前回に比較してのマイナス乗からマイナス乗と良好の範囲にあり、低い値でした。フェログラフィー【定性分析：摩耗粒子および摩耗形態観察】分析結果から比較的多く観察された粒子は、以下の通りでした。正常な摩耗粒子・潤滑状態が正常なマイルド摩耗により発生。Iカップリング発光分光分析【SOAP／D-SOAP】検出された金属元素から発生箇所を推定すると、以下の通りでした。錫・軸受等カルシウム、ナトリウム・外部混入異物計数汚染度は、前回に比較してNAS級から等級に変化はなく、重量汚染度は.mg/mlから変化はなく、共に良好でした。粘度、水分、全酸価、IR、RBOTの各データは、前回同様に良好でした。尚、別紙RBOTの減少傾向から油の余寿命を求めた結果、本試料は直近の更油から起算して稼働日数が年月まで使用可能であることが分かりました。
報告№109-09136 報告№111-00143 | 分析№109-001160 分析№111-000696 | 111-000696 | 潤滑油は継続使用可能な状態にあると判断します。粘度、全酸価、IR、RBOTの各データは良好でした。尚、RBOTは、新油値に比較して大きな値であり減少傾向は確認されませんでした。このことから、酸化防止剤の消耗は確認されず、この油は継続使用可能な状態にあると判断できました。水分は良好でした。
報告№109-09136 報告№109-09246 | 分析№109-001160 分析№109-001736･1737 | 109-001736_1737 | 結論至急水分除去を推奨します。
報告№109-09094 報告№111-00372 | 分析№109-000870 分析№111-001720 | 111-001720 | は良好と判断します。尚、RBOTがminと新油値のminに比較してmin減少していました。このまま継続使用した場合、この減少傾向から限界値に到達するのは、別紙図RBOTの減少傾向に示すように年月と推定されました。残りの継続使用期間は、約年ヶ月であると予測されます。潤滑油は継続使用可能な状態にあると判断します。≪状態監視とパラメータ≫分析の目的および各分析のパラメータは以下の通りです。特性低下目的：油の分析結果から、や劣化傾向ならびに添加剤の消耗程度、残存寿命などを確認する。粘度JISK全酸価JISK赤外線吸収スペクトルJISK酸化安定度試験JISK汚染目的：油の分析結果から、砂塵あるいは水・異種油などによるや、異物混入の有無を確認する。水分JISK計数汚染度JISB重量汚染度JISB光学顕微鏡観察摩耗目的：油中の摩耗粒子を分析する事により、回転・摺動部の潤滑状態、摩耗劣化の程度、余寿命などを解析する。摩耗診断電子顕微鏡観察JISKX線マイクロアナリシス油中金属濃度JISK≪分析結果≫特性低下粘度：良好粘度値mm/sの新油値mm/sに対する変化率は+.％であり、当社推奨の管理限界値±％以内に留まっています。全酸価：良好全酸価.mgKOH/gは新油値の.mgKOH/gに比較し高くはあるものの、有機物・有機化合物試験の結果で油劣化の兆候を示すカルボン酸の吸収が見られないことから問題は無いと判断します。赤外線吸収スペクトル：良好酸化安定度試験：良好酸化安定度試験の結果、数値minは当社推奨の管理限界値min以上に留まっており、現時点での使用は可能と判断します。汚染水分：良好水分値ppmは当社推奨の管理限界値以内に留まっています。計数汚染度：今回は実施していません。重量汚染度：今回は実施していません。光学顕微鏡観察：今回は実施していません。摩耗摩耗診断電子顕微鏡観察・X線マイクロアナリシス：今回は実施していません。油中金属濃度：今回は実施していません。
報告№104-0180 | 分析№104-01337 | 104-01337 | 分析の結果、軸受摺動面では厳しい金属接触が発生しています。直ちに異常ではないものの、更に摩耗が進行することが懸念されます。又、オイルリングの摩耗が確認されました。今後、オイルリングの動きが悪く、油の供給量が減少し、油膜切れが発生する可能性がありますので、オイルリングの動作状況を確認されると共に、～ヶ月後に再分析を実施し、摩耗の進行状況を確認されることを推奨します。これらのことは、フェログラフィーの摩耗粒子形態観察の結果、金属接触が厳しい場合に発生するシビア粒子、銅合金が多く観察されたことSOAPの結果、メタルの主成分である鉛がppm、D－SOAPの結果、メタルの主成分である鉛が.ppm、錫が.ppm、オイルリングの主成分である銅がppm検出されたこと以上のことから判断しました。尚、軸受の使用限界を推定するため、軸受の直径及び幅、油量、回転数、軸受メタルの種類をお知らせ下さい。
報告№109-09458 報告№109-09458 | 分析№109-002846 分析№109-002846 | 109-002846 | ・前回に比較して、計数汚染度はランク増加したものの良好の範囲にあり、油中金属濃度の鉄および錫濃度に変化がないこと・異常摩耗の早期発見パラメータであるIs値が良好ののマイナス乗と良好の範囲にあること・である粘度、水分、全酸価、IR、RBOTの各データが良好の範囲にあること潤滑油、ギヤ歯面および軸受は、継続使用可能な状態にあると判断します。は良好と判断します。粘度粘度は.mm/sと新油値.mm/sに比較して、粘度変化率は+.％で、当社推奨の管理限界値である±％以内にあり、良好と判断します。水分はppmと当社推奨の管理限界値の以下にあり、良好と判断します。全酸価全酸価は.mgKOH/gと新油値以内にあり、良好と判断します。IRIRの結果、油劣化の兆候を示すカルボン酸の吸収が確認されていないことから、良好と判断します。RBOTRBOTはminと当社推奨の管理限界値のmin以上であり、良好と判断します。は良好と判断します。計数汚染度計数汚染度はNAS級と当社推奨の管理限界値のNAS級以内にあり、良好と判断します。重量汚染度は.mg/mlと当社推奨の管理限界値のmg/ml以内にあり、良好と判断します。機器の潤滑状態機器の潤滑状態は正常と判断します。SOAPによる油中金属濃度SOAPによる油中金属濃度の結果、外部から混入したと思われる亜鉛、ケイ素が検出されました。SOAPによる油中金属濃度SOAPによる油中金属濃度の結果、外部から混入したと思われるカルシウム、ナトリウムが検出されました。摩耗粒子診断異常摩耗の早期発見パラメータであるIs値がのマイナス乗と良好の範囲にあり、潤滑状態は正常と判断します。
報告№109-09136 報告№111-00017 | 分析№109-001160 分析№111-000023 | 111-000023 | 前回に比較して計数汚染度はNAS級からNAS級にランク減少し、良好でした。油中金属濃度前回同様にSOAPで鉄が微量検出されました。前回同様に新油と試料油の赤外線吸収スペクトルを比較した結果、試料油は新油のスペクトルとほぼ同じで変化はなく、且つ、油劣化の兆候を示すカルボン酸の吸収が確認されていないことから、良好と判断します。潤滑油は継続使用可能な状態にあると判断します。
報告№109-09136 報告№113-00062 | 分析№109-001160 分析№113-000224 | 113-000224 | 潤滑油の劣化はないものの、油中の汚染度は高い値でした。軸受メタルの主成分である錫が高い値で検出されました。機器停止中の採油による影響で高濃度に出ている可能性もありますが、軸受メタルの摩耗が懸念されます。摩耗深さを計算したメタルの仮定が正しければ、軸受の表面粗さが無くなり、鏡面状態になっている箇所があると思われます。軸受メタルの点検摩耗深さを計算したメタルの仮定が正しければ、メタルは鏡面状態になっている箇所があると推定されます。採油条件により高濃度に出ている可能性がある錫をもとにしていますので、摩耗深さを高めに推定したことになりますが、念のためメタルの点検を推奨します。濾過または更油油中の汚染度が高いことから、観察された摩耗粒子が軸受軌道面に噛み込み摩耗が進行することが懸念されます。機器停止中の採油による影響で汚染度が高くなっている可能性がありますが、念のため濾過または更油を推奨します。軸受メタルの情報提供今後軸受メタルの摩耗が進行した場合、摩耗程度を評価する必要がありますので、メタルサイズをお知らせください。定期的な分析今後懸念される摩耗の進行を監視するため、定期的に分析を実施することを推奨します。最適な採油方法本試料油は、機器停止中にドレンプラグから採油されています。機器が停止している状態では、別紙油中粒子の沈降の影響に示すように油槽内で撹拌がなくなり固形物は沈降し油中汚染度が高くなると推定されます。本試料油の汚染度、錫濃度が高かったのは、この沈降の影響によるとも思われますので、今後の採油は、極力運転中もしくは停止直後の油槽中層部から実施されることを推奨します。はフェログラフィーおよびSOAP-Tの結果から総合的に判断した結果、継続使用は可能ですが、今後の機器の機能を確認するためにも傾向管理が有用と考えます。フェログラフィー【Is値】Is値は異常摩耗の早期発見パラメータのつで、摩耗粒子を定量化するために用います。今回のIs値はのマイナス乗と低い値でした。フェログラフィー【摩耗粒子および摩耗形態】分析結果から観察された代表的な粒子は、以下の通りでした。フリクションポリマ・局部的に高圧・高温となる場合に発生。鉄錆、砂等・外部から混入したと考えられます。Iカップリング発光分光分析【SOAP-T】検出された金属元素から発生箇所を推定すると、以下の通りでした。鉄、銅、アンチモン、錫、亜鉛・軸受等カルシウム、ナトリウム・外部混入異物メタルの摩耗油入替後稼働時間が時間と、比較的短時間でD-SOAPの錫がppmと高い値でした。機器停止中の採油による影響で高濃度に出ている可能性もありますが、軸受メタルの摩耗が懸念されます。分析結果から軸受メタルの摩耗深さを、以下の条件を仮定して求めました。・分解点検から今回までに更油を実施していない場合の仮定した錫濃度ppm・当社の経験からメタル面積の約分の程度が摩耗した・更油後の錫濃度を・摺動面の面積をc㎡その結果、メタル表面の平均的な摩耗深さはμmとなり、メタルの表面粗さを軸受表面の一般的な粗さであるsと仮定すると、摩耗により鏡面になっている箇所が発生していると推定されます。計数汚染度はNAS級と当社推奨の管理限界値以下にあるもののやや高く、重量汚染度はmg/mlと当社推奨の管理限界値を超えていました。フィルタ表面の異物観察で金属片、鉄錆、砂等が観察されたことから、汚染度が高い要因は、機器停止中の採油、摩耗と外部混入異物の影響と思われます。粘度、水分、酸価、IRの各データは良好でした。
|  | 113-001976 | 対象設備は継続使用可能な状態にあると判断します。但し、摺動部が摩耗していることから、に示す内容をご確認ください。潤滑油潤滑油は粘度および水分が当社推奨の管理限界値を超えていることから、に示す内容をご確認ください。設備の点検もしくは定期的な分析SOAP-Tでクロムが.ppmと高い値で検出されたことから、カム・カムローラ等で摩耗が進行している可能性があります。また、SOAP-Tで鉄がppmと高い値で検出されたことから、シリンダライナあるいはピストンリング等で摩耗が進行している可能性があります。以上により、設備の点検もしくは定期的な分析を実施することにより、摺動部の摩耗推移を監視することを推奨します。更油粘度低下が確認されており、潤滑部で油膜切れなどによる摩耗の発生が懸念されます。また、水分の影響により金属表面で腐食摩耗が発生し、発生した鉄錆等の粒子が潤滑部に噛み込み摩耗が進行することがありますので、これらの予防処置として更油を推奨します。は許容範囲内にありますが、摺動部の摩耗が認められたため、定期的に潤滑油分析を実施し、各摩耗推移を監視することが有用と考えます。フェログラフィー【定量分析：Is値】Is値は異常摩耗の早期発見パラメータのつで、摩耗粒子を定量化するために用います。Is値はの乗とやや高い値でしたが、損傷時のの乗程度には到達しておらず、異常摩耗は発生していないと判定します。フェログラフィー【定性分析：摩耗粒子の形態観察】比較的多く観察された粒子は、以下の通りです。正常な摩耗粒子・潤滑状態が正常なマイルド摩耗により発生。黒錆・潤滑状態がやや厳しい凝着摩耗により発生。金属接触が厳しく、且つ、高い摩擦熱が発生していると考えられます。観察された摩耗粒子の中でも黒錆は、将来的な異常摩耗の進行に繋がる可能性を示唆しているため、傾向監視が必要と思われます。詳細は、別紙傾向監視が必要な摩耗粒子をご覧ください。Iカップリング発光分光分析【SOAP-T】摩耗発生箇所は、以下のように推定します。鉄、銅、クロム、アンチモン、錫・エンジン部品等リン、亜鉛、カルシウム、モリブデン・添加剤アルミニウム、ナトリウム、マグネシウム、ホウ素・外部混入異物シリンダライナ或いはピストンリングの摩耗SOAP-Tで鉄がppmと高い値で検出されたことから、シリンダライナ或いはピストンリングで摩耗していると推定します。コンロッドメタル或いはクランクメタル等の摩耗SOAP-Tで錫がppm、銅が検出されたことから、コンロッドメタル或いはクランクメタル等が摩耗していると推定します。詳細は、別紙コンロッドメタル・クランクメタルの摩耗をご覧ください。カムとカムローラの摩耗SOAP-Tでクロムが.ppmと高い値でした。カムやカムローラ等の摩耗が進行している可能性が考えられます。固形カルシウム化合物の生成SOAP-Tでカルシウムが.ppm検出されました。ディーゼルエンジンオイル中に検出されるカルシウムは、燃焼ガス中に含まれている硫黄分と反応して微小サイズの硫酸カルシウム、いわゆる石膏が生成されます。粘度粘度はmm/sと新油値のmm/sに比較して粘度変化率が-.％となっており、当社推奨の管理限界値である±％を超えていました。ディーゼルエンジンオイルの粘度低下は、別紙内燃機関における粘度の低下を御覧下さい。水分はppmと当社推奨の管理限界値を超えていました。今後、水分の影響でエンジン内部に錆が発生し、その影響で摩耗が発生する懸念があります。塩基価は.mgKOH/gと当社推奨の管理限界値以上であり、良好でした。
報告№108-0387 報告№108-0441 | 分析№108-02609 分析№108-03012 | 108-03012 | トライボ診断により、機器軸受の潤滑状態、潤滑油の劣化状態を診断する。摩耗粒子の観察結果から観察された摩耗粒子には、油膜切れを起こした場合に発生する摩耗粒子、外部から混入したと思われる異物が観察されています。この摩耗粒子は、金属接触を伴う摩耗、いわゆる凝着摩耗と呼ばれる潤滑状態で発生しますが、観察された量が少なく、また、凝着摩耗の範囲は極めて小さな範囲で、分析データ全般が良好であることから、現在の潤滑状態は正常な状態にあると判断します。前回と今回の分析結果からメタルの摩耗深さを検討するため、下式で摩耗速度を求め、現時点における平均的な摩耗深さを求めたところ、摩耗の深さは軸受表面から.μmであることが推定されました。y=×-x+.----ここでy:平均的な摩耗深さx:運転時間本軸受がこの摩耗速度で、摩耗の限界に到達する時間、いわゆる限界使用時間を試算すると、軸受の表面粗さをsとした場合の余寿命は約万時間になると推定され、摩耗速度が非常に小さく、良好な潤滑状態が継続しているものと判断します。また、を示す全酸価、IRの各データが良好であることから、油も継続使用可能と判断します。
報告№107-4517 報告№107-6529 | 分析№107-00829 分析№107-00907 | 107-00907 | 初期試験を実施した結果、前回に比較してD－SOAPでメタルの主成分である錫が僅かに増加していたことから、メタルの摩耗が進行しつつありました。錫濃度の増加量は僅かであり、その他データで異常は確認されていないことから、直ちに異常ではないものの、今後更に摩耗が進行することが懸念されるため、計画通り月に初期試験を実施し、摩耗の進行状況を確認することを推奨します。これらのことは、前回に比較して、計数汚染度は等級に変化がなく、異常摩耗の早期発見パラメータであるフェログラフィーのIs値が.と良好の範囲にあるものの、D-SOAPの結果、メタルの主成分である錫がからに僅かに増加したこと以上のことから判断しました。
|  | 99-02926 | サーボシリンダを直径mm、最大ストロークmmとして内壁の摩耗量を推定する。サーボシリンダ容量を計算するとシリンダ容量＝面積×ストロークとなり、シリンダ容量は、V＝ ＝.≒となる。このシリンダ容量から摩耗量を計算すると摩耗量＝鉄濃度×-×シリンダ容量×油の密度×となり、この摩耗量は、W＝ ≒.となる。したがって、下図に示すように、mm×mm×mmとなる。図このように、平均して混合していたとして計算したが、サーボシリンダ内では平均的な摩耗になりにくく、採油口付近の濃度が比較的高いと思われる。このため、今回試算した摩耗量は比較的高い濃度で試算しているものと考えられますが、このことを前提に平均摩耗深さを考えた場合、シリンダの底面積の摺動部はある程度摩耗していると考えられます。平均的な摩耗深さを知るため直近のサーボシリンダ点検時に観察された凡その、摩耗した面積をお調べいただき、使用されますよう、お願いいたします。以上のように、サーボドレンから採油した試料油の分析により、サーボシリンダ内壁の摩耗量を試算した。保守上の参考とされることを推奨する。
報告№108-8019 報告№108-8019 | 分析№108-03241 分析№108-03241 | 108-03241 | 分析の結果、観察された摩耗粒子は、異物の噛み込みなどで発生する切削粒子と局部的な油膜切れにより発生したシビア粒子でしたが、異常摩耗の早期発見パラメータであるIs値が混合潤滑の初期段階を示すの乗であったことから潤滑状態は健全であることが判り、継続使用は可能と判断できました。但し、観察された摩耗形態が切削摩耗と凝着摩耗であり、今後の摩耗進行には注意が必要であり、可能であれば、運転再開後に再度分析を実施し、摩耗の進行状況を確認されることを推奨します。一方、潤滑油の基本性状の粘度および、特性低下を知るパラメータである全酸価、有機物・有機化合物、酸化安定度は、各データとも良好な範囲内にあり、特性低下は認められなかったことからこの油は継続使用可能と判断します。特性低下全ての項目が良好な範囲にあったことから特性低下は認められず良好と判断します。粘度は良好と判断します。粘度はmm/sと新油値.mm/sに比較して、粘度変化率は-％で、当社推奨の管理限界値である±％以内にあり、良好と判断します。全酸価は良好と判断します。全酸価はmgKOH/gと新油値.mgKOH/gに比較して高い値であるものの、有機物・有機化合物で油劣化の兆候を示すカルボン酸の吸収が確認されていないことから、良好と判断します。有機物・有機化合物の結果、良好と判断します。有機物・有機化合物の結果、油劣化の兆候を示すカルボン酸の吸収が確認されていないことから、良好と判断します。酸化安定度の結果、良好と判断します。酸化安定度はminと当社推奨の管理限界値のmin以上であり、良好と判断します。色相は良好と判断します。色相はLと新油値のLに変化はなく、良好と判断します。汚染粒子数は当社推奨の管理限界値に到達しています。水分は良好と判断します。水分はppmと当社推奨の管理限界値の以下であり、良好と判断します。汚染粒子数は当社推奨の管理限界値に到達しています。汚染粒子数はNAS級と当社推奨の管理限界値のNAS級に到達しています。汚染物重量はmg/mlとなっています。汚染物重量はmg/mlとなっています。摩耗摩耗粒子の結果、異物の噛み込みなどで発生する切削粒子と局部的な油膜切れにより発生したシビア粒子が観察されています。摩耗粒子の結果、切削粒子とシビア粒子が確認されています。異常摩耗の早期発見パラメータであるフェログラフィーのIs値がの乗とやや高く、摩耗粒子の形態観察の結果、異物の噛み込みなどで発生する切削粒子と局部的な油膜切れにより発生したシビア粒子が確認されています。金属濃度SOAPの結果、鉄および錫が検出されています。金属濃度SOAPの結果、鉄、錫、油の添加剤成分であるリン、外部から混入したと思われるバリウム、亜鉛、アルミニウム、ケイ素が検出されています。金属濃度酸溶解法の結果、鉄が検出されています。金属濃度酸溶解法の結果、鉄、油の添加剤成分であるリン、外部から混入したと思われる亜鉛、カルシウム、バリウム、ナトリウムが検出されています。
報告№106-0436 | 分析№106-02492 | 106-02492 | トライボ診断により、機器軸受の潤滑状態、潤滑油の劣化状態を診断する。分析の結果、全てのデータが良好であることから、潤滑状態は良好と判断します。但し、外部から混入した鉄錆等の異物が多く観察されており、これらの異物が軸受摺動面に噛み込み摩耗が進行することが懸念されるため、定期的にトライボ診断を実施し、摩耗の進行速度を監視することを推奨します。
報告№103-0283 | 分析№103-02698 | 103-02698 | トライボ診断により、機器軸受の潤滑状態、潤滑油の劣化状態を診断することを目的としました。分析の結果、摩耗は安定しているものと判断します。このことは、以下の点から判断しました。計数汚染度がNAS級と前回のNAS級に比較してランク減少し、D-SOAPの結果、軸受メタルの摩耗により発生する錫、ギヤ歯面の摩耗により発生する鉄が検出されていないこと。異常摩耗の早期発見パラメータであるフェログラフィーのIs値がのマイナス乗と良好の範囲にあること。
報告№108-5007 報告№108-5007 | 分析№108-00466 分析№108-00466 | 108-00466 | 、汚染度、軸受の潤滑状態を確認する。分析の結果、計数汚染度がNAS級とやや高く、重量汚染度がmg/mlと当社推奨の管理限界値を超えていました。また、異常摩耗の早期発見パラメータであるフェログラフィーのIs値が高いの乗でした。摩耗粒子の形態観察の結果、フレッティングにより発生したμm未満の赤錆、外部から混入したと思われる鉄錆が多く観察されました。更にD－SOAPで鉄および銅が検出されたことから、汚染度が高い要因は、摩耗と採油の影響と考えられました。今回の採油は機器停止中にブロー弁から採油を実施しているため、これらの異物は、ブロー弁配管内部に残留していた汚染物が検出された可能性が高いと思われます。但し、観察された摩耗粒子は、フレッティングにより発生した赤錆が多く観察され、今後この赤錆が軸受軌道面に噛み込み、噛み込み傷が起点となってフレーキングに進展することが懸念されるため、濾過を実施することを推奨します。一方、を示す粘度、水分、全酸価、IRの各データは良好の範囲にあることから、この油は継続使用可能と判断します。尚、上述しましたように、今回の採油は停止中の採油であるため、運転中の採油に比較して汚染度は高目に出ている可能性があります。次回採油のタイミングは、粒子の沈降の影響を極力抑え、油中粒子が均一な分散状態に近い状態で採油が実施できるように、対象設備の運転中、または停止直後に採油を実施されることを推奨します。は良好と判断します。粘度は良好と判断します。粘度はmm/sと新油値mm/sに比較して、粘度変化率は-.％で、当社推奨の管理限界値である±％以内にあり、良好と判断します。水分は良好と判断します。水分はppmと当社推奨の管理限界値の以下であり、良好と判断します。全酸価は良好と判断します。全酸価は.mgKOH/gと新油値.mgKOH/gに比較して変化はなく、良好と判断します。IRの結果、良好と判断します。IRの結果、油劣化の兆候を示すカルボン酸の吸収が確認されていないことから、良好と判断します。RBOTの結果、良好と判断します。RBOTはminと当社推奨の管理限界値のmin以上であり、良好と判断します。計数汚染度はやや高い値であり、重量汚染度は当社推奨の管理限界値を超えていました。計数汚染度はやや高い値でした。計数汚染度はNAS級と当社推奨の管理限界値のNAS級以内にあるものの、やや高い値でした。重量汚染度は当社推奨の管理限界値を超えていました。重量汚染度はmg/mlと当社推奨の管理限界値のmg/mlを超えていました。機器の潤滑状態異常摩耗の早期発見パラメータであるフェログラフィーのIs値がの乗と高く、摩耗粒子の形態観察の結果、フレッティングにより発生するμm未満の赤錆が多く観察されました。SOAPの結果は良好です。SOAPの結果、銅、油の添加剤成分であるリン、亜鉛、外部から混入したと思われるケイ素が検出されました。D－SOAPの結果、鉄および銅が検出されました。D－SOAPの結果、鉄、銅、外部から混入したと思われるカルシウムが検出されました。フェログラフィーの結果、フレッティングにより発生するμm未満の赤錆が多く観察されました。異常摩耗の早期発見パラメータであるフェログラフィーのIs値がの乗と高く、摩耗粒子の形態観察の結果、フレッティングにより発生するμm未満の赤錆が多く観察されました。
報告№109-09205 報告№109-09205 | 分析№109-001555 分析№109-001555 | 109-001555 | 泡立ち試験の結果は、-と新油値の-に比較して低い値でした。消泡性能が高く、継続使用可能な範囲にあります。また、を示す粘度、水分、全酸価の各データが良好の範囲にあることから、継続使用可能と判断します。機器の潤滑状態潤滑状態の異常の早期発見パラメータである潤滑状態指数は、の乗と濾過設備のない機器であれば、正常な潤滑状態にあると判断できます。当該機の潤滑系は、油中汚染粒子を濾過するフィルタが設置されているため、別紙インライン・オフラインフィルタの影響に示すとおり、潤滑状態が異常となり大型の摩耗粒子が発生したとしても発生した粒子の大部分が捕捉されてしまい、結果として正常な潤滑状態にあると誤認してしまう可能性があります。そのため、フィルタの影響を考慮に入れLCインデックスを求めたところ、その結果は摩耗がやや厳しい状態に分類されるの乗領域となりました。計算により求めたLCインデックスがこの値であれば、ギヤおよび転がり軸受の継続続使用は可能と思われます。但し、LCインデックスが前回のの乗から今回の乗へと潤滑状態の厳しさが桁上昇したことから、摩耗の進行が懸念されます。今後の状態変化を把握するためヶ月後に再度分析を実施し、疲労摩耗の進行状況を確認することを推奨します。は良好と判断します。粘度は良好。粘度はmm/sと新油値.mm/sに比較して、粘度変化率は-％で、当社推奨の管理限界値である±％以内にあり、良好と判断します。粘度は.mm/sとなっています。粘度は.mm/sとなっています。粘度指数はとなっています。粘度指数はとなっています。泡立ち試験は-となっています。泡立ち試験は-と新油値に比較して低く、消泡性能が高いことから、良好と判断します。水分は新油値より若干高い値となっています。水分はppmと新油値より若干高い値となっています。全酸価は良好。全酸価はmgKOH/gと新油値.mgKOH/gに比較して高いものの、IRの結果で油劣化の兆候を示すカルボン酸の吸収が確認されていないことから、良好と判断します。機器の潤滑状態精密な濾過設備がない機器であれば、潤滑状態指数は正常の範囲にあると判断します。潤滑状態指数は正常の範囲にあると判断します。異常摩耗の早期発見パラメータである潤滑状態指数がの乗と精密な濾過設備がない機器であれば、潤滑状態指数は正常の範囲にあると判断します。
報告№106-6023 報告№106-6042 | 分析№106-00388 分析№106-00849 | 106-00849 | 初期試験を実施した結果、前回に比較して、各分析データに変化がないことから、摩耗は安定し、潤滑油も継続使用可能と判断します。これらのことは、前回に比較して、計数汚染度はランク減少したことSOAP／D-SOAPの鉄及び錫濃度に変化がないこと異常摩耗の早期発見パラメータであるフェログラフィーのIs値がと良好の範囲にあること以上のことから判断しました。
報告№109-09249 報告№111-00569 | 分析№109-001747 分析№111-002635 | 111-002635_date120228 | 潤滑油および軸受は継続使用可能な状態であると判断します。但し、異種油の混入および油名が違う可能性があることから、以下の対策を推奨します。異種油の混入および油名の再確認有機物・有機化合物の結果、新油と異なるピークが確認されたことから、異種油の混入の有無および油名の再確認を推奨します。フェログラフィー異常摩耗の早期発見パラメータとして摩耗粒子を定量化して評価するフェログラフィーのIs値は、潤滑状態が正常なの乗でした。Iカップリング発光分光分析供試の潤滑油を分析した結果、検出された金属元素は、油中金属元素の結果表に示すように、カルシウム、ナトリウムでした。検出されたこれらの金属元素から発生箇所を推定するとカルシウム、ナトリウム・外部混入異物であると思われます。水分、汚染粒子数、汚染度物重量の各データは良好でした。有機物・有機化合物有機物・有機化合物の結果、cm-付近に新油と異なるピークが確認されたことから、異種油が混入した可能性が考えられます。今回の分析結果だけでは異種油の特定は出来ませんが、現状では異種油等の混入が原因となる油の劣化は確認されていませんので、早急な対策を行う必要はないと思われます。分析結果特性低下特性低下に係るパラメータの分析結果は、IRチャートの結果から新油との相違点が確認されたことから異種油の混入があったものと考えられました。粘度粘度はmm/sと新油値mm/sに対する粘度変化率は+％で、当社推奨の管理限界値である±％以内にあり、良好と判断します。全酸価添加油の全酸価は、油メーカによって初期値が違うため統一した管理基準を設定するのが困難であることから、当社では管理限界値を設定しておらず、新油分析値との比較及び他の分析項目の結果より全酸価の状態判断を行います。その結果、全酸価は.mgKOH/gと新油値.mgKOH/g以内にあり、良好と判断します。酸化安定度酸化安定度はminであり、当社推奨の管理限界値のmin以上であることから良好と判断します。有機物・有機化合物有機物・有機化合物は、IRチャートによる新油分析値との比較の結果、cm-付近に劣化の兆候を示すカルボン酸の吸収が確認されていないことから、良好と判断します。但し、別紙IR吸収パターンの相違から分かるように、新油と異なる有機物・有機化合物の存在が確認されました。色相はL.であり、新油値のL.に比較して変化はないことから、良好と判断します。汚染に係るパラメータの分析結果は良好と判断します。水分は.ppmであり、当社推奨の管理限界値の以下であることから良好と判断します。汚染粒子数はNAS級であり、当社推奨の管理限界値のNAS級以内であることから良好と判断します。汚染度物重量は.mg/mlであり、当社推奨の管理限界値のmg/ml以内であることから良好と判断します。摩耗運転中における潤滑状態は正常であったものと判断します。異常摩耗の早期発見パラメータであるフェログラフィーのIs値がの乗と当社基準値と比較して良好の範囲にあったことから、潤滑箇所の潤滑状態は正常と判断します。金属濃度SOAP法により金属濃度を測定した結果、金属元素は検出されなかったことから、潤滑箇所で発生する金属接触による摩耗や、外部からの異物などの混入は見られず良好と判断します。金属濃度酸溶解法により金属濃度を測定した結果、外部から混入したと思われるカルシウム、ナトリウムが共にと僅かに検出されましたが良好と判断します。
報告№109-09136 報告№112-00147 今後、バルブ類の動作障害やフィルターおよびストレーナーの目詰まりが発生することが懸念されるため、報告№111-00629で報告した通り、更油を推奨します。 | 分析№109-001160 分析№112-000591 | 112-000591 | 前々回に比較して計数汚染度は低下していたものの、重量汚染度は当社推奨の管理限界値を超えていました。D－SOAPで油の添加剤成分であるリンが検出され、フィルタ表面の異物観察で表面が茶褐色で粘ちょう物が見られたことから、汚染度が高い要因は、スラッジの影響と思われますので、以下の対策を推奨します。更油前々回に比較して計数汚染度はNAS級からNAS級に低下していたものの、重量汚染度はmg/mlから.mg/mlと増加し、当社推奨の管理限界値を超えていました。D－SOAPで油の添加剤成分であるリンが検出され、フィルタ表面の異物観察で表面が茶褐色で粘ちょう物が見られたことから、汚染度が高い要因は、スラッジの影響と思われます。油中金属濃度前々回に比較してSOAPで鉄が増加し、D－SOAPで油の添加剤成分であるリンが検出されました。
報告№109-09136 報告№112-00348 | 分析№109-001160 分析№112-001364 | 112-001364 | 潤滑油は継続使用可能な状態にあると判断します。前回に比較して計数汚染度はNAS級からNAS級にランク低下し、重量汚染度は.mg/mlから変化はなく、共に良好でした。前回同様に水分、酸価は共に良好でした。
報告№109-09136 報告№110-00319 | 分析№109-001160 分析№110-001292 | 110-001292 | は、油の粘度、油中のスラッジの発生量を判断パラメータに、粘度、全酸価、IR、RBOTで評価します。分析の結果、油の粘性を示す粘度は、新油値の.mm/sに比較して粘度変化率が-.％の.mm/sとほぼ変化はなく、また油中のスラッジの発生量を示す全酸価は、新油値の.mgKOH/gに比較して大きな変化のない.mgKOH/gと劣化は確認されなかった。さらにはIRの結果でも油が劣化した場合に発生するカルボン酸の発生も確認されず、酸化防止剤の残存量を示すRBOTは、限界値minに比較して、十分に残量があるminであった以上のことから、潤滑油の劣化は確認されませんでした。一方、油中の水分を計測した結果、水分は.ppmと新油と同等であり、継続使用可能な状態にあることが確認されました。潤滑油は継続使用可能な状態にあると判断します。なお、潤滑油の余寿命は、RBOTの使用時間当たりの減少量から推定しますが、推定には新油値と使用油のRBOT値に加えて、使用時間または直近の油入替日が必要となります。今後は、可能であればご提供下さい。
報告№102-4016 | 分析№102-00673 更に、機器の潤滑状態を確認するために実施したＳＯＡＰ／Ｄ－ＳＯＡＰ、フェログラフィーの結果、前回の「抜き始めに比較して、Ｄ－ＳＯＡＰの鉄濃度が0.0ppmから0.1ppmに若干増加しているものの、摩耗の過酷度を示すＩｓ値が、いずれも１０の１乗と変化がないことから、摩耗は安定しているものと判断します。 | 102-00673 | 本試験は、冷却塔減速機の油の劣化状況、汚染状況、ギヤや軸受の潤滑状態の確認を行うことを目的としました。結論分析の結果、全てのデータが良好であることから、機器の潤滑状態は良好でありまた、この油は継続使用可能と判断します。考察分析の結果、油の劣化状況を確認するためにの各データは全て当社推奨の管理基準値内にあり、良好と判断します。次に、油の汚染状況を確認するため実施した計数汚染度、重量汚染度の結果、各データが当社推奨の管理基準値内にあり、良好と判断します。
報告№109-09249 報告№110-00306 | 分析№109-001747 分析№110-001329 | 110-001329 | 油中金属の分析は、試料油を以上の高温で発光させた光を分光器で分光し、金属固有の波長から元素を特定するとともに、光の強度から濃度を求めるIカップリング発光分光分析法を用います。また摩耗状態は、SOAP法により求めた金属成分と濃度に、フェログラフィー法による早期発見パラメータであるIs値と摩耗粒子分析とを加味し、さらに摩耗粒子の形態により摩擦面で発生している摩耗機構を推定して総合的に判断します。Iカップリング発光分光分析供試のタービン油を分析した結果、検出された金属は油中金属元素の結果表に示すように、鉄、鉛、銅、亜鉛、カルシウム、バリウム、ナトリウム、マグネシウムでした。これら検出された金属元素から発生箇所を推定すると、鉄、鉛、銅・軸受等亜鉛、カルシウム、バリウム、ナトリウム、マグネシウム・外部混入異物であると思われます。このうち、機械部品が摩耗したと思われる元素はのグループです。フェログラフィー摩耗粒子分析結果から観察された粒子は、潤滑状態が正常な場合に発生する摩耗粒子局部的に高圧・高温となる潤滑状態で発生するフリクションポリマでした。潤滑状態と摩耗形態異常摩耗の早期発見パラメータとして摩耗粒子を定量化して評価するフェログラフィーのIs値は、潤滑状態が正常なの乗となっていました。摩耗粒子の観察結果から潤滑部では正常な潤滑状態であるマイルド摩耗が発生し、局部的に高圧・高温の箇所があることも確認されました。・フリクションポリマ潤滑油が軸受軌道面で高圧下に押し込められ局部的な高圧・高温状態が混在していることがわかりました。特に、高圧高温状態の解消がなされなければ、潤滑油は劣化する場合があります。水分、汚染粒子数、汚染度物重量の各データは良好でした。粘度、全酸価、酸化安定度、有機物・有機化合物の各データは良好でした。潤滑油および軸受は継続使用可能な状態にあるものの、以下の対策が必要です。定期的な分析今後、摩耗の進行を監視するため、定期的に分析を実施することを推奨します。分析結果特性低下特性低下に係るパラメータの分析結果は良好と判断します。粘度粘度はmm/sと新油値mm/sに対する粘度変化率は-.％で、当社推奨の管理限界値である±％以内にあり、良好と判断します。全酸価添加タービン油の全酸価は、油メーカによって初期値が違うため統一した管理基準を設定するのが困難であることから、当社では管理限界値を設定しておらず、新油分析値との比較及び他の分析項目の結果より全酸価の状態判断を行います。その結果、全酸価は.mgKOH/gと新油値.mgKOH/gに比較して若干高くなっていますが、IRチャートに示すように劣化の兆候として現れるカルボン酸などの有機物・有機化合物の発生が確認されていないことから、異常のない値と判断します。酸化安定度酸化安定度はminであり、当社推奨の管理限界値のmin以上であることから良好と判断します。有機物・有機化合物有機物・有機化合物は、IRチャートによる新油分析値との比較の結果、cm-付近に劣化の兆候を示すカルボン酸の吸収が確認されていないことから、良好と判断します。色相はLであり、新油値のLに比較して変化はないことから、良好と判断します。汚染に係るパラメータの分析結果は良好と判断します。水分はppmであり、当社推奨の管理限界値の以下であることから良好と判断します。汚染粒子数はNAS級であり、当社推奨の管理限界値のNAS級以内であることから良好と判断します。汚染度物重量はmg/mlであり、当社推奨の管理限界値のmg/ml以内であることから良好と判断します。摩耗フェログラフィーによる摩耗粒子の観察の結果、局部的に高圧・高温となる潤滑状態で発生するフリクションポリマ、外部から混入したと思われる鉄錆、樹脂等が比較的多く観察されました。異常摩耗の早期発見パラメータであるフェログラフィーのIs値がの乗と良好の範囲にあるものの、摩耗粒子の形態観察の結果、局部的に高圧・高温となる潤滑状態で発生するフリクションポリマ、外部から混入したと思われる鉄錆、樹脂等が比較的多く観察されました。金属濃度SOAP法により金属濃度を測定した結果、金属元素は検出されなかったことから、潤滑箇所で発生する金属接触による摩耗や、外部からの異物などの混入は見られず良好と判断します。金属濃度酸溶解法により金属濃度を測定した結果、潤滑箇所で発生する金属接触によって検出される鉄、鉛、銅が、外部から混入したと思われる亜鉛が、カルシウムが、バリウムが、ナトリウム、マグネシウムが検出されました。
報告№108-8015 報告№108-8015 | 分析№108-02730 分析№108-02730 | 108-02730 | 分析の結果、摩耗粒子の観察から本試料油中で発生している摩耗形態は、潤滑状態が正常なマイルド摩耗であることが確認されています。マイルド摩耗は、機械が正常な摩耗をしている場合に発生するもので、金属がマイルドに擦られることにより金属表面に摩耗が極めて少ない特殊な表面層が形成され、摩擦表面は平滑な状態となるもので、この状態が安定である限り摩耗状態は正常であり、発生する摩耗粒子は少ないことが分かっています。但し、今後は以下の点に注意が必要です。粘度の低下粘度の低下が確認されています。低下が確認された粘度は、新油値のmm/sに比較して-％の.mm/sに低下していることが確認されています。粘度低下の原因は、IRで新油と異なるピークが確認されていることから、異種油や燃料の混入があったか、或いは油名が異なる可能性が考えられます。粘度が低下したままの運転は、ギヤ歯面や転がり軸受で油膜切れが発生し、摩耗が進行することが懸念されるため、注意が必要です。再度、油名を確認すると共に定期的に分析を実施し、規定の粘度範囲内で使用されることを推奨します。尚、トライボ診断では、バックラッシの増加量を分析結果から計算できますので、構造が確認できる図面、ギヤの形式、歯形、モジュール、歯数、回転数、増速比、歯幅をお知らせ下さい。計算結果をご報告いたします。粘度は当社推奨の管理限界値を超えています。粘度は当社推奨の管理限界値を超えています。粘度は、.mm/sと新油値mm/sに比較して、粘度変化率は-％で、当社推奨の管理限界値である±％を超えています。水分は良好と判断します。水分は、ppmと当社推奨の管理限界値の以内にあり、良好と判断します。全酸価は新油に比較して高い値となっています。全酸価はmgKOH/gと新油値mgKOH/gに比較して高い値となっています。全塩基価は良好と判断します。全塩基価はmgKOH/gと新油値mgKOH/gより低いものの、良好と判断します。IR酸化度は良好と判断します。但し、新油と異なるピークが確認されています。IR酸化度の結果、.abs/cmであることから、良好と判断します。但し、IRで新油と異なるピークが確認されています。計数汚染度はNAS級と汚染されています。計数汚染度は、NAS級と汚染されています。重量汚染度は、mg/mlとなっています。重量汚染度は、mg/mlとなっています。機器の潤滑状態SOAPによる油中金属濃度の結果、鉄、鉛、銅が検出されています。SOAPによる油中金属濃度の結果、鉄、鉛、銅が比較的多く検出されています。SOAPによる油中金属濃度の結果、鉄、鉛、銅、油の添加剤成分であるリン、亜鉛、カルシウム、ホウ素が検出されています。SOAPによる油中金属濃度の結果、鉄、カルシウムが比較的多く検出されています。SOAPによる油中金属濃度の結果、鉄、鉛、銅、油の添加剤成分であるリン、亜鉛、カルシウム、外部から混入したと思われるアルミニウム、ナトリウムが検出されています。フェログラフィーの結果、小径の鉄系摩耗粒子が多く観察されています。異常摩耗の早期発見パラメータであるフェログラフィーのIs値がの乗と良好の範囲にあり、摩耗粒子の形態観察の結果、小径の鉄系摩耗粒子が多く観察されています。
報告№109-09447 報告№113-00401 | 分析№109-002789 分析№113-001600 | 113-001600 | 分析の結果、は良好な範囲にあるものの、計数汚染度がNAS級以上と基準値を超えていました。今後、油中の汚染物が軸受摺動面に噛み込み摩耗が進行することが懸念されるため、注意が必要です。対象設備は継続使用可能な状態にあると判断します。但し、将来的な摩耗進行の有無を確認するためにも傾向監視を継続することが有効です。次回点検でピストンリングの点検と更油当該機の油中からカルシウム化合物が高い濃度で検出されたため、この化合物がコンロッドメタルやクランクメタルの摩耗を促進させる懸念があります。化合物発生の原因は、ピストンリングの摩耗によって燃焼ガスのシール性が低下し、燃焼ガス中の硫黄分と油中のカルシウム添加剤が反応するためと考えられます。そのため、次回点検では第一にピストンリングの摩耗状態の点検を推奨すると共に、第二に、更油を推奨します。濾過または更油油中の汚染度が高いことから、摩耗粒子や異物等が軸受摺動面に噛み込むことによる摩耗の進行が懸念されるため、濾過または更油を推奨します。最適な採油方法本試料油は、機器停止中にドレンバルブから採油されているため、分析データが高濃度に出ていると推定されます。正確なデータによる診断を行うためにも、今後の採油は、極力運転中もしくは停止直後の油槽中層部から実施されることを推奨します。分析結果粘度、酸価、塩基価、IR、RBOTの各データは良好でした。水分は良好でした。計数汚染度計数汚染度はNAS級以上と基準値を超えていました。フィルタ表面の異物観察で金属片、黒色の固形物等が観察されたことから、汚染度が高い要因は、摩耗と燃焼ガスと添加剤の反応により発生したカルシウム化合物であると推定されます。粒度分布粒度分布は.～μmの範囲にあり、.μmにピークが確認されました。μm以下の粒子が多いことから、燃焼して発生したすす等であることが分かります。n-ペンタン不溶解分n-ペンタン不溶解分は、.mass%でした。は、フェログラフィーの結果から総合的に判断した結果、継続使用は可能ですが、今後の機器の機能を確認するためにも傾向管理が有用と考えます。フェログラフィー【定量分析：Is値】Is値は異常摩耗の早期発見パラメータのつで、摩耗程度を定量化するために用います。Is値は前回に比較しての乗から変化はないものの、やや高い値でした。フェログラフィー【定性分析：摩耗粒子および摩耗形態観察】分析結果から観察された代表的な粒子は、以下の通りでした。正常な摩耗粒子・潤滑状態が正常なマイルド摩耗により発生。Iカップリング発光分光分析検出された金属元素から発生箇所を推定すると、以下の通りでした。鉄、鉛、銅、クロム、アンチモン、錫・エンジン部品等リン、亜鉛、カルシウム、マグネシウム、ホウ素・添加剤アルミニウム、ケイ素、ナトリウム・外部混入異物カルシウムの析出SOAP-Tでカルシウムがppm検出されました。この影響については、別紙固形カルシウム化合物の生成をご覧ください。
報告№102-0117 | 分析№102-00885 | 102-00885 | 前回の分析で、摩耗形態としては異常な形態に属する球状粒子が多量に観察され、電食の可能性や激しい凝着摩耗の発生が確認されたため、この摩耗が連続的に発生しているのか、一時的なものなのかを確認する目的で臨時分析を実施しました。分析した結果、計数汚染度、フェログラフィーを除く項目は良好でした。計数汚染度は、NAS等級が級と前回に比較してランク上昇しており、粒子数を詳細に見ると、～μmが倍、～μmが倍、～μmが倍に各々上昇していました。フェログラフィーの結果、潤滑異常の早期発見パラメータであるIs値は前回と同様にの乗とやや高い値を示しており、このことから、汚染度が上昇した要因は、摩耗の進行によるものと考えられました。フェログラフィーの摩耗粒子の形態観察の結果、金属接触が厳しい場合に発生するシビア粒子が多く見られることから、凝着摩耗が発生していることが確認されました。又、前回確認された多くの球状粒子は、ほとんど見られなくなっており、球状粒子の発生は一時的で、潤滑状態は油膜切れにより発生する凝着摩耗が支配的であると判断します。今後、更に摩耗が進行する場合があるため、ヶ月後に再分析を実施し、摩耗の進行状況と汚染状況を確認されることを推奨します。
報告№108-0075 報告№108-0071 | 分析№108-00429 分析№108-00391 | 108-00391 | 、汚染度、軸受の潤滑状態を確認する。分析の結果、計数汚染度はNAS級以上と当社推奨の管理限界値を超えており、また、異常摩耗の早期発見パラメータであるフェログラフィーのIs値が高いの乗となっていました。摩耗粒子の形態観察およびフィルタ表面の異物を観察した結果、鉄錆、砂等が多く観察されました。更にSOAP／D－SOAPで鉄が検出されたことから、汚染度が高い要因は、採油の影響によるものと考えられました。今回の採油は対象設備の停止中に排油口から採油を実施しているため、これらの異物は、排油口配管内部に残留していた汚染物が検出された可能性が高いと思われます。但し、粒子濃度が高めになる箇所からの採油であるにもかかわらず、正常な潤滑状態下で発生した摩耗粒子が支配的であることから、本軸受は継続使用可能な状態にあると判断します。一方、を示す粘度、水分、全酸価、IRの各データは良好の範囲にあることから、この油は継続使用可能と判断します。尚、上述しましたように、今回の採油は停止中の採油であるため、運転中の採油に比較して汚染度は高目に出ている可能性があります。次回採油のタイミングは、粒子の沈降の影響を極力抑え、油中粒子が均一な分散状態に近い状態で採油が実施できるように、対象設備の運転中、または停止直後に採油を実施されることを推奨します。
報告№104-0124 報告№105-0001 | 分析№104-00956 分析№105-00917 | 105-00917 | 分析の結果、前回に比較して、計数汚染度はNAS級からNAS級以上にランク上昇し、当社推奨の管理限界値を超えていました。汚染物の内容を確認するため、光学顕微鏡により観察した結果、観察できた汚染物は非常に少なく、汚染物を特定することは出来ませんでした。今回の分析結果から想定される汚染の原因は、シリコン系消泡剤が検出された。油の添加剤成分が析出した。微細な摩耗粒子が発生した。ことなどが考えられます。これらのことを確認するため、フェログラフィーおよび油中金属元素濃度分析を実施されることを推奨します。尚、RBOTが前回に比較し、min上昇したのは、前回採油後のに全量更油を実施したためです。今後は、今回のRBOT値によりデータ管理を行います。
報告№109-09136 | 分析№109-001160 | 113-002259 | 異常摩耗の早期発見のパラメータであるIs値はレベルと正常でした。但し、潤滑部に若干摩耗が認められたため、定期的に潤滑油分析を実施し、摩耗推移を監視することが有用と考えます。フェログラフィーで観察された代表的な粒子は以下の通りです。疲労摩耗粒子・繰返し応力による金属疲労で発生。大型化するとフレーキングの発生が懸念されます。計数汚染度、重量汚染度は共に良好です。粘度、水分、酸価、IRの各データは良好です。
報告№105-0047 | 分析№105-00306 | 105-00306 | 濾過前の試料油を分析した結果、全てのデータが良好でした。但し、前回無添加タービン油である可能性が考えられたため、今回もIR分析を実施しました。IRチャートに示すように、FBKタービンの新油スペクトルに比較して、cm-付近に違いが見られており、本試料油は、無添加タービン油である可能性があります。油名の再確認が必要です。
報告№107-6029 報告№107-6568 | 分析№107-02237 分析№107-02333 | 107-02333 | 初期試験を実施した結果、計数汚染度が管理限界値に到達していました。D－SOAPで鉄、メタルの主成分である錫が検出され、摩耗粒子形態観察で外部から混入したと思われる鉄錆が多く観察されたことから、汚染度が高い原因は、軸受メタルの摩耗と外部から混入した異物の影響と考えられました。現在のところ、軸受メタルの摩耗は僅かであり、継続使用可能と判断しますが、今後これらの異物が軸受摺動面に噛み込み摩耗が進行することが懸念されるため、油槽内を清掃することを推奨します。軸受潤滑油を清浄にする方法は、まず軸受油槽内部を洗浄し、その後、濾過済新油を充填する方法を提案致します。濾過済新油とは、濾過によりNAS級以上の清浄度にしたものが望ましいと考えます。これらのことは、計数汚染度がNAS級と管理限界値に到達していたこと異常摩耗の早期発見パラメータであるフェログラフィーのIs値がの乗と良好の範囲にあるものの、摩耗粒子形態観察の結果、外部から混入したと思われる鉄錆が多く観察されたことD－SOAPの結果、鉄、軸受メタルの主成分である錫が検出されたこと以上のことから判断しました。
報告№105-0129 報告№105-0129 | 分析№105-00865 分析№105-00865 | 105-00865 | 本試験は、＃G調速機ガバナーのパイロットバルブで動作不良が発生したため、調速機ガバナー入口付近のパイロットストレーナから採油を実施し、その試料油の分析結果からパイロットバルブ動作障害発生の原因及び予防策を検討することを目的としました。分析の結果、試料油中には外部から混入した砂や繊維などがやや多く観察されたことから、パイロットバルブで動作不良が発生した原因は、外部から混入した異物がバルブのスプールに噛み込み、このスプールが動作しなかった可能性があります。但し、採油がパイロットストレーナのドレンから実施されているため、ストレーナに滞留していた汚染物を採取した可能性がありますので、パイロットバルブより上流で採油が可能な箇所があるようでしたら、そこから再度採油を実施されることを推奨します。仮に外部から混入した異物がパイロットバルブの動作障害の原因であった場合、予防するためには油圧系統内全体を一旦清浄な状態に改善し、その後は現在使用している濾過装置でこれまでどおりNAS級レベルで管理すれば、予防できるものと考えます。尚、本試料は、調速機圧油の集油槽から実施した試料油と同一の系統にあり、集油槽の分析データを系統の代表値と考えることができるため実施しませんでした。計数汚染度は当社推奨の管理限界値を超えていました。計数汚染度は当社推奨の管理限界値を超えていました。計数汚染度はNAS級以上と当社推奨の管理限界値のNAS級を超えていました。重量汚染度は良好と判断します。重量汚染度は.mg/mlと当社推奨の管理限界値のmg/ml以内であり、良好と判断します。機器の潤滑状態機器の潤滑状態は正常と判断します。SOAPの結果は良好です。SOAPの結果、油の添加剤成分であるリンがppm、バリウムがppm検出されました。D－SOAPの結果は良好です。D－SOAPの結果、鉄が、油の添加剤成分であるバリウムが、外部から混入したカルシウムが、ナトリウムが検出されました。フェログラフィーの結果は良好です。異常摩耗の早期発見パラメータであるフェログラフィーのIs値が.と良好の範囲にあり、潤滑状態は良好と判断します。
報告№108-0411 報告№112-00594 | 分析№108-02744 分析№112-002499 | 112-002499 | 潤滑油は継続使用可能な状態にあると判断します。粘度、全酸価、IR、RBOTの各データは良好でした。尚、別紙RBOTの減少傾向から油の余寿命を求めた結果、本試料は直近の更油から起算して稼働日数が年月まで使用可能であることが分かりました。水分は良好でした。
|  | 113-001059 | 対象設備は継続使用可能な状態にあると判断します。但し、摩耗粒子の形態観察で黒錆が比較的多く観察されていることから、将来的な摩耗進行の有無を確認するためにも傾向監視を継続することが有効です。に示す対策を推奨します。定期的な分析凝着摩耗の進行を監視するため、定期的に分析を実施し、分析データによる摩耗の進行状況を確認することを推奨します。フェログラフィーおよびSOAP-Tの結果から総合的に判断した結果、継続使用は可能ですが、今後の機器の機能を確認するためにも傾向管理が有用と考えます。フェログラフィー【Is値】Is値は異常摩耗の早期発見パラメータのつで、摩耗粒子を定量化するために用います。前回に比較してIs値はの乗から変化はなく、やや高い値でした。フェログラフィー【摩耗粒子および摩耗形態】分析結果から比較的多く観察された粒子は、以下の通りでした。正常な摩耗粒子・潤滑状態が正常なマイルド摩耗により発生。黒錆・潤滑状態がやや厳しい凝着摩耗により発生。金属接触が厳しく、且つ、高い摩擦熱が発生していると考えられます。観察された摩耗粒子の中でも黒錆は、将来的な摩耗の進行に繋がる可能性を示唆しているため、傾向監視が必要と思われます。黒錆は、凝着摩耗に分類されます。これらの摩耗粒子は、摺動面および軌道面で凝着、破断を繰り返し、この過程で生じる移着粒子が成長して摩耗粒子となります。そのため、摺動面および軌道面では局部的に油膜切れが発生していることを示しています。この状態が継続した場合、摩耗粒子のサイズは徐々に大型化していき、最終的には軸受の損傷に至る場合があります。Iカップリング発光分光分析【SOAP-T】検出された金属元素から発生箇所を推定すると、以下の通りでした。鉄、鉛、銅、錫・エンジン部品リン、亜鉛、カルシウム・添加剤アルミニウム、ケイ素、ナトリウム、マグネシウム、ホウ素・外部混入異物余寿命評価Is値は、前回に比較して変化はないことから、Is値からは余寿命を予測することは出来ませんでした。現状の摩耗状態は安定しており、今後の運転状況に大きな変化がなければ、前回採油から今回採油までと同様の期間である年ヶ月は継続使用可能な状態にあると思われます。
報告№102-4022 報告№102-4022 | 分析№102-00966 分析№102-00966 | 102-00966 | 本試験は、制御棒駆動水ポンプB号機カップリング側ケーシングのサクション配管接続部付近よりガ、ガ、ガーという異音が断続的に発生しているため、軸受潤滑油を分析し、その分析結果から軸受の異常摩耗発生の有無を確認することを目的としました。結論分析の結果、軸受の異常摩耗は発生しておらず、継続使用可能な状態にあると判断します。但し、外部から混入した砂、鉄錆等の異物が多く見られており、この異物の影響による摩耗の発生を予防するため、濾過を実施されることを推奨します。考察軸受の異常摩耗は発生しておらず、継続使用可能な状態にあると判断します。SOAPの結果は良好です。溶解した金属、又は、小型の摩耗粒子を検出できるSOAPの結果、銅を使用した部分の溶出により発生した銅がppmと微量検出されました。油の添加剤成分であるリンがppm、亜鉛がppm、カルシウムがppm検出されました。D－SOAPの結果は良好です。大型の摩耗粒子を検出できるD－SOAPの結果、油の添加剤成分が析出したと思われる亜鉛が、外部から混入したカルシウムが、ナトリウムがとわずかに検出されました。フェログラフィーの結果、外部から混入した鉄錆、砂、繊維が確認されました。フェログラフィーの結果、異常摩耗の早期発見パラメータであるIs値がと良好の範囲にあり、潤滑状態は良好の範囲にあると判断します。但し、摩耗粒子の形態観察の結果、外部から混入した鉄錆、砂が多く見られ、更に、この異物の影響で発生した切削粒子、厳しい金属接触が起きている場合に発生するシビア粒子が観察されており、局部的に摩耗が発生していることが確認されました。摩耗の発生箇所は、XMAの結果から、ディフレクタ部と軸受ケースのカバーと推測されました。尚、外部から混入した硬い砂、鉄錆の混入が確認されており、今後、この異物の影響で摩耗が進行する場合があるため、至急、濾過を実施されることを推奨します。は良好と判断します。計数汚染度は良好と判断します。計数汚染度はNAS級と当社推奨の管理目安のNAS級以下であり、良好と判断します。重量汚染度は良好と判断します。重量汚染度は.mg/mlと当社推奨の管理目安のmg/ml以下であり、良好と判断します。は良好と判断します。粘度は良好と判断します。粘度はmm/sとISOVGの規格はありますが、新油値との比較が不可欠であり、新油をご提供下さい。水分は良好と判断します。水分は.ppmと当社推奨の管理目安の以下であり、良好と判断します。全酸価は良好と判断します。全酸価は.mgKOH/gでした。全酸価は、粘度同様に新油値との比較が不可欠であり、新油をご提供下さい。IRの結果、良好と判断します。IRの結果、IRチャートに示すように、油劣化の兆候を示すカルボン酸の吸収は確認されなかったため、良好と判断します。
報告№105-6050 報告№106-0472 | 分析№105-01529 分析№106-02702 | 106-02702 | 分析の結果、ギヤ歯面で局所部な油膜切れが発生していることが確認されたものの、発生量は比較的少なく、ギヤは継続使用可能と判断します。これらのことは、前回に比較して、計数汚染度はランク上昇したものの良好の範囲にあり、D－SOAPの鉄濃度は増加量が僅かであること異常摩耗の早期発見パラメータであるフェログラフィーのIs値が.と良好の範囲にあり、摩耗粒子形態観察の結果、観察された摩耗粒子が微小な鉄系摩耗粒子が支配的であったこと以上のことから判断しました。尚、バックラッシの増加量を分析結果から計算し、CBMによる傾向監視に役立てる事が出来ますので、構造が確認できる図面、ギヤの形式、歯形、モジュール、歯数、回転数、増速比、歯幅をお知らせ下さい。計算結果を報告します。
報告№109-09136 | 分析№109-001160 | 113-001718 | 潤滑油および対象設備は継続使用可能な状態にあると判断します。但し、将来的な摩耗進行の有無を確認するためにも傾向監視を継続することが有効です。定期的な分析今後懸念される切削摩耗、凝着摩耗、疲労摩耗の進行を監視するため、定期的に分析を実施することを推奨します。はフェログラフィーおよびSOAP-Tの結果から総合的に判断した結果、継続使用は可能ですが、機器の機能を保持するためにも傾向管理が有用と考えます。フェログラフィー【定量分析：Is値】Is値は異常摩耗の早期発見パラメータのつで、摩耗程度を定量化するために用います。Is値はの乗と低い値でした。フェログラフィー【定性分析：摩耗粒子および摩耗形態観察】分析結果から比較的多く観察された粒子は、以下の通りでした。正常な摩耗粒子・潤滑状態が正常なマイルド摩耗により発生。切削粒子・異物や金属表面の微小突起による切削摩耗により発生。シビア粒子・潤滑状態がやや厳しい凝着摩耗により発生。金属潤滑部が局部的に油膜切れを起していると考えられます。疲労摩耗粒子・繰返し応力を受けて発生。観察された摩耗粒子の中でも切削粒子、シビア粒子は、将来的な異常摩耗の進行に繋がる可能性を示唆しているため、傾向監視が必要と思われます。詳細は、別紙傾向監視が必要な摩耗粒子をご覧ください。Iカップリング発光分光分析【SOAP-T】検出された金属元素から発生箇所を推定すると、以下の通りでした。鉄、鉛、銅、ニッケル、亜鉛・ギヤ、軸受等リン、カルシウム、ナトリウム、マグネシウム・外部混入異物粘度、水分、酸価の各データは良好でした。
報告№107-0060 報告№107-0060 | 分析№107-00250 分析№107-00250 | 107-00250 | 分析の結果、摩耗の安定が確認され、潤滑油も継続使用可能と判断します。これらのことは、前回に比較して、計数汚染度は等級に変化がないことSOAP／D-SOAPの鉄濃度に変化がないこと異常摩耗の早期発見パラメータであるフェログラフィーのIs値が.と良好の範囲にあること以上のことから判断しました。は良好と判断します。粘度は良好と判断します。粘度は.mm/sと新油値mm/sに比較して、粘度変化率は+％で、当社推奨の管理限界値である±％以内にあり、良好と判断します。水分は良好と判断します。水分は.ppmと当社推奨の管理限界値の以下であり、良好と判断します。全酸価は良好と判断します。全酸価は.mgKOH/gと新油値以内にあり、良好と判断します。IRの結果、良好と判断します。IRの結果、油劣化の兆候を示すカルボン酸の吸収が確認されていないことから、良好と判断します。RBOTの結果、良好と判断します。RBOTはminと当社推奨の管理限界値のmin以上であり、良好と判断します。は良好と判断します。計数汚染度は良好と判断します。計数汚染度はNAS級と当社推奨の管理限界値のNAS級以内であり、良好と判断します。重量汚染度は良好と判断します。重量汚染度は.mg/mlと当社推奨の管理限界値のmg/ml以内であり、良好と判断します。機器の潤滑状態機器の潤滑状態は正常と判断します。SOAPの結果は良好です。SOAPの結果、ニッケルがppm、油の添加剤成分であるリンが、外部から混入したと思われるナトリウムがppm検出されました。D－SOAPの結果は良好です。D－SOAPの結果、外部から混入したと思われるカルシウム、ナトリウムが共に検出されました。フェログラフィーの結果は良好です。異常摩耗の早期発見パラメータであるフェログラフィーのIs値が.と良好の範囲にあり、潤滑状態は良好と判断します。
報告№109-09136 報告№111-00681 | 分析№109-001160 分析№111-003473 | 111-003473 | 潤滑油は継続使用可能な状態にあると判断します。前回同様に粘度、全酸価、IR、RBOTの各データは良好でした。尚、RBOTは、前回に比較して大きな値であり減少傾向は確認されませんでした。このことから、酸化防止剤の消耗は確認されず、この油は継続使用可能な状態にあると判断できました。本試料油の添加剤は、一般に、タービン油に比較して極圧添加剤や摩耗防止剤などの濃度が高く、この影響でRBOT試験の結果が変動する傾向があります。そのため、ギヤ油の余寿命の評価をタービン油と同等の精度で得るには、RBOTの結果に加え、粘度、全酸価、IRなどのデータを総合的に判断することが必要です。前回同様に水分は良好でした。
報告№109-6510 報告№109-6510 | 分析№109-00205 分析№109-00207 | 109-00207 | 軸受の潤滑状態精点Aを実施し、前回データと照合した結果、油中粒子の減少が確認されています。油中の粒子濃度は、油膜破断による発生や、油槽内などでの沈降が均衡したところで一定、いわゆる平衡状態になりますが、このバランスが崩れると増加する場合と減少する場合とに分かれます。増加した場合は、発生と減少の均衡が崩れ、摩耗の発生や外部混入が始まったことを示し、またこれとは反対に、減少した場合は発生量が減少しているか、或いは、減少量が大きくなっていることを示し、特に減少は、汚染状態や潤滑状態が良好であることを示唆しています。本軸受では、油中の粒子が減少する要因となるフィルタ類は設置されておらず、濾過による減少は考えられませんので、油中の摩耗粒子が減少したのは、摩耗粒子がほとんど発生せず、油槽内部での沈降があったためと考えられます。以上のことから、本軸受は摩耗の進行がなく、潤滑状態は安定した状態にあったものと判断します。これらのことは、前回に比較して、計数汚染度はランク減少し、SOAP／D-SOAPの鉄および錫濃度に変化がないこと異常摩耗の早期発見パラメータであるフェログラフィーのIs値がのマイナス乗と良好の範囲にあること以上のことから判断しています。潤滑油の基本特性潤滑油の基本特性は、良好の範囲にあることから、本試料油は継続使用可能と判断します。
報告№109-09136 報告№111-00678 | 分析№109-001160 分析№111-003456 | 111-003456 | 潤滑油および対象設備は継続使用可能な状態にあると判断します。操作油の汚染度は、弁類の動作不良を判断するパラメータとして重要ですが、本試料油の場合は良好な汚染度として判断する上限にありました。そのため、直ちに弁類の動作障害が発生するなどの異常な状態になるとは思われませんが、可能であればNAS級以上になるように濾過を検討してください。濾過今後、バルブ類の動作障害やフィルタおよびストレーナの目詰まりが発生することが懸念されるため、可能であれば濾過を推奨します。定期的な分析疲労摩耗の進行を監視するため、定期的に分析を実施し、摩耗の進行状況を確認することを推奨します。新油との比較による評価を示す粘度、全酸価、IR、RBOTの各データは新油データを基準として評価しています。今回は油名が不明であったため判断できませんでしたが、今後評価する場合は、充填用に新油を同時に分析することをご検討下さい。最適な採油方法本試料油は、機器停止中に給油口から採油されています。機器が停止している状態では、別紙油中粒子の沈降の影響に示すように油槽内で撹拌がなくなり固形物が沈降するため、油中汚染度は低くなると推定されます。今後の採油は、極力運転中もしくは停止直後の油槽中層部から実施されることを推奨します。フェログラフィー異常摩耗の早期発見パラメータとして摩耗粒子を定量化して評価するフェログラフィーのIs値は、潤滑状態が正常なのマイナス乗でした。摩耗粒子の形態で比較的多く観察された粒子は、潤滑状態が正常な場合に発生する摩耗粒子繰返し応力を受けて発生する疲労摩耗粒子でした。これらの摩耗粒子が観察された場合、潤滑部で発生している摩耗形態は、正常なマイルド摩耗疲労による疲労摩耗であることが分かります。Iカップリング発光分光分析供試の潤滑油を分析した結果、検出された金属元素は、SOAPの結果表に示すように、鉄、リン、亜鉛、カルシウム、ナトリウムでした。検出されたこれらの金属元素から発生箇所を推定すると鉄、亜鉛・シリンダ内壁・ポンプ等リン・オイル添加剤カルシウム、ナトリウム・外部混入異物であると思われます。このうち、機械部品が摩耗したと思われる元素はのグループです。計数汚染度はやや高い値でした。フィルタ表面の異物観察で鉄錆、砂等が観察されたことから、汚染度が高い要因は、摩耗と外部混入異物の影響と思われます。水分、IRの各データは良好でした。尚、粘度、全酸価、RBOTは、油名が不明であったため、新油データとの比較ができず評価できませんでした。
報告№107-4530 報告№107-0286 | 分析№107-01164 分析№107-01517 | 107-01517 | 分析の結果、計数汚染度がNAS級と当社推奨の管理限界値に到達していました。SOAP／D－SOAPで鉄が検出され、摩耗粒子形態観察およびフィルタ写真で鉄錆等の異物が見られたことから、汚染度が高い要因は、シリンダ内壁の摩耗および外部から混入した異物の影響と考えられました。今後汚染度が上昇した場合、バルブ類の動作障害やフィルタの目詰まりが発生することが懸念されます。NAS級となった時点で濾過が必要となるため、定期的に分析を実施し、汚染および摩耗の進行状況を確認することを推奨します。一方、SOAPで鉛、銅が多く検出されました。これらの元素は金属成分が油に溶出したものと思われます。鉛が溶出した箇所は、鉛パッキンを使用している部分などがあれば、この鉛パッキンが溶出したと考えられ、銅の場合は、油の添加剤成分である亜鉛系添加剤と銅を使用した箇所が反応して溶出することが考えられます。特に、銅は濃度が以上になった場合、別添資料鉱油の酸化に対する金属触媒の影響に示すとおり油の劣化速度が加速しますので、銅濃度は以下で管理されることを推奨します。銅濃度が増加傾向を示すような場合、油種の変更が必要と思われます。これらのことは、計数汚染度がNAS級と当社推奨の管理限界値に到達していたこと摩耗粒子形態観察およびフィルタ写真で鉄錆が観察されたことSOAP／D－SOAPで鉄が検出され、SOAPで鉛、銅が多く検出されたこと以上のことから判断しました。
報告№109-09554 報告№109-09554 | 分析№109-003453 分析№109-003453 | 109-003453 | ・摩耗状態SOAP／D－SOAPの結果、前回同様に潤滑油中からは摩耗により発生した鉄および銅が検出されました。粒子観察の結果から、疲労摩耗粒子、銅合金が観察されたことから、潤滑部分で発生している摩耗形態は疲労摩耗であることが分かりました。現在のところ、転がり軸受寿命の指標としているフレーキングで発生する摩耗粒子は観察されなかったことから潤滑状態は安定していると判断できます。異常摩耗の早期発見パラメータであるフェログラフィーのIs値は、前回のの乗から、今回はの乗に桁上昇したものの、本機の回転数はrpmときわめて低速であることから、潤滑状態が急変し異常摩耗に進展することはないと推定されます。・汚染度計数汚染度は前回のNAS級以上からNAS級にランク減少したものの、以前として高い値でした。汚染度が高い要因は、摩耗によるものと思われます。・粘度、水分、全酸価、IRの各データは前回同様に良好の範囲にありました。結論現在のところ、潤滑油および軸受は継続使用可能な状態にあると判断できますが、以下に示す対策が必要になると思われます。本機は、回転数がrpmときわめて低速であることから、潤滑状態が急変し異常摩耗に進展することはないと推定されますが、今後も疲労摩耗の進行を監視するため、定期的に分析を実施し、摩耗の進行状況を確認することを推奨します。次回分析の時期を理論的に求めたところ、最短で約時間となります。この時間は、油中汚染物が均一になるために必要とする時間であり、この時間を経過すれば、再分析の結果から状態の傾向を確認することが可能となりますので、これを参考に次回分析時期を検討されることを提案します。
報告№109-09136 報告№111-00053 | 分析№109-001160 分析№111-000275 | 111-000275 | 更油からの使用時間をもとに潤滑油の余寿命を評価したところ、潤滑油は次回定検まで使用可能と判断できました。次回定検時に更油を実施しない場合は、酸化安定度を知るための分析を実施し、余寿命を確認することを推奨します。酸化安定度はminであり、当社推奨の管理限界値のmin以上であることから、良好と判断します。
報告№108-6005 報告№108-0047 | 分析№108-00106 分析№108-00251 | 108-00251 | 、汚染度、軸受の潤滑状態を確認する。今回の採油は、対象設備の停止中に排油口から実施しているため、油循環中に採油した場合に比較し、油中粒子の沈降の影響を受け、分析データが高濃度に出る可能性があります。今回の分析は以上のことを踏まえて結果を検討しました。分析の結果、SOAP／D－SOAPで鉄が多く検出されたものの、摩耗粒子の形態観察でマイルドな摩耗状態で発生する微小な摩耗粒子が支配的であることから、ギヤ歯面および転がり軸受の潤滑状態は正常な状態であり、本減速機は継続使用可能と判断します。一方、を示す粘度、IRを除く項目は良好でした。粘度はmm/sと新油のmm/sに比較して変化率が+％となり、当社推奨の管理限界値を大きく超えていました。IRの結果で新油と異なるピークが確認されたことから、油名が違うか、或いは、異種油の混入が考えられました。油名については、お客様からの情報によると間違いはないことから、異種油の混入と思われます。減速機構内で異種油を使用している箇所は、転がり軸受のグリースがあります。このグリースが油中に混入し、潤滑油と混ざり、粘度が上昇した可能性が考えられました。現在使用している油は適正な粘度ではないため、更油を実施することを推奨します。尚、上述しましたように、今回の採油は停止中の採油であるため、運転中の採油に比較して汚染度は高目に出ている可能性があります。次回採油のタイミングは、粒子の沈降の影響を極力抑え、油中粒子が均一な分散状態に近い状態で採油が実施できるように、対象設備の運転中、または停止直後に採油を実施されることを推奨します。
報告№109-09183 報告№109-09183 | 分析№109-001456 分析№109-001456 | 109-001456 | 油清浄機の出口配管から採油を実施したサンプルを分析した結果、計数汚染度を除く項目は良好でした。計数汚染度がNAS級と油清浄機出口配管から採油したサンプルとしては高く、油清浄機の濾過効率が低下している可能性がありますので点検が必要と考えます。を示す以下の各項目は、全て良好の範囲にありました。粘度は良好と判断します。粘度はmm/sと新油値mm/sに比較して粘度変化率は+％で、当社推奨の管理限界値である±％以内にあり、良好と判断します。全酸価は良好と判断します。全酸価は.mgKOH/gと新油値.mgKOH/g以下であり、良好と判断します。RBOTは良好と判断します。RBOTの結果、当社推奨の管理限界値min以上あり、良好と判断します。色相はLでした。色相の結果、Lでした。計数汚染度は、NAS級と油清浄機が設置されている系統においては高く、NAS級以上の清浄度で管理されることを推奨します。水分は良好と判断します。水分はppmと当社推奨の管理限界値の以下であり、良好と判断します。計数汚染度は汚染されていました。計数汚染度は、NAS級と油清浄機が設置されている系統においては高く、NAS級以上の清浄度で管理されることを推奨します。重量汚染度は良好と判断します。重量汚染度は.mg/mlと当社推奨の管理限界値のmg/ml以内にあり、良好と判断します。
報告№109-09094 報告№112-00124 | 分析№109-000870 分析№112-000430 | 112-000430_旧 | 潤滑油および対象設備は継続使用可能な状態にあると判断します。はフェログラフィーおよびSOAP-Tの結果から総合的に判断した結果、正常な状態にあると考えられます。フェログラフィー【定量分析：Is値】Is値は異常摩耗の早期発見パラメータのつで、摩耗粒子を定量化するために用います。今回のIs値はのマイナス乗と低い値でした。フェログラフィー【定性分析：摩耗粒子および摩耗形態観察】分析結果から比較的多く観察された粒子は、以下の通りでした。正常な摩耗粒子・潤滑状態が正常なマイルド摩耗により発生。Iカップリング発光分光分析【SOAP-T】検出された金属元素から発生箇所を推定すると、以下の通りでした。亜鉛・軸受等．水分、計数汚染度、重量汚染度は共に良好でした。．粘度、酸価、IR、RBOTの各データは良好でした。尚、RBOTがminと新油値のminに比較してmin減少していました。このまま継続使用した場合、この減少傾向から限界値に到達するのは、別紙図RBOTの減少傾向に示すように年月と推定されました。残りの継続使用期間は、約年ヶ月であると予測されます。≪状態監視とパラメータ≫分析の目的および各分析のパラメータは以下の通りです。特性低下目的：油の分析結果から、や劣化傾向ならびに添加剤の消耗程度、残存寿命などを確認する。粘度JISK酸価JISK赤外線吸収スペクトルJISK酸化安定度試験JISK汚染目的：油の分析結果から、砂塵あるいは水・異種油などによるや、異物混入の有無を確認する。水分JISK計数汚染度JISB重量汚染度JISB光学顕微鏡観察摩耗目的：油中の摩耗粒子を分析する事により、回転・摺動部の潤滑状態、摩耗劣化の程度、余寿命などを解析する。摩耗診断電子顕微鏡観察JISKX線マイクロアナリシス油中金属濃度JISK≪分析結果≫特性低下粘度：良好粘度値mm/sの新油値mm/sに対する変化率は+.％であり、当社推奨の管理限界値±％以内に留まっています。酸価：良好酸価.mgKOH/gは新油値の.mgKOH/g以内にあることから、問題は無いと判断します。赤外線吸収スペクトル：良好酸化安定度試験：良好酸化安定度試験の結果、数値minは当社推奨の管理限界値min以上に留まっており、現時点での使用は可能と判断します。汚染水分：良好水分値ppmは当社推奨の管理限界値以内に留まっています。計数汚染度：良好計数汚染度はNAS級と当社推奨の管理限界値NAS級以内にあります。重量汚染度：良好重量汚染度は.mg/mlと当社推奨の管理限界値mg/ml以内にあります。光学顕微鏡観察：良好光学顕微鏡写真は捕捉された汚染物の量は少なく、スラッジは確認されませんでした。摩耗摩耗診断：良好摩耗診断の結果、異常摩耗の早期発見パラメータであるIs値がのマイナス乗と良好の範囲にあることから、潤滑状態は正常と判断します。電子顕微鏡観察・X線マイクロアナリシス：今回は実施していません。油中金属濃度：良好油中金属濃度の結果、亜鉛が検出されたものの、良好と判断します。
報告№109-09136 | 分析№109-001160 | 113-002905 | 分析の結果、粒子サイズが～μmの疲労摩耗粒子が観察されたことから、フレーキングが発生し、潤滑状態が厳しくなっている可能性があります。今後、比較的短い周期での分析による傾向監視を推奨します。異常摩耗の早期発見のパラメータであるIs値は、レベルと高い値でした。また、フェログラフィーの摩耗形態観察で粒子サイズが～μmの疲労摩耗粒子が観察されました。観察された粒子はフェログラフィーの熱処理によって青色となっていることから、ベアリング鋼であると推定されます。
報告№107-4508 報告№107-0115 | 分析№107-00526 分析№107-00612 | 107-00612 | 前回の分析結果で、濾過後の汚染度がNAS級とやや不良領域にあり、濾過前のNAS級よりもランク増加していたため、再度採油および分析を推奨した。再度分析を実施し、汚染度を確認する。臨時分析・濾過前の試料油を分析した結果、前回濾過後のNAS級に比較して、今回NAS級と非常に良好の範囲にあり、その他の各データも良好の範囲にあることから、この油は継続使用可能と判断します。
報告№109-09258 報告№109-09258 | 分析№109-001951 分析№109-001951 | 109-001951 | 潤滑油および軸受は継続使用可能な状態にあるものの、汚染度が高いことから、障害発生予防のため油槽内のフラッシングと更油を推奨します。は良好と判断します。粘度粘度はmm/sと新油値mm/sに比較して、粘度変化率は+.％で、当社推奨の管理限界値である±％以内にあり、良好と判断します。水分は.ppmと当社推奨の管理限界値の以下であり、良好と判断します。全酸価全酸価は.mgKOH/gと新油値.mgKOH/g以内にあり、良好と判断します。IRIRの結果、油劣化の兆候を示すカルボン酸の吸収が確認されず、且つ、新油のスペクトルパターンとほぼ一致していることから、良好と判断します。計数汚染度は当社推奨の管理限界値を超えていました。計数汚染度計数汚染度はNAS級と当社推奨の管理限界値のNAS級に到達していました。重量汚染度は.mg/mlと当社推奨の管理限界値のmg/ml以内にあり、良好と判断します。粒度分布粒度分布は、分布範囲は.～.μmにあり、.μmにピークが確認されました。機器の潤滑状態摩耗粒子診断の結果、フレッティングにより発生する赤錆、外部から混入したと思われる鉄錆、砂等が比較的多く観察されました。SOAPによる油中金属濃度SOAPによる油中金属濃度の結果、外部から混入したと思われる亜鉛、ケイ素が検出されました。SOAPによる油中金属濃度SOAPによる油中金属濃度の結果、鉄、外部から混入したと思われる亜鉛、カルシウム、ナトリウムが検出されました。摩耗粒子診断異常摩耗の早期発見パラメータであるIs値がの乗とやや高く、摩耗粒子の形態観察の結果、フレッティングにより発生する赤錆、外部から混入したと思われる鉄錆、砂等が比較的多く観察されました。SEM・XMA摩耗粒子診断で観察された粒子をSEM・XMAで詳細に観察した結果、鉄、マンガンを含む粒子が観察されました。
報告№106-6023 報告№106-4556 | 分析№106-00388 分析№106-01576 | 106-01576 | トライボ診断の結果、増速機は継続使用可能な状態にあると判断できるものの、スラッジや摩耗粒子の増加が確認されており、ストレーナの目詰まり発生に注意が必要である。分析の結果、前回に比較して重量汚染度がmg/mlからmg/mlに上昇して高い値を示していた。重量汚染度の上昇原因となっている汚染物は、添加剤成分のモリブデン、マグネシウム、亜鉛、リンがスラッジとして析出し、これに摩耗で発生した鉄、銅などが混合して粘性のあるスラッジになっていると推定された。これらのことは、異常摩耗の早期発見パラメータである潤滑状態指数はの乗とやや高いものの、摩耗の形態はマイルド摩耗と呼ぶ比較的小さな粒子が大勢を占めること計数汚染度は当社推奨の管理限界値に到達し、重量汚染度がmg/mlと高い値を示し、フィルタ表面が茶褐色になっていること油中金属濃度の結果、ギヤやベアリングなどの鉄系材料の摩耗、モリブデン、マグネシウム、亜鉛、リンなどの添加剤の析出が検出されたこと以上のことから判断した。
報告№102-6153 | 分析№102-02803 | 102-02803 | 濾過前の試料油を分析した結果、計数汚染度がD級とやや不良、重量汚染度がmg/mlが検討・処置領域にありました。摩耗粒子形態観察で、銅合金が多く見られ、D－SOAPで、鉄及び銅が検出されていることから、汚染要因は、サーボシリンダ内壁とピストンロッド摺動部のブッシュの摩耗によるものと考えられました。以上のことから計画通り濾過を実施されることを推奨します。これらのことは、計数汚染度がD級とやや不良、重量汚染度がmg/mlと検討・処置領域にあり、異常摩耗の早期発見パラメータであるIs値がの乗と良好の範囲にあるものの、摩耗粒子形態観察で、銅合金がやや多く見られ、D－SOAPで鉄及び銅が比較的多く検出されたことから判断します。
報告№107-0366 報告№110-00153 | 分析№107-01900 分析№110-000632 | 110-000632 | 濾過前の試料油を分析した結果、前回に比較してRBOTがminからminにmin減少していました。本試料油をこのまま継続使用した場合、この減少傾向から限界値に到達するのは、別紙図RBOTの減少傾向に示すように年月と推定されました。今後、酸化防止剤が減少することで基油の劣化が進行することが予想されます。これらの障害発生に対する弊害を勘案の上、ヶ月後に再度分析を実施し、油の劣化状況を確認することを推奨します。また、その結果でRBOT値がminを下回った場合は更油を計画されることを推奨します。
報告№107-4543 報告№107-4543 | 分析№107-02132 分析№107-02136 | 107-02136 | トライボ診断の結果、水分がppmと当社推奨の管理限界値を大きく超えていました。今後、発錆予防のため水分除去を実施することを推奨します。水分は当社推奨の管理限界値を大きく超えていました。粘度は良好。粘度は.mm/sと新油値mm/sに比較して、粘度変化率は-％で、当社推奨の管理限界値である±％以内にあり、良好と判断します。粘度はmm/sでした。粘度はmm/sでした。粘度指数はでした。粘度指数はでした。水分は当社推奨の管理限界値を超えていました。水分はと当社推奨の管理限界値のを超えていました。全酸価は良好。全酸価はmgKOH/gと新油値mgKOH/g以内であり、良好と判断します。
報告№103-4027 | 分析№103-03043 | 103-03043 | 分析の結果、外部から混入した砂、鉄錆等の異物が多く確認されました。これらの異物が軸受摺動面に噛み込み、摩耗が進行することが懸念されるため、油濾過を実施し一度清浄にされることを推奨します。尚、濾過実施の有無にかかわらず、摩耗の進行が懸念されるため、運転再開後～ヶ月を目安に再度分析を実施し、摩耗の進行状況を確認することを推奨します。これらのことは、を示す計数汚染度がNAS級と高い値を示していることD-SOAPの鉄がppm検出されていること異常摩耗の早期発見パラメータであるフェログラフィーのIs値がの乗とやや高く、摩耗粒子の形態観察の結果、外部から混入した砂、鉄錆等の異物が多くみられたこと以上のことから判断しました。
報告№109-09136 報告№109-09632 | 分析№109-001160 分析№109-003836 | 109-003836 | ・摩耗状態SOAP／D－SOAPの結果、潤滑油中からは摩耗により発生した鉄および銅が検出されました。検出された金属は、粒子観察の結果から疲労摩耗粒子で、これ以外に局部的に高圧・高温となる場合に発生するフリクションポリマや外部から混入したと思われる鉄錆、樹脂等も比較的多く観察されました。これらのことから、潤滑部で発生している摩耗形態は疲労摩耗であることが分かりました。転がり軸受寿命の指標としている摩耗粒子も観察されなかったことから、フレーキングは発生しておらず、本軸受は継続使用可能な状態あると判断できるものの、異常摩耗の早期発見パラメータであるフェログラフィーのIs値が高いの乗と高い範囲にあることから、潤滑状態は厳しい状態であると思われます。フリクションポリマは、潤滑油が軌道面で高圧下に押し込められ高圧状態になると同時に、圧縮熱も発生して高温状態になります。その結果、潤滑油が重合して発生することが知られています。そのため、高圧高温状態の解消がなされなければ、潤滑油は劣化する場合があります。・汚染度計数汚染度はNAS級以上と汚染されていました。フィルタ表面の異物観察で鉄錆等が観察されたことから、汚染度が高い要因は、摩耗と外部混入異物の影響と思われます。・粘度、水分、全酸価、IRの各データは良好でした。潤滑油および軸受は継続使用可能な状態にあると判断できますが、以下の対策が必要です。今後、疲労摩耗等の進行、油劣化の進行を監視するため、定期的に分析を実施し、摩耗の進行状況および油の劣化状況を確認することを推奨します。次回分析の時期を理論的に求めたところ、最短で約時間となります。この時間は、油中汚染物が均一になるために必要とする時間であり、この時間を経過すれば、再分析の結果から状態の傾向を確認することが可能となりますので、これを参考に次回分析時期を検討されることを提案します。
報告№107-4530 報告№107-6023 | 分析№107-01164 分析№107-01829 | 107-01829 | 今回の採油は、機器停止中にドレンバルブから実施しているため、油循環中に採油した場合に比較し、油中粒子の沈降の影響を受け、分析データが高濃度に出る可能性があります。今回の分析は以上のことを踏まえて結果を検討しました。分析の結果、高濃度の部分を採油したにもかかわらず、全てのデータが良好の範囲にありました。このことから、機器の潤滑状態は正常であり、この油は継続使用可能と判断します。尚、上述しましたように、今回の採油は停止中の採油であるため、循環中の採油に比較してデータが高目に出る可能性があります。これは、運転中の採油であったなら今回データより低い値になることが考えられます。次回採油は、粒子の沈降の影響を極力抑え、油中粒子が均一な分散状態に近い状態で採油が実施できるように、主機運転中、または停止直後に採油を実施されることを推奨します。
報告№104-0294 報告№104-8052 | 分析№104-02199 分析№104-02517 | 104-02517 | 分析の結果、本軸受は継続使用可能な状態にあると判断します。このことは、鉄濃度から計算したフレーキングの発生面積が内輪軌道面の面積の凡そ.％であること。異常摩耗の早期発見パラメータであるIs値がのマイナス乗と良好の範囲にあり、ベアリング軌道面から発生した摩耗粒子はマイルドな潤滑状態で発生した摩耗粒子であり潤滑状態は良好な状態で進行していると考えられること。以上のことから判断しました。
報告№109-09136 報告№111-00444 | 分析№109-001160 分析№111-002048 | 111-002048 | 対象設備は継続使用可能な状態にあると判断します。但し、粘度の低下および水分濃度の上昇が確認され、さらに摩耗の進行を傾向監視するため、以下の対策を推奨します。更油粘度低下が確認されており、油膜切れなどによる摩耗の発生が懸念されます。さらに水分の影響により金属表面で腐食摩耗が発生し、発生した鉄錆等の粒子が潤滑部に噛み込み摩耗が進行することがありますので、更油を推奨します。定期的な分析切削摩耗の進行を監視するため、定期的に分析を実施し、摩耗の進行状況を確認することを推奨します。新油との比較による評価を示す粘度、塩基価のデータは新油データを基準として評価しています。今回は当社に新油データがなかったため判断できませんでしたが、今後評価する場合は、充填用に新油を同時に分析することをご検討下さい。フェログラフィー異常摩耗の早期発見パラメータとして摩耗粒子を定量化して評価するフェログラフィーのIs値は、潤滑状態が厳しいの乗でした。摩耗粒子の形態で比較的多く観察された粒子は、潤滑状態が正常な場合に発生する摩耗粒子異物の噛み込みにより発生する切削粒子局部的に高圧・高温となる場合に発生するフリクションポリマでした。これらの摩耗粒子が観察された場合、潤滑部で発生している摩耗形態は、正常なマイルド摩耗異物による切削摩耗であり、そして局部的ではあるものの高圧・高温の箇所が発生していることも分かります。切削摩耗は、他の摩耗形態に比較して摩耗進行速度が速く注意が必要で、定期的なトライボ診断による状態監視が必要と考えます。切削摩耗の原因となる混入異物が残留している場合、この異物により切削摩耗が継続して発生する可能性があります。フリクションポリマは、潤滑油が摺動面に押し込められ高圧状態になると同時に、圧縮熱により高温状態になった結果、基油自身が重合反応を起こし生成することが知られています。そのため、高圧高温状態の解消がなされなければ、潤滑油の劣化が進行し、粘度上昇に因る潤滑異常に進展する場合があります。Iカップリング発光分光分析供試の潤滑油を分析した結果、検出された金属元素は、SOAPの結果表に示すように、鉄、鉛、銅、錫、リン、亜鉛、カルシウム、バリウム、アルミニウム、ナトリウム、マグネシウムでした。検出されたこれらの金属元素から発生箇所を推定すると鉄、鉛、銅、錫・エンジン部品リン、亜鉛、カルシウム・オイル添加剤バリウム、アルミニウム、ナトリウム、マグネシウム・外部混入異物であると思われます。このうち、機械部品が摩耗したと思われる元素はのグループです。カルシウムなどの析出SOAP-Tでカルシウムがppm検出されました。この影響については、別紙カルシウムなどの析出をご覧ください。計数汚染度はNAS級以上と汚染されていました。摩耗粒子の形態観察から汚染度が高い要因は、摩耗と外部混入異物の影響と思われます。粘度粘度はmm/sと新油カタログ値のmm/sに比較して、粘度変化率は-.％で、当社推奨の管理限界値である±％を超えていました。ディーゼルエンジンオイルの粘度低下は、別紙内燃機関における粘度の低下を御覧下さい。水分はと当社推奨の管理限界値を超えていました。今後、水分の影響でエンジン内部に錆が発生し、その影響で摩耗が発生する懸念があります。塩基価はmgKOH/gと新油カタログ値のmgKOH/gに比較して高く、良好と判断します。
報告№105-5016 | 分析№105-01354 | 105-01354 | 分析の結果、軸受軌道面でやや厳しい金属接触が発生していることがわかりました。現時点での金属接触による摩耗への影響は少ないと思われますが、今後、更に摩耗が進行する場合がありますので、念のため、ヶ月後に再度分析を実施し、摩耗の進行状況を確認することを推奨します。これらのことは、前回に比較して、異常摩耗の早期発見パラメータであるフェログラフィーのIs値がの乗から乗に桁減少しているものの、ベアリング軌道面で、金属接触が厳しい場合に発生する摩耗粒子、疲労により発生した摩耗粒子が観察されたこと以上のことから判断しました。尚、SOAPの鉄濃度がppm、油量リットルから摩耗体積を計算すると.mmとなります。この体積からベアリング軌道面の摩耗面積を検討し、この情報を傾向管理する必要がありますので、ベアリング番号をお知らせ下さい。
報告№108-0030 報告№108-0070 | 分析№108-00153 分析№108-00377 | 108-00377 | 、汚染度、軸受の潤滑状態を確認する。分析の結果、摩耗粒子の形態観察で外部から混入したと思われる鉄錆、砂がやや多く観察されました。現在のところ、全てのデータが良好であることから、潤滑状態は正常であるものの、今後、これらの異物が軸受摺動面に噛み込み摩耗が進行することが懸念されるため、念のため、ヶ月以内に再度分析を実施し、汚染度および摩耗の進行状況を確認することを推奨します。これらのことは、異常摩耗の早期発見パラメータであるフェログラフィーのIs値がの乗と良好の範囲にあるものの、摩耗粒子の形態観察の結果、外部から混入したと思われる鉄錆、砂がやや多く観察されたこと以上のことから判断しました。
報告№109-09094 報告№111-00372 | 分析№109-000870 分析№111-001681 | 111-001681 | は良好と判断します。尚、RBOTがminと新油値のminに比較してmin減少していました。このまま継続使用した場合、この減少傾向から限界値に到達するのは、別紙図RBOTの減少傾向に示すように年月と推定されました。残りの継続使用期間は、約年ヶ月であると予測されます。潤滑油は継続使用可能な状態にあると判断します。≪状態監視とパラメータ≫分析の目的および各分析のパラメータは以下の通りです。特性低下目的：油の分析結果から、や劣化傾向ならびに添加剤の消耗程度、残存寿命などを確認する。粘度JISK全酸価JISK赤外線吸収スペクトルJISK酸化安定度試験JISK汚染目的：油の分析結果から、砂塵あるいは水・異種油などによるや、異物混入の有無を確認する。水分JISK計数汚染度JISB重量汚染度JISB光学顕微鏡観察摩耗目的：油中の摩耗粒子を分析する事により、回転・摺動部の潤滑状態、摩耗劣化の程度、余寿命などを解析する。摩耗診断電子顕微鏡観察JISKX線マイクロアナリシス油中金属濃度JISK≪分析結果≫特性低下粘度：良好粘度値mm/sの新油値mm/sに対する変化率は+.％であり、当社推奨の管理限界値±％以内に留まっています。全酸価：良好全酸価は新油値の.mgKOH/gに比較し高くはあるものの、有機物・有機化合物試験の結果で油劣化の兆候を示すカルボン酸の吸収が見られないことから問題は無いと判断します。赤外線吸収スペクトル：良好酸化安定度試験：良好酸化安定度試験の結果、数値minは当社推奨の管理限界値min以上に留まっており、現時点での使用は可能と判断します。汚染水分：良好水分値.ppmは当社推奨の管理限界値以内に留まっています。計数汚染度：今回は実施していません。重量汚染度：今回は実施していません。光学顕微鏡観察：今回は実施していません。摩耗摩耗診断電子顕微鏡観察・X線マイクロアナリシス：今回は実施していません。油中金属濃度：今回は実施していません。
報告№105-0186 | 分析№105-01262 | 105-01262_○ | トライボ診断により、機器軸受の潤滑状態、潤滑油の劣化状態を診断することを目的としました。分析の結果、観察された摩耗粒子には、油膜切れを起こして発生した凝着摩耗が若干見られるものの、分析結果から求めた機器の潤滑状態、潤滑油の性状が共に良好である事から現在の潤滑状態は良好な潤滑状態にあると判断します。前回と今回の分析結果からメタルの摩耗速度を判断するため、下式で摩耗速度を求め、現時点における平均的な摩耗深さを求めたところ、摩耗の深さは軸受表面から.μmであることが推定されました。y＝×-x＋.・ここでy：平均的な摩耗深さx：運転時間本軸受がこの摩耗速度で、摩耗の限界に到達する時間、いわゆる限界使用時間を試算すると、軸受の表面粗さをsとした場合の余寿命は約万時間になると推定され、摩耗速度が非常に小さいことから潤滑状態は良好な潤滑状態であることがわかります。尚、現在の潤滑状態は、非常に小さな領域の油膜切れで発生している凝着摩耗が若干観察された事から正常であると思われますが、潤滑状態が変わり摩耗形態に変化が生じた場合、摩耗速度も大きくなることもありますので定期的にトライボ診断を実施し、摩耗の進行速度を監視することが必要と判断します。
報告№109-09136 報告№112-00498 | 分析№109-001160 分析№112-002076 | 112-002076 | 潤滑油は継続使用可能な状態にあると判断します。但し、今後も軸受メタルの摩耗の進行を傾向監視するため、以下の対策を推奨します。ヶ月以内に分析軸受メタルの摩耗の進行を監視するため、ヶ月以内に再分析を実施し、分析データによる摩耗の進行状況を確認することを推奨します。軸受メタルの情報提供今後軸受メタルの摩耗が進行した場合、摩耗程度を評価する必要がありますので、次回分析時には、メタルサイズ、回転数、直近のメタル交換からの運転時間をお知らせください。はフェログラフィーおよびSOAP／D-SOAPの結果から総合的に判断した結果、やや厳しい状態にあると考えられます。フェログラフィー【定量分析：Is値】Is値は異常摩耗の早期発見パラメータのつで、摩耗粒子を定量化するために用います。前回に比較してIs値はのマイナス乗から変化はなく、低い値でした。フェログラフィー【定性分析：摩耗粒子および摩耗形態観察】分析結果から比較的多く観察された粒子は、以下の通りでした。正常な摩耗粒子・潤滑状態が正常なマイルド摩耗により発生。Iカップリング発光分光分析【SOAP／D-SOAP】検出された金属元素から発生箇所を推定すると、以下の通りでした。銅、アンチモン、錫・軸受等ナトリウム・外部混入異物D-SOAPの結果、前回に比較して軸受メタルの主成分である錫がからppmに増加していることから、軸受メタルの摩耗が進行していることが分かりました。今後、さらに摩耗が進行した場合、軸受が焼損する恐れがありますので、注意が必要です。前回に比較して計数汚染度はNAS級から等級に変化はなく、良好でした。前回同様に粘度、水分、酸価、IRの各データは良好でした。
報告№109-09609 報告№109-09609 | 分析№109-003754 分析№109-003754 | 109-003754 | ・摩耗状態SOAP／D－SOAPの結果、前回同様に潤滑油中からは摩耗により発生した鉄が検出されました。検出された金属は、粒子観察の結果から金属接触が厳しい場合に発生するシビア粒子、疲労摩耗粒子でした。これらのことから、潤滑部で発生している摩耗形態が凝着摩耗疲労摩耗であることが分かりました。異常摩耗の早期発見パラメータであるフェログラフィーのIs値が前回のの乗から乗に桁上昇したものの、転がり軸受寿命の指標としている摩耗粒子も観察されなかったことから、フレーキングは発生しておらず、潤滑状態は安定しているものと判断します。・汚染度計数汚染度は前回同様のNAS級以上と汚染されていました。フィルタ表面の異物観察で鉄錆等が観察されたことから、汚染度が高い要因は、摩耗と外部混入異物の影響と思われます。・粘度、水分、全酸価、IRの各データは良好でした。潤滑油および軸受は継続使用可能な状態にあると判断できますが、以下の対策が必要です。本機は、回転数がrpmときわめて低速であることから、潤滑状態が急変し異常摩耗に進展することはないと推定されます。しかし、凝着摩耗等の進行が想定されるため、今後も定期的に分析を実施し、摩耗の進行状況を確認することを推奨します。次回分析の時期を理論的に求めたところ、最短で約時間となります。この時間は、油中汚染物が均一になるために必要とする時間であり、この時間を経過すれば、再分析の結果から状態の傾向を確認することが可能となりますので、これを参考に次回分析時期を検討されることを提案します。
報告№106-4577 報告№106-4577 | 分析№106-02443 分析№106-02443 | 106-02443 | 目的前回からの追跡調査を実施する。考察分析の結果、摩耗の安定が確認されたことから、現在のところ、転がり軸受およびギヤは継続使用可能と判断します。これらのことは、前回に比較して計数汚染度は等級に変化がないこと異常摩耗の早期発見パラメータであるフェログラフィーのIs値がと良好の範囲にあり、摩耗粒子形態観察の結果、μm以下のマイルドな摩耗粒子が多く観察されたことSOAP／D－SOAPの結果、鉄および銅濃度に大きな変化がないこと以上のことから判断しました。トライボ診断では、バックラッシの増加量を分析結果から計算できますので、構造が確認できる図面、ギヤの形式、歯形、モジュール、歯数、回転数、増速比、歯幅をお知らせ下さい。計算結果をご報告いたします。は良好と判断します。計数汚染度は良好と判断します。計数汚染度はNAS級と当社推奨の管理限界値のNAS級以内であり、良好と判断します。重量汚染度は.mg/mlでした。重量汚染度は.mg/mlでした。機器の潤滑状態現在のところ、転がり軸受およびギヤは継続使用可能と判断します。SOAPの結果、鉄および銅が検出されました。SOAPの結果、摩耗により発生した鉄および銅、油の添加剤成分であるリンが検出されました。D－SOAPの結果、鉄および銅が検出されました。D－SOAPの結果、摩耗により発生した鉄および銅、外部から混入した、カルシウム、ナトリウムが検出されました。フェログラフィーの結果、μm以下のマイルドな摩耗粒子が多く観察されました。異常摩耗の早期発見パラメータであるフェログラフィーのIs値がと良好の範囲にあり、摩耗粒子形態観察の結果、μm以下のマイルドな摩耗粒子が多く観察されました。粒度分布潤滑油粒子の粒度分布は、粒径分布の状態から潤滑状態を知る有効なパラメータとして高濃度な汚染状態に用いられます。しかし、今回測定した結果は、ミル潤滑油としては汚染度が非常に清浄であり診断に有効なデータは得られませんでした。そのため、粒子濃度は低く、汚染状態も正常であることが推定されました。
報告№102-0078 | 分析№102-00688 | 102-00688 | 分析の結果、計数汚染度、重量汚染度を除く項目は良好でした。計数汚染度は、NAS級と当社推奨の管理限界値を超えており、重量汚染度は、mg/mlと当社推奨の管理限界値を大きく超えていました。D－SOAPの結果、油の添加剤成分である亜鉛がppm検出されており、汚染要因は、油の添加剤成分が析出して発生したスラッジによるものと考えられました。スラッジは粘着性があり、貴工場の射出成形機でも、このスラッジが原因で圧油系統のトラブルが発生したことがあり、至急除去する必要があります。除去方法は、貴工場の射出成形機でも、数多く実績のある当社製清浄分散剤TS－の投与と濾過を実施されることを推奨します。尚、本設備のスラッジの発生量が多いのは、異種油を混合したことが影響しているものと思われます。TS－を投与することで配管内は清浄になりますので、その後、全量更油を実施されることを併せて推奨します。
報告№108-5071 報告№110-00233 | 分析№108-02721 分析№110-000890 | 110-000890 | 前回同様にを示す粘度、水分、全酸価、IRの各データは良好でした。泡立ち試験の結果は、-と新油値が-であるのに比較して高い値となっていたことから、消泡性能が低下していることが分かりました。今後の使用状況によっては油の酸化劣化が進行したり、ギヤ歯面およびベアリング軌道面で油膜切れが発生したりする場合があるため、消泡剤の添加による消泡性能の改善など何らかの対応が必要になると思われます。潤滑油は継続使用可能な状態にあるものの、今後は障害予防を目的に以下の対策を推奨します。消泡性能が低下した場合、ギヤ歯面での油膜形成に影響が出て摩耗の発生が進展することがあります。今後は消泡性能低下の影響により摩耗が進展する可能性がありますので、フェログラフィーおよびSOAPを追加するとともに、分析周期を短縮して傾向監視を強化することを推奨します。泡立ち試験の結果、消泡性能が低下していることが確認されました。粘度粘度は.mm/sと新油値mm/sに比較して、粘度変化率は+.％で、当社推奨の管理限界値である±％以内にあり、良好と判断します。泡立ち試験泡立ち試験は-と新油に比較して高い値でした。水分はppmと当社推奨の管理限界値の以下であり、良好と判断します。全酸価全酸価は.mgKOH/gと新油値.mgKOH/g以内にあり、良好と判断します。IRIRの結果、新油スペクトルに比較して変化はなく、且つ、油劣化の兆候を示すカルボン酸の吸収が確認されていないことから、良好と判断します。
報告№103-6103 | 分析№103-01962 | 103-01962 | 濾過前の試料油を分析した結果、軸受メタルの摩耗が確認されました。摩耗粒子形態観察の結果、金属接触が厳しい場合に発生するシビア粒子、摩擦熱が高い場合に発生する黒錆が多く見られ、軸受摺動面で油膜切れが発生していたことが分かりました。D-SOAPで、鉄が、メタルの主成分である錫が、銅が検出されていたことから、メタルの摩耗と銅を使用した箇所の摩耗が発生していると考えられました。銅が検出されたのは、冷却水用配管、ダイヤル温度計の素子を止めている銅線等の銅を使用している箇所の摩耗が発生していると考えられました。銅を使用した箇所、例えば、冷却用配管であったとすると配管取付部に緩みが生じている場合も考えられます。緩みが生じたことで配管が振動し、継手部がはずれたり、銅配管に亀裂が生じるなど、冷却水の混入に至る場合がありますので、今後、銅濃度の監視と共に、水分濃度が上昇することと摩耗が進行することが懸念されました。又、汚染度が高く、この汚染粒子が軸受摺動面に噛み込み摩耗が進行することが懸念されるため、可能であれば濾過を実施されることを推奨します。又、濾過後ヶ月経過した時点で再度分析を実施し、汚染状況及び摩耗の進行状況を確認されることを併せて推奨します。これらのことは、異常摩耗の早期発見パラメータであるフェログラフィーのIs値が、の乗と非常に良好の範囲にあるものの、摩耗粒子の形態観察の結果、金属接触が厳しい場合に発生するシビア粒子、摩擦熱が高い場合に発生する黒錆がやや多く見られ、D－SOAPで、鉄が、銅が、メタルの主成分である錫が検出され、重量汚染度が、mg/mlとやや不良領域にあり、光学顕微鏡写真に示すように、金属粉が多く見られたことから判断しました。
報告№109-09136 報告№112-00214 | 分析№109-001160 分析№112-000876 | 112-000876 | 潤滑油および軸受は継続使用可能な状態にあると判断します。今後は、本データを初期値として管理することを推奨します。、汚染状態、は良好でした。
報告№104-4548 報告№104-0236 | 分析№104-01752 分析№104-01800 | 104-01800 | Eミル回転分級機減速機の潤滑油を分析し、トライボ診断を実施しました。その結果、以下の通りでした。減速機の潤滑状態減速機の潤滑状態を知るためフェログラフィー及びSOAP／D-SOAPを実施しました。その結果、ギヤ歯面の摩耗が若干発生していることが確認されましたが、継続使用可能な状態にあると判断します。D－SOAPの鉄濃度と油量リットルから計算によって求めた摩耗体積はmmとなります。減速機の構造、各ギヤのモジュール、歯数、歯幅、初期のバックラッシ等の情報が確認できれば、計算によってもとめた摩耗体積からこれまでのバックラッシ増加量を求め、更に、バックラッシ増加量を設計許容値に照合することで減速機の点検要否を検討することが可能となります。非分解による設備診断を推進するために是非、これらの情報をご提供下さい。尚、ギヤ歯面の摩耗はマイルドな状態で発生していますが、摩耗の進行を把握するには定期的な分析による傾向監視を実施することを推奨します。傾向監視のための採油周期の検討には、回転数、濾過システムの有無および仕様等が必要ですのでこれらの内容をご提示下さい。潤滑油の劣化潤滑油の劣化状況を確認するため、全酸価及びIRを実施しました。その結果、全酸価が.mgKOH/gと新油値の.mgKOH/gに比較して高い値でした。しかし、IRの結果、新油のスペクトルに比較して変化がないことから、この油は継続使用可能と判断します。
報告№109-09249 報告№111-00162 | 分析№109-001747 分析№111-000798 | 111-000798 | 潤滑油は継続使用可能な状態であり、また運転中における潤滑状態も正常であったものと判断します。トライボ診断では、バックラッシの増加量を分析結果から計算できますので、次回分析時には、構造が確認できる図面、ギヤの形式、歯形、モジュール、歯数、歯幅をお知らせ下さい。本試料油は、汚染や摩耗に関するデータが異常として出やすいドレンバルブから採油されたにもかかわらず、分析結果の全ての分析項目の値が当社推奨の管理基準値を満たしており、新油分析値との比較結果も問題となる値はありませんでした。分析結果特性低下特性低下に係るパラメータの分析結果は良好と判断します。粘度粘度はmm/sと新油値mm/sに対する粘度変化率は-％で、当社推奨の管理限界値である±％以内にあり、良好と判断します。全酸価添加タービン油の全酸価は、油メーカによって初期値が違うため統一した管理基準を設定するのが困難であることから、当社では管理限界値を設定しておらず、新油分析値との比較及び他の分析項目の結果より全酸価の状態判断を行います。その結果、全酸価は.mgKOH/gと新油値.mgKOH/gに比較して若干高くなっていますが、IRチャートに示すように劣化の兆候として現れるカルボン酸などの有機物・有機化合物の発生が確認されていないことから、良好と判断します。酸化安定度酸化安定度はminであり、当社推奨の管理限界値のmin以上であることから良好と判断します。有機物・有機化合物有機物・有機化合物は、IRチャートによる新油分析値との比較の結果、cm-付近に劣化の兆候を示すカルボン酸の吸収が確認されていないことから、良好と判断します。色相はL.であり、新油値のL.に比較して変化はないことから、良好と判断します。汚染に係るパラメータの分析結果は良好と判断します。水分は.であり、当社推奨の管理限界値の以下であることから良好と判断します。汚染粒子数はNAS級であり、当社推奨の管理限界値のNAS級以内であることから良好と判断します。汚染度物重量は.mg/mlであり、当社推奨の管理限界値のmg/ml以内であることから良好と判断します。摩耗運転中における潤滑状態は正常であったものと判断します。異常摩耗の早期発見パラメータであるフェログラフィーのIs値がのマイナス乗と当社基準値と比較して良好の範囲にあったことから、潤滑箇所の潤滑状態は正常と判断します。金属濃度SOAP法により金属濃度を測定した結果、外部から混入したと思われるケイ素がppm検出されましたが僅かであり良好と判断します。金属濃度酸溶解法により金属濃度を測定した結果、外部から混入したと思われるカルシウム、ナトリウムが検出されましたが僅かであり良好と判断します。
報告№109-09136 報告№111-00267 | 分析№109-001160 分析№111-001266 | 111-001266 | 潤滑油は継続使用可能な状態にあると判断します。粘度、全酸価、IR、RBOTの各データは良好でした。尚、別紙RBOTの減少傾向から油の余寿命を求めた結果、本試料は直近の更油から起算して稼働日数が年月まで使用可能であることが分かります。水分は良好でした。
報告№109-09136 報告№110-00300 | 分析№109-001160 分析№110-001181 | 110-001181 | 診断経緯・トライアル分析・排水ポンプは、設置以来一度も排水処理は行われていない。診断目的今回のトライアル分析は、設備提供の協力をいただいた稼働率の低い設備からエンジン油を採油し、分析結果から設備のコンディションを確認することを目的とした。分析結果水分は当社推奨の管理限界値を超えていました。粘度粘度はmm/sと新油値mm/sに比較して、粘度変化率は-.％で、当社推奨の管理限界値内にあり、良好と判断します。水分はppmと当社推奨の管理限界値のを超えていました。全酸価全酸価はmgKOH/gと新油値mgKOH/gに比較して高いものの、IRの結果で油劣化の兆候を示すカルボン酸の吸収が確認されていないことから、良好と判断します。全塩基価全塩基価はmgKOH/gと当社推奨の管理限界値.mgKOH/g以上であることから、良好と判断します。IRIRの結果、新油スペクトルと一致し、且つ、油劣化の兆候を示すカルボン酸の吸収が確認されていないことから、良好と判断します。計数汚染度計数汚染度はNAS級と汚染されていました。重量汚染度はmg/mlでした。粒度分布粒度分布は.～.μmの範囲にあり、.μmにピークが確認されました。機器の潤滑状態SOAPによる油中金属濃度の結果、摩耗または溶出により発生した鉛、銅が比較的多く検出され、摩耗粒子診断で潤滑状態が正常な場合に発生する摩耗粒子、金属潤滑部が局部的に油膜切れを起して発生するシビア粒子が比較的多く観察されました。SOAPによる油中金属濃度SOAPによる油中金属濃度の結果、鉄、鉛、銅、油の添加剤成分であるリン、亜鉛、カルシウム、外部から混入したと思われるケイ素、アルミニウム、マグネシウム、ホウ素が検出されました。SOAPによる油中金属濃度SOAPによる油中金属濃度の結果、鉄、錫、油の添加剤成分と思われるリン、亜鉛、カルシウム、外部から混入したと思われるアルミニウム、ナトリウムが検出されました。摩耗粒子診断摩耗粒子診断の結果、異常摩耗の早期発見パラメータであるIs値がの乗とやや高く、潤滑状態が正常な場合に発生する摩耗粒子、金属潤滑部が局部的に油膜切れを起して発生するシビア粒子が比較的多く観察されました。Iカップリング発光分光分析摩耗状態は、潤滑油中に含まれる金属成分と濃度、そして摩耗粒子の形態等を調査し、その結果で評価します。金属元素と濃度の分析は、試料油を以上の高温で発光させ、その光を分光器で分光し、分光によって得られた光の強度と金属固有の波長とから元素を特定するIカップリング発光分光分析法を用います。今回の試料はディーゼルエンジン油でしたが、検出された金属元素は、SOAPの結果表に示すように、鉄、鉛、銅、錫、リン、亜鉛、カルシウム、アルミニウム、ケイ素、ナトリウム、マグネシウム、ホウ素でした。これら検出された金属元素から発生箇所を推定すると、鉄、鉛、銅、錫・エンジン部品リン、亜鉛、カルシウム・オイル添加剤アルミニウム、ケイ素、ナトリウム、マグネシウム、ホウ素・外部混入異物であると思われます。このうち、機械部品が摩耗して検出される元素はのグループです。エンジン内部の摩耗の箇所は、これらの結果と金属元素濃度の結果から、シリンダ、ピストンリング、クランクメタル等の潤滑部であると思われます。フェログラフィー摩耗粒子と摩耗形態分析の結果から観察された粒子は、潤滑状態が正常な場合に発生する摩耗粒子金属潤滑部が局部的に油膜切れを起して発生するシビア粒子でした。潤滑部では、正常な潤滑状態のマイルド摩耗と、やや厳しい摩耗形態の凝着摩耗が発生していることがわかりました。潤滑状態異常摩耗の早期発見パラメータとして摩耗粒子を定量化して評価するフェログラフィーのIs値は、潤滑状態がやや厳しいの乗となっていました。前回の油入替から今回の採油まで年ヶ月経過していますが、その間の運転時間は時間でした。このことから、ヶ月当たりの運転時間が時間程度と考えることができます。仮に月に時間の稼働時間とすると、少なくとも月に度起動停止があると考えます。ここで注目すべき点は、ディーゼルエンジンの起動時と停止時の非常に短い時間ですが、流体潤滑と混合潤滑が混在した状態になりやすいことから今回確認された凝着摩耗は、この起動・停止時に発生したものと考えることができます。銅と鉛を使用した箇所の溶出・摩耗SOAPの結果表に示すように、鉛がppm、銅がに加えて錫が検出されました。これらの元素は、軸受で使用されている成分であり、特に銅と鉛を使用した部分は亜鉛系添加剤の反応の結果で溶出することが知られています。今回検出されたメタル成分は、この添加剤の反応による溶出と、油膜に入り込んだ異物によるメタル摩耗の両方で発生していると考えられます。ディーゼルエンジンのメタルは、設計上、油膜が正常に形成される流体潤滑が基本であることから、通常の使用においてメタルは摩耗しにくいと思われますが、今回の分析結果では、銅と鉛が検出されており、ケルメットなどの鉛を含む銅系の軸受材料が摩耗していることが分かりました。これは、メタルの潤滑部が流体潤滑になりにくい部分のあることを示唆していると考えることが出来ます。水分はppmと当社推奨の管理限界値を超えていました。今後、水分の影響でエンジン内部に錆が発生し、その影響で摩耗が発生する懸念があります。エンジンオイルを分析した結果、対象機器は継続使用可能と判断できますが、異常な摩耗の進行監視と予防処置として、以下の対策を推奨します。使用の初期段階で摩耗が発生し、その後なじんで摩耗は進行していないのか、あるいは初期段階から現在まで摩耗は進行し続けているのかを確認することが、今後の保全を計画する上で重要です。したがって、今後あと回分析を実施し、分析データの傾向から判断する必要があります。今後の分析も、今回同様に停止直後に採油することが望ましいと思われますが、理論的には運転時間が分以上経過している必要がありますので、この時間を参考に次回採油時期をご検討下さい。水分の影響で金属表面で腐食摩耗が発生し、発生した鉄錆等の粒子が潤滑部に噛み込み摩耗が進行することがありますので、更油または水分除去により、水分濃度を低下することを推奨します。
報告№104-0249 | 分析№104-01876 | 104-01876 | 濾過前の試料油を分析した結果、摩耗粒子形態観察で、金属接触が厳しい場合に発生するμmシビア粒子が観察されました。観察されたシビア粒子は、視野に個と少ないため現状の潤滑状態は正常と判断しますが、シビア粒子は金属接触を伴う混合潤滑で発生するため、今後も監視が必要です。これらの障害発生に対する弊害を勘案の上、ヶ月以内に再度分析を実施し、汚染状況及び摩耗の進行状況を確認されることを推奨します。
報告№109-09136 報告№113-00279 | 分析№109-001160 分析№113-001077 | 113-001077 | 対象設備は継続使用可能な状態にあると判断します。はフェログラフィーおよびSOAP／D-SOAPの結果から総合的に判断した結果、正常な状態にあると考えられます。フェログラフィー【定量分析：Is値】Is値は異常摩耗の早期発見パラメータのつで、摩耗粒子を定量化するために用います。Is値は前回に比較してのマイナス乗から変化はなく、低い値でした。フェログラフィー【定性分析：摩耗粒子および摩耗形態観察】分析結果から観察された全ての粒子量は少でした。Iカップリング発光分光分析【SOAP／D-SOAP】検出された金属元素から発生箇所を推定すると、以下の通りでした。銅、錫・ギヤ、軸受等リン、亜鉛・添加剤カルシウム、ナトリウム・外部混入異物
報告№108-0457 報告№108-0457 | 分析№108-03129 分析№108-03130 | 108-03130 | 、軸受の潤滑状態を確認する。今回の採油は、対象設備の停止中にドレンプラグから実施しているため、油循環中に採油した場合に比較し、油中粒子の沈降の影響を受け、分析データが高濃度に出る可能性があります。今回の分析は以上のことを踏まえて結果を検討します。分析の結果、今回の採油が高濃度になっていると思われる対象設備停止中のドレンプラグから行われた採油にもかかわらず、全てのデータが良好の範囲にあります。このことから、機器の潤滑状態は正常であり、この油は継続使用可能と判断します。尚、次回の採油は、粒子の沈降の影響を少なくすることが重要であり、そのため油中粒子が均一な分散状態で実施されることを推奨します。
報告№109-09136 報告№113-00492 | 分析№109-001160 分析№113-002035 | 113-002035 | 軸受は継続使用可能な状態にあると判断します。但し、将来的な摩耗進行の有無を確認するためにも傾向監視を継続することが有効です。定期的な分析今後懸念される摩耗の進行を監視するため、定期的に分析を実施することを推奨します。はフェログラフィーおよびSOAP／D-SOAPの結果から総合的に判断した結果、継続使用は可能ですが、今後の機器の機能を確認するためにも傾向管理が有用と考えます。フェログラフィー【定量分析：Is値】Is値は異常摩耗の早期発見パラメータのつで、摩耗程度を定量化するために用います。今回のIs値はの乗とやや高い値でした。フェログラフィー【定性分析：摩耗粒子および摩耗形態観察】分析結果から観察された全ての粒子量は少でした。Iカップリング発光分光分析【SOAP／D-SOAP】検出された金属元素から発生箇所を推定すると、以下の通りでした。鉄、銅、亜鉛・軸受等リン・添加剤カルシウム、ケイ素、ナトリウム・外部混入異物亜鉛を使用した箇所の溶出・摩耗SOAPの結果、亜鉛がppm検出されました。亜鉛を使用した箇所の溶出・摩耗が発生していると思われます。発生箇所が亜鉛メッキされた部品であった場合、耐食性が低下して腐食に進展することが懸念されます。計数汚染度、重量汚染度は共に良好でした。
報告№109-09136 報告№111-00535 | 分析№109-001160 分析№111-002437 | 111-002437 | 電磁弁周辺の潤滑油が黒化した原因は、サーボシリンダ内壁やブッシュ等で発生した摩耗粒子が堆積したためと思われます。重量汚染度がml/mlを上回った場合、圧油系統の弁類に動作障害が発生することがあるため、濾過を推奨します。洗浄今後、バルブ類の動作障害が発生することが懸念されるため、配圧弁のパイロットフィルタを非常に清浄な洗浄液中でフィルタ内部を超音波洗浄器で分以上洗浄し、フィルタ内部の目詰りを防止することを推奨します。尚、圧油で今回のような黒化現象が見られる場合、サーボモータのシリンダとピストンロッドの双方の芯に僅かなズレが生じ、その影響でシリンダ内部が摩耗することがあるため軸芯確認も合わせて推奨します。フェログラフィー異常摩耗の早期発見パラメータとして摩耗粒子を定量化して評価するフェログラフィーのIs値は、の乗でした。摩耗粒子の形態で比較的多く観察された粒子は、潤滑状態が正常な場合に発生する摩耗粒子局部的に高圧・高温となる場合に発生するフリクションポリマでした。これらの摩耗粒子が観察された場合、潤滑部で発生している摩耗形態は、正常なマイルド摩耗であり、そして局部的ではあるものの高圧・高温の箇所が発生していることも分かります。フリクションポリマは、潤滑油が摺動面に押し込められ高圧状態になると同時に、圧縮熱により高温状態になった結果、基油自身が重合反応を起こし生成することが知られています。そのため、高圧高温状態の解消がなされなければ、潤滑油の劣化が進行し、粘度上昇に因る潤滑異常に進展する場合があります。電子顕微鏡・X線マイクロアナリシス観察された粒子をSEM・XMAで詳細に分析した結果、粒子には鉄、マンガン、銅、カルシウム、硫黄が比較的多く含まれており、成分割合から粒子は主にシリンダ内壁やブッシュ等から発生した摩耗粒子、外部混入異物と推定できました。Iカップリング発光分光分析供試の潤滑油を分析した結果、検出された金属元素は、SOAPの結果表に示すように、鉄、銅、錫、カルシウム、バリウム、ケイ素、ナトリウムでした。検出されたこれらの金属元素から発生箇所を推定すると鉄、銅、錫・シリンダ内壁やブッシュ等バリウム・オイル添加剤カルシウム、ケイ素、ナトリウム・外部混入異物であると思われます。このうち、機械部品が摩耗したと思われる元素はのグループです。計数汚染度・重量汚染度計数汚染度はNAS級、重量汚染度はmg/mlでした。フィルタ表面の異物観察で金属片、鉄錆、砂等が観察されたことから、汚染度が高い要因は、摩耗と外部混入異物の影響と思われます。粒度分布粒度分布は.～μmの範囲にあり、.μmにピークが確認されました。μm以下の粒子が多いことが分かりました。IRの結果、新油に比較して大きな変化はなく、油の劣化物等は確認されませんでした。
報告№109-09136 報告№113-00258 | 分析№109-001160 分析№113-000986 | 113-000986 | グリース中の摩耗粒子を観察した結果、摩耗粒子の形態観察で転がり軸受表面に高い荷重が繰り返し加わり表面剥離した～μm前後の疲労摩耗粒子が観察され、SOAP-Tの鉄が高濃度でした。これらの粒子が観察された場合、転がり軸受の表面では、マイクロフレーキングと呼ばれる、マイクロピットが発生していると推定されます。観察された摩耗粒子は、流動性の悪いグリース中に含まれているものであるため、今回の結果が転がり軸受の平均的な摩耗であるとは判断しにくいものの、少なくてもマイクロピットが発生していることから、に示す対策を推奨します。比較的短期間での傾向監視継続使用して摩耗が進行し、数十μmの摩耗痕が発生した場合、その摩耗痕が起点となってフレーキングの範囲が拡大し、結果として振動の増大に繋がることが懸念されます。そのため、比較的短期間で摩耗粒子を観察してμm程度の摩耗粒子が発生するか、発生しないか確認することが必要と判断します。傾向監視によりμm以上の摩耗粒子が発生した場合は、転がり軸受の点検が必要になると思われます。はフェログラフィーおよびSOAP-Tの結果から総合的に判断した結果、点検を前提に傾向監視を実施する必要があると考えます。フェログラフィー【定性分析：摩耗粒子および摩耗形態観察】観察された代表的な摩耗粒子は、以下の通りでした。疲労摩耗粒子・繰返し応力を受けて発生。Iカップリング発光分光分析【SOAP-T】検出された金属元素から発生箇所を推定すると、以下の通りでした。鉄、銅、錫・軸受等リン、亜鉛、カルシウム、アルミニウム、ケイ素、ナトリウム・添加剤、増ちょう剤、外部混入異物
報告№108-0387 報告№108-4529 | 分析№108-02609 分析№108-03086 | 108-03086 | 、汚染度、軸受の潤滑状態を確認する。軸受の潤滑状態分析の結果、計数汚染度がNAS級と当社推奨の管理限界値を超えています。摩耗粒子の形態観察で異物の噛み込みなどで発生する切削粒子、外部から混入したと思われる鉄錆、樹脂等が観察され、SEM・XMAで詳細に粒子を観察した結果、鉄およびクロムを含む粒子が多く観察されています。またフィルタ表面の異物観察で鉄錆、砂等が観察されています。さらにSOAP／D－SOAPで鉄が検出されたことから、汚染度が高い要因は、摩耗と外部混入異物の影響によるものと考えられます。外部混入異物は、今回の採油が対象設備の停止中にドレン穴から採油を実施しているため、ドレン部に残留していた汚染物が検出された可能性が高いと思われますが、同時に観察された摩耗粒子から判る摩耗形態は、切削摩耗であり、異物が混入していない状態に比較して、摩耗進行速度が速く十分に注意が必要です。また、転がり軸受でこの摩耗形態が発生した場合、分の程度に寿命が低下することが知られています。以上に示す状況から、今後更に摩耗が進行し、転がり軸受の寿命の指標となるフレーキングに進展することが懸念されるため、油槽内を清掃されるとともに、運転再開後ヶ月以内に再度分析を実施し、摩耗の進行状況を確認することを併せて推奨します。を示す粘度、全酸価、IRの各データは当社に新油データがないため、判定することは出来ませんでした。物理的性状の管理は、現在使用している貴社保有の新油データを基準に比較する方法が望ましいため新油をご提供下さい。
報告№109-09136 報告№112-00097 | 分析№109-001160 分析№112-000337 | 112-000337 | 潤滑油および対象設備は継続使用可能な状態にあると判断します。フェログラフィーIs値は異常摩耗の早期発見パラメータのつで、摩耗粒子を定量化するために用います。今回のIs値はのマイナス乗であり、潤滑状態は正常と判断できます。Iカップリング発光分光分析【SOAP／D－SOAP】検出された金属元素は、SOAP／D－SOAPの結果表に示すように、鉄、錫、カルシウム、ナトリウムでした。検出された金属元素から発生箇所を推定すると鉄、錫・軸受・シリンダ摺動面等カルシウム、ナトリウム・外部混入異物であると思われます。このうち、機械部品が摩耗したと思われる元素はのグループです。計数汚染度、重量汚染度は共に良好でした。粘度、水分、酸価、IRの各データは良好でした。
報告№109-09136 報告№111-00666 | 分析№109-001160 分析№111-003353 | 111-003353_date120321 | トライボロジーを活用した設備診断法による結果、潤滑油および減速機は継続使用可能な状態にあると判断します。今後も定期的なトライボロジーを活用した設備診断法によるCBMの実施を推奨します。定期的な分析分析の結果で観察された摩耗粒子の一部には、異物の噛み込みにより発生する切削粒子やと潤滑面で油膜が破断して金属同士が接触して発生した凝着摩耗粒子と呼ぶ粒子が観察されました。観察された切削粒子や凝着摩耗粒子が比較的多く、潤滑状態の異常を早期に発見するパラメータであるIs値が潤滑状態がやや厳しい範囲と判断できるの乗であったこと、さらには潤滑油の汚染度もNAS級以上と汚染されており、汚染の要因は、歯面の摩耗と外部混入異物であることがわかります。本試料の場合は、摩耗と外部混入異物により汚染度が高いものの、現時点では潤滑状態の悪化に大きく影響を与えるほどではないと判断できますが、砂などの外部異物は、歯車よりも硬度が高く、歯面の摩耗進行に影響をあたえることから、定期的に分析を実施し、摩耗の進行状況を確認することを推奨します。バックラッシによる評価バックラッシは、歯車をスムーズに無理なく回転させるために必要な歯面間の遊びのことで、歯車が円滑に回転するために必要なものです。バックラッシが少なすぎると潤滑不良や歯車の両歯面が接触して騒音が増大したり、摩耗の原因になったりします。また反対に、広すぎると歯面同士の適切な噛み合いが悪くなり歯車が破損しやすくなることがあります。トライボロジーを活用した設備診断法では、潤滑油中の鉄の濃度分析の結果から歯車の歯面がどの程度摩耗してバックラッシを増加させているかを求めることができることから、ご提供いただいた減速機に関する情報から、使用されているギヤはスパイラルベベルギヤであるとして、歯車をかみ合わせたときの、歯面間の遊びを求めてみました。なお、今回提供して頂いた情報の中で歯幅が不明でしたのでmmと仮定しました。その結果、減速機のギヤ歯面に摩耗が集中していたと仮定した場合、バックラッシの増加量はμmと推定されました。バックラッシの量は、各機械メーカのノウハウであるため、一律には決まっていませんが、一般には数十μmから数百μmとされており、評価はこの値を参考としましたが、分析結果から求めたバックラッシ増加量は、一般に用いられるバックラッシの範囲に比較して十分に小さい値であることがわかります。ただし、今回求めたバックラッシの増加量は、計算に必要なすべてのパラメータがそろっていない仮定の数値も入っていることから、正確なバックラッシの増加量を計算するためにも、歯幅、油入替後の稼働時間ならびに分解点検後の稼働時間などの情報をお知らせ下さい。計算結果をご報告いたします。フェログラフィー異常摩耗の早期発見パラメータとして摩耗粒子を定量化して評価するフェログラフィーのIs値は、潤滑状態がやや厳しいの乗でした。摩耗粒子の形態で比較的多く観察された粒子は、潤滑状態が正常な場合に発生する摩耗粒子異物の噛み込みにより発生する切削粒子金属潤滑部が局部的に油膜切れを起して発生するシビア粒子局部的に高圧・高温となる場合に発生するフリクションポリマでした。これらの摩耗粒子が観察された場合、潤滑部で発生している摩耗形態は、正常なマイルド摩耗異物による切削摩耗潤滑状態がやや厳しい凝着摩耗であり、そして局部的ではあるものの高圧・高温の箇所が発生していることも分かります。減速機で切削摩耗が発生した場合、減速機内部で使用されている転がり軸受が切削摩耗により生じた軌道面の損傷が起点となって寿命が分の程度に低下することがあることから、切削摩耗には十分注意する必要があります。切削摩耗の発生原因となる混入異物が残留している場合、この異物により切削摩耗が継続して発生する可能性があります。フリクションポリマは、潤滑油がギヤ歯面や軌道面に押し込められ高圧状態になると同時に、圧縮熱により高温状態になった結果、基油自身が重合反応を起こし生成することが知られています。そのため、高圧高温状態の解消がなされなければ、潤滑油の劣化が進行し、粘度上昇に因る潤滑異常に進展する場合があります。Iカップリング発光分光分析供試の潤滑油を分析した結果、検出された金属元素は、SOAP-Tの結果表に示すように、鉄、鉛、銅、錫、リン、亜鉛、カルシウム、アルミニウム、ナトリウム、モリブデンでした。検出されたこれらの金属元素から発生箇所を推定すると鉄、鉛、銅、錫、亜鉛・ギヤ・軸受等リン、モリブデン・オイル添加剤カルシウム、アルミニウム、ナトリウム・外部混入異物であると思われます。このうち、機械部品が摩耗したと思われる元素はのグループです。計数汚染度は当社推奨の管理限界値を超えていました。フィルタ表面の異物観察で表面が茶褐色で金属片、鉄錆、砂等が観察されたことから、汚染度が高い要因は、摩耗とスラッジ、そして外部混入異物の影響と思われます。潤滑油は、摩耗状態もやや厳しい状態であるものの、潤滑状態にすぐに悪影響を与える領域に達していませんので、今後の運転時間や運転状況が、特に変化のない運転であれば、少なくても潤滑油の使用は、年間は継続使用可能な状態にあると判断します。今後、NAS等級のμm以上のレンジ粒子数の上昇と摩耗状態を注視するために定期的な分析を実施し、汚染度の進行状況を確認することを推奨します。潤滑は、H.～Hの間、時間使用されましたが、粘度、水分、酸価、IRの各項目のデータは総合的に判断して良好でした。潤滑油は、今後の運転時間や運転状況が、特に変化のない運転であれば、少なくても年間は継続使用可能な状態にあると判断します。粘度は良好と判断します。粘度は、当社推奨の管理限界値内にあり、潤滑状態も正常な範囲にあることからも良好な状態であると判断します。水分は良好と判断します。水分は、当社推奨の管理限界値の以下にあり良好と判断します。酸価は良好と判断します。酸価は、新油値.mgKOH/g以内にあり良好と判断します。IRは良好と判断します。IRの結果、IRチャートに示すように新油に比較して変化がなく、油劣化兆候を示すカルボン酸の吸収も確認されていなかったことから良好と判断します。
報告№109-09136 | 分析№109-001160 | 113-002843 | 潤滑油は汚染度が高く、この油中の汚染物が潤滑部に噛み込むことによる摩耗の進行が懸念されます。現時点では、汚染物による影響は少なく、対象設備は継続使用可能な状態にあると判断しますが、今後の摩耗推移を確認するためにも傾向監視を継続することが有効です。更油油中の汚染度が高いことから、摩耗粒子や異物等の夾雑物が潤滑面に噛み込むことによる摩耗の進行が懸念されるため、可能であれば更油を推奨します。定期的な分析今後の疲労摩耗の推移を監視するため、定期的な分析実施を推奨します。新油の分析粘度、酸価は、油の性能を評価するパラメータの一種です。油の性能低下は、新油との比較が必要なことから、使用油の油名確認および未使用油の分析による比較評価を推奨します。異常摩耗の早期発見のパラメータであるIs値は、レベルと高い値でした。また、潤滑部の摩耗が認められたため、定期的に潤滑油分析を実施し、摩耗推移を監視することが有用と考えます。フェログラフィーで比較的多く観察された粒子は、以下の通りです。正常な摩耗粒子・潤滑状態が正常なマイルド摩耗により発生。疲労摩耗粒子・繰返し応力による金属疲労で発生。大型化するとフレーキングやスポーリングの発生が懸念されます。計数汚染度はNAS級を上回っており、当社推奨の管理限界値を超えていました。今後、油中の汚染物が潤滑部に噛み込むことによる摩耗の進行が懸念されます。前回同様、水分は良好です。粘度粘度はmm/sでした。ISOVG規格内にありますが、新油との比較による評価を推奨します。酸価は.mgKOH/gでした。新油との比較による評価が必要です。
報告№107-4544 報告№107-4544 | 分析№107-02167 分析№107-02167 | 107-02167 | トライボ診断の結果、泡立ち試験を除く項目は良好でした。泡立ち試験の結果は、一般的には消泡性能が低くいと判断できる値の-ですが、新油値の-と同レベルにあったため、良好と判断します。一方、摩耗粒子の形態観察の結果、ギヤ歯面の摩耗で発生したと推定される～μmサイズの摩耗粒子が観察されました。ギヤボックスの油系統にはフィルタがあり、粒子の大部分は捕捉されていると考えられます。それにもかかわらず、～μmの摩耗粒子が確認されており、ギヤ歯面ではやや厳しい潤滑状態が発生している可能性があると思われました。今後さらに摩耗が進行することが懸念されるため、ヶ月以内に再度分析を実施し、摩耗の進行状況を確認することを推奨します。フィルタの捕捉の影響による誤認を避けるため、今後の診断に当たっては、これまでの採油箇所に加え、フィルタの捕捉物も分析し、その結果から潤滑状態を評価することを推奨します。尚、フィルタ捕捉物の分析を実施する際には、フィルタ流量、フィルタ使用時間、主機稼働時間などの追加情報が必要です。水分が、新油に比較して高い値でした。使用油であるAlphasynPGは、ポリエチレングリコールベースの合成ギヤオイルであるため、水分を吸収しやすい特性があります。今後は、水分濃度増加の有無を監視されることを推奨します。粘度は良好。粘度mm/sと新油値.mm/sに比較して、粘度変化率は+％で、当社推奨の管理限界値である±％以内にあり、良好と判断します。粘度は.mm/sでした。粘度は.mm/sでした。粘度指数はでした。粘度指数はでした。泡立ち試験は-でした。泡立ち試験は-と新油と同レベルにあり、消泡性能が新油と同レベルにあることが確認されました。水分は新油値より高い値でした。水分はppmと新油値より高い値でした。全酸価は良好。全酸価は.mgKOH/gと新油値.mgKOH/gに比較して高いものの、IRの結果で、新油との差異は確認されず、且つ、劣化の兆候も確認されなかったことから、本試料油は継続使用可能と判断します。機器の潤滑状態摩耗粒子の形態観察の結果、ギヤ歯面の疲労摩耗で発生したと推定される～μmサイズの摩耗粒子が観察されました。～μmサイズの疲労摩耗粒子が観察されました。異常摩耗の早期発見パラメータである潤滑状態指数がの乗と正常な範囲にあるものの、摩耗粒子の形態観察の結果でギヤ歯面の疲労摩耗で発生した～μmサイズの摩耗粒子が観察されました。
報告№109-09136 報告№109-09513 | 分析№109-001160 分析№109-003210 | 109-003210 | ギヤ油の添加剤は、一般に、タービン油に比較して極圧添加剤や摩耗防止剤などの濃度が高く、この影響でRBOT試験の結果が低く出る傾向があります。そのため、ギヤ油の余寿命の評価をタービン油と同等の精度で得るには、RBOTの結果に加え、粘度、水分、全酸価、IRなどのデータを総合的に判断することが必要です。本試料油は、各分析データを総合的に評価しました。その結果、RBOTは新油に比較して変化はなく、粘度、全酸価は良好の範囲にあり、かつ、IRの分析結果でスペクトルパターンが新油と一致していました。潤滑油は継続使用可能な状態にあると判断します。
報告№109-09136 報告№112-00027 | 分析№109-001160 分析№112-000071 | 112-000071 | 潤滑油および軸受は継続使用可能な状態にあると判断します。濾過機の入口と出口の箇所から採油本設備には、濾過機が設置されており、常時運転しているため、常に正常な状態に保持され摩耗の変化が生じても検出されない可能性があります。潤滑状態をより正確に把握するには、濾過機の入口と出口から採油を実施し、その差異から濾過効率を求め、それを根拠に摩耗の進行状況を確認することを推奨します。フェログラフィーIs値は異常摩耗の早期発見パラメータのつで、摩耗粒子を定量化するために用います。今回のIs値はのマイナス乗であり、潤滑状態は厳しいと判断できます。Iカップリング発光分光分析【SOAP-T】検出された金属元素は、SOAP-Tの結果表に示すように、鉄、鉛、ニッケル、錫、リン、ナトリウムでした。検出された金属元素から発生箇所を推定すると鉄、鉛、ニッケル、錫・シリンダ内部・ポンプ等リン・オイル添加剤ナトリウム・外部混入異物であると思われます。このうち、機械部品が摩耗したと思われる元素はのグループです。計数汚染度、重量汚染度は共に良好でした。粘度、水分、酸価、IR、RBOTの各データは良好でした。
報告№106-0227 報告№107-0035 | 分析№106-01279 分析№107-00149 | 107-00149 | 濾過前の試料油を分析した結果、粘度がmm/sと新油のmm/sに比較して、粘度変化率は+％で、やや不良領域にありました。現在、ISOVGからISOVGに移行しているため異常ではなく、本試料油は継続使用可能と判断します。
報告№107-0402 報告№107-0402 | 分析№107-02100 分析№107-02100 | 107-02100 | お客様からご提供いただいた経緯に関する情報は以下の通りです。発電機停止操作中に、遮断機が正常に動作せず、入切の動作が繰り返し発生したため、発電機の回転数が正常時のように徐々に減速せず変動が発生した。この影響によるスラストメタルの損傷発生が懸念された。トライボ診断を実施し、スラストメタルの摩耗状態を確認することを目的としました。臨時分析・濾過前の試料油を分析した結果、軸受メタルは継続使用可能と判断します。但し、計数汚染度が前回のNAS級からD級にランク増加し、処置領域にありました。フィルタ写真で金属片、異物が多く観察され、これらの金属片および異物をSEMおよびXMAにより詳細に観察しました。その結果、アルミニウムを比較的多く含む粒子ケイ素とアルミニウムを含む粒子炭素、酸素、ケイ素を含む粒子鉛を比較的多く含む粒子が観察されました。D－SOAPの結果、軸受メタルの主成分である錫、銅、アンチモンが微量検出されており、汚染度が高い要因は、軸受メタル、スラストランナー、アルミニウム合金を使用した箇所の摩耗により発生した摩耗粒子と外部から混入したケイ素とアルミニウムを含む粒子や炭素、酸素、ケイ素を含む粒子などによるものと考えられました。アルミニウムは、構造図面や使用材料等の情報がないため、内部発生なのか、外部混入なのか、また、発生メカニズムについても検討できませんでしたが、当社の経験ではラビンリンス材などにアルミニウム合金を使用している発電機がありました。仮にラビリンス材であった場合、ラビリンスと主軸が接触し、その摩耗粒子が油槽内で検出されることが考えられます。念のため、主機停止時にラビリンス部の接触の有無を点検されることを推奨します。また、他にアルミニウム合金を使用した箇所がないかについて、ご確認下さい。使用箇所が確認されましたら、ご一報いただけますようお願いいたします。鉛は、鉛パッキンなどで使用されている場合、このパッキンが摩耗して混入した可能性が考えられます。尚、採油箇所が油槽ドレンからの採油であるため、今回の汚染度はドレン配管内部に残留していた汚染物の影響で高い値を示している可能性がありますが、計数汚染度が処置領域にあり、汚染粒子の噛み込みによる軸受摩耗の発生しやすい状況にある可能性がありますので、念のため、予防処置として濾過を実施することを推奨します。
報告№109-09136 報告№114-00022 | 分析№109-001160 分析№114-000933 | 114-000933 | グリース分析の結果、ちょう度、滴点はグリースの増ちょう剤の網目構造が破壊されて液状化していたため、測定不能でした。そのため、グリースの機能を果たしていないと思われます。軸受は継続使用可能な状態にあると判断します。但し、疲労摩耗粒子が観察され、さらにSOAP-Tの鉄および銅濃度が比較的高い値で検出されたことから、軸受軌道面では摩耗状態が厳しいことが推定されます。今後、さらに摩耗が進行することが懸念されるため、以下の対策を推奨します。定期的な分析今後の進行が懸念される疲労摩耗の推移を監視するため、定期的な分析実施を推奨します。分析結果フェログラフィーで観察された代表的な粒子は、以下の通りです。正常な摩耗粒子・潤滑状態が正常なマイルド摩耗により発生。疲労摩耗粒子・繰返し応力による金属疲労で発生。大型化するとフレーキングの発生が懸念されます。SOAP-Tの結果、鉄がppm、銅がppmと比較的高い値で検出されました。軸受軌道面および保持器で摩耗が発生していると推定されます。グリースの物理的性状酸価、IRの各データは良好です。ちょう度・滴点増ちょう剤の網目構造が破壊されて液状化していたため、測定不能でした。
報告№109-09136 報告№111-00135 | 分析№109-001160 分析№111-000674 | 111-000674 | 停止時に水車軸受温度の上昇が発生している。診断目的水車軸受潤滑油の性状、汚染状態、ならびに潤滑状態を把握し、温度上昇の影響有無を確認する。診断結果分析の結果、D-SOAPで鉄が、錫がといずれも前回から増加傾向が確認されました。通常では直ちに損傷に至る値ではありませんが、今回確認されている水車軸受の温度上昇に関係があるものと思われます。ご提供いただきました有効電力と軸受温度のトレンドグラフによれば、正常時では発電停止時には軸受温度の上昇はみられません。それに対して、異常時では発電停止直後に数軸受温度が一旦上昇しています。このことから、D-SOAPの鉄および錫濃度が増加した原因は、発電停止時に軸受摺動面で、一時的に油膜切れが発生し、摩耗を引き起こし、同時に摩擦熱により軸受温度が上昇したものと推定されます。発電停止時に水車軸受摺動面で油膜切れが発生する原因として、停止時に負荷が外れた際、軸の振れ回り量が増加したり、水車が下流側に押されて主軸がやや傾く、いわゆる軸倒れが発生したりすることが考えられます。今後、停止操作の度に摺動面で油膜切れが発生し、メタル摺動面を摩耗させ、軸受すき間の増大にともない振れまわりがさらに増大し、軸受の損傷につながる可能性が考えられます。対策軸受の損傷を予防するため、原因に挙げました軸受の振れ回りや軸倒れが発生していないか調査し、対策を検討されることを推奨します。また、同時に定期的な分析により摩耗進行の有無を確認されることを併せて推奨します。尚、RBOTが前回に比較し、min上昇しています。RBOTが上昇した理由は、更油、補給を実施した仮設タンクで他の軸受油と混合して濾過を実施した濾過機配管内や仮設タンクなどに油が残留していた以上のことが考えられます。お客様情報の～にはいずれにも該当せず、原因は分かりませんでした。但し、今回の分析結果で、全酸価および粘度の各データに大きな変化はなく、異種油の混入などは確認されていないため、本試料油は継続使用可能な状態にあります。今後は、今回のRBOT値を基に潤滑油の寿命を評価します。
|  | 113-001981 | 対象設備は継続使用可能な状態にあると判断します。但し、今後の摩耗進行の有無を確認するためにも傾向監視を継続することが有効です。に示す内容をご確認ください。潤滑油潤滑油は油名が不明であることから、性能評価をすることが出来ませんでした。に示す内容をご確認ください。定期的な分析摩耗推移の傾向を把握し、摩耗進行の将来予測を行うために、定期的に分析を実施することを推奨します。新油の分析粘度、塩基価は、油の性能を評価するパラメータの一種です。油の性能低下は、新油との比較が必要なことから、未使用油の提供および分析による比較評価を推奨します。はフェログラフィーおよびSOAP-Tの結果から総合的に判断した結果、継続使用は可能ですが、機器の機能を保持するためにも傾向管理が有用と考えます。フェログラフィー【定量分析：Is値】Is値は異常摩耗の早期発見パラメータのつで、摩耗を定量化するために用います。Is値はの乗とやや高い値でした。フェログラフィー【定性分析：摩耗粒子の形態観察】比較的多く観察された粒子は、以下の通りです。正常な摩耗粒子・潤滑状態が正常なマイルド摩耗により発生。切削粒子・異物や金属表面の微小突起による切削摩耗により発生。シビア粒子・潤滑状態がやや厳しい凝着摩耗により発生。金属潤滑部が局部的に油膜切れを起していると考えられます。観察された摩耗粒子の中でも切削粒子、シビア粒子は、将来的に異常摩耗へ進展する可能性を示唆しているため、傾向監視が必要と思われます。詳細は、別紙傾向監視が必要な摩耗粒子をご覧ください。Iカップリング発光分光分析【SOAP-T】摩耗発生箇所は、以下のように推定します。鉄、鉛、銅、クロム、アンチモン、錫・エンジン部品等リン、亜鉛、カルシウム、マグネシウム・添加剤アルミニウム、ナトリウム、モリブデン・外部混入異物コンロッドメタル或いはクランクメタル等の摩耗SOAP-Tで錫がppm、鉛が、アンチモンが、銅が検出されたことから、コンロッドメタル或いはクランクメタル等が摩耗していると推定します。詳細は、別紙コンロッドメタル・クランクメタルの摩耗をご覧ください。固形カルシウム化合物の生成SOAP-Tでカルシウムがppm検出されました。ディーゼルエンジンオイル中に検出されるカルシウムは、燃焼ガス中に含まれている硫黄分と反応して微小サイズの硫酸カルシウム、いわゆる石膏が生成されます。この影響については、別紙固形カルシウム化合物の生成をご覧ください。粘度粘度はmm/sでした。新油との比較による評価が必要です。水分はppmと当社推奨の管理限界値以下であり、良好でした。塩基価は.mgKOH/gでした。新油との比較による評価が必要です。
報告№109-09136 報告№112-00694 | 分析№109-001160 分析№112-003224 | 112-003224_date130612 | 油の劣化は確認されず、汚染度も良好な範囲にあることから、継続使用可能な状態にあると判断します。軸受は継続使用可能な状態にあると判断します。但し、将来的な摩耗進行の有無を確認するためにも傾向監視を継続することが有効です。定期的な分析今後懸念される切削摩耗および凝着摩耗の進行を監視するため、定期的に分析を実施することを推奨します。軸受の摩耗状態フェログラフィーおよびSOAP/D-SOAPのデータから総合的に解析した結果、軸受は健全であり、継続使用可能と評価できますが、引続き軸受の機能が保持されていることを確認するためにも、潤滑油診断による傾向管理が有用と考えます。フェログラフィー【定量分析：Is値】Is値は異常摩耗の早期発見パラメータのつで、摩耗程度を定量化するために用います。今回のIs値はの乗と低い値でした。フェログラフィー【定性分析：摩耗粒子および摩耗形態観察】分析結果から比較的多く観察された摩耗粒子は、以下の通りでした。切削粒子・異物や金属表面の微小突起による切削摩耗により発生。シビア粒子・潤滑状態がやや厳しい凝着摩耗により発生。金属潤滑部が局部的に油膜切れを起していると考えられます。観察された摩耗粒子の中でも切削粒子、シビア粒子は、将来的な摩耗の進行に繋がる可能性を示唆しているため、傾向監視が必要と思われます。摩耗形態の中でも切削摩耗は摩耗進行速度が速く、転がり軸受でこの摩耗形態が発生した場合には寿命が分の程度に低下することも知られており、切削摩耗により生じた軌道面の損傷が起点となって、転がり軸受の寿命となるフレーキングに進展することから、傾向監視が必要です。シビア粒子は、凝着摩耗に分類されます。この摩耗粒子は、軌道面で凝着、破断を繰り返し、この過程で生じる移着粒子が成長して摩耗粒子となります。そのため、軌道面では局部的に油膜切れが発生していることを示しています。この状態が継続した場合、摩耗粒子のサイズは徐々に大型化していき、最終的には軸受の損傷に至る場合があります。Iカップリング発光分光分析【SOAP／D-SOAP】検出された金属元素から発生箇所を推定すると、以下の通りでした。鉄・軸受等カルシウム、ナトリウム・外部混入異物計数汚染度、重量汚染度は共に良好でした。粘度、水分、酸価、IR、RBOTの各データは良好でした。尚、別紙RBOTの減少傾向から油の余寿命を求めた結果、本試料は直近の更油から起算して稼働日数が年月まで使用可能であることが分かりました。但し、求められた余寿命は、更油から回分のみの分析データのみで計算されており、正確性に欠ける可能性があります。定期的な分析によりデータ数を増やし、減少傾向を確認することを推奨します。
報告№109-09136 報告№113-00329 | 分析№109-001160 分析№113-001321 | 113-001321 | 潤滑油および対象設備は継続使用可能と判断します。はフェログラフィーおよびSOAP/D-SOAPの結果から総合的に判断した結果、正常な状態にあると考えられます。フェログラフィー【定量分析：Is値】Is値は異常摩耗の早期発見パラメータのつで、摩耗程度を定量化するために用います。Is値はのマイナス乗と、低い値でした。フェログラフィー【定性分析：摩耗粒子および摩耗形態観察】分析結果から観察された全ての粒子量は少でした。Iカップリング発光分光分析【SOAP/D-SOAP】検出された金属元素から発生箇所を推定すると、以下の通りでした。検出された金属元素 分類 鉄、銅、ニッケル、錫 シリンダ内壁、ポンプ内部 リン 添加剤 カルシウム、ナトリウム 外部混入異物 計数汚染度はNAS級、重量汚染度は.mg/mlと、共に当社推奨の管理限界値以下であり、良好でした。．IRは良好でした。尚、IRの結果でcm-付近に吸収ピークが確認されましたが、今回投与されたTS-の影響であり、異常ではありません。
報告№109-09136 報告№111-00596 | 分析№109-001160 分析№111-002776 | 111-002776 | 潤滑油および軸受は継続使用可能な状態にあると判断します。但し、今後も摩耗の進行を傾向監視するため、以下の対策を推奨します。定期的な分析摩耗の進行を監視するため、定期的に分析を実施し、摩耗の進行状況を確認することを推奨します。最適な採油方法本試料油は、機器停止中に廃油口から採油されているにもかかわらず汚染度を示すデータは良好でしたが、今後の採油は、極力運転中もしくは停止直後の油槽中層部から実施されることを推奨します。フェログラフィー異常摩耗の早期発見パラメータとして摩耗粒子を定量化して評価するフェログラフィーのIs値は、潤滑状態が正常なの乗でした。摩耗粒子の形態で比較的多く観察された粒子は、潤滑状態が正常な場合に発生する摩耗粒子局部的に高圧・高温となる場合に発生するフリクションポリマでした。これらの摩耗粒子が観察された場合、潤滑部で発生している摩耗形態は、正常なマイルド摩耗であり、そして局部的ではあるものの高圧・高温の箇所が発生していることも分かります。フリクションポリマは、潤滑油が軌道面に押し込められ高圧状態になると同時に、圧縮熱により高温状態になった結果、基油自身が重合反応を起こし生成することが知られています。そのため、高圧高温状態の解消がなされなければ、潤滑油の劣化が進行し、粘度上昇に因る潤滑異常に進展する場合があります。電子顕微鏡・X線マイクロアナリシス観察された粒子をSEM・XMAで詳細に分析した結果、粒子には鉄、クロム、マンガンが比較的多く含まれており、成分割合から粒子は主にベアリング軌道面や保持器、ハウジング等から発生していると推定できました。Iカップリング発光分光分析供試の潤滑油を分析した結果、検出された金属元素は、SOAPの結果表に示すように、カルシウムでした。検出されたこれらの金属元素から発生箇所を推定するとカルシウム・外部混入異物であると思われます。計数汚染度、重量汚染度は共に良好でした。粘度、水分、全酸価、IRの各データは良好でした。
報告№109-09637 報告№109-09637 | 分析№109-003845 分析№109-003845 | 109-003845 | ・摩耗状態SOAP／D－SOAPの結果、前回同様に潤滑油中からは摩耗により発生した鉄および銅が検出されました。検出された金属は、粒子観察の結果から疲労摩耗粒子、異物の噛み込みにより発生する切削粒子であり、これらのことから、潤滑部で発生している摩耗形態は疲労摩耗と切削摩耗であることが分かりました。異常摩耗の早期発見パラメータであるフェログラフィーのIs値が前回のの乗から乗に桁上昇したものの、転がり軸受寿命の指標としている摩耗粒子も観察されなかったことから、フレーキングは発生しておらず、潤滑状態は安定しているものと判断します。転がり軸受寿命の指標としている摩耗粒子も観察されなかったことから、フレーキングは発生しておらず、本軸受は継続使用可能な状態あると判断できるものの、異常摩耗の早期発見パラメータであるフェログラフィーのIs値が前回のの乗から乗に桁上昇しており、摩耗は進行しつつあるものと思われます。・汚染度計数汚染度は前回のNAS級以上から変化はないものの、高い値でした。フィルタ表面の異物観察で鉄錆等が観察されたことから、汚染度が高い要因は、摩耗と外部混入異物の影響と思われます。・前回同様に粘度、水分、全酸価、IRの各データは良好でした。潤滑油および軸受は継続使用可能な状態にあると判断できますが、以下の対策が必要です。今後、摩耗の進行を監視するため、定期的に分析を実施し、摩耗の進行状況を確認することを推奨します。
報告№109-09136 | 分析№109-001160 | 113-001973 | 対象設備は継続使用可能と判断します。但し、油中からカルシウム化合物が非常に高い濃度で検出されており、この化合物がメタルの摩耗を促進させる懸念があります。また、潤滑油の粘度の上昇、塩基価の低下が確認されたことから、以下の対策を推奨します。更油と次回点検でピストンリングの点検粘度の上昇、塩基価の低下が確認されたことから、今後、油が劣化しやすくなり、油中の酸成分による金属表面の腐食が懸念されます。また、当該機の油中からカルシウム化合物が非常に高い濃度で検出されたため、この化合物がメタルの摩耗を促進させる懸念があります。化合物発生の原因は、ピストンリングの摩耗によって燃焼ガスのシール性が低下し、燃焼ガス中の硫黄分と油中のカルシウム添加剤が反応するためと考えられます。そのため、更油を推奨すると共に、次回点検ではピストンリングの摩耗状態の点検を推奨します。定期的な分析今後懸念される凝着摩耗の進行を監視するため、定期的に分析を実施することを推奨します。対象設備の摩耗状態はフェログラフィーおよびSOAP-Tの結果から総合的に判断した結果、継続使用は可能ですが、今後の機器の機能を確認するためにも傾向管理が有用と考えます。フェログラフィー【定量分析：Is値】Is値は異常摩耗の早期発見パラメータのつで、摩耗程度を定量化するために用います。前回に比較して、Is値はの乗から乗と一桁高い値でした。Is値は摩擦摺動面の摩耗の進行に伴い上昇します。今回、Is値は上昇速度が緩やかなものの、値自体がやや高いことから、念のため今後の摩耗の進行を確認することが有用です。フェログラフィー【定性分析：摩耗粒子および摩耗形態観察】分析結果から比較的多く観察された摩耗粒子は、以下の通りでした。正常な摩耗粒子・潤滑状態が正常なマイルド摩耗により発生。シビア粒子・潤滑状態がやや厳しい凝着摩耗により発生。金属潤滑部が局部的に油膜切れを起していると考えられます。観察された摩耗粒子の中でもシビア粒子は、将来的な異常摩耗の進行に繋がる可能性を示唆しているため、傾向監視が必要と思われます。詳細は、別紙傾向監視が必要な摩耗粒子をご覧ください。Iカップリング発光分光分析【SOAP-T】検出された金属元素から発生箇所を推定すると、以下の通りでした。鉄、鉛、銅、クロム、アンチモン、錫・軸受等リン、亜鉛、カルシウム・添加剤バリウム、アルミニウム、ナトリウム、ホウ素・外部混入異物カルシウムの析出SOAP-Tでカルシウムがppm検出されました。この影響については、別紙カルシウムの析出をご覧ください。計数汚染度はNAS級以上と、汚染されていました。計数汚染度はNAS級以上と、汚染されていました。D-SOAPで油の添加剤成分であるリン、亜鉛、カルシウムが検出され、フィルタ表面の異物観察で金属片、鉄錆、砂等が観察されたことから、汚染度が高い要因は、摩耗とスラッジ、そして外部混入異物の影響と思われます。水分、酸価、IRの各データは良好でした。粘度粘度は、mm/sと新油値のmm/sに比較して粘度変化率が+.％となっており、当社推奨の管理限界値である±％を超えていました。適正な粘度範囲で使用していない場合、粘性抵抗が増大することにより、油温が上昇して、油劣化の進行に繋がることが懸念されます。塩基価は.mgKOH/gと当社推奨の管理限界値mgKOH/g以下にありました。今後、油中の酸性物質を中和することが出来なくなり、金属表面の腐食が発生することが懸念されます。
報告№109-09136 | 分析№109-001160 | 113-00172 | 粘度がISOVG規格外にありました。対象設備は継続使用可能な状態にあると判断します。但し、将来的な摩耗進行の有無を確認するためにも傾向監視を継続することが有効です。定期的な分析今後懸念される切削摩耗、疲労摩耗の進行を監視するため、定期的に分析を実施することを推奨します。新油との比較による評価を示す粘度、酸価のデータは新油データを基準として評価しています。今回は油名が不明であったため評価できませんでしたが、今後評価する場合は、使用している新油を同時に分析することをご検討下さい。使用油名の再確認粘度が規格外にあるため、使用油名の再確認を推奨します。はフェログラフィーおよびSOAP-Tの結果から総合的に判断した結果、継続使用は可能ですが、機器の機能を保持するためにも傾向管理が有用と考えます。フェログラフィー【定量分析：Is値】Is値は異常摩耗の早期発見パラメータのつで、摩耗粒子を定量化するために用います。Is値はの乗と低い値でした。フェログラフィー【定性分析：摩耗粒子および摩耗形態観察】分析結果から比較的多く観察された粒子は、以下の通りでした。疲労摩耗粒子・繰返し応力を受けて発生。黒錆・潤滑状態がやや厳しい凝着摩耗により発生。金属接触が厳しく、且つ、高い摩擦熱が発生していると考えられます。観察された摩耗粒子の中でも黒錆は、将来的な摩耗の進行に繋がる可能性を示唆しているため、傾向監視が必要と思われます。黒錆は、凝着摩耗に分類されます。この摩耗粒子は、ギヤ歯面や軸受軌道面で凝着、破断を繰り返し、この過程で生じる移着粒子が成長して摩耗粒子となります。そのため、ギヤ歯面や軸受軌道面では局部的に油膜切れが発生していることを示しています。この状態が継続した場合、摩耗粒子のサイズは徐々に大型化していき、設備の損傷に至る場合がありますので、傾向監視が必要です。Iカップリング発光分光分析【SOAP-T】検出された金属元素から発生箇所を推定すると、以下の通りでした。鉄、亜鉛・ギヤ、軸受等リン・添加剤カルシウム、ナトリウム・外部混入異物計数汚染度は、NAS級と当社推奨の管理限界値以下であるものの、やや高い値でした。摩耗粒子の形態観察およびSOAP-Tの結果から、汚染度が高い要因は摩耗と外部混入異物の影響と思われます。粘度粘度は.mm/sとISOVG規格外にありました。適正な粘度範囲で使用していない場合、粘性抵抗が増大することにより、油温が上昇して、油劣化の進行に繋がることが懸念されます。水分はppmと当社推奨の管理限界値以下であり、良好でした。酸価は油名が不明であったため、新油データとの比較ができず評価できませんでした。潤滑油および設備の劣化比較と傾向前回、フェログラフィーおよびSOAP-Tは実施していないため、比較はできませんでした。計数汚染度は、前回に比較してNAS級からNAS級にランク上昇しているものの、当社推奨の管理限界値NAS級以下にありました。粘度粘度は前回に比較してmm/sから.mm/sに減少しているものの、前回同様にISOVG規格外にありました。水分は前回に比較してppmからppmに減少し、前回同様に当社推奨の管理限界値以下であり、良好でした。酸価は前回に比較して.mgKOH/gから.mgKOH/gに低下していることから、油劣化は進行していないと考えられます。
報告№108-0202 報告№108-0202 | 分析№108-01482 分析№108-01482 | 108-01482 | 分析の結果、ギヤ歯面、転がり軸受の軌道面、共に潤滑状態は正常であることが確認されたことから、ギヤおよび軸受は継続使用可能な状態にあると判断します。これらのことは、前回に比較してD－SOAPの結果、ギヤ歯面および転がり軸受の摩耗により発生する鉄濃度に変化はないこと摩耗粒子の形態観察の結果、μm以下のマイルドな摩耗粒子が多く観察されたこと以上のことから判断しました。計数汚染度は良好と判断します。計数汚染度は良好と判断します。計数汚染度はNAS級と当社推奨の管理限界値のNAS級以内であることから、良好と判断します。重量汚染度は.mg/mlでした。重量汚染度は.mg/mlでした。機器の潤滑状態ギヤ歯面および転がり軸受の潤滑状態は正常と判断します。SOAPの結果は良好です。SOAPの結果、油の添加剤成分であるリン、亜鉛、カルシウムが検出されました。摩耗により発生する鉄が検出されていないことから、良好と判断します。D－SOAPの結果、鉄が検出されました。D－SOAPの結果、摩耗により発生する鉄、油の添加剤成分であるカルシウムが検出されました。フェログラフィーの結果、μm以下のマイルドな摩耗粒子が多く観察されました。フェログラフィーの結果、異常摩耗の早期発見パラメータであるIs値がの乗とやや高く、摩耗粒子の形態観察の結果、μm以下のマイルドな摩耗粒子が多く観察されました。
報告№105-0081 報告№105-0081 | 分析№105-00578 分析№105-00578 | 105-00578 | 分析の結果、全てのデータが良好であることから、この油は継続使用可能であり、潤滑状態も正常と判断します。尚、主機停止中にオイルクーラーから採油を実施しているため、油循環中の採油に比較して油中粒子が沈降して低濃度になっている部分を採油していると考えられます。したがって、油が循環している状態で採油を実施した場合に比較して、分析データが低くなり、異常な状態を見落としてしまう可能性がありますので、今後の採油は、停止直後、或いは、油循環中に採油を実施されることを推奨します。は良好と判断します。粘度は良好と判断します。粘度は.mm/sと新油値mm/sに比較して、粘度変化率は+％で、当社推奨の管理限界値である±％以内にあり、良好と判断します。水分は良好と判断します。水分は.ppmと当社推奨の管理限界値の以下であり、良好と判断します。全酸価は良好と判断します。全酸価は.mgKOH/gと当社推奨の管理限界値の.mgKOH/g以内にあり、良好と判断します。IRの結果、良好と判断します。IRの結果、油劣化の兆候を示すカルボン酸の吸収が確認されていないことから、良好と判断します。は良好と判断します。計数汚染度は良好と判断します。計数汚染度はNAS級と当社推奨の管理限界値のNAS級以内であり、良好と判断します。重量汚染度は良好と判断します。重量汚染度は.mg/mlと当社推奨の管理限界値のmg/ml以内であり、良好と判断します。機器の潤滑状態機器の潤滑状態は正常と判断します。SOAPの結果は良好です。SOAPの結果、軸受の摩耗を示す錫は検出されず、良好と判断します。D－SOAPの結果は良好です。D－SOAPの結果、外部から混入したカルシウムが検出されました。軸受の摩耗を示す錫は検出されず、良好と判断します。フェログラフィーの結果は良好です。異常摩耗の早期発見パラメータであるフェログラフィーのIs値が.と良好の範囲にあり、潤滑状態は良好と判断します。
報告№109-09136 報告№113-00124 | 分析№109-001160 分析№113-000483 | 113-000483 | 軸受は継続使用可能な状態にあると判断します。但し、油中の汚染度が高く、今後も摩耗の進行を傾向監視するため、以下の対策を推奨します。濾過および更油油中の汚染度が高いことから、観察された摩耗粒子や異物等が軌道面に噛み込み摩耗が進行することが懸念されるため、濾過および更油を推奨します。定期的な分析疲労摩耗の進行を監視するため、定期的に分析を実施し、分析データによる摩耗の進行状況を確認することを推奨します。はフェログラフィーおよびSOAP／D-SOAPの結果から総合的に判断した結果、継続使用は可能ですが、今後の機器の機能を確認するためにも傾向管理が有用と考えます。フェログラフィー【定量分析：Is値】Is値は異常摩耗の早期発見パラメータのつで、摩耗粒子を定量化するために用います。今回のIs値はの乗と高い値でした。フェログラフィー【定性分析：摩耗粒子および摩耗形態観察】分析結果から観察された代表的な粒子は、以下の通りでした。疲労摩耗粒子・繰返し応力を受けて発生。Iカップリング発光分光分析【SOAP／D-SOAP】検出された金属元素から発生箇所を推定すると、以下の通りでした。鉄、銅、ニッケル、錫、亜鉛・軸受等リン・添加剤カルシウム、アルミニウム、ナトリウム・外部混入異物計数汚染度は、NAS級と当社推奨の管理限界値に到達していました。フィルタ表面の異物観察で表面は茶褐色で金属片、鉄錆、砂等が観察されたことから、汚染度が高い要因は、摩耗とスラッジ、そして外部混入異物の影響と思われます。
報告№103-6156 | 分析№103-03012 | 103-03012 | 濾過前の試料油を分析した結果、硬い異物の噛み込みや油膜切れにより軸受摺動面で厳しい摩耗が発生していることが確認されました。潤滑状態は直ちに異常となる状態にはないものの、異物混入下の摩耗速度は、定常的な摩耗速度に比較し大きなことがわかっておりますので、～ヶ月以内に再分析による傾向監視を推奨します。これらのことは、計数汚染度が、前回のNAS級からNAS級にランク上昇したこと異常摩耗の早期発見パラメータであるフェログラフィーのIs値が、の乗と非常に良好の範囲にあるものの、摩耗粒子形態観察で、金属表面の微小突起、異物の噛み込みにより発生する切削粒子、金属接触が厳しい場合に発生するシビア粒子が多く観察されたこと以上のことから判断しました。尚、SOAPの結果、FBKタービンに含まれていないバリウムが検出されていることから、油名が間違っているか、異種油が混入した可能性がありますので、再確認をお願いいたします。
報告№109-09136 報告№113-00467 | 分析№109-001160 分析№113-001952 | 113-001952 | 軸受は継続使用可能な状態にあると判断します。但し、今後の摩耗進行の有無を確認するためにも傾向監視を継続することが有効です。定期的な分析今後懸念されるフレッティング摩耗の進行を監視するため、定期的に分析を実施することを推奨します。は、フェログラフィーおよびSOAP/D-SOAPの結果から総合的に判断した結果、継続使用は可能ですが、摩耗の進行速度が上昇している可能性があるため、傾向管理が有用と考えます。フェログラフィー【定量分析：Is値】Is値は異常摩耗の早期発見パラメータのつで、摩耗粒子を定量化するために用います。前回に比較してIs値はの乗から乗に上昇し、やや高い値でした。Is値は摩擦摺動面の摩耗の進行に伴い上昇します。今回、Is値は上昇速度が緩やかなものの、値自体がやや高いことから、念のため今後の摩耗の進行を確認することが有用です。フェログラフィー【定性分析：摩耗粒子および摩耗形態観察】分析結果から観察された代表的な粒子は、以下の通りでした。赤錆・フレッティングにより発生。観察された摩耗粒子の中でもフレッティング粒子は、将来的に異常摩耗へ進展する可能性を示唆しているため、傾向監視が必要と思われます。詳細は、別紙傾向監視が必要な摩耗粒子をご覧ください。Iカップリング発光分光分析【SOAP/D-SOAP】検出された金属元素から発生箇所を推定すると、以下の通りでした。鉄、銅、錫、亜鉛・軸受等リン・添加剤カルシウム、ナトリウム、マグネシウム・外部混入異物前回に比較して計数汚染度はNAS級からNAS級にランク上昇しているものの、当社推奨の管理限界値以下であり、良好でした。
報告№107-4506 報告№107-4506 | 分析№107-00363 分析№107-00363 | 107-00363 | 設備点検を実施するたびにNAS等級が高い値を示している。汚染度が高くなる原因を確認する。今回の採油は、機器停止中にドレンバルブから実施しているため、油循環中に採油した場合に比較し、油中粒子の沈降の影響を受け、分析データが高濃度に出る可能性があります。今回の分析は以上のことを踏まえて結果を検討しました。分析の結果、計数汚染度がNAS級と当社推奨の管理限界値に到達していました。今回の試料油は、機器停止中のドレンバルブから採油しているため汚染度が高くなっていますが、摩耗粒子形態観察で金属接触が厳しい場合に発生する銅合金のシビア粒子が多く観察され、D－SOAPで銅、錫が検出されたことから、汚染度が高い原因は、オイルリングおよび軸受メタルの摩耗によるものと考えられました。オイルリングの摩耗は、オイルリングの振れ回りなどが原因と考えられます。オイルリングが振れ回ると通常のオイルリングと主軸との摺動以外にオイルリング側面と台金間で金属接触が発生しやすい状況になります。この接触により摩耗が発生しているものと思われます。今後、潤滑油を適正にかきあげることができなくなるなどの原因で、軸受摺動面で油膜切れが発生し、軸受メタルの摩耗が進行することが懸念されるため、巡視の際にオイルリングの回転状況を確認すると共に、油量がリットルと少ないことから更油により汚染度の改善を図ることを推奨します。更油を実施する際は、油槽内部を清掃し、その後新油を濾過しながら補給することを併せて推奨します。尚、使用油である新日石タービンは無添加油ですが、ご依頼項目に含まれていたためRBOTを実施しました。RBOTは、酸化防止剤の残存量を確認する目的で実施する分析項目であるため、酸化防止剤が添加されていない無添加タービン油には、適した分析項目とは言えません。今後は、全酸価およびIRにより、油の劣化状況を確認することを併せて推奨します。これらのことは、計数汚染度がNAS級と当社推奨の管理限界値に到達していたこと異常摩耗の早期発見パラメータであるフェログラフィーのIs値が.と良好の範囲にあるものの、摩耗粒子形態観察の結果、金属接触が厳しい場合に発生するシビア粒子、銅合金が多く観察されたことSOAP／D－SOAPの結果、オイルリングの主成分である銅、メタルの主成分である錫が検出されたこと以上のことから判断しました。上述しましたように、今回の採油は停止中の採油であるため、循環中の採油に比較してデータが高目に出る可能性があります。これは、運転中の採油であったなら今回データより小さい値になることが考えられます。したがって、次回採油時には粒子の沈降の影響を極力抑え、油中粒子が均一な分散状態に近い状態で採油が実施できるように、主機運転中、または停止直後に採油を実施されることを推奨します。
報告№107-4545 報告№107-4551 | 分析№107-02185 分析№107-02646 | 107-02646 | トライボ診断の結果、全てのデータが良好であることから、この油は継続使用可能と判断します。は良好と判断します。粘度は良好。粘度はmm/sと新油値.mm/sに比較して、粘度変化率は+％で、当社推奨の管理限界値である±％以内にあり、良好と判断します。粘度はmm/sでした。粘度はmm/sでした。粘度指数はでした。粘度指数はでした。水分は良好。水分はppmと当社推奨の管理限界値の以下であり、良好と判断します。全酸価は良好。全酸価はmgKOH/gと新油値mgKOH/gに比較して高いものの、IRの結果で、新油との差異は確認されず、且つ、劣化の兆候も確認されなかったことから、良好と判断します。
報告№104-0378 報告№105-0168 | 分析№104-02669 分析№105-01125 | 105-01125 | 分析の結果、計数汚染度がNAS級と当社推奨の管理限界値に到達していました。異常摩耗の早期発見パラメータであるフェログラフィーのIs値が.と良好の範囲にあるものの、摩耗粒子形態観察の結果、局部的に高圧・高温となる場合に発生するフリクションポリマが多く観察されたことから、軸受摺動面では、摩擦熱が高い箇所が発生し、フリクションポリマが発生したために汚染度が上昇したと思われます。これらのことから、今後は、高い摩擦熱の影響で進行する油の劣化に注意が必要です。一般に、高温箇所があった場合に発生するフリクションポリマが観察された場合は、原因として主軸の振れ回りや、メタル支持部で局部的に面圧の高い箇所が見られることがあります。つまり、振れ回り量の変動や、あるいは、メタルギャップが調整不足等の原因により、軸受のギャップが狭くなっている個所があり、その狭いギャップに潤滑油が押込まれてフリクションポリマが発生している場合です。このような場合には、軸受温度が若干上昇気味になることがありますので、パトロール時に温度の変化を注意深く監視する必要があると思われます。次回分析は、ヶ月後に再度分析を実施し、油の劣化状況及び摩耗の進行状況の確認と汚染度が高いことから濾過を実施されることを併せて推奨します。
報告№104-0214 | 分析№104-01526 | 104-01526 | トライボ診断により、機器軸受の潤滑状態、潤滑油の劣化状態を診断することを目的としました。分析の結果、ベアリング軌道面や転動面ですべりを伴う摩耗が発生し、これが進行しつつあることが確認されました。又、砂等の硬い異物の噛み込みにより生じた切削摩耗も同時に発生していると思われます。この摩耗は直ちにベアリングの損傷に至る状況ではありませんが、軌道面や転動面に発生した損傷が起点となって、フレーキングに進展することが懸念されるため、定期的に再度分析を実施し、摩耗の進行状況を確認されることを推奨します。このことは、前回の採油時にほぼ全量更油されているにもかかわらず、計数汚染度がNAS級になり、異常摩耗の早期発見パラメータであるIs値がの乗とやや高いこと摩耗の形態観察の結果、すべり摩擦により発生した摩耗粒子や異物の噛み込みにより発生した切削摩耗が見られること以上のことから判断しました。
報告№108-5019 報告№108-5019 | 分析№108-00651 分析№108-00651 | 108-00651 | トライボ診断の結果、泡立ち試験を除く項目は良好でした。泡立ち試験の結果は、一般的には消泡性能が低くいと判断できる値の-ですが、新油値の-と同レベルにあったため、良好と判断します。一方、摩耗粒子の形態観察で外部から混入したと思われる鉄錆が観察されたものの、潤滑状態指数はの乗、摩耗粒子の形態観察でμm以下の小さな摩耗粒子が観察されており、濾過設備のない機器であれば正常な潤滑状態にあると判断できる状況でした。但し、潤滑油の摩耗粒子はフィルタに捕捉され、異常な摩耗状態が発生したとしても正常な潤滑状態にあると誤認してしまう可能性があります。フィルタの捕捉の影響による誤認を避けるため、今後の診断に当たっては、これまでの採油箇所に加え、フィルタの捕捉物も分析し、その結果から潤滑状態を評価することを推奨します。尚、フィルタ捕捉物の分析を実施する際には、フィルタ流量、フィルタ使用時間、主機稼働時間などの追加情報が必要です。水分が新油に比較して高い値でした。使用油であるAlphasynPGは、ポリグリコールベースの合成ギヤオイルであるため、水分を吸収しやすい特性があります。今後は、水分濃度増加の有無を監視されることを推奨します。粘度は良好。粘度はmm/sと新油値.mm/sに比較して、粘度変化率は+％で、当社推奨の管理限界値である±％以内にあり、良好と判断します。粘度は.mm/sでした。粘度は.mm/sでした。粘度指数はでした。粘度指数はでした。泡立ち試験は-でした。泡立ち試験は-と新油と同レベルにあり、消泡性能が新油と同レベルにあることが確認されました。水分は新油値より高い値でした。水分はと新油値より高い値でした。全酸価は良好。全酸価は.mgKOH/gと新油値.mgKOH/g以内であり、良好と判断します。機器の潤滑状態精密な濾過設備がない機器であれば、潤滑状態指数は正常の範囲にあると判断します。潤滑状態指数は正常の範囲にあると判断します。異常摩耗の早期発見パラメータである潤滑状態指数がの乗と、精密な濾過設備がない機器であれば、潤滑状態指数は正常の範囲にあると判断します。
報告№108-0387 報告№108-0379 | 分析№108-02609 分析№108-02528 | 108-02528 | 、汚染度、軸受の潤滑状態を確認する。本試料油は、採油できた量が少なかったため、重量汚染度は参考値としてお考え下さい。分析の結果、今回の採油が高濃度になっていると思われる対象設備停止中の排油口から行われた採油にもかかわらず、全てのデータが良好の範囲にありました。このことから、機器の潤滑状態は正常であり、この油は継続使用可能と判断します。
報告№104-4025 | 分析№104-01412 | 104-01412 | 分析の結果、油の劣化が確認されました。今後、油劣化により発生した油中の酸成分により腐食摩耗が発生することが懸念されるため、至急更油を実施されることを推奨します。他電力の発電所の例では、上昇し続けた全酸価のタービン油を使用していて、軸受メタルが腐食摩耗により全損した例もありますので、至急更油が必要です。全量更油できない場合は、分の程度を入れ替えるなどして、～ヶ月以内に再度分析を実施し、油の劣化状況を確認されることを推奨します。これらのことは、全酸価が.mgKOH/gと当社推奨の管理限界値を大きく超えていたことIRの結果、油劣化の兆候を示すカルボン酸の吸収が見られたこと以上のことから判断しました。
報告№109-09136 | 分析№109-001160 | 114-001092 | 分析の結果、は良好の範囲にあることから、潤滑油は継続使用可能な状態にあると判断します。対象設備は継続使用可能な状態にあると判断します。但し、異常摩耗の早期発見パラメータであるフェログラフィーのIs値がレベルとやや高く、摩耗粒子の形態観察でシビア粒子が比較的多く観察されました。潤滑部では、潤滑状態がやや厳しい状態にあることから、以下の対策を推奨します。シビア粒子は、摩擦面が将来的に異常摩耗へ進展する可能性を示唆しているため、傾向監視が有用と思われます。詳細は、別紙傾向監視が必要な摩耗粒子をご覧ください。定期的な分析クランクメタル、ピストンリングなどの摩耗の進行を監視するために、定期的に分析を実施し、進行状況を確認されることを推奨します。
報告№103-6154 | 分析№103-03004 | 103-03004 | オーバーホール後回目の初期試験を実施した結果、摩耗は安定していると判断します。これらのことは、前回に比較して、計数汚染度はランク減少し、SOAP／D-SOAPの鉄濃度に大きな変化がなく、異常摩耗の早期発見パラメータであるフェログラフィーのIs値が、と良好の範囲にあること以上のことから判断しました。マンホールより吸引ポンプにて採取。
報告№109-09136 報告№110-00546 | 分析№109-001160 分析№110-002459 | 110-002459 | Iカップリング発光分光分析供試のタービン油をSOAP／D－SOAPで分析した結果、鉄、銅、錫、亜鉛、カルシウム、バリウムが検出されました。これらの検出された金属元素から発生箇所を推定すると鉄、銅、錫・軸受等バリウム・オイル添加剤亜鉛、カルシウム・外部混入異物であると思われます。このうち、機械部品が摩耗したと思われる元素はのグループです。メタルの摩耗深さ軸受メタルの摩耗体積および摩耗深さを求めました。SOAPの錫濃度ppmと油量が不明でしたのでLと仮定して計算しました。メタル表面の平均的な摩耗深さはμmとなり、メタルの表面粗さをsと仮定すると分の程度であり、軽微であることが分かりました。フェログラフィー異常摩耗の早期発見パラメータとして摩耗粒子を定量化して評価するフェログラフィーのIs値は、潤滑状態が正常な-.でした。摩耗粒子の形態で比較的多く観察された粒子は、潤滑状態が正常な場合に発生する摩耗粒子、フレッティングにより発生する赤錆でした。このような摩耗粒子が観察された場合には、潤滑部では正常なマイルド摩耗と微振動によるフレッティング摩耗が発生していることが分かります。フレッティングの発生要因は、スラストランナー固定部やスラストメタル台金部の鉄系材料が接合されたり、勘合されたりする部分から発生します。フレッティングによる赤錆が少量発生しても直ちに異常ではありませんが、場合によっては、発生した赤錆が軸受摺動面に噛み込み、摩耗を進行させる場合があります。前回に比較して計数汚染度はNAS級からNAS級にランク増加しているものの、当社推奨の管理限界値内にあり、良好でした。前回に比較して粘度、水分、全酸価、IR、RBOTの各データは良好でした。軸受および潤滑油は継続使用可能な状態にあると判断します。ただし、メタル摩耗の深さにもちいた数値は仮定の数値ですので、正確な摩耗深さを計算するためには油量が必要ですので、お知らせ下さい。
報告№109-09136 報告№112-00363 | 分析№109-001160 分析№112-001500 | 112-001500 | 更油からの経過日数をもとに潤滑油の余寿命を評価したところ、潤滑油は定検までのヶ月間は使用可能と判断できました。次回定検時に更油を実施しない場合は、酸化安定度を知るための分析を実施し、余寿命を確認することを推奨します。酸化安定度はminであり、当社推奨の管理限界値のmin以上であることから、良好と判断します。
報告№106-0159 | 分析№106-00974 | 106-00974 | 前回の臨時分析の結果、軸受摺動面では厳しい金属接触が発生していたことが確認された。前回から今回までの摩耗の進行状況を確認する。臨時分析・濾過前の試料油を分析した結果、前回と同じく金属接触が厳しい場合に発生するシビア粒子が観察されたものの、その他のデータに大きな変化は見られないことから、摩耗は安定していると判断します。これらのことは、前回に比較して、計数汚染度はランク減少したことD-SOAPの鉄及び錫濃度に大きな変化がないこと異常摩耗の早期発見パラメータであるフェログラフィーのIs値がと良好の範囲にあること以上のことから判断しました。
報告№105-6050 報告№105-0304 | 分析№105-01529 分析№105-01943 | 105-01943 | 分析の結果、摩耗粒子形態観察でベアリング軌道面から発生した鉄系の摩耗粒子が観察されたものの、異常な摩耗状態を示す摩耗粒子は観察されていないことから、ベアリング軌道面は良好な状態にあると判断します。一方、SOAPの結果、海水に含まれるナトリウム、マグネシウムが検出されたことから、海水が混入した可能性があります。今後、海水の影響で腐食が発生する場合がありますので、グリース交換を計画すると共に、定期的に分析を実施し腐食の有無を確認されることを推奨します。尚、報告書の管理表中に示しているSOAP／D-SOAPは、グリース潤滑の場合、摩耗粒子が均一に分散していないため、測定値が大きく変動することがありますので参考値としてお考え下さい。
報告№109-09146 報告№109-09146 | 分析№109-001201 分析№109-001201 | 109-001201 | 泡立ち試験の結果は、-と新油値が-であるのに比較して高い値となっていたことから消泡性能が低下していることが分かりました。消泡性の性能が低下していることが確認されたことから、今後の使用状況によっては油の酸化劣化が進行したり、ギヤ歯面およびベアリング軌道面で油膜切れが発生したりする場合があるため、消泡剤の添加による消泡性能の改善など何らかの対応が必要になると思われます。尚、を示す粘度、水分、全酸価の各データは、全てが良好の範囲あることから消泡性能の改善により継続使用が可能と判断します。消泡性能の改善は、添加する消泡剤の効果をテストにより確認する必要がありますので、必要な場合は当社営業担当者までお知らせ下さい。機器の潤滑状態潤滑状態の異常の早期発見パラメータである潤滑状態指数は、の乗と濾過設備のない機器であれば正常な潤滑状態にあると判断できます。当該機の潤滑系は、油中汚染粒子を濾過するフィルタが設置されているため、別紙インライン・オフラインフィルタの影響に示すとおり、潤滑状態が異常となり大型の摩耗粒子が発生したとしても発生した粒子の大部分が捕捉されてしまい、結果として正常な潤滑状態にあると誤認してしまう可能性があります。そのため、フィルタの影響を考慮に入れLCインデックスを求めたところ、その結果は摩耗がやや厳しい状態に分類されるの乗領域となりました。計算により求めたLCインデックスがこの値であれば、ギヤの継続続使用は可能と思われますが、的確な潤滑状態の確認には再分析による確認が必要と思われます。再分析は、前回採油から今回採油まで年ヶ月経過していますので、安全をみてヶ月後を推奨します。泡立ち試験の結果、消泡性能が低下していることが確認されています。粘度は良好。粘度はmm/sと新油値mm/sに比較して、粘度変化率は-.％で、当社推奨の管理限界値である±％以内にあり、良好と判断します。粘度はmm/sとなっています。粘度はmm/sとなっています。粘度指数はとなっています。粘度指数はなっています。泡立ち試験は-となっています。泡立ち試験は-と新油に比較して高い値となっています。消泡性能が低下していることが確認されています。水分は良好。水分はと当社推奨の管理限界値の以下であり、良好と判断します。全酸価は良好。全酸価は.mgKOH/gと新油値.mgKOH/g以内にあり、良好と判断します。機器の潤滑状態精密な濾過設備がない機器であれば、潤滑状態指数は正常の範囲にあると判断します。潤滑状態指数は正常の範囲にあると判断します。異常摩耗の早期発見パラメータである潤滑状態指数がの乗と精密な濾過設備がない機器であれば、潤滑状態指数は正常の範囲にあると判断します。
報告№108-5071 報告№110-00397 | 分析№108-02721 分析№110-001803 | 110-001803 | 潤滑油は継続続使用可能な状態にあるものの、今後は障害予防を目的に以下の対策を推奨します。追加分析消泡性能が低下した場合、ギヤ歯面での油膜形成に影響が出て摩耗の発生が進展することがあります。今後は消泡性能低下の影響により摩耗が進展する可能性がありますので、フェログラフィーおよびSOAPを追加することを推奨します。分析周期の短縮今後、全酸価の上昇が予測されますので、同様に分析周期を短縮して傾向監視を強化することを併せて推奨します。分析結果全酸価が上昇していました。泡立ち試験の結果、消泡性能が低下していることが確認されました。粘度粘度はmm/sと新油値mm/sに比較して、粘度変化率は-.％で、当社推奨の管理限界値である±％以内にあり、良好と判断します。泡立ち試験泡立ち試験は-と新油に比較して高い値でした。水分はppmと当社推奨の管理限界値の以下であり、良好と判断します。全酸価全酸価は.mgKOH/gと新油値.mgKOH/gに比較して高いものの、IRの結果で油劣化の兆候を示すカルボン酸の吸収が確認されていないことから、良好と判断します。
報告№108-0420 報告№108-0420 | 分析№108-02782 分析№108-02782 | 108-02782 | トライボ診断を実施し、、汚染度、潤滑状態を確認する。分析の結果、前回に比較して、重量汚染度が増加し当社推奨の管理限界値を超えています。摩耗粒子の形態観察で銅合金がやや多く観察され、SOAPによる油中金属濃度の結果、銅、亜鉛が比較的多く検出されたことから、汚染度が高い要因は、銅を使用した箇所、例えばオイルリング等の摩耗によるものと考えられます。今後、オイルリングの摩耗であった場合、摩耗が進行するにつれて、潤滑油を適正にかきあげることが出来なくなるなどの原因で、油膜切れを発生させることが懸念されるため、日常点検の際にオイルリングの回転状況を確認するとともに、濾過およびヶ月以内の再分析を実施することを推奨します。は良好と判断します。粘度は良好と判断します。粘度はmm/sと新油値mm/sに比較して、粘度変化率は-％で、当社推奨の管理限界値である±％以内にあり、良好と判断します。水分は良好と判断します。水分はppmと当社推奨の管理限界値の以下であり、良好と判断します。全酸価は良好と判断します。全酸価は.mgKOH/gと新油値に比較して高い値を示しているものの、IRの結果、油劣化の兆候を示すカルボン酸の吸収が確認されていないことから、良好と判断します。IRの結果、良好と判断します。IRの結果、油劣化の兆候を示すカルボン酸の吸収が確認されていないことから、良好と判断します。重量汚染度は当社推奨の管理限界値を超えています。計数汚染度は良好と判断します。計数汚染度はNAS級と当社推奨の管理限界値のNAS級以内にあり、良好と判断します。重量汚染度は当社推奨の管理限界値を超えています。重量汚染度はmg/mlと当社推奨の管理限界値のmg/mlを超えています。機器の潤滑状態SOAPによる油中金属濃度の結果、銅、亜鉛が比較的多く検出されています。SOAPによる油中金属濃度の結果は良好です。SOAPによる油中金属濃度の結果、亜鉛が検出されています。SOAPによる油中金属濃度の結果、銅、亜鉛が比較的多く検出されています。SOAPによる油中金属濃度の結果、鉛、銅、錫、亜鉛、外部から混入したと思われるカルシウム、ナトリウムが検出されています。フェログラフィーの結果は良好です。異常摩耗の早期発見パラメータであるフェログラフィーのIs値がのマイナス乗と良好の範囲にあります。
報告№109-09454 報告№109-09454 | 分析№109-002831 分析№109-002831 | 109-002831_20100127 | を示す粘度、全酸価、IR、RBOTの各データは良好で、潤滑油としては継続使用が可能な状態でした。また、油中金属元素をSOAP法で分析した結果、ケイ素がppm検出されました。観察された潤滑油中の粒子は、主として異物の噛み込みなどで発生する切削粒子でしたが、粒子の中にはμmサイズの非常に大型の粒子も観察されました。潤滑油をフィルタで濾過し、その表面を観察するフィルタグラムでは、～μmサイズの摩耗粒子、鉄錆、砂等が観察されました。・フレーキングの発生の有無転がり軸受寿命の指標としている摩耗粒子が観察されなかったことから、軸受にはフレーキングは発生していないことが確認されています。・摩耗形態摩耗粒子の観察結果から、機器内部で発生している摩耗の形態は切削摩耗であることがわかりました。切削摩耗は、異物が混入していない潤滑状態に比較して、摩耗の進行速度が非常に速く、軸受の寿命が分の程度に低下することが知られていることから注意が必要です。切削摩耗発生の原因となる混入異物が残留している場合、この異物により切削摩耗が継続して発生する可能性があります。・ケイ素の検出ケイ素がppm検出されています。一般に、潤滑油中からケイ素が検出された場合の原因として、油の消泡剤として使用されるシリコン系の添加剤が検出されるフェログラフィーおよびフィルタ表面の異物観察で砂が多く観察され、これが検出されるシリコングリースをシール部に塗布している場合、このシリコングリースが潤滑油に混入して検出されるなどが挙げられますが、今回の原因は、フィルタ表面の異物観察で砂が観察されたことから、分析結果からはの可能性が考えられます。ケイ素が検出された場合、およびを特定するには消泡剤の投与をしていないか、また、シリコングリースを使用している箇所があるかについて確認する必要がありますので、このことはお客様ご自身で確認をお願いします。結論転がり軸受の寿命の指標となるフレーキング※により発生する疲労摩耗粒子が観察されませんでしたが、発生している摩耗形態が切削摩耗であることがわかりました。切削摩耗は、異物の噛み込みやつの金属表面の一方に生じた硬い突起が、他方の金属面に食い込んだり、潤滑油中の異物が回転するなどして発生します。特に今回観察された粒子には、帯状の切削粒子が観察されていることから、異音や振動の発生原因となったのは、金属同士の接触がその要因であったと推定されました。尚、を示す粘度、全酸価、IR、RBOTの各データが良好の範囲にあることから、この油は継続使用可能と判断します。※フレーキング：軸受が荷重を受けて回転したときに、内輪・外輪の軌道面および転動体の転動面が、転がり疲労によってうろこ状にはがれる現象です。このような状態が発生すると、写真aおよびbに示すような薄片状の大型の摩耗粒子が観察されます。写真写真中の番号は分析管理表の摩耗の形態№参照写真写真中の番号は分析管理表の摩耗の形態№参照汚染度、潤滑状態、）汚染度・パラメータ：水分計数汚染度重量汚染度光学顕微鏡は良好と判断します。水分は水分は、と当社推奨の管理限界値の以下であり、良好と判断します。計数汚染度計数汚染度は、NAS級と当社推奨の管理限界値のNAS級以内にあり、良好と判断します。EMBEDExcel.Sheet.重量汚染度が.mg/mlと当社推奨の管理限界値mg/ml以内にあり、良好と判断します。EMBEDExcel.Sheet.光学顕微鏡観察フィルタグラムで～μmサイズの摩耗粒子、鉄錆、砂等が観察されました。）潤滑状態・パラメータ：摩耗診断油中金属濃度）摩耗診断異常摩耗の早期発見パラメータであるフェログラフィーのIs値がのマイナス乗と良好の範囲にあるものの、摩耗粒子の形態観察で異物の噛み込みなどで発生する切削粒子が観察され、観察された中にはμmサイズの粒子が観察されました。油中金属濃度をご参照ください。）油中金属濃度で鉄、ケイ素が比較的多く検出されました。）・パラメータ：粘度全酸価IRRBOTを示す粘度、全酸価、IR、RBOTの各データが良好の範囲にあることから、この油は継続使用可能と判断します。粘度粘度は、mm/sと新油値mm/sに比較して、粘度変化率は+％と当社推奨の管理限界値の±％以内にあり、良好と判断します。全酸価全酸価は、.mgKOH/gと新油値.mgKOH/gに比較して高いものの、IRの結果で油劣化の兆候を示すカルボン酸の吸収が確認されていないことから、良好と判断します。IRIRによる分析の結果、IRチャートに示すように新油に比較して成分の変化はなく、良好と判断します。RBOTRBOTは、minと当社推奨の管理限界値のmin以上であり、良好と判断します。
報告№109-09136 報告№111-00723 | 分析№109-001160 分析№111-003687 | 111-003687 | 潤滑油および対象設備は継続使用可能な状態にあると判断します。但し、今後も摩耗の進行を傾向監視するため、以下の対策を推奨します。定期的な分析凝着摩耗の進行を監視するため、定期的に分析を実施し、摩耗の進行状況を確認することを推奨します。軸受メタルの情報提供今後軸受メタルの摩耗が進行した場合、摩耗程度を評価する必要がありますので、次回分析時には、メタルサイズ、回転数、直近のメタル交換からの運転時間をお知らせください。フェログラフィー異常摩耗の早期発見パラメータとして摩耗粒子を定量化して評価するフェログラフィーのIs値は、前回のの乗から乗に上昇しており、潤滑状態がやや厳しくなっていることを示していました。摩耗粒子の形態で比較的多く観察された粒子は、潤滑状態が正常な場合に発生する摩耗粒子金属接触が厳しく、且つ、摩擦熱が高い場合に発生する黒錆でした。これらの摩耗粒子が観察された場合、潤滑部で発生している摩耗形態は、正常なマイルド摩耗潤滑状態がやや厳しい凝着摩耗であることが分かります。Iカップリング発光分光分析供試の潤滑油を分析した結果、検出された金属元素は、SOAPの結果表に示すように、銅、ニッケル、錫、リン、亜鉛、カルシウム、アルミニウム、ナトリウム、ホウ素でした。検出されたこれらの金属元素から発生箇所を推定すると銅、ニッケル、錫・エンジン部品リン、亜鉛、カルシウム、ホウ素・オイル添加剤アルミニウム、ナトリウム・外部混入異物であると思われます。このうち、機械部品が摩耗したと思われる元素はのグループです。計数汚染度前回に比較して計数汚染度はNAS級からNAS級にランク増加し、汚染されていました。フィルタ表面の異物観察で金属片、鉄錆、砂等が観察されたことから、汚染度が高い要因は、摩耗と外部混入異物の影響と思われます。粒度分布粒度分布は.～μmの範囲にあり、.μmにピークが確認されました。μm以下の粒子が多いことから、燃焼して発生したすす等であることが分かりました。粘度、水分、塩基価、IRの各データは良好でした。
報告№109-09136 報告№113-00301 | 分析№109-001160 分析№113-001232 | 113-001232 | 軸受は継続使用可能な状態にあると判断します。は、フェログラフィーおよびSOAP/D-SOAPの結果から総合的に判断した結果、正常な状態にあると考えられます。フェログラフィー【定量分析：Is値】Is値は異常摩耗の早期発見パラメータのつで、摩耗程度を定量化するために用います。Is値はのマイナス乗と、低い値でした。フェログラフィー【定性分析：摩耗粒子および摩耗形態観察】分析結果から観察された全ての粒子量は少でした。Iカップリング発光分光分析【SOAP/D-SOAP】検出された金属元素から発生箇所を推定すると、以下の通りでした。亜鉛・軸受等リン・添加剤カルシウム、ケイ素、ナトリウム・外部混入異物SOAPの結果、亜鉛がppmと、比較的高い値でした。検出された亜鉛の発生箇所が亜鉛メッキ等であった場合、耐食性が低下して腐食に進展することが懸念されます。計数汚染度はNAS級、重量汚染度は.mg/mlと、共に良好でした。
報告№109-09136 報告№113-00458 | 分析№109-001160 分析№113-001881 | 113-001881 | 分析の結果、潤滑油は計数汚染度がNAS級以上であり、全てのサイズの粒子数が高い値でした。D-SOAPで油の添加剤成分であるバリウムが検出され、フィルタ表面の異物観察で金属片、鉄錆、砂、樹脂等が観察されたことから、汚染度が高い要因は、摩耗粉とスラッジ、そして外部混入異物の影響と思われます。計数汚染度計数汚染度はNAS級以上と当社推奨の管理限界値を超えていました。重量汚染度はmg/mlと当社推奨の管理限界値以下であり、良好でした。光学顕微鏡写真重量汚染度で濾過したフィルタ表面上の夾雑物を光学顕微鏡で観察した結果、金属片、鉄錆、砂、樹脂等が観察されました。Iカップリング発光分光分析【SOAP/D-SOAP】検出された金属元素から発生箇所を推定すると、以下の通りでした。検出された金属元素 分類 鉄、鉛、銅、錫 軸受等 リン、亜鉛、バリウム 添加剤 カルシウム、ケイ素、ナトリウム 外部混入異物 SOAPの結果、銅が検出されたことから、銅を使用した箇所の溶出・摩耗が発生していると思われます。亜鉛系添加剤を使用している潤滑油で銅が検出される場合、潤滑系統内でこれらの金属が亜鉛系添加剤の影響により溶出することが知られています。今回の検出は、この溶出と摩耗との双方によるものと考えられます。今後、別紙鉱油の酸化に対する金属触媒の影響に示すように濃度の増加に伴い酸化速度が速まる可能性があります。
報告№108-0130 報告№108-0130 | 分析№108-00759 分析№108-00759 | 108-00759 | 分析の結果、転がり軸受の寿命の指標となるフレーキングで発生する摩耗粒子が観察されていないことから、本軸受は継続使用可能な状態にあると判断します。但し、摩耗粒子の形態観察でμmサイズの疲労摩耗粒子が観察されました。現在のところ、軸受は継続使用可能と判断しますが、今後転がり軸受の寿命の指標となるフレーキングに進展することが懸念されるため、定期的に分析を実施し、摩耗の進行状況を確認することを推奨します。これらのことは、異常摩耗の早期発見パラメータであるフェログラフィーのIs値が-と良好の範囲にあるものの、摩耗粒子の形態観察の結果、μmサイズの疲労摩耗粒子が観察されたこと以上のことから判断しました。は良好と判断します。計数汚染度は良好と判断します。計数汚染度はNAS級と当社推奨の管理限界値のNAS級以内であり、良好と判断します。重量汚染度はmg/mlでした。重量汚染度はmg/mlでした。機器の潤滑状態摩耗粒子の形態観察の結果、μmサイズの疲労摩耗粒子が観察されました。SOAPの結果、鉄が検出されました。SOAPの結果、摩耗により発生する鉄、油の添加剤成分であるリンが検出されました。D－SOAPの結果、鉄が検出されました。D－SOAPの結果、摩耗により発生する鉄が検出されました。フェログラフィーの結果、μmサイズの疲労摩耗粒子が観察されました。異常摩耗の早期発見パラメータであるフェログラフィーのIs値が-と良好の範囲にあるものの、摩耗粒子の形態観察の結果、μmサイズの疲労摩耗粒子が観察されました。
報告№109-09136 報告№113-00463 | 分析№109-001160 分析№113-001909 | 113-001909 | 対象設備は継続使用可能な状態にあると判断します。但し、潤滑油は水分が高く、また、摩耗促進の要因となる固形のカルシウム化合物が非常に高い値で検出されたことから以下の対策を推奨します。対策至急更油および次回点検でピストンリング、シリンダライナの点検油中の水分の影響により金属表面で腐食摩耗が発生し、発生した鉄錆等の粒子が潤滑部に噛み込み摩耗が進行する懸念があります。また、固形のカルシウム化合物が非常に高い濃度で検出されたため、この化合物がコンロッドメタルやクランクメタルの摩耗を促進させる可能性があることから、至急更油を推奨します。カルシウム化合物発生の原因は、ピストンリングやシリンダライナの摩耗によって燃焼ガスのシール性が低下し、燃焼ガス中の硫黄分と油中のカルシウム添加剤が中和反応するためと考えられます。そのため、次回点検ではピストンリングおよびシリンダライナの摩耗状態の点検を推奨します。定期的な分析今後懸念される切削摩耗、凝着摩耗の進行を監視するため、定期的に分析を実施することを推奨します。診断結果水分は当社推奨の管理限界値を超えていました。粘度前回に比較して今回の粘度は、mm/sからmm/sに上昇していました。新油値mm/sに比較して、粘度変化率は-.％で、当社推奨の管理限界値である±％以内であり、良好と判断します。水分前回に比較して今回の水分は、.ppmからppmに増加し、当社推奨の管理限界値のを超えていました。今後、水分の影響でエンジン内部に錆が発生し、その影響で摩耗が発生する懸念があります。酸価・塩基価・IR酸価劣化の進行度は、酸価、塩基価、IRの結果から総合的に判断します。前回に比較して今回の酸価は、mgKOH/gからmgKOH/gに上昇していました。塩基価は前回に比較してmgKOH/gからmgKOH/gと、当社推奨の管理限界値mgKOH/g以上にあり、IRの結果で油劣化の兆候を示すカルボン酸の吸収が確認されていないことから、良好と判断します。計数汚染度前回同様に今回の計数汚染度は、NAS級を上回っており、汚染されていました。重量汚染度前回に比較して今回の重量汚染度は、.mg/mlから.mg/mlに増加していました。光学顕微鏡写真重量汚染度で濾過したフィルタ表面上の夾雑物を光学顕微鏡で観察した結果、金属片、スラッジ、鉄錆、砂等が観察されました。粒度分布粒度分布は、.～.μmの範囲にあり、.μmにピークが確認されました。μm以下の粒子が多いことから、燃焼して発生したすす等であることが分かります。総合的に判断した結果、は許容範囲内にあり、機器は継続使用可能と判定しますが、摺動部の摩耗が認められたため、定期的に潤滑油分析を実施し、摩耗推移を監視することが有用と考えます。フェログラフィー【異常摩耗指数：Is値】Is値は異常摩耗の早期発見パラメータのつで、摩耗程度を定量化するために用います。今回のIs値はの乗と、やや高い値でした。また、前回に比較してIs値の上昇が確認されたことから、Is値の上昇傾向および限界値到達予測を表に示しました。Is値が限界値に達するのは年月と推定されました。フェログラフィー【定性分析：摩耗粒子の形態観察】観察された代表的な粒子は、以下の通りでした。正常な摩耗粒子・潤滑状態が正常なマイルド摩耗により発生。切削粒子・異物や金属表面の微小突起による切削摩耗により発生。シビア粒子・潤滑状態がやや厳しい凝着摩耗により発生。極微小領域で油膜切れが発生したことを示します。観察された摩耗粒子の中でも切削粒子、シビア粒子は、摩擦面が将来的に異常摩耗へ進展する可能性を示唆しているため、傾向監視が有用と思われます。詳細は、別紙傾向監視が必要な摩耗粒子をご覧ください。Iカップリング発光分光分析【SOAP-T】検出された金属元素と、想定される発生箇所は、以下の通りです。鉄、鉛、銅、クロム、アンチモン、錫・エンジン部品リン、亜鉛、カルシウム、モリブデン・添加剤バリウム、アルミニウム、ケイ素、ナトリウム、ホウ素・外部混入異物コンロッドメタル、クランクメタルの摩耗SOAP-Tで錫がppm、鉛が、銅が検出されたことから、コンロッドメタル、クランクメタルが摩耗していると推定されます。現時点では低濃度であることから継続使用可能と判断しますが、今後、摩耗が進行し異常摩耗に進展することを防止するため、摩耗推移の監視が有用です。詳細は、別紙コンロッドメタル・クランクメタルの摩耗をご覧ください。固形カルシウム化合物の生成SOAP-Tでカルシウムがppm検出されました。この固形カルシウムは、潤滑油に混入した燃焼ガス中の酸成分がカルシウム添加剤と中和反応して生成される比較的硬い化合物のため、摺動面に噛み込み、切削摩耗が進行することが懸念されます。詳細は、別紙固形カルシウム化合物の生成をご覧ください。
報告№108-0202 報告№108-0202 | 分析№108-01476 分析№108-01476 | 108-01476 | 分析の結果、ギヤ歯面、転がり軸受の軌道面、共に潤滑状態は正常であることが確認され、ギヤおよび軸受は継続使用可能な状態にあると判断します。これらのことは、前回に比較してSOAP／D－SOAPの結果、ギヤ歯面及び転がり軸受の摩耗により発生する鉄濃度に変化はなく、異常摩耗の早期発見パラメータであるフェログラフィーのIs値がの乗から乗に桁減少し、摩耗粒子の形態観察の結果、ギヤ歯面および転がり軸受の微小な疲労摩耗により発生する摩耗粒子が多く観察されたこと以上のことから判断しました。尚、トライボ診断では、バックラッシの増加量を分析結果から計算できますので、構造が確認できる図面、ギヤの形式、歯形、モジュール、歯数、回転数、増速比、歯幅をお知らせ下さい。計算結果をご報告いたします。計数汚染度は当社推奨の管理限界値に到達していました。計数汚染度は当社推奨の管理限界値に到達していました。計数汚染度はNAS級と当社推奨の管理限界値のNAS級に到達していました。重量汚染度はmg/mlでした。重量汚染度はmg/mlでした。機器の潤滑状態ギヤ歯面および転がり軸受の潤滑状態は正常と判断します。SOAPの結果、鉄および銅が検出されました。SOAPの結果、摩耗により発生する鉄および銅、油の添加剤成分であるリン、カルシウムが検出されました。D－SOAPの結果、鉄が検出されました。D－SOAPの結果、摩耗により発生する鉄、油の添加剤成分であるリン、カルシウムが検出されました。フェログラフィーの結果、微小な疲労摩耗粒子がやや多く観察されました。フェログラフィーの結果、異常摩耗の早期発見パラメータであるIs値がの乗と高いものの、摩耗粒子の形態観察の結果、微小な疲労摩耗粒子が多く観察されました。
報告№108-0390 報告№108-0390 | 分析№108-02642 分析№108-02642 | 108-02642 | 分析の結果、前回同様に～μmサイズの疲労摩耗粒子が多く観察されています。前回に比較して、D－SOAPの鉄濃度および異常摩耗の早期発見パラメータであるIs値に上昇傾向が確認されていないため、本軸受は継続使用可能な状態あると判断できますが、今後転がり軸受の寿命の指標となるフレーキングに進展する場合も考えられるため、定期的に分析を実施し、摩耗の進行状況を確認されることを推奨します。これらのことは、前回に比較して、計数汚染度は等級に変化はなく、SOAP／D-SOAPの鉄および銅濃度に変化がないものの、異常摩耗の早期発見パラメータであるフェログラフィーのIs値がの乗とやや高く、摩耗粒子の形態観察の結果、～μmサイズの疲労摩耗粒子が多く観察されたこと以上のことから判断しています。計数汚染度はやや高い値となっています。計数汚染度はやや高い値となっています。計数汚染度はNAS級と当社推奨の管理限界値のNAS級以内にあるものの、やや高い値となっています。重量汚染度はmg/mlとなっています。重量汚染度はmg/mlとなっています。機器の潤滑状態フェログラフィーの結果、～μmサイズの疲労摩耗粒子が多く観察されています。SOAPの結果、鉄および銅が検出されています。SOAPの結果、摩耗により発生する鉄および銅、油の添加剤成分であるリンが検出されています。D－SOAPの結果、鉄および銅が検出されています。D－SOAPの結果、摩耗により発生する鉄および銅、油の添加剤成分であるリンが検出されています。フェログラフィーの結果、～μmサイズの疲労摩耗粒子が多く観察されています。異常摩耗の早期発見パラメータであるフェログラフィーのIs値がの乗とやや高く、摩耗粒子の形態観察の結果、～μmサイズの疲労摩耗粒子が多く観察されています。
報告№108-4523 報告№108-4523 | 分析№108-02879 分析№108-02879 | 108-02879 | コーンディスクの摩耗状態分析データからコーンディスクの摩耗状態を検討した結果、採油が適切に行われ、そして摩耗がコーンディスクに集中していたと仮定した場合、コーン表面の摩耗深さは、メーカ推奨の摩耗深さμm以内にあり、継続使用可能と判断します。油中の金属粒子濃度を分析するSOAP及びD-SOAPの結果、摩耗により発生したと考えられる鉄がSOAPでppm、D－SOAPでppm検出されています。この結果から、SOAPの鉄濃度と油量リットルから摩耗量を下式により計算します。 ・式 .cmとなります。従いまして、下図のような体積をもつ金属片が摩耗した計算となります。図摩耗量の概念図変速機の変速段数は、低速、低速－中速、中速－高速、高速の段であり、コーンディスク表面に確認されたリング状箇所の接触箇所の面積と鉄濃度から摩耗した体積を計算し、本の摩耗痕の平均摩耗深さを求めます。その結果、表に示すとおり、本の摩耗痕の平均的な深さは、低速領域ではμm、低速－中速領域では.μm、中速－高速領域では.μm、高速領域では.μmとなります。もっとも摩耗している低速領域の摩耗深さでもμmであり、メーカ推奨の取替え基準μm以下であることがわかります。表コーンディスク枚の平均的な摩耗深さ変速段数 メーカ推奨の取替え基準 平均的な摩耗深さ 低速 低速－中速 . 中速－高速 . 高速 . を示す、粘度、水分、全酸価、IRの各データが良好であることから、この油は継続使用可能と判断します。
報告№109-09568 報告№109-09568 | 分析№109-003506 分析№109-003506 | 109-003506 | を示す粘度、水分、全酸価の各データは良好でした。泡立ち試験の結果は、-と新油値が-であるのに比較して高い値となっていたことから消泡性能が低下していることが分かりました。潤滑状態の異常の早期発見パラメータである潤滑状態指数は、のマイナス乗と濾過設備のない機器であれば正常な潤滑状態にあると判断できます。・消泡性能の低下消泡性の性能が低下していることが確認されたことから、今後の使用状況によっては油の酸化劣化が進行したり、ギヤ歯面およびベアリング軌道面で油膜切れが発生したりする場合があるため、消泡剤の添加による消泡性能の改善など何らかの対応が必要になると思われます。・潤滑状態濾過設備のない機器であれば正常な潤滑状態にあると判断できますが、当該機の潤滑系にはフィルタが設置されているため、別紙インライン・オフラインフィルタの影響に示すとおり、潤滑状態が異常となり大型の摩耗粒子が発生したとしても、粒子の大部分が捕捉されてしまい正常な潤滑状態にあると誤認してしまう可能性があります。このようなフィルタの影響を考慮に入れたLCインデックスは、摩耗がやや厳しい状態に分類されるの乗領域となりました。フィルタの影響を考慮した潤滑状態指数は、前回のの乗から乗に桁低下し、運転状態が前回と大きな差がなければ、摩耗は安定している状態にあると思われます。結論消泡性能の低下が確認されたものの、ギヤおよび転がり軸受は、継続続使用可能な状態にあると思われます。尚、今後は障害予防を目的に以下の対策を推奨します。現在のところ摩耗は安定した状態にあると思われますが、運転条件によっては摩耗の進行が速まる場合も想定されるため、今後は潤滑油の分析に加えてフィルタ付着物の分析を実施し、異常な摩耗状態発生の有無を精密に確認することを推奨します。消泡性能の改善は、添加する消泡剤の効果をテストにより確認する必要がありますので、必要な場合は当社営業担当者までお知らせ下さい。泡立ち試験の結果、消泡性能が低下していることが確認されました。粘度粘度はmm/sと新油値mm/sに比較して、粘度変化率は-％で、当社推奨の管理限界値である±％以内にあり、良好と判断します。粘度粘度は.mm/sでした。粘度指数粘度指数はでした。泡立ち試験泡立ち試験は-と新油に比較して高い値でした。水分は.ppmと当社推奨の管理限界値の以下であり、良好と判断します。全酸価全酸価は.mgKOH/gと新油値mgKOH/gに比較して高いものの、IRの結果で油劣化の兆候を示すカルボン酸の吸収が確認されていないことから、良好と判断します。機器の潤滑状態精密な濾過設備がない機器であれば、潤滑状態指数は正常の範囲にあると判断します。潤滑状態指数異常摩耗の早期発見パラメータである潤滑状態指数がのマイナス乗と精密な濾過設備がない機器であれば、潤滑状態指数は正常の範囲にあると判断します。
報告№109-09249 報告№111-00162 | 分析№109-001747 分析№111-000867 | 111-000867 | 潤滑油は継続使用可能な状態であり、また運転中における潤滑状態も正常であったものと判断します。本試料油は、汚染や摩耗に関するデータが異常として出やすい廃油口から採油されたにもかかわらず、分析結果の全ての分析項目の値が当社推奨の管理基準値を満たしており、新油分析値との比較結果も問題となる値はありませんでした。分析結果特性低下特性低下に係るパラメータの分析結果は良好と判断します。粘度粘度は.mm/sと新油値.mm/sに対する粘度変化率は+.％で、当社推奨の管理限界値である±％以内にあり、良好と判断します。全酸価添加タービン油の全酸価は、油メーカによって初期値が違うため統一した管理基準を設定するのが困難であることから、当社では管理限界値を設定しておらず、新油分析値との比較及び他の分析項目の結果より全酸価の状態判断を行います。その結果、全酸価は.mgKOH/gと新油値.mgKOH/g以内にあり、良好と判断します。酸化安定度酸化安定度はminであり、当社推奨の管理限界値のmin以上であることから良好と判断します。有機物・有機化合物有機物・有機化合物は、IRチャートによる新油分析値との比較の結果、cm-付近に劣化の兆候を示すカルボン酸の吸収が確認されていないことから、良好と判断します。色相はLであり、新油値のLに比較して高い値でした。汚染に係るパラメータの分析結果は良好と判断します。水分は.ppmであり、当社推奨の管理限界値の以下であることから良好と判断します。汚染粒子数はNAS級であり、当社推奨の管理限界値のNAS級以内であることから良好と判断します。汚染度物重量は.mg/mlであり、当社推奨の管理限界値のmg/ml以内であることから良好と判断します。摩耗運転中における潤滑状態は正常であったものと判断します。異常摩耗の早期発見パラメータであるフェログラフィーのIs値がのマイナス乗と当社基準値と比較して良好の範囲にあったことから、潤滑箇所の潤滑状態は正常と判断します。金属濃度SOAP法により金属濃度を測定した結果、油の添加剤成分であるリンがppm、亜鉛が、カルシウムがppm検出されました。一方、外部から混入したと思われるケイ素がppm、ナトリウムがppm、ホウ素がppm検出されましたが僅かであり良好と判断します。金属濃度酸溶解法により金属濃度を測定した結果、潤滑箇所で発生する金属接触によって検出される鉄が、油の添加剤成分であるリンが、亜鉛が、カルシウムが、ナトリウムが検出されましたが僅かであり良好と判断します。
報告№108-0457 報告№108-0457 | 分析№108-03108 分析№108-03108 | 108-03108 | 、軸受の潤滑状態を確認する。今回の採油は、対象設備の停止中にドレンプラグから実施しているため、油循環中に採油した場合に比較し、油中粒子の沈降の影響を受け、分析データが高濃度に出る可能性があります。今回の分析は以上のことを踏まえて結果を検討します。を示す粘度、水分、全酸価、RBOTの各データは良好であることから、この油は継続使用可能と判断します。軸受の潤滑状態異常摩耗の早期発見パラメータであるフェログラフィーのIs値がの乗と高く、摩耗粒子の形態観察で異物の噛み込みなどで発生する切削粒子、金属接触が厳しい場合に発生するシビア粒子がやや多く観察されたことから、摩耗形態は切削摩耗と凝着摩耗が混在していることが確認されています。摩耗形態の中でも特に切削摩耗は、異物が混入していない状態に比較して摩耗進行速度が速く注意が必要です。今後、さらに摩耗が進行することが懸念されるため、定期的に分析を実施し、摩耗の進行状況を監視することを推奨します。次回採油時期は、今回の採油から時間以上経過して採油を実施すれば、理論的には摩耗の進行状態の確認ができますので、この経過時間を参考に検討されることを推奨します。摩耗形態で切削摩耗が観察された場合、常用設備、非常用設備に関わらず潤滑油の汚染度に関しては以下の点に注意が必要です。適切なコンタミネーションコントロールの実施更油直後と管理運転後に必ず汚染度を測定し、最適な汚染度範囲にあることを確認する補給油の汚染度管理以上の実施により、今回のような摩耗進展速度の速い切削摩耗の発生を予防できると思われます。尚、次回からの採油は、粒子の沈降の影響を少なくすることが重要であり、そのため油中粒子が均一な分散状態となっている、運転中、或いは、停止直後に適切な位置で実施されることを推奨します。
報告№109-09136 報告№110-00470 | 分析№109-001160 分析№110-002115・2116 | 110-002115_2116_20101129 | 圧油集油槽AとBの比較表データの比較設備名 A B 計数汚染度 NAS級 NAS級 D－SOAP鉄 . . D－SOAP銅 . . Is値 . . 表aに示すように各データ大きな変化はなく、観察された摩耗粒子も大きな違いは見られませんでした。制御渋滞の要因今回発生しているガイドベーンの制御渋滞の要因は、油の側面から汚染物やスラッジ等によるバルブのスプールの固着汚染物やスラッジ等の大量発生によるストレーナの目詰まりなどが挙げられます。これらことを確認するためには、油中の汚染物の量やスラッジの発生の有無などを調査する必要があります。本分析結果からは、鉄系および銅系粒子が若干確認されましたが確認された量は少なく、原因と特定することは困難でした。確認された量が少なかった理由は、ご提供いただいた圧油装置系統図によれば、圧油集油槽に静電浄油機が設置されており、油槽内部を浮遊する汚染物は非常に少ない状態が維持されていたためと思われます。そのため、今回実施した採油箇所では、油中の汚染物の量やスラッジ発生の有無を精密に確認することは困難であると考えます。今後、精密に確認するためには、静電浄油機で捕捉されている汚染物の種類を分析により確認する障害が発生していると思われる部位の近傍から採油を行い、汚染物の内容を分析により確認する障害が発生していると思われる部位の近傍に設置されているストレーナの付着物の内容を分析により確認する分析結果から摩耗の発生源と想定されるサーボシリンダの摺動面や銅合金を使用していると思われるブッシュ部近傍から採油を実施し、摩耗状況を把握するなどの方法を提案いたします。摩耗発生の原因について観察されているシビア摩耗粒子は、健全な潤滑状態では発生しない摩耗粒子であることから、油圧システム内部では少なくても混合潤滑状態になっている箇所があることが示しています。摩耗粒子は、材質が炭素鋼と銅系金属であることが分ることから、厳しい摩耗の発生箇所は、サーボシモータのピストンロッド部とブッシュ、或いはピストンリングとシリンダ内壁と思われます。サーボモータ内部で発生する摩耗粒子は、ガイドベーンの全開、全閉、或いは微調整時に圧油槽内に入り、その後、制御系に送油されることから、ガバナの電磁弁類の直前に設置されているパイロットフィルタには、摩耗粒子の付着があると推定されます。パイロットフィルタに摩耗粒子が付着した場合、十分な油圧を得ることができず、ガイドベーンの渋滞につながることが想定されます。尚、弊社では、発電時に充水した水圧によりケーシングの上部が若干膨張し、その影響でサーボモータのピストンロッドとシリンダの芯が微妙ズレてシリンダ内部が摩耗したことを他電力会社の揚水機で発生した例を経験しています。当該機がその事例と同様であるかは不明ですが、シリンダロッドとシリンダの芯がどのようになっているかを確認することも対応のひとつと考えられます。
報告№106-0025 報告№106-0193 | 分析№106-00118 分析№106-01109 | 106-01109 | 分析の結果、摩耗粒子形態観察で転がり軸受の寿命の指標となるフレーキングにつながるマイクロフレーキングが確認されました。今後、更に疲労摩耗が進行することが懸念されるため、稼働時間が今回の採油から時間程度経過した時点で再度分析を実施し、フレーキングの発生状況を確認することを推奨します。尚、報告書の管理表中に示しているSOAP／D-SOAPは、グリース潤滑の場合、摩耗粒子が均一に分散していないため、測定値が大きく変動することがありますので参考値としてお考え下さい。
|  | 10302538 | 分析NO － 年月日 トライボシステム診断レポート会社名 ○○殿 分析項目 機種 新油 粘度指数 流動点 機番・使用箇所 ラインサブドラム缶 粘度 引火点 油名 キャッスルクリーンSE/CCフルート 水分 全塩基価 油種 エンジンオイル 全酸価 銅板腐食 採油日 年月日 NAS等級 粘度 他情報 重量汚染度 摩耗状態の判定良好注意要処置汚染状態の判定良好注意要処置良好注意要処置総合考察＜＞粘度指数はであった。粘度はmm/s、粘度はmm/sであった。水分はppmであった。全酸価はmgKOH/gであった。汚染度NAS級＜、重量汚染度.mg/mlであった。流動点は.であった。引火点はであった。全アルカリ価はmgKOH/gであった。銅板腐食はaであった。
報告№109-09136 報告№110-00419 | 分析№109-001160 分析№110-001907 | 110-001907 | 摩耗状態異常摩耗の早期発見パラメータであるフェログラフィーのIs値が前回のの乗からのマイナス乗に低下しているものの、摩耗粒子の形態観察でホワイトメタルが観察され、前回に比較してSOAPの結果で、錫が増加していたことから、軸受メタルの摩耗が進行していることが分かりました。油中の金属粒子濃度を分析するSOAP／D-SOAPの結果、軸受メタルの摩耗により発生したと考えられる錫がSOAPでppm、D－SOAPでとやや多く検出されました。SOAPの錫濃度ppmと油量リットルから摩耗体積を下式により計算しました。 ・式 摩耗体積はcmとなります。このことは、図aのような体積をもつ金属片が摩耗したと考えることができます。図摩耗量の概念図今回の摩耗が使用条件の厳しいスラストメタルで発生していると仮定します。ご提供いただいた概算のスラストメタル寸法からメタル表面積を計算すると約cmとなります。当社の経験では、この全面積の分のが図bに示す摩耗が発生する面積Sとなるため、摩耗面積Sはcmとします。次に、摩耗面積Sにおける平均的な摩耗深さdpを下式より求めます。 ・式 計算結果から、摩耗面積における平均的な摩耗深さはμmとなり、スラストメタルの表面粗さがSとすると、メタル表面は摩耗が進行し、表面粗さの約分のが摩耗していることが確認されました。汚染度前回に比較して計数汚染度はNAS級からNAS級にランク減少し、良好でした。粘度、水分、全酸価、IRの各データは良好でした。潤滑油は継続使用可能な状態にあるものの、軸受メタルの摩耗が進行することが懸念されるため、以下の対策を推奨します。再分析今後、軸受メタルの摩耗が進行することが懸念されるため、ヶ月以内に摩耗試験を実施し、摩耗の進行状況を確認することを推奨します。
報告№109-09136 報告№111-00757 | 分析№109-001160 分析№111-003823 | 111-003823 | 潤滑油は継続使用可能な状態にあると判断します。但し、油中の汚染度が高く、外部混入異物が比較的多く観察されたことから、以下の対策を推奨します。再分析計数汚染度がNAS級と当社推奨の管理限界値に到達していました。粒子分布を見ると～μmサイズがの粒子が多く、摩耗粒子の形態観察およびフィルタ表面の異物観察で鉄錆、砂等が比較的多く観察されたことから、汚染度が高い要因は、外部混入異物の影響と思われます。観察された鉄錆や砂等は、採油時に混入した可能性がありますので、再度採油および分析を実施し、正確な汚染状態を確認することを推奨します。油清浄器入口と出口から採油今回はこれまでに実施してきました油清浄器出口から採油した試料がないため、油清浄器の性能を評価できず、摩耗の発生状況を推定することが出来ませんでした。油清浄器から採油した試料だけでは、異常な摩耗が発生していても見落としてしまう可能性が高いため、次回からは油清浄器出口から採油した試料の分析も実施されることを推奨します。D－SOAPで鉄が検出されました。フェログラフィーの摩耗粒子形態観察およびフィルタ表面の異物観察で鉄錆等が比較的多く観察されたことから、鉄濃度が増加した要因は、外部混入異物の影響と思われます。本設備には精密な油清浄器が設置されており、発生した摩耗粒子の大部分が除去され、異常な摩耗状態で発生した摩耗粒子も除去されている可能性があります。計数汚染度はNAS級と当社推奨の管理限界値に到達していました。フィルタ表面の異物観察で鉄錆、砂等が観察されたことから、汚染度が高い要因は、外部混入異物の影響と思われます。粘度、水分、全酸価、RBOTの各データは良好でした。尚、補給によりRBOTが前回に比較してmin増加していますので、今後は今回のRBOT値によりデータ管理を行います。
報告№109-09136 報告№111-00267 | 分析№109-001160 分析№111-001265 | 111-001265 | 潤滑油は継続使用可能な状態にあると判断します。粘度、全酸価、IR、RBOTの各データは良好でした。尚、別紙RBOTの減少傾向から油の余寿命を求めた結果、本試料は直近の更油から起算して稼働日数が年月まで使用可能であることが分かります。水分は良好でした。
報告№108-0114 報告№108-0114 | 分析№108-00655 分析№108-00655 | 108-00655 | 分析の結果、全てのデータが良好であることから、この油は継続使用可能であり、潤滑状態も正常と判断します。は良好と判断します。粘度は良好と判断します。粘度はmm/sと新油値mm/sに比較して、粘度変化率は-％で、当社推奨の管理限界値である±％以内にあり、良好と判断します。水分は良好と判断します。水分はppmと当社推奨の管理限界値の以下であり、良好と判断します。全酸価は良好と判断します。全酸価は.mgKOH/gと新油値.mgKOH/gに変化はなく、良好と判断します。IRの結果、良好と判断します。IRの結果、油劣化の兆候を示すカルボン酸の吸収が確認されていないことから、良好と判断します。RBOTの結果、良好と判断します。RBOTはminと当社推奨の管理限界値のmin以上であり、良好と判断します。は良好と判断します。計数汚染度は良好と判断します。計数汚染度はNAS級と当社推奨の管理限界値のNAS級以内であり、良好と判断します。重量汚染度は良好と判断します。重量汚染度は.mg/mlと当社推奨の管理限界値のmg/ml以内であり、良好と判断します。機器の潤滑状態D－SOAPの結果、軸受の摩耗を示す錫が検出されました。SOAPの結果は良好です。SOAPの結果、油の添加剤成分であるリンがppm、バリウムがppm検出されました。軸受の摩耗を示す錫は検出されていないことから、良好と判断します。D－SOAPの結果、軸受の摩耗を示す錫が検出されました。D－SOAPの結果、軸受の摩耗を示す錫が、外部から混入したと思われるカルシウム、ナトリウムが検出されました。フェログラフィーの結果は良好です。異常摩耗の早期発見パラメータであるフェログラフィーのIs値がのマイナス乗と良好の範囲にあり、潤滑状態は正常と判断します。
報告№103-6157 | 分析№103-03018 | 103-03018 | 回目の初期試験を実施した結果、摩耗は安定していると判断します。これらのことは、前回に比較して、計数汚染度は等級に変化はなく、SOAP／D-SOAPの鉄濃度に変化がなく、異常摩耗の早期発見パラメータであるフェログラフィーのIs値が、.と良好の範囲にあること以上のことから判断しました。
報告№104-0294 報告№104-8053 | 分析№104-02199 分析№104-02527 | 104-02527 | 分析の結果、本軸受は継続使用可能な状態にあると判断します。このことは、異常摩耗の早期発見パラメータであるIs値がの乗とやや高いものの、ベアリング軌道面から発生した摩耗粒子はマイルドな潤滑状態で発生した摩耗粒子であり潤滑状態は良好な状態で進行していると考えられる。以上のことから判断しました。尚、SOAPの鉄濃度がppm、油量リットルから摩耗体積を計算すると.mmとなります。この体積からベアリング軌道面の摩耗面積を検討し、この情報を傾向管理する必要がありますので、ベアリング番号をお知らせ下さい。
報告№109-09136 報告№113-00042 | 分析№109-001160 分析№113-000121 | 113-000121 | 潤滑油は継続使用可能な状態にあると判断します。分析結果粘度粘度はmm/sと新油値.mm/sに比較して、粘度変化率は-.％で、当社推奨の管理限界値である±％以内にあり、良好と判断します。泡立ち試験泡立ち試験は-と新油値-以下にあり、良好と判断します。水分は.ppmと当社推奨の管理限界値の以下であり、良好と判断します。酸価は.mgKOH/gと新油値.mgKOH/gに比較して高いものの、IRの結果で油劣化の兆候を示すカルボン酸の吸収が確認されていないことから、良好と判断します。
報告№105-0410 報告№105-0410 | 分析№105-02684 分析№105-02684 | 105-02684 | 分析の結果、計数汚染度がNAS級とやや高い値でした。粒子分布を確認したところ、μm以上の粒子が多く、また、摩耗粒子形態観察では外部から混入した鉄錆・砂が観察されました。汚染度が高いのは、今回の採油がドレンバルブで実施していることから、ドレンバルブ配管内に残留していた異物を採取したか、或いは、採油時に異物が混入した可能性が考えられます。分析データに影響が出ないような採油にするため、今後の採油はドレン量を今回の～倍に増やすことと、採油時に異物が混入しないように注意して採油されることを推奨します。尚、SOAPの結果、前回に比較して油の添加剤成分であるリンがppmからppmに減少していました。年月に更油を実施していることから、油名が間違っているか、或いは、異種油を混入した可能性がありますので、ご確認下さい。この油は継続使用可能と判断します。粘度は良好と判断します。粘度はmm/sと管理限界値以内にあり、良好と判断します。水分は良好と判断します。水分はppmと管理限界値の以下にあり、良好と判断します。全酸価は良好と判断します。全酸価は.mgKOH/gと新油データの以内にあり、良好と判断します。IRは良好と判断します。IRの結果、油劣化の兆候を示すカルボン酸の吸収が確認されていないことから、継続使用可能な状態にあると考えられます。計数汚染度はやや高い値でした。計数汚染度はやや高い値でした。計数汚染度はNAS級と当社推奨の管理限界値のNAS級以内にあるものの、やや高い値でした。重量汚染度は良好と判断します。重量汚染度は.mg/mlと当社推奨の管理限界値のmg/ml以内にあり良好と判断します。機器の潤滑状態フェログラフィーの結果、外部から混入した鉄錆、砂が観察されました。SOAPは良好と判断します。SOAPの結果、摩耗により発生する鉄が検出されていないことから良好と判断します。尚、油の添加剤成分であるリンが検出されました。D－SOAPは良好と判断します。D－SOAPの結果、摩耗により発生する鉄が検出されていないことから良好と判断します。フェログラフィーの結果、外部から混入した鉄錆、砂が観察されました。フェログラフィーの結果、異常摩耗の早期発見パラメータであるIs値が.と良好の範囲にあるものの、摩耗粒子形態観察で外部から混入した鉄錆、砂が観察されました。
報告№104-0378 報告№105-6035 | 分析№104-02669 分析№105-01277 | 105-01277 | 回目の初期試験を実施した結果、潤滑状態は安定し、潤滑油も継続使用が可能と判断します。これらのことは、前回に比較して、計数汚染度は等級に変化はないことSOAP／D-SOAPの鉄濃度に大きな変化がないこと異常摩耗の早期発見パラメータであるフェログラフィーのIs値が.と良好の範囲にあること以上のことから判断しました。
報告№109-09136 報告№112-00091 | 分析№109-001160 分析№112-000272 | 112-000272 | 潤滑油は継続使用可能な状態にあると判断します。粘度、全酸価、IR、RBOTの各データは良好でした。油の余寿命は、使用油の使用期間または使用時間が不明であったため、ご依頼の油の余寿命に関する検討は行えませんでした。ただし、分析の結果で新油値がminであったことから、使用期間を仮にヶ月間と仮定すれば余寿命は十二分にあると言えます。可能であれば、使用期間、あるいは使用時間の情報をご提供下さい。水分は良好でした。
報告№109-09161 報告№109-09161 | 分析№109-001321 分析№109-001321 | 109-001321 | 分析の結果、摩耗の安定が確認され、潤滑油も継続使用可能と判断します。これらのことは、前回に比較して、計数汚染度はランク減少し、SOAP／D-SOAPの鉄および錫濃度に変化がないこと異常摩耗の早期発見パラメータであるフェログラフィーのIs値がのマイナス乗と良好の範囲にあること以上のことから判断しています。尚、今後摩耗が進行した場合、軸受メタルの摩耗程度を評価する必要がありますので、次回分析時には、油量、スラストメタルサイズ、回転数、直近のメタル交換からの運転時間、現在の使用油の使用時間をお知らせください。は良好と判断します。粘度は良好と判断します。粘度はmm/sと新油値mm/sに比較して、粘度変化率は+％で、当社推奨の管理限界値である±％以内にあり、良好と判断します。水分は良好と判断します。水分はppmと当社推奨の管理限界値の以下であり、良好と判断します。全酸価は良好と判断します。全酸価は.mgKOH/gと新油値.mgKOH/gに比較して高いものの、IRの結果で油劣化の兆候を示すカルボン酸の吸収が確認されていないことから、良好と判断します。IRの結果、良好と判断します。IRの結果、油劣化の兆候を示すカルボン酸の吸収が確認されていないことから、良好と判断します。RBOTの結果、良好と判断します。RBOTはminと当社推奨の管理限界値のmin以上であり、良好と判断します。は良好と判断します。計数汚染度は良好と判断します。計数汚染度はNAS級と当社推奨の管理限界値のNAS級以内にあり、良好と判断します。重量汚染度は良好と判断します。重量汚染度は.mg/mlと当社推奨の管理限界値のmg/ml以内にあり、良好と判断します。機器の潤滑状態D－SOAPの結果、軸受の摩耗を示す錫が検出されています。SOAPの結果は良好です。SOAPの結果、油の添加剤成分であるバリウムがppm検出されています。一方、軸受の摩耗を示す錫は検出されず、良好と判断します。D－SOAPの結果、軸受の摩耗を示す錫が検出されています。D－SOAPの結果、軸受の摩耗を示す錫が、油の添加剤成分であるバリウムが、外部から混入したと思われるカルシウム、ナトリウムが共に検出されています。フェログラフィーの結果は良好です。異常摩耗の早期発見パラメータであるフェログラフィーのIs値が×-と良好の範囲にあります。
報告№109-09136 報告№112-00397 | 分析№109-001160 分析№112-001631 | 112-001631 | 潤滑油および軸受は継続使用可能な状態にあると判断します。但し、保持器の摩耗が確認されており、今後も摩耗の進行を傾向監視するため、以下の対策を推奨します。定期的な分析保持器の摩耗の進行を監視するため、定期的に分析を実施し、分析データによる摩耗の進行状況を確認することを推奨します。最適な採油方法本試料油は、機器停止中にドレンプラグから採油されているため、分析データが高濃度に出ていると推定されます。正確なデータによる診断を行うためにも、今後の採油は、極力運転中もしくは停止直後の油槽中層部から実施されることを推奨します。はフェログラフィーおよびSOAP／D-SOAPの結果から総合的に判断した結果、厳しい状態にあると考えられます。フェログラフィー【定量分析：Is値】Is値は異常摩耗の早期発見パラメータのつで、摩耗粒子を定量化するために用います。今回のIs値はの乗と高い値でした。フェログラフィー【定性分析：摩耗粒子および摩耗形態観察】分析結果から比較的多く観察された粒子は、以下の通りでした。正常な摩耗粒子・潤滑状態が正常なマイルド摩耗により発生。銅系シビア粒子・潤滑状態がやや厳しい凝着摩耗により発生。金属潤滑部が局部的に油膜切れを起していると考えられます。観察された摩耗粒子の中でも銅系シビア粒子は、注意が必要です。銅を使用した箇所は、転がり軸受の保持器であると思われます。今後、保持器の摩耗が進行することで転動体とのギャップが大きくなると共に振動が増大し、摩耗の進行につながることが懸念されます。Iカップリング発光分光分析【SOAP／D-SOAP】検出された金属元素から発生箇所を推定すると、以下の通りでした。鉄、鉛、銅、錫、亜鉛・軸受等リン・添加剤カルシウム、バリウム、アルミニウム、ケイ素、ナトリウム・外部混入異物計数汚染度はNAS級以上と当社推奨の管理限界値を超えていました。D-SOAPで銅が検出され、フィルタ表面の異物観察で銅合金、鉄錆、砂等が観察されたことから、汚染度が高い要因は、保持器の摩耗と外部混入異物の影響と思われます。粘度、水分、酸価、IRの各データは良好でした。
報告№109-09136 報告№113-00482 | 分析№109-001160 分析№113-002014 | 113-002014 | 潤滑油および対象設備は継続使用可能と判断します。はフェログラフィーおよびSOAP/D-SOAPの結果から総合的に判断した結果、正常な状態にあると考えられます。フェログラフィー【定量分析：Is値】Is値は異常摩耗の早期発見パラメータのつで、摩耗程度を定量化するために用います。前回に比較して、Is値はのマイナス乗からマイナス乗に低下し、低い値でした。フェログラフィー【定性分析：摩耗粒子および摩耗形態観察】分析結果から観察された全ての粒子量は少でした。Iカップリング発光分光分析【SOAP/D-SOAP】検出された金属元素から発生箇所を推定すると、以下の通りでした。検出された金属元素 分類 鉄、ニッケル シリンダ内壁、ポンプ内部 リン 添加剤 カルシウム、ナトリウム 外部混入異物 前回に比較して、計数汚染度はNAS級から等級に変化はなく、重量汚染度は.mg/mlから.mg/mlに増加しているものの、共に当社推奨の管理限界値以下であり、良好でした。．前回同様にIRは良好でした。尚、IRの結果でcm-付近に吸収ピークが確認されましたが、以前に投与されたTS-の影響であり、異常ではありません。
報告№109-09448 報告№109-09448 | 分析№109-002871 分析№109-002871 | 109-002871 | 摩耗状態異常摩耗の早期発見パラメータであるフェログラフィーのIs値は、潤滑状態が良好な状態にあることを示すの乗であり、点検を要する摩耗粒子が観察されておらず、現在のところ継続使用は可能な状態にあると判断できます。この状態で検出された油中金属は、その多くが鉄であり、これらは摩耗粒子の観察結果から疲労摩耗であることが分かりました。疲労摩耗は、スパイラルベベルギヤの歯面で発生していると推定されますが、発生箇所が歯面の微小領域であることから、現在のところ、継続使用は可能と判断できます。バックラッシ減速機の構造から、最も負荷が大きく、摩耗が進行しやすい箇所をスパイラルベベルギヤとスパイラルベベルピニオンと推定し、この部分のバックラッシを求めました。提供していただいた図面には歯幅が記載されておらず、また、更油後の稼働時間も不明であったため、歯幅mmと、更油後の稼働時間を時間と仮定してバックラッシを計算しました。その結果、減速機のギヤ歯面に摩耗が集中していたと仮定した場合、バックラッシの増加は初期値からμm増加したと推定されました。バックラッシ増加分の上限値はメーカにより差異はあるものの、当社が推奨するバックラッシは一般に推奨されるμmを目安にしており、今回のデータはこの値に比較して十分に小さい値であることがわかります。汚染度計数汚染度がNAS級とやや汚染されていました。汚染度が高い要因は、摩耗によるものと思われます。を示す粘度、水分、全酸価、IRの各データは良好でした。結論ゲート機器の潤滑箇所の摩耗診断分析結果から摩耗が発生している箇所はギヤ歯面であり、摩耗形態は疲労摩耗であることが分かりました。この摩耗形態は、ギヤ歯面に荷重が繰り返しかかることにより、歯面の表面下で材料が疲労して剥離します。歯面に加わる荷重が過大である場合、観察される摩耗粒子は今回より大きな粒子が発生します。分析結果から推定されたバックラッシの増加分はμmでしたが、このバックラッシは、一対の歯車の噛み合いを円滑にするための、ピッチ円周上での歯面間の遊びです。この値が過大になると振動や騒音の原因となるため、ギヤの摩耗状態を判断するためには重要なパラメータです。今回観察された摩耗粒子は、μmサイズの微小な粒子が支配的であることから、バックラッシの値は小さいと判断できます。バックラッシの計算時に仮定した稼働時間や歯幅などの数値が正確であれば、本減速機は継続使用可能と判断できます。整備の必要な箇所の検討整備が必要な箇所は、本分析結果から確認されませんでした。しかし、分析結果から僅かではありますがギヤの摩耗が進行していることが確認されていますので、今後は定期的に潤滑油分析を実施し、その結果から摩耗の進行状況を確認することにより、整備の必要の有無を監視する方法が有用と思われます。潤滑油の劣化度診断一般的に潤滑油が劣化した場合、油の外観は黒褐色になり、粘度や全酸価が上昇しスラッジ等が発生します。また、その過程では劣化の兆候を示すカルボン酸の吸収がIRで確認できます。今回のは、全てのデータが良好の範囲にあり、潤滑油の劣化は確認されなかったことから、継続使用可能であり、交換の必要はないと判断します。潤滑管理の方法現在の潤滑油は年使用していますが、年間使用したにもかかわらず劣化が確認されなかったことから、本設備の潤滑油は少なくても更油後年間は使用できることが分かりました。潤滑油の交換時期の判断は、今回の分析だけでは予測することは困難ですが、定期的に分析を実施し、その結果の傾向から劣化の進行状況を確認することで容易に可能になります。現在のところ潤滑部は継続使用可能な状態にあると思われますが、今後は疲労摩耗が進行する場合がありますので、定期的に分析を実施し、摩耗の進行状況を確認されることを推奨します。次回分析の時期を理論的に求めたところ、最短で約時間となります。この時間は、油中汚染物が均一になるために必要とする時間であり、この時間を経過すれば、再分析の結果から状態の傾向を確認することが可能となりますので、これを参考に次回分析時期を検討されることを推奨します。尚、定期的な分析を実施する際には、に関する分析項目の実施を推奨します。今回の分析結果からは、油劣化の進行は確認されていませんが、定期的な分析により潤滑油の交換時期を管理することが可能となります。は良好と判断します。粘度粘度は.mm/sと新油値.mm/sに比較して、粘度変化率は+.％で、当社推奨の管理限界値である±％以内にあり、良好と判断します。水分は.と当社推奨の管理限界値の以下にあり、良好と判断します。全酸価全酸価は.mgKOH/gと新油値.mgKOH/g以内にあり、良好と判断します。IRIRの結果、油劣化の兆候を示すカルボン酸の吸収が確認されていないことから、良好と判断します。計数汚染度はやや高い値でした。計数汚染度計数汚染度はNAS級と当社推奨の管理限界値のNAS級以内にあるものの、やや高い値でした。重量汚染度は.mg/mlでした。機器の潤滑状態摩耗粒子の形態観察の結果、疲労摩耗粒子が比較的多く観察されました。SOAPによる油中金属濃度SOAPによる油中金属濃度の結果、油の添加剤成分であるリン、外部から混入したと思われるアルミニウム、ケイ素、ナトリウムが検出されました。SOAPによる油中金属濃度SOAPによる油中金属濃度の結果、鉄、外部から混入したと思われるカルシウム、アルミニウム、ナトリウムが検出されました。摩耗粒子診断異常摩耗の早期発見パラメータであるIs値がの乗と良好の範囲にあるものの、摩耗粒子の形態観察の結果、疲労摩耗粒子が比較的多く観察されました。
報告№106-6102 報告№106-6120 | 分析№106-02223 分析№106-02540 | 106-02540 | 精点Aを実施した結果、前回に比較して計数汚染度はランク減少したものの、NAS級とやや高い値でした。異常摩耗の早期発見パラメータであるフェログラフィーのIs値がの乗とやや高く、摩耗粒子形態観察で異物の噛み込みにより発生する切削粒子がやや多く観察され、D－SOAPの結果で軸受メタルの主成分である錫が上昇していたことから、汚染度が高い原因は、軸受メタルの摩耗によるものと考えられました。今回観察された摩耗粒子の形態は、主に切削摩耗であり、この摩耗形態は異物が混入していない状態に比較して摩耗進行速度が速く注意が必要です。今後更に摩耗が進行することが懸念されるため、ヶ月後に精点Bを実施し、摩耗の進行状況を確認されることを推奨します。これらのことは、前回に比較して計数汚染度はランク減少したものの、NAS級とやや高いこと異常摩耗の早期発見パラメータであるフェログラフィーのIs値がの乗とやや高く、摩耗粒子形態観察の結果、異物の噛み込みにより発生する切削粒子がやや多く観察されたことD－SOAPの結果、軸受メタルの主成分である錫がppmからppmに上昇したこと以上のことから判断しました。尚、軸受メタルの摩耗程度を評価する必要がありますので、次回分析時には、油量、メタルサイズ、回転数をお知らせください。
報告№109-09094 報告№109-09094 | 分析№109-000944 分析№109-000944 | 109-000944_100127 | 分析の結果、有機物・有機化合物で検出されたピークには新グリースと異なるピークが検出されました。グリース名が違うか、或いは、異種グリースが混入した可能性が考えられますので、グリース名、異種グリース混入の可能性を確認する必要があります。≪状態監視とパラメータ≫分析の目的および各分析のパラメータは以下の通りです。特性低下目的：グリースの分析結果から、グリースの物理的性状や劣化傾向などを確認する。全酸価JISK赤外線吸収スペクトルJISKちょう度JISK滴点JISK摩耗目的：グリース中の摩耗粒子を分析する事により、回転・摺動部の潤滑状態、摩耗劣化の程度、余寿命などを解析する。摩耗診断電子顕微鏡観察JISKX線マイクロアナリシス油中金属濃度）JISK≪分析結果≫特性低下全酸価：良好全酸価.mgKOH/gは新油値の.mgKOH/g以内にあることから問題は無いと判断します。赤外線吸収スペクトル：良好ちょう度：良好ちょう度値と当社推奨の管理限界値であるから以内に留まっています。滴点：良好滴点はと新油値のに比較し高いものの問題は無いと判断します。摩耗摩耗診断電子顕微鏡観察・X線マイクロアナリシス：今回は実施していません。油中金属濃度：今回は実施していません。
報告№104-4500 | 分析№104-00019 | 104-00019 | 分解点検終了後に分析を実施した結果、摩耗粒子形態観察で外部から混入した異物が観察されました。直ちに異常ではないものの、油圧系統内での摩耗進行を監視するため計画通り分析を実施し、汚染状況及び摩耗の進行状況を確認されることを推奨します。これらのことは、異常摩耗の早期発見パラメータであるフェログラフィーのIs値が、.と良好の範囲にあるものの、摩耗粒子形態観察で、外部から混入した異物が観察されたことD－SOAPで、鉄が検出されたこと以上のことから判断しました。
報告№109-09136 報告№113-00637 | 分析№109-001160 分析№113-002734 | 113-002734 | 異常摩耗の早期発見のパラメータであるIs値はと高い値でした。また、潤滑部の摩耗が認められたため、再分析を実施し、摩耗推移を監視することが有用と考えます。フェログラフィーで観察された代表的な粒子は以下の通りです。正常な摩耗粒子・潤滑状態が正常なマイルド摩耗により発生。切削粒子・異物や金属表面の微小突起による切削摩耗により発生。シビア粒子・潤滑状態がやや厳しい凝着摩耗により発生。極微小領域で油膜切れが発生したことを示します。疲労摩耗粒子・繰返し応力による金属疲労で発生。大型化するとスポーリングの発生が懸念されます。切削粒子、シビア粒子は、摩擦面が将来的に異常摩耗へ進展する可能性を示唆しているため、傾向監視が有用と思われます。詳細は、別紙傾向監視が必要な摩耗粒子をご覧ください。計数汚染度はNAS級を上回っており、当社推奨の管理限界値を超えていました。フィルタ残渣に金属片が確認されたことから、汚染度が高い要因は摩耗粒子と考えられます。
報告№106-6102 報告№106-6125 | 分析№106-02223 分析№106-02619 | 106-02619 | オーバーホール後に初期試験を実施した結果、計数汚染度が管理限界値に到達し、重量汚染度が管理限界値を超えていました。D－SOAPの結果で油の添加剤成分である亜鉛が検出され、フィルタ写真ではフィルタ表面が茶褐色になっていたことから、汚染度が高い原因は、油の添加剤成分の析出によるものと考えられました。このスラッジは、軸受表面の静摩擦係数が上昇することにより、起動時のトルクが上昇し、起動開度が増加するなどの影響が発生する場合があるため、スラッジを溶解し、無害化する当社製清浄分散剤TS－の投与と濾過を実施されることを推奨します。これらのことは、計数汚染度がNAS級と管理限界値に到達し、重量汚染度がmg/mlと管理限界値を超えていたことD－SOAPの結果、油の添加剤成分である亜鉛がppm検出されたことフィルタ写真でフィルタ表面が茶褐色になっていたこと以上のことから判断しました。
報告№109-09249 報告№113-00273 | 分析№109-001747 分析№113-000581 | 113-000581-2 | 潤滑油の劣化はなく、汚染度は良好な範囲にあることから、継続使用可能と判断します。軸受は継続使用可能な状態にあると判断します。本試料油は、汚染や摩耗に関するデータが異常として出やすいドレンプラグから採油されたにもかかわらず、分析の結果は全ての分析項目の値が当社推奨の管理基準値を満たしていました。分析結果特性低下特性低下に係るパラメータの分析結果は良好と判断します。粘度粘度はmm/sと良好領域にありました。全酸価全酸価は.mgKOH/gと良好領域にありました。酸化安定度酸化安定度はminと良好領域にありました。有機物・有機化合物有機物・有機化合物は、IRチャートによる新油分析値との比較の結果、cm-付近にカルボン酸の吸収が確認されたものの、添加剤の影響と考えられることから良好と判断します。色相はL.と良好領域にありました。．汚染に係るパラメータの分析結果は良好と判断します。水分はppmと良好領域にありました。汚染粒子数はNAS級と良好領域にありました。汚染度物重量は.mg/mlと良好領域にありました。．摩耗運転中における潤滑状態は正常であったものと判断します。異常摩耗の早期発見パラメータであるフェログラフィーのIs値がのマイナス乗と良好領域にあり、外部から混入したと考えられる樹脂、鉄錆等が観察されました。金属濃度SOAP法により金属濃度を測定した結果、潤滑箇所で発生する金属接触によって検出される鉛がppm、銅がppm検出されました。金属濃度D-SOAP法により金属濃度を測定した結果、潤滑箇所で発生する金属接触よって検出される鉄が、鉛が、銅が、錫が、外部から混入したと思われるカルシウムが、アルミニウムが、ナトリウムが検出されました。また、累積金属濃度がと良好領域にありました。
報告№108-0411 報告№110-00602 | 分析№108-02744 分析№110-002655 | 110-002655 | は、油の粘度変化率、油中のスラッジの発生量などを判断パラメータに、粘度、全酸価、IR、RBOTで評価します。分析の結果、油の粘性を示す粘度は、新油値の.mm/sに比較して粘度変化率が+％の.mm/sとほぼ変化はなく、また油中のスラッジの発生量を示す全酸価は、新油値の.mgKOH/gに対して.mgKOH/gと低く劣化は確認されていない、さらにはIRの結果でも油が劣化した場合に発生するカルボン酸の発生も確認されず、酸化防止剤の残存量を示すRBOTは、限界値minに比較して、残量があるminでしたが、減少傾向にありました。以上のように、の健全性を示す各パラメータは全て良好であり潤滑油の劣化は確認されませんでした。尚、別紙RBOTの減少傾向から油の余寿命を求めた結果、本試料は直近の更油から起算して稼働時間が時間まで使用可能であることが分かります。汚染度油中の水分を計測した結果、水分はppmと新油と同等であり、継続使用可能な状態にあることが確認されました。潤滑油は、継続使用が可能であるもののRBOT値がminを切り、酸化防止剤の減少が確認されていますので、今回求めた油の余寿命を参考に更油を計画されることを推奨します。
報告№109-09094 報告№112-00124 | 分析№109-000916 分析№112-000498 | 112-000498 | ちょう度が上昇し、当社推奨の管理限界値を超えていました。以下の対策を推奨します。グリースの交換ちょう度が上昇し、グリースが軟化していることが確認されたことから、グリースの漏洩や軸受軌道面で油膜切れが発生することが懸念されるため、グリースを交換することを推奨します。滴点、酸価、IRの各データは良好でした。ちょう度ちょう度値と新グリース値に比較して上昇し、当社推奨の管理上限値であるを超えていることから、軟化していることが分かりました。軟化したグリースを使用した場合、グリースの漏洩や軸受等で油膜切れが発生することが懸念されます。≪状態監視とパラメータ≫分析の目的および各分析のパラメータは以下の通りです。特性低下目的：グリースの分析結果から、グリースの物理的性状や劣化傾向などを確認する。酸価JISK赤外線吸収スペクトルJISKちょう度JISK滴点JISK摩耗目的：グリース中の摩耗粒子を分析する事により、回転・摺動部の潤滑状態、摩耗劣化の程度、余寿命などを解析する。摩耗診断電子顕微鏡観察JISKX線マイクロアナリシス油中金属濃度JISK≪分析結果≫特性低下酸価：良好酸価.mgKOH/gは新油値の.mgKOH/gに比較し高くはあるものの、有機物・有機化合物試験の結果で油劣化の兆候を示すカルボン酸の吸収が見られないことから問題は無いと判断します。赤外線吸収スペクトル：良好ちょう度：要処置ちょう度値はと当社推奨の管理上限値であるを超えていました。滴点：良好滴点はと新油値のに比較し大きな変化はないことから問題は無いと判断します。摩耗摩耗診断電子顕微鏡観察・X線マイクロアナリシス：今回は実施していません。油中金属濃度：今回は実施していません。
報告№108-0411 報告№110-00328 | 分析№108-02745 分析№110-001476 | 110-001476_100906 | ・摩耗状態グリース中の金属成分をD－SOAPにより分析した結果、摩耗により発生したと思われる鉄、銅、錫が検出されました。一方、供試グリースを溶剤に溶かし、グリースに含まれている粒子をフェログラフィーにより観察した結果では、金属潤滑部が局部的に油膜切れを起して発生するシビア粒子が観察されました。これらのことから、軸受潤滑部で発生している摩耗形態は、金属接触が厳しい場合に発生する凝着摩耗であることがわかりましたが、転がり軸受の寿命の指標としているフレーキングによる摩耗粒子が観察されなかったことから、本軸受は継続使用可能な状態にあると判断できます。・グリースのちょう度はと当社推奨の管理下限値を超えていました。また、IRで新グリースと異なるピークが確認されたことから、グリース名が違うか、或いは、異種グリースが混入した可能性が考えられます。・グリース中の水分の結果、ppmと新グリース値のppmよりも高い値であることから、水分が混入した可能性があります。結論変色原因グリースが変色した原因は、グリースの劣化は確認されず、凝着摩耗による摩耗粒子が観察されたことから、発生した摩耗粒子によるものと思われます。ベアリングとグリースの状態軸受は継続使用可能な状態にあると判断できますが、グリースは水分の混入が確認されたため、グリースの劣化の進行やベアリングの錆の発生が懸念されます。発錆と劣化に対する対策グリースは、混入した水分の影響で酸化劣化が加速する懸念があります。ベアリング鋼は、水分により錆が発生しやすいため、グリースの入れ替え必要で至急入れ替えることを推奨します。なお、グリースの入れ替えができない場合は、定期的な分析により錆の発生状況を監視するとともに、スラッジの発生状況を確認することを推奨します。定期的な分析今後、摩耗の進行を監視するため、定期的に分析を実施し、摩耗の進行状況を確認されることを推奨します。グリース名の確認IRで新グリースと異なるピークが確認されたことから、グリース名が違うか、或いは、異種グリースが混入した可能性がありますので、再度グリース名をご確認下さい。SOAP／D－SOAPのデータについて報告書の管理表中に示しているSOAP／D－SOAPは、グリース潤滑の場合、摩耗粒子が均一に分散していないため、測定値が大きく変動することがありますので参考値としてお考え下さい。グリースの物理的性状・ちょう度は当社推奨の管理下限値を超え、さらにIRで新グリースと異なるピークが確認されました。・水分の混入が確認されました。ちょう度ちょう度はと当社推奨の管理限界値であるから以内にあり、良好と判断します。滴点滴点はと新グリース値に比較して低下してました。水分はppmと新グリース値ppmに比較して高い値でした。全酸価全酸価はmgKOH/gと新グリース値mgKOH/g以内にあり、良好と判断します。IRIRの結果、油劣化の兆候を示すカルボン酸の吸収が確認されていないことから、良好と判断します。但し、新グリースと異なるピークが確認されたことから、グリース名が違うか、或いは、異種グリースが混入した可能性が考えられます。軸受の潤滑状態D－SOAPで転がり軸受の摩耗により発生した鉄、銅、錫が検出されました。SOAPSOAPの結果、摩耗により発生する鉄等は検出されませんでした。D－SOAPD－SOAPの結果、鉄、銅、錫が検出されました。フェログラフィー摩耗粒子の形態観察の結果、金属潤滑部が局部的に油膜切れを起して発生するシビア粒子が観察されました。
報告№108-5051 報告№108-5051 | 分析№108-02025・2027 分析№108-02025・2027 | 108-02025_2027 | 無負荷運転～分程度、負荷運転時間程度の運転時間が異なる試料を分析し、分析結果の違いを確認する。無負荷運転分析の結果、摩耗粒子の観察から本試料油中で発生している摩耗形態は、潤滑状態が正常なマイルド摩耗と、異物の切削作用で発生する切削摩耗が混在していたことが判りました。但し、観察された摩耗形態は、正常な摩耗粒子が発生するマイルド摩耗が支配的であることから、現在のところ、シリンダおよびピストンリング、クランクメタル等は正常な摩耗の範囲にあり継続使用は可能と判断します。今後は以下の点に注意が必要です。カルシウムの検出D－SOAPの結果、カルシウムが.ppm検出されたことから、油の添加剤成分が析出したものと思われます。カルシウムは、軸受メタルなどの摺動面の油膜に噛み込むサイズであることが多く、その影響でメタルなどの金属表面で切削摩耗が発生し、軸受寿命が短命化することがあります。カルシウムがこのように高濃度になるのは、一般にディーゼルエンジンの燃焼ガスや、未燃焼ガスが、燃焼室から潤滑部に入り込んでいるため起きていると推定されます。この現象は、オイルリングやトップリングが正常であれば、発生しにくいものですが、オイルリングなどが摩耗していると、燃焼ガスや未燃焼ガスが燃焼室から潤滑油中に入り易くなると思われます。カルシウム濃度がこのように高い場合、軸受メタルは比較的短時間で摩耗する事を当社の研究で判明していますが、本機は、稼働率が極めて低い非常用ディーゼル発電機であるため、稼働率の高い営業用ディーゼル発電機に比較し、メタル摩耗の進展も極めて小さいと思われます。念のため、メタル摩耗の進展予防策として、μm以下のカルシウムを濾過できる精密な濾過機で濾過を実施し、汚染度を正常にされることを推奨します。銅の溶出SOAPの結果、銅がppm検出されました。銅を使用した部分の溶出が発生していると考えられます。この検出された銅は、潤滑油添加剤として使用されている亜鉛系添加剤の影響により溶出することが知られており、今回の検出は、この溶出によるものと考えられます。銅濃度は、別紙鉱油の酸化に対する金属触媒の影響に示すように銅濃度の増加に伴い酸化速度が速まりますので、酸化劣化の進行状況を油分析により監視されることを推奨します。負荷運転分析の結果、摩耗粒子の観察から本試料油中で発生している摩耗形態は、潤滑状態が正常なマイルド摩耗と、異物の切削作用で発生する切削摩耗が混在していたことが判りました。但し、観察された摩耗形態は、正常な摩耗粒子が発生するマイルド摩耗が支配的であることから、現在のところ、シリンダおよびピストンリング、クランクメタル等の摩耗が確認されたものの、摩耗の状態はいずれも軽微であり、継続使用可能と判断します。今後は以下の点に注意が必要です。カルシウムの検出D－SOAPの結果、カルシウムが.ppm検出されたことから、油の添加剤成分が析出したものと思われます。カルシウムは、軸受メタルなどの摺動面の油膜に噛み込むサイズであることが多く、その影響でメタルなどの金属表面で切削摩耗が発生し、軸受寿命が短命化することがあります。カルシウムがこのように高濃度になるのは、一般にディーゼルエンジンの燃焼ガスや、未燃焼ガスが、燃焼室から潤滑部に入り込んでいるため起きていると推定されます。この現象は、オイルリングやトップリングが正常であれば、発生しにくいものですが、オイルリングなどが摩耗していると、燃焼ガスや未燃焼ガスが燃焼室から潤滑油中に入いり易くなると思われます。カルシウム濃度がこのように高い場合、軸受メタルは比較的短時間で摩耗する事を当社の研究で判明していますが、本機は、稼働率が極めて低い非常用ディーゼル発電機であるため、稼働率の高い営業用ディーゼル発電機に比較し、メタル摩耗の進展も極めて小さいと思われます。念のため、メタル摩耗の進展予防策として、μm以下のカルシウムを濾過できる精密な濾過機で濾過を実施し、汚染度を正常にされることを推奨します。銅の溶出SOAPの結果、銅がppm検出されました。銅を使用した部分の溶出が発生していると考えられます。この検出された銅は、潤滑油添加剤として使用されている亜鉛系添加剤の影響により溶出することが知られており、今回の検出は、この溶出によるものと考えられます。銅濃度は、別紙鉱油の酸化に対する金属触媒の影響に示すように銅濃度の増加に伴い酸化速度が速まりますので、酸化劣化の進行状況を油分析により監視されることを推奨します。尚、を示す粘度、全酸価、全塩基価、IRの各データは当社に新油データがないため、判定することは出来ませんでした。現在使用している貴社保有の新油分析結果を基準に管理する方法が望ましく、新油をご提供下さい。無負荷運転と負荷運転後のデータの比較 無負荷運転 負荷運転 計数汚染度 NAS級以上 NAS級以上 D-SOAP鉄濃度 ppm ppm Is値 の乗 の乗 計数汚染度は、無負荷運転と負荷運転共にNAS級以上でした。D－SOAPの鉄濃度は無負荷運転が若干高く、異常摩耗の早期発見パラメータであるフェログラフィーのIs値は負荷運転が桁大きいことが確認できました。以上の分析結果の比較からは無負荷運転後負荷運転後に有意差は認められないものの、異常摩耗の早期発見パラメータであるIs値は負荷運転後の方が桁大きいことから、採油タイミングを選択するとすれば、負荷運転後に採油した方が実態を反映したデータが採取できると思われます。
|  | 113-001496 | 主ポンプ反C側軸受は使用可能な状態であり、分解点検で軸受部品を交換する必要はないと判断します。定期的なトライボ診断実施今後の適切な分解点検時期を見出すためにも、定期的な分析による傾向監視により、軸受の潤滑と摩耗の進行状態を確認するよう推奨します。はフェログラフィーおよびSOAP-Tの結果から総合的に判断した結果、継続使用は可能ですが、今後の摩耗進行を確認するためにも傾向管理が有用と考えます。フェログラフィー【定性分析：摩耗粒子および摩耗形態観察】観察された代表的な摩耗粒子は、以下の通りでした。シビア粒子・潤滑状態がやや厳しい凝着摩耗により発生。金属潤滑部が局部的に油膜切れを起していると考えられます。黒錆・潤滑状態がやや厳しい凝着摩耗により発生。局部的に金属接触が厳しく、且つ、高い摩擦熱が発生していると考えられます。シビア粒子は凝着摩耗に分類されます。これらの摩耗粒子は、軸受軌道面で凝着、破断を繰り返し、この過程で生じる移着粒子が成長して摩耗粒子となります。そのため、軸受軌道面では局部的に油膜切れが発生していることを示しています。この状態が継続した場合、摩耗粒子のサイズは徐々に大型化していき、設備の損傷に至る場合がありますので、傾向監視が必要です。黒錆は、凝着摩耗に分類されます。この摩耗粒子は、油膜切れによる軸受軌道面での金属同士の接触時に起こる高い摩擦熱によって鉄が酸化され発生します。この状態が継続した場合、軸受軌道面で焼付が発生し、設備の損傷に至る場合があります。Iカップリング発光分光分析【SOAP-T】検出された金属元素から発生箇所を推定すると、以下の通りでした。鉄、銅、クロム、ニッケル、錫・軸受等リン、亜鉛、カルシウム、バリウム、アルミニウム、ナトリウム、マグネシウム、モリブデン・添加剤、増ちょう剤、外部混入異物
報告№102-0105 報告№102-0105 | 分析№102-00803 分析№102-00803 | 102-00803 | 結論カップリング側軸受で確認された振動は、フリー側の軸受にも影響し軸振れを発生させていると思われます。軸受の球面ブッシュと軸受ケース摺動面では、摩擦熱が発生し、その結果、軸受温度の上昇に繋がっていると推定されます。潤滑分析の結果、潤滑を知るために実施した粘度、水分、全酸価の値全て良好でした。従って、潤滑油は正常な状態と判断します。汚染状態計数汚染度、フェログラフィーが良好な範囲を超えていました。計数汚染度は、油中に繊維異物が多くセンサーが目詰まりしたため、測定できませんでした。摩耗形態油中夾雑物の粒子形態をフェログラフィー法により分析した結果、金属摩耗粒子ではない、有機物質の摩耗粒子が比較的多く観察されました。この摩耗粒子には、モリブデンと硫黄が微量含まれていました。加えて、外部から混入した繊維状異物や砂、鉄錆が多くみられ、その他には数は少ないものの、厳しい金属接触により発生したμmサイズのシビア粒子が観察されました。潤滑状態樹脂と判断できる粒子の発生箇所は、提供して頂いた資料から推定して、球面ブッシュと軸受ケース間のデフリックコートが摩耗により剥離し発生したと思われます。デフリックコートが摩耗するのは、カップリング側軸受で発生している振動の影響で、フリー軸受側にも軸振れが発生しているためと思われます。そして、その振動の影響で球面ブッシュと軸受ケースで摩擦が発生し、発熱していると推定されます。大型のシビア粒子は、メカニカルシールと一体となった軸受口金とシャフトとの接触や、軸受止め座金と内輪側面とのすべり摩耗により発生したと考えられますが、発生量は少なく、軸受の温度上昇につながったとは考えにくいと思われます。C号機のフリー側軸受だけが温度上昇をしている要因を調べるには、他号機のカップリング側軸受とフリー側軸受の潤滑油を分析し、今回のC号機のデータと同様に、カップリング側の軸受で振動発生による摩耗粒子が発生しているか、発生していないかを確認の上、比較検討することで、発生原因を絞り込めると考えますので、他号機のカップリング側軸受とフリー側軸受の潤滑油の分析を実施されることを推奨します。尚、大型のシビア粒子が確認されており、このシビア粒子が本軸受使用開始時に発生したものが今回採取されたのか、或いは、現在も発生しているのかを確認する必要があります。又、外部から混入した異物の影響で摩耗が進行することが懸念されるため、摩耗粒子が平衡濃度に到達する運転時間が時間以上経過した時点で、なるべく早く再度分析を実施し、摩耗の進行状況を確認されることを推奨します。
報告№109-09136 報告№111-00576 | 分析№109-001160 分析№111-002700 | 111-002700 | 軸受は継続使用可能な状態にあると判断します。但し、グリースはちょう度の上昇がみられ、軟化していることが確認されたことから、以下の対策を推奨します。グリースの交換今後、グリースの漏洩や油膜切れの発生が懸念されるため、グリースを交換されることを推奨します。フェログラフィー摩耗粒子の形態で比較的多く観察された粒子は、潤滑状態が正常な場合に発生する摩耗粒子外部から混入したと思われる鉄錆等でした。このような摩耗粒子が観察された場合には、潤滑部では正常なマイルド摩耗が発生していることが分かります。Iカップリング発光分光分析供試グリースを分析した結果、検出された金属元素は、SOAPの結果表に示すように、鉄、鉛、錫、リン、亜鉛、カルシウム、バリウム、アルミニウム、ナトリウムでした。これらの検出された金属元素から発生箇所を推定すると鉄、鉛、錫・軸受等リン、亜鉛・グリース添加剤カルシウム、バリウム、アルミニウム、ナトリウム・増ちょう剤等であると思われます。このうち、機械部品が摩耗したと思われる元素はのグループです。グリースの物理的性状滴点、全酸価、IRの各データは良好でした。一方、ちょう度は、と当社推奨の管理上限値のより若干高くなっており、グリースが軟化していることが分かりました。軟化したグリースを使用した場合、グリースの漏洩や軸受等で油膜切れが発生することが懸念されます。
報告№108-5071 報告№110-00286 | 分析№108-02721 分析№110-001101 | 110-001101 | 前回同様にを示す粘度、水分、全酸価の各データは良好でした。泡立ち試験の結果は、-と新油値が-であるのに比較して高い値となっていたことから、消泡性能が低下していることが分かりました。今後の使用状況によっては油の酸化劣化が進行したり、ギヤ歯面およびベアリング軌道面で油膜切れが発生したりする場合があるため、消泡剤の添加による消泡性能の改善など何らかの対応が必要になると思われます。潤滑油は継続続使用可能な状態にあるものの、今後は障害予防を目的に以下の対策を推奨します。消泡性能が低下した場合、ギヤ歯面での油膜形成に影響が出て摩耗の発生が進展することがあります。今後は消泡性能低下の影響により摩耗が進展する可能性がありますので、フェログラフィーおよびSOAPを追加することを推奨します。泡立ち試験の結果、消泡性能が低下していることが確認されました。粘度粘度はmm/sと新油値mm/sに比較して、粘度変化率は+％で、当社推奨の管理限界値である±％以内にあり、良好と判断します。泡立ち試験泡立ち試験は-と新油に比較して高い値でした。水分は.ppmと当社推奨の管理限界値の以下であり、良好と判断します。全酸価全酸価は.mgKOH/gと新油値.mgKOH/g以内にあり、良好と判断します。
報告№105-6050 | 分析№105-01525 | 105-01525 | 精点Aを実施した結果、重量汚染度がmg/mlと当社推奨の管理限界値を超えていました。D－SOAPで、油の添加剤成分である亜鉛が.ppm検出されていたことから、重量汚染度が高い原因は、油の添加剤成分として含まれている亜鉛が析出してスラッジとなったためと考えられます。このスラッジの影響で軸受表面の静摩擦係数が上昇し、起動時のトルク上昇に繋がり、起動開度が増加する場合があります。これらを予防するため、スラッジを溶解し無害化する当社製清浄分散剤TS－の投与と濾過を実施されることを推奨します。一方、SOAPで銅がppm検出されました。この原因は以下のように、油の添加剤成分である亜鉛系添加剤と銅が反応して溶出する。冷却用蛇管にフィンがついていた場合、振動により摩耗する。及びの現象が同時に起こる。等が考えられますが、今回の銅の検出は分析の結果からの可能性が高いと推定されます。銅の溶出は、冷却蛇管と添加剤成分との反応で発生しますが以下の点に注意が必要です。冷却蛇管が溶解、又は、摩耗している場合、蛇管にピンホールが発生することへの注意が必要です。この場合、潤滑油に水分が混入しますので、水分値の増加により確認できます。油中の銅濃度が以上になった場合、別添資料鉱油の酸化に対する金属触媒の影響に示すとおり油の劣化速度が加速しますので、銅濃度は以下で管理されることを推奨します。銅濃度が増加傾向を示すような場合、油種の変更が必要です。これらのことは、SOAPの結果、油の添加剤成分である亜鉛がppmと前回のppmに比較して減少したことD－SOAPの結果、油の添加剤成分である亜鉛が.ppm検出されていたこと重量汚染度がmg/mlと当社推奨の管理限界値を超えていたこと以上のことから判断しました。
報告№109-09136 報告№111-00619 | 分析№109-001160 分析№111-002971 | 111-002971 | ちょう度の上昇が確認され、グリースが軟化していることが分かりました。今後、グリースの漏洩や油膜切れの発生が懸念されるため、以下の対策を推奨します。グリースの交換軟化したグリースを使用した場合、グリースの漏洩や軸受等で油膜切れが発生することが懸念されるため、グリースを交換することを推奨します。グリースのちょう度ちょう度は、と当社推奨の管理上限値のより若干高くなっており、グリースが軟化していることが分かりました。軟化したグリースを使用した場合、グリースの漏洩や軸受等で油膜切れが発生することが懸念されます。
報告№109-09136 報告№112-00588 | 分析№109-001160 分析№112-002432 | 112-002432_date130304 | 、汚染状態、摩耗状態ポンプ減速機と潤滑油は、継続使用可能な状態であるため、分解点検の必要はないと判断します。但し、観察された油中粒子には、異物の切削作用の影響で発生する切削摩耗や、繰り返し応力による疲労摩耗で発生した摩耗粒子が観られたことから、今後の摩耗進行を傾向監視するため、以下の対策を推奨します。余寿命予測フェログラフィーのIs値は、前回に比較しての乗から乗に桁低下し、安定した潤滑状態になっていることがわかります。このような安定した潤滑状態では、異常な方向に向かう上昇角を示さないことからIs値による余寿命予測はできませんが、前回と今回の摩耗形態や摩耗サイズの粒度分布、金属摩耗量、油中汚染物の影響や潤滑性状の確認や比較等の過程を経た結果から総合的に判断すると、少なくとも年程度の間は継続して使用が可能な状態にあると判断します。定期的なトライボ診断トライボ診断は、潤滑油を分析し、潤滑油の性状を調査して継続使用が可能か、更油すべきかの評価を行うことはもとより、ギヤや転がり軸受、すべり軸受などの潤滑状態も評価する設備診断技術ですが、農業用の設備では稼働率にもよるものの年に回程度の診断により、そのデータの変化から異常の兆候を早期に発見することや、分解点検の必要性を判断することが可能となります。今回の分析データでは、潤滑油中に摩耗速度の早い摩耗形態の切削摩耗および疲労摩耗が確認されたことから、今後も定期的な分析診断により設備状態を把握することを推奨します。潤滑油の濾過油中の汚染度が高いことから、摩耗粒子や異物等がギヤ歯面や軸受軌道面に噛み込むことによる摩耗の進行が懸念されるため、潤滑油の濾過を推奨します。バックラッシによる評価トライボ診断では、バックラッシの増加量を分析結果から計算できますが、今回は計算に必要な歯幅に関する情報が不足していたため、仮定して計算しております。不足している情報をお知らせ頂ければ、より正確な診断を行うことが出来ますので、可能であれば情報をお知らせ下さい。はフェログラフィーおよびSOAP-Tの結果から総合的に判断した結果、傾向管理が必要な状態にあると考えられます。フェログラフィー【定量分析：Is値】Is値は異常摩耗の早期発見パラメータのつで、摩耗粒子を定量化するために用います。Is値は前回に比較しての乗から乗に低下し、低い値でした。フェログラフィー【定性分析：摩耗粒子および摩耗形態観察】分析結果から比較的多く観察された粒子は、以下の通りでした。正常な摩耗粒子・潤滑状態が正常なマイルド摩耗により発生。切削粒子・異物や金属表面の微小突起による切削摩耗により発生。疲労摩耗粒子・繰返し応力を受けて発生。観察された摩耗粒子の中でも切削粒子は、注意が必要です。減速機で切削摩耗が発生した場合、減速機内部で使用されている転がり軸受が切削摩耗により生じた軌道面の損傷が起点となって、寿命が分の程度に低下することがあることから、切削摩耗には十分注意する必要があります。切削摩耗の発生原因となる混入異物が残留している場合、この異物により切削摩耗が継続して発生する可能性があります。Iカップリング発光分光分析【SOAP-T】検出された金属元素から発生箇所を推定すると、以下の通りでした。鉄、鉛、銅、ニッケル、錫、亜鉛・ギヤ、軸受等リン・添加剤カルシウム、アルミニウム、ナトリウム・外部混入異物バックラッシご提供いただいた減速機に関する情報から、スパイラルベベルギヤであり、この部分のバックラッシを求めました。尚、歯幅が不明でしたのでmmと仮定しました。その結果、減速機のギヤ歯面に摩耗が集中していたと仮定した場合、バックラッシの増加量は約μmと推定されました。バックラッシ増加分の上限値は、メーカにより差異はあるものの、当社の推奨するバックラッシは、一般に推奨されるμmを管理目安にしています。この値に比較して十分に小さい値であり、前回に比較してSOAP-Tの鉄濃度が減少していることから、摩耗は安定しているものと推定されます。計数汚染度は、昨年のデータNAS級以上からNAS級と減少しているものの、管理限界値のNAS級に到達していました。重量汚染度は、昨年データのmg/mlと比較して、mg/mlと減少していました。また、フィルタの表面の異物観察では、茶褐色のスラッジ、金属片、鉄錆、砂等が観察されたことから、汚染度が高い要因は、摩耗とスラッジ、外部混入異物の影響と思われます。潤滑油は、摩耗状態もやや厳しい状態であるものの、潤滑状態にすぐに悪影響を与える領域に達していませんので、今後の運転時間や運転状況が、特に変化のない運転であれば、少なくても年間は継続使用可能な状態にあると判断します。しかし、油中の汚染度が高いことから、摩耗粒子や異物等がギヤ歯面や軸受軌道面に噛み込むことによる摩耗の進行が懸念されるため、今回は潤滑油の濾過を推奨します。は良好と判断します。粘度粘度は、.mm/sと新油値mm/sに比較して、粘度変化率は-％で、管理限界値である±％以内にあり、良好と判断します。水分は、ppmと管理限界値の以下にあり、良好と判断します。酸価は、.mgKOH/gと新油値.mgKOH/g以下にあり、良好と判断します。IRIRチャートの結果、新油と使用油のスペクトルパターンはほぼ一致し、また、油劣化の兆候を示すカルボン酸の吸収が確認されていないことから、良好と判断します。
報告№107-0076 報告№107-4510 | 分析№107-00347 分析№107-00557 | 107-00557 | 分析の結果、前回に比較して重量汚染度がmg/mlからmg/mlに増加し、当社推奨の管理限界値を超えていました。D－SOAPの結果で油の添加剤成分である亜鉛が増加し、カルシウムも検出されたことから、重量汚染度が高い原因は、前回同様に油の添加剤成分の析出により発生したスラッジと石炭粉などの外部から混入したと思われる異物の影響と考えられました。このスラッジは粘着性があり、バルブ類の動作障害の原因となるため除去する必要があります。除去方法は、当社製清浄分散剤TS－の投与と濾過を実施することを推奨します。これらのことは、前回に比較して重量汚染度がmg/mlからmg/mlに増加し、当社推奨の管理限界値を超えていたことD－SOAPの結果、油の添加剤成分である亜鉛がppmからppmに増加し、カルシウムが検出されたこと以上のことから判断しました。
報告№109-09136 報告№110-00485 | 分析№109-001160 分析№110-002187 | 110-002187 | は、油の粘度、油中のスラッジの発生量を判断パラメータに、粘度、全酸価、IR、RBOTで評価します。分析の結果、油の粘性を示す粘度は、新油値の.mm/sに比較して粘度変化率が+.％の.mm/sとほぼ変化はなく、また油中のスラッジの発生量を示す全酸価は、新油値の.mgKOH/gに対して.mgKOH/gでほぼ変化が見られず劣化は確認されなかった。さらにはIRの結果でも油が劣化した場合に発生するカルボン酸の発生も確認されていないものの、酸化防止剤の残存量を示すRBOTは、限界値minに比較してminと当社推奨の管理限界値に到達していました。また、IRの結果、新油のIRスペクトルと一致しない箇所が確認されたことから、異種油の混入または油名の誤りなどが考えられます。なお、使用油の使用期間または使用時間が不明であったため、ご要求の油の余寿命に関する検討は行えませんでした。可能であれば、これらの情報をご提供下さい。汚染度油中の水分を計測した結果、水分は.ppmと新油と同等であり、継続使用可能な状態にあることが確認されました。IRの結果から異種油の混入または油名の誤りの可能性がありますので、使用油名を再度ご確認下さい。これらのことが確認されなかった場合は、潤滑油は酸化防止剤の減少と判断されますので、以下の対策が必要となります。RBOT値が当社推奨の管理限界値に到達し、酸化防止剤が減少しています。今回の採油後に更油を実施していなければ更油を推奨します。
報告№109-09136 報告№111-00493 | 分析№109-001160 分析№111-002262 | 111-002262 | グリースは異種グリースの混入或いは、グリース名が間違っている可能性があると思われます。なお、軸受は継続使用可能な状態にあると判断します。異種グリースの混入およびグリース名の確認異種グリースの混入の有無、グリース名を再確認することを推奨します。フェログラフィー摩耗粒子の形態で比較的多く観察された粒子は、潤滑状態が正常な場合に発生する摩耗粒子でした。このような摩耗粒子が観察された場合には、潤滑部では正常なマイルド摩耗が発生していることが分かります。電子顕微鏡・X線マイクロアナリシス観察された粒子をSEM・XMAで詳細に分析した結果、粒子には鉄、クロム、マンガン、ニッケルが比較的多く含まれており、成分割合から粒子は主に転がり軸受の軌道面や保持器から発生していると推定できました。Iカップリング発光分光分析供試グリースを分析した結果、検出された金属元素は、SOAP-Tの結果表に示すように、鉄、鉛、ニッケル、錫、リン、亜鉛、カルシウム、バリウム、アルミニウム、ケイ素、ナトリウム、マグネシウム、ホウ素でした。これらの検出された金属元素から発生箇所を推定すると鉄、鉛、ニッケル、錫・軸受等亜鉛、バリウム・グリース添加剤リン、カルシウム、アルミニウム、ケイ素、ナトリウム、マグネシウム、ホウ素・増ちょう剤等であると思われます。このうち、機械部品が摩耗したと思われる元素はのグループです。グリースの物理的性状IRIRの結果、新グリースのIRスペクトルと一致しない箇所が確認されました。異種グリースの混入またはグリース名の誤りなどが考えられます。
報告№108-0390 報告№108-0390 | 分析№108-02644 分析№108-02644 | 108-02644 | 分析の結果、摩耗の安定が確認され、ギヤ歯面および転がり軌道面の潤滑状態は正常と判断します。これらのことは、前回に比較して、計数汚染度はランク減少し、SOAP／D-SOAPの鉄濃度にも減少傾向が見られること異常摩耗の早期発見パラメータであるフェログラフィーのIs値がの乗と良好の範囲にあり、摩耗粒子の形態観察の結果、～μm以下の鉄系粒子が多く観察されたこと以上のことから判断しています。計数汚染度は良好と判断します。計数汚染度は良好と判断します。計数汚染度はNAS級と当社推奨の管理限界値のNAS級以内にあり、良好と判断します。重量汚染度は.mg/mlとなっています。重量汚染度は.mg/mlとなっています。機器の潤滑状態機器の潤滑状態は正常と判断します。SOAPの結果は良好です。SOAPの結果、油の添加剤成分であるリン、亜鉛、カルシウムが検出されています。D－SOAPの結果、鉄が検出されています。D－SOAPの結果、摩耗により発生する鉄、油の添加剤成分であるリン、亜鉛、カルシウムが検出されています。フェログラフィーの結果は良好です。異常摩耗の早期発見パラメータであるフェログラフィーのIs値がの乗と良好の範囲にあり、潤滑状態は正常と判断します。
|  | 112-002353 | 結論臨時分析・濾過後の試料油を分析した結果、前回に比較して計数汚染度はNAS級からNAS級にランク低下し、水分、重量汚染度、SOAP/D-SOAPも良好の範囲にありました。
報告№109-09136 報告№112-00660 | 分析№109-001160 分析№112-003046 | 112-003046_date130313 | 潤滑油の劣化は確認されていないものの、粘度が当社推奨の管理限界値を超えていました。IRの結果、新油と使用油のスペクトルパターンはほぼ一致していることから、油種は同じで粘度グレードが異なると思われます。一方、汚染度が高い値であることがわかりました。当該機は分解後および油入替後から今回までの稼働時間が短く、また、提供して頂いた新油が比較的高い汚染状態であることから、実機の汚染度が高い要因は、汚染度がやや高い新油を使用したことに加え、極微小領域から摩耗粒子が発生したためと思われます。減速機異物の噛み込みや金属表面の微小突起により発生する切削摩耗や、潤滑部の油膜が破断して発生する凝着摩耗、そして繰り返し応力を受けて発生する疲労摩耗が見られました。通常、継続運転している設備は、運転開始直後に金属同士がなじむ過程があり、その後正常な油膜が形成されて、問題がなければ安定期に入ります。設備の稼働率が低い場合など、停止期間が長いと潤滑油膜は殆どなくなり、再稼動する際に油膜切れを起こしやすい状態になります。今回観察された摩耗粒子は、このような状況で発生したと推定されます。しかし、これらは極微小域に限られることから、摩耗は正常と判断できます。以上より、減速機は継続使用可能な状態にあると判定します。油名の確認粘度のデータから油種は同じで粘度グレードが違っている可能性があります。油は設備の条件にあった適正な性能のものを使用することが重要であるため、油名を再確認することを推奨します。濾過油中の汚染度が高いことから、摩耗粒子や異物等がギヤ歯面や軌道面に噛み込むことによる摩耗の進行が懸念されるため、濾過を推奨します。定期的な分析および分析周期の検討定期的に分析を実施することにより、データの微小な変化から異常の兆候を早期に発見することが可能となります。今後、寿命予測を行うには、今回データを含め少なくとも回の分析データが必要となります。当該機は、年間稼働率が低いことから、採油の機会を検討するのは難しいところがありますが、あと最低でも回分析を実施し、寿命予測を行うと共に分析周期を検討することを推奨します。減速機の摩耗状態フェログラフィーおよびSOAP-Tのデータから総合的に解析した結果、減速機は健全であり、継続使用可能と評価できますが、引続き減速機の機能が保持されていることを確認するためにも、潤滑油診断による傾向管理が有用と考えます。フェログラフィー【定量分析：Is値】Is値は異常摩耗の早期発見パラメータのつで、摩耗程度を定量化するために用います。今回のIs値はの乗と高い値でした。フェログラフィー【定性分析：摩耗粒子および摩耗形態観察】分析結果から比較的多く観察された摩耗粒子は、以下の通りでした。正常な摩耗粒子・潤滑状態が正常なマイルド摩耗により発生。切削粒子・異物や金属表面の微小突起に起因する切削摩耗により発生。シビア粒子・潤滑状態がやや厳しい凝着摩耗により発生。金属潤滑部が局部的に油膜切れを起していると考えられます。疲労摩耗粒子・繰返し応力を受けて発生。観察された摩耗粒子の中でも切削粒子、シビア粒子は、将来的な摩耗の進行に繋がる可能性を示唆しているため、傾向監視が必要と思われます。減速機で切削摩耗が発生した場合、減速機内部で使用されている転がり軸受が切削摩耗により生じた軌道面の損傷が起点となって、寿命が分の程度に低下することがあることから、切削摩耗には十分注意する必要があります。切削摩耗の発生原因となる混入異物が残留している場合、この異物により切削摩耗が継続して発生する可能性があります。シビア粒子は、凝着摩耗に分類されます。この摩耗粒子は、ギヤ歯面や軌道面で凝着、破断を繰り返し、この過程で生じる移着粒子が成長して摩耗粒子となります。そのため、ギヤ歯面や軌道面では局部的に油膜切れが発生していることを示しています。この状態が継続した場合、摩耗粒子のサイズは徐々に大型化していき、最終的にはギヤ歯面や軸受の損傷に至る場合があります。Iカップリング発光分光分析【SOAP-T】検出された金属元素から、摩耗粒子の発生箇所は、以下のように推定できました。鉄、鉛、銅、クロム、ニッケル、錫、亜鉛・ギヤ、軸受等リン、モリブデン・添加剤カルシウム、バリウム、アルミニウム、ケイ素、ナトリウム・外部混入異物SOAP-Tの結果、亜鉛がppm検出されました。亜鉛を使用した箇所の溶出・摩耗が発生していると思われます。亜鉛メッキ等であった場合、耐食性が低下して腐食に進展することが懸念されます。鉛を使用した箇所の溶出・摩耗SOAP-Tの結果、鉛が検出されました。鉛が検出される要因は、鉛を使用した部分の溶出・摩耗潤滑油の添加剤防錆剤歯当たりの確認で使用する光明丹であることが考えられます。～について検討しました。亜鉛系添加剤を使用している潤滑油で鉛が検出される場合、潤滑系統内でこれらの金属が亜鉛系添加剤の影響により溶出することが知られています。今回の検出は、この溶出と摩耗の双方によるものと考えられます。ご提供頂いたボンノックMの新油データには、鉛が添加剤として含まれていないことから、ではないと思われます。防錆剤は鉛を含んでおり、この防錆剤を塗布している箇所が溶出している可能性があります。点検で組み立て後に歯当たりの検査を実施した場合、光明丹をギヤに塗布して検査することがあります。この光明丹は鉛丹とも呼ばれ、主成分が鉛であることから、この光明丹がギヤに残っており、潤滑油に溶解して検出された可能性があります。上記のであれば問題ないと思われますが、、であれば、防錆剤を塗布した箇所や材質で鉛を使用した箇所を特定する必要があると思われます。バックラッシご提供いただいた減速機に関する情報からハスバ歯車の組み合わせの段減速機構であり、この歯車の構成から接触点箇所のバックラッシを求めました。尚、不明な部分がありましたので、モジュールを、歯幅をmmと仮定しました。ギヤのバックラッシの増加量を求めた結果、接触点箇所でバックラッシの増加量は、最も大きい箇所で約μmと推定されます。バックラッシ増加分の上限値は、メーカにより差異はあるものの、当社の推奨するバックラッシは、一般に推奨されるμmを管理目安にしています。この値に比較して十分に小さい値です。計数汚染度は当社推奨の管理限界値を超えていました。計数汚染度計数汚染度は、NAS級以上と当社推奨の管理限界値NAS級を超えていました。重量汚染度は、.mg/mlでした。光学顕微鏡写真供試油を濾過したフィルタ表面上の夾雑物を光学顕微鏡で観察した結果、茶褐色の粘ちょう物、金属片、鉄錆、砂等が観察されました。粘度は当社推奨の管理限界値を超えていました。粘度新油に対する粘度変化率は+％でした。これは、当社推奨の管理限界値である±％を超えていました。IRで新油と使用油のスペクトルがほぼ一致していることから、同一油名と推測できますが、粘度グレードが違う可能性が考えられます。水分は、.ppmと当社推奨の管理限界値の以下であり、良好と判断します。酸価は、.mgKOH/gと新油値.mgKOH/gに比較して高いものの、IRで油劣化の兆候を示すカルボン酸の吸収ピークが確認されていないことから、良好と判断します。IRIRチャートの結果、新油と使用油のスペクトルパターンはほぼ一致し、また、油劣化の兆候を示すカルボン酸の吸収ピークが確認されていないことから、良好と判断します。
報告№109-09136 報告№112-00091 | 分析№109-001160 分析№112-000253 | 112-000253 | RBOTは当社推奨の管理限界値以上にあるものの、IRの結果で新油に確認されているcm-付近の酸化防止剤の吸収が確認されず、新油と異なるピークが確認されました。IRの結果から異種油の混入または油名が間違っている可能性がありますので、使用油名を再度ご確認下さい。これらのことが確認されなかった場合は、潤滑油は酸化防止剤の減少と判断されますので、今回の採油後に更油を実施していなければ更油を推奨します。粘度、全酸価の各データは良好でした。IRIRの結果で新油に確認されているcm-付近の酸化防止剤の吸収が確認されず、新油と異なるピークが確認されました。RBOTRBOTの結果、minと当社推奨の管理限界値以上にあるものの、酸化防止剤の残存量は.%と低下していました。水分は良好でした。
報告№109-09136 報告№112-00624 | 分析№109-001160 分析№112-002686 | 112-002686 | 潤滑油は継続使用可能な状態にあると判断します。粘度、全酸価、IR、RBOTの各データは良好でした。油の余寿命は、使用油の使用期間または使用時間が不明であったため、ご依頼の油の余寿命に関する検討は行えませんでした。ただし、今回の結果がmin、新油値がminであったことから、酸化防止剤の残存量は％でした。可能であれば、使用期間、あるいは使用時間の情報をご提供下さい。水分は良好でした。
報告№109-09136 報告№112-00721 | 分析№109-001160 分析№112-003303 | 112-003303 | 油の劣化は確認されず、汚染度も良好な範囲にあることから、継続使用可能な状態にあると判断します。軸受は継続使用可能な状態にあると判断します。はフェログラフィーおよびSOAP／D-SOAPの結果から総合的に判断した結果、は良好な状態にあると考えられます。フェログラフィー【定量分析：Is値】Is値は異常摩耗の早期発見パラメータのつで、摩耗粒子を定量化するために用います。Is値は前回に比較してのマイナス乗からマイナス乗と、低い値でした。フェログラフィー【定性分析：摩耗粒子および摩耗形態観察】分析結果から観察された全ての粒子量は少でした。Iカップリング発光分光分析【SOAP/D-SOAP】検出された金属元素から発生箇所を推定すると、以下の通りでした。リン・添加剤カルシウム、ナトリウム・外部混入異物計数汚染度は、前回に比較してNAS級からNAS級にランク低下し、重量汚染度は、.mg/mlから変化はなく、共に当社推奨の管理限界値以下であり、良好でした。．粘度、水分、酸価、IR、RBOTの各データは、前回同様に良好でした。分析結果は良好と判断します。粘度粘度はmm/sと新油値mm/sに比較して、粘度変化率は-％で、当社推奨の管理限界値である±％以内であり、良好と判断します。水分はと当社推奨の管理限界値の以下であり、良好と判断します。酸価は.mgKOH/gと新油値以上にあるものの、IRの結果で油劣化の兆候を示すカルボン酸の吸収が確認されていないことから、良好と判断します。IRIRの結果、油劣化の兆候を示すカルボン酸の吸収ピークが確認されていないことから、良好と判断します。RBOTRBOTはminと当社推奨の管理限界値のmin以上であり、良好と判断します。は良好と判断します。計数汚染度計数汚染度はNAS級と当社推奨の管理限界値のNAS級以下であり、良好と判断します。重量汚染度は.mg/mlと当社推奨の管理限界値のmg/ml以下であり、良好と判断します。は正常と判断します。SOAPSOAPの結果、油の添加剤成分であるリンがppm、外部から混入したと思われるナトリウムがppm検出されました。D-SOAPD-SOAPの結果、外部から混入したと思われるカルシウムが、ナトリウムが検出されました。フェログラフィー異常摩耗の早期発見パラメータであるフェログラフィーのIs値がのマイナス乗と良好の範囲にあり、は良好と判断します。
報告№109-09136 報告№114-00264 | 分析№109-001160 分析№114-000966 | 114-000966 | 分析の結果、は良好の範囲にあるものの、重量汚染度はmg/mlと当社推奨の管理限界値を超えています。油中の汚染物が軸受軌道面に噛み込み摩耗が進行することが懸念されます。軸受は継続使用可能な状態にあると判断します。但し、SOAP/D-SOAPの鉄濃度が比較的高い値で検出されていることから、以下の対策を推奨します。定期的な分析今後の進行が懸念される摩耗の推移を監視するため、定期的な分析実施を推奨します。分析結果異常摩耗の早期発見のパラメータであるフェログラフィーのIs値は、レベルとやや高い値です。また、潤滑部の摩耗が認められたため、定期的に潤滑油分析を実施し、摩耗推移を監視することが有用と考えます。フェログラフィーで観察された代表的な粒子は、以下の通りです。正常な摩耗粒子・潤滑状態が正常なマイルド摩耗により発生。SOAP/D-SOAPの結果、鉄が比較的高い値で検出されていることから、軸受軌道面で摩耗が発生していると推定されます。亜鉛がSOAPでppm、D-SOAPでppm検出されていることから、亜鉛を使用した箇所の溶出・摩耗が発生していると考えられます。発生箇所が亜鉛メッキされた部品であった場合、耐食性が低下して腐食に進展することが懸念されます。計数汚染度は良好の範囲にあるものの、重量汚染度はmg/mlと当社推奨の管理限界値を超えています。フィルタグラムで金属片、鉄錆、砂等が観察されていることから、汚染度が高い要因は、摩耗と外部混入異物の影響と思われます。粘度、水分、酸価、IRの各データは良好です。
報告№108-0227 報告№110-00732 | 分析№108-01664 分析№110-003416 | 110-003416 | 【評価：B＋】Iカップリング発光分光分析供試のギヤ油を分析した結果、検出された金属元素は、油中金属濃度の結果表に示すように、鉄、鉛、銅、リン、亜鉛、カルシウム、アルミニウム、ケイ素、ナトリウム、マグネシウムが検出されました。これらの検出された金属元素から発生箇所を推定すると鉄、鉛、銅・ギヤ・軸受等リン、亜鉛、カルシウム、マグネシウム・オイル添加剤アルミニウム、ケイ素、ナトリウム・外部混入異物であると思われます。このうち、機械部品が摩耗したと思われる元素はのグループです。銅を使用した箇所の溶出・摩耗銅を使用した部分の溶出・摩耗が発生しています。亜鉛系添加剤を使用している潤滑油で銅が検出される場合、潤滑系統内でこれらの金属が亜鉛系添加剤の影響により溶出することが知られています。今回の検出は、この溶出と、摺動面の摩耗との双方によるものと考えられます。今後、別紙鉱油の酸化に対する金属触媒の影響に示すように濃度の増加に伴い酸化速度が速まる可能性があります。フェログラフィー異常摩耗の早期発見パラメータとして摩耗粒子を定量化して評価するフェログラフィーのIs値は、潤滑状態が正常なの乗でした。摩耗粒子の形態で比較的多く観察された粒子は、潤滑状態が正常な場合に発生する摩耗粒子でした。このような摩耗粒子が観察された場合には、潤滑部では正常なマイルド摩耗が発生していることが分かります。【評価：B＋】計数汚染度はやや高い値でした。フィルタ表面の異物観察で鉄錆、砂等が観察されたことから、摩耗と外部混入異物の影響と思われます。【評価：C＋】水分はppmと当社推奨の管理限界値を超えていました。今後、水分の影響で減速機内部に錆が発生し、その影響で摩耗が発生する懸念があります。尚、粘度、全酸価、IRの各データは油名が不明であるため、判定することが出来ませんでした。【評価：C＋】減速機は継続使用可能な状態にあると判断します。トライボ診断では、バックラッシの増加量を分析結果から計算できますので、構造が確認できる図面、ギヤの形式、歯形、モジュール、歯数、歯幅、油入替後の稼働時間ならびに分解点検後の稼働時間をお知らせ下さい。計算結果をご報告いたします。を示す粘度、全酸価、IRの各データは新油データを基準として評価しています。今回は油名が不明であったため判断できませんでしたが、今後評価する場合は、充填用に新油を同時に分析することをご検討下さい。また、水分の影響により金属表面で腐食摩耗が発生し、発生した鉄錆等の粒子が潤滑部に噛み込み摩耗が進行することがありますので、更油或いは部分更油などの方法により相対的に水分濃度を低くすることを推奨します。
報告№106-0209 報告№106-6051 | 分析№106-01157 分析№106-01163 | 106-01163 | 初期試験を実施した結果、潤滑状態は安定し、潤滑油も継続使用可能と判断します。これらのことは、前回に比較して、計数汚染度はランク上昇したものの、良好の範囲にあることSOAP／D-SOAPの鉄及び錫濃度に変化がないこと異常摩耗の早期発見パラメータであるフェログラフィーのIs値がのマイナス乗と良好の範囲にあること以上のことから判断しました。
報告№104-8044 報告№104-0276 | 分析№104-02040 分析№104-02052 | 104-02052 | 前回からの摩耗の進行状況を確認するために分析を実施しました。分析の結果、摩耗は安定していると判断します。これらのことは、前回に比較して、計数汚染度は等級に変化はなく、SOAP／D-SOAPの鉄及び錫濃度に変化がないこと異常摩耗の早期発見パラメータであるフェログラフィーのIs値が、.と良好の範囲にあること以上のことから判断しました。尚、RBOTが前回に比較し、min上昇したのは、新油の補充等の影響が考えられます。今後は、今回のRBOT値によりデータ管理を行います。
報告№109-09136 報告№114-00157 | 分析№109-001160 分析№114-000477 | 114-000477 | 減速機の潤滑状態を知る目的で潤滑油を分析し、油中の金属濃度と摩耗粒子の形態観察を行いました。その結果、光学顕微鏡写真やフェログラフィーでは、油膜破断が原因で発生した数μmからμm程度の摩耗粒子が観察されました。また、油中金属濃度の分析では、鉄、銅、鉛、アンチモン、錫、亜鉛などが検出されており、このことから減速機の歯面とブッシュ、或いはポンプのサイドプレートなどが摩耗している事がわかりました。中でも、比較的高濃度で検出された銅や亜鉛は、ブッシュやスリーブで使用されることが多い金属であることから、減速機内部の銅系金属を使用した箇所が摩耗していると推定されます。現時点での摩耗状態は、金属濃度が比較的低濃度であることと、歯面の異常摩耗で発生する大型の摩耗粒子が観察されていないことから、減速機は継続使用可能な範囲にあると判断できます。但し、今後の摩耗推移を確認するためにも傾向監視を継続することが有効です。特にSOAP-Tで銅がと比較的高濃度で検出されたことから、銅を使用した箇所の今後の摩耗推移に注意が必要です。定期的な分析今後の凝着摩耗の推移を監視するため、定期的な分析実施を推奨します。新油の分析使用油の添加剤成分が不明であることから、今後分析を実施する場合は、使用している新油を同時に分析することをご検討下さい。当該機潤滑油の使用油の再検討摩耗粒子の観察結果から、材質に銅系金属を使用した箇所で摩耗発生していますが、現時点では継続使用可能と判断します。ウォームギヤはすべり速度が大きく潤滑条件が過酷であることから、比較的高粘度の油が使用されます。使用油の粘度が適正でない場合、油膜切れによる摩耗の進行が懸念されます。摩耗は、粘度低下による油膜切れや、極圧性、耐摩耗性が低下している場合に発生することから、適正な粘度の使用を再検討するか、耐摩耗性の高い添加剤が添加された潤滑油への変更などが必要と思われます。異常摩耗の早期発見のパラメータであるIs値はレベルとやや高い値でした。また、潤滑部の摩耗が認められたため、定期的に潤滑油分析を実施し、摩耗推移を監視することが有用と考えます。フェログラフィーで観察された代表的な粒子は、以下の通りです。正常な摩耗粒子・潤滑状態が正常なマイルド摩耗により発生。疲労摩耗粒子・繰返し応力による金属疲労で発生。大型化するとフレーキングの発生が懸念されます。銅を使用した箇所の摩耗SOAP-Tで銅がと比較的高い値で検出されたことから、ブッシュ等、銅を使用した箇所の摩耗が懸念されます。転がり軸受の保持器にも銅が使用されている場合があり、保持器の摩耗が進行すると転動体とのギャップが大きくなると共に振動が増大し、さらなる摩耗の進行につながることが懸念されます。また、ウォームギヤと噛み合うウォームホイールには銅が使用されている場合があります。当該設備のウォームホイールが銅である場合、ウォームホイール歯面の摩耗が懸念されます。亜鉛の検出SOAP-Tで亜鉛が検出されました。新油のデータが当社に無かったことから、潤滑油に亜鉛が添加剤として含まれているか判断ができませんが、仮に亜鉛が添加剤として含まれているとすると、SOAP-Tで検出された亜鉛は、スラッジによるものと考えられます。亜鉛が添加剤として含まれていない場合は、亜鉛を使用した箇所の摩耗が懸念されます。発生箇所が亜鉛メッキされた部品であった場合、耐食性が低下して腐食に進展することが懸念されます。重量汚染度はmg/mlと比較的高い値でした。フィルタ残渣に金属片、粘ちょう物、鉄錆、砂等が観察されていることから、汚染度が高い要因は、摩耗、スラッジ、外部混入異物の影響と思われます。
報告№104-0378 報告№104-8059 | 分析№104-02669 分析№104-02679 | 104-02679 | 潤滑油の分析の結果、油中の鉄濃度から計算した摩耗体積は×の乗mmであることが分かり、ギヤの歯数・歯幅によってはバックラッシが大きくなりはじめている可能性が考えられました。また、観察された摩耗粒子は、接触面の疲労で発生する疲労摩耗粒子と摩擦面が高温になった場合に発生する摩耗粒子がやや多く、減速機構部のギヤ歯面や、ベアリング、ボールネジ部の潤滑部では潤滑状態がやや厳しくなっている事が推定されました。トライボ診断による油中の金属濃度から、ギヤ歯面の摩耗体積を計算し、体積からバックラッシの増加分を計算することができ、今回の分析データや設計値と比較することで減速機の摩耗状況が管理できます。現時点では直ちに異常ではないものの、今後の摩耗傾向を監視する範囲に入っていると思われますので、一定期間経過後に再度分析し、金属濃度や潤滑状態の厳しさが上昇するか、或いはこのまま落ち着くのか傾向監視することを推奨します。以上の方法により減速機の摩耗状況を管理するためには、定期的に分析を実施するとともに、ギヤのモジュール、歯幅、歯数等が必要となりますので、これらの内容をご提供下さい。尚、を示す粘度、水分、全酸価、RBOT、IRの各データが良好であることから、この油は継続使用可能と判断します。
報告№109-09136 報告№110-00719 | 分析№109-001160 分析№110-003333 | 110-003333 | は良好でした。但し、SOAPの結果、油の添加剤成分として含まれるリン、バリウムが検出されました。使用油であるダフニータービンには、これらの添加剤は含まれていないことから、異種油が混入したか、或いは、油名が違う可能性があります。汚染状態は良好でした。IRIRの結果、新油と異なるピークが確認されました。異種油が混入したか、或いは、油名が違う可能性があります。RBOTRBOTの結果、minと新油値のminに比較してmin減少していました。本試料をこのまま継続使用した場合、この減少傾向から限界値に到達するのは、別紙図RBOTの減少傾向に示すように年月と推定されました。今後、酸化防止剤が減少することで、基油の劣化に進展することが懸念されます。異種油混入の可能性が考えられることから、油名の再確認が必要です。尚、軸受は続使用可能な状態にあると判断します。SOAPで新油に含まれていないリンとバリウムが検出され、IRでも新油と異なるピークが確認されました。さらにRBOTが新油に比較して低い値を示していることから、異種油の混入、または油名の相違の可能性がありますので、異種油混入の有無と油名を再確認することを推奨します。
報告№107-8000 報告№107-8000 | 分析№107-00409 分析№107-00409 | 107-00409 | トライボ診断の結果、泡立ち試験を除く項目は良好でした。泡立ち試験の結果は、-でした。これは、今回の採油量が少なく分析に必要な油量が確保できなかったため参考値ですが、新油値が-であり、使用油の結果は、これと同レベルにあることから消泡性能は、新油と比較して大きな変化はなかったと考えられました。一方、摩耗粒子の形態観察の結果、ギヤ歯面の疲労摩耗で発生したと推定されるμmサイズの摩耗粒子が観察されました。ギヤボックスの油系統にはインラインフィルタとオフラインフィルタがあり、μmサイズ以上の粒子の大部分は捕捉されていると考えられます。それにもかかわらず、μmの摩耗粒子が確認されており、ギヤ歯面ではやや厳しい潤滑状態が発生している可能性があると思われました。油中摩耗粒子は、インラインフィルタやオフラインフィルタに捕捉され、異常な摩耗状態が発生したとしても正常な潤滑状態にあると誤認してしまう可能性が考えられます。これを避けるため、今後の診断に当たっては、これまでの採油箇所に加え、インラインフィルタやオフラインフィルタの捕捉物も分析し、その結果から潤滑状態を評価することを推奨します。尚、フィルタ捕捉物の分析を実施する際には、フィルタ流量、フィルタ使用時間などの追加情報が必要です。是非ご提供下さい。泡立ち試験の結果、採油量が少なく、泡立ち試験に必要な油量が確保できなかったため、参考値と考える必要があるものの、新油と同レベルにありました。粘度は良好。粘度はmm/sと新油値.mm/sに比較して、粘度変化率は-.％で、当社推奨の管理限界値である±％以内にあり、良好と判断する。粘度はmm/sでした。粘度はmm/sでした。粘度指数はでした。粘度指数はでした。泡立ち試験は-でした。泡立ち試験は-と新油と同レベルにあり、消泡性能が新油と同レベルにあることが確認されました。尚、試料油量が少量であったため、参考値として下さい。水分は良好。水分は.ppmと当社推奨の管理限界値の以下であり、良好と判断する。全酸価は良好。全酸価は.mgKOH/gと新油値.mgKOH/g以下にあり、良好と判断する。機器の潤滑状態摩耗粒子の形態観察の結果、ギヤ歯面の疲労摩耗により発生したと推定されるμmサイズの摩耗粒子が観察されました。μmサイズの疲労摩耗粒子が観察されました。異常摩耗の早期発見パラメータである潤滑状態指数がの乗と正常な範囲にあるものの、摩耗粒子の形態観察の結果でギヤ歯面の疲労摩耗により発生したμmサイズの摩耗粒子が観察されました。
報告№109-09136 報告№111-00112 | 分析№109-001160 分析№111-000587 | 111-000587 | 軸受は継続使用可能な状態にあると判断します。機器の磨耗状態前回に比較してSOAP／D－SOAPの結果で、鉄および錫濃度に大きな変化はなく、異常摩耗の早期発見パラメータであるフェログラフィーのIs値が-.と良好でした。前回に比較して計数汚染度はNAS級から等級に変化はなく、良好でした。分析結果は良好と判断します。計数汚染度計数汚染度はNAS級と当社推奨の管理限界値のNAS級以内にあり、良好と判断します。重量汚染度は.mg/mlと当社推奨の管理限界値のmg/ml以内にあり、良好と判断します。機器の潤滑状態機器の潤滑状態は正常と判断します。SOAPSOAPの結果、油の添加剤成分であるリンが検出されました。摩耗により発生する鉄および錫は検出されていないことから、良好と判断します。D－SOAPD－SOAPの結果、摩耗により発生する錫が僅かに検出されました。フェログラフィー異常摩耗の早期発見パラメータであるフェログラフィーのIs値が-.と良好の範囲にあり、潤滑状態は正常と判断します。
報告№108-5107 報告№108-5107 | 分析№108-03313 分析№108-03314 | 108-03314 | 今回の採油は、主機停止中に実施しているため、粒子沈降の影響を考慮する必要があります。粒子の沈降は、採油時の油温や粒子サイズにより相違があります。例えば、μmの鉄系摩耗粒子であれば、油温がで時間に時間にm、の油温では.m程度となります。このように、油温とサイズにより沈降速度は変化しますので、採油は極力この影響を少なくして実施することが重要で、油中粒子が均一な分散状態で実施するのが最良です。精点Aを実施した結果、全ての分析データが良好の範囲にありました。そのため、採油条件が適正であれば、潤滑状態は正常と判断できます。可能であれば、主機運転中の採油条件で再度採油を実施されることを推奨します。潤滑油の基本特性潤滑油の基本特性は、良好の範囲にあることから継続使用可能と判断します。
報告№109-09136 報告№113-00467 | 分析№109-001160 分析№113-001954 | 113-001954 | 軸受は継続使用可能な状態にあると判断します。但し、今後の摩耗進行の有無を確認するためにも傾向監視を継続することが有効です。定期的な分析今後懸念される凝着摩耗、疲労摩耗の進行を監視するため、定期的に分析を実施することを推奨します。は、フェログラフィーおよびSOAP/D-SOAPの結果から総合的に判断した結果、継続使用は可能ですが、今後の機器の機能を確認するためにも傾向管理が有用と考えます。フェログラフィー【定量分析：Is値】Is値は異常摩耗の早期発見パラメータのつで、摩耗粒子を定量化するために用います。前回に比較してIs値はの乗から乗に低下し、低い値でした。フェログラフィー【定性分析：摩耗粒子および摩耗形態観察】分析結果から観察された代表的な粒子は、以下の通りでした。正常な摩耗粒子・潤滑状態が正常なマイルド摩耗により発生。シビア粒子・潤滑状態がやや厳しい凝着摩耗により発生。金属潤滑部が局部的に油膜切れを起していると考えられます。疲労摩耗粒子・繰返し応力を受けて発生。観察された摩耗粒子の中でもシビア粒子は、将来的に異常摩耗へ進展する可能性を示唆しているため、傾向監視が必要と思われます。詳細は、別紙傾向監視が必要な摩耗粒子をご覧ください。Iカップリング発光分光分析【SOAP/D-SOAP】検出された金属元素から発生箇所を推定すると、以下の通りでした。鉄、銅、ニッケル、錫、亜鉛・軸受等リン・添加剤カルシウム、アルミニウム、ナトリウム、マグネシウム・外部混入異物前回に比較して計数汚染度はNAS級からNAS級にランク低下し、良好でした。
報告№107-0467 | 分析№107-02688 | 107-02688 | 前回トライボ診断からの摩耗進行状況を確認する。分析の結果、僅かですが軸受メタルの摩耗の進行が確認されました。今後、さらに摩耗が進行することが懸念されるため、ヶ月後に分析を実施し、摩耗の進行状況を確認することを推奨します。これらのことは、前回に比較して、異常摩耗の早期発見パラメータであるフェログラフィーのIs値がの乗と変化がないもののD－SOAPでスラストランナーの主成分である鉄およびスラスト軸受の主成分である錫濃度が僅かに増加したこと以上のことから判断しました。尚、今後の管理は、スラスト軸受の摩耗深さをパラメータとして管理する必要があるため、次回分析時には今回提出していただきましたトライボ診断仕様確認書の設備情報および機械要素情報に関する情報をご提供いただきますよう、お願いいたします。
報告№104-0294 報告№104-0306 | 分析№104-02199 分析№104-02246 | 104-02246 | トライボ診断により、機器軸受の潤滑状態、潤滑油の劣化状態を診断することを目的としました。分析の結果、すべり軸受の摩耗が確認されたものの、継続使用可能な範囲にあると判断します。これらのことは、D-SOAPで錫が検出されたものの、低濃度であることフェログラフィーの結果、異常摩耗の早期発見パラメータであるIs値がのマイナス乗と良好の範囲にあること計数汚染度がNAS級と良好の範囲にあること以上のことから判断しました。
報告№108-6013 報告№108-7503 | 分析№108-00576 分析№108-00624 | 108-00624 | 初期試験を実施した結果、摩耗の安定が確認され、潤滑油も継続使用可能と判断します。これらのことは、前回に比較して、計数汚染度はランク減少し、SOAP／D-SOAPの鉄および錫濃度に変化がないこと異常摩耗の早期発見パラメータであるフェログラフィーのIs値がのマイナス乗と良好の範囲にあること以上のことから判断しました。
報告№103-0194 | 分析№103-01699 | 103-01699 | 分析の結果、本機器は継続使用可能な状態にあると判断します。このことは、異常摩耗の早期発見パラメータであるIs値がのマイナス乗と正常な潤滑範囲にあること観察されている摩耗粒子がマイルド摩耗と呼ぶ、良好な潤滑状態の範囲で発生する摩耗粒子の形態であること検出されたギヤの主成分である鉄がと極微量であり、また、この鉄分がギヤ歯面から発生した鉄分であると仮定し、摩耗の発生が第段まがりばかさ歯車に集中したとしても、その摩耗深さがμm程度と推定できることこれらのことから、歯面の摩耗状況は良好の範囲にあると判断しました。尚、を示す粘度、水分、全酸価、IRの各データが全て良好であることから、この油は継続使用可能な状態にあると判断します。
報告№109-09136 報告№109-09151 既報では、軸受の交換を推奨した４号ロール№３のＩｓ値は１０の８乗でしたが、本軸受はこの値に比較して６桁低い１０の２乗であり、軸受としては継続使用可能な範囲にあると考えられます。 | 分析№109-001160 分析№109-001257 | 109-001257 | トライボ診断を実施し、汚染度、潤滑状態を確認する。採油について今回の採油は、対象設備停止中にドレンプラグから実施しているため、別紙油中粒子の沈降の影響に示すように、沈降の影響を受けて分析データが高濃度に出る可能性があります。今回の分析は、以上のことを踏まえて結果を検討します。軸受の潤滑状態分析の結果、観察された摩耗粒子の多くは、前回同様にフレッティングにより発生する赤錆でした。これらの摩耗粒子を数値化し異常摩耗の早期発見パラメータのIs値として求めたところ、その値はの乗とやや高いことが分かりました。但し、SOAP／D－SOAPの鉄濃度が増加し、フレッティングにより発生した赤錆がやや多く観察されており、今後、これらの赤錆が軸受軌道面に噛み込み、噛み込み傷が起点となって転がり軸受の寿命の指標となるフレーキングに進展することが懸念されるため、定期的に分析を実施し、摩耗の進行状態を監視しながら、使用されることを推奨します。計数汚染度がNAS級と当社推奨の管理限界値に到達し、重量汚染度がmg/mlと汚染されています。
報告№109-09136 報告№111-00006 | 分析№109-001160 分析№111-000010 | 111-000010 | は、油の粘度変化率、油中のスラッジの発生量などを判断パラメータに、粘度、全酸価、IR、RBOTで評価します。分析の結果、油の粘性を示す粘度は、新油値のmm/sに比較して粘度変化率が-.％のmm/sとほぼ変化はなく、また油中のスラッジの発生量を示す全酸価は、新油値の.mgKOH/gに対して.mgKOH/gでほぼ変化が見られず劣化は確認されていない。さらにはIRの結果でも油が劣化した場合に発生するカルボン酸の発生も確認されず、酸化防止剤の残存量を示すRBOTは、限界値minに比較して、十分に残量があるminであった。以上のように、の健全性を示す各パラメータは全て良好であり、潤滑油の劣化は確認されませんでした。尚、別紙RBOTの減少傾向から油の余寿命を求めた結果、本試料は直近の更油から起算して稼働日数が年月まで使用可能であることが分かります。油中の水分を計測した結果、水分はppmと新油と同等であり、継続使用可能な状態にあることが確認されました。潤滑油は継続使用可能な状態にあると判断します。
報告№109-09136 報告№110-00686 | 分析№109-001160 分析№110-003203 | 110-003203 | 前回に比較してSOAP／D－SOAPの結果で、鉄および錫濃度に変化はなく、異常摩耗の早期発見パラメータであるフェログラフィーのIs値がのマイナス乗と良好でした。前回に比較して計数汚染度はNAS級からNAS級にランク減少し、良好でした。前回同様に粘度、水分、全酸価、IR、RBOTの各データは良好でした。分析結果は良好と判断します。粘度粘度はmm/sと新油値mm/sに比較して、粘度変化率は-.％で、当社推奨の管理限界値である±％以内にあり、良好と判断します。水分はppmと当社推奨の管理限界値の以下であり、良好と判断します。全酸価全酸価は.mgKOH/gと新油値.mgKOH/gに比較して変化はなく、良好と判断します。IRIRの結果、油劣化の兆候を示すカルボン酸の吸収が確認されていないことから、良好と判断します。RBOTRBOTはminと当社推奨の管理限界値のmin以上であり、良好と判断します。は良好と判断します。計数汚染度計数汚染度はNAS級と当社推奨の管理限界値のNAS級以内であり、良好と判断します。重量汚染度は.mg/mlと当社推奨の管理限界値のmg/ml以内であり、良好と判断します。機器の潤滑状態機器の潤滑状態は正常と判断します。SOAPSOAPの結果、油の添加剤成分であるリンがppm、バリウムがppm、外部から混入したと思われるケイ素がppm検出されました。軸受の摩耗を示す錫が検出されていないことから、良好と判断します。D－SOAPD－SOAPの結果、外部から混入したと思われるカルシウム、ナトリウムが共に検出されました。軸受の摩耗を示す錫が検出されていないことから、良好と判断します。フェログラフィー異常摩耗の早期発見パラメータであるフェログラフィーのIs値がのマイナス乗と良好の範囲にあり、潤滑状態は正常と判断します。潤滑油および軸受は継続使用可能な状態にあると判断します。
報告№109-09643 報告№109-09643 | 分析№109-003867 分析№109-003867 | 109-003867 | ・水分はppmと当社推奨の管理限界値を超えていました。・摩耗状態油中金属分析の結果、潤滑油中から鉄が検出されました。この鉄は、粒子の観察結果から鉄錆であることがわかりました。外部から混入したと思われる砂等も比較的多く観察されました。観察された摩耗粒子の材質と形態を、SEM・XMAで詳細に観察した結果、酸素、鉄を含む粒子が観察されました。これらのことから、潤滑油系統内部の鉄系材料を使用した部分で錆が発生していることが分かりました。・汚染度計数汚染度は水分の影響でセンサーエラーを起こし、測定不能でした。重量汚染度はmg/mlと当社推奨の管理限界値を超えていました。フィルタ表面の異物観察で鉄錆、砂等が観察され、D－SOAPで油の添加剤成分であるバリウムが比較的多く検出されたことから、汚染度が高い要因は、外部混入物と油の添加剤成分の析出の影響と思われます。潤滑油および軸受は継続使用可能な状態にあると判断しますが、以下の対策が必要です。油槽内では、腐食摩耗により発生した鉄錆等が多く、更油を実施しただけでは、これらの鉄錆は除去されていないと思われます。仮に油槽内に残留していた場合、鉄錆等が軸受摺動面に噛み込み摩耗が進行することが懸念されるため、更油後は年に回程度の割合で定期的に再度分析を実施し、汚染度および潤滑状態を確認されることを推奨します。水分は当社推奨の管理限界値を超えていました。粘度粘度はmm/sと新油値mm/sに比較して、粘度変化率は-％で、当社推奨の管理限界値である±％以内にあり、良好と判断します。水分はppmと当社推奨の管理限界値のを越えていました。全酸価全酸価は.mgKOH/gと新油値.mgKOH/gに比較して高いものの、IRの結果、油劣化の兆候を示すカルボン酸の吸収が確認されなかったことから、良好と判断します。IRIRの結果、油劣化の兆候を示すカルボン酸の吸収が確認されていないことから、良好と判断します。RBOTRBOTはminと当社推奨の管理限界値のmin以上であり、良好と判断します。計数汚染度は水分の影響でセンサーエラーを起こし、測定不能でした。重量汚染度は当社推奨の管理限界値を超えていました。計数汚染度計数汚染度は水分の影響でセンサーエラーを起こし、測定不能でした。重量汚染度はmg/mlと当社推奨の管理限界値のmg/mlと当社推奨の管理限界値を超えていました。機器の潤滑状態D－SOAPの結果、軸受の摩耗を示す錫が検出されました。摩耗粒子の形態観察の結果、腐食摩耗により発生した鉄錆、外部から混入したと思われる砂等が比較的多く観察されました。SOAPSOAPの結果、鉄がppm、油の添加剤成分であるバリウムがppm検出されました。D－SOAPD－SOAPの結果、鉄が.、鉛が、軸受の摩耗を示す錫が、油の添加剤成分であるバリウムが.ppm、外部から混入したと思われるカルシウムが、ナトリウムが検出されました。フェログラフィー異常摩耗の早期発見パラメータであるフェログラフィーのIs値がの乗とやや高く、摩耗粒子の形態観察の結果、腐食摩耗により発生した鉄錆、外部から混入したと思われる砂等が比較的多く観察されました。SEM・XMA摩耗粒子診断で観察された粒子をSEM・XMAで詳細に観察した結果、酸素、鉄を含む粒子が観察されました。
報告№109-09136 報告№111-00144 | 分析№109-001160 分析№111-000714 | 111-000714 | 潤滑油は継続使用可能な状態にあると判断します。粘度、全酸価、IR、RBOTの各データは良好でした。尚、別紙RBOTの減少傾向から油の余寿命を求めた結果、本試料は直近の更油から起算して稼働日数が年月まで使用可能であることが分かります。水分は良好でした。
報告№107-0287 報告№107-0346 | 分析№107-01519 分析№107-01822 | 107-01822 | 濾過前の試料油を分析した結果、摩耗粒子形態観察で金属接触が厳しい場合に発生するシビア粒子、摩擦熱が高い場合に発生する球状粒子、外部から混入したと思われる鉄錆、砂がやや多く観察されました。観察された摩耗粒子の中でも球状粒子は、異常摩耗の兆候を示す形態のパラメータで、この摩耗粒子が発生する場合、潤滑状態に注意が必要です。球状粒子の発生原因は、一般に、）溶接工事、溶接作業などによる溶接スパッタの混入）電食による発生）厳しい金属接触による摩耗が考えられます。球状粒子の発生原因が、）の溶接スパッタの混入であれば、今後増加しないと思われますが、）、）が考えられる場合は、原因を取り除かなければ球状粒子は増加すると考えられます。これらの障害発生に対する弊害を勘案の上、予防処置として運転再開後ヶ月以内に再度分析を実施し、この球状粒子の増加の有無を確認されることを推奨します。尚、念のため、主機の起動時、停止時の温度チャートから軸受温度に微妙な変化がないかを確認されることを併せて推奨します。
報告№108-5007 報告№108-5007 | 分析№108-00468 分析№108-00468 | 108-00468 | 、汚染度、軸受の潤滑状態を確認する。分析の結果、計数汚染度がNAS級と当社推奨の管理限界値に到達し、また、異常摩耗の早期発見パラメータであるフェログラフィーのIs値が高いの乗でした。摩耗粒子の形態観察の結果、μm未満の鉄系摩耗粒子が多く観察され、フィルタ表面の異物を観察した結果、鉄錆、砂等が観察されました。更にSOAP／D－SOAPで鉄が検出されたことから、汚染度が高い要因は、摩耗と採油の影響と考えられました。今回の採油は機器停止中にブロー弁から採油を実施しているため、これらの異物は、ブロー弁配管内部に残留していた汚染物が検出された可能性が高いと思われます。但し、観察された摩耗粒子は、シリンダ内壁やポンプ内部等で発生した摩耗粒子が多く観察され、今後バルブ類の動作障害やフィルタおよびストレーナの目詰まりが発生することが懸念されるため、濾過を実施することを推奨します。一方、を示す粘度、水分、全酸価、IRの各データは良好の範囲にあることから、この油は継続使用可能と判断します。尚、上述しましたように、今回の採油は停止中の採油であるため、運転中の採油に比較して汚染度は高目に出ている可能性があります。次回採油のタイミングは、粒子の沈降の影響を極力抑え、油中粒子が均一な分散状態に近い状態で採油が実施できるように、対象設備の運転中、または停止直後に採油を実施されることを推奨します。は良好と判断します。粘度は良好と判断します。粘度は.mm/sと新油値mm/sに比較して、粘度変化率は-％で、当社推奨の管理限界値である±％以内にあり、良好と判断します。水分は良好と判断します。水分はと当社推奨の管理限界値の以下であり、良好と判断します。全酸価は良好と判断します。全酸価は.mgKOH/gと新油値.mgKOH/gに比較して変化はなく、良好と判断します。IRの結果、良好と判断します。IRの結果、油劣化の兆候を示すカルボン酸の吸収が確認されていないことから、良好と判断します。RBOTの結果、良好と判断します。RBOTはminと当社推奨の管理限界値のmin以上であり、良好と判断します。計数汚染度は当社推奨の管理限界値に到達していました。計数汚染度は管理限界値に到達していました。計数汚染度はNAS級と当社推奨の管理限界値のNAS級に到達していました。重量汚染度は良好と判断します。重量汚染度は.mg/mlと当社推奨の管理限界値のmg/ml以内であり、良好と判断します。機器の潤滑状態異常摩耗の早期発見パラメータであるフェログラフィーのIs値がの乗と高く、摩耗粒子の形態観察の結果、μm未満の鉄系摩耗粒子が多く観察されました。SOAPの結果、鉄が多く検出されました。SOAPの結果、鉄、油の添加剤成分であるリンが検出されました。D－SOAPの結果、鉄が多く検出されました。D－SOAPの結果、鉄、油の添加剤成分であるリン、外部から混入したと思われるカルシウムが検出されました。フェログラフィーの結果、μm未満の鉄系摩耗粒子が多く観察されました。異常摩耗の早期発見パラメータであるフェログラフィーのIs値がの乗と高く、摩耗粒子の形態観察の結果、μm未満の鉄系摩耗粒子が多く観察されました。
報告№109-09136 報告№109-09549 | 分析№109-001160 分析№109-003442 | 109-003442 | ・汚染度計数汚染度がNAS級とやや高く、重量汚染度がmg/mlと当社推奨の管理限界値を超えていました。フィルタ表面の異物観察で金属片、鉄錆、砂等が観察されたことから、汚染度が高い要因は、外部混入異物の影響と思われます。・粘度、水分、全酸価、IR、RBOTの各データは良好でした。潤滑油および軸受は継続使用可能な状態にあるものの、以下の対策が必要です。油槽内を清掃されることを推奨します。
報告№109-09578 報告№109-09578 | 分析№109-003565 分析№109-003565 | 109-003565 | ・摩耗状態油中金属分析の結果、潤滑油中から鉄が検出されました。この鉄は、粒子の観察結果から異物の噛み込みなどで発生する切削粒子であることがわかりました。潤滑部で発生している摩耗形態は切削摩耗であることが分かりました。観察された摩耗粒子の材質と形態を、SEM・XMAで詳細に観察した結果、鉄、クロム、マンガンを含む粒子が多いことから、摩耗の発生箇所は転がり軸受軌道面であると推定されます。異常摩耗の早期発見パラメータであるフェログラフィーのIs値がのマイナス乗と良好の範囲にあり、且つ、転がり軸受寿命の指標としている摩耗粒子が観察されなかったことからフレーキングは発生していないと判断できます。但し、転がり軸受内に切削摩耗が発生している場合、軸受の寿命が分の程度に低下することが知られており、定期的なトライボ診断による状態監視が必要と考えます。また、切削摩耗発生の原因となる混入異物が残留している場合、この異物により切削摩耗が継続して発生する可能性があります。・ケイ素の検出ケイ素がppm検出されました。一般に、潤滑油中からケイ素が検出された場合の原因として、油の消泡剤として使用されるシリコン系の添加剤が検出されるフェログラフィーおよびフィルタ表面の異物観察で砂が多く観察され、これが検出されるシリコングリースをシール部に塗布している場合、このシリコングリースが潤滑油に混入して検出されるなどが挙げられますが、今回の原因は、フィルタで砂が観察されたことから、の可能性が考えられます。およびについては、分析結果では確認することが出来ませんので、これに関する情報をご提供下さい。・汚染度水分、汚染粒子数、汚染度物重量の各データは良好でした。・粘度、全酸価、酸化安定度、有機物・有機化合物の各データは良好でした。潤滑油および軸受は継続使用可能な状態にありますが、今後は障害予防を目的に以下の対策を推奨します。切削摩耗の進行を監視するために、定期的に分析を実施し、摩耗の進行状況を確認されることを推奨します。次回分析の時期を理論的に求めたところ、最短で約時間となります。この時間は、油中汚染物が均一になるために必要とする時間であり、この時間を経過すれば、再分析の結果から状態の傾向を確認することが可能となりますので、これを参考に次回分析時期を検討されることを提案します。特性低下特性低下に係るパラメータの分析結果は良好と判断します。粘度粘度はmm/sと新油値mm/sに対する粘度変化率は-％で、当社推奨の管理限界値である±％以内にあり、良好と判断します。全酸価添加タービン油については、当社では管理限界値を設定しておらず、新油分析値との比較及び他の分析項目の結果より全酸価の状態判断を行います。その結果、全酸価は.mgKOH/gと新油値.mgKOH/g以内にあり、良好と判断します。酸化安定度酸化安定度はminであり、当社推奨の管理限界値のmin以上にあり、良好と判断します。有機物・有機化合物有機物・有機化合物は、IRチャートによる新油分析値との比較の結果、cm-付近に劣化の兆候を示すカルボン酸の吸収が確認されていないことから、良好と判断します。汚染に係るパラメータの分析結果は良好と判断します。水分は.ppmであり、当社推奨の管理限界値の以下であることから、良好と判断します。汚染粒子数はNAS級であり、当社推奨の管理限界値のNAS級以内であることから、良好と判断します。汚染度物重量は.mg/mlであり、当社推奨の管理限界値のmg/ml以内であることから、良好と判断します。摩耗フェログラフィーによる摩耗粒子の観察の結果、異物の噛み込みなどで発生する切削粒子が比較的多く観察されました。異常摩耗の早期発見パラメータであるフェログラフィーのIs値がのマイナス乗と当社基準値と比較して良好の範囲にあるものの、摩耗粒子の形態観察の結果、異物の噛み込みなどで発生する切削粒子が比較的多く観察されました。電子顕微鏡写真・X線マイクロアナライザー摩耗粒子診断で観察された粒子を電子顕微鏡写真・X線マイクロアナライザーで詳細に観察した結果、鉄、クロム、マンガンを含む粒子が観察されました。金属濃度SOAP法により金属濃度を測定した結果、外部から混入したと思われるケイ素が検出されました。金属濃度酸溶解法により金属濃度を測定した結果、鉄が僅かに検出されましたが、良好と判断します。
報告№108-0227 報告№110-00097 | 分析№108-01664 分析№110-000373 | 110-000373 | ・摩耗状態前回に比較してSOAP／D－SOAPの鉄濃度に大きな変化はなく、異常摩耗の早期発見パラメータであるフェログラフィーのIs値がのマイナス乗と良好でした。・汚染度前回に比較して計数汚染度はNAS級からNAS級にランク減少し、良好でした。結論軸受は継続使用可能な状態にあると判断します。は良好と判断します。計数汚染度計数汚染度はNAS級と当社推奨の管理限界値のNAS級以内にあり、良好と判断します。重量汚染度は.mg/mlと当社推奨の管理限界値のmg/ml以内にあり、良好と判断します。機器の潤滑状態機器の潤滑状態は正常と判断します。SOAPSOAPの結果、油の添加剤成分であるリンが検出されました。摩耗により発生する鉄が検出されていないことから、良好と判断します。D－SOAPD－SOAPの結果、摩耗により発生する鉄が検出されていないことから、良好と判断します。フェログラフィーフェログラフィーの結果、異常摩耗の早期発見パラメータであるIs値がのマイナス乗と良好の範囲にあり、潤滑状態は正常と判断します。
報告№102-8069 | 分析№102-01170 | 102-01170 | 今回、主軸に錆の発生が見られたため、タービン油に異常がないかを確認することを目的として精点Aを実施しました。分析の結果、水分、計数汚染度、フェログラフィーを除く項目は良好でした。水分が、ppmと当社推奨の管理限界値を大きく超えており、主軸に錆が発生した原因は、多量の水分混入の影響によるものと考えられました。一方、フェログラフィーの結果、摩耗過酷度を示すIs値がの乗と高い値でした。摩耗粒子形態観察の結果、金属表面の微小突起、異物の噛み込みにより発生する切削粒子、金属接触が厳しい場合に発生するシビア粒子、球状粒子、外部から混入した砂、鉄錆等の異物が多く見られることから、Is値が高い要因は、これらの摩耗粒子、外部から混入した異物によるものと考えられました。今後、これらの摩耗粒子及び異物が軸受摺動面に噛み込み摩耗を進行させる場合があるため、ヶ月以内に精点Bを実施されると共に、早急に水分除去、又は、更油を実施されることを推奨します。又、水分除去又は更油後は、水分濃度を確認されることを併せて推奨します。尚、計数汚染度は、水分の影響でセンサーエラーを起こし測定不能でした。
報告№109-09136 報告№111-00666 | 分析№109-001160 分析№111-003356 | 111-003356 | トライボロジーを活用した設備診断法による結果、潤滑油および減速機は継続使用可能な状態にあると判断します。今後も定期的なトライボロジーを活用した設備診断法によるCBMの実施を推奨します。定期的な分析摩耗の進行を監視するため、定期的に分析を実施し、摩耗の進行状況を確認することを推奨します。バックラッシによる評価トライボロジーを活用した設備診断法では、バックラッシの増加量を分析結果から計算できますので、構造が確認できる図面、ギヤの形式、歯形、モジュール、歯数、歯幅、油入替後の稼働時間ならびに分解点検後の稼働時間をお知らせ下さい。計算結果をご報告いたします。フェログラフィー異常摩耗の早期発見パラメータとして摩耗粒子を定量化して評価するフェログラフィーのIs値は、潤滑状態が正常なの乗でした。摩耗粒子の形態で比較的多く観察された粒子は、潤滑状態が正常な場合に発生する摩耗粒子外部から混入したと思われる樹脂等でした。これらの摩耗粒子が観察された場合、潤滑部で発生している摩耗形態は、正常なマイルド摩耗であることが分かります。Iカップリング発光分光分析供試の潤滑油を分析した結果、検出された金属元素は、SOAP-Tの結果表に示すように、鉄、リン、亜鉛、カルシウム、アルミニウム、ナトリウム、ホウ素、モリブデンでした。検出されたこれらの金属元素から発生箇所を推定すると鉄、亜鉛・ギヤ・軸受等リン、モリブデン・オイル添加剤カルシウム、アルミニウム、ナトリウム、ホウ素・外部混入異物であると思われます。このうち、機械部品が摩耗したと思われる元素はのグループです。計数汚染度はやや高い値でした。フィルタ表面の異物観察で表面が茶褐色で金属片、鉄錆、砂等が観察されたことから、汚染度が高い要因は、摩耗とスラッジ、そして外部混入異物の影響と思われます。粘度、水分、酸価、IRの各データは良好でした。
報告№109-09094 報告№110-00147 | 分析№109-000914 分析№110-000570 | 110-000570 | 有機物・有機化合物で検出されたピークには新油と異なるピークが検出されました。尚、RBOTがminと新油値のminに比較してmin減少していました。このまま継続使用した場合、この減少傾向から限界値に到達するのは、別紙図RBOTの減少傾向に示すように年月と推定されました。残りの継続使用期間は、約年ヶ月であると予測されます。潤滑油は継続使用可能な状態にあるものの、以下の対策が必要です。油名が違うか、或いは、異種油が混入した可能性が考えられますので、油名、異種油の混入の可能性を確認する必要があります。≪状態監視とパラメータ≫分析の目的および各分析のパラメータは以下の通りです。特性低下目的：油の分析結果から、や劣化傾向ならびに添加剤の消耗程度、残存寿命などを確認する。粘度JISK全酸価JISK赤外線吸収スペクトルJISK酸化安定度試験JISK汚染目的：油の分析結果から、砂塵あるいは水・異種油などによるや、異物混入の有無を確認する。水分JISK計数汚染度JISB重量汚染度JISB光学顕微鏡観察摩耗目的：油中の摩耗粒子を分析する事により、回転・摺動部の潤滑状態、摩耗劣化の程度、余寿命などを解析する。摩耗診断電子顕微鏡観察JISKX線マイクロアナリシス油中金属濃度）JISK≪分析結果≫特性低下粘度：良好粘度値mm/sの新油値mm/sに対する変化率は+.％であり、当社推奨の管理限界値±％以内に留まっています。全酸価：良好全酸価.mgKOH/gは新油値の.mgKOH/gに比較し高くはあるものの、有機物・有機化合物試験の結果で油劣化の兆候を示すカルボン酸の吸収が見られないことから問題は無いと判断します。赤外線吸収スペクトル：良好酸化安定度試験：良好酸化安定度試験の結果、数値minは当社推奨の管理限界値min以上に留まっており、現時点での使用は可能と判断します。汚染水分：良好水分値ppmは当社推奨の管理限界値以内に留まっています。計数汚染度：今回は実施していません。重量汚染度：今回は実施していません。光学顕微鏡観察：今回は実施していません。摩耗摩耗診断電子顕微鏡観察・X線マイクロアナリシス：今回は実施していません。油中金属濃度：今回は実施していません。
報告№107-0366 報告№109-09434 | 分析№107-01900 分析№109-002738 | 109-002738 | 濾過前の試料油を分析した結果、前回に比較して重量汚染度がmg/mlから.mg/mlに減少しているものの、やや不良領域にありました。重量汚染度が高い要因は、D－SOAPで油の添加剤成分であるバリウムが前回のからに微増し、フィルタ表面の異物観察で粘ちょう物が確認されたことから、このバリウムがスラッジ化したためと考えられます。また、このスラッジはバルブ類の動作障害の原因となることが知られています。バルブ類の動作障害の発生を予防するため、スラッジを無害化する当社製清浄分散剤TS－の投与と濾過を実施されることを推奨します。
報告№109-09136 報告№110-00403 | 分析№109-001160 分析№110-001846 | 110-001846 | 摩耗状態SOAP／D－SOAPの結果で、鉄濃度は検出されず、異常摩耗の早期発見パラメータであるフェログラフィーのIs値がのマイナス乗と良好でした。汚染度計数汚染度、重量汚染度は共に良好でした。粘度、水分、全酸価、IR、RBOTの各データは良好でした。潤滑油および対象設備は継続使用可能な状態にあると判断します。
報告№109-09136 報告№113-00112 | 分析№109-001160 分析№113-000432 | 113-000432_bak2 | トライボ診断を実施した結果、現時点の当該機は、継続使用可能な状態にあると判断します。但し、当該機は軸受メタルのピストンピンメタル又は、クランクピンメタルの一部に摩耗している箇所があると推測されます。以下の推奨内容を参考にされて今後のメンテナンスにお役立て下さい。次回の点検でメタル軸受の点検と更油当該機の潤滑箇所であるメタル軸受のピストンピンメタルやクランクピンメタル等の潤滑箇所の状態を、次回の開放点検時に確認を推奨します。新油との比較による評価を示す粘度、酸価、IR、塩基価のデータは新油データを基準として評価しています。今回は新油データが不明であったため良否の評価ができませんでしたが、今後分析を実施する場合は、使用している新油を同時に分析することをご検討下さい。定期的な分析定期的な潤滑油分析によるトライボ診断を実施することにより、分析データの変化から異常の兆候を早期に発見することが可能となります。また、今回は対象設備の初回分析であるため、最低でもあと回分析を実施し、分析データの変化から今後の対応を検討することを推奨します。はフェログラフィーおよびSOAP-Tの結果から総合的に判断した結果、継続使用は可能ですが、今後の機器の機能を確認するためにも傾向管理が有用と考えます。フェログラフィー【定量分析：Is値】Is値は異常摩耗の早期発見パラメータのつで、摩耗粒子を定量化するために用います。今回のIs値はの乗とやや高い値でした。フェログラフィー【定性分析：摩耗粒子および摩耗形態観察】分析結果から観察された代表的な粒子は、以下の通りでした。正常な摩耗粒子・潤滑状態が正常なマイルド摩耗により発生。Iカップリング発光分光分析【SOAP-T】検出された金属元素から発生箇所を推定すると、以下の通りでした。鉄、鉛、銅、錫・エンジン部品リン、亜鉛、カルシウム・添加剤アルミニウム、ナトリウム・外部混入異物軸受の摩耗SOAP-Tで軸受メタルの主成分である錫が検出されました。軸受メタルがの潤滑状態が直ちに異常にならないと思われますが、メタル成分が検出されていることからメタルの一部に油膜切れが発生していることの証明になります。一般に排水機場の稼働率は低稼働率であり、起動停止回数が多い傾向に有るため当該機のメタル成分の増加要因は、起動停止時に油膜切れが生じて発生していると推定されます。一定時間経過後に再分析し、傾向監視によるメタルの摩耗状態を確認する必要があると思われます。メタル軸受の摩耗SOAP-Tで錫、銅が検出されたことから、メタル軸受のピストンピンメタル又は、クランクピンメタルからの摩耗が発生していると推測されます。一般的にディーゼルエンジンのメタル軸受は積層構造になっており、軸受メタルの最表面はホワイトメタル層が存在し、その下にニッケル層、更にその下には銅と鉛の合金であるケルメット層が存在します。今回検出された金属成分の錫、銅、ニッケルは、メタル軸受から析出されたと考えられます。積層構造クランクメタルの断面写真の通りです。積層構造クランクメタルの断面写真 計数汚染度計数汚染度はNAS級以上と汚染されていました。重量汚染度はmg/mlと汚染されていました。光学顕微鏡写真重量汚染度で濾過したフィルタ表面上の夾雑物を光学顕微鏡で観察した結果、金属片、鉄錆、砂等が観察されました。粒度分布粒度分布は.～μmの範囲にあり、.μmにピークが確認されました。μm以下の粒子が多いことから、燃焼して発生したすす等が油中粒子の主成分であることが推測できます。粘度、酸価、塩基価については新油値が不明であり、良否の評価ができませんでした。粘度粘度はmm/sでした。水分はと当社推奨の管理限界値以下にあり、良好と判断します。酸価・IR酸価劣化の進行度は、酸価およびIRの結果から総合的に判断します。酸価は、gKOH/gと測定されたものの、良否の評価ができませんでした。また、IRチャートの結果、cm-付近にピークが確認されましたが、新油チャートとの比較ができていないことから、油劣化によるものか、添加剤によるものか判断できませんでした。塩基価は.mgKOH/gでした。
報告№104-0190 報告№104-4545 | 分析№104-01395 分析№104-01506 | 104-01506 | 本試験は、バルブ類の動作障害が発生しているため、その原因を調査することを目的としました。分析の結果、重量汚染度が当社推奨の管理限界値を超えていました。光学顕微鏡写真に示すように、茶褐色の粘ちょう物が発生していることが確認されたことから、バルブ類の動作障害が発生した原因は、スラッジであることが確認されました。バルブ動作障害防止措置として、当社製清浄分散剤TS－の投与と濾過を実施し、粘ちょう物の溶解・分散されることを推奨します。これらのことは、計数汚染度がNAS級とやや高く、重量汚染度がmg/mlと当社推奨の管理限界値を超えていたこと光学顕微鏡写真に示すように、茶褐色のスラッジが非常に多く見られたこと以上のことから判断しました。
報告№109-09249 報告№111-00162 | 分析№109-001747 分析№111-000877 | 111-000877 | 潤滑油および対象設備は継続使用可能な状態であると判断します。但し、汚染度物重量が当社推奨の管理限界値を超えていることから、以下の対策を推奨します。油中の汚染度が高いことから、観察された異物等が軸受摺動面や軌道面に噛み込み摩耗が進行することが懸念されるため、濾過を推奨します。フェログラフィー異常摩耗の早期発見パラメータとして摩耗粒子を定量化して評価するフェログラフィーのIs値は、潤滑状態がやや厳しいの乗でした。摩耗粒子の形態で比較的多く観察された粒子は、潤滑状態が正常な場合に発生する摩耗粒子でした。これらの摩耗粒子が観察された場合、潤滑部で発生している摩耗形態は、正常なマイルド摩耗であることが分かります。Iカップリング発光分光分析供試の圧縮機油を分析した結果、検出された金属は油中金属元素の結果表に示すように、鉄、銅、錫、リン、亜鉛、カルシウム、アルミニウム、ケイ素、ナトリウム、ホウ素でした。これら検出された金属元素から発生箇所を推定すると、鉄、銅、錫・軸受等リン、亜鉛、カルシウム・オイル添加剤アルミニウム、ケイ素、ナトリウム、マグネシウムホウ素・外部混入異物であると思われます。このうち、機械部品が摩耗したと思われる元素はのグループです。汚染度物重量は当社推奨の管理限界値を超えていました。D－SOAPでカルシウムが検出され、フィルタ表面の異物観察で表面が茶褐色で鉄錆、砂等が観察されたことから、汚染度が高い要因は、摩耗とスラッジ、そして外部混入異物の影響と思われます。粘度、全酸価、酸化安定度、有機物・有機化合物の各データは良好でした。分析結果特性低下特性低下に係るパラメータの分析結果は良好と判断します。粘度粘度はmm/sと新油値mm/sに対する粘度変化率は-％で、当社推奨の管理限界値である±％以内にあり、良好と判断します。全酸価添加タービン油の全酸価は、油メーカによって初期値が違うため統一した管理基準を設定するのが困難であることから、当社では管理限界値を設定しておらず、新油分析値との比較及び他の分析項目の結果より全酸価の状態判断を行います。その結果、全酸価は.mgKOH/gと新油値.mgKOH/gに比較して若干高くなっていますが、IRチャートに示すように劣化の兆候として現れるカルボン酸などの有機物・有機化合物の発生が確認されていないことから、良好と判断します。酸化安定度酸化安定度はminであり、当社推奨の管理限界値のmin以上であることから良好と判断します。有機物・有機化合物有機物・有機化合物は、IRチャートによる新油分析値との比較の結果、cm-付近に劣化の兆候を示すカルボン酸の吸収が確認されていないことから、良好と判断します。色相はLであり、新油値のLに比較して大きな変化はないことから、良好と判断します。汚染に係るパラメータの分析結果は、汚染度物重量が当社推奨の管理限界値を超えていました。水分はppmであり、当社推奨の管理限界値の以下であることから良好と判断します。汚染粒子数はNAS級であり、当社推奨の管理限界値のNAS級以内であることから良好と判断します。汚染度物重量はmg/mlであり、当社推奨の管理限界値のmg/mlを超えていました。摩耗フェログラフィーによる摩耗粒子の観察の結果、潤滑状態が正常な場合に発生する摩耗粒子が比較的多く観察されました。異常摩耗の早期発見パラメータであるフェログラフィーのIs値がの乗とやや高く、摩耗粒子の形態観察の結果、潤滑状態が正常な場合に発生する摩耗粒子が比較的多く観察されました。金属濃度SOAP法により金属濃度を測定した結果、潤滑箇所で発生する金属接触によって検出される鉄がppm、銅がppm、油の添加剤成分であるリンがppm、亜鉛がppm、カルシウムがppm、外部から混入したと思われるケイ素がppm、ナトリウムがppm、ホウ素がppmと検出されましたが良好と判断します。金属濃度酸溶解法により金属濃度を測定した結果、潤滑箇所で発生する金属接触によって検出される鉄がppm、錫が、油の添加剤成分であるリンが、亜鉛が、カルシウムがppm、外部から混入したと思われるアルミニウムが、ナトリウムが、マグネシウムがと検出されました。
報告№102-6172 | 分析№102-03250 | 102-03250 | 前回の定期分析の結果で、摩耗粒子形態観察の結果で異常摩耗の形態として分類する球状粒子が多く見られたため、増加の有無を確認する目的で臨時分析を実施しました。分析の結果、摩耗粒子形態観察で球状粒子が見られたのは、極僅かであり、増加していないことから、前回球状粒子が多く見られた要因は、溶接スパッタであることが判りました。これらのことは、異常摩耗の早期発見パラメータであるIs値が、.と非常に良好の範囲にあり、摩耗粒子形態観察で、球状粒子の量が前回よりも少ないことから判断します。尚、前回同様に外部から混入した鉄錆、砂等の異物が多く見られているため、採油箇所が油槽の中層部などの適正な箇所の場合、異物の噛み込み摩耗が進行する可能性が非常に高いと判断しますが、ドレン配管から実施している場合は、その配管中の汚染物の場合があります。次回分析からは採油箇所もお知らせ下さい。
報告№108-0411 報告№110-00706 | 分析№108-02744 分析№110-003286 | 110-003286 | は、油の粘度変化率、油中のスラッジの発生量などを判断パラメータに、粘度、全酸価、IR、RBOTで評価します。分析の結果、油の粘性を示す粘度は、新油値のmm/sに比較して粘度変化率が+％のmm/sとほぼ変化はなく、また油中のスラッジの発生量を示す全酸価は、新油値の.mgKOH/gに対して.mgKOH/gに減少し、さらにはIRの結果でも油が劣化した場合に発生するカルボン酸の発生も確認されず、酸化防止剤の残存量を示すRBOTは、限界値minに比較して、十分に残量があるminであった。以上のように、の健全性を示す各パラメータは全て良好であり、潤滑油の劣化は確認されませんでした。汚染度油中の水分を計測した結果、水分は.ppmと新油と同等であり、継続使用可能な状態にあることが確認されました。潤滑油は継続使用可能な状態にあると判断します。
報告№109-09136 報告№111-00666 | 分析№109-001160 分析№111-003358 | 111-003358_date120313 | トライボロジーを活用した設備診断法による結果、潤滑油および減速機は継続使用可能な状態にあると判断します。今後も定期的なトライボロジーを活用した設備診断法によるCBMの実施を推奨します。定期的な分析分析の結果で観察された摩耗粒子そのものが少ないことと、潤滑状態の異常を早期に発見するパラメータであるIs値が正常な範囲と判断できるの乗であったこと、さらには潤滑油の汚染度もNAS級と清浄であるものの、外部から混入した砂などの異物が比較的多く観察されたことがわかります。本試料の場合は、汚染度は清浄であり、現時点では潤滑状態の悪化に大きく影響を与えるほどではなく潤滑状態は正常な範囲にあると判断できますが、砂などの外部異物は、歯車よりも硬度が高く、歯面の摩耗進行に影響をあたえることから、定期的に分析を実施し、摩耗の進行状況を確認することを推奨します。バックラッシによる評価バックラッシは、歯車をスムーズに無理なく回転させるために必要な歯面間の遊びのことで、歯車が円滑に回転するために必要なものです。バックラッシが少なすぎると潤滑不良や歯車の両歯面が接触して騒音が増大したり、摩耗の原因になったりします。また反対に、広すぎると歯面同士の適切な噛み合いが悪くなり歯車が破損しやすくなることがあります。トライボロジーを活用した設備診断法では、潤滑油中の鉄の濃度分析の結果から歯車の歯面がどの程度摩耗してバックラッシを増加させているかを求めることができることから、ご提供いただいた減速機に関する情報から、使用されているギヤは遊星歯車機構であるとして、歯車をかみ合わせたときの、歯面間の遊びを求めてみました。遊星歯車の数は個であり、遊星歯車と内歯車、遊星歯車と太陽歯車の接触点は合計で箇所となります。なお、今回の情報から歯幅が不明でしたので、歯幅をmmと仮定してバックラッシを求めました。その結果、減速機のギヤ歯面に摩耗が集中していたと仮定した場合、バックラッシの増加量は.μmと推定されました。また、最も厳しい状態である摩耗が接触点点に集中していたと仮定した場合は、.μmと推定されました。バックラッシの量は、各機械メーカのノウハウであるため、一律には決まっていませんが、一般には数十μmから数百μmとされており、評価はこの値を参考としましたが、分析結果から求めたバックラッシ増加量は、一般に用いられるバックラッシの範囲に比較して十分に小さい値であることがわかります。ただし、今回求めたバックラッシの増加量は、計算に必要なすべてのパラメータがそろっていない仮定の数値も入っていることから、正確なバックラッシの増加量を計算するためにも、歯幅、油入替後の稼働時間ならびに分解点検後の稼働時間などの情報をお知らせ下さい。計算結果をご報告いたします。フェログラフィー異常摩耗の早期発見パラメータとして摩耗粒子を定量化して評価するフェログラフィーのIs値は、潤滑状態が正常なの乗でした。摩耗粒子の形態で比較的多く観察された粒子は、潤滑状態が正常な場合に発生する摩耗粒子でした。これらの摩耗粒子が観察された場合、潤滑部で発生している摩耗形態は、正常なマイルド摩耗であることが分かります。Iカップリング発光分光分析供試の潤滑油を分析した結果、検出された金属元素は、SOAP-Tの結果表に示すように、鉄、カルシウム、ナトリウムでした。検出されたこれらの金属元素から発生箇所を推定すると鉄・ギヤ・軸受等カルシウム、ナトリウム・外部混入異物であると思われます。このうち、機械部品が摩耗したと思われる元素はのグループです。計数汚染度はNAS級で良好でした。潤滑油は、今後の運転時間や運転状況が特に変化のない運転であれば、少なくても年間は継続使用可能な状態にあると判断します。今後、汚染度の進行状況を確認するために定期的な分析を実施することを推奨します。潤滑は、H～Hの間、時間使用されましたが、粘度、水分、酸価、IRの各項目のデータは総合的に判断して良好でした。潤滑油は、今後の運転時間や運転状況が、特に変化のない運転であれば、少なくても年間は継続使用可能な状態にあると判断します。粘度は良好と判断します。粘度は、当社推奨の管理限界値内にあり、潤滑状態も正常な範囲にあることからも良好な状態であると判断します。水分は良好と判断します。水分は、当社推奨の管理限界値の以下にあり良好と判断します。酸価は良好と判断します。酸価は、新油値からやや高い値を示しているものの、IRの結果で油劣化の兆候を示すカルボン酸が確認されていないことから良好と判断します。IRは良好と判断します。IRの結果、IRチャートに示すように新油に比較して変化がなく、油劣化兆候を示すカルボン酸の吸収も確認されていなかったことから良好と判断します。
報告№113-00419 報告№113-00431 | 分析№113-001657 分析№113-001693 | 113-001693 | 分析の結果、潤滑油の劣化はなく、汚染度は良好な範囲にあることから、継続使用可能と判断します。但し、重量汚染度は.mg/mlと管理限界値以下にあるもののやや高く、D-SOAPで油の添加剤成分であるバリウムが検出されていることから、スラッジが発生し始めていると考えられます。バルブ固着などの動作障害予防のため、過去に貴所管内発電所で同様の事例を予防した弊社TS-によるスラッジの溶解が必要と判断します。対象設備分析の結果、対象設備は継続使用可能と判断します。TS-によるスラッジ溶解分析の結果から、本試料油はスラッジが発生し始めていることが分かりました。貴所管内で、過去にスラッジ発生によるバルブ動作障害を予防した事例にならい、TS-により現在のスラッジを溶解させることを推奨します。定期的な分析TS-によるスラッジ溶解を行わない場合、今後の汚染度上昇によってはバルブ類の動作障害やフィルタの目詰まり等が発生することが懸念されるため、定期的に分析を実施し、汚染度の増加を監視することを推奨します。は、フェログラフィーおよびSOAP/D-SOAPのデータから総合的に解析した結果、正常な状態にあると考えられます。フェログラフィー【定量分析：Is値】Is値は異常摩耗の早期発見パラメータのつで、摩耗程度を定量化するために用います。今回のIs値はのマイナス乗と、低い値でした。フェログラフィー【定性分析：摩耗粒子および摩耗形態観察】分析結果から観察された全ての粒子量は少でした。Iカップリング発光分光分析【SOAP/D-SOAP】検出された金属元素から発生箇所を推定すると、以下の通りでした。鉄、錫、亜鉛・シリンダ内壁、ポンプ内部等バリウム・添加剤カルシウム、ナトリウム・外部混入異物計数汚染度はNAS級、重量汚染度は.mg/mlと、共に管理限界値以下であり、良好でした。粘度、水分、全酸価、IRの各データは良好でした。
報告№108-0030 報告№108-0053 | 分析№108-00153 分析№108-00287 | 108-00287 | グリースが黒化していたことから、黒化原因を確認する。グリースが黒化する原因は以下のつが考えられます。摩耗粒子の発生グリースの劣化外部混入異物上記の推定される原因を分析結果から確認しました。分析の結果、摩耗粒子の形態観察で鉄錆が多く観察され、D－SOAPで鉄、アンチモン、錫が多く検出されました。グリースが黒化した原因は、外部混入異物、軸と作動環の摺動部分、アンチモン・錫を使用した箇所で摩耗が発生したためと考えられました。以上のことから、摩耗粒子の発生、外部混入異物によるものと思われます。これらのことは、D－SOAPの結果、鉄、アンチモン、錫が検出されたこと摩耗粒子の形態観察の結果、外部から混入したと思われる鉄錆が多く観察されたことグリースの物理的性状を示すちょうど、滴点、水分は新グリースに比較して変化はなく、全酸価は新油に比較して上昇していたものの、IRで油劣化の兆候を示すカルボン酸の吸収が確認されず、グリースの劣化が確認されなかったこと以上のことから判断しました。尚、報告書の管理表中に示しているSOAP／D－SOAPは、グリース潤滑の場合、摩耗粒子が均一に分散していないため、測定値が大きく変動することがありますので参考値としてお考え下さい。今後の対策アンチモン・錫が検出されていたことから、これらを使用した箇所がないかを確認し、摩耗箇所を特定することを推奨します。
報告№109-09249 報告№110-00306 | 分析№109-001747 分析№110-001375 | 110-001375 | 油中金属の分析は、試料油を以上の高温で発光させた光を分光器で分光し、金属固有の波長から元素を特定するとともに、光の強度から濃度を求めるIカップリング発光分光分析法を用います。また摩耗状態は、SOAP法により求めた金属成分と濃度に、フェログラフィー法による早期発見パラメータであるIs値と摩耗粒子分析とを加味し、さらに摩耗粒子の形態により摩擦面で発生している摩耗機構を推定して総合的に判断します。Iカップリング発光分光分析供試のギヤ油を分析した結果、検出された金属は油中金属元素の結果表に示すように、鉄、鉛、銅、クロム、錫、リン、亜鉛、カルシウム、バリウム、アルミニウム、ケイ素でした。これら検出された金属元素から発生箇所を推定すると、鉄、鉛、銅、クロム、錫・ギヤ歯面、軸受等リン・オイル添加剤亜鉛、カルシウム、バリウム、アルミニウム、ケイ素・外部混入異物であると思われます。フェログラフィー摩耗粒子分析結果から観察された粒子は、潤滑状態が正常な場合に発生する摩耗粒子金属潤滑部が局部的に油膜切れを起して発生するシビア粒子局部的に高圧・高温となる潤滑状態で発生するフリクションポリマ外部から混入したと思われる砂等でした。潤滑状態と摩耗形態異常摩耗の早期発見パラメータとして摩耗粒子を定量化して評価するフェログラフィーのIs値は、潤滑状態がやや厳しいの乗となっていました。摩耗粒子の観察結果から潤滑部では正常な潤滑状態であるマイルド摩耗とやや厳しい摩耗形態の凝着摩耗が発生し、そして局部的に高圧・高温の箇所があることも確認されました。・フリクションポリマ潤滑油が減速機内部で高圧下に押し込められ局部的な高圧・高温状態が混在していることがわかりました。特に、高圧高温状態の解消がなされなければ、潤滑油は劣化する場合があります。汚染粒子数はNAS級以上と当社推奨の管理限界値を超えていました。フィルタ表面の異物観察で表面が茶色で金属片、鉄錆、砂等が観察されたことから、汚染度が高い要因は、摩耗とスラッジ、外部混入異物の影響と思われます。粘度、全酸価、酸化安定度、有機物・有機化合物の各データは良好でした。潤滑油および本減速機は継続使用可能な状態にあるものの、再分析による傾向監視が要と判断します。また、以下の対策が必要です。定期的な分析今後、摩耗の進行を監視するため、定期的に分析を実施することを推奨します。バックラッシによる評価トライボ診断では、バックラッシの増加量を分析結果から計算できますので、構造が確認できる図面、ギヤの形式、歯形、モジュール、歯数、歯幅、油入替後の稼働時間ならびに分解点検後の稼働時間をお知らせ下さい。計算結果をご報告いたします。分析結果特性低下特性低下に係るパラメータの分析結果は良好と判断します。粘度粘度はmm/sと新油値.mm/sに対する粘度変化率は+％で、当社推奨の管理限界値である±％以内にあり、良好と判断します。全酸価ギヤ油の全酸価は、油メーカによって初期値が違うため統一した管理基準を設定するのが困難であることから、当社では管理限界値を設定しておらず、新油分析値との比較及び他の分析項目の結果より全酸価の状態判断を行います。その結果、全酸価は.mgKOH/gと新油値.mgKOH/g以内にあることから、良好と判断します。酸化安定度酸化安定度はminであり、当社推奨の管理限界値のmin以上であることから良好と判断します。有機物・有機化合物有機物・有機化合物は、IRチャートによる新油分析値との比較の結果、cm-付近に劣化の兆候を示すカルボン酸の吸収が確認されていないことから、良好と判断します。色相はLであり、新油値のLに比較して大きな変化はないことから、良好と判断します。汚染に係るパラメータの分析結果は、汚染粒子数は当社推奨の管理限界値を超えていました。水分はであり、当社推奨の管理限界値の以下であることから良好と判断します。汚染粒子数はNAS級以上であり、当社推奨の管理限界値のNAS級を超えていました。汚染度物重量は.mg/mlでした。摩耗フェログラフィーによる摩耗粒子の観察の結果、潤滑状態が正常な場合に発生する摩耗粒子、金属潤滑部が局部的に油膜切れを起して発生するシビア粒子、局部的に高圧・高温となる潤滑状態で発生するフリクションポリマが比較的多く観察されました。異常摩耗の早期発見パラメータであるフェログラフィーのIs値がの乗とやや高く、摩耗粒子の形態観察の結果、潤滑状態が正常な場合に発生する摩耗粒子、金属潤滑部が局部的に油膜切れを起して発生するシビア粒子、局部的に高圧・高温となる潤滑状態で発生するフリクションポリマ、外部から混入したと思われる砂等が比較的多く観察されました。金属濃度SOAP法により金属濃度を測定した結果、潤滑箇所で発生する金属接触によって検出される鉄がppm、鉛がppm、錫がppm、油の添加剤成分であるリンがppm、外部から混入したと思われる亜鉛がppm、アルミニウムがppm、ケイ素がppm検出されました。金属濃度酸溶解法により金属濃度を測定した結果、潤滑箇所で発生する金属接触によって検出される鉄がppm、鉛が、銅が、クロムが、油の添加剤成分であるリンが、外部から混入したと思われる亜鉛が、カルシウムが、バリウムが、アルミニウムが検出されました。
報告№107-0366 報告№111-00511 | 分析№107-01900 分析№111-002361 | 111-002361 | 濾過前の試料油を分析した結果、計数汚染度が前回のNAS級から、今回NAS級に約ヶ月でランク増加していました。摩耗粒子の形態観察で前回に比較して金属接触が厳しい場合に発生するシビア粒子が比較的多く観察されました。D－SOAPの結果、前回に比較して鉄がからに増加していました。汚染度の増加摩耗粒子の形態観察およびフィルタ表面の異物観察で鉄錆等が観察されたため、汚染度およびD－SOAPの鉄濃度が増加した要因は、摩耗と外部から混入したと思われる異物によるものと考えられます。シビア粒子摩耗粒子の観察結果から、発生している摩耗形態は凝着摩耗であることがわかります。観察された摩耗粒子は鉄系材料であることから、軸受摺動部や鉄系材料同士が局部的に接触する箇所、例えば軸受支持部などで発生している可能性が考えられました。これらの障害発生に対する弊害を勘案の上、ヶ月以内に再分析を実施し、汚染度および摩耗の進行状況を確認されることを推奨します。
報告№107-4545 報告№109-009205 | 分析№107-02185 分析№109-001564 | 109-001564 | トライボ診断の結果、粘度を除く項目は良好でした。粘度は、新油値のmm/sに比較し変化率が-％のmm/sとなっており、当社推奨の管理限界値である±％超えていることが分かりました。粘度低下の要因のひとつとなる、異種油の混入や劣化がIRで確認出来ませんでした。今回の粘度低下は、潤滑油の製造ロットによる差異、または、潤滑油の分子がせん断作用を受けて低下したことなどが考えられます。現在のところ、本試料油は継続使用可能な状態にありますが、粘度低下は、シール部からの漏れ量の増加や、油膜形成に影響し摩耗の促進につながりやすくなります。定期的な分析により、粘度の低下および油の劣化の進行状況を確認することを推奨します。粘度は当社推奨の管理限界値を超えています。粘度は良好。粘度はmm/sと新油値mm/sに比較して、粘度変化率は-％で、当社推奨の管理限界値である±％を超えています。粘度はmm/sとなっています。粘度はmm/sとなっています。粘度指数はとなっています。粘度指数はとなっています。水分は良好。水分はppmと当社推奨の管理限界値の以下であり、良好と判断します。全酸価は良好。全酸価は.mgKOH/gと新油値.mgKOH/gに比較して高いものの、IRの結果で油劣化の兆候を示すカルボン酸の吸収が確認されていないことから、良好と判断します。
報告№109-09249 報告№110-000298 | 分析№109-001747 分析№110-001174 | 110-001174 | 本試料は、汚染や摩耗に関するデータが異常として出やすいドレンバルブから採油されたにも関わらず、分析の結果は全ての分析項目の値が当社推奨の管理基準を満たしており、新油分析値との比較結果も問題となる値はなかったことから、油は継続使用可能な状態であり、また運転中における潤滑状態も正常であったものと判断します。分析結果特性低下特性低下に係るパラメータの分析結果は良好と判断します。粘度粘度はmm/sと新油値mm/sに対する粘度変化率は-％で、当社推奨の管理限界値である±％以内にあり、良好と判断します。全酸価添加タービン油の全酸価は、油メーカによって初期値が違うため統一した管理基準を設定するのが困難であることから、当社では管理限界値を設定しておらず、新油分析値との比較及び他の分析項目の結果より全酸価の状態判断を行います。その結果、全酸価は.mgKOH/gと新油値.mgKOH/gに比較して若干高くなっていますが、IRチャートに示すように劣化の兆候として現れるカルボン酸などの有機物・有機化合物の発生が確認されていないことから、異常のない値と判断します。酸化安定度酸化安定度はminであり、当社推奨の管理限界値のmin以上であることから良好と判断します。有機物・有機化合物有機物・有機化合物は、IRチャートによる新油分析値との比較の結果、cm-付近に劣化の兆候を示すカルボン酸の吸収が確認されていないことから、良好と判断します。色相はL.であり、新油値のLに比較して大きな変化はないことから、良好と判断します。汚染に係るパラメータの分析結果は良好と判断します。水分はppmであり、当社推奨の管理限界値の以下であることから良好と判断します。汚染粒子数はNAS級であり、当社推奨の管理限界値のNAS級以内であることから良好と判断します。汚染度物重量は.mg/mlであり、当社推奨の管理限界値のmg/ml以内であることから良好と判断します。摩耗運転中における潤滑状態は正常であったものと判断します。異常摩耗の早期発見パラメータであるフェログラフィーのIs値がのマイナス乗と当社基準値と比較して良好の範囲にあったことから潤滑箇所の潤滑状態は正常と判断します。金属濃度SOAP法により金属濃度を測定した結果、外部からの異物などが混入したと思われるリンがppmと僅かに検出されましたが良好と判断します。金属濃度酸溶解法により金属濃度を測定した結果、外部からの異物などが混入したと思われるカルシウムとナトリウムがと僅かに検出されましたが良好と判断します。
報告№107-0366 報告№108-0067 | 分析№107-01900 分析№108-00373 | 108-00373 | 濾過前の試料油を分析した結果、前回同様に摩耗粒子の形態観察でフレッティングにより発生したμm未満の赤錆が多く観察されました。SOAPの結果、前回に比較して鉄がppmからppmに増加していました。フレッティングの発生要因は、スラストランナー固定部やスラストメタル台金部の鉄系材料が接合されたり、勘合されたりする部分から発生します。フレッティングによる赤錆が少量発生しても直ちに異常ではありませんが、場合によっては、発生した赤錆が軸受摺動面に噛み込み、摩耗を進行させる場合があります。これらの障害発生に対する弊害を勘案の上、赤錆が軸受摺動面に噛み込み発生する軸受の摩耗進行に対して監視する必要がありますので、次年度も必ずトライボ診断を実施することを推奨します。
報告№107-4545 報告№108-5077 | 分析№107-02185 分析№108-02826 | 108-02826 | トライボ診断の結果、粘度を除く項目は良好でした。粘度は、新油値のmm/sに比較し変化率が-.％のmm/sとなっており、当社推奨の管理限界値である±％を超えています。粘度低下の要因のひとつとなる異種油の混入や劣化がIRで確認できなかったことから、今回の粘度低下は、潤滑油の製造ロットによる差異、または、潤滑油の分子がせん断作用を受けて低下したことなどが考えられます。現在のところ、本試料油は継続使用可能な状態にありますが、粘度低下は、シール部からの漏れ量の増加につながりやすくなることから、定期的な分析により粘度の低下および油の劣化の進行状況を確認することを推奨します。粘度が当社推奨の管理限界値を超えています。粘度は当社推奨の管理限界値を超えています。粘度はmm/sと新油値mm/sに比較して、粘度変化率は-.％で、当社推奨の管理限界値である±％を超えています。粘度はmm/sです。粘度はmm/sです。粘度指数はです。粘度指数はです。水分は良好。水分は.ppmと当社推奨の管理限界値の以下にあり、良好と判断します。全酸価は良好。全酸価は.mgKOH/gと新油値.mgKOH/g以内にあり、良好と判断します。
報告№107-0461 | 分析№107-02663 | 107-02663 | トライボ診断により、機器軸受の潤滑状態、潤滑油の劣化状態を診断する。分析の結果、全てのデータが良好の範囲にあり、この油は継続使用可能であり、潤滑状態も良好と判断します。尚、前回と今回の分析結果からメタルの摩耗程度と摩耗速度を検討しました。検討は、下式で摩耗速度を求め、現時点における平均的な摩耗深さを求めました。その結果、現時点における摩耗の深さは軸受表面から.μmであることが推定されました。y＝×-x-.・ここでy：平均的な摩耗深さx：運転時間本軸受がこの摩耗速度で、摩耗の限界に到達する時間、いわゆる限界使用時間を試算すると、軸受の表面粗さをsとした場合の余寿命は万時間になると推定され、摩耗速度が非常に小さく、良好な状態あることが確認されました。
報告№106-4500 報告№106-6013 | 分析№106-00057 分析№106-00227 | 106-00227 | 初期試験を実施した結果、濾過効率の変化がなければ摩耗は安定していると判断します。また、潤滑油も継続使用が可能と判断します。これらのことは、前回に比較して、計数汚染度はランク減少したことSOAP／D-SOAPの鉄濃度に変化がないこと異常摩耗の早期発見パラメータであるフェログラフィーのIs値が.と良好の範囲にあること以上のことから判断しました。尚、調速機用圧油には濾過機が設置されているため、油中汚染度は常時清浄な状態に保持され、摩耗に変化が生じても検出出来ない可能性もありえます。そこで、より正確に解析するために濾過機の入口と出口から採油を実施し、正確な濾過効率を元に摩耗の進行状況を確認されることを推奨します。
報告№108-0387 報告№109-09093 | 分析№108-02609 分析№109-000869 | 109-000869 | 機器の潤滑状態および初期試験を実施し、前回データと照合した結果、油中摩耗粒子の減少が確認されています。油中の粒子濃度は、油膜破断による発生や、油槽内などでの沈降が均衡したところで一定、いわゆる平衡状態になりますが、このバランスが崩れると増加する場合と減少する場合とに分かれます。本設備では、油中の粒子が減少する要因となる静電浄油機が設置されているため、油中の摩耗粒子が減少したのは、濾過の影響と考えられます。以上のことから、入口弁用圧油は静電浄油機により油中粒子が除去され、摩耗に変化が生じても検出できにくい状況にあります。そこで、より正確に解析するために濾過機運転中に入口側配管と出口側配管から採油を実施し、正確な濾過効率を元に摩耗の進行状況を確認されることを提案します。これらのことは、前回に比較して、計数汚染度はランク減少し、SOAP／D-SOAPの鉄濃度に変化がないこと異常摩耗の早期発見パラメータであるフェログラフィーのIs値がのマイナス乗と良好の範囲にあること以上のことから判断しています。潤滑油の基本特性潤滑油の基本特性は、良好の範囲にあることから、本試料油は継続使用可能と判断します。
報告№100-0135 1999年10月の報告で「使用限界値」は、鉄が、ＳＯＡＰで30ppm、Ｄ－ＳＯＡＰで40ppm、銅がＤ－ＳＯＡＰで40ppmと確認されました。今回データは、鉄濃度がＳＯＡＰで280ppmと使用限界値の9.3倍、Ｄ－ＳＯＡＰで226.6ppmと5.6倍、銅濃度がＤ－ＳＯＡＰで83.4ppmと2.0倍といずれも使用限界値を超えていました。 摩耗の過酷度を示すフェログラフィーのＩｓ値が使用限界値を超えていました。1999年10月の報告で「使用限界値」は、フェログラフィーのＩｓ値が１０の５乗と確認されました。今回データは、１０の８乗と使用限界値に比較して、３桁高い値を示しており、非常に厳しい状況にあると判断します。更油と同時に、ベアリングの分解点検を実施されることを合わせて推奨します。 | 分析№100-01446 | 100-01446 | 更油を実施されることを推奨します。粘度は良好でした。粘度がmm/sと当社の管理目安内にあり、良好と判断します。水分は良好でした。水分は.ppmと当社の管理目安内にあり、良好と判断します。全酸価はやや高く、劣化が進行しつつあることが確認されました。全酸価はmgKOH/gと新油値mgKOH/gに比較して、.mgKOH/g上昇しており、劣化の進行が確認されました。IRの結果、油の劣化が確認されました。IRの結果、IRチャートに示す通り、油劣化の兆候を示すカルボン酸の吸収が確認されており、劣化が進行していることが確認されました。更油時は、機器内の清掃を念入りに実施されることを推奨します。計数汚染度は測定不能でした。計数汚染度は、汚染粒子が非常に多く、センサーが目詰まりを起こし、測定不能となりました。重量汚染度は非常に悪い値でした。重量汚染度は.mg/mlと非常に悪く、更油時は、機器内の清掃を念入りに実施されることを推奨します。摩耗状況ベアリングの分解点検を実施されることを推奨します。ベアリングの摩耗が確認されました。SOAP及びD－SOAPの結果、鉄及び銅が多く検出され、ベアリングの内輪、外輪、転動体、保持器の摩耗が確認されました。鉄及び錫濃度が使用限界値を超えていました。
報告№107-4545 報告№109-09404 | 分析№107-02185 分析№109-002642 | 109-002642 | トライボ診断の結果、粘度を除く項目は良好でした。粘度は、新油値のmm/sに比較し変化率が-％のmm/sとなっており、当社推奨の管理限界値である±％を超えていました。粘度低下の要因のひとつとなる異種油の混入や劣化がIRで確認できなかったことから、今回の粘度低下は、潤滑油の製造ロットによる差異、または、潤滑油の分子がせん断作用を受けて低下したことなどが考えられます。粘度低下は、シール部からの漏れ量の増加や、油膜形成に影響し摩耗の促進につながりやすくなることから、定期的な分析により粘度の低下および油の劣化の進行状況を確認することを推奨します。粘度が当社推奨の管理限界値を超えていました。粘度粘度はmm/sと新油値mm/sに比較して、粘度変化率は-％で、当社推奨の管理限界値である±％を超えていました。粘度粘度はmm/sでした。粘度指数粘度指数はでした。水分はppmと当社推奨の管理限界値の以下であり、良好と判断する。全酸価全酸価は.mgKOH/gと新油値.mgKOH/g以内にあり、良好と判断します。
報告№106-0436 | 分析№106-02494 | 106-02494 | トライボ診断により、機器軸受の潤滑状態、潤滑油の劣化状態を診断する。分析の結果、全てのデータが良好であることから、潤滑状態は良好と判断します。
報告№109-09136 報告№112-00597 | 分析№109-001160 分析№112-002544 | 112-002544 | 分析の結果、本試料グリースの物理的性状は全て良好な範囲にあり、継続使用可能な状態にあると判断します。グリースのちょう度、滴点、酸価、有機物・有機化合物の各データは全て継続使用可能な範囲にあり良好と判断出来ました。
報告№104-0124 報告№105-0175 | 分析№104-00956 分析№105-01152 | 105-01152 | 本トライボ診断は、軸受の摩耗状況を確認することを目的としました。診断の結果、摩耗粒子形態観察で転がり軸受の寿命の指標となるフレーキングに進展するマイクロフレーキングが確認されました。マイクロフレーキングは、微小領域での転がり疲労により発生することが知られており、応力集中の起点となりやすく、そのため、今後マイクロフレーキング発生箇所からさらに摩耗が進行することが懸念されるため、定期的なトライボ診断が必要と判断します。次回診断は、ヶ月後の実施を推奨します。尚、報告書の管理表中に示しているSOAP／D-SOAPは、グリース潤滑の場合、摩耗粒子が均一に分散しているとは考え難いため、測定値が大きく変動することが予想されますので参考値としてお考え下さい。
報告№107-0049 報告№107-6511 | 分析№107-00196 分析№107-00207 | 107-00207 | 初期試験を実施した結果、観察された摩耗粒子から本試料には初期のなじみ摩耗が発生していたと考えられました。今回のようになじみ過程で切削粒子、シビア粒子が観察された場合は、なじみ過程が正常に終了していない場合があり、異常摩耗に進展することも懸念する必要があります。なじみ過程が正常な状態で終了した場合、切削粒子、シビア粒子は観察されることが少なく、従って、今回のなじみ過程では、局部的な金属接触がごく一部で発生したと考えられます。この接触が、既に正常な状態に推移しているか、或いは、進行しているのかを確認するためには、ヶ月毎にあと回の初期試験を実施されることを推奨します。これらのことは、異常摩耗の早期発見パラメータであるフェログラフィーのIs値がの乗とやや高く、摩耗粒子形態観察の結果、異物の噛み込みにより発生する切削粒子、金属接触が厳しい場合に発生するシビア粒子が観察されたことD－SOAPの結果、鉄が、メタルの主成分である錫が検出されたこと以上のことから判断しました。
報告№109-09136 報告№113-00301 | 分析№109-001160 分析№113-001233 | 113-001233 | 減速機は継続使用可能な状態にあると判断します。但し、今後の摩耗進行の有無を確認するためにも傾向監視を継続することが有効です。定期的な分析今後懸念される疲労摩耗の進行を監視するため、定期的に分析を実施することを推奨します。は、フェログラフィーおよびSOAP/D-SOAPの結果から総合的に判断した結果、継続使用は可能ですが、今後の機器の機能を確認するためにも傾向管理が有用と考えます。フェログラフィー【定量分析：Is値】Is値は異常摩耗の早期発見パラメータのつで、摩耗程度を定量化するために用います。Is値はの乗と、低い値でした。フェログラフィー【定性分析：摩耗粒子および摩耗形態観察】分析結果から観察された代表的な粒子は、以下の通りでした。疲労摩耗粒子・繰返し応力を受けて発生。鉄錆等・外部から混入したと考えられます。Iカップリング発光分光分析【SOAP/D-SOAP】検出された金属元素から発生箇所を推定すると、以下の通りでした。鉄、ニッケル・ギヤ、軸受等リン・添加剤カルシウム、アルミニウム、ナトリウム・外部混入異物計数汚染度はNAS級と良好でした。
報告№108-0411 報告№110-00508 | 分析№108-02744 分析№110-002288 | 110-002288 | Iカップリング発光分光分析供試グリースをSOAP／D－SOAPで分析した結果、検出された金属元素は、鉄、銅、錫、リン、カルシウム、アルミニウム、ナトリウム、マグネシウムでした。これらの検出された金属元素から発生箇所を推定すると鉄、銅、錫・軸受等リン・グリース添加剤カルシウム、ナトリウム、アルミニウム、マグネシウム・増ちょう剤であると思われます。このうち、機械部品が摩耗したと思われる元素はのグループです。フェログラフィー摩耗粒子の形態で比較的多く観察された粒子は、潤滑状態が正常な場合に発生する摩耗粒子と、金属潤滑部が局部的に油膜切れを起こして発生する鉄系および銅系シビア粒子でした。このような摩耗粒子が観察された場合には、潤滑部では正常なマイルド摩耗と凝着摩耗が混在していることが分かります。銅を使用した箇所で摩耗が発生していることが分かりました。転がり軸受の型番が不明ですが、保持器で銅を使用していた場合、摩耗が進行することで転動体とのギャップが大きくなると共に振動が増大し、フレーキングに進展することが懸念されます。軸受は継続使用可能な状態にあると判断します。しかし、摩耗粒子の形態に油膜切れによって発生するシビア粒子が観察されていることから、転がり軸受の軌道面では油膜切れによる摩耗があると判断されます。そのため、今後はこの摩耗による軌道面の損傷が起点となって、フレーキングに進展することが懸念されることから、定期的な分析により摩耗の進行状況を確認することを推奨します。
報告№104-6043 報告№104-6043 | 分析№104-00744 分析№104-00744 | 104-00744 | 精点Aを実施した結果、を示す粘度、水分、全酸価、IR、RBOTの各データは管理限界値内にあり、この油は継続使用可能と判断します。本試料油は、油槽に油濾過機が設置されているため、油中の粒子が除去されていますので、診断は油濾過機による油中粒子減少率を考慮して潤滑状態を解析する必要があります。油濾過機による油中の摩耗粒子の減少率は油濾過機の入口と出口の汚染度を評価し、その結果から求めますが、今回は油濾過機の出口から採取した試料がありませんので、減少率を一般的な濾過率.で解析しました。その結果、油がパスして増加する粒子数は、今回計数汚染度の～μmレンジで個/mlとなりました。これをもとに、油濾過機が設置されていない場合の減少率を.と仮定して平衡濃度を求めたところ、油中粒子数は、個/mlとなりました。このことから分かるように、本試料油中の汚染度は、油濾過機が設置されていることでNAS級になっていますが、油濾過機がないと仮定した場合、計算により求めたように～μmレンジの汚染度はNAS級の汚染状態になる可能性を示唆するものととらえる事が出来ます。他のレンジを同様に計算すると以下のようになり、NAS級となります。～ ～ ～ ～ 以上 等級 級 以上のことから、本試料油の汚染度は、濾過されていることで汚染度がNAS級になってはいるものの、摩耗が発生している状態にあると思われます。清浄な状態にある汚染度ですが、摩耗粒子形態観察で、比較的マイルドな接触であるものの、摩耗粒子が観察されていることから、今後、更に摩耗が進行する可能性がありますので、～ヶ月以内に精点Bを実施し、汚染状況及び摩耗の進行状況を確認されることを推奨します。傾向を見るため、油槽から採油すると同時に油濾過機の濾過前と濾過後の位置から採油を実施し、分析結果から減少率を導き、その減少率を正確に求め、その粒子数の変化により金属接触が進行しているか落ち着いてきているのかを確認されることを推奨します。主機・濾過機運転中集油槽マンホールより吸引ポンプにて採取。
報告№109-09136 報告№112-00561 | 分析№109-001160 分析№112-002314 | 112-002314_date130318 | 分析の結果、潤滑油の劣化はなく、汚染度は良好な範囲にあることから、継続使用可能な状態にあると判断します。対象設備分析の結果、対象設備は継続使用可能な状態にあると判断します。但し、カルシウム化合物がやや高い濃度であり、将来的な摩耗進行の有無を確認するためにも傾向監視を継続することが有効です。次回点検でピストンリングの点検と更油当該機の油中からカルシウム化合物がやや高い濃度で検出されたため、この化合物がコンロッドメタルやクランクメタルの摩耗を促進させる懸念があります。化合物発生の原因は、ピストンリングの摩耗によって燃焼ガスのシール性が低下し、燃焼ガス中の硫黄分と油中のカルシウム添加剤が反応するためと考えられます。そのため、次回点検では第一にピストンリングの摩耗状態の点検を推奨すると共に、第二に、更油を推奨します。定期的な分析今後懸念される切削摩耗や凝着摩耗の進行を監視するため、定期的に分析を実施することを推奨します。診断結果は良好と判断します。粘度前回に比較して今回の粘度は、mm/sからmm/sに低下していました。新油値mm/sに比較して、粘度変化率は-.％で、当社推奨の管理限界値である±％以内であり、良好と判断します。水分前回に比較して今回の水分は、.ppmから.ppmに減少し、当社推奨の管理限界値の以下であり、良好と判断します。酸価前回に比較して今回の酸価は、mgKOH/gからmgKOH/gに低下していました。新油値mgKOH/gに比較して高いものの、IRの結果で油劣化の兆候を示すカルボン酸の吸収が確認されていないことから、良好と判断します。塩基価前回に比較して今回の塩基価は、mgKOH/gからmgKOH/gに上昇しているものの、当社推奨の管理限界値mgKOH/g以上であることから、良好と判断します。IRIRチャートの結果、新油と使用油のスペクトルパターンはピークの高さの違いはあるものの、ピークの出ている波数はほぼ一致し、また、油劣化の兆候を示すカルボン酸の吸収が確認されていないことから、良好と判断します。計数汚染度前回同様に、計数汚染度はNAS級以上と汚染されていました。重量汚染度前回に比較して今回の重量汚染度は、mg/mlから.mg/mlに増加していました。光学顕微鏡写真重量汚染度で濾過したフィルタ表面上の夾雑物を光学顕微鏡で観察した結果、金属片、鉄錆、砂、カルシウム化合物等が観察されました。粒度分布粒度分布は、.～.μmの範囲にあり、.μmにピークが確認されました。μm以下の粒子が多いことから、燃焼して発生したすす等であることが分かります。はフェログラフィーおよびSOAP-Tの結果から総合的に判断した結果、継続使用は可能ですが、機器の機能を保持するためにも傾向管理が有用と考えます。フェログラフィー【異常摩耗指数：Is値】Is値は異常摩耗の早期発見パラメータのつで、摩耗粒子を定量化するために用います。前回に比較して今回のIs値は、の乗から乗に上昇し、やや高い値でした。フェログラフィー【定性分析：摩耗粒子および摩耗形態観察】分析結果から比較的多く観察された粒子は、以下の通りでした。正常な摩耗粒子・潤滑状態が正常なマイルド摩耗により発生。切削粒子・異物や金属表面の微小突起による切削摩耗により発生。シビア粒子・潤滑状態がやや厳しい凝着摩耗により発生。金属潤滑部が局部的に油膜切れを起していると考えられます。観察された摩耗粒子の中でも切削粒子、シビア粒子は、注意が必要です。切削摩耗は、他の摩耗形態に比較して摩耗進行速度が速く注意が必要で、定期的なトライボ診断による状態監視が必要と考えます。切削摩耗の原因となる混入異物が残留している場合、この異物により切削摩耗が継続して発生する可能性があります。シビア粒子は、凝着摩耗に分類されます。この摩耗粒子は、摺動面で凝着、破断を繰り返し、この過程で生じる移着粒子が成長して摩耗粒子となります。そのため、摺動面では局部的に油膜切れが発生していることを示しています。この状態が継続した場合、摩耗粒子のサイズは徐々に大型化していき、軸受の損傷に至る場合がありますので、傾向監視が必要です。Iカップリング発光分光分析【SOAP-T】検出された金属元素から発生箇所を推定すると、以下の通りでした。鉄、ニッケル・エンジン部品ニッケル、リン、亜鉛、カルシウム、モリブデン、ナトリウム・添加剤カルシウムの析出SOAP-Tの結果、前回に比較してカルシウムがppmから.ppmに増加していました。エンジン油中にカルシウム化合物が高い濃度で検出された場合、この化合物がコンロッドメタルやクランクメタル摺動面に噛み込んで摩耗させたり、メタルに埋め込まれて摩耗を促進させたりする原因になるなどの悪影響を生じることが当社の研究結果から判明しています。この影響については、別紙カルシウムの析出をご覧ください。
報告№109-09375 報告№109-09375 | 分析№109-002510 分析№109-002510 | 109-002510 | 結論定期的に分析を実施し、摩耗および酸化劣化の進行状況を監視されることを推奨します。は良好と判断します。計数汚染度計数汚染度はNAS級と当社推奨の管理限界値のNAS級以内にあり、良好と判断します。重量汚染度は.mg/mlと当社推奨の管理限界値のmg/ml以内にあり、良好と判断します。機器の潤滑状態SOAPの結果、銅が多く検出されました。SOAPSOAPの結果、油の添加剤成分であるリン、亜鉛が検出されました。一方、銅が検出されました。銅を使用した部分の溶出が発生していると考えられます。この溶出は検出された亜鉛系添加剤の成分と銅が反応し、溶出することが知られています。銅濃度は別紙鉱油の酸化に対する金属触媒の影響に示すように銅濃度が増加すると酸化速度が速まりますので、酸化劣化の進行状況を全酸価の変化で監視されることを推奨します。D－SOAPD－SOAPの結果、摩耗により発生する鉄および錫が検出されていないことから、良好と判断します。フェログラフィー異常摩耗の早期発見パラメータであるフェログラフィーのIs値がのマイナス乗と良好の範囲にあることから、潤滑状態は正常と判断します。
報告№108-0075 報告№108-0071 | 分析№108-00429 分析№108-00390 | 108-00390 | 、汚染度、軸受の潤滑状態を確認する。分析の結果、計数汚染度はNAS級とやや高く、また、異常摩耗の早期発見パラメータであるフェログラフィーのIs値がやや高いの乗となっていました。摩耗粒子の形態観察の結果、異物の噛み込みにより発生する切削粒子、金属接触が厳しい場合に発生するシビア粒子が多く観察され、フィルタ表面の異物を観察した結果、鉄錆、砂等が観察されました。更にD－SOAPで鉄が検出されたことから、汚染度が高い要因は、摩耗と採油の影響によるものと考えられました。今回の採油は対象設備の停止中に排油口から採油を実施しているため、これらの異物は、排油口配管内部に残留していた汚染物が検出された可能性が高いと思われます。観察された摩耗粒子の形態は、切削摩耗と凝着摩耗が混在しており、特に切削摩耗は異物が混入していない状態に比較して、摩耗進行速度が速く注意が必要です。転がり軸受の場合、分の程度に寿命が低下することが知られています。今後、更に摩耗が進行し、転がり軸受の寿命の指標となるフレーキングに進展することが懸念されるため、運転再開後ヶ月以内に再度分析を実施し、潤滑状態を確認することを推奨します。一方、を示す粘度、水分、全酸価、IRの各データは良好の範囲にあることから、この油は継続使用可能と判断します。尚、上述しましたように、今回の採油は停止中の採油であるため、運転中の採油に比較して汚染度は高目に出ている可能性があります。次回採油のタイミングは、粒子の沈降の影響を極力抑え、油中粒子が均一な分散状態に近い状態で採油が実施できるように、対象設備の運転中、または停止直後に採油を実施されることを推奨します。
報告№109-09136 報告№110-00471 | 分析№109-001160 分析№110-002117 | 110-002117 | SOAP／D－SOAPの結果、検出された元素は鉄、鉛、銅、リン、亜鉛、カルシウム、ナトリウム、マグネシウムが検出されました。これら検出された金属元素から発生箇所を推定すると、鉄、鉛、銅・シリンダやポンプ等リン、亜鉛、カルシウム、ナトリウム、マグネシウム・外部混入異物であると思われます。このうち、機械部品が摩耗したと思われる元素はのグループです。異常摩耗の早期発見パラメータであるフェログラフィーのIs値はの乗と良好の範囲にあるものの、摩耗粒子の形態観察で潤滑状態が正常な場合に発生する摩耗粒子と局部的に高圧・高温となる場合に発生するフリクションポリマが比較的多く観察されました。潤滑部では、正常なマイルド摩耗が発生し、局部的に高圧・高温の箇所が発生していることも分かりました。また、摩耗の発生箇所はサーボシリンダ内壁やポンプ内部であると思われます。汚染度計数汚染度は当社推奨の管理限界値を超えていました。フィルタ表面の異物観察で鉄錆、砂等が観察されたことから、汚染度が高い要因は、摩耗と外部混入異物の影響と思われます。IRの各データは良好でした。潤滑油および対象設備は継続使用可能な状態にあるものの、汚染度が高いことから、以下の対策が必要です。油中の汚染度が高く、バルブの動作障害やフィルタおよびストレーナの目詰まりが発生することが懸念されるため、濾過を推奨します。
報告№109-09136 報告№111-00620 | 分析№109-001160 分析№111-002934 | 111-002934 | 潤滑油および軸受は継続使用可能な状態にあると判断します。但し、今後も摩耗の進行を傾向監視するため、以下の対策を推奨します。定期的な分析凝着摩耗の進行を監視するため、定期的に分析を実施し、摩耗の進行状況を確認することを推奨します。傾向監視のための次回採油時期は、最短で約時間となります。この時間は、油中汚染物が均一になるために必要とする時間であり、この時間を経過すれば、再分析の結果から状態の傾向を確認することが可能となりますので、これを参考に次回分析時期を検討されることを提案します。フェログラフィー異常摩耗の早期発見パラメータとして摩耗粒子を定量化して評価するフェログラフィーのIs値は、前回のの乗からマイナス乗に低下しており、潤滑状態が安定していることを示していました。摩耗粒子の形態で比較的多く観察された粒子は、潤滑状態が正常な場合に発生する摩耗粒子金属接触が厳しく、且つ、摩擦熱が高い場合に発生する球状粒子局部的に高圧・高温となる場合に発生するフリクションポリマでした。これらの摩耗粒子が観察された場合、潤滑部で発生している摩耗形態は、正常なマイルド摩耗潤滑状態がやや厳しい凝着摩耗であり、そして局部的ではあるものの高圧・高温の箇所が発生していることも分かります。観察された摩耗粒子の中でも球状粒子は、異常摩耗の兆候を示す形態のパラメータで、この摩耗粒子が発生する場合、潤滑状態に注意が必要です。球状粒子の発生原因は、一般に、Ⅰ.溶接工事、溶接作業などによる溶接スパッタの混入Ⅱ.電食による発生Ⅲ.厳しい金属接触による摩耗が考えられます。球状粒子の発生原因が、Ⅰの溶接スパッタの混入であれば、今後増加しないと思われますが、Ⅱ、Ⅲが考えられる場合は、原因を取り除かなければ球状粒子は増加すると考えられます。フリクションポリマは、潤滑油が摺動面に押し込められ高圧状態になると同時に、圧縮熱により高温状態になった結果、基油自身が重合反応を起こし生成することが知られています。そのため、高圧高温状態の解消がなされなければ、潤滑油の劣化が進行し、粘度上昇に因る潤滑異常に進展する場合があります。Iカップリング発光分光分析供試の潤滑油を分析した結果、検出された金属元素は、SOAPの結果表に示すように、鉄、錫、亜鉛、カルシウム、ナトリウムでした。検出されたこれらの金属元素から発生箇所を推定すると鉄、錫、亜鉛・軸受等カルシウム、ナトリウム・外部混入異物であると思われます。このうち、機械部品が摩耗したと思われる元素はのグループです。前回に比較して計数汚染度はNAS級から等級に変化はなく、良好でした。前回同様に粘度、水分、酸価、IR、RBOTの各データは良好でした。尚、RBOTが前回に比較してmin増加しています。RBOTが増加した理由は、更油や補給などが考えられますが、これらのことを実施していないことから、原因は分かりませんでした。但し、今回の分析結果で、酸価および粘度の各データ、IRチャートのスペクトルに大きな変化はなく、異種油の混入などは確認されていないため、本試料油は継続使用可能な状態にあります。今後は、今回のRBOT値を基に潤滑油の寿命を評価します。
報告№109-09249 報告№111-00569 | 分析№109-001747 分析№111-002641 | 111-002641 | 潤滑油は継続使用可能な状態であり、また運転中における潤滑状態も正常であったものと判断します。本試料油は、汚染や摩耗に関するデータが異常として出やすいドレンバルブから採油されたにもかかわらず、分析の結果は全ての分析項目の値が当社推奨の管理基準値を満たしており、新油分析値との比較結果も問題となる値はありませんでした。分析結果特性低下特性低下に係るパラメータの分析結果は良好と判断します。粘度粘度はmm/sと新油値mm/sに対する粘度変化率は+％で、当社推奨の管理限界値である±％以内にあり、良好と判断します。全酸価添加油の全酸価は、油メーカによって初期値が違うため統一した管理基準を設定するのが困難であることから、当社では管理限界値を設定しておらず、新油分析値との比較及び他の分析項目の結果より全酸価の状態判断を行います。その結果、全酸価は.mgKOH/gと新油値.mgKOH/gに比較して変化はないことから、良好と判断します。酸化安定度酸化安定度はminであり、当社推奨の管理限界値のmin以上であることから良好と判断します。有機物・有機化合物有機物・有機化合物は、IRチャートによる新油分析値との比較の結果、cm-付近に劣化の兆候を示すカルボン酸の吸収が確認されていないことから、良好と判断します。色相はL.であり、新油値のL.に比較して変化はないことから、良好と判断します。汚染に係るパラメータの分析結果は良好と判断します。水分はであり、当社推奨の管理限界値の以下であることから良好と判断します。汚染粒子数はNAS級であり、当社推奨の管理限界値のNAS級以内であることから良好と判断します。汚染度物重量は.mg/mlであり、当社推奨の管理限界値のmg/ml以内であることから良好と判断します。摩耗運転中における潤滑状態は正常であったものと判断します。異常摩耗の早期発見パラメータであるフェログラフィーのIs値がのマイナス乗と当社基準値と比較して良好の範囲にあったことから潤滑箇所の潤滑状態は正常と判断します。金属濃度SOAP法により金属濃度を測定した結果、金属元素は検出されなかったことから、潤滑箇所で発生する金属接触による摩耗や、外部からの異物などの混入は見られず良好と判断します。金属濃度酸溶解法により金属濃度を測定した結果、外部から混入したと思われるカルシウムが、ナトリウムがと僅かに検出されましたが良好と判断します。
報告№109-09094 報告№109-09094 | 分析№109-000908 分析№109-000908 | 109-000908_100127 | 分析評価者：佐々木義憲保有資格：ICMLMLAⅠ設備保全技能士級ISO-準拠機械状態監視診断技術者カテゴリーⅠ分析の結果、全てのデータが良好である事から、この油は継続使用可能と判断します。≪状態監視とパラメータ≫分析の目的および各分析のパラメータは以下の通りです。特性低下目的：油の分析結果から、や劣化傾向ならびに添加剤の消耗程度、残存寿命などを確認する。粘度JISK全酸価JISK赤外線吸収スペクトルJISK酸化安定度試験JISK汚染目的：油の分析結果から、砂塵あるいは水・異種油などによるや、異物混入の有無を確認する。水分JISK計数汚染度JISB重量汚染度JISB光学顕微鏡観察摩耗目的：油中の摩耗粒子を分析する事により、回転・摺動部の潤滑状態、摩耗劣化の程度、余寿命などを解析する。摩耗診断電子顕微鏡観察JISKX線マイクロアナリシス油中金属濃度）JISK≪分析結果≫特性低下粘度：良好粘度値mm/sの新油値mm/sに対する変化率は-.％であり、当社推奨の管理限界値±％以内に留まっています。全酸価：良好全酸価.mgKOH/gは新油値の.mgKOH/g以内にあることから問題は無いと判断します。赤外線吸収スペクトル：良好酸化安定度試験：良好酸化安定度試験の結果、数値minは当社推奨の管理限界値min以内に留まっており、現時点での使用は可能と判断します。汚染水分：良好水分値.は当社推奨の管理限界値以内に留まっています。計数汚染度：今回は実施していません。重量汚染度：今回は実施していません。光学顕微鏡観察：今回は実施していません。摩耗摩耗診断電子顕微鏡観察・X線マイクロアナリシス：今回は実施していません。油中金属濃度：今回は実施していません。
報告№109-09136 報告№111-00114 | 分析№109-001160 分析№111-000612 | 111-000612 | 潤滑油は継続使用可能な状態にあると判断します。を示す粘度、全酸価、IR、RBOTの各データは良好でした。水分は良好でした。
|  | 10301082 | 分析NO － 年月日 トライボシステム診断レポート会社名 ○○殿 分析項目 機種 新油 流動点 硫黄分 機番・使用箇所 ライン 引火点 反応 油名 軽油 水分 油種 残留炭素 採油日 年月日 蒸留性状 他情報 粘度 摩耗状態の判定良好注意要処置汚染状態の判定良好注意要処置良好注意要処置総合考察流動点はであった。引火点は.であった。水分はであった。％残留炭素分は.wt％以下であった。蒸留性状は別紙の通りであった。粘度はmm/sであった。硫黄分は.wt％以下であった。反応は中性であった。
報告№107-0287 報告№107-0345 | 分析№107-01519 分析№107-01818 | 107-01818 | 濾過前の試料油を分析した結果、前回と同じく摩耗粒子形態観察で金属接触が厳しい場合に発生するシビア粒子がやや多く観察されました。D－SOAPで前回の濾過後に比較して鉄が.からに増加していました。軸受の指示部、主軸等の鉄を使用した箇所で厳しい金属接触が発生しています。今後、更に摩耗が進行することが懸念されます。これらの障害発生に対する弊害を勘案の上、ヶ月以内に再度分析を実施し、汚染度および摩耗の進行状況を確認することを推奨します。尚、巡視の際には主軸の振れ量の変化と水車軸受油槽内の軸受温度、油温の変化に注意することを併せて推奨します。
報告№104-4011 | 分析№104-00593 | 104-00593 | 分析の結果、を示す粘度、水分、全酸価、IR、を示す計数汚染度、重量汚染度の各データは良好であることから、この油は継続使用可能と判断します。摩耗粒子の観察結果から見たは、異物の噛み込みにより発生したμm未満の切削粒子がやや多く見られたことから、異物の影響で発生する切削摩耗が発生していることが確認されました。切削粒子が発生するような摩耗形態を切削摩耗と呼びます。この摩耗形態は比較的摩耗速度が早いため、発生した摩耗粒子により汚染度が上昇し、フィルタの目詰まり等の原因になります。今回データは継続使用可能な状態を示しているものの、本試料油の系統内にはμmのフィルタが設置されているため、仮に潤滑状態が異常になった場合に発生するμm前後の大型摩耗粒子は発生していたとしてもフィルタに捕捉されると考えられます。このようなケースでは、使用されている油量、系内を循環している油の流量を知り、又、フィルタの通過直前と直後から採取した油の汚染度の差からフィルタの濾過効率を確認し、その結果から実際の摩耗状態を推定する方法があります。又、フィルタに捕捉された摩耗粒子を直接分析し、摩耗状態を診断する方法もありますので、使用後のフィルタ提供もご検討下さい。
報告№105-0081 報告№105-0081 | 分析№105-00579 分析№105-00579 | 105-00579 | 分析の結果、全てのデータが良好であることから、この油は継続使用可能であり、潤滑状態も正常と判断します。尚、主機停止中にオイルクーラーから採油を実施しているため、油循環中の採油に比較して油中粒子が沈降して低濃度になっている部分を採油していると考えられます。したがって、油が循環している状態で採油を実施した場合に比較して、分析データが低くなり、異常な状態を見落としてしまう可能性がありますので、今後の採油は、停止直後、或いは、油循環中に採油を実施されることを推奨します。は良好と判断します。粘度は良好と判断します。粘度はmm/sと新油値mm/sに比較して、粘度変化率は-.％で、当社推奨の管理限界値である±％以内にあり、良好と判断します。水分は良好と判断します。水分はppmと当社推奨の管理限界値の以下であり、良好と判断します。全酸価は良好と判断します。全酸価は.mgKOH/gと新油値.mgKOH/gに比較して変化はなく、良好と判断します。IRの結果、良好と判断します。IRの結果、油劣化の兆候を示すカルボン酸の吸収が確認されていないことから、良好と判断します。RBOTの結果、良好と判断します。RBOTはminと当社推奨の管理限界値のmin以上であり、良好と判断します。は良好と判断します。計数汚染度は良好と判断します。計数汚染度はNAS級と当社推奨の管理限界値のNAS級以内であり、良好と判断します。重量汚染度は良好と判断します。重量汚染度は.mg/mlと当社推奨の管理限界値のmg/ml以内であり、良好と判断します。機器の潤滑状態機器の潤滑状態は正常と判断します。SOAPの結果は良好です。SOAPの結果、油の添加剤成分であるリンがppm、バリウムがppm、外部から混入したケイ素がppm、ナトリウムがppm検出されました。軸受の摩耗を示す錫は検出されず、良好と判断します。D－SOAPの結果は良好です。D－SOAPの結果、外部から混入したナトリウムが検出されました。フェログラフィーの結果は良好です。異常摩耗の早期発見パラメータであるフェログラフィーのIs値が.と良好の範囲にあり、潤滑状態は良好と判断します。
報告№109-09136 報告№113-00350 | 分析№109-001160 分析№113-001382 | 113-001382 | 濾過前の試料油を分析した結果、D-SOAPで前回に比較してメタルの主成分である錫がから.ppmに増加していました。軸受の摩耗軸受メタルの摩耗が進行していると推定されます。直ちに異常ではないものの、今後、さらに摩耗が進行することが懸念されます。これらの障害発生に対する弊害を勘案の上、念のためヶ月後に再分析を実施し、摩耗の進行状況を確認することを推奨します。また、今後軸受メタルの摩耗が進行した場合、摩耗程度を評価する必要がありますので、次回分析時には、メタルサイズ、油量、メタル使用開始時期をお知らせください。
報告№109-09136 報告№112-00027 | 分析№109-001160 分析№112-000068 | 112-000068 | 潤滑油および軸受は継続使用可能な状態にあると判断します。濾過機の入口と出口の箇所から採油本設備には、濾過機が設置されており、常時運転しているため、常に正常な状態に保持され摩耗の変化が生じても検出されない可能性があります。潤滑状態をより正確に把握するには、濾過機の入口と出口から採油を実施し、その差異から濾過効率を求め、それを根拠に摩耗の進行状況を確認することを推奨します。フェログラフィーIs値は異常摩耗の早期発見パラメータのつで、摩耗粒子を定量化するために用います。今回のIs値はのマイナス乗であり、潤滑状態は正常と判断できます。Iカップリング発光分光分析【SOAP-T】検出された金属元素は、SOAP-Tの結果表に示すように、銅、リン、亜鉛、ナトリウムでした。検出された金属元素から発生箇所を推定すると銅・軸受等リン、亜鉛、ナトリウム・外部混入異物であると思われます。このうち、機械部品が摩耗したと思われる元素はのグループです。計数汚染度、重量汚染度は共に良好でした。粘度、水分、酸価、IR、RBOTの各データは良好でした。
報告№103-0030 | 分析№103-00317 | 103-00317 | 分析の結果、本軸受は保持器と玉との間で厳しい金属接触が発生していると考えられました。現在のところ、軸受は継続使用可能な状態にあるものの、軸受の寿命とされるフレーキングに進展する場合があるため、分析による監視を継続されることを推奨します。このことは、計数汚染度が測定不能、重量汚染度が前回に比較して増加し、異常摩耗の早期発見パラメータであるIs値も桁上昇していること及び、フェログラフィーの摩耗粒子形態観察の結果、非常に厳しい金属接触により発生したシビア粒子が観察されたことから判断しました。
報告№109-09136 報告№114-00250 | 分析№109-001160 分析№114-000837 | 114-000837 | 潤滑油および対象設備は継続使用可能な状態にあると判断します。油清浄機の入口と出口から採油次回からの分析は、油清浄機の濾過効率を考慮した評価が重要であるため、油清浄機の入口と出口の箇所から採油を実施することを推奨します。異常摩耗の早期発見のパラメータであるIs値は、前回の-レベルから-レベルに低下し、正常です。また、異常摩耗の兆候を示す摩耗粒子が顕著に観察されなかったことから、は良好と判断します。前回に比較して、計数汚染度はNAS級から等級に変化はなく、重量汚染度も.mg/mlと変化がなく、共に良好です。前回同様、粘度、水分、酸価、IRの各データは良好です。
報告№109-09136 | 分析№109-001160 | 113-000430_date130801 | 結論トライボ診断を実施した結果、当該機の潤滑箇所は継続使用可能な状態であり、連続運転を継続し続けない限り、今年度中直ちに予防保全としての分解点検を実施する状態ではないと判断しました。但し、今回トライボ診断を実施した結果から、今後懸念されるカルシウム濃度の増加や異常な摩耗粒子である切削摩耗、凝着摩耗の発生進行を監視するため、当該機のトライボ診断を回／年実施され、適切な分解点検時期を確認されることを推奨します。なお、当該機の次回点検まで潤滑箇所に異常を起こさず、状態をより長く維持するためにも、更油により基準濃度を超えている潤滑油の水分濃度を低下させることを推奨します。当該機の油中金属濃度のうち、鉄とカルシウムの固形分濃度が前回に比較して増加していることが分かりました。これらのうち、鉄の濃度上昇は、オイルリングとシリンダライナの摺動面で油膜が形成し難くなって発生し、固形分のカルシウムは、エンジンオイル中に多量に添加されているカルシウム系の添加剤が、燃焼ガスや未燃焼ガス中の硫黄分と化学反応して生成するものですが、いずれもピストンリングのシール性の低下が関与していると推定されます。当社の研究によれば、固形分として生成し析出したカルシウム濃度がを超えた場合、主軸メタルやクランクピンメタルの摩耗速度が著しく早まることを経験しています。当該機は稼働率が低いことから、常用機のように早い速度で摩耗が進展することはないと思われますが、分析の結果ではメタルの主成分である錫が若干検出され、更には、錫の下層の成分である銅も同時に検出されていることから、一部のメタルでは狭い範囲ではあるものの、摩耗により擦られた部分があると推定されます。この摩耗は、燃焼ガスとオイルの添加剤との反応で生成したカルシウム化合物により生じるものですが、これは燃焼ガスがピストンリングを通過してオイル側に混入することが要因となっている可能性が高いことから、次回の点検では、ピストンリングの交換を前提とした整備が必要と思われます。尚、現時点では継続使用は可能と判断できるものの、次回点検まで異常を起こさず状態をより長く維持するためにも、基準濃度を超えている潤滑油の水分濃度を更油、或いは、部分更油により相対的に低下させることを推奨します。推奨定期的なトライボ診断実施潤滑油中のカルシウム濃度の増加や、異常摩耗粒子である切削摩耗、凝着摩耗の進行が懸念されることから、定期的な監視をトライボ診断で実施することにより、異常の兆候を早期に発見することが可能となりますので、回／年の定期的なトライボ診断の実施を推奨します。次回の点検で当該機潤滑箇所の点検とエンジンオイルの更油当該機の潤滑箇所であるピストンのピストンリング、メタル軸受の主軸メタルやクランクピンメタル等の潤滑箇所の状態を、次回の開放点検時に確認を推奨すると共に、エンジンオイルの更油を推奨します。これは、当該機の油中からカルシウム化合物が非常に高い濃度で検出されたため、この化合物が更に潤滑箇所の摩耗を促進させる懸念があるためです。カルシウム化合物発生の原因は、ピストンリングの摩耗によって燃焼ガスのシール性が低下し、燃焼ガス中の硫黄分と油中のカルシウム添加剤が反応するためと考えられます。エンジンオイルの更油と或いは部分更油又は、油濾過当該機の油中水分の影響により金属表面で腐食摩耗が発生し、発生した鉄錆等の粒子が潤滑部に噛み込み摩耗が進行することがありますので、更油と更油後の或いは部分更油、エンジンオイルの濾過等により相対的に汚染度や水分濃度を低くするなどの方法を推奨します。更油後の濾過はオイルパンをはじめ潤滑系統の壁面に煤や摩耗粉、水分等が付着して残っていますので、更油を行なった後に再度強制的に油中の汚染物や水分等を濾過機を使い除去し実施後はて下さい。、再度トライボ診断を実施することにより、処理後のデータとして継続的な傾向監視を実施して下さい。油濾過は、当社製油濾過装置によって運転中にエンジンオイルの濾過を実施することで、油中の汚染物や水分なども油濾過装置のエレメントに吸着して処理できますので、高性能油濾過装置の活用を推奨します。新油との比較による評価を示す粘度、酸価、IR、塩基価のデータは新油データを基準として評価しています。今回は新油データが不明であったため良否の評価ができませんでしたが、今後分析を実施する場合は、使用している新油を同時に分析することをご検討下さい。定期的な分析定期的な潤滑油分析によるトライボ診断を実施することにより、分析データの変化から異常の兆候を早期に発見することが可能となります。また、今回は対象設備の回目の分析であるため、最低でもあと回分析を実施し、今後懸念されるカルシウム濃度の増加、切削摩耗、凝着摩耗の進行を監視することを推奨します。潤滑油は、酸化劣化はなく、添加剤の機能も満たされていましたが、水分の値が当社推奨管理限界値を超えており、今後水分の影響でエンジン内部に錆が発生し、その影響で摩耗が発生する懸念が有りますので、潤滑油の更油を推奨します。尚、今回の物理的性状の評価の、粘度、酸価、塩基価は新油値が不明であったため、粘度、塩基価はジェネシスクリーンディーゼルW-の新油カタログ値と比較をしましたが、酸価は良否の評価ができなかったので、IRの結果から酸化劣化していないと判断しました。粘度粘度は、.mm/sと新油カタログ値のmm/sに比較して粘度変化率が+.％となっており、当社推奨の管理限界値である±％以内にあり、良好と判断します。水分はppmと当社推奨の管理限界値を超えていました。今後、水分の影響でエンジン内部に錆が発生し、その影響で潤滑箇所を更に摩耗を加速させる懸念がありますので、更油などの対策を要します。酸価・IR酸価劣化の進行度は、酸価およびIRの結果から総合的に判断します。酸価は、gKOH/gと測定されたものの、良否の評価ができませんでした。但し、IRチャートの結果、cm-付近に油劣化の兆候を示すカルボン酸の吸収ピークが確認されていないことから、潤滑油は酸化劣化していないと判断します。塩基価は、mgKOH/gと新油カタログ値を元にした限界値mgKOH/g以上あり、潤滑油の添加剤である清浄分散剤は機能が満たされ良好と判断します。計数汚染度計数汚染度は、前回同様NAS級以上と汚染されていました。なお、前回と比較してμm～μm迄の各レンジの粒子数は、前回より増加していることが確認できました。重量汚染度は、.mg/mlと前回の汚染度より.mg/ml減少していました。減少した要因は、前回と今回の攪拌状況の違いやフィルタ等に汚染物が補足されたことが考えられますが、依然として高い値であり、当社の経験上、データが桁以上の場合は、かなり汚染されていると判断します。光学顕微鏡写真重量汚染度で濾過したフィルタ表面上の夾雑物を光学顕微鏡で観察した結果、金属片、カルシウム化合物、鉄錆、砂等が観察されました。粒度分布粒度分布は.～μmの範囲にあり、.μmにピークが確認されました。μm以下の粒子が多いことから、これらのほとんどは、燃焼して発生した煤であると推定されます。当該機の当該機の潤滑箇所のは、フェログラフィーおよびSOAP-Tの結果から総合的に判断した結果、継続使用は可能ですが、今後の機器の機能を確認するためにも傾向管理が有用と考えます。当該機の油中金属濃度のうち、鉄とカルシウムの固形分濃度が前回に比較して増加していることが分かりました。これらのうち、鉄の濃度上昇は、オイルリングとシリンダライナの摺動面で油膜が形成し難くなって発生したと推定されます。固形分のカルシウムは、エンジンオイル中に添加されているカルシウム系の添加剤が、燃焼ガスや未燃焼ガス中の硫黄分と化学反応して生成することから、ピストンリングのシール性の低下が懸念されます。当社の研究によれば、固形分として生成し析出したカルシウム濃度がを超えた場合、主軸メタルやクランクピンメタルの摩耗速度が著しく早まることを経験しています。当該機は稼働率が低いことから、常用機のように早い速度で摩耗が進展することはないと思われますが、分析の結果ではメタルの主成分である錫が若干検出され、更には、錫の下層の成分である銅も同時に検出されていることから、一部のメタルでは狭い範囲ではあるものの、摩耗により擦られた部分があると推定されます。この摩耗は、燃焼ガスとオイルの添加剤との反応で生成したカルシウム化合物により生じるものですが、これは燃焼ガスがピストンリングを通過してオイル側に混入することが要因となっている可能性が高いことから、次回の点検では、ピストンリングの交換を前提とした整備が必要と思われます。フェログラフィー【定量分析：Is値】Is値は異常摩耗の早期発見パラメータのつで、摩耗粒子を定量化するために用います。ディーゼルエンジンの場合、潤滑状態が良好であればIs値はの乗以下となり、潤滑状態が厳しくなるにつれてIs値は上昇していきます。今回のIs値はの乗と高い値でした。今回のIs値は、の乗と前回実施した値から桁上昇し高い値であり、摩耗状態に注意が必要です。フェログラフィー【定性分析：摩耗粒子および摩耗形態観察】分析結果から観察された代表的な粒子は、以下の通りでした。正常な摩耗粒子・潤滑状態が正常なマイルド摩耗により発生。切削粒子・異物や金属表面の微小突起による切削摩耗により発生。シビア粒子・潤滑状態がやや厳しい凝着摩耗により発生。金属潤滑部が局部的に油膜切れを起していると考えられます。黒錆・潤滑状態がやや厳しい凝着摩耗により発生。金属接触が厳しく、且つ、高い摩擦熱が発生していると考えられます。フリクションポリマ・局部的に高圧・高温となる場合に発生。鉄錆・外部から混入したと考えられます。観察された摩耗粒子の中でも切削粒子、シビア粒子、黒錆は、将来的な摩耗の進行に繋がる可能性を示唆しているため、傾向監視が必要と思われます。切削摩耗は、他の摩耗形態に比較して摩耗進行速度が速く注意が必要で、定期的なトライボ診断による状態監視が必要と考えます。切削摩耗の原因となる混入異物が残留している場合、この異物により切削摩耗が継続して発生する可能性があります。シビア粒子、黒錆は凝着摩耗に分類されます。これらの摩耗粒子は、摺動面で凝着、破断を繰り返し、この過程で生じる移着粒子が成長して摩耗粒子となります。そのため、摺動面では局部的に油膜切れが発生していることを示しています。この状態が継続した場合、摩耗粒子のサイズは徐々に大型化していき、設備の損傷に至る場合がありますので、傾向監視が必要です。Iカップリング発光分光分析【SOAP-T】検出された金属元素から発生箇所を推定すると、以下の通りでした。鉄、銅、ニッケル、錫・エンジン部品リン、亜鉛、カルシウム・添加剤アルミニウム、ナトリウム・外部混入異物カルシウムの析出SOAP-Tでカルシウムが.ppmと高い値で検出されました。エンジン油中にカルシウム化合物が高い濃度で検出された場合、この化合物がピストンピンメタルや、クランクピンメタル摺動面に噛み込んで摩耗させたり、メタルに埋め込まれて摩耗を促進させたりする原因になるなどの悪影響を生じることが、当社の研究結果から判明しています。この影響については、別紙カルシウムの析出をご覧ください。軸受の摩耗SOAP-Tでメタル軸受の成分である錫、銅.ppm、ニッケルppmが検出されたことから、メタル軸受のピストンピンメタル又は、クランクピンメタルからの一部に油膜切れが発生していると推測されます。一般的にディーゼルエンジンのメタル軸受は積層構造になっており、軸受メタルの最表面は錫と鉛のホワイトメタル層が存在し、その下にニッケル層、更にその下には銅と鉛の合金であるケルメット層が存在します。以上のことから今回検出された金属成分の錫、銅、ニッケルは、メタル軸受から析出されたと考えられます。積層構造クランクメタルの断面写真の通りです。積層構造クランクメタルの断面写真 その他銅を使用した箇所の溶出・摩耗潤滑油系統内で銅を使用している箇所は、潤滑油冷却器の配管などが考えられます。この箇所で溶出・摩耗が発生する場合は以下のことが考えられます。潤滑油冷却器の配管で摩耗していた場合、配管取付け部に緩みが生じて配管が振動し、継手部が外れたり、亀裂が生じたりして冷却水の混入にいたる場合があります。亜鉛系添加剤の影響により、潤滑油冷却器の配管で溶出していた場合、ピンホールが発生して冷却水の混入に至る場合があります。今後、油劣化の進行や水分濃度が上昇することに注意が必要です。計数汚染度計数汚染度はNAS級以上と汚染されていました。重量汚染度は.mg/mlと汚染されていました。光学顕微鏡写真重量汚染度で濾過したフィルタ表面上の夾雑物を光学顕微鏡で観察した結果、金属片、カルシウム化合物、鉄錆、砂等が観察されました。粒度分布粒度分布は.～μmの範囲にあり、.μmにピークが確認されました。μm以下の粒子が多いことから、これらのほとんどは、燃焼して発生した煤であると推定されます。粘度、酸価、塩基価については新油値が不明であったため、粘度、塩基価はジェネシスクリーンディーゼルW-の新油カタログ値と比較をし、酸価は良否の評価ができませんでした。粘度粘度は、.mm/sと新油カタログ値のmm/sに比較して粘度変化率が+.％となっており、当社推奨の管理限界値である±％以内にあり、良好と判断します。水分はppmと当社推奨の管理限界値を超えていました。今後、水分の影響でエンジン内部に錆が発生し、その影響で摩耗が発生する懸念があります。酸価・IR酸価劣化の進行度は、酸価およびIRの結果から総合的に判断します。酸価は、gKOH/gと測定されたものの、良否の評価ができませんでした。但し、IRチャートの結果、油劣化の兆候を示すカルボン酸の吸収が確認されていないことから、潤滑油は酸化劣化していないと判断します。塩基価はmgKOH/gと新油カタログ値を元にした限界値mgKOH/g以上にあり、良好と判断します。
報告№109-09136 報告№112-00561 | 分析№109-001160 分析№112-002316 | 112-002316_date130318 | 分析の結果、潤滑油の劣化はなく、汚染度は良好な範囲にあることから、継続使用可能な状態にあると判断します。軸受分析の結果、軸受は継続使用可能な状態にあると判断します。但し、将来的な摩耗進行の有無を確認するためにも傾向監視を継続することが有効です。定期的な分析今後懸念される摩耗の進行を監視するため、定期的に分析を実施することを推奨します。診断結果は良好と判断します。粘度前回に比較して今回の粘度は、mm/sからmm/sに上昇していました。新油値mm/sに比較して、粘度変化率は+％で、当社推奨の管理限界値である±％以内であり、良好と判断します。水分前回に比較して今回の水分は、.ppmからppmに減少していました。当社推奨の管理限界値の以下であり、良好と判断します。酸価前回に比較して今回の酸価は、.mgKOH/gから.mgKOH/gに低下していました。新油値.mgKOH/g以下であり、良好と判断します。IRIRチャートの結果、新油と使用油のスペクトルパターンはほぼ一致し、また、油劣化の兆候を示すカルボン酸の吸収が確認されていないことから、良好と判断します。は良好と判断します。計数汚染度前回に比較して今回の計数汚染度は、NAS級からNAS級に減少し、当社推奨の管理限界値NAS級以下であり、良好と判断します。重量汚染度前回に比較して今回の重量汚染度は、mg/mlからmg/mlに減少し、当社推奨の管理限界値mg/ml以下であり、良好と判断します。光学顕微鏡写真重量汚染度で濾過したフィルタ表面上の夾雑物を光学顕微鏡で観察した結果、金属片、鉄錆、砂等が観察されました。はフェログラフィーおよびSOAP-Tの結果から総合的に判断した結果、継続使用は可能ですが、機器の機能を保持するためにも傾向管理が有用と考えます。フェログラフィー【異常摩耗指数：Is値】Is値は異常摩耗の早期発見パラメータのつで、摩耗粒子を定量化するために用います。前回に比較して今回のIs値はの乗からマイナス乗に低下し、低い値でした。フェログラフィー【定性分析：摩耗粒子および摩耗形態観察】分析結果から比較的多く観察された粒子は、以下の通りでした。フリクションポリマ・局部的に高圧・高温となる場合に発生。Iカップリング発光分光分析【SOAP-T】検出された金属元素から発生箇所を推定すると、以下の通りでした。鉄、銅、錫・軸受等リン、亜鉛・添加剤カルシウム・外部混入異物銅を使用した箇所の溶出・摩耗SOAP-Tの結果、銅が検出されたことから、銅を使用した箇所の溶出・摩耗が発生していると推定されます。亜鉛系添加剤を使用している潤滑油で銅が検出される場合、潤滑系統内でこれらの金属が亜鉛系添加剤の影響により溶出することが知られています。今回の検出は、この溶出と摩耗との双方によるものと考えられます。今後、別紙鉱油の酸化に対する金属触媒の影響に示すように濃度の増加に伴い酸化速度が速まる可能性があります。
報告№109-09136 報告№113-00237 | 分析№109-001160 分析№113-000904 | 113-000904_date130826 | 更油の延長化を検討する場合のパラメータは、油の基本性状である粘度の変化と、残存余寿命を定量的に知るRBOT値、そして、酸化の程度を酸価の変化で評価し、継続使用が可能であるかを総合的に判断します。今回、これらのパラメータで継続使用の可能性について評価した結果、粘度変化率は-%で、良好と判断できる±％以内にあり、また、残存寿命を示すRBOT値はminも残存しており、尚且つ、酸価が.㎎KOH/gと新油値以下となっていたことから、現時点での更油の必要性はないと判断出来ました。尚、RBOT値が前回に比較してRBOTはminからminに減少していました。別紙RBOTの減少傾向から油の余寿命を求めた結果、本試料は年月まで使用可能であることが分かりました。分析結果粘度、水分、酸価、RBOTの各データは、前回同様に良好でした。IRIRの結果、新油のIRスペクトルと一致しない箇所が確認されました。不一致のピークは、図に示すように、低段側の潤滑油のピークと一致することから、低段側の潤滑油が混入した可能性があります。図IRチャート比較計数汚染度は、前回に比較してNAS級からNAS級にランク上昇しているものの、当社推奨の管理限界値以下であり、良好でした。
報告№109-09136 報告№110-00694 | 分析№109-001160 分析№110-003235 | 110-003235 | 潤滑油および軸受は継続使用可能な状態にあると判断します。
報告№106-0227 報告№106-0254 | 分析№106-01279 分析№106-01393 | 106-01393 | 濾過前の試料油を分析した結果、水分がと処置領域にありました。尚、計数汚染度は、水分の影響でセンサーエラーを起こし測定不能でした。今後、この水分の影響で腐食摩耗が進行することが懸念されました。これらの障害発生に対する弊害を勘案の上、予防処置として至急水分除去を実施されることを推奨します。
報告№109-09249 報告№112-00274 | 分析№109-001747 分析№112-001104 | 112-001104_date120927 | 潤滑油および軸受は継続使用可能な状態にあると判断します。但し、今後も摩耗の進行を傾向監視するため、以下の対策を推奨します。油槽内の清掃および更油潤滑油が汚染されていることから、油槽内は汚染されていると思われます。更油をする際には、油槽内を清掃し、更油する新油もNAS級程度の清浄な潤滑油を更油することを推奨します。定期的な分析凝着摩耗の進行を監視するため、定期的に分析を実施し、分析データによる摩耗の進行状況を確認することを推奨します。軸受メタルの情報提供本設備がすべり軸受である場合、今後軸受メタルの摩耗が進行すると、摩耗程度を評価する必要がありますので、次回分析時には、メタルサイズ、回転数、直近のメタル交換からの運転時間をお知らせください。はフェログラフィーおよびSOAP／D-SOAPの結果から総合的に判断した結果、やや厳しい状態にあると考えられます。フェログラフィー【定量分析：Is値】Is値は異常摩耗の早期発見パラメータのつで、摩耗粒子を定量化するために用います。今回のIs値はの乗とやや高い値でした。フェログラフィー【定性分析：摩耗粒子および摩耗形態観察】分析結果から比較的多く観察された粒子は、以下の通りでした。正常な摩耗粒子・潤滑状態が正常なマイルド摩耗により発生。黒錆・潤滑状態がやや厳しい凝着摩耗により発生。金属接触が厳しく、且つ、高い摩擦熱が発生していると考えられます。Iカップリング発光分光分析【SOAP／D-SOAP】検出された金属元素から発生箇所を推定すると、以下の通りでした。鉄、鉛、アンチモン、錫・軸受等カルシウム、バリウム、ケイ素、ナトリウム・外部混入異物水分は良好でした。汚染粒子数・汚染度物重量汚染粒子数はNAS級とやや高く、汚染度物重量はmg/mlと当社推奨の管理限界値に到達していました。フィルタ表面の異物観察で金属片、鉄錆、砂等が観察されたことから、汚染度が高い要因は、摩耗と外部混入異物の影響と思われます。．粘度、全酸価、酸化安定度、有機物・有機化合物の各データは良好でした。分析結果特性低下特性低下に係るパラメータの分析結果は良好と判断します。粘度粘度はmm/sと新油値mm/sに対する粘度変化率は-％で、当社推奨の管理限界値である±％以内にあり、良好と判断します。全酸価添加油の全酸価は、油メーカによって初期値が違うため統一した管理基準を設定するのが困難であることから、当社では管理限界値を設定しておらず、新油分析値との比較及び他の分析項目の結果より全酸価の状態判断を行います。その結果、全酸価は.mgKOH/gと新油値.mgKOH/g以下にあることから、良好と判断します。酸化安定度酸化安定度はminであり、当社推奨の管理限界値のmin以上であることから良好と判断します。有機物・有機化合物有機物・有機化合物は、IRチャートによる新油分析値との比較の結果、cm-付近に劣化の兆候を示すカルボン酸の吸収が確認されていないことから、良好と判断します。色相はLでした。汚染に係るパラメータの分析結果は、汚染粒子数はやや高く、汚染度物重量は当社推奨の管理限界値に到達していました。水分はppmであり、当社推奨の管理限界値の以下であることから良好と判断します。汚染粒子数はNAS級であり、当社推奨の管理限界値のNAS級以下であるものの、やや高い値でした。汚染度物重量はmg/mlであり、当社推奨の管理限界値のmg/mlに到達していました。摩耗フェログラフィーによる摩耗粒子の観察の結果、潤滑状態が正常な場合に発生する摩耗粒子、金属潤滑部が局部的に油膜切れを起して発生するシビア粒子、金属接触が厳しく、且つ、摩擦熱が高い場合に発生する黒錆が比較的多く観察されました。異常摩耗の早期発見パラメータであるフェログラフィーのIs値がの乗とやや高く、摩耗粒子の形態観察の結果、潤滑状態が正常な場合に発生する摩耗粒子、金属潤滑部が局部的に油膜切れを起して発生するシビア粒子、金属接触が厳しく、且つ、摩擦熱が高い場合に発生する黒錆が比較的多く観察されました。金属濃度SOAP法により金属濃度を測定した結果、潤滑箇所で発生する金属接触よって検出される錫がppm、外部から混入したと思われるバリウムがppm、ケイ素がppm検出されました。金属濃度酸溶解法により金属濃度を測定した結果、潤滑箇所で発生する金属接触によって検出される鉄が、鉛が、アンチモンが、錫が、外部から混入したと思われるカルシウムが、バリウムが、ナトリウムが検出されました。
報告№107-6009 報告№107-0092 | 分析№107-00301 分析№107-00435 | 107-00435 | 【潤滑状態】今回の採油は、機器停止時間後に油タンク上部蓋開口部から実施しているため、油循環中に採油した場合に比較し、油中粒子の沈降の影響を受け分析データが低濃度に出る可能性があります。今回の分析は以上のことを踏まえて結果を検討しました。分析の結果、本試料油の採油が停止後時間を経過しているにも関わらず～μmの粒子がありました。このサイズは、潤滑状態が異常に遷移しつつある場合に発生するものですが、粒子が外部から混入したと思われる鉄錆や、極一部の潤滑部分で油膜が切れて金属接触になって発生する球状粒子であることから、潤滑状態は良好な状態にあると推定されました。分析の結果から、潤滑摺動面の一部に油膜切れが発生していたことが確認されたものの、潤滑状態全体としては良好な状態にあると判断出来ますが、採油が停止後時間経過後に実施されていることから、安全をみて粒子の沈降が小さい油循環中に再度採油を実施し、再確認されることを推奨します。【】を示す粘度、水分、全酸価、IRの各データが良好の範囲にあり、潤滑油は継続使用可能と判断します。【濾過機の影響について】尚、本設備に濾過機設置の有無についての情報がありませんでしたが、仮に、油清浄器などの精密な濾過設備が設置されている場合、油中汚染度は常時清浄な状態に保持され、摩耗に変化が生じても検出出来ない可能性もありえます。この場合、より正確に解析するために濾過機の入口と出口から採油を実施し、正確な濾過効率を元に摩耗の進行状況を確認されることを推奨します。
報告№107-0076 報告№107-6012 | 分析№107-00347 分析№107-00516 | 107-00516 | 今回の採油は、機器停止中にマンホールから実施しているため、油循環中に採油した場合に比較し、油中粒子の沈降の影響を受け、分析データが低濃度に出る可能性があります。今回の分析は以上のことを踏まえて結果を検討しました。精点Aを実施した結果、全てのデータは良好の範囲にありました。但し、今回の採油が主機停止後時間経過しており、μmサイズの粒子はcm程度沈降していると考えられ、μm以上の摩耗粒子が採取されていない可能性が高いと思われました。したがって、摩耗が進行していることを見落としている場合もあると考える必要があります。可能であれば、夏期ピーク前に精点Bを実施し、摩耗進行の有無を確認することを推奨します。尚、RBOTが前回に比較し、min上昇したのは、年月に油の入れ替えを行ったためです。今後は、今回のRBOT値によりデータ管理を行います。上述しましたように、今回の採油は停止中の採油であるため、循環中の採油に比較してデータが低目に出る可能性があります。これは、運転中の採油であったなら今回データより高目になることが考えられます。次回採油は、粒子の沈降の影響を極力抑え、油中粒子が均一な分散状態に近い状態で採油が実施できるように、主機運転中、または停止直後に採油を実施することを推奨します。
報告№108-0387 報告№108-5075 | 分析№108-02609 分析№108-02793 | 108-02793 | 初期試験を実施した結果、観察された摩耗粒子およびD－SOAPで錫が検出されていることから、本試料には初期のなじみ摩耗が発生していたと考えられます。今回のようになじみ過程でシビア粒子が観察された場合は、なじみ過程が正常に終了していない場合があり、異常摩耗に進展することも懸念する必要があります。なじみ過程が正常な状態で終了した場合、シビア粒子は観察されることが少なく、従って、今回のなじみ過程では、局部的な金属接触がごく一部で発生したと考えられます。この接触が、既に正常な状態に推移しているか、或いは、進行しているのかを確認するため、ヶ月毎にあと回の初期試験を実施することを推奨します。尚、今後摩耗が進行した場合、軸受メタルの摩耗程度を評価する必要がありますので、次回分析時には、油量、メタルサイズ、回転数、直近のメタル交換からの運転時間、現在の使用油の使用時間をお知らせください。これらのことは、異常摩耗の早期発見パラメータであるフェログラフィーのIs値がのマイナス乗と良好の範囲にあるものの、摩耗粒子の形態観察の結果、金属接触が厳しい場合に発生するシビア粒子がやや多く観察されたことD－SOAPの結果、鉄および軸受メタルの主成分である錫が検出されたこと以上のことから判断しています。
報告№108-6005 報告№108-0033 | 分析№108-00106 分析№108-00168 | 108-00168 | 、汚染度、軸受の潤滑状態を確認する。今回の採油は、対象設備の停止中に排油口から実施しているため、油循環中に採油した場合に比較し、油中粒子の沈降の影響を受け、分析データが高濃度に出る可能性があります。今回の分析は以上のことを踏まえて結果を検討しました。分析の結果、今回の採油が高濃度になっていると思われる対象設備の停止中に排油口から行われた採油にもかかわらず、全てのデータが良好の範囲にありました。このことから、対象設備の潤滑状態は正常であり、この油は継続使用可能と判断します。尚、上述しましたように、今回の採油は停止中の採油であるため、循環中の採油に比較してデータが高目に出る可能性があります。これは、運転中の採油であったなら今回データより低い値になることが考えられます。採油は、粒子の沈降の影響を少なくすることが重要であり、そのため、油中粒子が均一な分散状態で実施されることを推奨します。
報告№108-5067 報告№108-5067 | 分析№108-02452 分析№108-02452 | 108-02452 | 精点Aを実施した結果、油の劣化、オイルリングおよび軸受の摩耗が確認されています。油の劣化油の基本特性である粘度がmm/sと新油値mm/sに比較して、粘度変化率は+.％で、管理限界値である±％を超えています。全酸価の結果、mgKOH/gと管理限界値の.mgKOH/gを大きく超えており、IRの結果で油劣化の兆候を示すカルボン酸の吸収が確認されています。粘度が上昇した要因は、油の劣化によるものと考えられます。今後、油中の酸成分により金属表面が腐食する腐食摩耗が発生することが懸念されるため、至急更油が必要です。オイルリングおよび軸受の摩耗SOAPで銅が多く検出されたことから、オイルリングの摩耗が確認されています。オイルリングの摩耗が進行するにつれて、潤滑油を適正にかきあげることが出来なくなるなどの原因で、油膜切れを発生させることが懸念されるため、日常点検の際にオイルリングの回転状況を確認するとともに、ヶ月以内に精点Bを実施し、摩耗の進行状況を確認されることを併せて推奨します。軸受メタルの摩耗は、軸受メタルの主成分である錫がSOAPでppm検出されたことから確認しています。メタルの摩耗深さをSOAPの錫濃度ppm、油量が不明であるため仮定してLから下式により計算します。錫の摩耗体積＝錫濃度×-×油量×.×÷錫密度＝×-××.×÷.＝.平均的な摩耗深さ＝摩耗体積÷摩耗面積×＝.÷.×＝.計算の結果、平均的な摩耗深さが.μmとなり、メタルの表面粗さをsと仮定すると、メタルの摩耗は軽微であることから、軸受は継続使用可能と判断します。但し、今回使用した油量は仮定した数値であるため、計算した平均的な摩耗深さは正確な数値ではありませんので、次回分析時には油量をお知らせ下さい。
報告№109-09136 報告№110-00326 | 分析№109-001160 分析№110-001462 | 110-001462 | 摩擦面で発生している摩耗の形態や潤滑状態は、フェログラフィーで得られた摩耗粒子の観察結果から評価します。同法は、摩耗粒子を含んだ試料油を磁力で油と粒子とに分離する技術で、分離された摩耗粒子を解析することによって潤滑状態の健全性や摩耗粒子の発生原因を診断するものです。摩耗粒子と摩耗形態観察された粒子は、潤滑状態が正常な場合に発生する摩耗粒子異物の切削作用で発生する切削粒子局部的に高圧・高温となる場合に発生するフリクションポリマ外部から混入したと思われる砂でした。以上から潤滑部で発生している摩耗は正常なマイルド摩耗と異物による切削摩耗であることが分かりました。また、局部的に高圧・高温になっている箇所があることも確認されました。摩耗形態の中でも切削摩耗は、異物が混入していない状態に比較して摩耗進行速度が速い形態であることから管理には注意が必要で、定期的なトライボ診断による状態監視が必要と考えます。また、切削摩耗発生の原因となる混入異物が残留している場合、この異物により切削摩耗が継続して発生する可能性があります。一方、フリクションポリマは、潤滑油が軸受軌道面に押し込められ高圧状態になると同時に、圧縮熱により高温状態になった結果、基油自身重合反応を起こし生成することが知られています。そのため、高圧高温状態の解消がなされなければ、潤滑油の劣化が進行し、粘度上昇に因る潤滑異常に進展する場合があります。潤滑状態異常摩耗の早期発見パラメータであるIs値は、潤滑状態が厳しいの乗となっていました。汚染度水分濃度は、管理基準以内にあり良好でした。粘度、全酸価、RBOTの各データは、管理基準以内にあり良好でした。本試料油の添加剤は、一般に、タービン油に比較して極圧添加剤や摩耗防止剤などの濃度が高く、この影響でRBOT試験の結果が変動する傾向があります。そのため、コンプレッサー油の余寿命の評価をタービン油と同等の精度で得るには、RBOTの結果に加え、粘度、全酸価、IRなどのデータを総合的に判断することが必要です。本試料油は、機器停止中にタンクドレン弁から採油されています。ドレン弁の汚染度は、一般的に高く、尚且つ、機器が停止している状態では、油槽内で撹拌がなくなり固形分が沈降するため、油中汚染度が更に高くなると推定されます。このような悪条件にもかかわらず、今回の分析結果から摺動部の損傷等の異常な摩耗状態を示す摩耗粒子が確認されなかったことから、空気圧縮機内の各摺動部は継続使用可能な状態にあると判断します。但し、摺動面で異物の噛み込みによる摩耗が若干発生しています。今後さらに摩耗が進行することが懸念されますので、以下の対策を推奨します。今後、摩耗の進行状況を監視するため、定期的に分析を実施し、摩耗の進行状況を確認することを推奨します。
報告№108-0411 報告№110-00638 | 分析№108-02744 分析№110-002894 | 110-002894 | は、油の粘度変化率、油中のスラッジの発生量などを判断パラメータに、粘度、全酸価、IR、RBOTで評価します。分析の結果、油の粘性を示す粘度は、新油値の.mm/sに比較して粘度変化率が-.％の.mm/sとほぼ変化はなく、また油中のスラッジの発生量を示す全酸価は、新油値の.mgKOH/gに対して.mgKOH/gで変化が見られず劣化は確認されていない。さらにはIRの結果でも油が劣化した場合に発生するカルボン酸の発生も確認されず、酸化防止剤の残存量を示すRBOTは、限界値minに比較して、minと当社推奨の管理限界値以上にあるものの低下していましたまた、IRの結果、新油のIRスペクトルと一致しない箇所が確認されたことから、異種油の混入または油名の誤りなどが考えられます。なお、使用油の使用期間または使用時間が不明であったため、ご要求の油の余寿命に関する検討は行えませんでした。可能であれば、これらの情報をご提供下さい。汚染度油中の水分を計測した結果、水分は.ppmと新油と同等であり、継続使用可能な状態にあることが確認されました。IRの結果から異種油の混入または油名の誤りの可能性がありますので、使用油名を再度ご確認下さい。これらのことが確認されなかった場合は、潤滑油は酸化防止剤の減少と判断されますので、以下の対策が必要となります。潤滑油は継続使用が可能であるものの、RBOT値がminを切っており、酸化防止剤が減少しているため更油を推奨します。
報告№106-0011 報告№106-0011 | 分析№106-00036 分析№106-00037 | 106-00037 | 分析の結果、観察された摩耗粒子は、異物の噛み込みにより発生する切削粒子、金属接触が厳しい場合に発生するシビア粒子でした。これらのことから、ギヤ歯面で発生している摩耗形態は、切削摩耗と凝着摩耗であることが分かりました。切削摩耗は、摩耗進行速度が速く、異物の影響がない場合の摩耗に比較し、より注意が必要です。また、異常摩耗の早期発見パラメータであるフェログラフィーのIs値がの乗とやや高い値を示しているため、AHの減速機により摩耗が速く進行することが懸念されます。安全をみてヶ月後に再度分析を実施し、摩耗の進行状況を確認されることを推奨します。これらのことは、異常摩耗の早期発見パラメータであるフェログラフィーのの乗とやや高く、摩耗粒子形態観察の結果、異物の噛み込みにより発生する切削粒子、金属接触が厳しい場合に発生するシビア粒子が多く観察されたことSOAP／D－SOAPの結果、鉄が検出されたこと以上のことから判断しました。尚、バックラッシの増加量を分析結果から計算し、CBMによる傾向監視に役立てる事が出来ますので、構造が確認できる図面、ギヤの形式、歯形、モジュール、歯数、回転数、増速比、歯幅をお知らせ下さい。計算結果を報告します。
報告№105-0019 報告№112-00546 | 分析№105-00172 分析№112-002348 | 112-002348 | 潤滑油および軸受は継続使用可能な状態にあると判断します。但し、汚染度が管理限界値内にあるとはいえ、更油後の汚染度としてはやや高い値となっていますので、再分析により汚染状態の進行程度を監視することを推奨します。定期的な分析今回更油後、有水試験後であるため、あと最低でも回分析を実施することにより、分析データの変化を確認することを推奨します。今後懸念される凝着摩耗は局部的な油膜切れによる摩耗の進行であるため、出来るだけ早めに回目の分析を実施することを推奨します。はフェログラフィーおよびSOAP／D-SOAPの結果から総合的に判断した結果、軸受摺動面では局部的に油膜が切れやすい状態にあると考えられます。フェログラフィー【定量分析：Is値】Is値は異常摩耗の早期発見パラメータのつで、摩耗粒子を定量化するために用います。今回のIs値は×とやや高い値でした。フェログラフィー【定性分析：摩耗粒子および摩耗形態観察】分析結果から比較的多く観察された粒子は、以下の通りでした。正常な摩耗粒子・潤滑状態が正常なマイルド摩耗により発生。シビア粒子・潤滑状態がやや厳しい凝着摩耗により発生。金属潤滑部が局部的に油膜切れを起していると考えられます。鉄錆、砂等・外部から混入したと考えられます。Iカップリング発光分光分析【SOAP／D-SOAP】検出された金属元素から発生箇所を推定すると、以下の通りでした。鉄、錫・軸受等バリウム・添加剤カルシウム、ナトリウム・外部混入異物計数汚染度は、NAS級とやや高い値でした。フィルタ表面の異物観察で鉄錆、砂等が観察されたことから、汚染度が高い要因は、摩耗と外部混入異物の影響と思われます。．粘度、水分、酸価、IR、RBOTの各データは良好でした。分析結果は良好と判断します。粘度粘度はmm/sと新油値mm/sに比較して、粘度変化率は+.％で、当社推奨の管理限界値である±％以内にあり、良好と判断します。水分はppmと当社推奨の管理限界値の以下であり、良好と判断します。酸価は.mgKOH/gと新油値の.mgKOH/g以下であり、良好と判断します。IRIRの結果、油劣化の兆候を示すカルボン酸の吸収が確認されていないことから、良好と判断します。RBOTRBOTはminと当社推奨の管理限界値のmin以上であり、良好と判断します。計数汚染度はやや高い値でした。計数汚染度計数汚染度はNAS級と当社推奨の管理限界値のNAS級以下にあるものの、やや高い値でした。重量汚染度は.mg/mlと当社推奨の管理限界値のmg/ml以下であり、良好と判断します。摩耗粒子の形態観察の結果、金属潤滑部が局部的に油膜切れを起して発生するシビア粒子、外部から混入したと思われる鉄錆、砂等が比較的多く観察されました。SOAPSOAPの結果、油の添加剤成分であるバリウムがppm検出されました。軸受の摩耗を示す錫は検出されず、良好と判断します。D-SOAPD-SOAPの結果、鉄が、軸受の摩耗を示す錫が、油の添加剤成分であるバリウムが、外部から混入したと思われるカルシウムが、ナトリウムが検出されました。フェログラフィー異常摩耗の早期発見パラメータであるフェログラフィーのIs値が×とやや高く、摩耗粒子の形態観察の結果、金属潤滑部が局部的に油膜切れを起して発生するシビア粒子、外部から混入したと思われる鉄錆、砂等が比較的多く観察されました。
|  | 112-002103 | 潤滑油および増速機は継続使用可能な状態にあると判断します。№減速機の分析データと比較して、油の性状、に大きな差はないものの、SOAPの銅濃度が若干高い値でした。今後、油劣化を傾向監視するため、以下の対策を推奨します。次回分析結果で銅の濃度を注視今後、別紙鉱油の酸化に対する金属触媒の影響に示すように銅濃度の増加に伴い酸化速度が速まる可能性がありますが、銅濃度がを超えるようになった場合は、短期間のうちに再分析を実施し、油劣化の進行状況を確認することを推奨します。はフェログラフィーおよびSOAPの結果から総合的に判断した結果、やや厳しい状態にあると考えられます。フェログラフィー【定量分析：Is値】Is値は異常摩耗の早期発見パラメータのつで、摩耗粒子を定量化するために用います。今回のIs値はの乗と低い値でした。フェログラフィー【定性分析：摩耗粒子および摩耗形態観察】分析結果から比較的多く観察された粒子は、以下の通りでした。正常な摩耗粒子・潤滑状態が正常なマイルド摩耗により発生。Iカップリング発光分光分析【SOAP】検出された金属元素から発生箇所を推定すると、以下の通りでした。鉄、銅、ニッケル・ギヤ、軸受リン、亜鉛、カルシウム、マグネシウム・添加剤アルミニウム、ナトリウム・外部混入異物銅を使用した箇所の溶出・摩耗SOAPの結果、銅がppm検出されたことから、銅を使用した箇所の溶出・摩耗が発生していると思われます。亜鉛系添加剤を使用している潤滑油で銅が検出される場合、潤滑系統内でこれらの金属が亜鉛系添加剤の影響により溶出することが知られています。今回の検出は、この溶出と摩耗との双方によるものと考えられます。今後、別紙鉱油の酸化に対する金属触媒の影響に示すように濃度の増加に伴い酸化速度が速まる可能性があります。粘度、水分、IR酸化度の各データは良好でした。
報告№109-09136 報告№112-00636 | 分析№109-001160 分析№112-002850 | 112-002850_date130219 | 本試料油は、粒子濃度が比較的高く、外部の影響を受けやすいと思われるドレン弁から停止中に採油を実施したにもかかわらず、大型の粒子は非常に少なく、また、油の性状・汚染度・機器摩耗・油余寿命に関するすべてのデータは良好な範囲にあったことから、潤滑油および対象設備は継続使用可能な状態にあると判断します。最適な採油方法本試料油は、機器停止中にドレン弁から採油されているため、分析データが高濃度に出ていると推定されます。正確なデータによる診断を行うためにも、今後の採油は、極力運転中もしくは停止直後の油槽中層部から実施されることを推奨します。はフェログラフィーおよびSOAP／D-SOAPの結果から総合的に判断した結果、正常な状態にあると考えられます。フェログラフィー【定量分析：Is値】Is値は異常摩耗の早期発見パラメータのつで、摩耗粒子を定量化するために用います。Is値は前回に比較してのマイナス乗からマイナス乗に低下し、低い値でした。フェログラフィー【定性分析：摩耗粒子および摩耗形態観察】分析結果から観察された全ての粒子量は少でした。Iカップリング発光分光分析【SOAP／D-SOAP】検出された金属元素から発生箇所を推定すると、以下の通りでした。カルシウム、ナトリウム・外部混入異物計数汚染度は、前回に比較してNAS級からNAS級にランク上昇しているものの、重量汚染度は、.mg/mlから.mg/mlに減少し、共に良好でした。粘度、水分、全酸価、IR、RBOTの各データは、前回同様に良好でした。尚、別紙RBOTの減少傾向から油の余寿命を求めた結果、本試料は直近の更油から起算して稼働日数が年月まで使用可能であることが分かりました。
報告№109-09136 | 分析№109-001160 | 114-001014 | 分析の結果、は良好の範囲にあることから、潤滑油は継続使用可能な状態にあると判断します。減速機減速機は継続使用可能な状態にあると判断します。但し、今後の摩耗推移を確認するためにも傾向監視を継続することが有効です。定期的な分析今後の進行が懸念される疲労摩耗の推移を監視するため、定期的な分析実施を推奨します。異常摩耗の早期発見のパラメータであるIs値は、前回に比較してレベルから変化はなく、正常でした。但し、潤滑部の摩耗が認められたため、定期的に潤滑油分析を実施し、摩耗推移を監視することが有用と考えます。フェログラフィーで比較的多く観察された粒子は、以下の通りです。正常な摩耗粒子・潤滑状態が正常なマイルド摩耗により発生。疲労摩耗粒子・繰返し応力による金属疲労で発生。大型化するとスポーリングやフレーキングの発生が懸念されます。SOAP-Tの結果、銅がppm検出されました。銅を使用した箇所は、転がり軸受の保持器や冷却器の配管などが該当します。保持器で摩耗が発生していた場合、転動体とのギャップが大きくなると共に振動が増大し、摩耗の進行につながることが懸念されます。一方、冷却器の配管であった場合、配管取付け部に緩みが生じて配管が振動し、継手部が外れたり、亀裂が生じて冷却水の混入にいたる場合があります。粘度、水分、酸価の各データは良好です。
報告№109-09136 報告№111-00053 | 分析№109-001160 分析№111-000241 | 111-000241 | 更油からの使用時間をもとに潤滑油の余寿命を評価したところ、潤滑油は次回定検まで使用可能と判断できました。次回定検時に更油を実施しない場合は、酸化安定度を知るための分析を実施し、余寿命を確認することを推奨します。酸化安定度はminであり、当社推奨の管理限界値のmin以上であることから、良好と判断します。
報告№109-09136 報告№112-00204 | 分析№109-001160 分析№112-000825 | 112-000825 | 減速機は継続使用可能な状態にあると判断します。但し、油中の汚染度が高いことから、今後も摩耗の進行を傾向監視するため、以下の対策を推奨します。定期的な分析摩耗の進行を監視するため、定期的に分析を実施し、分析データによる摩耗の進行状況を確認することを推奨します。バックラッシによる評価ギヤ歯面の的確な摩耗状態の判断を行うため、減速機内部の各歯車の構造が確認できる図面、各ギヤの形式、歯形、モジュール、歯数、歯幅等の情報をご提供下さい。はフェログラフィーおよびSOAP／D－SOAPの結果から総合的に判断した結果、正常な状態にあると考えられます。フェログラフィー【定量分析：Is値】Is値は異常摩耗の早期発見パラメータのつで、摩耗粒子を定量化するために用います。今回のIs値はの乗と低い値でした。フェログラフィー【定性分析：摩耗粒子および摩耗形態観察】分析結果から比較的多く観察された粒子は、以下の通りでした。正常な摩耗粒子・潤滑状態が正常なマイルド摩耗により発生。Iカップリング発光分光分析【SOAP／D－SOAP】検出された金属元素から発生箇所を推定すると、以下の通りでした。鉄、ニッケル・ギヤ・軸受等リン・添加剤カルシウム、アルミニウム、ナトリウム・外部混入異物計数汚染度はNAS級と当社推奨の管理限界値に到達していました。フィルタ表面の異物観察で鉄錆、砂等が観察されたことから、汚染度が高い要因は、摩耗と外部混入異物の影響と思われます。分析結果計数汚染度は当社推奨の管理限界値に到達していました。計数汚染度計数汚染度はNAS級と当社推奨の管理限界値のNAS級に到達していました。重量汚染度は.mg/mlでした。は正常と判断します。SOAPSOAPの結果、摩耗により発生するニッケル、油の添加剤成分であるリンが検出されました。D－SOAPD－SOAPの結果、摩耗により発生する鉄が検出されました。フェログラフィー異常摩耗の早期発見パラメータであるフェログラフィーのIs値がの乗と良好の範囲にあり、摩耗状態は正常と判断します。
報告№109-09094 報告№110-00627 | 分析№109-000883 分析№110-002748 | 110-002748 | は良好と判断します。尚、RBOTがminと新油値のminに比較してmin減少していました。このまま継続使用した場合、この減少傾向から限界値に到達するのは、別紙図RBOTの減少傾向に示すように年月と推定されました。残りの継続使用期間は、約年ヶ月であると予測されます。潤滑油は継続使用可能な状態にあると判断します。≪状態監視とパラメータ≫分析の目的および各分析のパラメータは以下の通りです。特性低下目的：油の分析結果から、や劣化傾向ならびに添加剤の消耗程度、残存寿命などを確認する。粘度JISK全酸価JISK赤外線吸収スペクトルJISK酸化安定度試験JISK汚染目的：油の分析結果から、砂塵あるいは水・異種油などによるや、異物混入の有無を確認する。水分JISK計数汚染度JISB重量汚染度JISB光学顕微鏡観察摩耗目的：油中の摩耗粒子を分析する事により、回転・摺動部の潤滑状態、摩耗劣化の程度、余寿命などを解析する。摩耗診断電子顕微鏡観察JISKX線マイクロアナリシス油中金属濃度）JISK≪分析結果≫特性低下粘度：良好粘度値mm/sの新油値mm/sに対する変化率は+.％であり、当社推奨の管理限界値±％以内に留まっています。全酸価：良好全酸価は新油値の.mgKOH/g以内にあることから、問題は無いと判断します。赤外線吸収スペクトル：良好酸化安定度試験：良好酸化安定度試験の結果、数値minは当社推奨の管理限界値min以上に留まっており、現時点での使用は可能と判断します。汚染水分：良好水分値は当社推奨の管理限界値以内に留まっています。計数汚染度：今回は実施していません。重量汚染度：今回は実施していません。光学顕微鏡観察：今回は実施していません。摩耗摩耗診断電子顕微鏡観察・X線マイクロアナリシス：今回は実施していません。油中金属濃度：今回は実施していません。
報告№109-09321 報告№109-09321 | 分析№109-002224 分析№109-002224 | 109-002224 | 結論シリンダロッドのパッキンから油漏れが発生した原因は、汚染粒子がパッキン摺動面に噛み込み摩耗が発生したことで隙間が増大し、油漏れにつながった可能性があると推定されました。予防処置として精密な濾過を実施することを推奨します。また、汚染物を除去することで、本潤滑油は継続使用可能と判断します。但し、タンク内部を濾過により汚染状態を改善しても、シリンダ内部汚染状態は改善されない場合がありますので、濾過を実施している間にシリンダ内の油が入れ替わるように配慮する必要があります。尚、今後の対策として、潤滑油を補給したり新油に更油したりする場合は、ポンプや油容器を清浄な状態で使用し、試運転時には汚染度など、を把握した上で稼動させるよう推奨します。は良好と判断します。粘度は良好と判断します。粘度はmm/sと新油値.mm/sに比較して、粘度変化率は+％で、当社推奨の管理限界値である±％以内にあり、良好と判断します。水分は良好と判断します。水分はppmと当社推奨の管理限界値の以下であり、良好と判断します。全酸価は良好と判断します。全酸価は.mgKOH/gと新油値.mgKOH/gに比較して高いものの、IRの結果で油劣化の兆候を示すカルボン酸の吸収が確認されていないことから、良好と判断します。IRの結果、良好と判断します。IRの結果、油劣化の兆候を示すカルボン酸の吸収が確認されていないことから、良好と判断します。色相の結果、L.となっています。色相の結果、L.となっています。計数汚染度は当社推奨の管理限界値に到達しています。計数汚染度は当社推奨の管理限界値に到達しています。計数汚染度はNAS級と当社推奨の管理限界値のNAS級に到達しています。重量汚染度は当社推奨の管理限界値を超えています。重量汚染度は.mg/mlと当社推奨の管理限界値のmg/ml以内にあり、良好と判断します。機器の潤滑状態機器の潤滑状態は正常と判断します。SOAPによる油中金属濃度の結果、良好です。SOAPによる油中金属濃度の結果、ニッケル、油の添加剤成分であるリン、外部から混入したと思われるナトリウムが検出されています。SOAPによる油中金属濃度の結果、鉄が検出されています。SOAPによる油中金属濃度の結果、鉄、油の添加剤成分であるリン、亜鉛、ナトリウムが検出されています。摩耗粒子診断の結果は良好です。異常摩耗の早期発見パラメータであるIs値がのマイナス乗と良好の範囲にあり、潤滑状態は正常と判断します。
報告№103-0030 | 分析№103-00316 | 103-00316 | 分析の結果、本軸受は継続使用可能な状態にあると判断します。このことは、計数汚染度が測定不能、重量汚染度が前回に比較して、僅かに増加しているものの、SOAP／D-SOAPの鉄濃度が減少し、異常摩耗の早期発見パラメータであるIs値も桁改善されていることから判断しました。
報告№109-09136 報告№110-00326 | 分析№109-001160 分析№110-001430 | 110-001430 | 摩擦面で発生している摩耗の形態や潤滑状態は、フェログラフィーで得られた摩耗粒子の観察結果から評価します。同法は、摩耗粒子を含んだ試料油を磁力で油と粒子とに分離する技術で、分離された摩耗粒子を解析することによって潤滑状態の健全性や摩耗粒子の発生原因を診断するものです。摩耗粒子と摩耗形態観察された粒子は、潤滑状態が正常な場合に発生する摩耗粒子異物の切削作用で発生する切削粒子でした。以上から潤滑部で発生している摩耗は正常なマイルド摩耗と異物による切削摩耗であることが分かりました。摩耗形態の中でも切削摩耗は、摩耗進行速度が速い形態であることから管理には注意が必要です。転がり軸受で切削摩耗が発生している場合、軸受の寿命は分の程度に低下することが知られています。また、切削摩耗の発生原因となる混入異物が残留している場合、この異物により切削摩耗が継続して発生する可能性があります。潤滑状態異常摩耗の早期発見パラメータであるIs値は、潤滑状態が厳しいの乗となっていました。汚染度水分濃度は、前回同様に管理基準以内にあり良好でした。粘度、全酸価、RBOTの各データは、前回同様に管理基準以内にあり良好でした。本試料油は、機器停止中に軸受箱ドレンプラグから採油されています。ドレンプラグの汚染度は、一般的に汚染度が高濃度であり、尚且つ、機器が停止している状態では油中汚染度が更に高濃度になると推定されます。分析の結果、異物の噛み込みにより発生したした切削粒子が比較的多く観察されたものの、採油時の悪条件にもかかわらず、転がり軸受寿命の指標としている摩耗粒子は確認されず、本軸受は継続使用可能な状態にあると判断します。但し、軸受摺動面で異物の噛み込みによる摩耗がやや多く発生しています。今後さらに摩耗が進行することが懸念されますので、以下の対策を推奨します。今後、摩耗の進行状況を監視するため、定期的に分析を実施することを推奨します。傾向監視のための次回採油時期は、回転数と油量から理論的に求めます。本設備の回転数に関する情報が提供されなかったため、rpmと仮定し計算しました。その結果、次回の採油は最短で約時間となります。この時間は、油中汚染物が均一濃度になるために必要な時間であり、この時間を経過すれば、再分析の結果から摩耗速度を評価すことが可能となります。本計算は、回転数を仮定して求めていますので、次回分析実施時までに回転数等の設備情報をご提供下さい。
報告№109-09451 報告№109-09451 | 分析№109-002822 分析№109-002822 | 109-002822 | 軸受の潤滑状態および初期試験を実施し、前回データと照合した結果、油中摩耗粒子の減少が確認されました。油中の粒子濃度は、油膜破断による発生や油槽内などでの沈降が均衡したところで、いわゆる平衡状態になります。このバランスが崩れると増加する場合と減少する場合とに分かれます。本軸受では、油中の粒子が減少する要因となるフィルタ類は設置されておらず、濾過による減少は考えられません。油中の摩耗粒子が減少したのは、摩耗粒子がほとんど発生せず、油槽内部での沈降があったためと考えられます。以上のことから、本軸受は摩耗の進行がなく、潤滑状態は安定した状態にあったものと判断します。これらのことは、前回に比較して、計数汚染度はランク減少し、SOAP／D-SOAPの鉄および錫濃度に変化がないこと異常摩耗の早期発見パラメータであるフェログラフィーのIs値がのマイナス乗と良好の範囲にあること以上のことから判断しています。潤滑油の基本特性潤滑油の基本特性のIRおよびRBOTは良好の範囲にあることから、本試料油は継続使用可能と判断します。尚、RBOTが前回に比較してmin上昇しています。前回の採油後に採油分のリットル程度補給していますが、この程度でRBOTがminも増加することはないと思われます。保管していた前回の試料油を再分析し確認しましたが、測定結果に差異はなく、RBOTが上昇した原因は分かりませんでした。しかし、IRの結果が良好であることから本試料油は十分に継続使用可能であり、今後は今回のRBOT値を基に管理を行います。
報告№107-4545 報告№110-00397 | 分析№107-02185 分析№110-001787 | 110-001787 | 潤滑油は継続続使用可能な状態にあると判断します。分析結果は良好と判断します。粘度粘度は.mm/sと新油値mm/sに比較して、粘度変化率は-.％で、当社推奨の管理限界値である±％以内にあり、良好と判断します。水分はppmと当社推奨の管理限界値の以下にあり、良好と判断します。全酸価全酸価は.mgKOH/gと新油値.mgKOH/gに比較して高いものの、IRの結果で油劣化の兆候を示すカルボン酸の吸収が確認されていないことから、良好と判断します。
報告№109-09136 報告№109-09629 | 分析№109-001160 分析№109-003822 | 109-003822 | 濾過前の試料油を分析した結果、全てのデータが良好です。尚、D－SOAPの錫濃度が僅かに増加傾向が見られますので、軸受メタルの摩耗の進行が懸念されます。次回分析時には以下の情報をご提供下さい。前回軸受交換時期軸受サイズ油量回転数
報告№109-09136 報告№112-00226 | 分析№109-001160 分析№112-000902 | 112-000902 | 泡立ちした原因は、消泡性能の低下であることが分かりました。泡立ち性能が若干低下していることから、以下の対策を推奨します。消泡剤の投与泡立ちを抑制し、消泡作用をする消泡剤の投与を推奨します。フェログラフィーIs値Is値は異常摩耗の早期発見パラメータのつで、摩耗粒子を定量化するために用います。今回のIs値はのマイナス乗であり、低い値でした。摩耗粒子および摩耗形態摩耗粒子で比較的多く観察された粒子および潤滑部で発生している摩耗形態は、潤滑状態が正常な場合に発生する摩耗粒子・マイルド摩耗でした。摩耗状態Is値および摩耗粒子の観察結果から総合的に判断した結果、摩耗状態は正常な状態にあると判断します。Iカップリング発光分光分析【SOAP】検出された金属元素から発生箇所を推定すると、以下の通りでした。リン・オイル添加剤粘度、酸価、IR、RBOTの各データは良好でした。泡立ち試験通常新油であれば、シーケンスⅠ～Ⅲどれも泡立ち度はml以下、泡安定度はmlとなります。泡立ち度とは泡導入終了直後の泡の量を示し、泡安定度は泡導入終了後分間静置した後の泡の量です。分析の結果、泡立ち度がシーケンスⅠでml、シーケンスⅢでmlと高い値を示していました。一方、泡安定度はシーケンスⅠでml、シーケンスⅢでmlとなっており、若干消泡性能が低下していました。尚、当社の新油データベースより参考に新油値を記載しました。この新油値から比較しても、消泡性能が低下していることが分かります。
報告№109-09136 報告№112-00091 | 分析№109-001160 分析№112-000297 | 112-000297 | 潤滑油は継続使用可能な状態にあると判断します。粘度、全酸価、IR、RBOTの各データは良好でした。油の余寿命は、使用油の使用期間または使用時間が不明であったため、ご依頼の油の余寿命に関する検討は行えませんでした。ただし、分析の結果で新油値がminであったことから、使用期間を仮にヶ月間と仮定すれば余寿命は十二分にあると言えます。可能であれば、使用期間、あるいは使用時間の情報をご提供下さい。水分は良好でした。
報告№109-09166 報告№113-00521 |  | 113-002206_2207 | 目的を確認する。油清浄機の濾過精度を確認する。を確認する。評価の評価前回同様、を示す粘度、水分、酸価、IRの各データは当社推奨の管理限界値内にあることから、継続使用可能と判断します。濾過精度の確認表に示す通り濾過精度は～％であり、浄油後の汚染度がNAS級と清浄な状態を保持できていることから、濾過精度は確保できていると判断します。機器の潤滑状態油清浄機がなかったとした場合、NAS級程度に汚染された状態と推定されますが、異常の兆候を示す摩耗粒子等は観察されていないことから、機器の潤滑状態は良好と判断します。前回同様、を示す粘度、水分、酸価、IRの各データは良好です。油汚染度管理に関する考察油清浄機の入口側と出口側より採取した油の計数汚染度から、油清浄機の濾過精度の指標であるβ値を確認しました。その結果を下表に示します。 ・ここで、 EMBEDExcel.Sheet.式および表に示す通り、β値はその結果、～μmレンジが%～μmレンジが%～μmレンジが%でした。β値は比較的低く、濾過精度が確保出来ていませんが、入口側の汚染度が清浄であることから、油清浄機は問題ないと判断します。機器の摩耗油清浄機が設置されていることでNAS級と清浄になっています。油清浄機が設置されておらず、油中の汚染物は除去されず滞留していたと仮定した場合、表に示すように汚染度はNAS級程度であった可能性があります。EMBEDExcel.Sheet.この換算値を前回の油清浄機入口の換算値と比較した結果、～μmサイズの粒子は増加傾向にあるものの、異常と判断するサイズや形態の摩耗粒子が観察されていないことから、現状は問題ないと判断します。
報告№109-09501 報告№109-09501 | 分析№109-003096 分析№109-003096 | 109-003096 | グリースの物理的性状は良好と判断します。グリースは継続使用可能な状態にあると判断します。≪状態監視とパラメータ≫分析の目的および各分析のパラメータは以下の通りです。特性低下目的：グリースの分析結果から、グリースの物理的性状や劣化傾向などを確認する。全酸価JISK赤外線吸収スペクトルJISKちょう度JISK滴点JISK摩耗目的：グリース中の摩耗粒子を分析する事により、回転・摺動部の潤滑状態、摩耗劣化の程度、余寿命などを解析する。摩耗診断電子顕微鏡観察JISKX線マイクロアナリシス油中金属濃度）JISK≪分析結果≫特性低下全酸価：良好全酸価.mgKOH/gは新油値の.mgKOH/gに比較し高くはあるものの、有機物・有機化合物試験の結果で油劣化の兆候を示すカルボン酸の吸収が見られないことから問題は無いと判断します。赤外線吸収スペクトル：良好ちょう度：良好ちょう度値と当社推奨の管理限界値であるから以内に留まっています。滴点：良好滴点はと新油値のに比較し変化はないことから問題は無いと判断します。摩耗摩耗診断電子顕微鏡観察・X線マイクロアナリシス：今回は実施していません。油中金属濃度：今回は実施していません。
報告№108-0387 報告№109-09072 | 分析№108-02609 分析№109-000685 | 109-000685 | 軸受の潤滑状態および摩耗試験を実施し、前回データと照合した結果、油中摩耗粒子に変化がないことが確認されています。油中の粒子濃度は、油膜破断による発生や、油槽内などでの沈降が均衡したところで一定、いわゆる平衡状態になりますが、このバランスが崩れると増加する場合と減少する場合とに分かれます。増加した場合は、発生と減少の均衡が崩れ、摩耗の発生や外部混入が始まったことを示し、またこれとは反対に、減少した場合は発生量が減少しているか、或いは、減少量が大きくなっていることを示し、特に減少は、汚染状態や潤滑状態が良好であることを示唆しています。本軸受では、油中の粒子が減少する要因となるフィルタ類は設置されておらず、濾過による減少は考えられませんので、油中の摩耗粒子に変化がなかったのは、摩耗粒子の発生が極微量で、油槽内部での沈降があったためと考えられます。以上のことから、本軸受は摩耗の進行がほとんどなく、潤滑状態は安定した状態にあったものと判断します。これらのことは、前回に比較して、計数汚染度は等級に変化はなく、SOAP／D-SOAPの鉄および錫濃度に変化がないこと異常摩耗の早期発見パラメータであるフェログラフィーのIs値がのマイナス乗と良好の範囲にあること以上のことから判断しています。
報告№109-09136 報告№111-00371 | 分析№109-001160 分析№111-001671 | 111-001671 | 潤滑油および軸受は継続使用可能な状態にあると判断します。但し、疲労摩耗の進行が懸念されるため、以下の対策を推奨します。疲労摩耗の進行を監視するため、定期的に分析を実施し、摩耗の進行状況を確認することを推奨します。フェログラフィー異常摩耗の早期発見パラメータとして摩耗粒子を定量化して評価するフェログラフィーのIs値は、前回ののマイナス乗からの乗に上昇し、潤滑状態が厳しくなっていることを示していました。摩耗粒子の形態で比較的多く観察された粒子は、繰返し応力を受けて発生する疲労摩耗粒子でした。これらの摩耗粒子が観察された場合、潤滑部で発生している摩耗形態は、疲労による疲労摩耗であることが分かります。観察された疲労摩耗粒子の中でμmサイズの大型の摩耗粒子が観察されました。観察された疲労摩耗粒子は視野に個と少ないことから、現状は問題ないと思われますが、軌道面には微小なフレーキングが発生していると推定されるため注意が必要です。Iカップリング発光分光分析供試の潤滑油を分析した結果、検出された金属元素は、SOAPの結果表に示すように、鉄、鉛、アンチモン、錫、リン、亜鉛、カルシウム、アルミニウム、ナトリウムが検出されました。これらの検出された金属元素から発生箇所を推定すると鉄、鉛、アンチモン、錫・軸受等リン・オイル添加剤亜鉛、カルシウム、アルミニウム、ナトリウム・外部混入異物であると思われます。このうち、機械部品が摩耗したと思われる元素はのグループです。前回に比較して計数汚染度はNAS級からNAS級からランク増加し、やや高い値でした。フィルタ表面の異物観察で金属片、鉄錆、砂等が観察されたことから、汚染度が高い要因は、摩耗と外部混入異物の影響と思われます。前回同様に粘度、水分、全酸価、IRの各データは良好でした。
報告№107-0366 報告№110-00488 | 分析№107-01900 分析№110-002226 | 110-002226 | 濾過前の試料油を分析した結果、摩耗粒子の形態観察で潤滑状態が正常な場合に発生する摩耗粒子が比較的多く観察されました。前回に比較してD－SOAPで鉄がからに増加していました。主にサーボシリンダ内壁やポンプ内部で摩耗が発生している可能性が考えられます。現在のところ、NAS級と非常に良好の範囲にあるものの、D－SOAPの鉄濃度が増加していることから、このまま摩耗が進行し、汚染度がNAS級のやや不良領域に上昇した場合、バルブ類の動作障害やフィルタの目詰まり等が発生することが懸念されます。これらの障害発生に対する弊害を勘案の上、念のため、ヶ月後に再度分析を実施し、摩耗の進行状況および汚染の状態を確認することを推奨します。
報告№108-0255 報告№108-0255 | 分析№108-01855 分析№108-01855 | 108-01855 | 分析の結果、摩耗粒子の形態観察で金属接触が厳しい場合に発生するμmサイズのシビア粒子が観察されたものの、観察された粒子は、視野に個と少なく、また前回に比較して、各データに変化はない、若しくは減少傾向を示していることから、摩耗は安定していると判断します。これらのことは、前回に比較して、計数汚染度はランク減少し、SOAP／D－SOAPの鉄および錫濃度に変化がないこと摩耗粒子の形態観察で金属接触が厳しい場合に発生するμmサイズのシビア粒子が観察されたものの、視野に個と少なく、異常摩耗の早期発見パラメータであるフェログラフィーのIs値がのマイナス乗と良好の範囲にあること以上のことから判断しました。は良好と判断します。計数汚染度は良好と判断します。計数汚染度はNAS級と当社推奨の管理限界値のNAS級以内にあり、良好と判断します。重量汚染度は良好と判断します。重量汚染度は.mg/mlと当社推奨の管理限界値のmg/ml以内にあり、良好と判断します。機器の潤滑状態フェログラフィーの結果、金属接触が厳しい場合に発生するμmサイズのシビア粒子が視野に個観察されました。SOAPの結果は良好です。SOAPの結果、摩耗により発生する鉄および錫が検出されていないことから、良好と判断します。D－SOAPの結果は良好です。D－SOAPの結果、摩耗により発生する鉄および錫が検出されていないことから、良好と判断します。フェログラフィーの結果、金属接触が厳しい場合に発生するμmサイズのシビア粒子が視野に個観察されました。摩耗粒子の形態観察で金属接触が厳しい場合に発生するμmサイズのシビア粒子が観察されたものの、視野に個と少なく、異常摩耗の早期発見パラメータであるフェログラフィーのIs値がのマイナス乗と良好の範囲にありました。
報告№109-09136 報告№111-00576 | 分析№109-001160 分析№111-002695 | 111-002695 | 軸受は継続使用可能な状態にあると判断します。但し、グリースはちょう度の上昇がみられ、軟化していることが確認されたことから、以下の対策を推奨します。グリースの交換今後、グリースの漏洩や油膜切れの発生が懸念されるため、グリースを交換されることを推奨します。フェログラフィー摩耗粒子の形態で比較的多く観察された粒子は、潤滑状態が正常な場合に発生する摩耗粒子でした。このような摩耗粒子が観察された場合には、潤滑部では正常なマイルド摩耗が発生していることが分かります。Iカップリング発光分光分析供試グリースを分析した結果、検出された金属元素は、SOAPの結果表に示すように、鉄、銅、錫、リン、亜鉛、カルシウム、バリウム、アルミニウム、ナトリウムでした。これらの検出された金属元素から発生箇所を推定すると鉄、銅、錫・軸受等リン、亜鉛・グリース添加剤カルシウム、バリウム、アルミニウム、ナトリウム・増ちょう剤等であると思われます。このうち、機械部品が摩耗したと思われる元素はのグループです。グリースの物理的性状滴点、全酸価、IRの各データは良好でした。一方、ちょう度は、と当社推奨の管理上限値のより高くなっており、グリースが軟化していることが分かりました。軟化したグリースを使用した場合、グリースの漏洩や軸受等で油膜切れが発生することが懸念されます。
報告№109-09255 報告№109-09255 | 分析№109-002407 分析№109-002407 | 109-002407 | 今回の採油は、対象設備停止中にドレン穴から実施しているため、別紙油中粒子の沈降の影響に示すように、油中粒子などの固形物は沈降の影響を受けて分析データが高濃度に出る可能性があることから、このことを踏まえて結果を検討しました。本試料は、高濃度になっていると思われる対象設備停止中のドレン穴から実施した採油にもかかわらず、分析の結果は全て良好の範囲にあったことから、油は継続使用可能であり、また潤滑状態も正常と判断します。特性低下分析結果は、全項目が良好の範囲にありました。したがって、油の特性低下は認められず良好と判断します。粘度粘度はmm/sと新油値.mm/sに対する粘度変化率が-％でした。粘度変化率の推奨管理限界値は、±％以内となっていますが、今回の結果はこの範囲内にあることから、良好と判断します。全酸価全酸価は.mgKOH/gと新油値以内にあり、良好と判断します。酸化安定度酸化安定度は、新油値と比較して十分に残存していることが必要ですが、今回の残存率は新油の％となっており、当社推奨の管理限界値の％以上であったことから、良好と判断します。汚染水分による汚染は確認されず、良好と判断します。水分濃度は、当社推奨の管理限界値の以下の.ppmであり、良好と判断します。摩耗潤滑状態は正常と判断します。異常摩耗の早期発見パラメータであるフェログラフィーのIs値は、潤滑状態が良好と判断できるのマイナス乗であったことから、潤滑状態は正常と判断します。
報告№109-09136 報告№112-00551 | 分析№109-001160 分析№112-002277 | 112-002277 | 潤滑油および対象設備は継続使用可能な状態にあると判断します。はフェログラフィーおよびSOAP／D-SOAPの結果から総合的に判断した結果、正常な状態にあると考えられます。フェログラフィー【定量分析：Is値】Is値は異常摩耗の早期発見パラメータのつで、摩耗粒子を定量化するために用います。前回に比較してIs値はのマイナス乗から変化はなく、低い値でした。フェログラフィー【定性分析：摩耗粒子および摩耗形態観察】分析結果から比較的多く観察された粒子は、以下の通りでした。正常な摩耗粒子・潤滑状態が正常なマイルド摩耗により発生。Iカップリング発光分光分析【SOAP／D-SOAP】検出された金属元素から発生箇所を推定すると、以下の通りでした。カルシウム、ケイ素、ナトリウム・外部混入異物計数汚染度は、前回に比較してNAS級から等級に変化はなく、重量汚染度は.mg/mlから.mg/mlに減少し、共に良好でした。．粘度、水分、酸価、IRの各データは良好でした。
報告№109-09136 報告№111-00784 | 分析№109-001160 分析№111-003906 | 111-003906 | 潤滑油および軸受は継続使用可能な状態にあると判断します。但し、今後も摩耗の進行を傾向監視するため、以下の対策を推奨します。定期的な分析凝着摩耗の進行を監視するため、定期的に分析を実施し、分析データによる摩耗の進行状況を確認することを推奨します。フェログラフィーIs値は異常摩耗の早期発見パラメータのつで、摩耗粒子を定量化するために用います。前回に比較してIs値はの乗から乗に上昇し、潤滑状態はやや厳しいと判断できます。摩耗粒子の形態で比較的多く観察された粒子は、潤滑状態が正常な場合に発生する摩耗粒子金属潤滑部が局部的に油膜切れを起して発生するシビア粒子外部から混入したと思われる鉄錆等でした。これらの摩耗粒子が観察された場合、潤滑部で発生している摩耗形態は、正常なマイルド摩耗潤滑状態がやや厳しい凝着摩耗であることが分かります。Iカップリング発光分光分析供試の潤滑油を分析した結果、検出された金属元素は、SOAPの結果表に示すように、鉄、錫、リン、バリウム、ナトリウムでした。検出されたこれらの金属元素から発生箇所を推定すると鉄、錫・軸受等リン、バリウム・オイル添加剤ナトリウム・外部混入異物であると思われます。このうち、機械部品が摩耗したと思われる元素はのグループです。前回に比較して計数汚染度はNAS級からNAS級にランク増加しているものの、当社推奨の管理限界値内にあり、良好でした。前回同様に粘度、水分、酸価、IR、RBOTの各データは良好でした。分析結果は良好と判断します。粘度粘度はmm/sと新油値mm/sに比較して、粘度変化率は-.％で、当社推奨の管理限界値である±％以内にあり、良好と判断します。水分は.ppmと当社推奨の管理限界値の以下であり、良好と判断します。酸価は.mgKOH/gと新油値.mgKOH/gに比較して変化はなく、良好と判断します。IRIRの結果、油劣化の兆候を示すカルボン酸の吸収が確認されていないことから、良好と判断します。RBOTRBOTはminと当社推奨の管理限界値のmin以上であり、良好と判断します。は良好と判断します。計数汚染度計数汚染度はNAS級と当社推奨の管理限界値のNAS級以内であり、良好と判断します。重量汚染度は.mg/mlと当社推奨の管理限界値のmg/ml以内であり、良好と判断します。機器の潤滑状態摩耗粒子の形態観察の結果、潤滑状態が正常な場合に発生する摩耗粒子、金属潤滑部が局部的に油膜切れを起して発生するシビア粒子、外部から混入したと思われる鉄錆等が比較的多く観察されました。SOAPSOAPの結果、油の添加剤成分であるリンがppm、バリウムがppm検出されました。軸受の摩耗を示す錫が検出されていないことから、良好と判断します。D－SOAPD－SOAPの結果、鉄が、軸受の摩耗を示す錫が、油の添加剤成分であるバリウムが、外部から混入したと思われるナトリウムが検出されました。フェログラフィー異常摩耗の早期発見パラメータであるフェログラフィーのIs値はの乗と潤滑状態がやや厳しく、摩耗粒子の形態観察の結果、潤滑状態が正常な場合に発生する摩耗粒子、金属潤滑部が局部的に油膜切れを起して発生するシビア粒子、外部から混入したと思われる鉄錆等が比較的多く観察されました。
報告№103-0056 | 分析№103-00672 | 103-00672 | 潤滑油および油中粒子を分析し、潤滑状態を診断することを目的としました。分析の結果、である、粘度、全酸価は正常な範囲にあり、又、水分も正常な範囲内にあり、潤滑油としての性状は良好でした。一方、油中の汚染度は、計数汚染度がNAS級以上と当社推奨の管理限界値を超えており、粒子分布を詳細な粒子分布状態から～μmサイズの粒子が多いことが判りました。このサイズの粒子の中には、大型のシビア粒子、外部から混入した鉄錆が見られました。観察されたシビア粒子は、視野に個と少なく、現状の潤滑状態は正常と判断しますが、シビア粒子は金属接触を伴う混合潤滑で発生するため、今後も監視が必要です。混合潤滑状態が進行し摩耗が進行することが考えられますので、予防のため濾過を実施することを推奨します。また、濾過後に摩耗の進行状況を確認する分析を実施し、汚染状況及び摩耗の進行状況を確認されることを推奨します。SOAPの結果では、銅がとやや多く検出されていますが銅が検出された場合は以下の点について注意する必要があります。仮に冷却管に銅管を使用している場合、その銅管が溶融し、ピンホールが発生することが懸念されます。この場合、水分の混入が確認されますので、水分濃度の増加に注意することが必要です。更に、別添資料鉱油の酸化に対する金属触媒の影響に示すように、油中の銅濃度が以上になった場合、油の劣化速度が加速しますので、銅濃度は以下で管理されることを推奨します。
報告№106-6023 報告№106-4556 | 分析№106-00388 分析№106-01579 | 106-01579 | トライボ診断の結果、増速機は継続使用可能な状態にあると判断できるものの、スラッジや摩耗粒子の増加が確認されており、ストレーナの目詰まり発生に注意が必要である。分析の結果、前回に比較して重量汚染度がmg/mlからmg/mlに上昇して高い値を示していた。重量汚染度の上昇原因となっている汚染物は、添加剤成分のモリブデン、マグネシウム、亜鉛、リンがスラッジとして析出し、これに摩耗で発生した鉄、銅などが混合して粘性のあるスラッジになっていると推定された。これらのことは、異常摩耗の早期発見パラメータである潤滑状態指数はの乗とやや高いものの、摩耗の形態はマイルド摩耗と呼ぶ比較的小さな粒子が大勢を占めること計数汚染度は良好の範囲にあるものの、重量汚染度がmg/mlと高い値を示し、フィルタ表面が茶褐色になっていること油中金属濃度の結果、ギヤやベアリングなどの鉄系材料の摩耗、モリブデン、マグネシウム、亜鉛、リンなどの添加剤の析出が検出されたこと以上のことから判断した。
報告№109-09061 報告№109-09061 | 分析№109-000640 分析№109-000640 | 109-000640 | 、汚染度、軸受の潤滑状態を確認する。本試料油は、採油量が少なかったため計数汚染度は参考値としてお考え下さい。汚染度および軸受の潤滑状態分析の結果、計数汚染度、重量汚染度共に当社推奨の管理限界値を超えていることが分かりました。異常摩耗の早期発見パラメータであるフェログラフィーのIs値がの乗と高く、潤滑状態がやや厳しい状態にあることが分かりました。摩耗粒子の形態観察で観察された粒子は、異物の噛み込みにより発生する切削粒子、疲労摩耗粒子が観察されたことから、潤滑状態がやや厳しいのは切削摩耗と疲労摩耗の混合状態があるためと推定されました。観察された摩耗粒子の中でも切削摩耗は、異物が混入していない状態に比較して、摩耗進行速度が速いことから、今後の管理には注意が必要です。転がり軸受で切削摩耗が発生した場合、切削摩耗により生じた軌道面の損傷が起点となって転がり軸受の寿命となるフレーキングに進展し、寿命が分の程度に低下することも知られています。今回の採油でほぼ全量更油されており切削摩耗を引き起こしている異物は取り除かれている場合もありますが、念のため、再度分析を実施し摩耗の進行状況を確認することを推奨します。ミリポアフィルタの表面観察で、金属片、鉄錆、砂等が多く観察され、SOAPでケイ素、SOAP／D－SOAPで鉄、銅が検出されたことから、汚染度が高い要因は、摩耗粒子と外部混入異物の影響と考えられます。再分析の時期を理論的に求めたところ、最短で約時間となります。この時間は、油中汚染物が均一になるために必要とする時間であり、この時間を経過すれば、油が入れ替わっていても再分析の結果から状態の傾向を確認することが可能となります。そのため、試運転などで数時間の運転が可能であれば、より的確に状況が確認できますので再分析を推奨します。ケイ素の検出ケイ素がppm検出されています。一般に、潤滑油中からケイ素が検出された場合の原因として、油の消泡剤として使用されるシリコン系の添加剤が検出されるフェログラフィーおよびフィルタ表面の異物観察で砂が多く観察され、これが検出されるシリコングリースをシール部に塗布している場合、このシリコングリースが潤滑油に混入して検出されるなどが挙げられますが、今回の原因は、フィルタで砂が観察されたことから、～の可能性が考えられます。およびについては、分析結果では確認することが出来ませんので、原因を絞込むため、消泡剤の投与をしていないか、また、シリコングリースを使用している箇所があるかについてご確認下さい。を示す粘度、水分、全酸価、IR、RBOTの各データは良好の範囲にあることから、この油は継続使用可能と判断します。
報告№107-0450 | 分析№107-02600 | 107-02600 | 本トライボ診断は、軸受の潤滑状態、汚染状況、油の劣化状態を確認する。【軸受の潤滑状態】トライボ診断の結果、転がり軸受の寿命の指標となるフレーキングの発生が確認されていないことから、現在のところ、ベアリングは継続使用可能な状態にあると判断します。但し、異常摩耗の早期発見パラメータであるフェログラフィーのIs値がの乗と高く、摩耗粒子形態観察で外部から混入したと思われる鉄錆、砂が多く観察されたことから、異物が軸受軌道面へ噛み込むことにより、軌道面に損傷が発生し、その損傷が起点となって転がり軸受の寿命の指標となるフレーキングに進展することが懸念されるため、今後は、ヶ月後に再度トライボ診断を実施し摩耗の進行状況を確認することを推奨します。【油の汚染状況】計数汚染度がナトリウム級以上と当社推奨の管理限界値を超え、重量汚染度がmg/mlでした。【油の劣化状態】油の劣化状況を確認するために実施した粘度、水分、全酸価、IRの各データが良好であることから、この油は継続使用可能と判断します。
報告№108-0204 報告№108-5045 | 分析№108-01503 分析№108-01775 | 108-01775 | 今回の採油は、対象設備の停止中に静電浄油機入口から実施しているため、油循環中に採油した場合に比較し、油中粒子の沈降の影響を受け、分析データが低濃度に出る可能性があります。今回の分析は以上のことを踏まえて結果を検討しました。分析の結果、汚染状態も清浄で、観察された摩耗粒子が非常に少なく、全ての分析データが良好の範囲にありました。採油条件が適正であれば、潤滑状態は正常と判断できます。しかし、今回は油中粒子の沈降を受けて分析データが低い値を示している場合も考えられます。可能であれば、主機運転中の採油条件で再度採油を実施することを推奨します。採油は、粒子の沈降の影響を極力抑え、油中粒子が均一な分散状態に近い状態で実施できるように、主機運転中、または停止直後に採油を実施する必要があります。また、本設備には濾過機が設置されており、常時運転しているため、常に清浄な状態に保持され摩耗の変化が生じても検出されない可能性もありえます。潤滑状態をより正確に把握するには、濾過機の入口と出口から採油を実施し、その差異から濾過効率を求め、それを根拠に摩耗の進行状況を確認されることを併せて推奨します。尚、を示す粘度、水分、全酸価、IRの各データは良好であり、本試料油は継続使用可能と判断します。
報告№109-09136 報告№109-09184 | 分析№109-001160 分析№109-001457 | 109-001457 | 機器の潤滑状態および定期試験を実施し、前回データと照合した結果、油中摩耗粒子の減少が確認されました。油中の粒子濃度は、油膜破断による発生や、油槽内などでの沈降が均衡したところで一定、いわゆる平衡状態になります。このバランスが崩れると増加する場合と減少する場合とに分かれます。本設備では、油中の粒子が減少する要因となるフィルタ類は設置されておらず、濾過による減少は考えられません。そのため、油中の摩耗粒子が減少したのは、摩耗粒子がほとんど発生せず、油槽内部での沈降があったためと考えられます。以上のことから、本設備は摩耗の進行がなく、潤滑状態は安定した状態にあったものと判断します。これらのことは、前回に比較して、計数汚染度はランク減少し、SOAP／D-SOAPの鉄濃度に変化がないこと異常摩耗の早期発見パラメータであるフェログラフィーのIs値がのマイナス乗と良好の範囲にあること以上のことから判断しています。潤滑油の基本特性潤滑油の基本特性は、良好の範囲にあることから、本試料油は継続使用可能と判断します。
報告№109-09136 報告№110-00357 | 分析№109-001160 分析№110-001627･1629 | 110-001627_1629 | 使用油を示す粘度、水分、全酸価の各データは良好の範囲にありました。汚染度使用油重量汚染度の結果、mg/mlと汚染されていました。重量汚染度で使用したフィルタ表面には、ねずみ色の粘ちょう物、肉眼で確認できる金属片が観察されたことから、汚染度が高い要因は、摩耗とスラッジによるものと思われます。交換直後計数汚染度はNAS級以上と汚染されていました。重量汚染度で使用したフィルタ表面には、ねずみ色の粘ちょう物、肉眼で確認できる金属片が観察されたことから、摩耗とスラッジによるものと思われます。劣化状況潤滑は全て良好の範囲にあり、劣化は確認されず、継続使用可能な状態にあることが確認されました。残油が及ぼす汚染の影響使用油と交換直後のデータを比較した結果、重量汚染度は分の程度に減少しているものの、計数汚染度がNAS級以上とやや汚染されていました。新油に入れ替えただけでは、油槽内の内壁などに付着して残留している汚染物の影響は小さくないことが確認されました。また、今回の採油が給油口であるため、油槽底部に大型粒子が沈降して、残留している可能性があります。今回観察された金属片はギヤ歯面に噛み込み摩耗を引き起こす場合がありますので取り除く必要があります。濾過による汚染状態の改善使用油を抜き、新油を充填しただけでは、油中の摩耗粒子やスラッジ等は、分の程度に減少しているものの、除去することは出来ません。正常な潤滑状態を保つには、油中の汚染物を濾過などにより適正な量まで除去する必要があります。
報告№109-09136 報告№112-00080 | 分析№109-001160 分析№112-000211 | 112-000211 | 軸受は継続使用可能な状態にあると判断します。但し、SOAPの銅濃度が高いことから、以下の対策を推奨します。今後、油劣化の進行が懸念されるため、定期的に分析を実施し、摩耗および酸化劣化の進行状況を確認することを推奨します。フェログラフィーIs値は異常摩耗の早期発見パラメータのつで、摩耗粒子を定量化するために用います。今回のIs値はのマイナス乗であり、潤滑状態は正常と判断できます。Iカップリング発光分光分析【SOAP／D－SOAP】検出された金属元素は、SOAP／D－SOAPの結果表に示すように、鉛、銅、ニッケル、リン、亜鉛、ナトリウムが検出されました。これらの検出された金属元素から発生箇所を推定すると鉛、銅、ニッケル・軸受等リン、亜鉛・オイル添加剤ナトリウム・外部混入異物であると思われます。このうち、機械部品が摩耗したと思われる元素はのグループです。SOAPの結果、銅がと比較的高い値でした。銅の溶出箇所は、貴社ご提供の図面からデフレクターとバッフルという部品からと考えられます。これらの部品はオイルシールの役目を果たしていることから、溶出が継続した場合、シャフトとのギャップが増大し、油漏れの原因になることが懸念されます。巡視の際には油漏れと油面の低下に注意を払う必要があります。今後は、銅の溶出が継続した場合、ギャップが増大することにより油漏れが発生し、さらには油面低下により潤滑不良が発生し、摩耗が進行することが懸念されます。また、銅濃度の増加は、別紙鉱油の酸化に対する金属触媒の影響に示すように濃度の増加とともに酸化速度が加速することが分かっています。計数汚染度、重量汚染度は良好でした。分析結果は良好と判断します。計数汚染度計数汚染度はNAS級と当社推奨の管理限界値のNAS級以内にあり、良好と判断します。重量汚染度は.mg/mlと当社推奨の管理限界値のmg/ml以内にあり、良好と判断します。機器の潤滑状態SOAPの結果、銅が比較的高い値でした。SOAPSOAPの結果、油の添加剤成分であるリン、亜鉛が検出されました。一方、銅が検出されました。銅を使用した部分の溶出が進行していると考えられます。この溶出は検出された亜鉛系添加剤の成分と銅が反応し、溶出することが知られています。別紙鉱油の酸化に対する金属触媒の影響に示すように銅濃度が増加すると酸化速度が速まります。D－SOAPD－SOAPの結果、摩耗により発生する鉄および錫が検出されていないことから、良好と判断します。フェログラフィー異常摩耗の早期発見パラメータであるフェログラフィーのIs値がのマイナス乗と良好の範囲にあることから、潤滑状態は正常と判断します。
報告№109-09249 報告№112-00274 | 分析№109-001747 分析№112-001110 | 112-001110_date121024 | 潤滑油および軸受は継続使用可能な状態にあると判断します。但し、今後も摩耗の進行を傾向監視するため、以下の対策を推奨します。油槽内の清掃および更油潤滑油が汚染されていることから、油槽内は汚染されていると思われます。更油をする際には、油槽内を清掃し、更油する新油もNAS級程度の清浄な潤滑油を更油することを推奨します。定期的な分析凝着摩耗の進行を監視するため、定期的に分析を実施し、分析データによる摩耗の進行状況を確認することを推奨します。軸受メタルの情報提供本設備がすべり軸受である場合、今後軸受メタルの摩耗が進行すると、摩耗程度を評価する必要がありますので、次回分析時には、メタルサイズ、回転数、直近のメタル交換からの運転時間をお知らせください。はフェログラフィーおよびSOAP／D-SOAPの結果から総合的に判断した結果、やや厳しい状態にあると考えられます。フェログラフィー【定量分析：Is値】Is値は異常摩耗の早期発見パラメータのつで、摩耗粒子を定量化するために用います。今回のIs値はの乗とやや高い値でした。フェログラフィー【定性分析：摩耗粒子および摩耗形態観察】分析結果から比較的多く観察された粒子は、以下の通りでした。正常な摩耗粒子・潤滑状態が正常なマイルド摩耗により発生。黒錆・潤滑状態がやや厳しい凝着摩耗により発生。金属接触が厳しく、且つ、高い摩擦熱が発生していると考えられます。Iカップリング発光分光分析【SOAP／D-SOAP】検出された金属元素から発生箇所を推定すると、以下の通りでした。鉄、鉛、銅、アンチモン、錫、亜鉛・軸受等カルシウム、バリウム、ケイ素、ナトリウム・外部混入異物亜鉛を使用した箇所の溶出・摩耗亜鉛が金属濃度でppm、金属濃度でppm検出されました。亜鉛を使用した箇所の溶出・摩耗が発生していると思われます。亜鉛メッキ等であった場合、耐食性が低下して腐食に進展することが懸念されます。水分は良好でした。汚染粒子数・汚染度物重量汚染粒子数はNAS級と当社推奨の管理限界値に到達し、汚染度物重量はmg/mlと当社推奨の管理限界値を超えていました。金属濃度で軸受メタルの主成分である錫、鉄、銅、亜鉛が比較的高い値であり、フィルタ表面の異物観察で粘ちょう物、金属片、鉄錆、砂等が観察されたことから、汚染度が高い要因は、摩耗とスラッジ、そして外部混入異物の影響と思われます。．粘度、全酸価、酸化安定度、有機物・有機化合物の各データは良好でした。分析結果特性低下特性低下に係るパラメータの分析結果は良好と判断します。粘度粘度はmm/sと新油値mm/sに対する粘度変化率は-％で、当社推奨の管理限界値である±％以内にあり、良好と判断します。全酸価添加油の全酸価は、油メーカによって初期値が違うため統一した管理基準を設定するのが困難であることから、当社では管理限界値を設定しておらず、新油分析値との比較及び他の分析項目の結果より全酸価の状態判断を行います。その結果、全酸価は.mgKOH/gと新油値.mgKOH/g以下にあることから、良好と判断します。酸化安定度酸化安定度はminであり、当社推奨の管理限界値のmin以上であることから良好と判断します。有機物・有機化合物有機物・有機化合物は、IRチャートによる新油分析値との比較の結果、cm-付近に劣化の兆候を示すカルボン酸の吸収が確認されていないことから、良好と判断します。色相はLでした。汚染に係るパラメータの分析結果は、汚染粒子数は当社推奨の管理限界値に到達し、汚染度物重量は当社推奨の管理限界値を超えていました。水分はppmであり、当社推奨の管理限界値の以下であることから良好と判断します。汚染粒子数はNAS級であり、当社推奨の管理限界値のNAS級に到達していました。汚染度物重量はmg/mlであり、当社推奨の管理限界値のmg/mlを超えていました。摩耗フェログラフィーによる摩耗粒子の観察の結果、潤滑状態が正常な場合に発生する摩耗粒子、金属接触が厳しく、且つ、摩擦熱が高い場合に発生する黒錆が比較的多く観察されました。異常摩耗の早期発見パラメータであるフェログラフィーのIs値がの乗とやや高く、摩耗粒子の形態観察の結果、潤滑状態が正常な場合に発生する摩耗粒子、金属接触が厳しく、且つ、摩擦熱が高い場合に発生する黒錆が比較的多く観察されました。金属濃度SOAP法により金属濃度を測定した結果、潤滑箇所で発生する金属接触によって検出される銅がppm、錫がppm、亜鉛がppm、外部から混入したと思われるケイ素がppm検出されました。金属濃度D-SOAP法により金属濃度を測定した結果、潤滑箇所で発生する金属接触によって検出される鉄が、鉛が、銅が.ppm、アンチモンが、錫がppm、亜鉛がppm、外部から混入したと思われるカルシウムが、バリウムが、ナトリウムが検出されました。
報告№109-09094 報告№110-00627 | 分析№109-000909 分析№110-002777 | 110-002777 | は良好と判断します。尚、RBOTがminと新油値のminに比較してmin減少していました。このまま継続使用した場合、この減少傾向から限界値に到達するのは、別紙図RBOTの減少傾向に示すように年月と推定されました。残りの継続使用期間は、約年ヶ月であると予測されます。潤滑油は継続使用可能な状態にあると判断します。≪状態監視とパラメータ≫分析の目的および各分析のパラメータは以下の通りです。特性低下目的：油の分析結果から、や劣化傾向ならびに添加剤の消耗程度、残存寿命などを確認する。粘度JISK全酸価JISK赤外線吸収スペクトルJISK酸化安定度試験JISK汚染目的：油の分析結果から、砂塵あるいは水・異種油などによるや、異物混入の有無を確認する。水分JISK計数汚染度JISB重量汚染度JISB光学顕微鏡観察摩耗目的：油中の摩耗粒子を分析する事により、回転・摺動部の潤滑状態、摩耗劣化の程度、余寿命などを解析する。摩耗診断電子顕微鏡観察JISKX線マイクロアナリシス油中金属濃度）JISK≪分析結果≫特性低下粘度：良好粘度値mm/sの新油値mm/sに対する変化率は+.％であり、当社推奨の管理限界値±％以内に留まっています。全酸価：良好全酸価.mgKOH/gは新油値の.mgKOH/g以内にあることから、問題は無いと判断します。赤外線吸収スペクトル：良好酸化安定度試験：良好酸化安定度試験の結果、数値minは当社推奨の管理限界値min以上に留まっており、現時点での使用は可能と判断します。汚染水分：良好水分値.は当社推奨の管理限界値以内に留まっています。計数汚染度：今回は実施していません。重量汚染度：今回は実施していません。光学顕微鏡観察：今回は実施していません。摩耗摩耗診断電子顕微鏡観察・X線マイクロアナリシス：今回は実施していません。油中金属濃度：今回は実施していません。
報告№109-09136 報告№110-00816 | 分析№109-001160 分析№110-003841 | 110-003841 | 前回同様に水分は良好であり、計数汚染度も良好でした。前回同様に粘度、全酸価、IR、RBOTの各データは良好でした。油の余寿命は、使用油の使用期間または使用時間が不明であったため、ご依頼の油の余寿命に関する検討は行えませんでした。ただし、分析の結果で新油値がminであったことから、使用期間を仮にヶ月間と仮定すれば余寿命は十二分にあると言えます。可能であれば、使用期間、あるいは使用時間の情報をご提供下さい。潤滑油は継続使用可能な状態にあると判断します。本試料油は、機器停止中にドレンプラグから採油されているにもかかわらず汚染度を示すデータは良好でしたが、今後の採油は、極力運転中もしくは停止直後の油槽中層部から実施されることを推奨します。
報告№108-5028 報告№108-5028 | 分析№108-00940 分析№108-00940 | 108-00940 | トライボ診断の結果、泡立ち試験を除く項目は良好でした。泡立ち試験の結果は、一般的には消泡性能が低くいと判断できる値の-ですが、新油値の-と同レベルにあったため、良好と判断します。一方、摩耗粒子の形態観察でμm以下の小さな摩耗粒子が観察され、潤滑状態指数はの乗と濾過設備のない機器であれば、正常な潤滑状態にあると判断できる状況でした。但し、ギヤボックスの油系統にはインラインフィルタとオフラインフィルタがあり、μmサイズ以上の粒子の大部分は捕捉され、異常な摩耗状態が発生したとしても正常な潤滑状態にあると誤認してしまう可能性があります。フィルタの捕捉の影響による誤認を避けるため、今後の診断に当たっては、これまでの採油箇所に加え、インラインフィルタやオフラインフィルタの捕捉物も分析し、その結果から潤滑状態を評価することを推奨します。尚、フィルタ捕捉物の分析を実施する際には、フィルタ流量、フィルタ使用時間などの追加情報が必要です。是非ご提供下さい。泡立ち試験の結果、消泡性能が低いと判断できる値であるものの、新油と同レベルにありました。粘度は良好。粘度はmm/sと新油値.mm/sに比較して、粘度変化率は-.％で、当社推奨の管理限界値である±％以内にあり、良好と判断する。粘度はmm/sでした。粘度はmm/sでした。粘度指数はでした。粘度指数はでした。泡立ち試験は-でした。泡立ち試験は-と新油と同レベルにあり、消泡性能が新油と同レベルにあることが確認されました。水分は良好。水分はppmと当社推奨の管理限界値の以下であり、良好と判断します。全酸価は良好。全酸価は.mgKOH/gと新油値.mgKOH/gに比較して高いものの、IRの結果で、劣化の兆候が確認されなかったことから、良好と判断します。機器の潤滑状態精密な濾過設備がない機器であれば、潤滑状態指数は正常の範囲にあると判断します。潤滑状態指数は正常の範囲にあると判断します。異常摩耗の早期発見パラメータである潤滑状態指数がの乗と、精密な濾過設備がない機器であれば、潤滑状態指数は正常の範囲にあると判断します。
報告№107-0072 報告№107-0087 | 分析№107-00338 分析№107-00400 | 107-00400 | 本トライボ診断は、軸受の潤滑状態、汚染状況、油の劣化状態を確認することを目的としました。【軸受の潤滑状態】トライボ診断の結果、転がり軸受の寿命の指標となるフレーキングの発生が確認されていないことから、現在のところ、ベアリングは継続使用可能な状態にあると判断します。但し、摩耗粒子の解析結果で、ベアリング転動面や外輪とベアリングケース間で、フレッティングが発生していることが確認されました。このフレッティングの影響で、今後、転がり軸受の寿命の指標となるフレーキングへの進展が懸念されるため、ヶ月後にトライボ診断を実施し、摩耗の進行状況を確認することを推奨します。【油の汚染状況】計数汚染度がナトリウム級以上と当社推奨の管理限界値を超えており、重量汚染度が.mg/mlと高い値でした。
報告№113-00419 報告№114-00005 | 分析№113-001657 分析№114-000013、14、15 | 114-000013_14_15 | 冷却蛇管に付着していた固形物および液体、そして軸受台に残っていた潤滑油の分析を実施しました。赤褐色の付着物が発生した原因は、赤錆や酸化銅の発生や、潤滑油のスラッジなどが考えられます。冷却蛇管に付着していた液体からは、金属成分は検出されず、固形付着物からは、錫、鉄、亜鉛、銅が検出されました。ただし、フェログラフィーによる粒子形態観察および、固形付着物をミリポアフィルタで濾過し、光学顕微鏡で観察の結果、赤色の金属異物は確認されず、フィルタ残渣に確認されたのは赤色の粘ちょう物でした。また、軸受台に残っていた潤滑油を分析したところ、酸価が.mgKOH/gと新油値.に比較して上昇しており、また、IRの結果、劣化の兆候を示すカルボン酸のピークが若干確認されたことから、潤滑油は劣化が進行しつつあったと考えられます。これらのことから、赤褐色の冷却蛇管付着物は、潤滑油の劣化が進行したことにより発生したスラッジであると推定されます。
報告№109-09136 報告№113-00441 | 分析№109-001160 分析№113-001824 | 113-001824 | 分析の結果、、汚染状態は共に良好な状態にあることから、潤滑油は継続使用可能な状態にあると判断します。軸受分析の結果、軸受は継続使用可能な状態にあると判断します。はフェログラフィーおよびSOAP／D-SOAPの結果から総合的に判断した結果、正常な状態にあると考えられます。フェログラフィー【定量分析：Is値】Is値は異常摩耗の早期発見パラメータのつで、摩耗程度を定量化するために用います。今回のIs値はのマイナス乗と低い値でした。フェログラフィー【定性分析：摩耗粒子および摩耗形態観察】分析結果から観察された全ての粒子量は少でした。Iカップリング発光分光分析【SOAP／D-SOAP】検出された金属元素から発生箇所を推定すると、以下の通りでした。錫・軸受等カルシウム、ケイ素、ナトリウム・外部混入異物計数汚染度はNAS級、重量汚染度は.mg/mlと共に当社推奨の管理限界値以下であり、良好でした。粘度、水分、酸価、IRの各データは良好でした。
報告№102-6112 | 分析№102-02008 | 102-02008 | 濾過前の試料油を分析した結果、今後、サーボシリンダ内壁の摩耗により汚染度が上昇し、バルブ類の動作障害を予防するため濾過を実施されることを推奨します。それは、前回と同じく、フェログラフィーの結果、異常摩耗の早期発見パラメータである、Is値がの乗と良好の範囲にあるものの、摩耗粒子形態観察で、μm未満の正常ラビング、金属接触が厳しい場合に発生するシビア粒子、金属接触が厳しく、且つ、摩擦熱が高い場合に発生する黒錆が多くみられ、特徴的な粒子形態からサーボシリンダ内壁の摩耗により発生した摩耗粒子が支配的であることから判断しました。尚、RBOTが前回に比較し、min上昇したのは、新油の補充の影響によると思われます。今後は、今回のRBOT値によりデータ管理を行います。
報告№109-09136 報告№112-00418 | 分析№109-001160 分析№112-001773 | 112-001773 | 潤滑油および軸受は継続使用可能な状態にあると判断します。はフェログラフィーおよびSOAP／D-SOAPの結果から総合的に判断した結果、正常な状態にあると考えられます。フェログラフィー【定量分析：Is値】Is値は異常摩耗の早期発見パラメータのつで、摩耗粒子を定量化するために用います。前回に比較してIs値はのマイナス乗からマイナス乗に低下し、低い値でした。フェログラフィー【定性分析：摩耗粒子および摩耗形態観察】分析結果から比較的多く観察された粒子は、以下の通りでした。正常な摩耗粒子・潤滑状態が正常なマイルド摩耗により発生。Iカップリング発光分光分析【SOAP／D-SOAP】検出された金属元素から発生箇所を推定すると、以下の通りでした。カルシウム、ナトリウム・外部混入異物前回に比較して計数汚染度はNAS級からNAS級にランク低下し、重量汚染度は.mg/mlから.mg/mlに増加しているものの、共に良好でした。前回同様に粘度、水分、全酸価、RBOT、IRの各データは良好でした。油の余寿命は、使用油の使用期間または使用時間が不明であったため、ご依頼の油の余寿命に関する検討は行えませんでした。ただし、分析の結果で新油値がminであったことから、使用期間を仮にヶ月間と仮定すれば余寿命は十二分にあると言えます。可能であれば、使用期間、あるいは使用時間の情報をご提供下さい。
報告№109-09094 報告№110-00627 | 分析№109-000891 分析№110-002756 | 110-002756 | は良好と判断します。尚、RBOTがminと新油値のminに比較してmin減少していました。このまま継続使用した場合、この減少傾向から限界値に到達するのは、別紙図RBOTの減少傾向に示すように年月と推定されました。残りの継続使用期間は、約年ヶ月であると予測されます。潤滑油は継続使用可能な状態にあると判断します。≪状態監視とパラメータ≫分析の目的および各分析のパラメータは以下の通りです。特性低下目的：油の分析結果から、や劣化傾向ならびに添加剤の消耗程度、残存寿命などを確認する。粘度JISK全酸価JISK赤外線吸収スペクトルJISK酸化安定度試験JISK汚染目的：油の分析結果から、砂塵あるいは水・異種油などによるや、異物混入の有無を確認する。水分JISK計数汚染度JISB重量汚染度JISB光学顕微鏡観察摩耗目的：油中の摩耗粒子を分析する事により、回転・摺動部の潤滑状態、摩耗劣化の程度、余寿命などを解析する。摩耗診断電子顕微鏡観察JISKX線マイクロアナリシス油中金属濃度）JISK≪分析結果≫特性低下粘度：良好粘度値mm/sの新油値mm/sに対する変化率は+.％であり、当社推奨の管理限界値±％以内に留まっています。全酸価：良好全酸価は新油値の.mgKOH/gに比較し高くはあるものの、有機物・有機化合物試験の結果で油劣化の兆候を示すカルボン酸の吸収が見られないことから、問題は無いと判断します。赤外線吸収スペクトル：良好酸化安定度試験：良好酸化安定度試験の結果、数値minは当社推奨の管理限界値min以上に留まっており、現時点での使用は可能と判断します。汚染水分：良好水分値.ppmは当社推奨の管理限界値以内に留まっています。計数汚染度：今回は実施していません。重量汚染度：今回は実施していません。光学顕微鏡観察：今回は実施していません。摩耗摩耗診断電子顕微鏡観察・X線マイクロアナリシス：今回は実施していません。油中金属濃度：今回は実施していません。
報告№108-6013 報告№108-5020 | 分析№108-00576 分析№108-00699 | 108-00699 | 初期試験を実施した結果、摩耗の安定が確認され、潤滑油も継続使用可能と判断します。これらのことは、前回に比較して、計数汚染度はランク減少し、SOAP／D-SOAPの鉄および錫濃度に変化がないこと異常摩耗の早期発見パラメータであるフェログラフィーのIs値がのマイナス乗と良好の範囲にあること以上のことから判断しました。
報告№109-09136 報告№112-00091 | 分析№109-001160 分析№112-000299 | 112-000299 | 潤滑油は継続使用可能な状態にあると判断します。粘度、全酸価、IR、RBOTの各データは良好でした。油の余寿命は、使用油の使用期間または使用時間が不明であったため、ご依頼の油の余寿命に関する検討は行えませんでした。ただし、分析の結果で新油値がminであったことから、使用期間を仮にヶ月間と仮定すれば余寿命は十二分にあると言えます。可能であれば、使用期間、あるいは使用時間の情報をご提供下さい。水分は良好でした。
報告№109-09136 報告№113-00396 | 分析№109-001160 分析№113-001583 | 113-001583 | 濾過前の試料油を分析した結果、以下の摩耗粒子が比較的多く観察されました。金属接触が厳しく、且つ、摩擦熱が高い場合に発生する黒錆D-SOAPの結果、前回に比較して鉄がからに減少し、増加傾向は確認されませんでした。黒錆摩耗粒子の観察結果から、発生している摩耗形態は凝着摩耗であることがわかりました。観察された摩耗粒子は鉄系材料であることから、軸受摺動部や鉄系材料同士が局部的に接触する箇所、例えば軸受支持部などで発生している可能性が考えられます。今回、D-SOAPの鉄濃度は、増加傾向が確認されなかったことから、現状では摩耗は安定していると思われますが、今後も摩耗の進行を監視することが重要です。これらの障害発生に対する弊害を勘案の上、次年度も必ずトライボ診断を実施し、汚染度および摩耗の進行状況を確認されることを推奨します。
報告№109-09142 報告№109-09142 | 分析№109-001172 分析№109-001172 | 109-001172 | 泡立ち試験の結果は、-と新油値の-に比較して高い値でした。消泡性の性能が低下していることが確認されたことから、今後の使用状況によっては油の酸化劣化が進行したり、ギヤ歯面およびベアリング軌道面で油膜切れが発生したりする場合があるため、消泡剤の添加による消泡性能の改善など何らかの対応が必要になると思われます。また、を示す粘度、水分、全酸価の各データが良好の範囲にあることから、本試料油は継続使用可能と判断します。機器の潤滑状態潤滑状態の異常の早期発見パラメータである潤滑状態指数は、の乗と濾過設備のない機器であれば正常な潤滑状態にあると判断できます。当該機の潤滑系は、油中汚染粒子を濾過するフィルタが設置されているため、別紙インライン・オフラインフィルタの影響に示すとおり、潤滑状態が異常となり大型の摩耗粒子が発生したとしても発生した粒子の大部分が捕捉されてしまい、結果として正常な潤滑状態にあると誤認してしまう可能性があります。そのため、フィルタの影響を考慮に入れLCインデックスを求めたところ、その結果は摩耗がやや厳しい状態に分類されるの乗領域となりました。計算により求めたLCインデックスがこの値であれば、ギヤの継続続使用は可能と思われますが、的確な潤滑状態の確認には再分析による確認が必要と思われます。再分析はヶ月後を推奨します。泡立ち試験の結果、消泡性能が低下していることが確認されています。粘度は良好。粘度はmm/sと新油値mm/sに比較して、粘度変化率は-.％で、当社推奨の管理限界値である±％以内にあり、良好と判断します。粘度はmm/sとなっています。粘度はmm/sとなっています。粘度指数はとなっています。粘度指数はとなっています。泡立ち試験は-です。泡立ち試験は-と新油に比較して高い値となっています。消泡性能が低下していることが確認されています。水分は良好。水分は.ppmと当社推奨の管理限界値の以下であり、良好と判断します。全酸価は良好。全酸価は.mgKOH/gと新油値.mgKOH/gに比較して高いものの、IRの結果で油劣化の兆候を示すカルボン酸の吸収が確認されていないことから、良好と判断します。機器の潤滑状態精密な濾過設備がない機器であれば、潤滑状態指数は正常の範囲にあると判断します。潤滑状態指数は正常の範囲にあると判断します。異常摩耗の早期発見パラメータである潤滑状態指数がの乗と精密な濾過設備がない機器であれば、潤滑状態指数は正常の範囲にあると判断します。
報告№110-00261 報告№111-00271 |  | 111-001276_1277 | の評価前回同様にを示す粘度、水分、酸価、IRの各データは当社推奨の管理限界値内にあることから、継続使用可能と判断します。濾過効率の確認表に示す通り濾過効率は～％と比較的低いものの、清浄機出口サンプリング弁から採取した試料油の汚染度がNAS級と清浄な状態を保持できていることから、濾過精度は確保できていると判断します。機器の潤滑状態油清浄機がなかったとした場合、NAS級の汚染された状態になることが推定されますが、表に示す通り油清浄機入口の粒子数を比較した結果、粒子数は減少していることから、摩耗は安定していると判断します。前回同様にを示す粘度、水分、酸価、IRの各データは良好です。油清浄機の濾過効率による油汚染度管理に関する考察油清浄機の濾過効率の指標であるβ値を確認するため、油清浄機の入口側と出口側の配管より採油を実施し、計数汚染度を実施しました。その結果を下表に示します。 ・ここで、 EMBEDExcel.Sheet.式および表に示す通り、その結果、～μmレンジが%～μmレンジが%～μmレンジが%であり、汚染度もNAS級と清浄な状態を保持できていることから、濾過精度は確保できていると判断できます。機器の摩耗油清浄機が設置されていることでNAS級と清浄になっています。油濾過機がないと仮定した場合、表に示すように計算により求めた～μmレンジの汚染度はNAS級の汚染状態になる可能性を示唆するものととらえる事が出来ます。他のレンジを同様に計算すると以下のようになり、NAS級となります。EMBEDExcel.Sheet.油清浄機がなかったとした場合、以上のとおりNAS級の汚染された状態になることが推定されますが、前ページの表に示す通り油清浄機入口の粒子数を比較した結果、粒子数は減少していることから、摩耗は安定していると判断します。
報告№106-0334 報告№106-0334 | 分析№106-01769 分析№106-01769 | 106-01769 | 分析の結果、転がり軸受の寿命の指標となるフレーキングが発生していないことから、継続使用可能と判断します。但し、軸受軌道面にフレッティングにより発生する赤錆、局部的に高圧・高温となる場合に発生するフリクションポリマが多く観察されました。今後、更に摩耗が進行し、転がり軸受の寿命の指標とされるフレーキングに進展することと油劣化の進行が懸念されるため、ヶ月後に再度分析を実施し、摩耗の進行状況及び油の劣化状況を確認されることを推奨します。このことは、異常摩耗の早期発見パラメータであるフェログラフィーのIs値がの乗とやや高く、摩耗粒子形態観察の結果、軸受軌道面に微振動により発生する赤錆、局部的に高圧・高温となる場合に発生するフリクションポリマが多く観察されたこと以上のことから判断しました。この油は継続使用可能と判断します。粘度は良好と判断します。粘度は.mm/sと管理限界値以内にあり、良好と判断します。水分は良好と判断します。水分はと管理限界値の以下にあり、良好と判断します。全酸価は良好と判断します。全酸価は.mgKOH/gと新油データの.mgKOH/g以内にあり、良好と判断します。IRは良好と判断します。IRの結果、油劣化の兆候を示すカルボン酸の吸収が確認されていないことから、継続使用可能な状態にあると考えられます。計数汚染度はやや高い値でした。計数汚染度はやや高い値でした。計数汚染度はNAS級と当社推奨の管理限界値のNAS級以内にあるものの、やや高い値でした。重量汚染度はmg/mlでした。重量汚染度はmg/mlでした。機器の潤滑状態フェログラフィーの結果、軸受軌道面に微振動により発生する赤錆、局部的に高圧・高温となる場合に発生するフリクションポリマが多く観察されました。SOAPの結果、鉄および銅が検出されました。SOAPの結果、摩耗により発生した鉄および銅が検出されました。又、油の添加剤成分であるリン、亜鉛が検出されました。D－SOAPの結果、鉄および銅が検出されました。D－SOAPの結果、摩耗により発生する鉄および銅が検出されました。フェログラフィーの結果、軸受軌道面にフレッティングにより発生する赤錆、局部的に高圧・高温となる場合に発生するフリクションポリマが多く観察されました。フェログラフィーの結果、異常摩耗の早期発見パラメータであるIs値がの乗とやや高く、軸受軌道面に微振動により発生する赤錆、局部的に高圧・高温となる場合に発生するフリクションポリマが多く観察されました。
|  | 113-002515 | フェログラフィーで観察された代表的な摩耗粒子は以下の通りです。疲労摩耗粒子・繰返し応力による金属疲労で発生。大型化するとフレーキングの発生が懸念されます。SOAP-Tで銅が比較的高い値で検出されました。銅は、転がり軸受の保持器で使用されている場合があります。検出された銅の発生箇所が保持器であった場合、今後摩耗が進行することで転動体とのギャップが大きくなると共に振動が増大し、さらなる摩耗の進行につながることが懸念されます。また、鉛も比較的高い値であり、鉛を使用した箇所の摩耗が懸念されます。
報告№109-09136 報告№111-00756 | 分析№109-001160 分析№111-003822 | 111-003822 | 潤滑油および軸受は継続使用可能な状態にあると判断します。フェログラフィー異常摩耗の早期発見パラメータとして摩耗粒子を定量化して評価するフェログラフィーのIs値は、潤滑状態が正常なの乗でした。Iカップリング発光分光分析供試の潤滑油を分析した結果、検出された金属元素は、SOAPの結果表に示すように、鉄、ナトリウムでした。検出されたこれらの金属元素から発生箇所を推定すると鉄・軸受等ナトリウム・外部混入異物であると思われます。このうち、機械部品が摩耗したと思われる元素はのグループです。計数汚染度、重量汚染度は共に良好でした。．粘度、水分、酸価、IR、RBOTの各データは良好でした。尚、別紙RBOTの減少傾向から油の余寿命を求めた結果、本試料は直近の更油から起算して稼働日数が年月まで使用可能であることが分かります。
報告№107-6544 報告№107-6544 | 分析№107-01369 分析№107-01369 | 107-01369 | トライボ診断の結果、泡立ち試験を除く項目は良好でした。泡立ち試験の結果は、一般的には消泡性能が低くいと判断できる値の-ですが、新油値の-と同レベルにあったため、正常と判断できました。摩耗粒子の形態観察の結果で外部から混入したと思われる鉄錆が観察されたものの、潤滑状態指数はのマイナス乗と濾過設備のない機器であれば良好な潤滑状態にあると判断できます。但し、潤滑油の摩耗粒子はインラインフィルタに捕捉され、異常な摩耗状態が発生したとしても正常な潤滑状態にあると誤認してしまう可能性があります。フィルタの捕捉の影響による誤認を避けるため、今後の診断に当たっては、これまでの採油箇所に加え、インラインフィルタやオフラインフィルタの捕捉物も分析し、その結果から潤滑状態を評価することを推奨します。尚、フィルタ捕捉物の分析を実施する際には、フィルタ流量、フィルタ使用時間、主機稼働時間などの追加情報が必要です。泡立ち試験の結果、消泡性能が低いと判断できる値であるものの、新油と同レベルにありました。粘度は良好。粘度はmm/sと新油値mm/sに比較して、粘度変化率は-.％で、当社推奨の管理限界値である±％以内にあり、良好と判断します。粘度は.mm/sでした。粘度は.mm/sでした。粘度指数はでした。粘度指数はでした。泡立ち試験は-でした。泡立ち試験は-と新油と同レベルにあり、消泡性能が新油と同レベルにあることが確認されました水分は良好。水分は.ppmと当社推奨の管理限界値の以下であり、良好と判断します。全酸価は良好。全酸価はmgKOH/gと新油値mgKOH/gに比較して高いものの、IRの結果、油劣化の兆候が確認されなかったことから良好と判断します。機器の潤滑状態精密な濾過設備がない機器であれば、潤滑状態指数は正常の範囲にあると判断します。潤滑状態指数は正常の範囲にあると判断します。異常摩耗の早期発見パラメータである潤滑状態指数がのマイナス乗と、精密な濾過設備がない機器であれば、潤滑状態指数は正常の範囲にあると判断します。
報告№103-0215 報告№103-0215 | 分析№103-02127 分析№103-02127 | 103-02127 | 分析の結果、前回に比較して、フェログラフィーのIs値、計数汚染度、D-SOAPの鉄濃度の各データが減少しており、摩耗は安定しているものと判断します。但し、SOAPの銅濃度がppmと前回のppmと同じレベルにありました。これは、銅を使用した部分の溶出によるものと考えられます。溶出は、潤滑油中の亜鉛系添加剤と銅とが反応して発生することが知られています。別紙鉱油の酸化に対する金属触媒の影響に示すように銅濃度が増加すると潤滑油の酸化速度が速まりますので、酸化劣化の進行状況を全酸価の変化で監視されることを推奨します。分析の結果、全てのデータが良好であることから、本試料油は継続使用可能であり、軸受の潤滑状態も正常と判断します。粘度は良好と判断します。粘度はmm/sと当社推奨の管理限界値内にあり、良好と判断します。水分は良好と判断します。水分はppmと管理限界値の以下にあり、良好と判断します。全酸価は良好と判断します。全酸価はmgKOH/gと新油値mgKOH/g以内にあり、良好と判断します。IRは良好と判断します。IRの結果、チャートに示すように油劣化の兆候を示すカルボン酸の吸収が確認されていないことから、良好と判断します。計数汚染度、重量汚染度、共に良好と判断します。計数汚染度は良好と判断します。計数汚染度はNAS級と当社推奨の管理限界値のNAS級以内にありました。重量汚染度は良好と判断します。重量汚染度は.mg/mlと当社推奨の管理限界値のmg/ml以内にあり良好と判断します。機器の潤滑状態フェログラフィーのIs値がと、前回に比較して桁減少していることから、摩耗は安定しているものと判断します。SOAPは銅濃度が高く、油劣化の進行が懸念されました。SOAPの結果、油の添加剤成分であるリン、亜鉛が検出されました。一方、銅がppm検出されました。銅を使用した部分の溶出が発生していると考えられました。この溶出は、検出された亜鉛系添加剤の成分と銅とが反応し、溶出することが知られています。銅濃度は別紙鉱油の酸化に対する金属触媒の影響に示すように銅濃度が増加すると酸化速度が速まりますので、酸化劣化の進行状況を油分析により監視されることを推奨します。D－SOAPは良好と判断します。D－SOAPの結果、摩耗により発生する鉄、錫は検出されませんでした。尚、検出された亜鉛は油の添加剤成分が析出したものと考えられました。フェログラフィーの結果、Is値がと前回に比較して変化がないことから、摩耗は安定しているものと判断します。フェログラフィーの結果、Is値がと、前回に比較して変化がないことから、摩耗は安定しているものと判断します。
報告№104-4033 報告№104-4033 | 分析№104-02011 分析№104-02011 | 104-02011 | 誘引ブロワ号の本体負荷側軸受は、集油槽内をNAS級以上の清浄度になるように汚染度を濾過※又は更油により改善できれば、年以上継続使用が可能な状態になります。又、現状の汚染度でも、少なくとも半年間は継続使用可能な状態にあると判断します。これらのことは、以下の結果から判断しました。計数汚染度がNAS級と当社推奨の管理限界値以内にあった。SOAP／D-SOAPの結果、軸受の主成分である鉄がやや多く検出された。異常摩耗の早期発見パラメータであるフェログラフィーのIs値がの乗とやや高く、異常摩耗の兆候を示すシビア粒子等の摩耗粒子が若干確認された。※濾過とは、潤滑油の系統に設置してあるラインフィルタ等による濾過ではありません。濾過装置の種類はいくつかありますが、濾過を行う場合は濾過性能がNAS級以上の清浄度を確保できる濾過機の使用を推奨します。本試料油は継続使用可能な状態にあると判断します。粘度は良好と判断します。粘度はmm/sと新油値mm/sに比較して、粘度変化率は-％と当社推奨の管理限界値の±％以内にあり良好と判断します。水分は良好と判断します。水分は.ppmと当社推奨の管理限界値の以下にあり、良好と判断します。全酸価は良好と判断します。全酸価は.mgKOH/gと新油値.mgKOH/g以内にあり、良好と判断します。IRは良好と判断します。IRは、IRチャートに示すように新油に比較して変化なく、良好と判断します。計数汚染度は良好と判断します。計数汚染度はNAS級と当社推奨の管理限界値のNAS級以内にあり、良好と判断します。重量汚染度の結果、当社推奨の管理限界値に到達しており、濾過または更油により改善することを推奨します。重量汚染度はmg/mlと当初推奨の管理限界値のmg/mlに到達しており、濾過または更油により改善することを推奨します。機器の潤滑状態本機器の軸受は、集油槽内をNAS級以上の清浄度になるように汚染度を濾過※又は更油により改善できれば、年以上継続使用が可能な状態になります。又、現状の汚染度でも、少なくとも半年間は継続使用可能な状態にあると判断します。SOAPの結果、鉄がppm検出された。SOAPの結果、軸受の主成分である鉄がppmとやや多く検出された。D－SOAPの結果、鉄が検出された。D－SOAPの結果、軸受の主成分である鉄がとやや多く検出された。フェログラフィーの結果、潤滑状態は良好と判断します。フェログラフィーの結果、異常摩耗の早期発見パラメータであるIs値がの乗とやや高く、異常摩耗の兆候を示すシビア粒子等の摩耗粒子が若干確認された。
報告№109-09136 報告№111-00497 | 分析№109-001160 分析№111-002289 | 111-002289 | 潤滑油は継続使用可能な状態にあると判断します。粘度、全酸価、IR、RBOTの各データは良好でした。油の余寿命は、使用油の使用期間または使用時間が不明であったため、ご依頼の油の余寿命に関する検討は行えませんでした。ただし、分析の結果で新油値がminであったことから、使用期間を仮にヶ月間と仮定すれば余寿命は十二分にあると言えます。可能であれば、使用期間、あるいは使用時間の情報をご提供下さい。水分は良好でした。
報告№108-0202 報告№108-0202 |  | 108-01483_1484 | を示す粘度、水分、全酸価、IRの各データは当社推奨の管理限界値内にあることから、継続使用可能と判断します。濾過効率は～％と比較的高く、かつ、清浄機出口サンプリング弁から採取した試料油の汚染度がNAS級と清浄な状態を保持できていることから、濾過精度は確保できていると判断します。を示す粘度、水分、全酸価、IRの各データは良好でした。油清浄機の濾過効率による油汚染度管理に関する考察油清浄機の濾過効率の指標であるβ値を確認するため、油清浄機の入口側と出口側の配管より採油を実施し、計数汚染度を実施しました。その結果を下表に示します。 ・ここで、 EMBEDExcel.Sheet.式および表に示す通り、その結果、～μmレンジが%～μmレンジが%～μmレンジが%～μmレンジが%であり、汚染度もNAS級と清浄な状態を保持できていることから、濾過精度は確保できていると判断できました。機器の摩耗油清浄機が設置されていることでNAS級と清浄になっていますが、油濾過機がないと仮定した場合、計算により求めた～μmレンジの汚染度はNAS級の汚染状態になる可能性を示唆するものととらえる事が出来ます。他のレンジを同様に計算すると以下のようになり、NAS級以上となりました。～～～～以上等級級以上油清浄機がなかったとした場合、以上のとおりNAS級以上の汚染された状態になることが推定されます。
報告№109-09136 報告№110-00654 | 分析№109-001160 分析№110-003000 | 110-003000 | 前回に比較してSOAP／D－SOAPの結果で、鉄および錫濃度に大きな変化はなく、異常摩耗の早期発見パラメータであるフェログラフィーのIs値がのマイナス乗と良好でした。前回に比較して計数汚染度はNAS級からNAS級にランク減少し、良好でした。粘度、水分、全酸価、IR、RBOTの各データは良好でした。潤滑油および軸受は継続使用可能な状態にあると判断します。
報告№105-0410 報告№105-0410 | 分析№105-02688 分析№105-02688 | 105-02688 | 分析の結果、計数汚染度がNAS級とやや高い値でした。異常摩耗の早期発見パラメータであるフェログラフィーのIs値がと良好の範囲にあるものの、摩耗粒子形態観察で金属接触が厳しい場合に発生するシビア粒子が多く観察されたことから、汚染度が高い原因は、摩耗によるものと考えられます。現在のところ、SOAP／D－SOAPで軸受メタルの主成分である錫が検出されていないことから継続使用可能と判断しますが、今後更に摩耗が進行することが懸念されるため、再分析による状態の確認と早目に濾過を施されることを推奨します。この油は継続使用可能と判断します。粘度は良好と判断します。粘度はmm/sと管理限界値以内にあり、良好と判断します。水分は良好と判断します。水分はと管理限界値の以下にあり、良好と判断します。全酸価は良好と判断します。全酸価は.mgKOH/gと新油データの以内にあり、良好と判断します。IRは良好と判断します。IRの結果、油劣化の兆候を示すカルボン酸の吸収が確認されていないことから、継続使用可能な状態にあると考えられます。計数汚染度はやや高い値でした。計数汚染度はやや高い値でした。計数汚染度はNAS級と当社推奨の管理限界値のNAS級以内にあるものの、やや高い値でした。重量汚染度は良好と判断します。重量汚染度は.mg/mlと当社推奨の管理限界値のmg/ml以内にあり良好と判断します。機器の潤滑状態フェログラフィーの結果、金属接触が厳しい場合に発生するシビア粒子が多く観察されました。SOAPは良好と判断します。SOAPの結果、摩耗により発生する鉄および錫が検出されていないことから良好と判断します。尚、油の添加剤成分であるリンが検出されました。D－SOAPは良好と判断します。D－SOAPの結果、摩耗により発生する鉄および錫が検出されていないことから良好と判断します。フェログラフィーの結果、金属接触が厳しい場合に発生するシビア粒子が多く観察された。フェログラフィーの結果、異常摩耗の早期発見パラメータであるIs値がと良好の範囲にあるものの、摩耗粒子形態観察金属接触が厳しい場合に発生するシビア粒子が多く観察されました。
報告№109-09249 報告№111-00550 | 分析№109-001747 分析№111-002545 | 111-002545 | 潤滑油および軸受は継続使用可能な状態であると判断します。但し、今後も摩耗の進行を傾向監視するため、以下の対策を推奨します。定期的な分析切削摩耗の進行を監視するため、定期的に分析を実施し、摩耗の進行状況を確認することを推奨します。フェログラフィー異常摩耗の早期発見パラメータとして摩耗粒子を定量化して評価するフェログラフィーのIs値は、潤滑状態がやや厳しいの乗でした。摩耗粒子の形態で比較的多く観察された粒子は、潤滑状態が正常な場合に発生する摩耗粒子異物の噛み込みにより発生する切削粒子局部的に高圧・高温となる場合に発生するフリクションポリマ外部から混入したと思われる砂等でした。これらの摩耗粒子が観察された場合、潤滑部で発生している摩耗形態は、正常なマイルド摩耗異物による切削摩耗であり、そして局部的ではあるものの高圧・高温の箇所が発生していることも分かります。摩耗形態の中でも切削摩耗は摩耗進行速度が速く、転がり軸受でこの摩耗形態が発生した場合には寿命が分の程度に低下することも知られており、切削摩耗により生じた軌道面の損傷が起点となって転がり軸受の寿命となるフレーキングに進展することから傾向監視による経過監視が必要です。フリクションポリマは、潤滑油が軌道面に押し込められ高圧状態になると同時に、圧縮熱により高温状態になった結果、基油自身が重合反応を起こし生成することが知られています。そのため、高圧高温状態の解消がなされなければ、潤滑油の劣化が進行し、粘度上昇に因る潤滑異常に進展する場合があります。Iカップリング発光分光分析供試の潤滑油を分析した結果、検出された金属元素は、油中金属元素の結果表に示すように、鉄、亜鉛、カルシウム、ケイ素、ナトリウムでした。検出されたこれらの金属元素から発生箇所を推定すると鉄、亜鉛・軸受等カルシウム、ケイ素、ナトリウム・外部混入異物であると思われます。このうち、機械部品が摩耗したと思われる元素はのグループです。水分、汚染粒子数、汚染度物重量の各データは良好でした。粘度、全酸価、酸化安定度、有機物・有機化合物の各データは良好でした。分析結果特性低下特性低下に係るパラメータの分析結果は良好と判断します。粘度粘度はmm/sと新油値mm/sに対する粘度変化率は-.％で、当社推奨の管理限界値である±％以内にあり、良好と判断します。全酸価添加油の全酸価は、油メーカによって初期値が違うため統一した管理基準を設定するのが困難であることから、当社では管理限界値を設定しておらず、新油分析値との比較及び他の分析項目の結果より全酸価の状態判断を行います。その結果、全酸価は.mgKOH/gと新油値.mgKOH/gに比較して若干高くなっていますが、IRチャートに示すように劣化の兆候として現れるカルボン酸などの有機物・有機化合物の発生が確認されていないことから、良好と判断します。酸化安定度酸化安定度はminであり、当社推奨の管理限界値のmin以上であることから良好と判断します。有機物・有機化合物有機物・有機化合物は、IRチャートによる新油分析値との比較の結果、cm-付近に劣化の兆候を示すカルボン酸の吸収が確認されていないことから、良好と判断します。色相はLであり、新油値のL.に比較して大きな変化はないことから、良好と判断します。汚染に係るパラメータの分析結果は良好と判断します。水分はppmであり、当社推奨の管理限界値の以下であることから良好と判断します。汚染粒子数はNAS級であり、当社推奨の管理限界値のNAS級以内であることから良好と判断します。汚染度物重量は.mg/mlであり、当社推奨の管理限界値のmg/ml以内であることから良好と判断します。摩耗フェログラフィーによる摩耗粒子の観察の結果、潤滑状態が正常な場合に発生する摩耗粒子、異物の噛み込みにより発生する切削粒子、局部的に高圧・高温となる場合に発生するフリクションポリマ、外部から混入したと思われる砂等が比較的多く観察されました。異常摩耗の早期発見パラメータであるフェログラフィーのIs値がの乗とやや高く、摩耗粒子の形態観察の結果、潤滑状態が正常な場合に発生する摩耗粒子、異物の噛み込みにより発生する切削粒子、局部的に高圧・高温となる場合に発生するフリクションポリマ、外部から混入したと思われる砂等が比較的多く観察されました。金属濃度SOAP法により金属濃度を測定した結果、潤滑箇所で発生する金属接触によって検出される亜鉛がppm、外部から混入したと思われるケイ素がppmと僅かに検出されましたが良好と判断します。金属濃度酸溶解法により金属濃度を測定した結果、潤滑箇所で発生する金属接触によって検出される鉄が、外部から混入したと思われるカルシウム、ナトリウムが共にと僅かに検出されましたが良好と判断します。
報告№109-09136 報告№110-00475 | 分析№109-001160 分析№110-002141 | 110-002141 | Iカップリング発光分光分析供試のギヤ油を分析した結果、SOAP／D－SOAPで鉄、鉛、銅、ニッケル、リン、亜鉛、カルシウム、アルミニウム、ナトリウムが検出されました。これらの検出された金属元素から発生箇所を推定すると鉄、鉛、銅、ニッケル・ギヤ・軸受等リン・オイル添加剤亜鉛、カルシウム、アルミニウム、ナトリウム・外部混入異物であると思われます。このうち、機械部品が摩耗したと思われる元素はのグループです。フェログラフィー異常摩耗の早期発見パラメータとして摩耗粒子を定量化して評価するフェログラフィーのIs値は、の乗と良好の範囲にあるものの、摩耗粒子の形態観察で潤滑状態が正常な場合に発生する摩耗粒子、異物などの噛み込みにより発生する切削粒子、金属潤滑部が局部的に油膜切れを起して発生するシビア粒子、局部的に高圧・高温となる場合に発生するフリクションポリマが比較的多く観察されました。潤滑部では、正常なマイルド摩耗、異物による切削摩耗、やや厳しい摩耗形態の凝着摩耗が発生し、そして局部的ではあるものの高圧・高温の箇所が発生していることも分かりました。減速機で切削摩耗が発生した場合、減速機内部で使用されている転がり軸受が切削摩耗により生じた軌道面の損傷が起点となって寿命が分の程度に低下することがあることから、ギヤ歯面の切削摩耗には十分注意する必要があります。切削摩耗の発生原因となる混入異物が残留している場合、この異物により切削摩耗が継続して発生する可能性があります。計数汚染度は当社推奨の管理限界値に到達していました。フィルタ表面の異物観察で鉄錆、砂等が観察されたことから、汚染度が高い要因は、摩耗と外部混入異物の影響と思われます。粘度、全酸価、IRの各データは良好でした。本減速機および潤滑油は継続使用可能な状態にあります。なお、鉄がppm検出されており、この鉄濃度と油量Lから摩耗量を計算した結果、ギヤ歯面の摩耗は.cmとなりました。設備名称から当該試料は遊星歯車機構であると推測されました。遊星歯車は、別紙遊星歯車機構の構造例に示す通り、太陽歯車、内歯車、そして遊星歯車から構成されています。遊星歯車の数は、～個程度が一般的です。仮に個とした場合、遊星歯車と内歯車、遊星歯車と太陽歯車の接触点は合計で箇所となります。今回の情報から油量はLであることが分かりましたが、歯形、モジュール、歯幅、遊星歯車の数が不明でしたので、歯型をハスバ歯車、モジュールを、歯幅をmm、遊星歯車の数をと仮定し、この部分のバックラッシを求めました。その結果、接触点箇所で平均的に摩耗が発生していたと仮定した場合、バックラッシの増加量は分解点検から約時間で.μmと推定することができます。また、最も厳しい状態である摩耗が接触点点に集中していたと仮定した場合は、摩耗による歯面の減肉をμmと推定することができます。今回のように、ギヤの各部を仮定して摩耗による減肉を算出した結果では継続使用可能な状態であることが確認できますが、実機の実際の数値による確認が必要ですので、以下の対策を推奨します。定期的な分析摩耗の進行を監視するため、定期的に分析を実施し、摩耗の進行状況を確認することを推奨します。バックラッシによる評価ギヤ歯面の的確な摩耗状態の判断を行うため、増速機内部の各歯車の構造が確認できる図面、各ギヤの形式、歯形、モジュール、歯数、歯幅、遊星歯車の数等の情報をご提供下さい。最適な採油方法本試料油は、機器停止中に給油口から手動ポンプを使用して油槽中層部から採油されています。機器が停止している状態では、油槽内で撹拌がなくなり固形物が沈降するため、油中汚染度は低くなると推定されます。今後の採油は、極力運転中もしくは停止直後の油槽中層部から実施されることを推奨します。
報告№109-0013 報告№109-0013 | 分析№109-00042 分析№109-00042 | 109-00042 | 、汚染度、軸受の潤滑状態を確認する。今回の採油は、主機停止中にドレンプラグから実施されているため、油中粒子は、循環中に採油した場合に比較し、沈降の影響で低濃度に出る可能性があります。今回の分析は、このことを踏まえて結果を検討します。汚染状態計数汚染度がNAS級以上と当社推奨の管理限界値を超えていました。潤滑状態分析の結果、異常摩耗の早期発見パラメータであるフェログラフィーのIs値がの乗とやや高い値となっており、観察された摩耗粒子が異物の噛み込みなどで発生する切削粒子と小径の疲労摩耗粒子であったことから、摺動面および軌道面での摩耗形態は切削摩耗と軽微な疲労摩耗であることが分かりました。また、フィルタ表面の異物観察では銅合金が観察され、SOAPで鉛、銅、ケイ素、D－SOAPで鉄、銅が検出されました。潤滑系統で切削摩耗が発生した場合は、異物が混入していない状態に比較して、摩耗進行速度が速く、軸受寿命が分の程度に低下することが知られていますので、今後の管理には十分注意が必要です。ケイ素の検出ケイ素がppm検出されています。一般に、潤滑油中からケイ素が検出された場合の原因として、油の消泡剤として使用されるシリコン系の添加剤が検出されるフェログラフィーおよびフィルタ表面の異物観察で砂が多く観察され、これが検出されるシリコングリースをシール部に塗布している場合、このシリコングリースが潤滑油に混入して検出されるなどが挙げられますが、今回の原因は、フェログラフィーおよびフィルタで砂はあまり観察されなかったことから、以外の可能性が考えられます。およびについては、分析結果では確認することが出来ませんので、原因を絞込むため、消泡剤の投与をしていないか、また、シリコングリースを使用している箇所があるかについてご確認下さい。を示す粘度、水分、全酸価、IR、RBOTの各データは良好の範囲にあることから、この油は継続使用可能と判断します。対策異物による切削摩耗の予防として、油槽内の清掃を実施することと、劣化の進行確認のためヶ月以内の再分析を推奨します。尚、次回の採油は、粒子の沈降の影響を少なくすることが重要であり、そのため油中粒子が均一な分散状態で実施されることを推奨します。
報告№106-6023 報告№106-6025 | 分析№106-00388 分析№106-00622 | 106-00622 | オーバーホールヶ月後に初期試験を実施した結果、潤滑状態は安定し、潤滑油も継続使用可能と判断します。これらのことは、前回に比較して、計数汚染度はランク上昇したものの、良好の範囲にあることSOAP／D-SOAPの鉄及び錫濃度に変化がないこと異常摩耗の早期発見パラメータであるフェログラフィーのIs値が.と良好の範囲にあること以上のことから判断しました。
報告№108-0071 報告№108-0071 | 分析№108-00383 分析№108-00383 | 108-00383 | 、汚染度、軸受の潤滑状態を確認する。分析の結果、計数汚染度はNAS級とやや高い値でした。摩耗粒子の形態観察で金属接触が厳しい場合に発生するシビア粒子、外部から混入したと思われる砂がやや多く観察されました。更にSOAPでケイ素、D－SOAPで鉄が検出されたことから、汚染度が高い要因は、摩耗と外部混入異物、採油の影響によるものと考えられました。今回の採油は対象設備の停止中に排油口から採油を実施しているため、これらの異物は、排油口配管内部に残留していた汚染物が検出された可能性が高いと思われます。但し、観察された摩耗粒子は、潤滑状態が厳しい場合に発生する摩耗粒子がやや多く観察され、今後更に摩耗が進行することが懸念されるため、運転再開後ヶ月以内に再度分析を実施し、潤滑状態を確認することを推奨します。一般に潤滑油中からケイ素が検出された場合の原因は、油の消泡剤として使用されることが多い添加剤で、添加濃度が通常～程度であることフェログラフィーで砂が多く観察されることシリコングリースをシール部に塗布している場合、このシリコングリースが潤滑油に混入している可能性が考えられること以上の通りの要因を検討した結果、フェログラフィーで観察された砂はやや多いことから、SOAPでケイ素が検出されたのは、～の可能性が考えられました。原因を絞込むため、シリコングリースを使用している箇所があるかについてご確認下さい。一方、を示す粘度、水分、全酸価、IRの各データは良好の範囲にあることから、この油は継続使用可能と判断します。尚、上述しましたように、今回の採油は停止中の採油であるため、運転中の採油に比較して汚染度は高目に出ている可能性があります。次回採油のタイミングは、粒子の沈降の影響を極力抑え、油中粒子が均一な分散状態に近い状態で採油が実施できるように、対象設備の運転中、または停止直後に採油を実施されることを推奨します。
報告№105-0069 | 分析№105-00491 | 105-00491 | 濾過前の試料油を分析した結果、計数汚染度が前回NAS級から、今回NAS級に約年ヶ月でランク上昇しました。フィルタ写真の結果、金属片、鉄錆・砂等が観察されているため、汚染度が上昇した要因は、外部から混入したと思われる異物によるものと考えられます。鉄錆等の異物は、通常運転中、過去作業中、今回採油時などに混入したと考えられます。又、潤滑異常の早期発見パラメータである摩耗過酷度を示すIs値が.と非常に良好の範囲にあることから、潤滑状態は良好な状態にあると判断します。
報告№104-0378 報告№105-4503 | 分析№104-02669 分析№105-00146 | 105-00146 | オーバーホール後ヶ月後に初期試験を実施した結果、重量汚染度がmg/mlと当社推奨の管理限界値を超えていました。これは、D－SOAPで油の添加剤成である亜鉛が検出されていることから、油の添加剤として含まれている亜鉛が析出してスラッジとなったためと考えられます。このスラッジの影響で軸受表面の静摩擦係数が上昇し、起動時トルク上昇になり、起動開度が増加する場合があります。これらを予防するため、スラッジを溶解し無害化する当社製清浄分散剤TS－の投与と濾過を実施されることを推奨します。これらのことは、重量汚染度が、mg/mlと当社推奨の管理限界値を超えていたことD－SOAPの結果、油の添加剤成分である亜鉛が検出されていたこと以上のことから判断しました。尚、主機停止中に給油口から採油を実施しているため、油循環中の採油に比較して油中粒子が沈降して低濃度になっている部分を採油していると考えられます。したがって、油が循環している状態で採油を実施した場合に比較して、分析データが低くなり、異常な状態を見落としてしまう可能性がありますので、今後の採油は、停止直後、或いは、油循環中に採油を実施されることを推奨します。
報告№108-8008 報告№108-8008 | 分析№108-01643 分析№108-01643 | 108-01643 | 本試料の摩耗は、電子顕微鏡による摩耗粒子の詳細な摩耗粒子の観察結果から、、本試料油中の摩耗形態は、潤滑状態が正常な潤滑状態が正常なマイルド摩耗であることが判りました。これは、観察されたほとんどの摩耗粒子が、写真aに示すように通り、正常な潤滑状態で発生する小径の摩耗粒子であることからが多く観察されたことから判断されましたしました。観察されたている摩耗粒子は形態が、正常な潤滑状態で摩耗粒子が発生するマイルド摩耗で発生しているあることから、現在のところシリンダおよびピストンリング、クランクメタル等は、現在のところの摩耗、鉛、銅を使用した箇所の溶融・摩耗の状態はいずれも軽微であり、継続使用可能と判断します。このことは、異常摩耗の早期発見パラメータであるフェログラフィーのIs値がの乗と高いものの、写真bに示すように摩耗粒子の形態観察で潤滑状態が正常な状態で発生するマイルド摩耗粒子が多く観察されたこと写真フェログラフィーによる摩耗粒子の観察結果摩耗粒子をSEM・XMAで詳細に観察した結果、写真cに示すμm以下の小径粒子が観察され、これらの組成割合は、鉄、マンガンの割合が高い粒子が多く観察されたこと写真電子顕微鏡による摩耗粒子の観察結果SOAPの結果で鉄、鉛、銅が検出されたものの微量であったこと以上のことから総合的に判断しました。尚、以下の点に注意すべき点がみられました。カルシウムの検出SOAPによる油中金属濃度の結果でカルシウムがppm検出されたことから、油の添加剤成分が析出したものと思われます。検出された油中のカルシウムは、軸受メタルなどの摺動面の油膜に噛み込むサイズであることが多く、その影響でメタルなどの金属表面で切削摩耗が発生し、軸受寿命が短命化することがあります。カルシウムがこのように高濃度になるのは、一般にディーゼルエンジンの燃焼ガスや、未燃焼ガスが、燃焼室から潤滑部に入り込んでいるため起きていると推定されます。この現象は、オイルリングやトップリングが正常であれば、発生しにくいものですが、オイルリングなどが摩耗していると、燃焼ガスや未燃焼ガスが燃焼室から潤滑油中に入いり易くなると思われます。カルシウム濃度がこのように高い場合、軸受メタルは比較的短時間で摩耗する事を当社の研究で判明していますが、本機は、稼働率が極めて低い非常用ディーゼル発電機であるため、稼働率の高い営業用ディーゼル発電機に比較し、メタル摩耗の進展も極めて小さいと思われます。念のため、メタル摩耗の進展予防策として、μm以下のカルシウムを濾過できる精密な濾過機で濾過を実施し、汚染度を正常にされることを推奨します。水分の増加を示す水分がppmと当社推奨の管理限界値を超えていました。今後、発錆予防のため水分除去を実施されることを推奨します。水分の増加が確認されました。粘度は良好と判断します。粘度はmm/sと新油値.mm/sに比較して、粘度変化率は+％で、当社推奨の管理限界値である±％以内にあり、良好と判断します。水分は当社推奨の管理限界値を超えていました。水分はppmと当社推奨の管理限界値のを超えていました。全酸価は良好と判断します。全酸価はmgKOH/gと新油値mgKOH/g以内にあり、良好と判断します。IRは良好と判断します。IRの結果、油劣化の兆候を示すカルボン酸の吸収が確認されていないことから良好と判断します。計数汚染度は高い値を示していました。計数汚染度はNAS級以上でした。計数汚染度はNAS級以上でした。重量汚染度はmg/mlでした。重量汚染度はmg/mlでした。機器の潤滑状態SOAPによる油中金属濃度の結果、油の添加剤成分であるカルシウムが検出されました。SOAPによる油中金属濃度の結果、鉄、鉛、銅が比較的多く検出されました。SOAPによる油中金属濃度の結果、鉄、鉛、銅、油の添加剤成分であるリン、亜鉛、カルシウム、外部から混入したと思われるケイ素、マグネシウムが検出されました。SOAPによる油中金属濃度の結果、油の添加剤成分であるカルシウムが比較的多く検出されました。SOAPによる油中金属濃度の結果、鉄、錫、油の添加剤成分であるリン、亜鉛、カルシウム、外部から混入したと思われるナトリウムが検出されました。フェログラフィーの結果は良好です。異常摩耗の早期発見パラメータであるフェログラフィーのIs値がの乗とやや高いものの、摩耗粒子の形態観察の結果、μm以下の小径の鉄系摩耗粒子が支配的でした。SEM・XMAの結果、鉄、マンガンを含む粒子が比較的多く観察されました。SEM・XMAで粒子を詳細に観察した結果、フェログラフィーで観察されたμm以下の小径粒子の組成割合は、鉄、マンガンの割合が高い粒子が多く観察されました。
報告№109-09136 報告№113-00696 | 分析№109-001160 分析№113-002991 | 113-002991_date140414 | 潤滑油は物理的性状が良好の範囲にあるものの、計数汚染度がやや高い値でした。今後、汚染度の増加に伴い、汚染物が潤滑部に噛み込むことによる摩耗の進行が懸念されます。軸受は継続使用可能な状態にあると判断します。但し、今後の摩耗推移を確認するためにも傾向監視を継続することが有効です。定期的な分析今後の汚染度の増加および疲労摩耗、フレッティング摩耗の推移を監視するため、定期的な分析実施を推奨します。新油との比較による評価を示す粘度、酸価のデータは新油値を基準として評価します。今後分析を実施する場合は、新油を同時に分析することをご検討下さい。異常摩耗の早期発見のパラメータであるIs値は、前回のレベルからレベルに低下しているものの、高い値でした。また、潤滑部の摩耗が認められたため、定期的に潤滑油分析を実施し、摩耗推移を監視することが有用と考えます。フェログラフィーで観察された代表的な粒子は、以下の通りです。正常な摩耗粒子・潤滑状態が正常なマイルド摩耗により発生。疲労摩耗粒子・繰返し応力による金属疲労で発生。大型化するとフレーキングの発生が懸念されます。赤錆・フレッティングにより発生。フレッティングは、・軸と転がり軸受の内輪内面・軸受箱と転がり軸受の外輪外面・転がり軸受の軌道輪と転動体の箇所で発生する可能性があります。フレッティング粒子は酸化して硬いため、軸受軌道面に噛み込んだ場合はその傷が疲労剥離の起点となり、疲労摩耗へと進展することが想定されます。計数汚染度はNAS級を上回っていた前回からNAS級にランク低下し、当社推奨の管理限界値以下にあるものの、やや高い値でした。また、重量汚染度は.mg/mlからmg/mlに減少しているものの、当社推奨の管理限界値を超えていました。直ちに異常となる摩耗粒子は観察されていないことから継続使用可能と判断しますが、傾向監視をすることが有用です。フィルタ残渣に金属片、粘ちょう物、鉄錆、砂等が観察されたことから、汚染度が高い要因は、摩耗粒子、スラッジ、外部混入異物の影響と考えられます。水分、IRの各データは良好です。粘度粘度はmm/sでした。当社に新油値のデータが無いため、新油カタログ値.mmsと比較すると、粘度変化率は+.％であり、当社推奨の管理限界値以下にあり、良好です。酸価は.mgKOH/gでした。当社に新油値のデータが無いことから、比較評価できませんでしたので、新油を分析し、比較評価をすることが有用です。
報告№103-8099 | 分析№103-02035 | 103-02035 | 圧油系統でバルブの動作障害が発生しているため、圧油を分析し、その分析結果から、その原因を調査することを目的としました。分析の結果、計数汚染度がNAS級とやや高く、粒子分布を詳細に見ると～μmの大型の粒子が多いことが判りました。又、光学顕微写真に示すように、外部から混入した砂・鉄錆等の異物が多く見られました。以上のことから、直近に油濾過を実施していなければ、光学顕微鏡写真で観察された異物がバルブのスプールに噛み込み動作障害を発生させた可能性が高いと考えます。一方、直近に油の濾過を実施した場合、バルブの動作障害の原因として知られている粘ちょう物が取り除かれている可能性があります。粘ちょう物による固着現象を原因として考える必要があります。バルブの動作障害を発生した状態で使用していたストレーナやフィルタの付着物、ストレーナ内に溜まっていた油等を採取・分析することで、障害の発生原因となる粘ちょう物が確認される場合があります。以上のことから、対策は、直近に濾過を実施していない場合は濾過、濾過を実施している場合は、ストレーナやフィルタの付着物、ストレーナ内に溜まっていた油等の採取・分析を推奨します。
報告№108-0387 報告№109-0026 | 分析№108-02609 分析№109-00121 | 109-00121 | 更油後、時間の運転を実施し、この間にどれだけの金属粉が発生しているのかを確認する。分析の結果、運転開始後時間で摩耗が急激に進行したことが確認されました。異常摩耗の早期発見パラメータであるフェログラフィーのIs値はの乗に、D－SOAPの鉄濃度がppm、銅濃度がppm、亜鉛濃度がに到達していました。摩耗の発生は、保持器と転がり軸受軌道面で、摩耗の進行が急激であったため、摩耗の進行期にあることが確認され、交換が必要なレベルにあったものと考えられました。これらのことは、計数汚染度がNAS級以上、重量汚染度が.mg/mlと共に当社推奨の管理限界値を大きく超えていたこと異常摩耗の早期発見パラメータであるフェログラフィーのIs値がの乗と高く、摩耗粒子の形態観察の結果、異物の噛み込みなどで発生する切削粒子、μmサイズの疲労摩耗粒子、銅合金が多く観察されたことSOAP／D－SOAPの結果、鉄および銅が多く検出されたこと以上のことから判断しています。
報告№109-09249 報告№110-00306 | 分析№109-001747 分析№110-001330 | 110-001330 | 本試料は、汚染や摩耗に関するデータが異常として出やすいドレンバルブから採油されたにも関わらず、分析の結果は全ての分析項目の値が当社推奨の管理基準を満たしており、新油分析値との比較結果も問題となる値はなかったことから、油は継続使用可能な状態であり、また運転中における潤滑状態も正常であったものと判断します。分析結果特性低下特性低下に係るパラメータの分析結果は良好と判断します。粘度粘度はmm/sと新油値mm/sに対する粘度変化率は-.％で、当社推奨の管理限界値である±％以内にあり、良好と判断します。全酸価添加タービン油の全酸価は、油メーカによって初期値が違うため統一した管理基準を設定するのが困難であることから、当社では管理限界値を設定しておらず、新油分析値との比較及び他の分析項目の結果より全酸価の状態判断を行います。その結果、全酸価は.mgKOH/gと新油値.mgKOH/gに比較して若干高くなっていますが、IRチャートに示すように劣化の兆候として現れるカルボン酸などの有機物・有機化合物の発生が確認されていないことから、異常のない値と判断します。酸化安定度酸化安定度はminであり、当社推奨の管理限界値のmin以上であることから良好と判断します。有機物・有機化合物有機物・有機化合物は、IRチャートによる新油分析値との比較の結果、cm-付近に劣化の兆候を示すカルボン酸の吸収が確認されていないことから、良好と判断します。色相はLであり、新油値のLに比較して変化はないことから、良好と判断します。汚染に係るパラメータの分析結果は良好と判断します。水分はppmであり、当社推奨の管理限界値の以下であることから良好と判断します。汚染粒子数はNAS級であり、当社推奨の管理限界値のNAS級以内であることから良好と判断します。汚染度物重量は.mg/mlであり、当社推奨の管理限界値のmg/ml以内であることから良好と判断します。摩耗運転中における潤滑状態は正常であったものと判断します。異常摩耗の早期発見パラメータであるフェログラフィーのIs値がの乗と当社基準値と比較して良好の範囲にあったことから潤滑箇所の潤滑状態は正常と判断します。金属濃度SOAP法により金属濃度を測定した結果、外部から混入したと思われるバリウムがppm、ケイ素がppmと僅かに検出されましたが良好と判断します。金属濃度酸溶解法により金属濃度を測定した結果、金属元素は検出されなかったことから、潤滑箇所で発生する金属接触による摩耗や、外部からの異物などの混入は見られず良好と判断します。
報告№109-09084 報告№109-09084 | 分析№109-000737 分析№109-000737 | 109-000737 | トライボ診断の結果、泡立ち試験を除く項目は良好です。泡立ち試験の結果は、一般的には消泡性能が低くいと判断できる値の-ですが、新油値の-と同レベルにあったため、良好と判断します。機器の潤滑状態潤滑状態指数はのマイナス乗と濾過設備のない機器であれば正常な潤滑状態にあると判断できます。しかし、フィルタが設置されているため、別紙インライン・オフラインフィルタの影響に示すとおり、粒子の大部分は捕捉され、異常な摩耗状態が発生したとしても正常な潤滑状態にあると誤認してしまう可能性があります。これらのフィルタの影響を検討した結果、ギヤは継続使用可能な状態にあると思われますが、潤滑状態指数は摩耗がやや厳しい状態であるの乗領域にあると推定できます。推定結果は、フィルタの濾過効率を仮定して求めたものですが、フィルタがない状態では油中の粒子濃度は現在より高いことは明らかです。そのためヶ月後に再度分析を実施し、摩耗進行の有無を確認することを推奨します。泡立ち試験の結果、消泡性能が低いと判断できる値であるものの、新油と同レベルにあると判断します。粘度は良好。粘度は.mm/sと新油値.mm/sに比較して、粘度変化率は-％で、当社推奨の管理限界値である±％以内にあり、良好と判断します。粘度はmm/sとなっています。粘度はmm/sとなっています。粘度指数はとなっています。粘度指数はとなっています。泡立ち試験は-となっています。泡立ち試験は-と新油と同レベルにあり、消泡性能が新油と同レベルにあると判断します。水分は良好。水分は.ppmと当社推奨の管理限界値の以下であり、良好と判断します。全酸価は良好。全酸価は.mgKOH/gと新油値.mgKOH/gに比較して高いものの、IRの結果で油劣化の兆候を示すカルボン酸の吸収が確認されていないことから、良好と判断します。機器の潤滑状態摩耗粒子の形態観察の結果、ギヤ歯面の疲労摩耗で発生したと推定されるμmサイズの摩耗粒子が観察されています。μmサイズの摩耗粒子が観察されています。異常摩耗の早期発見パラメータである潤滑状態指数がのマイナス乗と良好な範囲にあるものの、摩耗粒子の形態観察の結果、ギヤ歯面の摩耗で発生したμmサイズの摩耗粒子が観察されています。
報告№104-0077 | 分析№104-00670 | 104-00670 | 濾過前の試料油を分析した結果、粘度がmm/sと新油のmm/sに比較して、粘度変化率は％で、やや不良領域にありました。粘度が高い要因は、異種油の混入、或いは、油名が間違っている可能性があります。異種油の混入の有無、油名の再確認をお願い致します。
報告№108-0204 報告№108-5045 | 分析№108-01503 分析№108-01778 | 108-01778 | 分析の結果、計数汚染度がNAS級と当社推奨の管理限界値内にあるもののやや高く、摩耗粒子およびフィルタ表面の異物観察で外部から混入したと思われる鉄錆等が観察されました。更にD－SOAPで鉄が検出され、SEM・XMAで粒子を詳細に観察した結果、写真の測定№および写真の測定№で軸受メタルの主成分である錫と主軸の成分である鉄を含む粒子が観察されたことから、汚染度が高い要因は、主軸と軸受の摺動により発生した摩耗粒子と外部混入異物によるものと考えられました。現在の所、軸受メタルの主成分である錫がSOAP／D－SOAPで検出されておらず、本軸受は継続使用可能と考えられるものの、今後これらの異物が軸受摺動面に噛み込み摩耗が進行することが懸念されるため、予防処置として濾過を実施することを推奨します。これらのことは、計数汚染度がNAS級とやや高い値であること異常摩耗の早期発見パラメータであるフェログラフィーのIs値がの乗と良好の範囲にあるものの、摩耗粒子の形態観察の結果、外部から混入したと思われる鉄錆がやや多く観察されたことD－SOAPの結果、鉄が検出されたことフィルタ表面の異物観察で鉄錆等が観察されたことSEM・XMAで粒子を詳細に観察した結果、写真の測定№および写真の測定№で軸受メタルの主成分である錫と主軸の成分である鉄を含む粒子が観察されたこと以上のことから判断しました。
|  | 100-00646 | その結果、潤滑油の性状は、検査項目の全てが当社推奨基準に比較して良好な範囲内であり、継続使用が可能であると判断できた。一方、摩耗状態は、砂、鉄錆等の異物混入による影響で、摺動面の摩耗が進行する影響が考えられた。これは、フェログラフィーによる、摩耗粒子の形態観察から判った事で、現時点の摩耗過酷度Is値はと良好な範囲にあるものの、硬い異物である、砂、鉄錆が検出されており、この異物の影響で、軸受摺動面の摩耗が進行する可能性が考えられた。これらの結果から、再分析を行い、異物混入の影響による摩耗の進行を確認する事を推奨する。次回分析時期は、今回の採油日から週間以内でよいが、既に週間以上過ぎており、可能であればヶ月以内が望ましい。
報告№109-09010 報告№109-09010 | 分析№109-000329 分析№109-000329 | 109-000329 | 機器の潤滑状態および定期試験を実施し、前回データと照合した結果、油中摩耗粒子の増加が確認されています。油中の粒子濃度は、油膜破断による発生や、油槽内などでの沈降が均衡したところで一定、いわゆる平衡状態になりますが、このバランスが崩れると増加する場合と減少する場合とに分かれます。増加した場合は、発生と減少の均衡が崩れ、摩耗の発生や外部混入が始まったことを示し、またこれとは反対に、減少した場合は発生量が減少しているか、或いは、減少量が大きくなっていることを示します。特に減少は、汚染状態や潤滑状態が良好であることを示唆しています。本軸受では、油中粒子の増加が確認されています。これは、D－SOAPでメタルの主成分である錫が増加していたため、油中粒子が増加した要因は、摩耗によるものと考えられます。今後さらに摩耗が進行することが懸念されるため、夏期ピーク前に再度分析を実施し、摩耗の進行状況を確認されることを推奨します。尚、今後摩耗が進行した場合、軸受メタルの摩耗程度を評価する必要がありますので、次回分析時には、油量、メタルサイズ、回転数、直近のメタル交換からの運転時間、現在の使用油の使用時間をお知らせください。これらのことは、前回に比較して、異常摩耗の早期発見パラメータであるフェログラフィーのIs値がのマイナス乗と良好の範囲にあるものの、計数汚染度はランク増加し、D－SOAPの錫濃度が増加していたこと以上のことから判断しています。潤滑油の基本特性潤滑油の基本特性は、良好の範囲にあることから継続使用可能と判断します。
報告№107-0366 報告№114-00094 | 分析№107-01900 分析№114-000291 | 114-000291 | 濾過前の試料油を分析した結果、摩耗粒子の形態観察で金属接触がやや厳しい場合に発生する約μmサイズの銅系シビア粒子が観察されています。銅の摩耗摩耗粒子の観察結果から、発生している摩耗形態は凝着摩耗であることがわかります。銅を使用した箇所の摩耗は、以下のことが考えられます。冷却用配管にフィンがついていた場合、振動により脱落する。冷却用配管と留め具が振動により摩耗する。銅を使用した箇所、例えば、冷却用配管であったとすると配管取付部に緩みが生じている場合も考えられます。緩みが生じたことで配管が振動し、継手部がはずれたり、銅配管に亀裂が生じるなど、冷却水の混入に至る場合がありますので、今後、銅を使用した箇所の摩耗監視と共に、水分濃度の上昇に注意が必要です。今回観察された銅系シビア粒子は、視野に個と少ないことから、直ちに異常ではないものの、今後さらに摩耗が進行することが懸念されます。ケイ素の検出SOAPで前回に比較してケイ素がppmからppmに増加し、高い値となっています。一般に、潤滑油中からケイ素が検出された場合の原因として、シリコン油或いは、シリコン系の添加剤が検出されるフェログラフィーおよびフィルタ表面の異物観察で砂が多く観察されて検出されるシリコングリースをシール部に塗布している場合、このシリコングリースが潤滑油に混入して検出されるなどが挙げられます。ケイ素が多く検出された原因がであると軸受摺動面に噛み込み摩耗が進行したり、であると潤滑油とグリースが混ざって粘度が上昇し、粘性抵抗が増大することにより、油温が上昇する等の悪影響を及ぼすことがあります。分析の結果から、今回検出された原因は、比較的高濃度であることからの可能性が考えられます。については、分析結果では確認することが出来ませんので、これに関する情報があれば提供をお願いします。これらの障害発生に対する弊害を勘案の上、念のためヶ月後に再分析を実施し、摩耗の進行状況を確認することを推奨します。尚、RBOTが前回に比較してmin増加しています。RBOTが増加した理由は、更油、補給を実施した仮設タンクで他の軸受油と混合して濾過を実施した濾過機配管内や仮設タンクなどに油が残留していた以上のことが考えられます。お客様の情報からは～のいずれにも該当せず、原因を特定するのは困難です。但し、今回の分析結果で、酸価および粘度の各データに大きな変化はなく、異種油の混入などは確認されていないため、本試料油は継続使用可能な状態にあります。今後は今回のRBOT値によりデータ管理を行います。
報告№109-09136 報告№110-00545 | 分析№109-001160 分析№110-002456 | 110-002456 | Iカップリング発光分光分析供試のタービン油をSOAP／D－SOAPで分析した結果、鉄、銅、錫、亜鉛、カルシウム、バリウムが検出されました。これらの検出された金属元素から発生箇所を推定すると鉄、銅、錫・軸受等バリウム・オイル添加剤亜鉛、カルシウム・外部混入異物であると思われます。メタルの摩耗深さ分析の結果から軸受メタルの摩耗体積および摩耗深さを求めました。計算は、D－SOAPの結果で得られている錫濃度と、油量は不明でしたのでLと仮定して計算しました。その結果、メタル表面の平均的な摩耗深さは.μmとなり、メタルの表面粗さを軸受表面の一般的な粗さであるsとすると摩耗は軽微であることが分かりました。フェログラフィー異常摩耗の早期発見パラメータとして摩耗粒子を定量化して評価するフェログラフィーのIs値は、潤滑状態が正常な-.でした。摩耗粒子の形態で比較的多く観察された粒子は、潤滑状態が正常な場合に発生する摩耗粒子でした。このような摩耗粒子が観察された場合には、潤滑部では正常なマイルド摩耗が発生していることが分かります。前回に比較して計数汚染度はNAS級から等級に変化はなく、当社推奨の管理限界値内にあり、良好でした。前回に比較して粘度、水分、全酸価、IR、RBOTの各データは良好でした。軸受および潤滑油は継続使用可能な状態にあり、継続使用は可能と判断します。尚、今回の軸受メタルの摩耗深さは、油量を仮定して計算しています。正確な摩耗深さを計算するためには油量が必要ですので、お知らせ下さい。
報告№109-09136 報告№112-00360 | 分析№109-001160 分析№112-001427 | 112-001427 | 減速機は継続使用可能な状態にあると判断します。但し、今後も摩耗の進行を傾向監視するため、以下の対策を推奨します。定期的な分析切削摩耗や凝着摩耗、そして疲労摩耗の進行を監視するため、定期的に分析を実施し、分析データによる摩耗の進行状況を確認することを推奨します。はフェログラフィーおよびSOAP／D-SOAPの結果から総合的に判断した結果、やや厳しい状態にあると考えられます。フェログラフィー【定量分析：Is値】Is値は異常摩耗の早期発見パラメータのつで、摩耗粒子を定量化するために用います。前回に比較してのIs値はの乗から乗に低下し、低い値でした。フェログラフィー【定性分析：摩耗粒子および摩耗形態観察】分析結果から比較的多く観察された粒子は、以下の通りでした。正常な摩耗粒子・潤滑状態が正常なマイルド摩耗により発生。切削粒子・異物や金属表面の微小突起による切削摩耗により発生。疲労摩耗粒子・繰返し応力を受けて発生。黒錆・潤滑状態がやや厳しい凝着摩耗により発生。金属接触が厳しく、且つ、高い摩擦熱が発生していると考えられます。観察された摩耗粒子の中でも切削粒子は、注意が必要です。減速機で切削摩耗が発生した場合、減速機内部で使用されている転がり軸受が切削摩耗により生じた軌道面の損傷が起点となって、寿命が分の程度に低下することがあることから、切削摩耗には十分注意する必要があります。切削摩耗の発生原因となる混入異物が残留している場合、この異物により切削摩耗が継続して発生する可能性があります。Iカップリング発光分光分析【SOAP／D-SOAP】検出された金属元素から発生箇所を推定すると、以下の通りでした。鉄・ギヤ、軸受等リン・添加剤カルシウム、アルミニウム、ナトリウム・外部混入異物前回に比較して計数汚染度はNAS級からNAS級にランク低下し、良好でした。分析結果は良好と判断します。計数汚染度計数汚染度はNAS級と当社推奨の管理限界値のNAS級以下にあり、良好と判断します。重量汚染度はmg/mlでした。摩耗粒子の形態観察の結果、潤滑状態が正常な場合に発生する摩耗粒子、異物の噛み込みにより発生する切削粒子、繰返し応力を受けて発生する疲労摩耗粒子、金属接触が厳しく、且つ、摩擦熱が高い場合に発生する黒錆が比較的多く観察されました。SOAPSOAPの結果、摩耗により発生する鉄が検出されていないことから、良好と判断します。D-SOAPD-SOAPの結果、摩耗により発生する鉄が検出されました。フェログラフィー異常摩耗の早期発見パラメータであるフェログラフィーのIs値がの乗と良好の範囲にあるものの、摩耗粒子の形態観察の結果、潤滑状態が正常な場合に発生する摩耗粒子、異物の噛み込みにより発生する切削粒子、繰返し応力を受けて発生する疲労摩耗粒子、金属接触が厳しく、且つ、摩擦熱が高い場合に発生する黒錆が比較的多く観察されました。
報告№109-09448 報告№110-00157 | 分析№109-002802 分析№110-000646 | 110-000646 | ・摩耗状態油中金属濃度の結果、潤滑油中から検出された主な金属元素は鉄、銅、錫でした。検出された金属の中で、鉄は粒子観察の結果から摺動面への潤滑油供給量が不足した場合に発生するμm未満の黒色スラッジと、粒子サイズの小さなシビア粒子、そして微振動が原因で発生するフレッティング粒子、さらに異物の噛み込みなどで発生する切削粒子でした。またこれ以外には油膜切れにより発生したと判断できる銅系のシビア粒子でした。これらのことから、潤滑部ではフレッティング摩耗切削摩耗凝着摩耗が混在して発生していたことが分かりました。本軸受は、異常摩耗の早期発見パラメータであるフェログラフィーのIs値がの乗と高い範囲にあり、尚且つ摺動面温度が以上で発生する黒色スラッジが認められたことから、潤滑状態は厳しい状態にあったと判断できました。ただし、軸受の寿命と判断する指標である疲労剥離による大型の摩耗粒子が観察されなかったことから、フレーキングは発生しておらず、軸受は継続使用が可能な状態あると思われます。・フレッティングフレッティングは、軸と内輪内面軸受箱と外輪外面軌道輪と転動体の箇所で発生する可能性があります。フレッティング粒子は、酸化して硬化しているため、軸受軌道面に噛み込んだ場合は表面に圧痕が発生しやすく、その圧痕が疲労剥離の起点となり、フレーキングへと進展することが想定されます。当該設備は、直近の更油が今年月で採油までの経過時間がヶ月未満と短期間となっているにもかかわらず、微振動によるフレッティング摩耗の進行が確認されていることから、再運転後もフレッティング摩耗の進行には注意を払う必要があると思われます。・ケイ素の検出ケイ素がppm検出されました。一般に、潤滑油中からケイ素が検出された場合の原因として、油の消泡剤として使用されるシリコン系の添加剤が検出されるフェログラフィーおよびフィルタ表面の異物観察で砂が多く観察され、これが検出されるシリコングリースをシール部に塗布している場合、このシリコングリースが潤滑油に混入して検出されるなどが挙げられますが、今回の原因は、フィルタ観察の結果で砂が観察されたことから、の原因の可能性が考えられます。およびについては、分析結果では確認することが出来ませんので、これに関する情報をご提供下さい。・汚染度計数汚染度はNAS級と当社推奨の管理限界値に到達していました。フィルタ表面の異物観察でフレッティングにより発生する赤錆、砂等が観察されたことから、汚染度が高い要因は、摩耗と外部混入異物の影響と思われます。・粘度、水分、全酸価、IRの各データは良好でした。結論軸受および潤滑油は継続使用可能な状態にあるものの、以下の対策が必要です。今後は、汚染粒子による摩耗を予防するため、油濾過を実施することを推奨します。また、フレッティング摩耗が今年月に実施した分析でも若干観察されており、今後さらにフレッティング摩耗が進行することが懸念されるため、定期的に分析を実施し、摩耗の進行状況を確認されることを推奨します。次回採油時期は、理論的に求めると最短で約時間となります。この時間は、油中汚染物が均一になるために必要とする時間であり、この時間を経過すれば、再分析の結果から潤滑状態の傾向を確認することが可能となります。理論時間を参考に次回採油時期を検討されることを提案します。は良好と判断します。粘度粘度はmm/sと新油値mm/sに比較して、粘度変化率は-％で、当社推奨の管理限界値である±％以内にあり、良好と判断します。水分はppmと当社推奨の管理限界値の以下であり、良好と判断します。全酸価全酸価は.mgKOH/gと新油値.mgKOH/g以内にあることから、良好と判断します。IRIRの結果、油劣化の兆候を示すカルボン酸の吸収が確認されず、且つ、新油のスペクトルパターンとほぼ一致していることから、良好と判断します。計数汚染度は当社推奨の管理限界値に到達していました。計数汚染度計数汚染度はNAS級と当社推奨の管理限界値のNAS級に到達していました。重量汚染度はmg/mlと当社推奨の管理限界値のmg/ml以内であり、良好と判断します。機器の潤滑状態摩耗粒子診断の結果、フレッティングにより発生する赤錆、銅合金が比較的多く観察されました。SOAPによる油中金属濃度SOAPによる油中金属濃度の結果、鉄、ニッケル、油の添加剤成分であるリン、外部から混入したと思われるバリウム、ケイ素が検出されました。SOAPによる油中金属濃度SOAPによる油中金属濃度の結果、鉄、銅、錫、油の添加剤成分であるリン、外部から混入したと思われる亜鉛、カルシウム、バリウム、ナトリウムが検出されました。摩耗粒子診断異常摩耗の早期発見パラメータであるIs値がの乗と高く、摩耗粒子の形態観察の結果、フレッティングにより発生する赤錆、銅合金が比較的多く観察されました。
報告№109-09094 報告№110-00147 | 分析№109-000885 分析№110-000541 | 110-000541 | は良好と判断します。尚、RBOTがminと新油値のminに比較してmin減少していました。このまま継続使用した場合、この減少傾向から限界値に到達するのは、別紙図RBOTの減少傾向に示すように年月と推定されました。残りの継続使用期間は、約年ヶ月であると予測されます。潤滑油は継続使用可能な状態にあると判断します。≪状態監視とパラメータ≫分析の目的および各分析のパラメータは以下の通りです。特性低下目的：油の分析結果から、や劣化傾向ならびに添加剤の消耗程度、残存寿命などを確認する。粘度JISK全酸価JISK赤外線吸収スペクトルJISK酸化安定度試験JISK汚染目的：油の分析結果から、砂塵あるいは水・異種油などによるや、異物混入の有無を確認する。水分JISK計数汚染度JISB重量汚染度JISB光学顕微鏡観察摩耗目的：油中の摩耗粒子を分析する事により、回転・摺動部の潤滑状態、摩耗劣化の程度、余寿命などを解析する。摩耗診断電子顕微鏡観察JISKX線マイクロアナリシス油中金属濃度）JISK≪分析結果≫特性低下粘度：良好粘度値mm/sの新油値mm/sに対する変化率は-.％であり、当社推奨の管理限界値±％以内に留まっています。全酸価：良好全酸価.mgKOH/gは新油値の.mgKOH/g以内にあることから問題は無いと判断します。赤外線吸収スペクトル：良好酸化安定度試験：良好酸化安定度試験の結果、数値minは当社推奨の管理限界値min以上に留まっており、現時点での使用は可能と判断します。汚染水分：良好水分値ppmは当社推奨の管理限界値以内に留まっています。計数汚染度：今回は実施していません。重量汚染度：今回は実施していません。光学顕微鏡観察：今回は実施していません。摩耗摩耗診断電子顕微鏡観察・X線マイクロアナリシス：今回は実施していません。油中金属濃度：今回は実施していません。
報告№109-09136 報告№112-00368 | 分析№109-001160 分析№112-001533 | 112-001533_date130129 | ポンプ軸受と潤滑油は、継続使用可能な状態であるため、分解点検の必要はないと判断します。但し、油中の汚染度が高く、今後も摩耗の進行を傾向監視するため、以下の対策を推奨します。更油および油槽内の清掃潤滑油が汚染されていることから、油槽内は汚染されていると思われます。更油をする際には、油槽内を清掃し、更油する新油もNAS級程度の清浄な潤滑油を更油することを推奨します。定期的な分析定期的な分析を実施することにより、データの変化から異常の兆候を早期に発見することが可能となります。今後は摩耗の進行を監視するため、定期的に分析を実施することを推奨します。余寿命評価余寿命は、すべり軸受および転がり軸受の場合、当社の経験からIs値が指数関数的に上昇していくことが確認されています。このことを基にフェログラフィーのIs値と稼働時間から余寿命を予測し結果、本試料のIs値は前回のの乗から変化はありませんでした。一般に、ドレンから採油して評価した場合、前回のデータより回目のデータが低くなることがあり、この場合、潤滑状態は安定していると推定することができます。今回のデータは、このようなケースであると思われます。従って、現状の摩耗状態は安定していると思われます。はフェログラフィーおよびSOAP-Tの結果から総合的に判断した結果、傾向管理が必要な状態にあると考えられます。フェログラフィー【定量分析：Is値】Is値は異常摩耗の早期発見パラメータのつで、摩耗粒子を定量化するために用います。今回のIs値はの乗と高い値でした。フェログラフィー【定性分析：摩耗粒子および摩耗形態観察】分析結果から比較的多く観察された粒子は、以下の通りでした。正常な摩耗粒子・潤滑状態が正常なマイルド摩耗により発生。シビア粒子・潤滑状態がやや厳しい凝着摩耗により発生。金属潤滑部が局部的に油膜切れを起していると考えられます。黒錆・潤滑状態がやや厳しい凝着摩耗により発生。金属接触が厳しく、且つ、高い摩擦熱が発生していると考えられます。Iカップリング発光分光分析【SOAP-T】検出された金属元素から発生箇所を推定すると、以下の通りでした。鉄、鉛、銅、錫、亜鉛・軸受等カルシウム、バリウム、ナトリウム・外部混入異物計数汚染度、重量汚染度は共に当社推奨の管理限界値を超えていました。計数汚染度計数汚染度はNAS級以上と当社推奨の管理限界値NAS級を超えていました。重量汚染度は.mg/mlと当社推奨の管理限界値mg/mlを超えていました。光学顕微鏡写真重量汚染度で濾過したフィルタ表面上の夾雑物を光学顕微鏡で観察した結果、銅合金、鉄錆、砂等が観察されました。．は良好と判断します。粘度粘度はmm/sと新油値のmm/sに比較して、粘度変化率は-％で、当社推奨の管理限界値である±％以内にあり、良好と判断します。水分はと当社推奨の管理限界値の以下にあり、良好でした。酸価は.mgKOH/gと新油値の.mgKOH/g以下であり、良好と判断します。IRIRチャートの結果、新油と使用油のスペクトルパターンはほぼ一致し、また、油劣化の兆候を示すカルボン酸の吸収が確認されていないことから、良好と判断します。
報告№106-0065 | 分析№106-00391 | 106-00391 | 濾過後の試料油を分析した結果、計数汚染度がNAS級と、濾過前のNAS級に対してランク上昇していました。計数汚染度がランク上昇していますが、濾過前がNAS級、濾過後がNAS級と、いずれも清浄なレベルにあり、継続使用可能な状態にあると判断します。尚、計数汚染度の上昇は、濾過前後のサンプルが入れ替わっていた場合も考えられます。採油から発送までの工程で入れ替わった可能性がある場合は、傾向管理に影響がありますので、再度採油および分析を実施し、油の性状および機器の摩耗の現状を把握することを推奨します。
報告№108-0387 報告№109-0035 | 分析№108-02609 分析№109-00159 | 109-00159 | 濾過前の試料油を分析した結果、計数汚染度がNAS級と良好の範囲にあるものの、更油からあまり時間が経過していない状態としてはやや高い値でした。摩耗粒子の形態観察およびフィルタ表面の異物観察で摩耗粒子が観察されたため、摩耗による粒子の増加の可能性があると考えられます。今回観察された摩耗粒子がサーボシリンダ摺動面などに噛み込み摩耗を発生させる場合があり、その影響で汚染度が急激に上昇することが懸念されます。念のため、夏期ピーク前に再度分析を実施し、摩耗および汚染増加の有無を確認することを推奨します。尚、更油によりRBOTが前回に比較しmin上昇していますので、今後は今回のRBOT値によりデータ管理を行います。
報告№109-09249 報告№111-00170 | 分析№109-001747 分析№111-000930 | 111-000930 | 潤滑油は継続使用可能な状態であり、また運転中における潤滑状態も正常であったものと判断します。本試料油は、汚染や摩耗に関するデータが異常として出やすいドレンバルブから採油されたにもかかわらず、分析の結果は全ての分析項目の値が当社推奨の管理基準値を満たしており、新油分析値との比較結果も問題となる値はありませんでした。分析結果特性低下特性低下に係るパラメータの分析結果は良好と判断します。粘度粘度はmm/sと新油値mm/sに対する粘度変化率は+％で、当社推奨の管理限界値である±％以内にあり、良好と判断します。全酸価添加タービン油の全酸価は、油メーカによって初期値が違うため統一した管理基準を設定するのが困難であることから、当社では管理限界値を設定しておらず、新油分析値との比較及び他の分析項目の結果より全酸価の状態判断を行います。その結果、全酸価は.mgKOH/gと新油値.mgKOH/gに比較して若干高くなっていますが、IRチャートに示すように劣化の兆候として現れるカルボン酸などの有機物・有機化合物の発生が確認されていないことから、良好と判断します。酸化安定度酸化安定度はminであり、当社推奨の管理限界値のmin以上であることから良好と判断します。有機物・有機化合物有機物・有機化合物は、IRチャートによる新油分析値との比較の結果、cm-付近に劣化の兆候を示すカルボン酸の吸収が確認されていないことから、良好と判断します。色相はLであり、新油値のL.に比較して大きな変化はないことから、良好と判断します。汚染に係るパラメータの分析結果は良好と判断します。水分はppmであり、当社推奨の管理限界値の以下であることから良好と判断します。汚染粒子数はNAS級であり、当社推奨の管理限界値のNAS級以内であることから良好と判断します。汚染度物重量は.mg/mlであり、当社推奨の管理限界値のmg/ml以内であることから良好と判断します。摩耗運転中における潤滑状態は正常であったものと判断します。異常摩耗の早期発見パラメータであるフェログラフィーのIs値がのマイナス乗と当社基準値と比較して良好の範囲にあったことから、潤滑箇所の潤滑状態は正常と判断します。金属濃度SOAP法により金属濃度を測定した結果、金属元素は検出されませんでした。金属濃度酸溶解法により金属濃度を測定した結果、潤滑箇所で発生する金属接触によって検出される銅、錫が、外部から混入したと思われる亜鉛、カルシウム、ナトリウムが、マグネシウムが検出されましたが僅かであり良好と判断します。
報告№109-09094 報告№110-00147 | 分析№109-000890 分析№110-000546 | 110-000546 | は良好と判断します。尚、RBOTがminと新油値のminに比較してmin減少していました。このまま継続使用した場合、この減少傾向から限界値に到達するのは、別紙図RBOTの減少傾向に示すように年月と推定されました。残りの継続使用期間は、約年ヶ月であると予測されます。潤滑油は継続使用可能な状態にあると判断します。≪状態監視とパラメータ≫分析の目的および各分析のパラメータは以下の通りです。特性低下目的：油の分析結果から、や劣化傾向ならびに添加剤の消耗程度、残存寿命などを確認する。粘度JISK全酸価JISK赤外線吸収スペクトルJISK酸化安定度試験JISK汚染目的：油の分析結果から、砂塵あるいは水・異種油などによるや、異物混入の有無を確認する。水分JISK計数汚染度JISB重量汚染度JISB光学顕微鏡観察摩耗目的：油中の摩耗粒子を分析する事により、回転・摺動部の潤滑状態、摩耗劣化の程度、余寿命などを解析する。摩耗診断電子顕微鏡観察JISKX線マイクロアナリシス油中金属濃度）JISK≪分析結果≫特性低下粘度：良好粘度値mm/sの新油値mm/sに対する変化率は+.％であり、当社推奨の管理限界値±％以内に留まっています。全酸価：良好全酸価.mgKOH/gは新油値の.mgKOH/g以内にあることから問題は無いと判断します。赤外線吸収スペクトル：良好酸化安定度試験：良好酸化安定度試験の結果、数値minは当社推奨の管理限界値min以上に留まっており、現時点での使用は可能と判断します。汚染水分：良好水分値ppmは当社推奨の管理限界値以内に留まっています。計数汚染度：今回は実施していません。重量汚染度：今回は実施していません。光学顕微鏡観察：今回は実施していません。摩耗摩耗診断電子顕微鏡観察・X線マイクロアナリシス：今回は実施していません。油中金属濃度：今回は実施していません。
報告№109-09136 報告№110-00342 | 分析№109-001160 分析№110-001527 | 110-001527 | Iカップリング発光分光分析摩耗状態は、潤滑油中に含まれる金属成分と濃度を調査し、その結果で評価します。金属元素と濃度の分析は、試料油を以上の高温で発光させ、その光を分光器で分光し、分光によって得られた光の強度と金属固有の波長とから元素を特定するIカップリング発光分光分析法を用います。今回の試料はギヤ油でしたが、検出された金属は、SOAPの結果表に示すように、鉄、鉛、銅、リン、亜鉛、カルシウム、バリウム、ナトリウムでした。これら検出された金属元素から発生箇所を推定すると、鉄、鉛、銅・ギヤ歯面、軸受等リン、亜鉛、カルシウム、バリウム、ナトリウム・外部混入異物であると思われます。このうち、機械部品が摩耗したと思われる元素はのグループです。フェログラフィー摩耗粒子と摩耗の形態分析結果から観察された粒子は、潤滑状態が正常な場合に発生する摩耗粒子異物の切削作用で発生する切削粒子金属潤滑部が局部的に油膜切れを起して発生するシビア粒子繰返し応力を受けて発生する疲労摩耗粒子でした。潤滑部では、正常なマイルド摩耗が支配的で、異物による切削摩耗とやや厳しい摩耗形態の凝着摩耗、疲労による疲労摩耗が発生していることが分かりました。潤滑状態異常摩耗の早期発見パラメータとして摩耗粒子を定量化して評価するフェログラフィーのIs値は、の乗となっており、本減速機の潤滑部では摩耗は発生しているものの、継続使用可能な状態にあると推定されます。但し、本試料の使用期間が年ですが、設備の稼働時間は時間程度であり、単位時間当たりの摩耗速度は比較的早く注意が必要です。バックラッシご提供いただいた減速機に関する情報から、スパイラルベベルギヤと推定し、この部分のバックラッシを求めました。その結果、減速機のギヤ歯面に摩耗が集中していたと仮定した場合、バックラッシの増加量は年から年までの時間で.μmと推定されました。バックラッシ増加分の上限値は、メーカにより差異はあるものの、当社の推奨するバックラッシは、一般に推奨されるμmを管理目安にしています。この値に比較して十分に小さい値です。汚染度計数汚染度は良好でした。粘度、水分、全酸価、IRの各データは良好でした。の継続使用の是非および汚染状態は、いずれも良好な範囲にあり継続使用可能と判断します。ギヤ歯面の摩耗設備は継続使用可能な状態ありますが、ギヤ歯面の摩耗速度はやや早く注意が必要です。以下に示す対策を推奨します。本減速機は分解点検の必要性はなく継続使用可能と判断できます。今後もトライボ診断で摩耗の進行を定期的に監視することを推奨します。
報告№108-0379 報告№108-0379 | 分析№108-02517 分析№108-02517 | 108-02517 | 、汚染度、軸受の潤滑状態を確認する。本試料油は、採油できた量が少なかったため、重量汚染度は参考値としてお考え下さい。軸受の潤滑状態分析の結果、計数汚染度がNAS級と当社推奨の管理限界値に到達しています。また、異常摩耗の早期発見パラメータであるフェログラフィーのIs値がやや高いの乗となっています。摩耗粒子の形態観察で異物の噛み込みなどで発生する切削粒子、局部的に高圧・高温となる場合に発生するフリクションポリマがやや多く観察されています。更にD－SOAPで鉄、鉛、SOAPでケイ素が検出されたことから、汚染度が高い要因は、摩耗と外部混入異物の影響と考えられます。観察された摩耗粒子から判る摩耗形態は、切削摩耗であり、異物が混入していない状態に比較して、摩耗進行速度が速く注意が必要です。転がり軸受でこの摩耗形態が発生した場合、寿命が分の程度に低下することも知られています。フリクションポリマは、タービン油が軸受摺動面で高圧下に押し込められ、高圧状態になると同時に、圧縮熱も発生して高温状態になります。その結果、潤滑油が重合して発生することが知られています。そのため、高温高圧状態の解消がなされなければ、潤滑油は劣化する場合があります。今後さらに摩耗が進行し、転がり軸受では寿命の指標となるフレーキングに進展することと油劣化の進行が懸念されるため、油槽内を清掃されると共に、運転再開後ヶ月以内に再度分析を実施し、摩耗の進行状況を確認されることを推奨します。ケイ素の検出ケイ素がppm検出されています。一般に、潤滑油中からケイ素が検出された場合の原因として、油の消泡剤として使用されるシリコン系の添加剤が検出されるフェログラフィーおよびフィルタ表面の異物観察で砂が多く観察され、これが検出されるシリコングリースをシール部に塗布している場合、このシリコングリースが潤滑油に混入して検出されるなどが挙げられますが、今回の原因は、フェログラフィーおよびフィルタで砂が観察されたことから、の可能性が考えられます。およびについては、分析結果では確認することが出来ませんので、原因を絞込むため、消泡剤の投与をしていないか、また、シリコングリースを使用している箇所があるかについてご確認下さい。を示す粘度、水分、全酸価、IR、RBOTの各データは良好の範囲にあることから、この油は継続使用可能と判断します。
報告№107-6000 報告№107-6509 | 分析№107-00010 分析№107-00183 | 107-00183 | 前回の結果で、RBOTがminからminに年ヶ月間でmin減少していたことが確認された。精点Aを実施し、RBOTの減少傾向を確認する。精点Aを実施した結果、前回に比較してRBOTはminからminと大きな変化はありませんでした。この減少傾向から限界値到達時期を別紙図により推定した結果、年月と推定されました。現在のところ、その他のデータも良好の範囲にあることから、継続使用可能と判断できますが、今後RBOTの減少率が増大することも懸念されるため、ヶ月後に精点Aを実施し、RBOTの減少率を確認されることを推奨します。
報告№109-09136 報告№110-00357 | 分析№109-001160 分析№110-001630･1632 | 110-001630_1632 | 使用油を示す粘度、水分、全酸価の各データは良好の範囲にありました。汚染度使用油重量汚染度の結果、mg/mlと比較的清浄でした。交換直後計数汚染度はNAS級以上、重量汚染度はmg/mlと共にやや汚染されていました。重量汚染度で使用したフィルタ表面には、肉眼で確認できる金属片、鉄錆が観察されたことから、摩耗と外部混入異物の影響によるものと思われます。劣化状況潤滑は全て良好の範囲にあり、劣化は確認されず、継続使用可能な状態にあることが確認されました。残油が及ぼす汚染の影響使用油と交換直後のデータを比較した結果、重量汚染度は倍に増加していたことから、新油に入れ替えただけでは油槽内の汚染物が除去しきれないことがわかりました。また、今回の採油が給油口であるため、油槽底部に大型粒子が沈降して、残留している可能性があります。今回観察された金属片や鉄錆はギヤ歯面に噛み込み摩耗を引き起こす場合がありますので取り除く必要があります。濾過による汚染状態の改善使用油を抜き、新油を充填しただけでは、油中の摩耗粒子やスラッジ等は、影響がなくなるまでは除去することは出来ません。正常な潤滑状態を保つには、油中の汚染物を濾過などにより適正な量まで除去する必要があります。
報告№106-0386 報告№106-0386 | 分析№106-02120 分析№106-02120 | 106-02120 | 号ガスエンジン発電機の軸受が損傷し、軸受の取替を実施してヶ月が経過した。トライボ診断を実施し、、汚染状態、潤滑状態を確認することを目的とした。今回の採油は主機停止中にドレンプラグから実施しているため、採油時にL廃油したとしても、廃油系統のドレン付近に沈降している汚染の影響があり、油循環中の採油に比較して油中粒子の沈降の影響で高濃度になっている部分を採油していると考えられます。したがって、油が循環している状態で採油を実施した場合に比較して、分析データが高くなり、異常な状態と判断してしまう可能性があります。以上の想定から今回の分析結果を検討しました。分析の結果、計数汚染度がNAS級と初期値としてはやや高く、重量汚染度は当社推奨の管理限界値に到達していました。摩耗粒子形態観察で銅合金が多く観察され、D－SOAPで銅、軸受の摩耗を示す錫、亜鉛が検出されたことから、汚染の要因は、軸受メタルとオイルリングの摩耗によるものと考えられました。今後、オイルリングの摩耗により潤滑油を適正にかきあげることが出来なくなるなどの原因で油膜切れを発生させることが懸念されるため、日常点検の際にオイルリングの回転状況を確認するとともに、摩耗が安定しているか、或いは、進行しているかを確認するためにヶ月毎にあと回分析を実施し、オイルリングおよび軸受メタルの摩耗の進行状況を確認されることを推奨します。これらのことは、計数汚染度がNAS級と初期値として高く、重量汚染度がmg/mlと当社推奨の管理限界値に到達していたこと異常摩耗の早期発見パラメータであるフェログラフィーのIs値がと良好の範囲にあるものの、摩耗粒子形態観察の結果、銅合金が多く観察されたことD－SOAPの結果、オイルリングの主成分である銅、軸受の摩耗を示す錫、亜鉛が検出されたこと以上のことから判断しました。尚、今回の分析結果の信頼性は、適正な採油条件に比較してやや低いと思われます。次回採油時には粒子の沈降の影響を極力抑え、油中粒子が均一な分散状態に近い状態で採油が実施できるように、主機運転中、または停止直後に採油を実施されることを推奨します。は良好と判断します。粘度は良好と判断します。粘度はmm/sと新油値mm/sに比較して、粘度変化率は+％で、当社推奨の管理限界値である±％以内にあり、良好と判断します。水分は良好と判断します。水分は.ppmと当社推奨の管理限界値の以下であり、良好と判断します。全酸価は良好と判断します。全酸価は.mgKOH/gと新油値.mgKOH/g以内にあり、良好と判断します。IRの結果、良好と判断します。IRの結果、油劣化の兆候を示すカルボン酸の吸収が確認されていないことから、良好と判断します。計数汚染度はやや高く、重量汚染度は当社推奨の管理限界値に到達していました。計数汚染度はやや高い値でした。計数汚染度はNAS級と当社推奨の管理限界値のNAS級以内にあるものの、やや高い値でした。重量汚染度は当社推奨の管理限界値に到達していました。重量汚染度はmg/mlと当社推奨の管理限界値のmg/mlに到達していました。機器の潤滑状態摩耗粒子形態観察で銅合金が多く観察されました。SOAPの結果は良好です。SOAPの結果、オイルリングの主成分である銅がppm、亜鉛がppm、外部から混入したケイ素がppm検出されました。軸受の摩耗を示す錫は検出されていないことから、良好と判断します。D－SOAPの結果、軸受の摩耗を示す錫が検出されました。D－SOAPの結果、鉄が、鉛が、オイルリングの主成分である銅がppm、軸受の摩耗を示す錫が、亜鉛が、外部から混入したカルシウムが、ナトリウムが検出されました。フェログラフィーの結果、銅合金が多く観察されました。異常摩耗の早期発見パラメータであるフェログラフィーのIs値がと良好の範囲にあるものの、摩耗粒子形態観察の結果、銅合金が多く観察されました。
報告№104-0378 報告№105-6032 | 分析№104-02669 分析№105-01162 | 105-01162 | オーバーホールヶ月後に初期試験を実施した結果、潤滑状態は安定し、潤滑油も継続使用が可能と判断します。これらのことは、前回に比較して、計数汚染度は等級に変化がないことSOAP／D-SOAPの鉄及び錫濃度に大きな変化がないこと異常摩耗の早期発見パラメータであるフェログラフィーのIs値がのマイナス乗と良好の範囲にあること以上のことから判断しました。
報告№109-09136 報告№113-00042 | 分析№109-001160 分析№113-000116 | 113-000116 | 潤滑油は継続使用可能な状態にあると判断します。分析結果粘度粘度はmm/sと新油値.mm/sに比較して、粘度変化率は-.％で、当社推奨の管理限界値である±％以内にあり、良好と判断します。泡立ち試験泡立ち試験は-と新油値-に比較して大きな変化はなく、良好と判断します。水分はと当社推奨の管理限界値の以下であり、良好と判断します。酸価は.mgKOH/gと新油値.mgKOH/gに比較して高いものの、IRの結果で油劣化の兆候を示すカルボン酸の吸収が確認されていないことから、良好と判断します。
報告№109-09136 報告№112-00751 | 分析№109-001160 分析№112-003393 | 112-003393 | 油中の水分濃度が高いことから、以下の対策を推奨します。軸受は継続使用可能な状態にあると判断します。但し、将来的な摩耗進行の有無を確認するためにも傾向監視を継続することが有効です。更油或いは部分更油による水分濃度の調整水分の影響により金属表面で腐食摩耗が発生し、発生した鉄錆等の粒子が潤滑部に噛み込み摩耗が進行することがありますので、更油或いは部分更油などにより相対的に水分濃度を低くするなどの方法を推奨します。定期的な分析凝着摩耗の進行を監視するため、定期的に分析を実施し、分析データによる摩耗の進行状況を確認することを推奨します。はフェログラフィーおよびSOAP-Tの結果から総合的に判断した結果、継続使用は可能ですが、機器の機能を保持するためにも傾向管理が有用と考えます。フェログラフィー【定量分析：Is値】Is値は異常摩耗の早期発見パラメータのつで、摩耗粒子を定量化するために用います。前回同様に、Is値はの乗とやや高い値でした。フェログラフィー【定性分析：摩耗粒子および摩耗形態観察】分析結果から比較的多く観察された粒子は、以下の通りでした。黒錆・潤滑状態がやや厳しい凝着摩耗により発生。金属接触が厳しく、且つ、高い摩擦熱が発生していると考えられます。観察された摩耗粒子の中でも黒錆は、将来的な摩耗の進行に繋がる可能性を示唆しているため、傾向監視が必要と思われます。黒錆は、凝着摩耗に分類されます。この摩耗粒子は、摺動面で凝着、破断を繰り返し、この過程で生じる移着粒子が成長して摩耗粒子となります。そのため、摺動面では局部的に油膜切れが発生していることを示しています。この状態が継続した場合、摩耗粒子のサイズは徐々に大型化していき、設備の損傷に至る場合がありますので、傾向監視が必要です。Iカップリング発光分光分析【SOAP-T】検出された金属元素から発生箇所を推定すると、以下の通りでした。鉄、鉛、錫・エンジン部品リン、亜鉛、カルシウム、モリブデン・添加剤バリウム、アルミニウム、ケイ素、ナトリウム・外部混入異物クランクメタルの摩耗前回に比較して、SOAP-Tで錫がから.ppmに増加していることから、クランクメタル表面に摩耗が発生していると推定されました。ディーゼルエンジンのクランクメタルは積層構造になっており、クランクメタルの最表面はホワイトメタル層が存在し、その下にニッケル層、さらにその下には銅と鉛の合金であるケルメット層が存在します。ディーゼルエンジンのメタルは、設計上、油膜が正常に形成される流体潤滑が基本であることから、通常の使用においては摩耗しにくいと思われますが、メタルの潤滑部に流体潤滑になりにくい部分が発生するとメタル表面の軟質金属部が摩耗しメタル部のすぐ下のニッケル部まで摩耗し始め、ホワイトメタル層の主成分である錫や鉛、そしてメタルの第二層のニッケルやバックメタルの銅が検出されます。今後、摩耗が進行した場合、軸受が焼付を起こす可能性があるため、注意が必要です。鉛を使用した箇所の溶出・摩耗前回に比較して、SOAP-Tで鉛がppmからppmに増加していました。亜鉛系添加剤を使用している潤滑油で鉛が検出される場合、潤滑系統内で鉛を使用した箇所が亜鉛系添加剤の影響により溶出することが知られています。今後、濃度の増加とともに酸化速度が加速することから油劣化の進行に注意が必要です。カルシウムの析出SOAP-Tでカルシウムがとやや高い値で検出されました。エンジン油中にカルシウム化合物が高い濃度で検出された場合、この化合物がコンロッドメタルやクランクメタル摺動面に噛み込んで摩耗させたり、メタルに埋め込まれて摩耗を促進させたりする原因になるなどの悪影響を生じることが当社の研究結果から判明しています。この影響については、別紙カルシウムの析出をご覧ください。前回に比較して計数汚染度はNAS級以上からNAS級にランク低下しているものの、汚染されていました。フィルタ表面の異物観察で金属片、鉄錆、砂等が観察されたことから、汚染度が高い要因は、摩耗と外部混入異物の影響と思われます。前回同様に粘度、酸価、IR、塩基価の各データは良好でした。水分は前回に比較してppmからppmに減少しているものの、当社推奨の管理限界値のを超えていました。今後、水分の影響でエンジン内部に錆が発生し、その影響で摩耗が発生する懸念があります。
報告№109-09136 報告№112-00080 | 分析№109-001160 分析№112-000212 | 112-000212 | 軸受は継続使用可能な状態にあると判断します。但し、SOAPの銅濃度が若干高いことから、以下の対策を推奨します。SOAPで検出されている銅は、油の劣化を加速する触媒作用があるため、一定の濃度以下で使用する必要があります。今回の濃度は、ppmとやや低く問題にならない濃度範囲にあると判断しますが、念のため、定期的に分析を実施し酸化劣化の進行状況を確認することを推奨します。フェログラフィーIs値は異常摩耗の早期発見パラメータのつで、摩耗粒子を定量化するために用います。今回のIs値はのマイナス乗であり、潤滑状態は正常と判断できます。Iカップリング発光分光分析【SOAP／D－SOAP】検出された金属元素は、SOAP／D－SOAPの結果表に示すように、鉛、銅、ニッケル、リン、亜鉛、カルシウム、ナトリウムが検出されました。これらの検出された金属元素から発生箇所を推定すると鉛、銅、ニッケル・軸受等リン、亜鉛・オイル添加剤カルシウム、ナトリウム・外部混入異物であると思われます。このうち、機械部品が摩耗したと思われる元素はのグループです。SOAPの結果、銅がppmと比較的高い値でした。銅の溶出箇所は、貴社ご提供の図面からデフレクターとバッフルという部品からと考えられます。これらの部品はオイルシールの役目を果たしていることから、溶出が継続した場合、シャフトとのギャップが増大し、油漏れの原因になることが懸念されます。巡視の際には油漏れと油面の低下に注意を払う必要があります。今後は、銅の溶出が継続した場合、ギャップが増大することにより油漏れが発生し、さらには油面低下により潤滑不良が発生し、摩耗が進行することが懸念されます。また、銅濃度の増加は、別紙鉱油の酸化に対する金属触媒の影響に示すように濃度の増加とともに酸化速度が加速することが分かっています。計数汚染度、重量汚染度は良好でした。分析結果は良好と判断します。計数汚染度計数汚染度はNAS級と当社推奨の管理限界値のNAS級以内にあり、良好と判断します。重量汚染度は.mg/mlと当社推奨の管理限界値のmg/ml以内にあり、良好と判断します。機器の潤滑状態SOAPの結果、銅が比較的高い値でした。SOAPSOAPの結果、油の添加剤成分であるリン、亜鉛が検出されました。一方、銅が検出されました。銅を使用した部分の溶出が進行していると考えられます。この溶出は検出された亜鉛系添加剤の成分と銅が反応し、溶出することが知られています。別紙鉱油の酸化に対する金属触媒の影響に示すように銅濃度が増加すると酸化速度が速まります。D－SOAPD－SOAPの結果、摩耗により発生する鉄および錫が検出されていないことから、良好と判断します。フェログラフィー異常摩耗の早期発見パラメータであるフェログラフィーのIs値がのマイナス乗と良好の範囲にあることから、潤滑状態は正常と判断します。
報告№107-0366 報告№111-00085 | 分析№107-01900 分析№111-000448 | 111-000448?date110606 | メタルの主成分である錫がD-SOAPで検出されました。前回採油後に全量更油を実施しており、更油により錫濃度がと仮定すると上昇したと考えられます。前回から今回までの摩耗進行程度油量をリットル、メタルの表面積をcm錫濃度から平均的な摩耗深さを計算しました。その結果、前回から今回までの間に摩耗した摩耗深さは.μmとなります。軸受の摩耗状態の推定本軸受は、年前の年から使用を開始しており、これまでの累積運転時間を時間と仮定すると、使用開始から摩耗により減少した摩耗深さは.μmとなります。メタルの初期表面粗さをRmaxμmと仮定すると、この計算結果から初期摩耗深さの％程度と摩耗は軽微であると推定されます。また、運転時間と起動停止回数から鏡面状態が発生する時期を推定した結果、運転時間で時間に、起動停止回数で回となり、継続使用可能な状態にあることが分かりました。今後の管理方法についてこれらの障害発生に対する弊害を勘案の上、今後も定期的にトライボ診断を実施し、摩耗の進行状況を確認することを推奨します。なお、本推定結果は毎年濾過または更油により油中の錫濃度がになっていることを前提にして計算しておりますので、実態より厳しい状況を仮定し、安全サイドで評価しております。今後、可能であれば、濾過または更油を実施した際には、錫濃度を評価しておくことを併せて推奨します。RBOTについて更油によりRBOTが前回に比較してmin増加していますので、今後は今回のRBOT値によりデータ管理を行います。
報告№109-09501 報告№109-09501 | 分析№109-003326 分析№109-003326 | 109-003326 | ・グリースの物理的性状有機物・有機化合物を分析する赤外線吸収スペクトル分析の結果、検出されたピークには新グリースと異なるピークが検出されました。・摩耗状態粒子の観察結果から、μm以下の鉄系摩耗粒子が比較的多く観察され、転がり軸受寿命の指標としている摩耗粒子が観察されなかったことから、フレーキングは発生していないと判断できます。結論軸受は継続使用可能な状態にあるものの、グリースは以下の対策が必要です。グリース名が違うか、或いは、異種グリースが混入した可能性が考えられますので、グリース名、異種グリース混入の可能性を確認する必要があります。≪状態監視とパラメータ≫分析の目的および各分析のパラメータは以下の通りです。特性低下目的：グリースの分析結果から、グリースの物理的性状や劣化傾向などを確認する。全酸価JISK赤外線吸収スペクトルJISKちょう度JISK滴点JISK摩耗目的：グリース中の摩耗粒子を分析する事により、回転・摺動部の潤滑状態、摩耗劣化の程度、余寿命などを解析する。摩耗診断電子顕微鏡観察JISKX線マイクロアナリシス油中金属濃度）JISK≪分析結果≫特性低下全酸価：良好全酸価.mgKOH/gは新油値のmgKOH/g以内にあることから問題は無いと判断します。赤外線吸収スペクトル：良好ちょう度：良好ちょう度値と当社推奨の管理限界値であるから以内に留まっています。滴点：良好滴点はと新油値のに比較し高いものの問題は無いと判断します。摩耗摩耗診断：良好摩耗診断の結果、μm以下の鉄系摩耗粒子が比較的多く観察されました。油中金属濃度：良好油中金属濃度の結果、鉄が検出されませんでした。油中金属濃度：良好油中金属濃度の結果、鉄が検出されませんでした。
報告№101-8077 | 分析№101-01571 | 101-01571 | 精点Bを実施した結果、前回に比較して、計数汚染度が、NAS級からNAS級になっていた。光学顕微鏡写真の結果、前回同様に銅系粒子及びアルミ粒子が多くみられることから、油槽底部に依然として銅系粒子、アルミ系粒子が多くあると考えられた。採油時には、廃油量を計算し、且つ、試料油の温度の変化を確認してから実施しており、摺動面の潤滑している油を採取できていると思われるが、分析の結果で摩耗粒子以外の銅系粒子及びアルミ粒子が支配的であることから油槽底部の汚染物を評価している可能性もある。これらのことを確認するため、上部メタルのように油槽中層部から採油し、確認する方法が最良と思われるため、主機の停止をとり、油槽上部の採油箇所を調査し、検討されることを推奨する。尚、計画通り来年月まで停止できない場合は、次善の策として、ドレンの量を可能な限り多くドレンして採油し、精点Bを実施されることを推奨する。
報告№109-09136 報告№111-00751 | 分析№109-001160 分析№111-003785 | 111-003785 | 潤滑油および対象設備は継続使用可能な状態にあると判断します。但し、今後も摩耗の進行を傾向監視するため、以下の対策を推奨します。定期的な分析疲労摩耗の進行を監視するため、定期的に分析を実施し、分析データによる摩耗の進行状況を確認することを推奨します。フェログラフィーIs値は異常摩耗の早期発見パラメータのつで、摩耗粒子を定量化するために用います。今回のIs値はの乗であり、潤滑状態はやや厳しいと判断できます。摩耗粒子の形態で比較的多く観察された粒子は、潤滑状態が正常な場合に発生する摩耗粒子繰返し応力を受けて発生する疲労摩耗粒子反応生成物でした。これらの摩耗粒子が観察された場合、潤滑部で発生している摩耗形態は、正常なマイルド摩耗疲労による疲労摩耗であることが分かります。Iカップリング発光分光分析供試の潤滑油を分析した結果、検出された金属元素は、SOAPの結果表に示すように、鉄、銅、リン、亜鉛、カルシウム、バリウム、ナトリウムでした。検出されたこれらの金属元素から発生箇所を推定すると鉄、銅、亜鉛・軸受・ギヤ・ボールネジ等リン・オイル添加剤カルシウム、バリウム、ナトリウム・外部混入異物であると思われます。このうち、機械部品が摩耗したと思われる元素はのグループです。計数汚染度は良好でした。粘度、水分、全酸価、IR、RBOTの各データは良好でした。
報告№111-00372 報告№111-00372 | 分析№111-001676 分析№111-001755 | 111-001755 | ちょう度値と新グリース値に比較して上昇し、当社推奨の管理上限値であるを超えていることから、軟化していることが分かりました。軟化したグリースを使用した場合、グリースの漏洩や軸受等で油膜切れが発生することが懸念されます。グリースが軟化していたため、以下の対策が必要です。グリースを交換されることを推奨します。≪状態監視とパラメータ≫分析の目的および各分析のパラメータは以下の通りです。特性低下目的：グリースの分析結果から、グリースの物理的性状や劣化傾向などを確認する。全酸価JISK赤外線吸収スペクトルJISKちょう度JISK滴点JISK摩耗目的：グリース中の摩耗粒子を分析する事により、回転・摺動部の潤滑状態、摩耗劣化の程度、余寿命などを解析する。摩耗診断電子顕微鏡観察JISKX線マイクロアナリシス油中金属濃度JISK≪分析結果≫特性低下全酸価：良好全酸価.mgKOH/gは新油値の.mgKOH/gに比較し高くはあるものの、有機物・有機化合物試験の結果で油劣化の兆候を示すカルボン酸の吸収が見られないことから問題は無いと判断します。赤外線吸収スペクトル：良好ちょう度：要処置ちょう度値はと当社推奨の管理上限値であるを超えていました。滴点：良好滴点はと新油値のに比較し変化はないことから問題は無いと判断します。摩耗摩耗診断電子顕微鏡観察・X線マイクロアナリシス：今回は実施していません。油中金属濃度：今回は実施していません。
報告№101-8057 | 分析№101-01016 | 101-01016 | 分析の結果、水分が.ppmとやや高く、全酸価が.mgKOH/gと当社推奨の管理限界値の.mgKOH/gを超えており、更油が必要な状況と判断します。一方、計数汚染度がNAS級以上、重量汚染度が.mg/mlと当社推奨の管理限界値を超えていました。フェログラフィーの摩耗粒子の形態観察の結果、μm前後の赤錆が支配的であることから、汚染要因は、油中水分の影響で発生した赤錆によるものと考えられました。以上のことから、油中の水分の影響で油の劣化が進行し、更に軸受油槽内の金属表面に錆が発生している状況になっていると考えられますので、至急更油を実施するとともに油槽内を洗浄されることを推奨します。尚、現在無添加タービン油を使用していますが、油温が高い等の原因で、酸化が比較的早く進行していますので、添加タービン油に変更されることが望ましいと思われます。
報告№107-6009 報告№107-0155 | 分析№107-00301 分析№107-00861 | 107-00861 | 分析の結果、本減速機は継続使用可能な状況にあることが確認されました。これらのことは、SOAPの結果、鉄濃度がとやや高い異常摩耗の早期発見パラメータであるフェログラフィーのIs値がの乗とやや高い摩耗粒子形態観察では、ギヤ歯面で局部的に油膜切れがあり、それにより発生した摩耗粒子などが観察されているものの、マイルドな潤滑状態で発生する正常摩耗粒子が支配的であること以上のことから判断しました。トライボ診断では、バックラッシの増加量を分析結果から計算しギヤの摩耗程度を評価できますので、構造が確認できる図面、ギヤの形式、歯形、モジュール、歯数、回転数、増速比、歯幅をお知らせ下さい。計算結果をご報告いたします。尚、を示す粘度、水分、全酸価、IRの各データが良好の範囲にあることから、この油は継続使用可能と判断します。
報告№109-09136 報告№113-00211 | 分析№109-001160 分析№113-000823 | 113-000823_date130829 | 潤滑油の劣化はないものの、油中の汚染度が高い値でした。軸受は継続使用可能な状態にあると判断します。但し、ベアリングのハウジングなどの微振動で発生するフレッティング粒子が確認されました。フレッティングは、更油した後も発生すると考えられます。そのため、定期的な分析により今後の摩耗進行の有無を確認することを推奨します。定期的な分析摩耗粒子の形態観察で、疲労摩耗、切削摩耗が観察されたことから、今後の摩耗進行を監視するため、定期的に分析を実施することを推奨します。シリコン系のグリースや添加剤の確認シリコン系の添加剤やグリースを使用している箇所があるかについてご確認下さい。最適な採油方法本試料油は、機器停止中に軸受箱排油口から採油されているため、分析データが高濃度に出ていると推定されます。正確なデータによる診断を行うためにも、今後の採油は、極力運転中もしくは停止直後の油槽中層部から実施されることを推奨します。はフェログラフィーおよびSOAP／D-SOAPの結果から総合的に判断した結果、継続使用は可能ですが、今後の機器の機能を確認するためにも傾向管理が有用と考えます。フェログラフィー【定量分析：Is値】Is値は異常摩耗の早期発見パラメータのつで、摩耗程度を定量化するために用います。今回のIs値はの乗と、高い値でした。フェログラフィー【定性分析：摩耗粒子および摩耗形態観察】分析結果から観察された代表的な粒子は、以下の通りでした。切削粒子・異物や金属表面の微小突起による切削摩耗により発生。疲労摩耗粒子・繰返し応力を受けて発生。赤錆・フレッティングにより発生。フリクションポリマ・局部的に高圧・高温となる場合に発生。観察された摩耗粒子の中でも切削粒子、赤錆は、将来的な摩耗の進行に繋がる可能性を示唆しているため、傾向監視が必要と思われます。摩耗形態の中でも切削摩耗は摩耗進行速度が速く、転がり軸受でこの摩耗形態が発生した場合には寿命が分の程度に低下することも知られており、切削摩耗により生じた軌道面の損傷が起点となって転がり軸受の寿命となるフレーキングに進展することから傾向監視による経過監視が必要です。切削摩耗の発生原因となる混入異物が残留している場合、この異物により切削摩耗が継続して発生する可能性があります。フレッティングは、・軸と転がり軸受の内輪内面・軸受箱と転がり軸受の外輪外面・転がり軸受の軌道輪と転動体の箇所で発生する可能性があります。フレッティング粒子は酸化して硬いため、軸受軌道面やギヤ歯面に噛み込んだ場合はその傷が疲労剥離の起点となり、疲労摩耗へと進展することが想定されます。Iカップリング発光分光分析【SOAP／D-SOAP】検出された金属元素から発生箇所を推定すると、以下の通りでした。鉄、鉛、銅、クロム、錫、亜鉛・軸受等カルシウム、バリウム、アルミニウム、ケイ素、ナトリウム・外部混入異物ケイ素の検出ケイ素がppm検出されました。一般に、潤滑油中からケイ素が検出された場合の原因として、油の消泡剤として使用されるシリコン系の添加剤が検出されるフェログラフィーおよびフィルタ表面の異物観察で砂が多く観察され、これが検出されるシリコングリースをシール部に塗布している場合、このシリコングリースが潤滑油に混入して検出されるなどが挙げられますが、今回検出が比較的高濃度であることからの可能性が考えられます。については、分析結果では確認することが出来ませんので、これに関する情報があれば提供をお願いします。銅の摩耗SOAP/D-SOAPで銅が比較的高い値でした。銅を使用した箇所は、転がり軸受では保持器が考えられますが、型番情報から保持器には銅合金が使用されていませんでした。本設備はオイルリングを使用していることから、銅が検出された要因は、オイルリングの摩耗が考えられます。オイルリングが摩耗していた場合、潤滑油の適正なかきあげに影響が生じ、軸受軌道面の油膜切れ発生原因となることから注意が必要です。計数汚染度はNAS級と当社推奨の管理限界値に到達していました。フィルタ表面の異物観察で金属片、鉄錆、砂等が観察されたことから、汚染度が高い要因は、摩耗と外部混入異物の影響と思われます。粘度、水分、全酸価、IR、RBOTの各データは、良好でした。尚、別紙RBOTの減少傾向から油の余寿命を求めた結果、本試料油は直近の更油から起算して年月まで使用可能であることが分かります。
報告№109-09136 報告№110-00406 | 分析№109-001160 分析№110-001863 | 110-001863 | 金属元素と濃度の分析は、試料油を以上の高温で発光させ、その光を分光器で分光し、分光によって得られた光の強度と金属固有の波長とから元素を特定するIカップリング発光分光分析法を用います。また摩耗状態は、SOAP法により求めた金属成分と濃度にフェログラフィー法による摩耗粒子分析とを加味して総合的に評価しますが、摩擦面の摩耗機構と摩耗状態の判断は摩耗粒子の形態と、異常摩耗の早期発見パラメータであるIs値により判断します。Iカップリング発光分光分析供試のタービン油を分析した結果、SOAPでケイ素、D－SOAPで鉄、銅、亜鉛、カルシウム、バリウム、アルミニウム、ナトリウムが検出されました。これらの検出された金属元素から発生箇所を推定すると鉄、銅・軸受等亜鉛、カルシウム、バリウム、アルミニウム、ケイ素、ナトリウム・外部混入異物であると思われます。このうち、機械部品が摩耗したと思われる元素はのグループです。フェログラフィー摩耗粒子と摩耗形態分析結果から観察された粒子は、潤滑状態が正常な場合に発生する摩耗粒子異物の切削作用で発生する切削粒子金属潤滑部が局部的に油膜切れを起して発生するシビア粒子局部的に高圧・高温となる場合に発生するフリクションポリマでした。潤滑部では、正常なマイルド摩耗、異物による切削摩耗、そしてやや厳しい凝着摩耗も発生していることが分かりました。また、潤滑油が軸受軌道面で高圧下に押し込められ、局部的に高圧・高温状態となっている箇所があることも確認されました。摩耗形態の中でも切削摩耗は、摩耗進行速度が速い形態であることから管理には注意が必要です。転がり軸受で切削摩耗が発生している場合、軸受の寿命は分の程度に低下することが知られています。また、切削摩耗の発生原因となる混入異物が残留している場合、この異物により切削摩耗が継続して発生する可能性があります。フリクションポリマは、潤滑油が軸受軌道面に押し込められ高圧状態になると同時に、圧縮熱により高温状態になった結果、基油自身重合反応を起こし生成することが知られています。そのため、高圧高温状態の解消がなされなければ、潤滑油の劣化が進行し、粘度上昇に因る潤滑異常に進展する場合があります。潤滑状態異常摩耗の早期発見パラメータとして摩耗粒子を定量化して評価するフェログラフィーのIs値は、潤滑状態が厳しいの乗となっていました。計数汚染度、重量汚染度は共に当社推奨の管理限界値を超えていました。フィルタ表面の異物観察で金属片、鉄錆、砂等が観察されたことから、汚染度が高い要因は、摩耗と外部混入異物の影響と思われます。粘度、全酸価、IR、RBOTの各データは良好でした。尚、別紙RBOTの減少傾向から油の余寿命を求めた結果、本試料は直近の更油から起算して年月まで使用可能であることが分かります。軸受および潤滑油は継続使用可能な状態にあるものの、以下の対策が必要です。汚染度の改善油の汚染度が高く、観察された摩耗粒子や異物が軸受軌道面に噛み込み摩耗が進行し、軸受の寿命の指標となるフレーキングに進展することが懸念されるため、汚染度の改善が必要です。更油前に油槽内を清掃してから、更油することを推奨します。定期的な分析摩耗の進行を監視するため、定期的に分析を実施し、摩耗の進行状況を確認することを推奨します。傾向監視のための次回採油時期は、理論的に求めると最短で約時間となります。この時間は、油中汚染物が均一になるために必要とする時間であり、この時間を経過すれば、再分析の結果から潤滑状態の傾向を確認することが可能となります。理論時間を参考に次回採油時期を検討されることを提案します。
報告№109-09447 報告№110-00768 | 分析№109-002782 分析№110-003656 | 110-003656 | データが高濃度になる採油条件にもかかわらず、各データが良好であったことから、軸受および潤滑油は継続使用可能な状態にあると判断します。本試料油は、機器停止中に排油口から採油されているにもかかわらず汚染度を示すデータは良好でしたが、今後の採油は、極力運転中もしくは停止直後の油槽中層部から実施されることを推奨します。
報告№109-09136 報告№111-00028 | 分析№109-001160 分析№111-000061 | 111-000061 | Iカップリング発光分光分析供試のギヤ油を分析した結果、検出された金属元素は、SOAPの結果表に示すように、鉄、リン、亜鉛、カルシウム、アルミニウム、ケイ素、ナトリウムが検出されました。これらの検出された金属元素から発生箇所を推定すると鉄・軸受等リン・オイル添加剤亜鉛、カルシウム、アルミニウム、ケイ素、ナトリウム・外部混入異物であると思われます。このうち、機械部品が摩耗したと思われる元素はのグループです。フェログラフィー異常摩耗の早期発見パラメータとして摩耗粒子を定量化して評価するフェログラフィーのIs値は、前回のの乗から変化はなく、摩耗が安定していることを示していました。摩耗粒子の形態で比較的多く観察された粒子は、潤滑状態が正常な場合に発生する摩耗粒子、フレッティングにより発生する赤錆、局部的に高圧・高温となる場合に発生するフリクションポリマ、外部から混入したと思われる樹脂等でした。このような摩耗粒子が観察された場合には、潤滑部では正常なマイルド摩耗と微振動によるフレッティング摩耗が発生し、そして局部的ではあるものの高圧・高温の箇所が発生していることも分かります。フレッティングは、軸と内輪内面軸受箱と外輪外面軌道輪と転動体の箇所で発生する可能性があります。フレッティング粒子は酸化して硬いため、軸受軌道面に噛み込んだ場合はその傷が疲労剥離の起点となり、疲労摩耗へと進展することが想定されます。フリクションポリマは、潤滑油が軌道面に押し込められ高圧状態になると同時に、圧縮熱により高温状態になった結果、基油自身が重合反応を起こし生成することが知られています。そのため、高圧高温状態の解消がなされなければ、潤滑油の劣化が進行し、粘度上昇に因る潤滑異常に進展する場合があります。計数汚染度は当社推奨の管理限界値に到達していました。フィルタ表面の異物観察で鉄錆、砂、樹脂等が観察されたことから、汚染度が高い要因は、摩耗と外部混入異物の影響と思われます。前回同様に粘度、水分、全酸価、IRの各データは良好でした。軸受および潤滑油は継続使用可能な状態にあると判断します。ただし、フレッティング摩耗の進行を監視するため、定期的に分析を実施し、摩耗の進行状況を確認することを推奨します。なお、本試料油は、機器停止中にドレンプラグから採油されています。機器が停止している状態では、別紙油中粒子の沈降の影響に示すように油槽内で撹拌がなくなり固形物が沈降するため、油中汚染度は高くなると推定されます。今後の採油は、極力運転中もしくは停止直後の油槽中層部から実施されることを推奨します。
報告№109-09448 報告№111-00274 | 分析№109-002802 分析№111-001292 | 111-001292 | エンジン摺動部は継続使用可能な状態にあると判断します。但し、現状の運転には影響は非常に小さいものの、シリンダ内壁や軸受摺動面で摩耗の進行が懸念されるため、以下の対策を推奨します。定期的な分析摩耗の進行を監視するため、定期的に分析を実施し、摩耗の進行状況を確認することを推奨します。フェログラフィー異常摩耗の早期発見パラメータとして摩耗粒子を定量化して評価するフェログラフィーのIs値は、潤滑状態が正常なの乗でした。摩耗粒子の形態で比較的多く観察された粒子は、潤滑状態が正常な場合に発生する摩耗粒子、金属接触が厳しく、且つ、摩擦熱が高い場合に発生する黒錆でした。これらの摩耗粒子が観察された場合、潤滑部で発生している摩耗形態は、正常なマイルド摩耗、潤滑状態がやや厳しい凝着摩耗であることが分かります。Iカップリング発光分光分析供試のディーゼルエンジン油を分析した結果、検出された金属元素は、SOAP-Tの結果表に示すように、鉄、鉛、銅、錫、亜鉛、カルシウム、アルミニウム、ケイ素、ナトリウム、マグネシウム、ホウ素が検出されました。これらの検出された金属元素から発生箇所を推定すると鉄、鉛、銅、錫・エンジン部品カルシウム、マグネシウム・オイル添加剤亜鉛、アルミニウム、ケイ素、ナトリウム、ホウ素・外部混入異物であると思われます。このうち、機械部品が摩耗したと思われる元素はのグループです。メタルの摩耗程度SOAP-Tの結果、メインメタルやクランクメタルの主成分である錫がppm検出されました。この錫濃度と号機で計算した摩耗面積からメタルの摩耗程度を確認しました。確認方法は、下式およびの通りです。錫の摩耗体積＝錫濃度×-×油量×.×÷錫密度・＝×-××.×÷.＝.平均的な摩耗深さ＝摩耗体積÷摩耗面積×・＝.÷×＝計算の結果、摩耗深さはμm摩耗しています。一般的にホワイトメタルのオーバーレイ厚さは、薄くてもμm程度はありますので、これに比較して十分に小さく、良好な状態にあると考えられます。但し、当該ディーゼルエンジンは、潤滑油をタンク容量Lに対して、月平均Lの潤滑油を補給しているとの情報がございますので、直近の更油日をお知らせ下さい。錫濃度を補正して再計算いたします。尚、観察された摩耗形態がマイルド摩耗が支配的であるため可能性としては低いと思われますが、仮にクランクメタルの上メタル個に摩耗が集中したとすると、摩耗深さは.μmとなります。オーバーレイの厚さをμm程度とすると、オーバーレイは既に摩耗していることになります。粒度分布粒度分布は.～.μmの範囲にあり、.μmにピークが確認されました。分析結果粒度分布粒度分布は.～.μmの範囲にあり、.μmにピークが確認されました。機器の潤滑状態摩耗粒子の形態観察の結果、潤滑状態が正常な場合に発生する摩耗粒子、金属接触が厳しく、且つ、摩擦熱が高い場合に発生する黒錆が比較的多く観察されました。SOAP-TSOAP-Tの結果、鉄、鉛、銅、錫、油の添加剤成分であるカルシウム、マグネシウム、外部から混入したと思われる亜鉛、アルミニウム、ケイ素、ホウ素が検出されました。SOAP-TSOAP-Tの結果、鉄、錫、油の添加剤成分であるカルシウム、外部から混入したと思われるナトリウムが検出されました。フェログラフィー異常摩耗の早期発見パラメータであるIs値がの乗と良好の範囲にあり、潤滑状態は正常と判断します。
報告№109-09136 報告№111-00703 | 分析№109-001160 分析№111-003552 | 111-003552 | 潤滑油および軸受は継続使用可能な状態にあると判断します。定期分析トライボ診断は、潤滑油の分析により油の性状、軸受の摩耗状態、を評価・診断することができます。今後も定期的な分析により、設備の状態を確認することを推奨します。フェログラフィー異常摩耗の早期発見パラメータとして摩耗粒子を定量化して評価するフェログラフィーのIs値は、潤滑状態がやや厳しいの乗でした。摩耗粒子の形態で比較的多く観察された粒子は、潤滑状態が正常な場合に発生する摩耗粒子金属潤滑部が局部的に油膜切れを起して発生するシビア粒子でした。これらの摩耗粒子が観察された場合、潤滑部で発生している摩耗形態は、正常なマイルド摩耗潤滑状態がやや厳しい凝着摩耗であることが分かります。Iカップリング発光分光分析供試の潤滑油を分析した結果、検出された金属元素は、SOAPの結果表に示すように、鉄、カルシウム、バリウム、ナトリウムでした。検出されたこれらの金属元素から発生箇所を推定すると鉄・軸受等バリウム・オイル添加剤カルシウム、ナトリウム・外部混入異物であると思われます。このうち、機械部品が摩耗したと思われる元素はのグループです。計数汚染度、重量汚染度は共に良好でした。IR、RBOTの各データは良好でした。
報告№102-6159 | 分析№102-03007 | 102-03007 | 精点Aを実施した結果、フェログラフィーを除く項目は良好でした。フェログラフィーの結果、異常摩耗の早期発見パラメータであるIs値は、と良好の範囲にあるものの、摩耗粒子形態観察の結果から摩擦熱が高い場合に発生する球状粒子、外部から混入した鉄錆等の異物がやや多く見られました。球状粒子は、異常の兆候を示す形態のパラメータで、この摩耗粒子が発生する原因は、一般に、溶接工事、溶接作業などによる溶接スパッタの混入、電食による発生、厳しい金属接触による摩耗、が考えられます。発生原因が、の溶接スパッタの混入であれば、今後増加しないと思われますが、が考えられる場合は、原因を取り除かなければ球状粒子は増加すると考えられますので、ヶ月以内に精点Bを実施し、この球状粒子の増加の有無を確認されることを推奨します。念のため、主機の起動時、停止時の温度チャートから軸受温度が微妙に変化しているか、いないかの確認をされるよう推奨します。
報告№105-0420 報告№106-0472 | 分析№105-02773 分析№106-02714 | 106-02714 | 分析の結果、摩耗の安定が確認され、転がり軸受は継続使用可能な状態にあると判断します。但し、前回同様に摩耗粒子形態観察で異物の噛み込みにより発生する切削粒子、金属接触が厳しい場合に発生するシビア粒子が観察されたことから、今後、これらの粒子が軌道面に噛み込み発生した損傷が、転がり軸受の寿命の指標となるフレーキングに進展することが懸念されるため、ヶ月後に再度分析を実施し、摩耗の進行状況を確認されることを推奨します。これらのことは、前回に比較して、計数汚染度はランク減少し、D－SOAPの鉄濃度が減少したものの、異常摩耗の早期発見パラメータであるフェログラフィーのIs値がの乗とやや高く、摩耗粒子形態観察の結果、異物の噛み込みにより発生する切削粒子、金属接触が厳しい場合に発生するシビア粒子が観察されたこと以上のことから判断しました。尚、SOAPの結果でケイ素がppm検出されました。一般に、ケイ素は添加剤、或いは、外部混入の異物の可能性があると考えられますが、検出された原因は三つ考えられました。油の添加剤の消泡剤の主成分ですが、通常、消泡剤のケイ素は～程度ですので、今回検出されたケイ素は消泡剤である可能性がある。シリコングリースをシール部に塗布している場合、このシリコングリースが潤滑油に混入している可能性がある。けい砂などのケイ素を含む砂が混入した可能性がある。分析結果からは、三つ全ての可能性がありました。シリコングリースを使用している箇所があるかについてご確認ください。また、けい砂などの影響で切削摩耗が発生している場合がありますので、可能であれば、一旦更油などにより油槽内を清浄にすることを推奨します。
報告№107-0469 | 分析№107-02691 | 107-02691 | 本トライボ診断は、油の性状・汚染度・摩耗状態を評価し、更油の判断および、潤滑状態を明らかにすることにより、非常用ディーゼル発電機の保守に寄与する。トライボ診断の結果、シリンダ、ピストンリング等の摩耗、鉛および銅の溶出・摩耗が確認されたものの、いずれも軽微であり、継続使用可能と判断します。尚、前回に比較して粘度、水分、全酸価の各データが低下していました。前回はドレンバルブ、今回は底部からcmに位置から採油していることから、データに差異があった原因は、採油箇所の違いが影響したものと考えられました。今後は採油箇所を統一することを推奨します。さらに、を示す粘度、全酸価、全塩基価の各データは新油データを基準として評価しています。今回は、新油データがなく評価ができなかったため、現在充填用に使用している新油を分析し、そのデータを基準に管理されることを併せて推奨します。
報告№108-0227 報告№110-00595 | 分析№108-01664 分析№110-002611 | 110-002611 | Iカップリング発光分光分析供試のギヤ油をSOAP／D－SOAPで分析した結果、鉄、鉛、銅、錫、リン、亜鉛、カルシウム、アルミニウム、ナトリウムが検出されました。これらの検出された金属元素から発生箇所を推定すると鉄、鉛、銅、錫・軸受等リン・オイル添加剤亜鉛、カルシウム、アルミニウム、ナトリウム・外部混入異物であると思われます。このうち、機械部品が摩耗したと思われる元素はのグループです。添加剤の消耗前回に比較してSOAPで油の添加剤成分であるリンがppmからに減少していました。このリンは、極圧添加剤の成分であり、リン濃度の低下は極圧添加剤が消耗していることを示します。今後ギヤ歯面で金属同士が接触して発生する凝着摩耗が発生し、ギヤ歯面の摩耗速度が加速することが懸念されます。フェログラフィー摩耗粒子の形態で比較的多く観察された粒子は、潤滑状態が正常な場合に発生する摩耗粒子、繰返し応力を受けて発生する疲労摩耗粒子でした。このような摩耗粒子が観察された場合には、潤滑部では正常なマイルド摩耗、疲労による疲労摩耗が発生していることが分かります。また、異常摩耗の早期発見パラメータとして摩耗粒子を定量化して評価するフェログラフィーのIs値は、前回ののマイナス乗から乗に上昇したことから摩耗が進行しつつあることが確認されました。前回に比較して計数汚染度はNAS級から等級に変化はなく、良好でした。前回同様に粘度、水分、全酸価、IRの各データは良好でした。現在のところ、軸受および潤滑油は継続使用可能な状態にあると判断します。今後も定期的に分析を実施し、摩耗の進行状況を確認することを推奨します。
報告№105-0053 | 分析№105-00368 | 105-00368 | 本試験は、ベアリングに使用されているグリースを分析し、ベアリングの潤滑状態を確認すると同時に、グリース中に微粉炭が混入していないかを確認することを目的としました。先ず始めに、グリース分析によりベアリングの潤滑状態を分析しその結果から潤滑状態がどのような状態であるかを検討しました。その結果、使用中のグリース中には、異物の噛み込みで発生した切削粒子が観察されたものの、ベアリングの寿命を示すフレーキングは確認されず、このことから、ベアリングは継続使用可能な状態にあると判断出来ました。次に、グリース中に微粉炭が混入していないかを確認するために顕微FT－IR、XMA分析を実施しました。XMAの結果、別紙試験結果に示す通り、石炭粉に含まれている成分とグリース中の石炭粉と思われる成分が概ね一致していることが確認され、加えて顕微FT－IRの結果では、顕微FT－IRに示す通り、石炭粉とグリース中の石炭粉と思われる粒子のスペクトルのピークに一致している箇所が確認され、これにより、グリース中に石炭粉が混入している可能性があると考えられました。
報告№109-09094 報告№112-00124 | 分析№109-000872 分析№112-000463 | 112-000463_date121122 | 潤滑油は継続使用可能な状態にあると判断します。は良好でした。尚、RBOTがminと管理基本値の.minに比較して.min減少していました。このまま継続使用した場合、この減少傾向から限界値に到達するのは、別紙図RBOTの減少傾向に示すように年月と推定されました。残りの継続使用期間は、約年ヶ月であると予測されます。≪状態監視とパラメータ≫分析の目的および各分析のパラメータは以下の通りです。特性低下目的：油の分析結果から、や劣化傾向ならびに添加剤の消耗程度、残存寿命などを確認する。粘度JISK酸価JISK赤外線吸収スペクトルJISK酸化安定度試験JISK汚染目的：油の分析結果から、砂塵あるいは水・異種油などによるや、異物混入の有無を確認する。水分JISK計数汚染度JISB重量汚染度JISB光学顕微鏡観察摩耗目的：油中の摩耗粒子を分析する事により、回転・摺動部の潤滑状態、摩耗劣化の程度、余寿命などを解析する。摩耗診断電子顕微鏡観察JISKX線マイクロアナリシス油中金属濃度JISK≪分析結果≫特性低下粘度：良好粘度値mm/sの管理基本値mm/sに対する変化率は+％であり、○○管理限界値±％以内に留まっています。酸価：良好酸価.mgKOH/gは管理基本値の.mgKOH/g以内にあることから、問題は無いと判断します。赤外線吸収スペクトル：良好酸化安定度試験：良好酸化安定度試験の結果、数値minは○○管理限界値min以上に留まっており、現時点での使用は可能と判断します。汚染水分：良好水分値ppmは○○管理限界値以内に留まっています。計数汚染度：今回は実施していません。重量汚染度：今回は実施していません。光学顕微鏡観察：今回は実施していません。摩耗摩耗診断電子顕微鏡観察・X線マイクロアナリシス：今回は実施していません。油中金属濃度：今回は実施していません。
報告№109-09031 報告№109-09031 | 分析№109-000416 分析№109-000416 | 109-000416 | 泡立ち試験の結果は、一般的には消泡性能が低くいと判断できる値の-でしたが、新油値の-と同レベルにあったため、良好と判断します。また、を示す粘度、水分、全酸価の各データが良好の範囲にあることから、本試料油は継続使用可能です。尚、水分が新油に比較して高い値です。使用油であるAlphasynPGは、ポリグリコールベースの合成ギヤオイルであるため、水分を吸収しやすい特性があります。今後は、水分濃度の増加に注意されることを推奨します。機器の潤滑状態潤滑状態指数はの乗と濾過設備のない機器であれば正常な潤滑状態にあると判断できますが、ギヤボックスの油系統にはインラインフィルタとオフラインフィルタがあり、粒子の大部分は捕捉され、異常な摩耗状態が発生したとしても正常な潤滑状態にあると誤認してしまう可能性があります。潤滑状態の解析評価は、フィルタの濾過効率を考慮する必要がありますが、今回の試料は、階世紀評価に必要なメッシュサイズとポンプの吐出量が不明であるため、定量的な評価を行うことができませんでした。そのため、発生した摩耗粒子の形態から解析を試みました。摩耗粒子の形態観察の結果、～μmサイズの鉄系摩耗粒子が比較的多く観察されました。観察された粒子サイズから判断する潤滑状態は、直ちに異常となる潤滑状態ではありませんが、発生した摩耗粒子痕が起点となって今後更に摩耗が進行することがあります。また、使用しているフィルタサイズによっては、μm以上の粒子がフィルタに捕捉されている可能性もあることから、可能であればヶ月後に再度分析を実施し、摩耗の進行状況を確認することを推奨します。尚、フィルタの捕捉の影響による誤認を避けるため、これまでの採油箇所に加え、インラインフィルタとオフラインフィルタの捕捉物も分析し、その結果から潤滑状態を評価することを提案します。フィルタ捕捉物の分析を実施する際には、フィルタ使用時間の情報をご提供いただけますようお願い致します。泡立ち試験の結果、消泡性能が低いと判断できる値であるものの、新油と同レベルにあると判断します。水分が新油に比較して高い値です。使用油であるAlphasynPGは、ポリグリコールベースの合成ギヤオイルであるため、水分を吸収しやすい特性があります。今後は、水分濃度の増加に注意されることを推奨します。粘度は良好。粘度は.mm/sと新油値.mm/sに比較して、粘度変化率は-.％で、当社推奨の管理限界値である±％以内にあり、良好と判断します。粘度はmm/sとなっています。粘度はmm/sとなっています。粘度指数はとなっています。粘度指数はとなっています。泡立ち試験は-となってます。泡立ち試験は-と新油と同レベルにあり、消泡性能が新油と同レベルにあると判断します。水分は新油値より高い値となっています。水分はppmと新油値より高い値となっています。全酸価は良好。全酸価は.mgKOH/gと新油値.mgKOH/g以内にあり、良好と判断します。機器の潤滑状態摩耗粒子の形態観察の結果、ギヤ歯面の摩耗で発生したと推定される～μmサイズの摩耗粒子が観察されています。～μmサイズの摩耗粒子が観察されています。異常摩耗の早期発見パラメータである潤滑状態指数がの乗と正常の範囲にあるものの、摩耗粒子の形態観察の結果、ギヤ歯面の摩耗で発生したと推定される～μmサイズの摩耗粒子が観察されています。
報告№106-6082 報告№106-6082 | 分析№106-01934 分析№106-01937 | 106-01937 | 経緯外壁工事により窓から発電所内に粉塵が入った。目的粉塵が発電所内に入ったことにより、油槽に粉塵等の異物が混入していないか、また、混入していた場合、機器に影響がないかを確認する。考察精点Aを実施した結果、計数汚染度がNAS級と清浄な状態にあり、粉塵等の混入は確認されませんでした。一方、前回同様に重量汚染度がmg/mlと当社推奨の管理限界値に到達していました。汚染要因は、光学顕微鏡写真に示すようにフィルタ表面が茶褐色になっていることから、スラッジによるものと考えられました。スラッジには粘着性があり、このスラッジが原因でバルブ類の動作障害等が発生することが懸念されるため、至急除去する必要があります。除去方法は、貴社でも数多く実績のある当社製清浄分散剤TS－の投与と濾過を実施されることを推奨します。
報告№108-0199 報告№108-0199 | 分析№108-01453 分析№108-01453 | 108-01453 | 、軸受の潤滑状態を確認する。今回の採油は、対象設備の停止中にドレン穴から実施しているため、油循環中に採油した場合に比較し、油中粒子の沈降の影響を受け、分析データが高濃度に出る可能性があります。今回の分析は以上のことを踏まえて結果を検討しました。を示す粘度、水分、全酸価、RBOTの各データは良好の範囲にあることから、この油は継続使用可能と判断します。軸受の潤滑状態異常摩耗の早期発見パラメータであるフェログラフィーのIs値がやや高いの乗となっていました。摩耗粒子の形態観察で金属接触が厳しい場合に発生するシビア粒子、外部から混入したと思われる鉄錆、砂等が多く観察されました。今回の採油は対象設備の停止中にドレン穴から採油を実施しているため、これらの異物は、ドレン配管内部に残留していた汚染物が検出された可能性が高いと思われますが、観察された摩耗粒子は、潤滑状態が厳しい場合に発生するシビア粒子が観察されたことから、今後、更に摩耗が進行し、転がり軸受の寿命の指標となるフレーキングに進展することが懸念されるため、運転を再開している場合、今回の分析項目に計数汚染度、SOAP／D－SOAPの分析項目を追加して、再度分析を実施し、汚染度および摩耗の進行状況を確認されることを推奨します。採油について上述しましたように今回の採油は対象設備の停止中の採油であるため、油中の摩耗粒子などが平均的に分散した状態とはいえない状態で採油されている可能性があります。採油は、粒子の沈降の影響を少なくすることが重要であり、そのため油中粒子が均一な分散状態で実施されることを併せて推奨します。
報告№109-09136 報告№112-00588 | 分析№109-001160 分析№112-002427 | 112-002427 | 、汚染状態、摩耗状態ポンプ減速機と潤滑油は、継続使用可能な状態であるため、分解点検の必要はないと判断します。但し、油中の汚染度が高いことから、以下の対策を推奨します。余寿命予測フェログラフィーのIs値は、前回に比較しての乗から変化はなく、平衡状態で安定した潤滑状態になっていることがわかります。このような安定した潤滑状態では、異常な方向に向かう上昇角を示さないことからIs値による余寿命予測はできませんが、前回と今回のデータを比較した結果から判断すると、少なくとも年程度の間は継続して使用が可能な状態にあると判断します。濾過油中の汚染度が高いことから、摩耗粒子や異物等がギヤ歯面や軸受軌道面に噛み込むことによる摩耗の進行が懸念されるため、濾過を推奨します。バックラッシによる評価トライボ診断では、バックラッシの増加量を分析結果から計算できますので、構造が確認できる図面、ギヤの形式、歯形、モジュール、歯数、歯幅、油入替後の稼働時間ならびに分解点検後の稼働時間をお知らせ下さい。計算結果をご報告いたします。はフェログラフィーおよびSOAP-Tの結果から総合的に判断した結果、正常な状態にあると考えられます。フェログラフィー【定量分析：Is値】Is値は異常摩耗の早期発見パラメータのつで、摩耗粒子を定量化するために用います。Is値は前回に比較しての乗から変化はなく、低い値でした。フェログラフィー【定性分析：摩耗粒子および摩耗形態観察】分析結果から比較的多く観察された粒子は、以下の通りでした。正常な摩耗粒子・潤滑状態が正常なマイルド摩耗により発生。Iカップリング発光分光分析【SOAP-T】検出された金属元素から発生箇所を推定すると、以下の通りでした。鉄、ニッケル、錫・ギヤ、軸受等リン・添加剤カルシウム、アルミニウム、ナトリウム・外部混入異物計数汚染度は、当社推奨の管理限界値に到達していました。計数汚染度計数汚染度は、NAS級と当社推奨の管理限界値NAS級に到達していました。重量汚染度は、.mg/mlでした。光学顕微鏡写真重量汚染度で濾過したフィルタ表面上の夾雑物を光学顕微鏡で観察した結果、金属片、鉄錆、砂等が観察されました。は良好と判断します。粘度粘度は、.mm/sと新油値mm/sに比較して、粘度変化率は-％で、当社推奨の管理限界値である±％以内にあり、良好と判断します。水分は、.ppmと当社推奨の管理限界値の以下にあり、良好と判断します。酸価は、.mgKOH/gと新油値.mgKOH/g以下にあり、良好と判断します。IRIRチャートの結果、新油と使用油のスペクトルパターンはほぼ一致し、また、油劣化の兆候を示すカルボン酸の吸収が確認されていないことから、良好と判断します。
報告№109-09136 報告№110-00419 | 分析№109-001160 分析№110-001908 | 110-001908 | 摩耗状態前回に比較してSOAP／D－SOAPの結果で、鉄および錫濃度に大きな変化はなく、異常摩耗の早期発見パラメータであるフェログラフィーのIs値がのマイナス乗と良好でした。汚染度前回に比較して計数汚染度はNAS級からNAS級にランク増加しているものの、当社推奨の管理限界値内にあり、良好でした。粘度、水分、全酸価、IRの各データは良好でした。潤滑油および軸受は継続使用可能な状態にあると判断します。
報告№109-09136 報告№111-00082 | 分析№109-001160 分析№111-000443 | 111-000443 | Iカップリング発光分光分析供試の圧縮機油を分析した結果、検出された金属元素は、SOAPの結果表に示すように、鉄、鉛、銅、アンチモン、錫、リン、亜鉛、カルシウム、アルミニウム、ケイ素、ナトリウムが検出されました。これらの検出された金属元素から発生箇所を推定すると鉄、鉛、銅、アンチモン、錫・シリンダ・軸受等リン、亜鉛、カルシウム・オイル添加剤アルミニウム、ケイ素、ナトリウム・外部混入異物であると思われます。このうち、機械部品が摩耗したと思われる元素はのグループです。フェログラフィー異常摩耗の早期発見パラメータとして摩耗粒子を定量化して評価するフェログラフィーのIs値は、潤滑状態が厳しいの乗領域でした。摩耗粒子の形態で比較的多く観察された粒子は、潤滑状態が正常な場合に発生する摩耗粒子、金属潤滑部が局部的に油膜切れを起して発生するシビア粒子、異物の噛み込みなどで発生する切削粒子、局部的に高圧・高温となる場合に発生するフリクションポリマ、外部から混入したと思われる鉄錆、砂等でした。これらのような摩耗粒子が観察された場合には、潤滑部では正常なマイルド摩耗、異物による切削粒子とやや厳しい摩耗形態の凝着摩耗が発生し、そして局部的ではあるものの高圧・高温の箇所が発生していることも分かります。凝着摩耗凝着摩耗は、油膜切れにより発生します。この摩耗形態は一旦発生すると摺動面が粗くなり、その影響で油膜が切れやすい状況になる場合があります。その場合、連続的に摩耗が発生する可能性があります。切削摩耗切削摩耗は、他の摩耗形態に比較して摩耗進行速度が速く注意が必要で、定期的なトライボ診断による状態監視が必要と考えます。切削摩耗の原因となる混入異物が残留している場合、この異物により切削摩耗が継続して発生する可能性があります。フリクションポリマフリクションポリマは、潤滑油が摺動面に押し込められ高圧状態になると同時に、圧縮熱により高温状態になった結果、基油自身が重合反応を起こし生成することが知られています。そのため、高圧高温状態の解消がなされなければ、潤滑油の劣化が進行し、粘度上昇に因る潤滑異常に進展する場合があります。計数汚染度は当社推奨の管理限界値を超えていました。フィルタ表面の異物観察で金属片、鉄錆、砂等が観察されたことから、汚染度が高い要因は、摩耗と外部混入異物の影響と思われます。分析の結果、潤滑油中に確認された摩耗粒子の発生状況から、潤滑摺動面では局部的に油膜切れによる潤滑異常が生じていることがわかりました。潤滑油が黒化していたのは、この潤滑不良により発生した摩耗粒子によるものと判断します。摩耗粒子の形態と金属元素の発生状況からみて、潤滑異常の発生鉄と鉄が摺動する箇所と推定されます。一般に、コンプレッサーの潤滑は、摩耗粒子の発生しにくい流体潤滑になるように設計されており、摩耗粒子が発生したとしてもμm前後の非常に小さな摩耗粒子であることが多く、今回の試料油のようにμmを超えるような摩耗粒子が観察された場合、潤滑摺動部では何らかの異常が生じています。更油を行うとともに異常摩耗がないか点検し、点検後は定期的な分析診断による監視をされるよう推奨します。
報告№107-0366 報告№109-09324 | 分析№107-01900 分析№109-002229 | 109-002229 | 濾過前の試料油を分析した結果、粘度が.mm/sと新油のmm/sに比較して、粘度変化率は+％で、やや不良領域にありました。現在、ISOVGからISOVGに移行しているため異常ではなく、本試料油は継続使用可能と判断します。
報告№109-09094 報告№109-09094 | 分析№109-000937 分析№109-000937 | 109-000937 | 分析の結果、全てのデータが良好であることから、このグリースは継続使用可能と判断します。尚、有機物・有機化合物の結果、新グリースと異なるピークが確認されたことから、グリース名が違うか、或いは、異種グリースが混入した可能性が考えられますので、グリースを再確認するとともに、異種グリースの混入の可能性についてご確認下さい。特性低下有機物・有機化合物の結果、新グリースと異なるピークが確認されたことから、グリース名が違うか、或いは、異種グリースが混入した可能性が考えられますので、グリースを再確認するとともに、異種グリースの混入の可能性についてご確認下さい。ちょう度は良好と判断します。ちょう度はと当社推奨の管理限界値であるから以内にあり、良好と判断します。滴点は良好と判断します。滴点はと新グリース値に比較して高いものの、良好と判断します。全酸価は良好と判断します。全酸価は.mgKOH/gと新グリース値.mgKOH/g以内にあり、良好と判断します。有機物・有機化合物の結果、良好と判断します。有機物・有機化合物の結果、油劣化の兆候を示すカルボン酸の吸収が確認されていないことから、良好と判断します。但し、新グリースと異なるピークが確認されたことから、グリース名が違うか、或いは、異種グリースが混入した可能性が考えられますので、グリースを再確認するとともに、異種グリースの混入の可能性についてご確認下さい。
報告№109-09136 報告№111-00411 | 分析№109-001160 分析№111-001941 | 111-001941 | 更油からの使用時間をもとに潤滑油の余寿命を評価したところ、潤滑油は次回定検まで使用可能と判断できました。次回定検時に更油を実施しない場合は、酸化安定度を知るための分析を実施し、余寿命を確認することを推奨します。酸化安定度はminであり、当社推奨の管理限界値のmin以上であることから、良好と判断します。
報告№107-6000 報告№107-6506 | 分析№107-00010 分析№107-00083 | 107-00083 | 初期試験を実施した結果、摩耗の安定が確認され、潤滑油も継続使用可能と判断します。これらのことは、前回に比較して、計数汚染度は等級に変化がないことSOAP／D-SOAPの鉄及び錫濃度に変化がないこと異常摩耗の早期発見パラメータであるフェログラフィーのIs値が.と良好の範囲にあること以上のことから判断しました。
報告№106-6091 報告№106-6092 | 分析№106-02075 分析№106-02080 | 106-02080 | 目的トライボ診断を実施し、グリースの物理的性状、機器の潤滑状態を確認する。分解点検が必要かを判断する。考察分析の結果、摩耗粒子形態観察で転がり軸受の寿命の指標となるフレーキングの発生は確認されなかったことから、本軸受は継続使用可能と判断します。一方、グリースの物理的性状を示す、ちょう度、滴点、全酸価、IRの各データが良好の範囲にあることから、グリースは継続使用可能な状態であると判断します。以上のことから、本軸受は分解点検の必要はないと判断します。尚、報告書の管理表中に示しているSOAP／D-SOAPは、グリース潤滑の場合、摩耗粒子が均一に分散していないため、測定値が大きく変動することがありますので参考値としてお考え下さい。
報告№105-6050 報告№106-0021 | 分析№105-01529 分析№106-00093 | 106-00093 | 本試験は、トライボ診断を実施し、軸受の潤滑状態、汚染状況、油の劣化状態を確認することを目的としました。【軸受の潤滑状態】摩耗粒子の観察結果から、サポートベアリングの転がり軸受軌道面では、微小領域の疲労摩耗発生が確認できましたが、転がり軸受の寿命の指標となるフレーキングの発生が確認されていないことから、現在のところベアリングは継続使用可能な状態にあると判断します。一方、SOAP／D－SOAPの結果で軸受メタルの主成分である錫が検出されたことから、サポートベアリングのスラスト軸受の摩耗が確認されました。錫濃度ppmと油量Lから摩耗体積を計算した結果、.cmの体積が摩耗していると考えられます。軸受の平均的な摩耗深さは、摩耗体積を摺動面積で除することで求めることができ、軸受メタルの摩耗程度を把握することが可能となります。スラストメタルの表面積が計算できる寸法と回転数をお知らせいただければ、摩耗深さの計算と摩耗速度についてご報告できますので、是非ご提供ください。【油の汚染状況】計数汚染度がNAS級、重量汚染度が.mg/mlと清浄でした。【油の劣化状態】油の劣化状況を確認するために実施した粘度、水分、全酸価、IRの各データが良好であることから、この油は継続使用可能と判断します。
報告№109-09136 報告№113-00219 | 分析№109-001160 分析№112-000843 | 113-000843 | 臨時分析・濾過前の試料油を分析した結果、水分はppmと非常に良好の範囲にありました。一方、摩耗粒子の形態観察では局部的に高圧・高温となる場合に発生するフリクションポリマが比較的多く観察され、さらにフィルタ表面の異物観察では金属片、鉄錆、砂等が観察されました。今後、油中の異物がシリンダ摺動面に噛み込み摩耗がさらに進行することが懸念されるため、以下の内容を推奨します。更油今後、油中の異物がシリンダ摺動面に噛み込み摩耗が進行することが懸念されるため、更油を推奨します。はフェログラフィーおよびSOAP/D-SOAPの結果から総合的に判断した結果、正常な状態にあると考えられます。フェログラフィー【定量分析：Is値】Is値は異常摩耗の早期発見パラメータのつで、摩耗程度を定量化するために用います。今回のIs値はの乗と非常に良好の範囲にありました。フェログラフィー【定性分析：摩耗粒子および摩耗形態観察】分析結果から観察された代表的な粒子は、以下の通りでした。フリクションポリマ・局部的に高圧・高温となる場合に発生。Iカップリング発光分光分析【SOAP／D-SOAP】検出された金属元素から発生箇所を推定すると、以下の通りでした。鉄、鉛・シリンダ内壁等カルシウム、ナトリウム・外部混入異物水分は、ppmと非常に良好の範囲にありました。
報告№108-0411 報告№110-00174 | 分析№108-02744 分析№110-000694 | 110-000694 | ・摩耗状態摩耗状態は、潤滑油中に含まれる金属成分とその濃度を調査し、調査の結果から評価します。金属元素と濃度の分析は、試料油を以上の高温で発光させ、その光を分光器で分光し、分光によって得られた光の強度と金属固有の波長とから元素を特定するIカップリング発光分光分析法を用います。今回の試料はギヤ油でしたが、検出された金属は、SOAPの結果表に示すように、鉄、鉛、銅、ニッケル、錫、リン、亜鉛、カルシウム、アルミニウム、ケイ素、ナトリウム、ホウ素でした。これら検出された金属元素から発生箇所を推定すると、鉄、鉛、銅、ニッケル、錫、亜鉛・ギヤ部品リン・オイル添加剤カルシウム、アルミニウム、ケイ素、ナトリウム、ホウ素・外部混入異物であると思われます。このうち、機械部品が摩耗したと思われる元素はのグループです。検出された金属の粒子は、潤滑状態が正常な場合に発生するマイルド摩耗粒子、異物の噛み込みなどで発生する切削粒子、金属潤滑部が局部的に油膜切れを起して発生する鉄系および銅系のシビア粒子、外部から混入したと思われる砂等であったことから、潤滑部では異物による切削摩耗と油膜破断による凝着摩耗が混在していることが分かりました。この摩耗状態は、異常摩耗の早期発見パラメータであるフェログラフィーのIs値であらわされますが、Is値が年前に実施した分析結果のの乗から今回の乗に桁上昇しており、潤滑部は厳しい潤滑状態に推移しつつあると推定されます。また、摩耗粒子の中にはμmサイズのシビア粒子や切削粒子も確認されることから、今後急激に摩耗が進行することが懸念されますので、短周期でのトライボ診断による状態監視が必要と考えます。切削摩耗がギヤ歯面で発生した場合も注意が必要ですが、減速機では転がり軸受が使用されていることが多く、この転がり軸受でも切削摩耗が発生することが想定されます。転がり軸受で切削摩耗が発生した場合、切削摩耗により生じた軌道面の損傷が起点となって、転がり軸受の寿命となるフレーキングに進展し寿命が分の程度に低下することも知られています。・汚染度計数汚染度はNAS級以上と当社推奨の管理限界値を超えていました。フィルタ表面の異物観察で金属片、鉄錆、砂等が観察されたことから、汚染度が高い要因は、摩耗と外部混入異物の影響と思われます。・前回同様に粘度、水分、全酸価、IRの各データは良好でした。ギヤおよび軸受、潤滑油は継続使用可能な状態にあるものの、以下の対策が必要です。今後、摩耗の急激な進行を監視するため、短周期で分析を実施し、摩耗の進行状況を確認することを推奨します。定期的に傾向を監視する場合の分析周期を理論的に計算したところ、摩耗の進行確認には今回の採油から分以上の運転時間が経過すればよいことが分かりましたので、この時間を目安に次回の分析時期を検討して下さい。を示す粘度、全酸価、IRのデータは新油データを基準として評価しています。今回は当社に新油データがなかったためカタログ値で判断しましたが、今後は現在充填用に使用している新油を分析し、そのデータを基準に管理されることを推奨します。尚、トライボ診断では、バックラッシの増加量を分析結果から計算できますので、構造が確認できる図面、歯形、歯幅をお知らせ下さい。計算結果をご報告いたします。油の劣化状況をより精密に判定するには新油との比較が必要です。今後、油劣化の予測を行う場合、新油データが必要ですので、現在使用している貴排水機場保有の新油をご提供下さい。粘度粘度は.mm/sと新油カタログ値.mm/sに比較して、粘度変化率は-.％で、当社推奨の管理限界値である±％以内にあり、良好と判断します。尚、粘度は現在使用している貴排水機場保有の新油分析結果を基準に管理する方法が望ましく、次回分析までに新油をご提供下さい。水分はppmと当社推奨の管理限界値の以下であり、良好と判断します。全酸価全酸価は.mgKOH/gと新油カタログ値.mgKOH/g以内にあり、良好と判断します。全酸価は現在使用している貴排水機場保有の新油分析結果を基準に管理する方法が望ましく、次回分析までに新油をご提供下さい。尚、IRの結果で油劣化の兆候を示すカルボン酸の吸収が確認されていないことから、この全酸価の値は良好の範囲にあると思われます。IRIRの結果、油劣化の兆候を示すカルボン酸の吸収が確認されていないことから、良好と判断します。尚、IRも全酸価と同様に、現在使用している貴排水機場保有の新油分析結果を基準に管理する方法が望ましく、次回分析まで新油をご提供下さい。計数汚染度は当社推奨の管理限界値を超えていました。計数汚染度計数汚染度はNAS級以上と当社推奨の管理限界値NAS級を超えていました。重量汚染度は.mg/mlでした。機器の潤滑状態摩耗粒子診断の結果、異物の噛み込みなどで発生する切削粒子、金属潤滑部が局部的に油膜切れを起して発生する鉄系および銅系のシビア粒子、外部から混入したと思われる砂等が比較的多く観察されました。SOAPによる油中金属濃度SOAPによる油中金属濃度の結果、ニッケル、油の添加剤成分であるリン、外部から混入したと思われる亜鉛、ケイ素、ホウ素が検出されました。SOAPによる油中金属濃度SOAPによる油中金属濃度の結果、鉄、鉛、銅、錫、亜鉛、油の添加剤成分であるリン、外部から混入したと思われるカルシウム、アルミニウム、ナトリウムが検出されました。摩耗粒子診断異常摩耗の早期発見パラメータであるIs値がの乗とやや高く、異物の噛み込みなどで発生する切削粒子、金属潤滑部が局部的に油膜切れを起して発生する鉄系および銅系のシビア粒子、外部から混入したと思われる砂等が比較的多く観察されました。
報告№106-0219 報告№106-0219 | 分析№106-01232 分析№106-01232 | 106-01232 | 分析の結果、全てのデータが良好であることから、本試料油は継続使用可能であり、軸受の潤滑状態も正常と判断します。この油は継続使用可能と判断します。粘度は良好と判断します。粘度はmm/sと管理限界値以内にあり、良好と判断します。水分は良好と判断します。水分はppmと管理限界値の以下にあり、良好と判断します。全酸価は良好と判断します。全酸価は.mgKOH/gと新油データの以内にあり、良好と判断します。IRは良好と判断します。IRの結果、油劣化の兆候を示すカルボン酸の吸収が確認されていないことから、継続使用可能な状態にあると考えられます。計数汚染度、重量汚染度、共に良好と判断します。計数汚染度は良好と判断します。計数汚染度はNAS級と当社推奨の管理限界値のNAS級以内にあり良好と判断します。重量汚染度は良好と判断します。重量汚染度は.mg/mlと当社推奨の管理限界値のmg/ml以内にあり良好と判断します。機器の潤滑状態フェログラフィーの結果、異常摩耗の早期発見パラメータであるIs値が.と良好の範囲にあり、潤滑状態は良好と判断します。SOAPは良好と判断します。SOAPの結果、摩耗により発生する鉄及び錫が検出されていないことから良好と判断します。尚、油の添加剤成分であるリンが検出されました。D－SOAPの結果、鉄が検出されました。D－SOAPの結果、摩耗により発生する鉄が検出されました。フェログラフィーの結果、継続使用可能な状態にあると判断します。フェログラフィーの結果、異常摩耗の早期発見パラメータであるIs値が.と良好の範囲にあることから、継続使用可能な状態にあると判断します。
報告№109-09136 報告№109-09290 | 分析№109-001160 分析№109-002089 | 109-002089 | 常設濾過機で捕捉されている異物の調査、汚染度、潤滑状態を確認する常設濾過機で捕捉されている異物捕捉された異物をSEM・XMAで詳細に観察した結果、鉄、ケイ素、炭素を含む粒子が比較的多く観察されました。これらの異物は以下のつであると考えられます。サーボシリンダ内壁やポンプ内部で発生した摩耗粒子外部から混入したと思われる砂カーボン粒子、汚染度、潤滑状態・粘度、水分、全酸価、IRの各データは全て良好でした。・汚染度計数汚染度はNAS級以上、重量汚染度はmg/mlと共に汚染されていました。フィルタ表面の異物観察で鉄錆、黒錆等が観察されました。・潤滑状態異常摩耗の早期発見パラメータであるフェログラフィーのIs値がの乗と高く、観察された摩耗粒子は、金属接触が厳しい場合に発生する～μmシビア粒子が観察されたことから、シリンダ内壁やポンプ内部では、局部的に厳しい金属接触が発生していることが分かりました。
報告№109-09136 報告№112-00588 | 分析№109-001160 分析№112-002433 | 112-002433_date130311 | 、汚染状態、摩耗状態ポンプ減速機と潤滑油は、継続使用可能な状態であるため、分解点検の必要はないと判断します。但し、観察された油中粒子には、異物の切削作用の影響で発生する切削摩耗や、繰返し応力による疲労摩耗で発生した摩耗粒子が観られたことから、今後の摩耗進行を傾向監視するため、以下の対策を推奨します。余寿命予測フェログラフィーのIs値は、前回に比較しての乗から乗に桁低下し、安定した潤滑状態になっていることがわかります。このような安定した潤滑状態では、異常な方向に向かう上昇角を示さないことからIs値による余寿命予測はできませんが、前回と今回の摩耗形態や摩耗サイズの粒度分布、金属摩耗量、油中汚染物の影響や潤滑性状の確認や比較等の過程を経た結果から総合的に判断すると、少なくとも年程度の間は継続して使用が可能な状態にあると判断します。異種油の混入および油名の確認分析データから新油と一致しないデータが確認されたことから、異種油の混入または油名が違っている可能性があります。油は設備の条件にあった適正な性能のものを使用することが重要であるため、異種油の混入の有無、油名を再確認することを推奨します。定期的なトライボ診断トライボ診断は、潤滑油を分析し、潤滑油の性状を調査して継続使用が可能か、更油すべきかの評価を行うことはもとより、ギヤや転がり軸受、すべり軸受などの潤滑状態も評価する設備診断技術ですが、農業用の設備では稼働率にもよるものの年に回程度の診断により、そのデータの変化から異常の兆候を早期に発見することや、分解点検の必要性を判断することが可能となります。今回の分析データでは、潤滑油中に摩耗速度の早い摩耗形態の切削摩耗および疲労摩耗が確認されたことから、今後も定期的な分析診断により設備状態を把握することを推奨します。バックラッシによる評価トライボ診断では、バックラッシの増加量を分析結果から計算できますので、構造が確認できる図面、ギヤの形式、歯形、モジュール、歯数、歯幅、油入替後の稼働時間ならびに分解点検後の稼働時間をお知らせ下さい。計算結果をご報告いたします。はフェログラフィーおよびSOAP-Tの結果から総合的に判断した結果、傾向管理が必要な状態にあると考えられます。フェログラフィー【定量分析：Is値】Is値は異常摩耗の早期発見パラメータのつで、摩耗粒子を定量化するために用います。Is値は前回に比較しての乗から乗に低下し、低い値でした。これは、潤滑状態が異常に向かう上昇角を示さないことから、安定した潤滑状態になっていると判断します。また、乗から乗に低下した理由については、採油時の試料収集による影響によるものであることが、計数汚染度の粒子サイズのレンジデータからも確認することができました。フェログラフィー【定性分析：摩耗粒子および摩耗形態観察】分析結果から比較的多く観察された粒子は、以下の通りでした。正常な摩耗粒子・潤滑状態が正常なマイルド摩耗により発生。切削粒子・異物や金属表面の微小突起による切削摩耗により発生。疲労摩耗粒子・繰返し応力を受けて発生。観察された摩耗粒子の中でも切削粒子は、注意が必要です。減速機で切削摩耗が発生した場合、減速機内部で使用されている転がり軸受が切削摩耗により生じた軌道面の損傷が起点となって、寿命が分の程度に低下することがあることから、切削摩耗には十分注意する必要があります。切削摩耗の発生原因となる混入異物が残留している場合、この異物により切削摩耗が継続して発生する可能性があります。Iカップリング発光分光分析【SOAP-T】検出された金属元素から発生箇所を推定すると、以下の通りでした。鉄、錫・ギヤ、軸受等リン・添加剤亜鉛、カルシウム、ナトリウム・外部混入異物SOAP-Tの結果、亜鉛、カルシウムが比較的高い値でした。亜鉛、カルシウムは、添加剤として添加されている油種がありますが、使用油であるスーパーマルパスDXには、リンのみ添加されていることから、異種油が混入したか、或いは、油名が違う可能性が考えられます。計数汚染度は、昨年のデータNAS級からNAS級に減少し、管理限界値のNAS級以下であり良好でした。重量汚染度は、昨年データのmg/mlと比較して、.mg/mlに減少していました。潤滑油は、摩耗状態がやや厳しい状態であるものの、潤滑状態にすぐに悪影響を与える領域に達していませんので、今後の運転時間や運転状況が、特に変化のない運転であれば、少なくても年間は継続使用可能な状態にあると判断します。は良好と判断します。粘度粘度は、mm/sと新油値.mm/sに比較して、粘度変化率は-％で、管理限界値である±％以内にあり、良好と判断します。水分は、ppmと管理限界値の以下にあり、良好と判断します。酸価は、.mgKOH/gと新油値.mgKOH/g以下にあり、比較して高いものの、IRの結果で油劣化の兆候を示すカルボン酸の吸収が確認されていないことから、良好と判断します。IRIRチャートの結果、新油と使用油のスペクトルパターンで、指紋領域等に一致していない箇所はありますが、粘度、酸価、のデータと、油劣化の兆候を示すカルボン酸の吸収が確認されていないことから、良好と判断します。
報告№108-0270 報告№108-0270 | 分析№108-01938・1939 分析№108-01938・1939 | 108-01938_1939 | 目的トライボ診断を実施し、、汚染度、軸受の潤滑状態を確認する。油清浄装置入口・出口の汚染度から濾過効率を確認する。を示す粘度、水分、全酸価、IRの各データは当社推奨の管理限界値内にあることから、継続使用可能と判断します。油清浄装置の濾過効率による摩耗評価に関する考察油清浄装置の濾過効率を確認するため、油清浄装置の入口側と出口側の配管より採油を実施し、計数汚染度を実施しました。その結果を下表に示します。EMBEDExcel.Sheet.表に示す通り、油清浄装置入口に比較して出口の粒子数が若干大きな値を示しており、濾過効率を求めることができませんでした。油清浄装置の入口と出口の粒子数を比較し、濾過後の出口側の粒子数が多くなる現象が見られた場合、その原因として、油清浄装置の濾過材の交換時期を迎えた採油配管の排油が十分ではなく、配管内に滞留していた錆などの汚染粒子が混入した状態で採油した採油試料が入れ替わった事などが考えられます。軸受の潤滑状態本機器は、油清浄装置が設置されており、油中粒子数は常に除去されています。今回の分析では上述したとおり、入口側と出口側の汚染度データが逆転していたため油清浄装置の濾過効率を求められず、定量的な評価はできませんでした。そこで、今回は油中の摩耗粒子の形態から摩耗状況を確認しました。油清浄装置入口の油中の摩耗粒子を詳細に観察した結果、外部から混入した異物が比較的多く、観察された摩耗粒子が僅かであったことから、潤滑状態は正常な状態にあると判断します。
報告№109-09136 報告№111-00295 | 分析№109-001160 分析№111-001395 | 111-001395 | 潤滑油は継続使用可能な状態にあると判断します。粘度、全酸価、IR、RBOTの各データは良好でした。油の余寿命は、使用油の使用期間または使用時間が不明であったため、ご依頼の油の余寿命に関する検討は行えませんでした。ただし、分析の結果で新油値がminであったことから、使用期間を仮にヶ月間と仮定すれば余寿命は十二分にあると言えます。可能であれば、使用期間、あるいは使用時間の情報をご提供下さい。水分は良好でした。
報告№107-0366 報告№111-00087 | 分析№107-01900 分析№111-000458 | 111-000458 | 濾過前の試料油を分析した結果、粘度がmm/sと新油のmm/sに比較して、粘度変化率は+％で、やや不良領域にありました。粘度は、これまで使用していたISOVGにISOVGであるFBKタービンを補充して使用しているため新油データに比較して高い値を示していますが、前回に比較して変化がないことから、本試料油は継続使用可能と判断します。
報告№109-09136 報告№110-00339 | 分析№109-001160 分析№110-001510 | 110-001510 | は、摩耗粒子の形状、材質、サイズを判断パラメータに摩耗の発生箇所や原因、厳しさなどをフェログラフィー法およびIカップリング発光分光分析法による油中金属濃度で評価します。特に、フェログラフィー法により摩耗粒子をサイズ毎に配列・数値化して求めるIs値は、異常摩耗を早期発見するパラメータであり、また粒子の表面形状は摩耗の原因を知るパラメータにもなります。潤滑油中からはSOAPで錫、リン、ケイ素、D－SOAPでリン、亜鉛、カルシウム、ナトリウムが検出されました。これらの検出された金属元素から発生箇所を推定すると錫・軸受等亜鉛、カルシウム、ケイ素、ナトリウム・外部混入異物リン・油の添加剤成分であると思われます。分析結果から観察された粒子は、潤滑状態が正常な場合に発生する摩耗粒子異物の噛み込みなどで発生する切削粒子金属潤滑部が局部的に油膜切れを起して発生するシビア粒子でした。これらの摩耗粒子の組成をSEM・XMAで観察した結果、鉄、クロム、マンガンを含む粒子が観察されました。これらのことから、軸受潤滑部では正常なマイルド摩耗、異物による切削摩耗、やや厳しい摩耗形態の凝着摩耗が発生していることがわかりました。一方、軸受メタルの主成分である錫が検出されているものの、潤滑状態の異常を早期発見するパラメータとして摩耗粒子を定量化して評価するフェログラフィーのIs値は、潤滑状態が良好の範囲にあるのマイナス乗であることから、潤滑状態は正常な状態にあると思われます。潤滑油膜に混入した外部混入の異物や潤滑摺動部で発生した摩耗粒子は、摩耗を促進させ、或いは摩擦係数を上昇させるなど、潤滑状態に悪影響を与える因子であり、そのため油中異物の粒子数と重量は潤滑状態を評価するパラメータとして使用します。油の汚染物の中には、固形物の他に水分もあります。油中に混入した水分は、潤滑摺動部で腐食が発生したり、油の酸化劣化の加速触媒となるため、油中の水分は重要な管理パラメータです。計数汚染度、重量汚染度は良好でした。一方、油中の水分を計測した結果、水分はと新油と同等であり継続使用可能な状態にあることが確認されました。は、油の粘度、油中のスラッジの発生量を判断パラメータに、粘度、全酸価、IR、RBOTで評価します。分析の結果、油の粘性を示す粘度は、新油値のmm/sに比較して粘度変化率が+.％のmm/sとほぼ変化はなく、また油中のスラッジの発生量を示す全酸価は、新油値の.mgKOH/gに比較して大きな変化のない.mgKOH/gと劣化は確認されなかった。さらにはIRの結果でも油が劣化した場合に発生するカルボン酸の発生も確認されず、酸化防止剤の残存量を示すRBOTは、限界値minに比較して、十分に残量があるminであった以上のことから、潤滑油の劣化は確認されませんでした。尚、別紙表および図から分かるように、RBOTの減少傾向から油の余寿命を求めた結果、本試料は直近の更油から起算して稼働時間が時間まで使用可能であることが分かります。結論軸受潤滑部では摩耗の発生は確認されているものの、摩耗の程度は軽微であり継続使用可能な状態にあると判断します。また、の各データが良好の範囲にあり、継続使用可能と判断します。尚、今後軸受メタルの摩耗が進行した場合、摩耗程度を評価する必要がありますので、次回分析時には、メタルサイズ、回転数、直近のメタル交換からの運転時間をお知らせください。
報告№107-4545 報告№111-00280 | 分析№107-02185 分析№111-001851 | 111-001851 | 潤滑油は継続使用可能な状態にあると判断します。前回同様に粘度、水分、全酸価の各データは良好でした。分析結果は良好と判断します。粘度粘度は.mm/sと新油値mm/sに比較して、粘度変化率は-.％で、当社推奨の管理限界値である±％以内にあり、良好と判断します。水分は.ppmと当社推奨の管理限界値の以下にあり、良好と判断します。全酸価全酸価は.mgKOH/gと新油値.mgKOH/g以下にあり、良好と判断します。
報告№104-0124 報告№105-0094 | 分析№104-00956 分析№105-00634 | 105-00634 | 本トライボ診断は、潤滑油を分析し、分析結果から機器の潤滑状態を評価することを目的としました。診断の結果、摩耗粒子形態観察で転がり軸受でマイクロフレーキングの発生が確認されました。今後、更に摩耗が進行することが懸念されるため、稼働時間が時間以上経過した時点で再度分析を必ず実施し、摩耗の進行状況を確認することを推奨します。これらのことは、以下のことから判断しました。異常摩耗の早期発見パラメータであるフェログラフィーのIs値がの乗と良好の範囲にあるものの、摩耗粒子形態観察の結果、マイクロフレーキングが観察されたこと
|  | 113-001497 | 主ポンプC側軸受は使用可能な状態であり、分解点検で軸受部品を交換する必要はないと判断します。定期的なトライボ診断実施今後の適切な分解点検時期を見出すためにも、定期的な分析による傾向監視により、軸受の潤滑と摩耗の進行状態を確認するよう推奨します。はフェログラフィーおよびSOAP-Tの結果から総合的に判断した結果、継続使用は可能ですが、今後の摩耗進行を確認するためにも傾向管理が有用と考えます。フェログラフィー【定性分析：摩耗粒子および摩耗形態観察】観察された代表的な摩耗粒子は、以下の通りでした。正常な摩耗粒子・潤滑状態が正常なマイルド摩耗により発生。Iカップリング発光分光分析【SOAP-T】検出された金属元素から発生箇所を推定すると、以下の通りでした。鉄、鉛、銅、クロム、ニッケル、錫・軸受等リン、亜鉛、カルシウム、バリウム、アルミニウム、ナトリウム、マグネシウム、モリブデン・添加剤、増ちょう剤、外部混入異物銅が比較的高い値であり、銅を使用した箇所の摩耗が懸念されます。転がり軸受の場合、保持器で銅を使用していることがあり、本軸受の保持器が銅である場合、今後、摩耗が進行することで転動体とのギャップが大きくなると共に振動が増大し、摩耗の進行につながることが懸念されます。
報告№103-6124 | 分析№103-02223 | 103-02223 | 精点Aを実施した結果、軸受摺動面で厳しい金属接触が発生していることが確認されました。直ちに異常ではないものの、ヶ月後に精点Bを実施し、摩耗の進行状況を確認されることを推奨します。これらのことは、異常摩耗の早期発見パラメータであるフェログラフィーのIs値が、の乗と高く、摩耗粒子形態観察で、金属表面の微小突起、異物の噛み込みにより発生する切削粒子、金属接触が厳しい場合に発生するシビア粒子が観察されたことD－SOAPで、鉄が、メタルの主成分である錫が検出されたこと以上のことから判断しました。尚、RBOTが前回に比較し、min上昇したのは、新油の補充等の影響が考えられます。今後は、今回のRBOT値によりデータ管理を行います。
報告№109-09136 報告№112-00561 | 分析№109-001160 分析№112-002308 | 112-002308_date130318 | 分析の結果、潤滑油の劣化はなく、汚染度は良好な範囲にあることから、継続使用可能な状態にあると判断します。軸受分析の結果、軸受は継続使用可能な状態にあると判断します。但し、将来的な摩耗進行の有無を確認するためにも傾向監視を継続することが有効です。定期的な分析今後懸念される凝着摩耗の進行を監視するため、定期的に分析を実施することを推奨します。診断結果は良好と判断します。粘度前回に比較して今回の粘度は、mm/sからmm/sに上昇していました。新油値mm/sに比較して、粘度変化率は+％で、当社推奨の管理限界値である±％以内であり、良好と判断します。水分前回に比較して今回の水分は、.ppmからppmに減少していました。当社推奨の管理限界値の以下であり、良好と判断します。酸価前回に比較して今回の酸価は、.mgKOH/gから.mgKOH/gに低下していました。新油値.mgKOH/g以下であり、良好と判断します。IRIRチャートの結果、新油と使用油のスペクトルパターンはほぼ一致し、また、油劣化の兆候を示すカルボン酸の吸収が確認されていないことから、良好と判断します。は良好と判断します。計数汚染度前回に比較して今回の計数汚染度は、NAS級からNAS級に減少していました。当社推奨の管理限界値NAS級以下であり、良好と判断します。重量汚染度前回に比較して今回の重量汚染度は、mg/mlと当社推奨の管理限界値mg/ml以下であり、良好と判断します。光学顕微鏡写真重量汚染度で濾過したフィルタ表面上の夾雑物を光学顕微鏡で観察した結果、金属片、鉄錆、砂等が観察されました。はフェログラフィーおよびSOAP-Tの結果から総合的に判断した結果、継続使用は可能ですが、機器の機能を保持するためにも傾向管理が有用と考えます。フェログラフィー【異常摩耗指数：Is値】Is値は異常摩耗の早期発見パラメータのつで、摩耗粒子を定量化するために用います。前回に比較して今回のIs値はの乗から乗に低下しているものの、高い値でした。フェログラフィー【定性分析：摩耗粒子および摩耗形態観察】分析結果から比較的多く観察された粒子は、以下の通りでした。正常な摩耗粒子・潤滑状態が正常なマイルド摩耗により発生。シビア粒子・潤滑状態がやや厳しい凝着摩耗により発生。金属潤滑部が局部的に油膜切れを起していると考えられます。黒錆・潤滑状態がやや厳しい凝着摩耗により発生。金属接触が厳しく、且つ、高い摩擦熱が発生していると考えられます。観察された摩耗粒子の中でもシビア粒子、黒錆は、注意が必要です。シビア粒子、黒錆は、凝着摩耗に分類されます。これらの摩耗粒子は、軌道面で凝着、破断を繰り返し、この過程で生じる移着粒子が成長して摩耗粒子となります。そのため、軌道面では局部的に油膜切れが発生していることを示しています。この状態が継続した場合、摩耗粒子のサイズは徐々に大型化していき、軸受の損傷に至る場合がありますので、傾向監視が必要です。Iカップリング発光分光分析【SOAP-T】検出された金属元素から発生箇所を推定すると、以下の通りでした。鉄、銅、錫・軸受等リン、亜鉛・添加剤カルシウム・外部混入異物
報告№109-09136 報告№113-00463 | 分析№109-001160 分析№113-001908 | 113-001908_date1400218 | 潤滑油および減速機は継続使用可能な状態にあると判断します。但し、将来的な摩耗進行の有無を確認するためにも傾向監視を継続することが有効です。また、SOAP-Tで新油と一致しないデータが確認されました。異種油の混入および油名の確認分析データから新油と一致しないデータが確認されたことから、異種油の混入または油名が違っている可能性があります。油は設備の条件にあった適正な性能のものを使用することが重要であるため、異種油の混入の有無、油名を再確認することを推奨します。定期的な分析今後懸念される摩耗の進行を監視するため、定期的に分析を実施することを推奨します。診断結果は良好と判断します。粘度前回に比較して今回の粘度は、.mm/sからmm/sに低下していました。新油値.mm/sに比較して、粘度変化率は-.％で、当社推奨の管理限界値である±％以内であり、良好と判断します。水分前回に比較して今回の水分は、.ppmからppmに減少し、当社推奨の管理限界値の以下であり、良好と判断します。酸価・IR潤滑油の酸化劣化は、酸価およびIRの結果から総合的に判断します。前回に比較して今回の酸価は、.mgKOH/gから変化はなく、当社推奨の管理限界値の.mgKOH/g以下であり、IRの結果で酸化劣化の兆候を示すカルボン酸の吸収が確認されていないことから、良好と判断します。は良好と判断します。計数汚染度前回に比較して今回の計数汚染度は、NAS級からNAS級にランク低下し、当社推奨の管理限界値NAS級以下であり、良好と判断します。重量汚染度前回に比較して今回の重量汚染度は、.mg/mlからmg/mlに増加しているものの、当社推奨の管理限界値mg/ml以下であり、良好と判断します。光学顕微鏡写真重量汚染度で濾過したフィルタ表面上の夾雑物を光学顕微鏡で観察した結果、金属片、鉄錆、砂等が観察されました。総合的に判断した結果、は許容範囲内にあり、機器は継続使用可能と判定しますが、摺動部の摩耗が認められたため、定期的に潤滑油分析を実施し、摩耗推移を監視することが有用と考えます。フェログラフィー【異常摩耗指数：Is値】Is値は異常摩耗の早期発見パラメータのつで、摩耗程度を定量化するために用います。今回のIs値はの乗と、低い値でした。但し、前回に比較してIs値の上昇が確認されたことから、Is値の上昇傾向および限界値到達予測を表に示しました。Is値が限界値に達するのは年月と推定されました。フェログラフィー【定性分析：摩耗粒子の形態観察】観察された代表的な粒子は、以下の通りでした。正常な摩耗粒子・潤滑状態が正常なマイルド摩耗により発生。シビア粒子・潤滑状態がやや厳しい凝着摩耗により発生。金属潤滑部が局部的に油膜切れを起していると考えられます。観察された摩耗粒子の中でもシビア粒子は、摩擦面が将来的に異常摩耗へ進展する可能性を示唆しているため、傾向監視が必要と思われます。詳細は、別紙傾向監視が必要な摩耗粒子をご覧ください。Iカップリング発光分光分析【SOAP-T】検出された金属元素と、想定される発生箇所は、以下の通りです。鉄、銅、錫・ギヤ、軸受等リン、亜鉛、カルシウム、ナトリウム・外部混入異物SOAP-Tの結果、前回同様にリン、亜鉛が高い値で検出されました。リンと亜鉛は、添加剤成分として添加されていることがありますが、使用油である新日石タービンは、無添加油であることから、添加剤は含まれていません。このことから、添加剤の投与、異種油の混入、油名の誤り等が考えられます。
報告№107-4545 報告№110-00397 | 分析№107-02185 分析№110-001784 | 110-001784 | 潤滑油は継続続使用可能な状態にあると判断します。分析結果は良好と判断します。粘度粘度は.mm/sと新油値mm/sに比較して、粘度変化率は-.％で、当社推奨の管理限界値である±％以内にあり、良好と判断します。水分は.ppmと当社推奨の管理限界値の以下にあり、良好と判断します。全酸価全酸価は.mgKOH/gと新油値.mgKOH/g以内にあり、良好と判断します。
報告№109-09061 報告№109-09061 | 分析№109-000646 分析№109-000646 | 109-000646 | 、汚染度、軸受の潤滑状態を確認する。本試料油は、採油量が少なかったため計数汚染度は参考値としてお考え下さい。汚染度および軸受の潤滑状態分析の結果、異常摩耗の早期発見パラメータであるフェログラフィーのIs値がの乗とやや高く、潤滑状態がやや厳しい状態にあることが分かりました。摩耗粒子の形態観察で観察された粒子は、異物の噛み込みにより発生する切削粒子、金属接触が厳しい場合に発生するシビア粒子、外部から混入したと思われる鉄錆、砂等が観察されたことから、潤滑状態がやや厳しいのは切削摩耗と凝着摩耗の混合状態があるためと推定されました。観察された摩耗粒子の中でも切削摩耗は、異物が混入していない状態に比較して、摩耗進行速度が速いことから、今後の管理には注意が必要です。転がり軸受で切削摩耗が発生した場合、切削摩耗により生じた軌道面の損傷が起点となって転がり軸受の寿命となるフレーキングに進展し、寿命が分の程度に低下することも知られています。今回の採油でほぼ全量更油されており切削摩耗を引き起こしている異物は取り除かれている場合もありますが、念のため、再度分析を実施し摩耗の進行状況を確認することを推奨します。ミリポアフィルタの表面観察で、金属片、鉄錆、砂等が多く観察されていることと、SOAPでケイ素、D－SOAPで鉄が検出されたことから、汚染度が高い要因は、摩耗粒子と外部混入異物の影響と考えられます。再分析の時期を理論的に求めたところ、最短で約時間となります。この時間は、油中汚染物が均一になるために必要とする時間であり、この時間を経過すれば、油が入れ替わっていても再分析の結果から状態の傾向を確認することが可能となります。そのため、試運転などで数時間の運転が可能であれば、より的確に状況が確認できますので再分析を推奨します。を示す粘度、水分、全酸価、IR、RBOTの各データは良好の範囲にあることから、この油は継続使用可能と判断します。
報告№107-6019 報告№107-0199 | 分析№107-01038 分析№107-01118 | 107-01118 | 本トライボ診断は、前回からの摩耗進行状況、汚染状況を確認する。【軸受の潤滑状態】トライボ診断の結果、転がり軸受軌道面の微小領域に疲労摩耗が僅かに発生しているものの、異常摩耗の早期発見パラメータであるフェログラフィーのIs値に変化はなく、SOAP／D－SOAPの鉄濃度は減少傾向にあることから、摩耗の安定が確認されました。又、転がり軸受の寿命の指標となるフレーキングの発生が確認されていないことから、現在のところ、ベアリングは継続使用可能な状態にあると判断します。但し、前回同様に摩耗粒子形態観察の結果で、ベアリング転動面や外輪とベアリングケース間でフレッティングが発生していることが確認されており、今後、フレッティングの影響で転がり軸受の寿命の指標となるフレーキングへの進展が懸念されるため、ヶ月後にトライボ診断を実施し、摩耗の進行状況を確認することを推奨します。【油の汚染状況】計数汚染度がナトリウム級と当社推奨の管理限界値に到達し、重量汚染度がmg/mlと高い値でした。
報告№109-09136 報告№114-00079 | 分析№109-001160 分析№114-000239 | 114-000239 | 潤滑油は、劣化は確認されなかったものの、重量汚染度が./mlと高い値でした。汚染度が高いのは、機器停止中に油中粒子が沈降することで高濃度となるドレン部分から採油している影響や、潤滑油に添加されている固体潤滑剤であるモリブデンの影響と考えられます。一方、油中金属濃度分析の結果では、固体粒子成分の鉄が.ppm検出されたことから、この鉄分が潤滑部に噛み込むことにより、摩耗を促進させる可能性があります。念のため、傾向監視が必要と思われます。軸受は継続使用可能な状態にあると判断します。但し、今後の摩耗推移を確認するためにも傾向監視を継続することが有効です。定期的な分析今後の疲労摩耗の推移を監視するため、定期的に分析を実施することを推奨します。最適な採油方法本試料油は、機器停止中にドレンから採油されているため、別紙油中粒子の沈降の影響に示すように、油中粒子が油槽底部に沈降し、分析データが高濃度に出ている可能性があります。正確なデータによる診断を行うためにも、今後の採油は、停止直後に実施されることを推奨します。異常摩耗の早期発見のパラメータであるIs値はレベルとやや高い値でした。また、潤滑部の摩耗が認められたため、定期的に潤滑油分析を実施し、摩耗推移を監視することが有用と考えます。フェログラフィーで観察された代表的な粒子は、以下の通りです。正常な摩耗粒子・潤滑状態が正常なマイルド摩耗により発生。疲労摩耗粒子・繰返し応力による金属疲労で発生。大型化するとフレーキングの発生が懸念されます。計数汚染度はNAS級と当社推奨の管理限界値以下にあり、良好であるものの、重量汚染度が.mg/mlと高い値でした。D-SOAPで油の添加剤成分であるリン、モリブデンが検出され、フィルタ表面残渣に金属片、粘ちょう物、砂等が観察されたことから、汚染度が高い要因は、摩耗とスラッジ、そして外部混入異物の影響と思われます。粘度、水分、酸価、IRの各データは良好です。
報告№104-8044 報告№104-8057 | 分析№104-02040 分析№104-02581 | 104-02581 | 設備の保全適正化、コスト削減を図るため状態基準保全の導入を進めている中で、本機器はCBMによる分解点検周期の延長を行うこととしている。そこで、現在実施している振動診断法に加えて精度の高いCBMを目指しトライボ診断を実施することとした。トライボ診断の結果、軸受軌道面、転動面、保持器摺動面には異物の噛み込みにより発生した損傷や油膜切れにより発生した損傷の発生があるものの、軸受寿命の指標とされるフレーキングの発生は確認されず、現在のところは継続使用可能な状態にあると判断します。但し、損傷が起点となってフレーキングに進展するため、清浄な油を充填するとともに油槽内を念入りに清掃し、損傷発生の抑制に心がける必要があります。これらのことは、異常摩耗の早期発見パラメータであるフェログラフィーのIs値がの乗とやや高く、摩耗粒子の形態観察の結果、異物の噛み込みにより発生した切削粒子や摩擦熱が高い場合に発生する黒錆が多くみられたことD－SOAPの結果、摩耗により発生した鉄が検出されたこと以上のことから判断しました。今回採油が軸受油槽のドレンバルブから機器停止中に採油を実施しているため、油槽底部や配管内に残留していた汚染物が採取された可能性があります。油交換を実施する際には油槽内部の清掃を念入りに実施されることを推奨します。尚、を示す粘度、水分、全酸価、IRの各データが良好であることから、この油は継続使用可能と判断します。
報告№106-6008 報告№106-6034 | 分析№106-00119 分析№106-00762 | 106-00762 | 精点Aを実施した結果、軸受摺動面局部的な領域では油膜切れによる摩耗が発生していることが確認されましたが、油膜切れの影響は局部的、限定的であるため本軸受は継続使用可能な範囲であると考えられました。D－SOAPの錫濃度が、前回のに比較して今回はに増加していますが、増加速度は.ppm/年と比較的遅く、継続使用可能な状態にあると考えられました。今後は、増加速度の変化を勘案しながら分析周期を決定する必要がありますので、分析周期検討のため、次回分析を年後に実施することを推奨します。これらのことは、異常摩耗の早期発見パラメータであるフェログラフィーのIs値が.と良好の範囲にあるものの、摩耗粒子形態観察の結果、金属接触が厳しい場合に発生するシビア粒子、外部から混入した砂が観察されたことD－SOAPの結果、前回に比較して軸受メタルの主成分である錫が年半でからに上昇したこと以上のことから判断しました。
報告№109-09136 報告№112-00561 | 分析№109-001160 分析№112-002323 | 112-002323_date130318 | 分析の結果、潤滑油の劣化はないことから、継続使用可能な状態にあると判断します。但し、油中の汚染度がやや高いことから、以下の対策を推奨します。軸受分析の結果、軸受は継続使用可能な状態にあると判断します。但し、将来的な摩耗進行の有無を確認するためにも傾向監視を継続することが有効です。定期的な分析今後懸念される切削摩耗や凝着摩耗の進行を監視するため、定期的に分析を実施することを推奨します。診断結果は良好と判断します。粘度前回に比較して今回の粘度は、mm/sからmm/sに上昇していました。新油値mm/sに比較して、粘度変化率は+.％で、当社推奨の管理限界値である±％以内であり、良好と判断します。水分前回に比較して今回の水分は、ppmから.ppmに減少していました。当社推奨の管理限界値の以下であり、良好と判断します。酸価前回に比較して今回の酸価は、から.mgKOH/gに上昇していました。新油値.mgKOH/g以下であり、良好と判断します。IRIRチャートの結果、新油と使用油のスペクトルパターンはほぼ一致し、また、油劣化の兆候を示すカルボン酸の吸収が確認されていないことから、良好と判断します。計数汚染度は当社推奨の管理限界値以下であるものの、やや高い値でした。計数汚染度前回に比較して今回の計数汚染度は、NAS級からNAS級に増加していました。当社推奨の管理限界値NAS級以下であるものの、やや高い値でした。重量汚染度前回に比較して今回の重量汚染度は、.mg/mlから.mg/mlに減少していました。当社推奨の管理限界値mg/ml以下であり、良好と判断します。光学顕微鏡写真重量汚染度で濾過したフィルタ表面上の夾雑物を光学顕微鏡で観察した結果、金属片、鉄錆、砂等が観察されました。はフェログラフィーおよびSOAP-Tの結果から総合的に判断した結果、継続使用は可能ですが、機器の機能を保持するためにも傾向管理が有用と考えます。フェログラフィー【異常摩耗指数：Is値】Is値は異常摩耗の早期発見パラメータのつで、摩耗粒子を定量化するために用います。前回に比較して今回のIs値はの乗から乗に低下しているもの、やや高い値でした。フェログラフィー【定性分析：摩耗粒子および摩耗形態観察】分析結果から比較的多く観察された粒子は、以下の通りでした。切削粒子・異物や金属表面の微小突起による切削摩耗により発生。シビア粒子・潤滑状態がやや厳しい凝着摩耗により発生。金属潤滑部が局部的に油膜切れを起していると考えられます。観察された摩耗粒子の中でも切削粒子、シビア粒子は、注意が必要です。摩耗形態の中でも切削摩耗は摩耗進行速度が速く、転がり軸受でこの摩耗形態が発生した場合には寿命が分の程度に低下することも知られており、切削摩耗により生じた軌道面の損傷が起点となって、転がり軸受の寿命となるフレーキングに進展することから、傾向監視が必要です。シビア粒子は、凝着摩耗に分類されます。これらの摩耗粒子は、軌道面で凝着、破断を繰り返し、この過程で生じる移着粒子が成長して摩耗粒子となります。そのため、軌道面では局部的に油膜切れが発生していることを示しています。この状態が継続した場合、摩耗粒子のサイズは徐々に大型化していき、軸受の損傷に至る場合がありますので、傾向監視が必要です。Iカップリング発光分光分析【SOAP-T】検出された金属元素から発生箇所を推定すると、以下の通りでした。鉄、銅・軸受等リン、亜鉛・添加剤カルシウム、ナトリウム・外部混入異物
報告№109-09136 報告№110-00473 | 分析№109-001160 分析№110-002126 | 110-002126 | 、汚染度、潤滑状態は良好でした。潤滑油および軸受は継続使用可能な状態にあると判断します。
報告№108-5033 報告№108-5033 | 分析№108-01111 分析№108-01111 | 108-01111 | トライボ診断の結果、泡立ち試験を除く項目は良好でした。泡立ち試験の結果は、-と新油値の-に比較して高い値でした。消泡性能が低下していることが確認されたことから、今後の使用時間によっては、油の酸化劣化が進行したり、ギヤ歯面およびベアリング軌道面で油膜切れが発生したりする場合があるため、消泡剤の添加による消泡性能の改善が必要になると思われます。一方、摩耗粒子の形態観察の結果、ギヤ歯面の疲労摩耗で発生したと推定されるμmサイズの摩耗粒子が観察されました。ギヤボックスの油系統にはインラインフィルタとオフラインフィルタがあり、μmサイズ以上の粒子の大部分は捕捉されていると考えられます。それにもかかわらず、μmのやや大型の摩耗粒子が確認されており、ギヤ歯面ではやや厳しい潤滑状態が発生している可能性があると思われました。油中摩耗粒子は、インラインフィルタやオフラインフィルタに捕捉され、異常な摩耗状態が発生したとしても正常な潤滑状態にあると誤認してしまう可能性が考えられます。これを避けるため、今後の診断に当たっては、これまでの採油箇所に加え、インラインフィルタやオフラインフィルタの捕捉物も分析し、その結果から潤滑状態を評価することを推奨します。尚、フィルタ捕捉物の分析を実施する際には、フィルタ流量、フィルタ使用時間などの追加情報が必要です。是非ご提供下さい。泡立ち試験の結果、消泡性能が低下していることが確認されました。粘度は良好。粘度は.mm/sと新油値mm/sに比較して、粘度変化率は-％で、当社推奨の管理限界値である±％以内にあり、良好と判断する。粘度はmm/sでした。粘度はmm/sでした。粘度指数はでした。粘度指数はでした。泡立ち試験は-でした。泡立ち試験は-と新油に比較して高い値でした。消泡性能が低下していることが確認されました。水分は良好。水分はppmと当社推奨の管理限界値の以下であり、良好と判断します。全酸価は良好。全酸価は.mgKOH/gと新油値.mgKOH/g以内であり、良好と判断します。機器の潤滑状態摩耗粒子の形態観察の結果、ギヤ歯面の疲労摩耗で発生したと推定されるμmサイズの摩耗粒子が観察されました。μmサイズの疲労摩耗粒子が観察されました。異常摩耗の早期発見パラメータである潤滑状態指数がの乗と正常な範囲にあるものの、摩耗粒子の形態観察の結果、ギヤ歯面の疲労摩耗で発生したと推定されるμmサイズの摩耗粒子が観察されました。
報告№109-09250 報告№109-09250 | 分析№109-001874 分析№109-001874 | 109-001874 | 結論汚染度はやや高いものの、特性低下に係るパラメータは全て良好の範囲にあることから、潤滑油は継続使用可能と判断します。減速機は、摩耗は発生しているものの、比較的摩耗の進行速度が遅いマイルド摩耗が支配的ですので、継続使用可能と判断します。今後は定期的に分析を実施し、油劣化および摩耗の進行状況を確認することを推奨します。尚、可能であれば濾過または更油により汚染度を改善することを推奨します。特性低下特性低下に係るパラメータの分析結果は良好と判断します。粘度粘度は.mm/sと新油値.mm/sに対する粘度変化率は+.％で、当社推奨の管理限界値である±％以内にあり、良好と判断します。全酸価添加タービン油については、当社では管理限界値を設定しておらず、新油分析値との比較及び他の分析項目の結果より全酸価の状態判断を行います。その結果、全酸価は.mgKOH/gと新油値mgKOH/g以内にあることから、良好と判断します。酸化安定度酸化安定度はminであり、当社推奨の管理限界値のmin以上であることから、良好と判断します。有機物・有機化合物有機物・有機化合物は、IRチャートによる新油分析値との比較の結果、cm-付近に劣化の兆候を示すカルボン酸の吸収が確認されていないことから、良好と判断します。色相はLであり、新油値のLに比較して大きな変化がないことから、良好と判断します。汚染に係るパラメータの分析結果は、汚染粒子数は当社推奨の管理限界値を超えていました。水分はppmであり、当社推奨の管理限界値の以下であることから、良好と判断します。汚染粒子数はNAS級以上であり、当社推奨の管理限界値のNAS級を超えていました。汚染度物重量はmg/mlでした。摩耗フェログラフィーによる摩耗粒子の観察の結果、μm以下の鉄系摩耗粒子、金属接触が厳しい場合に発生するシビア粒子、疲労摩耗粒子、局部的に高圧・高温となる場合に発生するフリクションポリマ、外部から混入したと思われる鉄錆、樹脂等が観察されました。異常摩耗の早期発見パラメータであるフェログラフィーのIs値がの乗と良好の範囲にあるものの、摩耗粒子の形態観察の結果、μm以下の鉄系摩耗粒子、異物の噛み込みなどで発生する切削粒子、疲労摩耗粒子、局部的に高圧・高温となる場合に発生するフリクションポリマ、外部から混入したと思われる鉄錆、樹脂等が観察されました。金属濃度SOAP法により金属濃度を測定した結果、潤滑箇所で発生する金属接触によって検出される鉄がppm、鉛がppm、油の添加剤成分であるリンがppm、外部から混入したと思われるアルミニウムがppm、ケイ素がppm検出されました。金属濃度酸溶解法により金属濃度を測定した結果、潤滑箇所で発生する金属接触によって検出される鉄がppm、鉛がppm、銅が、油の添加剤成分であるリンが、外部から混入したと思われる亜鉛が、カルシウムがppm、バリウムが、アルミニウムが、ナトリウムが検出されました。
報告№109-09136 報告№112-00713 | 分析№109-001160 分析№112-003288・3289・3290 | 112-003288_3289_3290 | 採油のタイミングによる汚染度の比較表aに示す通り、抜き取り開始直後と抜き取り完了前の計数汚染度のデータを比較した結果、等級は同じであるものの、抜き取り開始直後の粒子数は、粒子サイズごとに相違があるものの～倍程度の範囲で相違があることが分かりました。今回の採油は、停止中にドレンから採油していることから、油槽内の粒子等は油槽底部に沈殿していると思われます。そのため、抜き取り開始直後は、ドレン配管内の粒子濃度が高い部分を採油しているため、粒子数が多いと推定されます。表計数汚染度の比較計数汚染度 NAS等級 抜き取り開始直後 抜き取り完了前 ～μm ～μm ～μm ～μm μm以上 級 < < 上記の試料を混合した試料から、、汚染状態、軸受の摩耗状態を確認する。潤滑油油の劣化は確認されていないものの、汚染度が高いことから、以下の対策を推奨します。軸受は継続使用可能な状態にあると判断します。尚、本試料油は、抜き取り開始直後と完了前の試料を混合したサンプルであることから、SOAP-Tの鉄濃度、フェログラフィーのIs値が高いのは、粒子濃度が高い影響と推定されます。但し、将来的な摩耗進行の有無を確認するためにも傾向監視を継続することが有効です。更油および油槽内の清掃潤滑油が汚染されていることから、油槽内は汚染されていると思われます。更油をする際には、油槽内を清掃し、更油する新油もNAS級程度の清浄な潤滑油を更油することを推奨します。定期的な分析定期的な分析を実施することにより、データの変化から異常の兆候を早期に発見することが可能となります。今後懸念される凝着摩耗および疲労摩耗の進行を監視するため、定期的に分析を実施することを推奨します。フェログラフィーおよびSOAP-Tのデータから総合的に解析した結果、軸受は健全であり、継続使用可能と評価できますが、引続き軸受の機能が保持されていることを確認するためにも、潤滑油診断による傾向管理が有用と考えます。フェログラフィー【定量分析：Is値】Is値は異常摩耗の早期発見パラメータのつで、摩耗程度を定量化するために用います。今回のIs値はの乗と高い値でした。フェログラフィー【定性分析：摩耗粒子および摩耗形態観察】分析結果から比較的多く観察された摩耗粒子は、以下の通りでした。疲労摩耗粒子・繰返し応力を受けて発生。銅系シビア粒子・潤滑状態がやや厳しい凝着摩耗により発生。金属潤滑部が局部的に油膜切れを起していると考えられます。フリクションポリマ・局部的に高圧・高温となる場合に発生。観察された摩耗粒子の中でも銅系シビア粒子は、将来的な摩耗の進行に繋がる可能性を示唆しているため、傾向監視が必要と思われます。シビア粒子は、凝着摩耗に分類されます。この摩耗粒子は、軌道面で凝着、破断を繰り返し、この過程で生じる移着粒子が成長して摩耗粒子となります。そのため、軌道面では局部的に油膜切れが発生していることを示しています。この状態が継続した場合、摩耗粒子のサイズは徐々に大型化していき、最終的には軸受の損傷に至る場合があります。銅を使用した箇所は、転がり軸受の保持器であると推定されます。保持器であった場合、今後保持器の摩耗が進行することで転動体とのギャップが大きくなると共に振動が増大し、摩耗の進行につながることが懸念されます。Iカップリング発光分光分析【SOAP-T】検出された金属元素から発生箇所を推定すると、以下の通りでした。鉄、クロム、錫、亜鉛・軸受等リン・添加剤カルシウム、バリウム、アルミニウム、ケイ素、ナトリウム・外部混入異物ケイ素の検出SOAP-Tでケイ素が検出されました。一般に、潤滑油中からケイ素が検出された場合の原因として、以下の点が挙げられます。シリコン油或いは、シリコン系の添加剤が検出されるフェログラフィーおよびフィルタ表面の異物観察で砂が多く観察されて検出されるシリコングリースをシール部に塗布している場合、このシリコングリースが潤滑油に混入して検出されるケイ素が多く検出された原因がであると軸受軌道面に噛み込み摩耗が進行したり、である場合は潤滑油とグリースの混合により粘度が上昇し、粘性抵抗が増大することにより、油温が上昇する等の悪影響を及ぼすことがあります。分析の結果から、今回検出された原因は、比較的高濃度であることからの可能性が考えられます。については、分析結果では確認することが出来ませんので、これに関する情報があれば提供をお願いします。亜鉛を使用した箇所の溶出・摩耗SOAP-Tの結果、亜鉛がppm検出されました。亜鉛を使用した箇所の溶出・摩耗が発生していると思われます。亜鉛メッキ等であった場合、耐食性が低下して腐食に進展することが懸念されます。計数汚染度はNAS級以上、重量汚染度はmg/mlと共に当社推奨の管理限界値を超えていました。フィルタ表面の異物観察で粘ちょう物、金属片、砂等が観察されたことから、汚染度が高い要因は、摩耗とスラッジ、そして外部混入異物の影響と思われます。粘度、水分、酸価、IRの各データは良好でした。
報告№108-0387 報告№109-6512 | 分析№108-02609 分析№109-00203 | 109-00203 | 軸受の潤滑状態精点Aを実施し、前回データと照合した結果、油中粒子の減少が確認されています。油中の粒子濃度は、油膜破断による発生や、油槽内などでの沈降が均衡したところで一定、いわゆる平衡状態になりますが、このバランスが崩れると増加する場合と減少する場合とに分かれます。増加した場合は、発生と減少の均衡が崩れ、摩耗の発生や外部混入が始まったことを示し、またこれとは反対に、減少した場合は発生量が減少しているか、或いは、減少量が大きくなっていることを示し、特に減少は、汚染状態や潤滑状態が良好であることを示唆しています。本軸受では、油中の粒子が減少する要因となるフィルタ類は設置されておらず、濾過による減少は考えられませんので、油中の摩耗粒子が減少したのは、摩耗粒子がほとんど発生せず、油槽内部での沈降があったためと考えられます。以上のことから、本軸受は摩耗の進行がなく、潤滑状態は安定した状態にあったものと判断します。これらのことは、前回に比較して、計数汚染度はランク減少し、SOAP／D-SOAPの鉄およびモリブデン濃度に変化がないこと異常摩耗の早期発見パラメータであるフェログラフィーのIs値がのマイナス乗と良好の範囲にあること以上のことから判断しています。潤滑油の基本特性潤滑油の基本特性は、良好の範囲にあることから、本試料油は継続使用可能と判断します。
報告№104-0294 報告№104-8050 | 分析№104-02199 分析№104-02509 | 104-02509_変更 | 分析の結果、本軸受は継続使用可能な状態にあると判断します。このことは、鉄濃度から計算したフレーキングの発生面積が内輪軌道面の面積の凡そ.％であること。異常摩耗の早期発見パラメータであるIs値がの乗とやや高いものの、ベアリング軌道面から発生した摩耗粒子はマイルドな潤滑状態で発生した摩耗粒子であり潤滑状態は良好な状態で進行していると考えられること。以上のことから判断しました。
報告№103-8113 | 分析№103-02996 | 103-02996 | 本試験は、水車メタルの温度が上昇する現象が発生しているため、月日より行う分解点検前に分析を実施し、メタルに異常がないかを確認することを目的としました。精点Aを実施した結果、メタルの摩耗と鉄を使用した箇所、例えば、主軸や軸受の支持部等の鉄系材料を使用した箇所の摩耗が発生していると考えられました。直ちに異常ではないものの、今後、更に摩耗が進行する場合が考えられました。これらのことは、異常摩耗の早期発見パラメータであるフェログラフィーのIs値が、の乗とやや高いこと。摩耗粒子の形態観察で、摩擦熱が高い場合に発生する黒錆、局部的に高圧・高温となる場合に発生するフリクションポリマが多く観察されたこと。D－SOAPで、前回に比較して鉄がからに、メタルの主成分である錫がからに上昇していたこと。以上のことから判断しました。尚、メタル温度が上昇した原因を摩耗粒子の形態観察から検討した結果、高温となって発生するフリクションポリマが多く観察されていることから、軸受摺動面で金属接触による発熱の他に局部的に高圧になっている箇所が発生しているためと考えられました。一般に、水車軸受でフリクションポリマが見られたときは、主軸の振れ回りが起因して局部的に軸受摺動部分に面圧の高い箇所が見られることがあります。つまり、振れ回り量の変動や、あるいは、メタルギャップが調整不足等の原因により、発電時には下流側、或いは、揚水時には上流側の軸受のギャップが狭くなっている個所があり、その狭いギャップに潤滑油が押込まれてフリクションポリマが発生している場合があります。このような場合には、軸受温度が若干上昇気味になることがあります。
報告№103-8070 報告№103-8070 | 分析№103-01448 分析№103-01448 | 103-01448 | 本試験は減速機部で異音が確認されているため、定検に入る前に潤滑油を分析し、潤滑状態を確認することを目的としました。分析の結果、ギヤ歯面に、摩耗により発生した傷が若干発生していると思われますが、継続使用可能な状態にあると判断します。このことは、SOAP／D-SOAPでギヤの摩耗により発生する鉄、および、クロムが検出され、フェログラフィーの摩耗粒子形態観察の結果、ギヤ歯面の微小な疲労摩耗により発生する摩耗粒子が僅かに見られるものの、異常摩耗の早期発見パラメータであるIs値がの乗と良好の範囲にあることから判断しました。尚、バックラッシの増加量を分析結果から計算できますので、ギヤの形式、歯形、モジュール、歯数、歯幅をお知らせ下さい。計算結果をご報告いたします。本試料油は継続使用可能と判断します。粘度は良好と判断します。粘度はmm/sと当社推奨の管理限界値内にあり、継続使用可能と判断します。水分は良好と判断します。水分は.ppmと管理限界値の以下にあり、良好と判断します。全酸価は良好と判断します。全酸価はmgKOH/gと新油値mgKOH/gに比較して、.mgKOH/g上昇しているものの、IRの結果、油劣化の兆候を示すカルボン酸が確認されていないことから、継続使用可能と判断します。IRは良好と判断します。IRはチャートに示すように、油劣化の兆候を示すカルボン酸の吸収が確認されず、新油のIRパターンに差異が確認されないことから、継続使用可能な状態にあると判断します。RBOTは良好と判断します。RBOTはminと管理限界値のmin以上にあり、良好と判断します。計数汚染度、重量汚染度、共に良好と判断します。計数汚染度は良好と判断します。計数汚染度はNAS級と当社推奨の管理限界値のNAS級以内にあり良好と判断します。重量汚染度は良好と判断します。重量汚染度は.mg/mlと比較的清浄でした。機器の潤滑状態フェログラフィーの結果、ギヤ歯面に若干疲労摩耗により発生した傷が発生していると思われますが、継続使用可能な状態にあると判断します。SOAPは良好と判断します。SOAPの結果、ギヤの摩耗により発生した鉄及びクロムが若干検出されていますが、良好の範囲にあると判断します。尚、油の添加剤成分であるリン、亜鉛が検出されました。D－SOAPの結果、鉄が検出されました。D－SOAPの結果、摩耗により発生する鉄が僅かに検出されました。フェログラフィーの結果、ギヤ及び軸受は継続使用可能な状態にあると判断します。フェログラフィーの結果、ギヤ歯面に若干疲労摩耗により発生した傷が発生していると思われますが、継続使用可能な状態にあると判断します。又、転がり軸受の軌道面のフレーキングにより発生した粒子は確認されず、軸受も継続使用可能な範囲にあると判断します。
報告№108-5071 報告№111-00642 | 分析№108-02721 分析№111-003212 | 111-003212 | 潤滑油は継続続使用可能な状態にあると判断します。を示す粘度、全酸価の各データは良好でした。泡立ち試験の結果は、一般的には消泡性能が低下していると判断できる値の-でしたが、前回同様に新油値の-と同レベルにあったため、良好と判断します。尚、水分がppmと新油値ppmに比較してやや高い値でした。使用油であるAlphasynPGは、ポリグリコールベースの合成ギヤオイルであるため、水分を吸収しやすい特性があります。前回に比較して大きな変化はないと思われます。分析結果泡立ち試験の結果、消泡性能が低いと判断できる値であるものの、新油と同レベルにあり、水分が新油に比較して若干高い値でした。粘度粘度は.mm/sと新油値.mm/sに比較して、粘度変化率は-.％で、当社推奨の管理限界値である±％以内にあり、良好と判断します。泡立ち試験泡立ち試験は-と新油に比較して同レベルにあることから、良好と判断します。水分はppmと新油値より高い値でした。全酸価全酸価はmgKOH/gと新油値.mgKOH/gに比較して高いものの、IRの結果で油劣化の兆候を示すカルボン酸の吸収が確認されていないことから、良好と判断します。
報告№109-09222 報告№109-09222 | 分析№109-001678 分析№109-001678 | 109-001678 | 結論定期的に分析を実施し、潤滑状態を確認されることを推奨します。油名が間違っているか、或いは、異種油が混入した可能性が考えられますので、油名を再度ご確認下さい。尚、トライボ診断では、バックラッシの増加量を分析結果から計算できますので、構造が確認できる図面、ギヤの形式、歯形、モジュール、歯数、歯幅をお知らせ下さい。計算結果をご報告いたします。
報告№106-6023 報告№106-4556 | 分析№106-00388 分析№106-01832 | 106-01832 | トライボ診断の結果、増速機は継続使用可能な状態にあると判断する。但し、スラッジの増加が確認されておりストレーナの目詰まり発生に注意が必要である。分析の結果、前回に比較して重量汚染度が.mg/mlから.mg/mlに上昇して高い値を示していた。重量汚染度の上昇原因となっている汚染物は、添加剤成分のモリブデン、マグネシウム、亜鉛、リンがスラッジとして析出し、これに摩耗で発生した鉄、銅などが混合して粘性のあるスラッジになっていると推定された。これらのことは、異常摩耗の早期発見パラメータである潤滑状態指数はと良好の範囲にあり、摩耗の形態はマイルド摩耗と呼ぶ比較的小さな粒子が大勢を占めること計数汚染度は良好の範囲にあるものの、重量汚染度が.mg/mlと高い値を示し、フィルタ表面が茶褐色になっていること油中金属濃度の結果、ギヤやベアリングなどの鉄系材料の摩耗、モリブデン、マグネシウム、亜鉛、リンなどの添加剤の析出が検出されたこと以上のことから判断した。
報告№107-4530 報告№107-0268 | 分析№107-01164 分析№107-01439 | 107-01439 | 濾過前の試料油を分析した結果、全てのデータが良好でした。尚、RBOTが前回に比較してmin上昇していました。RBOTが上昇する要因として、新油を補充した潤滑油および圧油を同じ濾過機で濾過をし、採油も濾過機採油ポートから実施しているため、上部スラストや下部メタルの潤滑油が圧油採油時に誤って混合してしまった以上の点の可能性が考えられました。お客様からの情報によれば、前回から今回までの間には実施していないことが確認され、SOAPの結果で油の添加剤成分であるバリウムが前回に比較して増加したことから、の他部位の潤滑油混合の可能性が考えられました。
報告№109-09136 報告№112-00120 | 分析№109-001160 分析№112-000409 | 112-000409 | 潤滑油および軸受は継続使用可能な状態にあると判断します。但し、今後も摩耗の進行を傾向監視するため、以下の対策を推奨します。再分析軸受メタルの摩耗の進行を監視するため、夏期ピーク前に再分析を実施し、分析データによる摩耗の進行状況を確認することを推奨します。軸受メタルの情報提供今後軸受メタルの摩耗が進行した場合、摩耗程度を評価する必要がありますので、次回分析時には、メタルサイズ、回転数、直近のメタル交換からの運転時間をお知らせください。フェログラフィーIs値は異常摩耗の早期発見パラメータのつで、摩耗粒子を定量化するために用います。今回のIs値はのマイナス乗であり、潤滑状態は正常と判断できます。Iカップリング発光分光分析【SOAP／D－SOAP】検出された金属元素は、SOAP／D－SOAPの結果表に示すように、鉄、錫、カルシウム、ナトリウムでした。検出された金属元素から発生箇所を推定すると鉄、錫・軸受等カルシウム、ナトリウム・外部混入異物であると思われます。このうち、機械部品が摩耗したと思われる元素はのグループです。前回に比較してD－SOAPの錫がからに増加していることから、軸受メタルの摩耗が進行していることが分かりました。今後、さらに摩耗が進行することが懸念されます。前回に比較して計数汚染度はNAS級から等級に変化はなく、良好でした。前回同様に粘度、水分、酸価、IRの各データは良好でした。分析結果は良好と判断します。粘度粘度はmm/sと新油値mm/sに比較して、粘度変化率は-％で、当社推奨の管理限界値である±％以内にあり、良好と判断します。水分は.ppmと当社推奨の管理限界値の以下であり、良好と判断します。酸価は.mgKOH/gと当社推奨の管理限界値.mgKOH/g以下にあり、良好と判断します。IRIRの結果、油劣化の兆候を示すカルボン酸の吸収が確認されていないことから、良好と判断します。は良好と判断します。計数汚染度計数汚染度はNAS級と当社推奨の管理限界値のNAS級以内であり、良好と判断します。重量汚染度は.mg/mlと当社推奨の管理限界値のmg/ml以内であり、良好と判断します。前回に比較してD－SOAPの錫が増加していました。SOAPSOAPの結果、金属元素は検出されませんでした。軸受の摩耗を示す錫が検出されていないことから、良好と判断します。D－SOAPD－SOAPの結果、鉄が、軸受の摩耗を示す錫が、外部から混入したと思われるカルシウム、ナトリウムが共に検出されました。フェログラフィー異常摩耗の早期発見パラメータであるフェログラフィーのIs値がのマイナス乗と良好の範囲にあり、潤滑状態は正常と判断します。
報告№109-09136 報告№112-00588 | 分析№109-001160 分析№112-002421 | 112-002421_date130228 | 、汚染状態、摩耗状態ポンプ減速機と潤滑油は、継続使用可能な状態であるため、分解点検の必要はないと判断します。但し、油中の汚染度が高く、観察された油中粒子には、異物の切削作用の影響で発生する切削摩耗で発生した摩耗粒子が観られたことから、今後の摩耗進行を傾向監視するため、＜以下のに示す＞対策を推奨します。余寿命予測フェログラフィーのIs値は、前回に比較しての乗から乗に桁低下し、安定した潤滑状態になっていることがわかります。このような安定した潤滑状態では、異常な方向に向かう上昇角を示さないことからIs値による余寿命予測はできませんが、前回と今回の摩耗形態や摩耗サイズの粒度分布、金属摩耗量、油中汚染物の影響や潤滑性状の確認や比較等の過程を経た結果から総合的に判断すると、少なくとも年程度の間は継続して使用が可能な状態にあると判断します。定期的なトライボ診断トライボ診断は、潤滑油を分析し、潤滑油の性状を調査して継続使用が可能か、更油すべきかの評価を行うことはもとより、ギヤや転がり軸受、すべり軸受などの潤滑状態も評価する設備診断技術ですが、農業用の設備では稼働率にもよるものの年に回程度の診断により、そのデータの変化から異常の兆候を早期に発見することや、分解点検の必要性を判断することが可能となります。今回の分析データでは、潤滑油中に摩耗速度の早い摩耗形態の切削摩耗が確認されたことから、今後も定期的な分析診断により設備状態を把握することを推奨します。濾過油中の汚染度が高いことから、摩耗粒子や異物等がギヤ歯面や軸受軌道面に噛み込むことによる摩耗の進行が懸念されるため、濾過を推奨します。はフェログラフィーおよびSOAP-Tの結果から総合的に判断した結果、傾向管理が必要な状態にあると考えられます。フェログラフィー【定量分析：Is値】Is値は異常摩耗の早期発見パラメータのつで、摩耗粒子を定量化するために用います。Is値は前回に比較しての乗から乗に低下し、低い値でした。フェログラフィー【定性分析：摩耗粒子および摩耗形態観察】分析結果から比較的多く観察された粒子は、以下の通りでした。正常な摩耗粒子・潤滑状態が正常なマイルド摩耗により発生。切削粒子・異物や金属表面の微小突起による切削摩耗により発生。観察された摩耗粒子の中でも切削粒子は、注意が必要です。減速機で切削摩耗が発生した場合、減速機内部で使用されている転がり軸受が切削摩耗により生じた軌道面の損傷が起点となって、寿命が分の程度に低下することがあることから、切削摩耗には十分注意する必要があります。切削摩耗の発生原因となる混入異物が残留している場合、この異物により切削摩耗が継続して発生する可能性があります。Iカップリング発光分光分析【SOAP-T】検出された金属元素から発生箇所を推定すると、以下の通りでした。鉄、鉛、銅、錫、亜鉛・ギヤ、軸受等リン、カルシウム、ナトリウム・外部混入異物バックラッシご提供いただいた減速機に関する情報から遊星歯車機構であることが分かりました。遊星歯車は、太陽歯車、内歯車、そして遊星歯車から構成されています。遊星歯車の個数は個ですので、遊星歯車と内歯車、遊星歯車と太陽歯車の接触点は合計で箇所となります。その結果、平均的に摩耗が発生していたと仮定した場合、バックラッシの増加量は以下の通りと推定されます。表バックラッシ増加量接触箇所 接触点 バックラッシ増加量 太陽歯車-遊星歯車 約. 遊星歯車-内歯 約. バックラッシ増加分の上限値は、メーカにより差異はあるものの、当社の推奨するバックラッシは、一般に推奨されるμmを管理目安にしています。この値に比較して十分に小さい値であり、前回に比較してSOAP-Tの鉄濃度が減少していることから、摩耗は安定しているものと推定されます。計数汚染度は、昨年のデータNAS級からNAS級に減少していました。重量汚染度は、昨年データの.mg/mlと比較して、mg/mlと倍以上汚染度が上昇し、管理限界値のmg/mlを超えていました。また、フィルタの表面の異物観察では、金属片、鉄錆、砂等が観察されたことから、汚染度が高い要因は、摩耗と外部混入異物の影響と思われます。潤滑油は、摩耗状態もやや厳しい状態であるものの、潤滑状態にすぐに悪影響を与える領域に達していませんので、今後の運転時間や運転状況が、特に変化のない運転であれば、少なくても年間は継続使用可能な状態にあると判断します。しかし、油中の汚染度が高いことから、摩耗粒子や異物等がギヤ歯面や軸受軌道面に噛み込むことによる摩耗の進行が懸念されるため、今回は潤滑油の濾過を推奨します。は良好と判断します。粘度粘度は、.mm/sと新油値.mm/sに比較して、粘度変化率は+.％で、管理限界値である±％以内にあり、良好と判断します。水分は、.ppmと管理限界値の以下にあり、良好と判断します。酸価は、.mgKOH/gと新油値に比較して高いものの、IRの結果で油劣化の兆候を示すカルボン酸の吸収が確認されていないことから、良好と判断します。IRIRチャートの結果、新油と使用油のスペクトルパターンはほぼ一致し、また、油劣化の兆候を示すカルボン酸の吸収が確認されていないことから、良好と判断します。
報告№107-6026 報告№108-0217 | 分析№107-02108 分析№108-01576 | 108-01576 | 本トライボ診断は、摩耗進行状況、汚染状況を確認する。【軸受の潤滑状態】トライボ診断の結果、前回同様に摩耗粒子形態観察の結果で、微小な疲労摩耗粒子、フレッティングにより発生する赤錆が多く観察され、異常摩耗の早期発見パラメータであるフェログラフィーのIs値、SOAP／D－SOAPの鉄濃度に変化はないことから、摩耗の安定が確認されました。又、転がり軸受の寿命の指標となるフレーキングの発生が確認されていないことから、現在のところ、ベアリングは継続使用可能な状態にあると判断します。転がり軸受でフレッティングが発生する箇所は、軸と内輪内面軸受箱と外輪外面軌道輪と転動体の箇所が考えられました。今後、フレッティングにより発生した赤錆が軌道面に噛み込み、噛み込み傷が基点となって転がり軸受の寿命の指標となるフレーキングへ進展することが懸念されるため、定期的に分析を実施し、摩耗の進行状況を確認することを推奨します。【油の汚染状況】計数汚染度がナトリウム級と当社推奨の管理限界値内にあり、重量汚染度がmg/mlでした。
報告№108-5071 報告№111-00152 | 分析№108-02721 分析№111-000778 | 111-000778 | 潤滑油は継続続使用可能な状態にあるものの、今後は障害予防を目的に以下の対策を推奨します。追加分析消泡性能が低下した場合、ギヤ歯面での油膜形成に影響が出て摩耗の発生が進展することがあります。今後は消泡性能低下の影響により摩耗が進展する可能性がありますので、フェログラフィーおよびSOAP-Tを追加して摩耗状況を確認することを推奨します。分析結果泡立ち試験の結果、消泡性能が低下していることが確認されました。粘度粘度はmm/sと新油値mm/sに比較して、粘度変化率は-.％で、当社推奨の管理限界値である±％以内にあり、良好と判断します。泡立ち試験泡立ち試験は-と新油に比較して高い値でした。水分はppmと当社推奨の管理限界値の以下であり、良好と判断します。全酸価全酸価は.mgKOH/gと新油値.mgKOH/gに比較して高いものの、IRの結果で油劣化の兆候を示すカルボン酸の吸収が確認されていないことから、良好と判断します。
報告№109-09136 報告№110-00326 | 分析№109-001160 分析№110-001450 | 110-001450 | 摩擦面で発生している摩耗の形態や潤滑状態は、フェログラフィーで得られた摩耗粒子の観察結果から評価します。同法は、摩耗粒子を含んだ試料油を磁力で油と粒子とに分離する技術で、分離された摩耗粒子を解析することによって潤滑状態の健全性や摩耗粒子の発生原因を診断するものです。摩耗粒子と摩耗形態観察された粒子は、潤滑状態が正常な場合に発生する摩耗粒子局部的に高圧・高温となる場合に発生するフリクションポリマでした。以上から潤滑部で発生している摩耗は正常なマイルド摩耗であることが分かりました。また、局部的に高圧・高温になっている箇所があることが確認されました。フリクションポリマは、潤滑油が軸受軌道面に押し込められ高圧状態になると同時に、圧縮熱により高温状態になった結果、基油自身重合反応を起こし生成することが知られています。そのため、高圧高温状態の解消がなされなければ、潤滑油の劣化が進行し、粘度上昇に因る潤滑異常に進展する場合があります。潤滑状態異常摩耗の早期発見パラメータであるIs値は、潤滑状態がやや厳しいの乗となっていました。汚染度水分濃度は、前回同様に管理基準以内にあり良好でした。粘度、全酸価、RBOTの各データは、前回同様に管理基準以内にあり良好でした。本試料油の添加剤は、一般に、タービン油に比較して極圧添加剤や摩耗防止剤などの濃度が高く、この影響でRBOT試験の結果が変動する傾向があります。そのため、ギヤ油の余寿命の評価をタービン油と同等の精度で得るには、RBOTの結果に加え、粘度、全酸価、IRなどのデータを総合的に判断することが必要です。本試料油は、機器停止中にタンクドレン弁から採油されています。ドレン弁の汚染度は、一般的に汚染度が高濃度であり、尚且つ、機器が停止している状態では油中汚染度が更に高濃度になると推定されます。しかし、このような採油時の悪条件にもかかわらず、分析の結果から異常な摩耗状態を示す摩耗粒子は確認されなかったことから、空気圧縮機内の各摺動部は継続使用可能な状態にあると判断します。但し、機器内部で摩耗が僅かに発生していますので、以下の対策を推奨します。今後、摩耗の進行状況を監視するため、定期的に分析を実施し、摩耗の進行状況を確認することを推奨します。
報告№108-5071 報告№112-00598 | 分析№108-02721 分析№112-002555 | 112-002555 | 潤滑油は継続使用可能な状態にあると判断します。水分がと新油値ppmに比較してやや高い値でした。使用油であるAlphasynPGは、ポリグリコールベースの合成ギヤオイルであるため、水分を吸収しやすい特性があります。前回に比較して減少していました。分析結果水分が新油に比較して若干高い値でした。粘度粘度はmm/sと新油値.mm/sに比較して、粘度変化率は-％で、当社推奨の管理限界値である±％以内にあり、良好と判断します。泡立ち試験泡立ち試験は-と新油値に比較して低い値であり、良好でした。水分はと新油値より高い値でした。酸価は.mgKOH/gと新油値.mgKOH/gに比較して高いものの、IRの結果で油劣化の兆候を示すカルボン酸の吸収が確認されていないことから、良好と判断します。
報告№108-0411 報告№110-00501 | 分析№108-02744 分析№110-002257 | 110-002257 | Iカップリング発光分光分析供試のギヤ油を分析した結果、油中金属濃度の表に示すように鉄、鉛、銅、リン、亜鉛、カルシウム、バリウム、アルミニウム、マグネシウムが検出されました。これらの検出された金属元素から発生箇所を推定すると鉄、鉛、銅・ギヤ・軸受等リン、カルシウム・オイル添加剤亜鉛、バリウム、アルミニウム、マグネシウム・外部混入異物であると思われます。このうち、機械部品が摩耗したと思われる元素はのグループです。フェログラフィー異常摩耗の早期発見パラメータとして摩耗粒子を定量化して評価するフェログラフィーのIs値は、潤滑状態は厳しいの乗でした。摩耗粒子の形態観察で金属潤滑部が油膜切れを起して発生するシビア粒子、繰返し応力を受けて発生する疲労摩耗粒子が比較的多く観察されました。潤滑部では、やや厳しい摩耗形態の凝着摩耗と疲労による疲労摩耗が発生していることが分かりました。本減速機は継続使用可能な状態にあるものの、ギヤ歯面の摩耗が進行することが懸念されるため、以下の対策を推奨します。定期的な分析摩耗の進行を監視するため、定期的に分析を実施し、摩耗の進行状況を確認することを推奨します。バックラッシによる評価トライボ診断では、ご提供していただいている油量に加えて、以下に示す機器情報もご提供していただければ、減速機のバックラッシの増加量を計算し、その増加量から現状のバックラッシ量を推定することが可能です。計算によって求めたまた、このバックラッシ量をメーカが提示しているバックラッシ許容量を照合することで点検の時期を決定する判断材料にすることがとできます。以下に示す情報を是非ご提供下さい。開閉装置の減速機内部の各歯車の構造が確認できる図面各ギヤの形式歯形モジュール歯数歯幅油入替後の稼働時間機器の累積稼働時間
報告№109-09136 | 分析№109-001160 | 113-002268 | 異常摩耗の早期発見のパラメータであるIs値はレベルと正常でした。但し、潤滑部の摩耗が認められたため、定期的に潤滑油分析を実施し、摩耗推移を監視することが有用と考えます。フェログラフィーで観察された代表的な粒子は以下の通りです。疲労摩耗粒子・繰返し応力による金属疲労で発生。大型化するとフレーキングの発生が懸念されます。ニッケルを使用した箇所の溶出・摩耗SOAP-Tの結果、ニッケルがppm検出されました。ニッケルを使用した箇所の溶出・摩耗が発生していると思われます。発生箇所がニッケルメッキされた部品であった場合、耐食性が低下して腐食に進展する可能性が考えられます。計数汚染度、重量汚染度は共に良好です。粘度、水分、酸価、IRの各データは良好です。
報告№109-09136 報告№114-00132 | 分析№109-001160 分析№114-000404 | 114-000404 | 、汚染状態は共に良好の範囲にあることから、継続使用可能な状態にあると判断します。軸受は継続使用可能な状態にあると判断します。但し、今後の摩耗推移を確認するためにも傾向監視を継続することが有効です。あと回分析を実施今後、あと回分析を実施し、摩耗が安定するか、或いは、異常摩耗に進展するかを確認することを推奨します。Is値は異常摩耗の早期発見パラメータのつで、摩耗程度を定量化するために用います。Is値は×とやや高い値です。フェログラフィーで観察された代表的な粒子は、以下の通りです。正常な摩耗粒子・潤滑状態が正常なマイルド摩耗により発生。シビア粒子・潤滑状態がやや厳しい凝着摩耗により発生。極微小領域で油膜切れが発生したことを示します。シビア粒子は、摩擦面が将来的に異常摩耗へ進展する可能性を示唆しているため、傾向監視が有用と思われます。詳細は、別紙傾向監視が必要な摩耗粒子をご覧ください。計数汚染度、重量汚染度は共に良好です。粘度、水分、酸価、IR、RBOTの各データは良好です。
報告№107-0366 報告№108-0357 | 分析№107-01900 分析№108-02395 | 108-02395 | 油中粒子数について濾過前の試料油を分析した結果、計数汚染度がNAS級と良好の範囲にあるものの、前回のNAS級からランク上昇していました。今回は油中粒子増加傾向が若干大きく懸念されたため、増加した粒子が摩耗粒子であった場合の粒子数の変化割合から潤滑状態を検討しました。その結果、油中粒子数の変化だけを見た場合、潤滑状態は軸受の摩耗が軽微である混合潤滑の初期にあたると推定されましたが、数量の変化だけではなく、増加した粒子の材質の特定が必要であるため、以下でその外観も観察しました。油中粒子の観察フェログラフィーの結果、小径の鉄系摩耗粒子が支配的で、それらの粒子はフレッティングにより発生する特徴的な形態をしていました。また、D－SOAPの結果でメタルの主成分である錫が検出されているものの、と検出量が僅かであり、スラスト軸受の摩耗により検出されることが想定されるモリブデンが検出されませんでした。以上の分析結果から、フレッティングによる鉄系摩耗粒子の発生が確認されているものの、上部ガイド軸受およびスラスト軸受の各々の潤滑状態は良好な状態あることが確認されました。現在のところ、上部ガイド軸受およびスラスト軸受は継続使用可能な状態ありますが、フレッティングにより発生している鉄系微粒子の発生濃度が増大した場合、軸受摺動面に噛み込み摩耗を進行させる場合がありますので、次回分析の際には、この兆候に注意を払い監視することを推奨します。
報告№109-09136 報告№111-00619 | 分析№109-001160 分析№111-002929 | 111-002929_date120228 | 潤滑油は継続使用可能な状態にあると判断します。粘度、酸価、有機物・有機化合物、酸化安定度の各データは良好でした。尚、別紙酸化安定度の減少傾向から油の余寿命を求めた結果、本試料は直近の更油から起算して稼働日数が年月まで使用可能であることが分かります。水分は良好でした。
報告№105-8023 | 分析№105-01432 | 105-01432 | 精点Aを実施した結果、計数汚染度がNAS級とやや高い値でした。摩耗粒子形態観察で、外部から混入した鉄錆が多く観察されたことから、汚染度が高い要因は、外部から混入した異物の影響と考えられます。混入による影響は直ちにないものの、今後、これらの異物が軸受摺動面に噛み込み摩耗が進行することが懸念されるため、～ヶ月以内に精点Bを実施し、汚染状況及び摩耗の進行状況を確認されることを推奨します。これらのことは、計数汚染度がNAS級とやや高いこと異常摩耗の早期発見パラメータであるフェログラフィーのIs値がと良好の範囲にあるものの、摩耗粒子形態観察で、外部から混入した鉄錆が多く観察されたことSOAP／D－SOAPの結果、鉄が多く検出されたこと以上のことから判断しました。
報告№108-5051 報告№108-5051 | 分析№108-02026・2028 分析№108-02026・2028 | 108-02026_2028 | 無負荷運転～分程度、負荷運転時間程度の運転時間が異なる試料を分析し、分析結果の違いを確認する。無負荷運転分析の結果、摩耗粒子の観察から本試料油中で発生している摩耗形態は、潤滑状態が正常なマイルド摩耗と、異物の切削作用で発生する切削摩耗が混在していたことが判りました。但し、観察された摩耗形態は、正常な摩耗粒子が発生するマイルド摩耗が支配的であることから、現在のところ、シリンダおよびピストンリング、クランクメタル等は正常な摩耗の範囲にあり継続使用可能と判断します。今後は以下の点に注意が必要です。粘度の低下は、全酸価、全塩基価、IRは良好の範囲にあるものの、粘度の低下と水分の増加が確認されました。低下が確認された粘度は、新油値のmm/sに比較して-.％のmm/sに低下していることが確認されました。粘度低下の原因は、潤滑油中に混入した燃料油の影響などが考えられます。粘度が低下したままの運転は、軸受の油膜形成に影響が出たり、或いは、潤滑油槽内での異常燃焼の遠因となる事もありますので注意が必要です。定期的に分析を実施し、規定の粘度範囲内で使用されることを推奨します。水分の増加水分がppmと当社推奨の管理限界値を超えていたことから、発錆予防のため水分除去を実施されることを推奨します。負荷運転分析の結果、摩耗粒子の観察から本試料油中で発生している摩耗形態は、潤滑状態が正常なマイルド摩耗と、異物の切削作用で発生する切削摩耗が混在していたことが判りました。但し、観察された摩耗形態は、正常な摩耗粒子が発生するマイルド摩耗が支配的であることから、現在のところ、シリンダおよびピストンリング、クランクメタル等の摩耗が確認されたものの、摩耗の状態はいずれも軽微であり、継続使用可能と判断します。今後は以下の点に注意が必要です。粘度の低下は、全酸価、全塩基価、IRは良好の範囲にあるものの、粘度の低下と水分の増加が確認されました。低下が確認された粘度は、新油値のmm/sに比較して-.％のmm/sに低下していることが確認されました。粘度低下の原因は、潤滑油中に混入した燃料油の影響などが考えられます。粘度が低下したままの運転は、軸受の油膜形成に影響が出たり、或いは、潤滑油槽内での異常燃焼の遠因となる事もありますので注意が必要です。定期的に分析を実施し、規定の粘度範囲内で使用されることを推奨します。水分の増加水分がppmと当社推奨の管理限界値を僅かに超えていたことから、発錆予防のため水分除去を実施されることを推奨します。無負荷運転と負荷運転後のデータの比較 無負荷運転 負荷運転 計数汚染度 NAS級 NAS級以上 D-SOAP鉄濃度 Is値 の乗 の乗 計数汚染度は、無負荷運転がNAS級、負荷運転がNAS級以上と無負荷運転がランク高い値でした。D－SOAPの鉄濃度は負荷運転が若干高く、異常摩耗の早期発見パラメータであるフェログラフィーのIs値は負荷運転が桁大きいことが確認できました。以上の分析結果の比較からは無負荷運転後負荷運転後に有意差は認められないものの、強いて言うならば、異常摩耗の早期発見パラメータであるIs値は負荷側運転後の方が桁大きいことから、採油タイミングを選択するとすれば、負荷運転後に採油した方が実態を反映したデータが採取できると思われます。
報告№108-0227 報告№110-00097 | 分析№108-01664 分析№110-000378 | 110-000378 | SOAP／D－SOAPの結果、潤滑油中からは鉄が検出されました。検出された金属は、粒子の観察結果からは潤滑状態が正常な状態で発生するマイルド摩耗粒子、繰返し応力を受けて発生する微小な疲労摩耗粒子でした。これらのことから、潤滑部ではマイルド摩耗疲労摩耗が混在して発生していることが分かりました。異常摩耗の早期発見パラメータであるフェログラフィーのIs値がの乗とやや高い範囲にあることから、潤滑状態はやや厳しい状態にあると思われます。結論対象設備は継続使用可能な状態にあるものの、以下の対策が必要です。今後、疲労摩耗の進行を監視するため、定期的に分析を実施し、摩耗の進行状況を確認されることを推奨します。次回分析の時期を理論的に求めたところ、最短で約時間となります。この時間は、油中汚染物が均一になるために必要とする時間であり、この時間を経過すれば、再分析の結果から状態の傾向を確認することが可能となりますので、これを参考に次回分析時期を検討されることを提案します。尚、トライボ診断では、バックラッシの増加量を分析結果から計算できますので、構造が確認できる図面、ギヤの形式、歯形、モジュール、歯数、増速比、歯幅をお知らせ下さい。計算結果をご報告いたします。計数汚染度は良好でした。計数汚染度計数汚染度はNAS級と当社推奨の管理限界値のNAS級以内にあり、良好と判断します。重量汚染度は.mg/mlでした。機器の潤滑状態フェログラフィーの結果、潤滑状態が正常な状態で発生するマイルド摩耗粒子、繰返し応力を受けて発生する疲労摩耗粒子が比較的多く観察されました。SOAPSOAPの結果、摩耗により発生する鉄および銅、油の添加剤成分であるリン、カルシウムが検出されました。D－SOAPD－SOAPの結果、摩耗により発生する鉄、油の添加剤成分であるカルシウムが検出されました。フェログラフィーフェログラフィーの結果、異常摩耗の早期発見パラメータであるIs値がの乗とやや高く、摩耗粒子の形態観察の結果、潤滑状態が正常な状態で発生するマイルド摩耗粒子、繰返し応力を受けて発生する疲労摩耗粒子が比較的多く観察されました。
報告№109-09094 報告№109-09094 | 分析№109-000881 分析№109-000881 | 109-000881_100127 | 分析評価者：佐々木義憲保有資格：ICMLMLAⅠ設備保全技能士級ISO-準拠機械状態監視診断技術者カテゴリーⅠ分析の結果、全てのデータが良好である事から、この油は継続使用可能と判断します。≪状態監視とパラメータ≫分析の目的および各分析のパラメータは以下の通りです。特性低下目的：油の分析結果から、や劣化傾向ならびに添加剤の消耗程度、残存寿命などを確認する。粘度JISK全酸価JISK赤外線吸収スペクトルJISK酸化安定度試験JISK汚染目的：油の分析結果から、砂塵あるいは水・異種油などによるや、異物混入の有無を確認する。水分JISK計数汚染度JISB重量汚染度JISB光学顕微鏡観察摩耗目的：油中の摩耗粒子を分析する事により、回転・摺動部の潤滑状態、摩耗劣化の程度、余寿命などを解析する。摩耗診断電子顕微鏡観察JISKX線マイクロアナリシス油中金属濃度）JISK≪分析結果≫特性低下粘度：良好粘度値mm/sの新油値mm/sに対する変化率は+.％であり、当社推奨の管理限界値±％以内に留まっています。全酸価：良好全酸価.mgKOH/gは新油値の.mgKOH/gに比較し高くはあるものの、有機物・有機化合物試験の結果で油劣化の兆候を示すカルボン酸の吸収が見られないことから問題は無いと判断します。赤外線吸収スペクトル：良好酸化安定度試験：良好酸化安定度試験の結果、数値minは当社推奨の管理限界値min以内に留まっており、現時点での使用は可能と判断します。汚染水分：良好水分値ppmは当社推奨の管理限界値以内に留まっています。計数汚染度：今回は実施していません。重量汚染度：今回は実施していません。光学顕微鏡観察：今回は実施していません。摩耗摩耗診断電子顕微鏡観察・X線マイクロアナリシス：今回は実施していません。油中金属濃度：今回は実施していません。
報告№109-09050 報告№109-09050 | 分析№109-000539 分析№109-000539 | 109-000539 | 今回の採油は、対象設備停止中にドレンプラグから実施しているため、別紙油中粒子の沈降の影響に示すように、沈降の影響を受けて分析データが高濃度に出る可能性があります。今回の分析は、以上のことを踏まえて結果を検討します。分析の結果、摩耗粒子診断で異常摩耗の早期発見パラメータであるIs値がの乗と高く、潤滑状態が厳しい状態にあることが分ったことから再分析により潤滑状態の傾向監視が必要と判断しました。厳しい潤滑状態が発生した原因は、外部から混入したと思われる砂等の異物が、油膜に入り込み異物の角の切削作用で切削摩耗が発生したためと思われます。摩耗形態の中で特に切削摩耗は、異物が混入していない状態に比較して、摩耗進行速度が速く注意が必要です。転がり軸受で切削摩耗が発生した場合、切削摩耗により生じた軌道面の損傷が起点となって転がり軸受の寿命となるフレーキングに進展し、寿命が分の程度に低下することも知られています。また、フリクションポリマは、タービン油が軸受摺動面で高圧下に押し込められ、高圧状態になると同時に、圧縮熱も発生して高温状態にもなり、その結果、潤滑油が重合して発生することが知られています。そのため、高温高圧状態の解消がなされなければ、潤滑油は劣化する場合があります。切削摩耗発生の原因となる外部混入異物が残留している場合、この異物により切削摩耗が継続して発生する可能性があります。また、仮に更油が実施されていたとしても、更油だけでは異物を完全に排除できない可能性もありますので、念のため運転再開後に再分析を実施し、摩耗の発生状況を確認することを推奨します。尚、本設備の場合、ポンプの回転数から、理論的な分析周期をもとめ、この周期で採油を実施することで、仮に油が入れ替わっても分析結果から潤滑状態の傾向を確認することが可能となります。ポンプの回転数をお知らせください。特性低下全ての項目が良好の範囲にあったことから、特性低下は認められず良好と判断します。粘度は良好と判断します。粘度はmm/sと新油値.mm/sに比較して、粘度変化率は-％で、当社推奨の管理限界値である±％以内にあり、良好と判断します。全酸価は良好と判断します。全酸価は.mgKOH/gと新油値.mgKOH/g以下であることから、良好と判断します。酸化安定度の結果、良好と判断します。酸化安定度はminと当社推奨の管理限界値のmin以上であり、良好と判断します。汚染は良好と判断します。水分は良好と判断します。水分はppmと当社推奨の管理限界値の以下であり、良好と判断します。摩耗発生している摩耗形態は切削摩耗であることが分かりました。摩耗形態は切削摩耗が発生していることが分かりました。異常摩耗の早期発見パラメータであるIs値がの乗と高く、油中の摩耗粒子は、異物の噛み込みにより発生する切削粒子、局部的に高圧・高温となる場合に発生するフリクションポリマがやや多く観察されました。このことから、潤滑部で発生している摩耗形態は切削摩耗であることが分かりました。
報告№102-4515 | 分析№102-02023 | 102-02023 | 本試料油は、平成年月日に油を全量交換しており、油交換後ヶ月経過した時点で分析を実施しました。分析の結果、摩耗粒子形態観察で赤錆、砂が多く見られ、計数汚染度がNAS級と当社推奨の管理限界値に到達していました。今後、この赤錆が軸受摺動面に噛み込み摩耗が進行する場合があるため、ヶ月以内に再度分析を実施し、汚染状況及び摩耗の進行状況を確認されることを推奨します。それは、フェログラフィーの結果、異常摩耗の早期発見パラメータであるIs値は、-と良好の範囲にあるものの、摩耗粒子形態観察の結果、赤錆、砂が多く見られ、計数汚染度がNAS級と当社推奨の管理限界値に到達していることから判断できました。
報告№109-0004 報告№109-0004 | 分析№109-00024 分析№109-00024 | 109-00024 | 分析の結果、前回に比較して計数汚染度がランク増加し、やや高い値であることが分かりました。摩耗粒子の形態観察でμm以下の鉄系摩耗粒子が多く観察され、フィルタ表面の異物観察で鉄錆、砂が観察されました。さらに前回に比較してSOAP／D－SOAPで鉄濃度が若干増加していたことから、汚染度が増加した要因は、サーボシリンダ内壁およびポンプ内部の摩耗進行と外部混入異物によるものと考えられました。現在のところ、この摩耗による影響はないと思われますが、汚染度が前回からランク上昇していたことから、今後、さらに摩耗が進行した場合、バルブ類の動作障害やフィルタおよびストレーナの目詰まり等につながることもありますので、夏季ピーク前に再分析にて汚染状態の傾向を監視される事を推奨します。尚、本設備には濾過機が設置されており、常時運転しているため、常に清浄な状態に保持され摩耗の変化が生じても検出されない可能性もありえます。潤滑状態をより正確に把握するには、濾過機の入口と出口から採油を実施し、その差異から濾過効率を求め、それを根拠に摩耗の進行状況を確認されることを併せて推奨します。は良好と判断します。粘度は良好と判断します。粘度はmm/sと新油値mm/sに比較して、粘度変化率は+.％で、当社推奨の管理限界値である±％以内にあり、良好と判断します。水分は良好と判断します。水分はppmと当社推奨の管理限界値の以下であり、良好と判断します。全酸価は良好と判断します。全酸価は.mgKOH/gと新油値.mgKOH/g以内にあり、良好と判断します。IRの結果、良好と判断します。IRの結果、油劣化の兆候を示すカルボン酸の吸収が確認されていないことから、良好と判断します。RBOTの結果、良好と判断します。RBOTはminと当社推奨の管理限界値のmin以上であり、良好と判断します。計数汚染度は前回からランク増加し、フィルタ表面の異物観察で鉄錆、砂が観察されています。計数汚染度は増加傾向が確認されています。計数汚染度はNAS級と当社推奨の管理限界値のNAS級以内にあるものの、前回のNAS級からランク増加しています。重量汚染度は良好と判断します。重量汚染度は.mg/mlと当社推奨の管理限界値のmg/ml以内にあり、良好と判断します。機器の潤滑状態フェログラフィーの結果、μm以下の鉄系摩耗粒子が多く観察されており、サーボシリンダ内壁およびポンプ内部の摩耗の進行が確認されています。SOAPの結果は良好です。SOAPの結果、鉄がppm、油の添加剤成分であるバリウムがppm検出されています。D－SOAPの結果は良好です。D－SOAPの結果、鉄が、油の添加剤成分であるバリウムが、外部から混入したと思われるカルシウムが、ナトリウムが検出されています。フェログラフィーの結果、μm以下の鉄系摩耗粒子が多く観察されています。異常摩耗の早期発見パラメータであるフェログラフィーのIs値がと良好の範囲にあるものの、摩耗粒子の形態観察の結果、μm以下の鉄系摩耗粒子が多く観察されています。
報告№109-09501 報告№109-09501 | 分析№109-003113 分析№109-003113 | 109-003113 | 有機物・有機化合物を分析する赤外線吸収スペクトル分析の結果、検出されたピークには新グリースと異なるピークが検出されました。グリースは以下の対策が必要です。グリース名が違うか、或いは、異種グリースが混入した可能性が考えられますので、グリース名、異種グリース混入の可能性を確認する必要があります。≪状態監視とパラメータ≫分析の目的および各分析のパラメータは以下の通りです。特性低下目的：グリースの分析結果から、グリースの物理的性状や劣化傾向などを確認する。全酸価JISK赤外線吸収スペクトルJISKちょう度JISK滴点JISK摩耗目的：グリース中の摩耗粒子を分析する事により、回転・摺動部の潤滑状態、摩耗劣化の程度、余寿命などを解析する。摩耗診断電子顕微鏡観察JISKX線マイクロアナリシス油中金属濃度）JISK≪分析結果≫特性低下全酸価：良好全酸価.mgKOH/gは新油値の.mgKOH/g以内にあることから問題は無いと判断します。赤外線吸収スペクトル：良好ちょう度：良好ちょう度値と当社推奨の管理限界値であるから以内に留まっています。滴点：良好滴点はと新油値のに比較し高いものの問題は無いと判断します。摩耗摩耗診断電子顕微鏡観察・X線マイクロアナリシス：今回は実施していません。油中金属濃度：今回は実施していません。
報告№101-0151 | 分析№101-01304 | 101-01304 | 分析の結果、前回に比較して、計数汚染度がNAS級からNAS級に改善され、SOAP／D－SOAPの鉄及び錫濃度、フェログラフィーのIs値の各データに変化がないことから、摩耗は安定しているものと判断します。計数汚染度は良好の範囲にありました。計数汚染度はNAS級と当社推奨の管理限界値内にありました。重量汚染度は当社推奨の管理限界値内にありました。重量汚染度は.mg/mlと当社推奨の管理限界値内にありました。機器の潤滑状態SOAPの結果は良好でした。SOAPの結果、軸受メタルの摩耗により発生した金属元素は検出されませんでした。D－SOAPの結果は良好でした。D－SOAPの結果、軸受メタルの摩耗により発生した錫がと極わずか検出されました。フェログラフィーの結果は良好でした。摩耗の過酷度を示すフェログラフィーのIs値がのマイナス乗と前回と変わらず、正常の領域にありました。又、観察された摩耗粒子は少なく、且つ、μm未満の小さな粒子が支配的である事から、潤滑状態は正常と判断します。
報告№104-0259 | 分析№104-01979 | 104-01979 | 濾過前の試料油を分析した結果、摩耗粒子形態観察で～μmサイズのシビア粒子が観察されました。観察されたシビア粒子は、視野に個と少ないため現状の潤滑状態は正常と判断しますが、シビア粒子は金属接触を伴う混合潤滑で発生するため、今後も監視が必要です。混合潤滑状態が局部的に発生した場合でも、その発生状況によっては汚染度を上昇させ、バルブの動作障害を与える汚染度レベルに到達する場合があります。これらの障害発生に対する弊害を勘案の上、ヶ月以内に再度分析を実施し、汚染状況及び摩耗の進行状況を確認されることを推奨します。
報告№109-09136 報告№112-00363 | 分析№109-001160 分析№112-001482 | 112-001482 | 更油からの経過日数をもとに潤滑油の余寿命を評価したところ、潤滑油は定検までのヶ月間は使用可能と判断できました。次回定検時に更油を実施しない場合は、酸化安定度を知るための分析を実施し、余寿命を確認することを推奨します。酸化安定度はminであり、当社推奨の管理限界値のmin以上であることから、良好と判断します。
報告№107-6588 報告№107-0509 | 分析№107-02904 分析№107-02984 | 107-02984 | 本試験は、トライボ診断を実施し、軸受の潤滑状態、汚染状況、油の劣化状態を確認する。【軸受の潤滑状態】トライボ診断の結果、前回同様にベアリング軌道面の微小領域に摩耗が発生しているものの、転がり軸受の寿命の指標となるフレーキングの発生が確認されていないことから、現在のところ、ベアリングは継続使用可能な状態にあると判断します。尚、摩耗粒子の形態観察で砂、樹脂と思われる白色の異物が多く観察されました。ブロープラグから採油を実施していることから、プラグに巻いてあったシールテープなどが採油時に混入した可能性が考えられます。採油の直前には、プラグの清掃や十分に排油を実施すること推奨します。【油の汚染状況】計数汚染度がNAS級と当社推奨の管理限界値に到達し、重量汚染度が.mg/mlと高い値でした。【油の劣化状態】油の劣化状況を確認するために実施した粘度、水分、全酸価、IRの各データが良好であることから、この油は継続使用可能と判断します。
報告№105-6050 報告№106-0021 | 分析№105-01529 分析№106-00094 | 106-00094 | 本試験は、トライボ診断を実施し、軸受の潤滑状態、汚染状況、油の劣化状態を確認することを目的としました。【軸受の潤滑状態】摩耗粒子の観察結果から、サポートベアリングの転がり軸受軌道面では、微小領域の疲労摩耗発生が確認できましたが、転がり軸受の寿命の指標となるフレーキングの発生が確認されていないことから、現在のところベアリングは継続使用可能な状態にあると判断します。但し、転がり軸受の寿命の指標となるフレーキングの発生が確認されていないことから、現在のところ、ベアリングは継続使用可能な状態にあると判断します。一方、SOAP／D－SOAPの結果で軸受メタルの主成分である錫が検出されたことから、サポートベアリングのスラスト軸受の摩耗が確認されました。錫濃度ppmと油量Lから摩耗体積を計算した結果、.cmの体積が摩耗していると考えられます。軸受の平均的な摩耗深さは、摩耗体積を摺動面積で除することで求めることができ、軸受メタルの摩耗程度を把握することが可能となります。スラストメタルの表面積が計算できる寸法と回転数をお知らせいただければ、摩耗深さの計算と摩耗速度についてご報告できますので、是非ご提供ください。【油の汚染状況】計数汚染度がNAS級、重量汚染度がmg/mlと清浄でした。【油の劣化状態】油の劣化状況を確認するために実施した粘度、水分、全酸価、IRの各データが良好であることから、この油は継続使用可能と判断します。
報告№107-6588 報告№107-4554 | 分析№107-02904 分析№107-02769 | 107-02769 | 今回の採油は、ドレンバルブから機器停止中に実施している。油中粒子が均一に分散している油循環中に比較し沈降の影響を受け、分析データが高濃度に出る可能性があると思われます。又、採油した試料油量が不足しており、希釈して分析を実施したため、計数汚染度、重量汚染度は参考値としてお考え下さい。今回の分析は以上のことを踏まえて結果を検討しました。分析の結果、計数汚染度がNAS級とやや高い値でした。D－SOAPで鉄が検出され、異常摩耗の早期発見パラメータであるフェログラフィーのIs値がの乗とやや高い値を示していました。循環中の採油に比較してデータが高目に出る可能性がある採油条件で採油を実施したことが影響していると思われますが、摩耗粒子の形態観察で異物の噛み込みにより発生する切削粒子が多く観察されたことから、外部から混入した異物の噛み込みにより発生する切削摩耗が発生していると考えられます。この切削摩耗は異物が混入していない状態に比較して、摩耗進行速度が速く注意が必要です。今後更に摩耗が進行し、転がり軸受の寿命の指標となるフレーキングに進展することが懸念されるため、ヶ月後に再度分析を実施し、摩耗の進行状況を確認することを推奨します。一方、油の基本特性を示す粘度、水分、全酸価、IRの各データは全て良好の範囲にあり、この油は継続使用可能と判断します。尚、機器の潤滑状態をより正確に知るには、粒子の沈降の影響を極力抑え、油中粒子が均一な分散状態に近い状態での採油が望ましく、そのため対象機器の運転中、または停止直後に採油を実施することを併せて推奨します。
報告№109-09101 報告№109-09101 | 分析№109-000987 分析№109-000987 | 109-000987 | 、汚染度、軸受の潤滑状態を確認する。今回の採油は、対象設備の停止中にドレンから実施しているため、別紙油中粒子の沈降の影響に示すように、沈降の影響を受けて分析データが高濃度に出る可能性があります。今回の分析は、以上のことを踏まえて結果を検討します。分析の結果、摩耗粒子診断で異常摩耗の早期発見パラメータであるIs値がの乗とやや高いものの、摩耗粒子の形態観察で観察された粒子は、外部から混入したと思われる樹脂等でした。外部混入異物は、今回の採油が対象設備の停止中にドレンから採油を実施しているため、ドレン配管内部に残留していた汚染物が検出された可能性が高いと思われますが、同時に観察された摩耗粒子は、粒子濃度が高めになる箇所からの採油であるにもかかわらず、正常な潤滑状態下で発生した摩耗粒子が支配的であり、転がり軸受の寿命の指標となるフレーキングの発生が確認されていないことから、軸受の潤滑状態は正常な状態にあると判断します。は良好と判断します。粘度は良好と判断します。粘度はmm/sと新油値.mm/sに比較して、粘度変化率は-.％で、当社推奨の管理限界値である±％以内にあり、良好と判断します。水分は良好と判断します。水分はppmと当社推奨の管理限界値の以下であり、良好と判断します。全酸価は良好と判断します。全酸価は.mgKOH/gと新油値.mgKOH/g以内にあり、良好と判断します。IRの結果、良好と判断します。IRの結果、油劣化の兆候を示すカルボン酸の吸収が確認されていないことから、良好と判断します。計数汚染度は当社推奨の管理限界値に到達しています。計数汚染度は当社推奨の管理限界値に到達しています。計数汚染度はNAS級と当社推奨の管理限界値のNAS級に到達しています。重量汚染度は.mg/mlとなっています。重量汚染度は.mg/mlとなっています。機器の潤滑状態摩耗粒子診断の結果、外部から混入したと思われる樹脂等がやや多く観察されています。SOAPによる油中金属濃度の結果、銅が検出されています。SOAPによる油中金属濃度の結果、銅、油の添加剤成分であるリン、外部から混入したと思われるアルミニウムが検出されています。SOAPによる油中金属濃度の結果、鉄が検出されています。SOAPによる油中金属濃度の結果、鉄、外部から混入したと思われるアルミニウム、カルシウム、ナトリウムが検出されています。摩耗粒子診断の結果、外部から混入したと思われる樹脂等がやや多く観察されています。摩耗粒子診断の結果、異常摩耗の早期発見パラメータであるIs値がの乗とやや高く、外部から混入したと思われる樹脂等がやや多く観察されています。
報告№109-09249 報告№110-00306 | 分析№109-001747 分析№110-001230 | 110-001230 | 油中金属の分析は、試料油を以上の高温で発光させた光を分光器で分光し、金属固有の波長から元素を特定するとともに、光の強度から濃度を求めるIカップリング発光分光分析法を用います。また摩耗状態は、SOAP法により求めた金属成分と濃度に、フェログラフィー法による早期発見パラメータであるIs値と摩耗粒子分析とを加味し、さらに摩耗粒子の形態により摩擦面で発生している摩耗機構を推定して総合的に判断します。Iカップリング発光分光分析供試のタービン油を分析した結果、検出された金属は油中金属元素の結果表に示すように、鉄、銅、リン、亜鉛、カルシウム、バリウム、アルミニウム、ケイ素、ナトリウムでした。これら検出された金属元素から発生箇所を推定すると、鉄、銅・軸受等リン、亜鉛、カルシウム、バリウム、アルミニウム、ケイ素、ナトリウム・外部混入異物であると思われます。フェログラフィー摩耗粒子分析結果から観察された粒子は、潤滑状態が正常な場合に発生する摩耗粒子局部的に高圧・高温となる潤滑状態で発生するフリクションポリマでした。潤滑状態と摩耗形態異常摩耗の早期発見パラメータとして摩耗粒子を定量化して評価するフェログラフィーのIs値は、潤滑状態がやや厳しいの乗となっていました。摩耗粒子の観察結果から潤滑部では正常な潤滑状態であるマイルド摩耗が発生し、そして局部的に高圧・高温の箇所があることも確認されました。・フリクションポリマ潤滑油が軸受軌道面で高圧下に押し込められ局部的な高圧・高温状態が混在していることがわかりました。特に、高圧高温状態の解消がなされなければ、潤滑油は劣化する場合があります。汚染粒子数・汚染度物重量汚染粒子数はNAS級と当社推奨の管理限界値に到達していました。フィルタ表面の異物観察で、鉄錆、砂等が観察されたことから、汚染度が高い要因は、摩耗と外部混入異物の影響と思われます。水分は.ppmと当社推奨の管理限界値を超えていました。本設備の油量がLであることから、今回の採油でほぼ抜き取っていると思われますが、油槽には水分が混入していたと思われます。粘度はmm/sと新油値mm/sに対する粘度変化率は-.％で、当社推奨の管理限界値である±％を超えていました。有機物・有機化合物は、IRチャートによる新油分析値との比較の結果、FBKタービンの新油に比較してスペクトルはほぼ一致していることから、油種は同一で粘度グレードが異なっている可能性があります。適正な粘度グレードがVGであった場合、今回の使用油は粘度グレードが低い潤滑油です。粘度が低い潤滑油を使用している場合、軌道面の圧力に耐えられず、流体潤滑の状態が保てなくなり、軸受軌道面で摩耗が発生することが懸念されます。潤滑油および軸受は継続使用可能な状態あるものの、汚染度が高いことから、以下の対策が必要です。油槽内の清掃本設備の油量が少なく、今回の採油でほぼ全量抜き取っていますが、油中の汚染度が高く、油槽内に残留する可能性があります。そのため、油槽内を清掃されることを推奨します。油名の確認粘度グレードが異なっていたことから、油名が違う可能性がありますので、ご確認下さい。分析結果特性低下特性低下に係るパラメータの分析結果は、粘度は当社推奨の管理限界値を超えていました。粘度粘度はmm/sと新油値mm/sに対する粘度変化率は-.％で、当社推奨の管理限界値である±％を超えていました。全酸価添加タービン油の全酸価は、油メーカによって初期値が違うため統一した管理基準を設定するのが困難であることから、当社では管理限界値を設定しておらず、新油分析値との比較及び他の分析項目の結果より全酸価の状態判断を行います。その結果、全酸価は.mgKOH/gと新油値.mgKOH/g以内にあることから、良好と判断します。酸化安定度酸化安定度はminであり、当社推奨の管理限界値のmin以上であることから良好と判断します。有機物・有機化合物有機物・有機化合物は、IRチャートによる新油分析値との比較の結果、cm-付近に劣化の兆候を示すカルボン酸の吸収が確認されていないことから、良好と判断します。色相はLであり、新油値のL.に比較して高い値でした。汚染に係るパラメータの分析結果は、水分は当社推奨の管理限界値を超え、汚染粒子数は当社推奨の管理限界値に到達していました。水分は.ppmであり、当社推奨の管理限界値のを超えていました。汚染粒子数はNAS級であり、当社推奨の管理限界値のNAS級に到達していました。汚染度物重量はmg/mlであり、当社推奨の管理限界値のmg/ml以内であることから良好と判断します。摩耗フェログラフィーによる摩耗粒子の観察の結果、潤滑状態が正常な場合に発生する摩耗粒子、局部的に高圧・高温となる潤滑状態で発生するフリクションポリマが比較的多く観察されました。異常摩耗の早期発見パラメータであるフェログラフィーのIs値がの乗とやや高く、摩耗粒子の形態観察の結果、潤滑状態が正常な場合に発生する摩耗粒子、局部的に高圧・高温となる潤滑状態で発生するフリクションポリマが比較的多く観察されました。金属濃度SOAP法により金属濃度を測定した結果、潤滑箇所で発生する金属接触によって検出される鉄がppm、外部から混入したと思われるリンがppm、亜鉛がppm、バリウムがppm、ケイ素がppm検出されました。金属濃度酸溶解法により金属濃度を測定した結果、潤滑箇所で発生する金属接触によって検出される鉄がppm、銅が、外部から混入したと思われる亜鉛が、カルシウムが、バリウムがppm、アルミニウム、ナトリウムが検出されました。
報告№108-0411 報告№110-00186 | 分析№108-02745 分析№110-000727 | 110-000727 | ・摩耗状態摩耗状態は、潤滑油中に含まれる金属成分とその濃度を調査し、調査の結果から評価します。金属元素と濃度の分析は、試料油を以上の高温で発光させ、その光を分光器で分光し、分光によって得られた光の強度と金属固有の波長とから元素を特定するIカップリング発光分光分析法を用います。今回の試料はディーゼルエンジン油でしたが、検出された金属元素は、SOAPの結果表に示すように、鉄、鉛、銅、クロム、アンチモン、錫、リン、亜鉛、カルシウム、アルミニウム、ケイ素、ナトリウム、マグネシウムでした。これら検出された金属元素から発生箇所を推定すると、鉄、鉛、銅、クロム、アンチモン、錫・エンジン部品リン、亜鉛、カルシウム、マグネシウム・オイル添加剤アルミニウム、ケイ素、ナトリウム・外部混入異物であると思われます。このうち、機械部品が摩耗したと思われる元素はのグループです。検出された金属の粒子は、潤滑状態が正常な場合に発生するマイルド摩耗粒子、異物の噛み込みなどで発生する切削粒子、金属接触が厳しく、且つ、摩擦熱が高い場合に発生する黒錆であったことから、潤滑部では異物による切削摩耗、油膜破断による凝着摩耗が混在していることが分かりました。この摩耗状態は、異常摩耗の早期発見パラメータであるフェログラフィーのIs値であらわされますが、Is値がの乗と高い範囲にあり、シリンダ、ピストンリング、カムロール、クランクメタル等の潤滑部は厳しい潤滑状態に推移しつつあると推定されます。 ・粘度がmm/sと新油カタログ値の.mm/sに比較して、粘度変化率は-％で、当社推奨の管理限界値である±％を超えていました。一般に、内燃機関における粘度低下は、熱分解と低粘度油の混入、そして油種・油名の間違いなどが考えられます。熱分解による粘度低下は、燃焼による高温の影響でオイルが熱分解し低分子化することで低下しますが、同時にオイルの酸化防止剤も消耗し、その結果として全酸価が低下したり、あるいは熱分解によって粘着性のある劣化物も生成し、スラッジ量が増加したりするという現象がみられます。本試料油の場合は、分析の結果から全酸価の変化やスラッジ量の増加が見られないことから熱分解による粘度低下の可能性は低いと思われます。一方、低粘度油が混入して粘度が低下するケースでは、エンジン燃焼室から未燃焼燃焼がオイルに混入した場合が考えられます。オイルに引火点の低い燃料油が混入すると、エンジン内での異常燃焼の発生につながることがあり、十分な注意が必要です。エンジン油中は適正な粘度範囲で使用していないと油膜切れなどによる金属接触が発生する場合がありますので、粘度低下には注意が必要です。水分はppmと当社推奨の管理限界値を超えていました。今後、水分の影響で発錆し、その影響で摩耗が発生する懸念があります。結論対象設備は継続使用可能な状態にあるものの、潤滑油は以下の対策が必要です。対処方法について今後の対策は、比較的短期日に実施する更油または濾過が挙げられます。これにより水分や固形異物の汚染物を除去し、摩耗や腐食などにより二次的に発生する摩耗を予防することを推奨します。なお、現在発生している切削摩耗の発生原因である摩耗粒子等の硬い異物を除去することで摩耗の進行が抑制できますので、可能であればエンジンオイルの循環濾過を実施し、内部を洗浄されることを併せて推奨します。次回診断の推奨について本機関の潤滑部は、精密な濾過により継続使用が可能な状況ですので、これらの対策を実施された場合は、その直後に今回と同様の分析を実施し、今後傾向管理をするための初期値を取ることを推奨します。初期値を取った後の分析周期は、ヶ月後、ヶ月後、年後とし、良好な状態が継続していることが確認できたら、年目以降は年に度程度とされることを推奨します。濾過ができない場合は、分析項目は今回同様とし、分析周期を短周期にされることを推奨します。分析周期は、運転状況により検討する必要があります。また、理論的に採油周期を検討する必要がありますので、油の循環の有無および循環量、機関の回転数をお知らせ下さい。尚、を示す粘度、全酸価、全塩基価、IRのデータは新油データを基準として評価しています。今回は当社に新油データがなかったためカタログ値で判断しましたが、今後は現在充填用に使用している新油を分析し、そのデータを基準に管理されることを推奨します。粘度、水分は当社推奨の管理限界値を超えていました。油の劣化状況をより精密に判定するには新油との比較が必要です。現在使用している貴排水機場保有の新油をご提供下さい。粘度粘度はmm/sと新油カタログ値.mm/sに比較して、粘度変化率は-％で、当社推奨の管理限界値である±％を超えていました。尚、粘度は現在使用している貴排水機場保有の新油分析結果を基準に管理する方法が望ましく、次回分析までに新油をご提供下さい。水分はppmと当社推奨の管理限界値のを超えていました。全酸価全酸価はmgKOH/gと新油カタログ値mgKOH/gに比較して高いものの、IRの結果で油劣化の兆候を示すカルボン酸の吸収が確認されていないことから、良好と判断します。尚、全酸価は現在使用している貴排水機場保有の新油の分析結果を基準に管理する方法が望ましいため、新油をご提供下さい。全塩基価全塩基価はmgKOH/gと新油カタログ値.mgKOH/g以上であることから、良好と判断します。尚、全塩基価は現在使用している貴排水機場保有の新油分析結果を基準に管理する方法が望ましく、次回分析まで新油をご提供下さい。IRIRの結果、油劣化の兆候を示すカルボン酸の吸収が確認されていないことから、良好と判断します。尚、IRは現在使用している貴排水機場保有の新油の分析結果を基準に管理する方法が望ましいため、新油をご提供下さい。計数汚染度は汚染されていました。計数汚染度計数汚染度はNAS級と汚染されていました。重量汚染度はmg/mlでした。粒度分布粒度分布は.～μmの範囲にあり、.μmにピークが確認されました。機器の潤滑状態摩耗粒子診断の結果、潤滑状態が正常な場合に発生するマイルド摩耗粒子、異物の噛み込みなどで発生する切削粒子、金属接触が厳しく、且つ、摩擦熱が高い場合に発生する黒錆が比較的多く観察されました。SOAPによる油中金属濃度SOAPによる油中金属濃度の結果、鉄、銅、油の添加剤成分と思われるリン、亜鉛、カルシウム、マグネシウム、外部から混入したと思われるアルミニウム、ケイ素が検出されました。SOAPによる油中金属濃度SOAPによる油中金属濃度の結果、鉄、鉛、クロム、アンチモン、錫、油の添加剤成分と思われるリン、亜鉛、カルシウム、マグネシウム、外部から混入したと思われるアルミニウム、ナトリウムが検出されました。摩耗粒子診断摩耗粒子診断の結果、異常摩耗の早期発見パラメータであるIs値がの乗と高く、潤滑状態が正常な場合に発生するマイルド摩耗粒子、異物の噛み込みなどで発生する切削粒子、金属接触が厳しく、且つ、摩擦熱が高い場合に発生する黒錆が比較的多く観察されました。
報告№108-0202 報告№108-0202 | 分析№108-01487 分析№108-01487 | 108-01487 | 分析の結果、全てのデータが良好であることから、潤滑状態は正常と判断します。は良好と判断します。計数汚染度は良好と判断します。計数汚染度はNAS級と当社推奨の管理限界値のNAS級以内であり、良好と判断します。重量汚染度は良好と判断します。重量汚染度は.mg/mlと当社推奨の管理限界値のmg/ml以内であり、良好と判断します。機器の潤滑状態機器の潤滑状態は正常と判断します。SOAPの結果は良好です。SOAPの結果、油の添加剤成分であるリンが検出されました。摩耗により発生する鉄が検出されていないことから、良好と判断します。D－SOAPの結果は良好です。D－SOAPの結果、摩耗により発生する鉄が検出されていないことから、良好と判断します。フェログラフィーの結果は良好です。フェログラフィーの結果、異常摩耗の早期発見パラメータであるIs値がのマイナス乗と良好の範囲にあることから、潤滑状態は正常と判断します。
報告№107-0485 報告№107-0485 | 分析№107-02882 分析№107-02882 | 107-02882 | 今回の採油は、ドレンプラグから機器停止中に実施しているため、油中粒子が均一に分散している油循環中に比較し沈降の影響を受け、分析データが高濃度に出る可能性があると思われます。今回の分析は以上のことを踏まえて結果を検討しました。分析の結果、異常摩耗の早期発見パラメータであるIs値がの乗と、やや高い値を示していました。これは採油の影響でやや高くなっていると思われますが、摩耗粒子形態観察で局部的な油膜切れにより発生したシビア粒子が観察されていることから、摩耗が進行する状況にある可能性があります。今後、更に摩耗が進行することが懸念されるため、ヶ月以内に再度分析を実施し、摩耗の進行状況を確認することを推奨します。一方、油の基本特性を示す粘度、水分、全酸価、IRの各データは全て良好の範囲にあり、この油は継続使用可能と判断します。尚、機器の潤滑状態をより正確に知るには、粒子の沈降の影響を極力抑え、油中粒子が均一な分散状態に近い状態での採油が望ましく、そのため対象機器の運転中、または停止直後に採油を実施されることを推奨します。また、トライボ診断では、バックラッシの増加量を分析結果から計算できますので、構造が確認できる図面、ギヤの形式、歯形、モジュール、歯数、回転数、増速比、歯幅をお知らせ下さい。計算結果をご報告いたします。計数汚染度はやや高い値でした。計数汚染度はやや高い値でした。計数汚染度はNAS級と当社推奨の管理限界値のNAS級以内にあるものの、やや高い値でした。重量汚染度はmg/mlでした。重量汚染度はmg/mlでした。機器の潤滑状態フェログラフィーの結果、金属接触が厳しい場合に発生するシビア粒子、外部から混入したと思われる鉄錆が観察されました。SOAPの結果、鉄および銅が検出されました。SOAPの結果、摩耗により発生する鉄および銅が検出されました。D－SOAPの結果、鉄および銅が検出されました。D－SOAPの結果、摩耗により発生した鉄および銅が検出されました。フェログラフィーの結果、金属接触が厳しい場合に発生するシビア粒子、外部から混入したと思われる鉄錆が観察されました。異常摩耗の早期発見パラメータであるフェログラフィーのIs値がの乗と良好の範囲にあるものの、摩耗粒子形態観察の結果、金属接触が厳しい場合に発生するシビア粒子、外部から混入したと思われる鉄錆が観察されました。
報告№108-0411 報告№110-00178 | 分析№108-02745 分析№110-000702 | 110-000702 | ・摩耗状態油中金属濃度の結果、潤滑油中から検出された主な金属元素は鉛、銅、アンチモン、錫が検出されました。検出された金属は、粒子観察の結果から銅合金、外部から混入したと思われる鉄錆等でした。摩耗状態は、異常摩耗の早期発見パラメータであるIs値であらわされますが、の乗と良好の範囲にあることから、現在のところ、本軸受は継続使用可能な状態にあると思われます。しかし、オイルリングの主成分である銅と軸受メタルの主成分である錫が比較的多く検出されたことから、オイルリングと主軸間、またはオイルリングと軸受台金側面との間、主軸と軸受メタルの間で摩耗が発生していると考えられます。このような場合、オイルリングと主軸の間で摩擦が低下したり、台金との摩擦が増大するなどの影響でオイルリングが円滑に回転し難い状況が発生します。その結果、潤滑油のかき揚げ量が減少し、軸受摺動面で油膜切れが発生している可能性があると考えられます。・汚染度計数汚染度、重量汚染度は共に良好でした。・粘度、水分、全酸価、IR、RBOTの各データは良好でした。潤滑油は、平成年度、年度に実施した共同研究生分解性タービン油の適用で懸念された加水分解によるスラッジの発生および全酸価の上昇は、本分析結果では、重量汚染度の増加、水分の増加、全酸価の上昇などに現れます。分析の結果、水分の増加および全酸価の上昇が若干みられますが、重量汚染度の増加は確認されておらず、継続使用可能な状態にあると判断します。軸受の潤滑状態は、オイルリングの摩耗が発生し、その影響があると思われますので、以下の対策が必要です。日常点検の際にオイルリングが円滑に回転しているかなど、オイルリングの回転状況を確認するとともに、ヶ月以内に再分析を実施し、摩耗の進行状況を確認することを推奨します。尚、今後軸受メタルの摩耗が進行した場合、摩耗程度を評価する必要がありますので、次回分析時には、メタルサイズ、回転数、直近のメタル交換からの運転時間をお知らせください。は良好と判断します。粘度粘度はmm/sと新油値mm/sに比較して、粘度変化率は+.％で、当社推奨の管理限界値である±％以内にあり、良好と判断します。水分はppmと当社推奨の管理限界値の以下であり、良好と判断します。全酸価全酸価は.mgKOH/gと新油値.mgKOH/gに比較して高いものの、IRの結果で油劣化の兆候を示すカルボン酸の吸収が確認されていないことから、良好と判断します。IRIRの結果、油劣化の兆候を示すカルボン酸の吸収が確認されていないことから、良好と判断します。RBOTRBOTはminと当社推奨の管理限界値のmin以上であり、良好と判断します。は良好と判断します。計数汚染度計数汚染度はNAS級と当社推奨の管理限界値のNAS級以内であり、良好と判断します。重量汚染度は.mg/mlと当社推奨の管理限界値のmg/ml以内であり、良好と判断します。機器の潤滑状態SOAPによる油中金属濃度でオイルリングの主成分である銅、メタルの主成分である錫が検出され、摩耗粒子診断の結果、潤滑状態が正常な場合に発生するマイルド摩耗粒子、銅合金のシビア粒子が比較的多く観察されました。SOAPによる油中金属濃度SOAPによる油中金属濃度の結果、鉛、銅、油の添加剤成分であるリン、外部から混入したと思われる亜鉛、ケイ素、ホウ素が検出されました。SOAPによる油中金属濃度SOAPによる油中金属濃度の結果、鉛、銅、アンチモン、錫、油の添加剤成分であるリン、外部から混入したと思われる亜鉛、カルシウム、ナトリウムが検出されました。摩耗粒子診断異常摩耗の早期発見パラメータであるIs値がの乗と良好の範囲にあるものの、銅合金のシビア粒子、外部から混入したと思われる鉄錆等が比較的多く観察されました。
報告№107-4530 報告№107-7009 | 分析№107-01164 分析№107-01287 | 107-01287 | 精点Aを実施した結果、摩耗の安定が確認され、潤滑油も継続使用可能と判断します。これらのことは、前回に比較して、計数汚染度はランク減少したことSOAP／D-SOAPの鉄および錫濃度に変化がないこと異常摩耗の早期発見パラメータであるフェログラフィーのIs値が.と良好の範囲にあることを示す粘度、水分、全酸価、IR、RBOTの各データが良好の範囲にあること以上のことから判断しました。
報告№108-5071 報告№111-00279 | 分析№108-02721 分析№111-001333 | 111-001333 | 潤滑油は継続使用可能な状態にあると判断します。但し、今後は障害予防を目的に以下の対策を推奨します。消泡性能が低下した場合、ギヤ歯面での油膜形成に影響が出て摩耗の発生が進展することがあります。今後は消泡性能低下の影響により摩耗が進展する可能性がありますので、フェログラフィーおよびSOAP-Tを追加することを推奨します。泡立ち試験の結果は、-と新油値が-であるのに比較して高い値となっていたことから、消泡性能が低下していることが分かりました。今後の使用状況によっては油の酸化劣化が進行したり、ギヤ歯面およびベアリング軌道面で油膜切れが発生したりする場合があるため、消泡剤の添加による消泡性能の改善など何らかの対応が必要になると思われます。分析結果泡立ち試験の結果、消泡性能が低下していることが確認されました。粘度粘度はmm/sと新油値mm/sに比較して、粘度変化率は-％で、当社推奨の管理限界値である±％以内にあり、良好と判断します。泡立ち試験泡立ち試験は-と新油に比較して高い値でした。水分はppmと当社推奨の管理限界値の以下であり、良好と判断します。全酸価全酸価は.mgKOH/gと新油値.mgKOH/gに比較して高いものの、IRの結果で油劣化の兆候を示すカルボン酸の吸収が確認されていないことから、良好と判断します。
報告№109-09136 報告№112-00066 | 分析№109-001160 分析№112-000175 | 112-000175 | 潤滑油は継続使用可能な状態にあると判断します。前回同様に粘度、全酸価、IR、RBOTの各データは良好でした。尚、別紙RBOTの減少傾向から油の余寿命を求めた結果、本試料は直近の更油から起算して稼働日数が年月まで使用可能であることが分かります。水分は良好でした。
報告№108-0204 報告№108-0199 | 分析№108-01503 分析№108-01416 | 108-01416 | 、軸受の潤滑状態を確認する。今回の採油は、対象設備の停止中にドレン弁から実施しているため、油循環中に採油した場合に比較し、油中粒子の沈降の影響を受け、分析データが高濃度に出る可能性があります。今回の分析は以上のことを踏まえて結果を検討しました。分析の結果、摩耗粒子の形態観察で金属接触が厳しい場合に発生するシビア粒子がやや多く観察されました。観察された摩耗粒子は、潤滑状態が厳しい場合に発生するシビア粒子が観察され、今後更に摩耗が進行することが懸念されるため、運転を再開している場合、今回の分析項目に計数汚染度、SOAP／D－SOAPの分析項目を追加して、再度分析を実施し、汚染度および摩耗の進行状況を確認されることを推奨します。一方、を示す粘度、水分、全酸価、RBOTの各データは良好の範囲にあることから、この油は継続使用可能と判断します。尚、上述しましたように今回の採油は対象設備の停止中の採油であるため、油中の摩耗粒子などが平均的に分散した状態とはいえない状態で採油されている可能性があります。採油は、粒子の沈降の影響を少なくすることが重要であり、そのため油中粒子が均一な分散状態で実施されることを併せて推奨します。
報告№103-6093 | 分析№103-01790 | 103-01790 | 精点Aを実施した結果、摩耗は安定していると判断します。これらのことは、前回に比較して、計数汚染度はランク減少し、SOAP／D-SOAPの鉄及びモリブデンが検出されず、ホワイトメタルの主成分である錫がからに減少し、異常摩耗の早期発見パラメータであるフェログラフィーのIs値が、.から.と変化がないことから判断しました。
報告№109-09136 報告№111-00393 | 分析№109-001160 分析№111-001871 | 111-001871 | 潤滑油および軸受は継続使用可能な状態にあると判断します。但し、今後も摩耗の進行を傾向監視するため、以下の対策を推奨します。更油或いは濾過油中の汚染度が高いことから、観察された摩耗粒子や異物等が軸受軌道面に噛み込み摩耗が進行することが懸念されるため、至急、更油或いは濾過を推奨します。定期的な分析摩耗の進行を監視するため、定期的に分析を実施し、摩耗の進行状況を確認することを推奨します。傾向監視のための次回採油時期は、最短で約時間となります。この時間は、油中汚染物が均一になるために必要とする時間であり、この時間を経過すれば、再分析の結果から状態の傾向を確認することが可能となりますので、これを参考に次回分析時期を検討されることを提案します。フェログラフィー異常摩耗の早期発見パラメータとして摩耗粒子を定量化して評価するフェログラフィーのIs値は、潤滑状態が厳しいの乗でした。摩耗粒子の形態で比較的多く観察された粒子は、潤滑状態が正常な場合に発生する摩耗粒子局部的に高圧・高温となる場合に発生するフリクションポリマ外部から混入したと思われる鉄錆等でした。これらの摩耗粒子が観察された場合、潤滑部で発生している摩耗形態は、正常なマイルド摩耗であり、そして局部的ではあるものの高圧・高温の箇所が発生していることも分かります。フリクションポリマは、潤滑油が軌道面に押し込められ高圧状態になると同時に、圧縮熱により高温状態になった結果、基油自身が重合反応を起こし生成することが知られています。そのため、高圧高温状態の解消がなされなければ、潤滑油の劣化が進行し、粘度上昇に因る潤滑異常に進展する場合があります。電子顕微鏡・X線マイクロアナリシス観察された粒子をSEM・XMAで詳細に分析した結果、粒子には鉄、クロムが比較的多く含まれており、成分割合から粒子は主にベアリング軌道面から発生していると推定できました。Iカップリング発光分光分析供試の潤滑油を分析した結果、検出された金属元素は、SOAP-Tの結果表に示すように、鉄、鉛、銅、クロム、錫、リン、亜鉛、カルシウム、バリウム、ナトリウムでした。検出されたこれらの金属元素から発生箇所を推定すると鉄、鉛、銅、クロム、錫、亜鉛・軸受等リン、カルシウム、バリウム、ナトリウム・外部混入異物であると思われます。このうち、機械部品が摩耗したと思われる元素はのグループです。計数汚染度、重量汚染度は共に当社推奨の管理限界値を超えていました。フィルタ表面の異物観察で表面が茶褐色で鉄錆、砂等が観察されたことから、汚染度が高い要因は、摩耗とスラッジ、そして外部混入異物の影響と思われます。粘度、水分、酸価、IR、RBOTの各データは良好でした。尚、別紙RBOTの減少傾向から油の余寿命を求めた結果、本試料は直近の更油から起算して稼働日数が年月まで使用可能であることが分かります。
報告№106-6102 報告№106-6148 | 分析№106-02223 分析№106-03086 | 106-03086 | 精点Aを実施した結果、D－SOAPで前回に比較して鉄がから.ppmに上昇していました。フィルタ写真の結果、表面には赤茶色の微粒子が多く観察されたことから、鉄濃度が上昇した原因は、フレッティングなどの内部発生による赤錆の増加によるものと推定されました。現在のところ、軸受の摩耗には進展していないものの、今後この錆が軸受摺動面に噛み込み摩耗が進行することが懸念されました。また、RBOTの結果、前回minに対して、今回はminとminに減少していました。この減少傾向から管理限界値に到達する時期を計算した結果、年月となりました。今後は、減少速度が速まることが懸念されました。以上のことから、ヶ月後に精点Aを実施し、軸受の摩耗発生の有無およびRBOTの減少率を確認することを推奨します。これらのことは、D－SOAPの結果、前回に比較して鉄がから.ppmに上昇していたことフィルタ写真で表面に赤茶色の微粒子が多く観察されたことRBOTの結果、minと前回のminに比較して年間でmin減少したこと以上のことから判断しました。
報告№109-09136 報告№111-00663 | 分析№109-001160 分析№111-003341 | 111-003341 | 軸受は継続使用可能な状態にあると判断します。但し、今後も摩耗の進行を傾向監視するため、以下の対策を推奨します。定期的な分析凝着摩耗や疲労摩耗の進行を監視するため、定期的に分析を実施し、摩耗の進行状況を確認することを推奨します。フェログラフィー異常摩耗の早期発見パラメータとして摩耗粒子を定量化して評価するフェログラフィーのIs値は、前回のの乗から乗に上昇し、潤滑状態が厳しくなっていることを示していました。摩耗粒子の形態で比較的多く観察された粒子は、金属潤滑部が局部的に油膜切れを起して発生するシビア粒子繰返し応力を受けて発生する疲労摩耗粒子局部的に高圧・高温となる場合に発生するフリクションポリマでした。これらの摩耗粒子が観察された場合、潤滑部で発生している摩耗形態は、潤滑状態がやや厳しい凝着摩耗疲労による疲労摩耗であり、そして局部的ではあるものの高圧・高温の箇所が発生していることも分かります。フリクションポリマは、潤滑油が軌道面に押し込められ高圧状態になると同時に、圧縮熱により高温状態になった結果、基油自身が重合反応を起こし生成することが知られています。そのため、高圧高温状態の解消がなされなければ、潤滑油の劣化が進行し、粘度上昇に因る潤滑異常に進展する場合があります。Iカップリング発光分光分析供試の潤滑油を分析した結果、検出された金属元素は、SOAPの結果表に示すように、鉄、ニッケル、リン、カルシウム、アルミニウム、ナトリウムでした。検出されたこれらの金属元素から発生箇所を推定すると鉄、ニッケル・軸受等リン・オイル添加剤カルシウム、アルミニウム、ナトリウム・外部混入異物であると思われます。このうち、機械部品が摩耗したと思われる元素はのグループです。前回に比較して計数汚染度はNAS級からNAS級にランク増加し、やや高い値でした。D－SOAPで油の添加剤成分であるリンが検出され、フィルタ表面の異物観察で表面が茶褐色で金属片、鉄錆、砂等が観察されたことから、汚染度が高い要因は、摩耗とスラッジ、そして外部混入異物の影響と思われます。分析結果計数汚染度はやや高い値でした。計数汚染度計数汚染度はNAS級と当社推奨の管理限界値のNAS級以内にあるものの、やや高い値でした。重量汚染度はmg/mlでした。機器の潤滑状態摩耗粒子の形態観察の結果、金属潤滑部が局部的に油膜切れを起して発生するシビア粒子、繰返し応力を受けて発生する疲労摩耗粒子、局部的に高圧・高温となる場合に発生するフリクションポリマが比較的多く観察されました。SOAPSOAPの結果、摩耗により発生する鉄が検出されました。D－SOAPD－SOAPの結果、摩耗により発生する鉄が検出されました。フェログラフィー異常摩耗の早期発見パラメータであるフェログラフィーのIs値がの乗と高く、摩耗粒子の形態観察の結果、金属潤滑部が局部的に油膜切れを起して発生するシビア粒子、繰返し応力を受けて発生する疲労摩耗粒子、局部的に高圧・高温となる場合に発生するフリクションポリマが比較的多く観察されました。
報告№109-09136 報告№112-00044 | 分析№109-001160 分析№112-001150 | 112-001150 | 軸受は継続使用可能な状態にあると判断します。但し、油中の汚染度が高く、今後も摩耗の進行を傾向監視するため、以下の対策を推奨します。濾過および水分除去油中の汚染度が高いことから、観察された摩耗粒子や異物等が軸受軌道面に噛み込み摩耗が進行することと、水分がやや高く、腐食摩耗が進行することが懸念されるため、濾過および水分除去を推奨します。定期的な分析摩耗の進行を監視するため、定期的に分析を実施し、分析データによる摩耗の進行状況を確認することを推奨します。密封装置の改善水分がやや高いことから、外部から水分が混入したか、或いは、結露などで水分が増加したと推定されます。水分が入りやすい状況にあると思われることから、密封装置の改善を推奨します。最適な採油方法本試料油は、機器停止中に廃油口から採油されています。機器が停止している状態では、別紙油中粒子の沈降の影響に示すように油槽内で撹拌がなくなり固形物が沈降するため、油中汚染度は高くなると推定されます。今後の採油は、極力運転中もしくは停止直後の油槽中層部から実施されることを推奨します。はフェログラフィーおよびSOAP／D－SOAPの結果から総合的に判断した結果、やや厳しい状態にあると考えられます。フェログラフィー【定量分析：Is値】Is値は異常摩耗の早期発見パラメータのつで、摩耗粒子を定量化するために用います。今回のIs値はの乗と低い値でした。フェログラフィー【定性分析：摩耗粒子および摩耗形態観察】分析結果から比較的多く観察された粒子は、以下の通りでした。正常な摩耗粒子・潤滑状態が正常なマイルド摩耗により発生。赤錆・金属表面が酸化により剥がれ落ちやすくなる腐食摩耗により発生。フリクションポリマ・局部的に高圧・高温となる場合に発生。鉄錆、砂等・外部から混入したと考えられます。観察された摩耗粒子の中でもフリクションポリマは、注意が必要です。フリクションポリマは、潤滑油が軌道面に押し込められ高圧状態になると同時に、圧縮熱により高温状態になった結果、基油自身が重合反応を起こし生成することが知られています。そのため、高圧高温状態の解消がなされなければ、潤滑油の劣化が進行し、粘度上昇に因る潤滑異常に進展する場合があります。電子顕微鏡・X線マイクロアナリシス観察された粒子を電子顕微鏡・X線マイクロアナリシスで詳細に分析した結果、粒子には酸素、鉄、クロム、マンガンが比較的多く含まれており、成分割合から粒子は主に転がり軸受軌道面から発生した粒子や赤錆であると推定できました。Iカップリング発光分光分析【SOAP／D－SOAP】検出された金属元素から発生箇所を推定すると、以下の通りでした。鉄、錫、亜鉛・軸受等リン、カルシウム、バリウム、アルミニウム、ケイ素、ナトリウム、マグネシウム・外部混入異物このうち、機械部品が摩耗したと思われる元素はのグループです。計数汚染度はNAS級以上、重量汚染度はmg/mlと共に当社推奨の管理限界値を超えていました。フィルタ表面の異物観察で表面が茶褐色で鉄錆が観察されたことから、汚染度が高い要因は、腐食摩耗と外部混入異物の影響と思われます。粘度、水分、酸価、IRの各データは良好でした。
報告№109-09448 報告№111-00274 | 分析№109-002802 分析№111-001295 | 111-001295 | エンジン摺動部は継続使用可能な状態にあると判断します。但し、現状の運転には影響は非常に小さいものの、シリンダ内壁や軸受摺動面で摩耗の進行が懸念されるため、以下の対策を推奨します。定期的な分析摩耗の進行を監視するため、定期的に分析を実施し、摩耗の進行状況を確認することを推奨します。フェログラフィー異常摩耗の早期発見パラメータとして摩耗粒子を定量化して評価するフェログラフィーのIs値は、潤滑状態が正常なの乗でした。摩耗粒子の形態で比較的多く観察された粒子は、潤滑状態が正常な場合に発生する摩耗粒子、金属接触が厳しく、且つ、摩擦熱が高い場合に発生する黒錆でした。これらの摩耗粒子が観察された場合、潤滑部で発生している摩耗形態は、正常なマイルド摩耗、潤滑状態がやや厳しい凝着摩耗であることが分かります。Iカップリング発光分光分析供試のディーゼルエンジン油を分析した結果、検出された金属元素は、SOAP-Tの結果表に示すように、鉄、鉛、銅、クロム、ニッケル、錫、亜鉛、カルシウム、アルミニウム、ケイ素、ナトリウム、マグネシウムが検出されました。これらの検出された金属元素から発生箇所を推定すると鉄、鉛、銅、クロム、ニッケル、錫・エンジン部品カルシウム、マグネシウム・オイル添加剤亜鉛、アルミニウム、ケイ素、ナトリウム・外部混入異物であると思われます。このうち、機械部品が摩耗したと思われる元素はのグループです。メタルの摩耗程度SOAP-Tの結果、メインメタルやクランクメタルの主成分である錫が検出されました。この錫濃度からメタルの摩耗程度を確認しました。確認方法は、下式およびの通りです。錫の摩耗体積＝錫濃度×-×油量×.×÷錫密度・＝.×-××.×÷.＝.平均的な摩耗深さ＝摩耗体積÷摩耗面積×・＝.÷×＝.計算の結果、摩耗深さは.μm摩耗しています。一般的にホワイトメタルのオーバーレイ厚さは、薄くてもμm程度はありますので、これに比較して十分に小さく、良好な状態にあると考えられます。但し、当該ディーゼルエンジンは、潤滑油をタンク容量Lに対して、月平均Lの潤滑油を補給しているとの情報がございますので、直近の更油日をお知らせ下さい。錫濃度を補正して再計算いたします。尚、観察された摩耗形態がマイルド摩耗が支配的であるため可能性としては低いと思われますが、仮にクランクメタルの上メタル個に摩耗が集中したとすると、摩耗深さはμmとなります。オーバーレイの厚さをμm程度とすると、オーバーレイの分のは摩耗していることになります。カルシウムなどの析出SOAP-Tでカルシウムがppm検出されました。この影響については、別紙カルシウムなどの析出をご覧ください。鉛を使用した箇所の摩耗・溶出SOAP-Tで銅が検出されました。鉛の影響については、別紙鉛および銅を使用した箇所の摩耗・溶出を御覧ください。粒度分布粒度分布は、適正な散乱強度がえられず測定できませんでした。分析結果粒度分布粒度分布は、適正な散乱強度がえられず測定できませんでした。機器の潤滑状態摩耗粒子の形態観察の結果、潤滑状態が正常な場合に発生する摩耗粒子、金属接触が厳しく、且つ、摩擦熱が高い場合に発生する黒錆が比較的多く観察されました。SOAP-TSOAP-Tの結果、鉄、鉛、銅、クロム、ニッケル、油の添加剤成分であるカルシウム、マグネシウム、外部から混入したと思われる亜鉛、アルミニウム、ケイ素が検出されました。SOAP-TSOAP-Tの結果、鉄、錫、油の添加剤成分であるカルシウム、外部から混入したと思われるナトリウムが検出されました。フェログラフィー異常摩耗の早期発見パラメータであるIs値がの乗と良好の範囲にあり、潤滑状態は正常と判断します。
報告№106-0421 | 分析№106-02362 | 106-02362 | トライボ診断により、機器軸受の潤滑状態、潤滑油の劣化状態を診断することを目的としました。分析の結果、本軸受は継続使用可能な範囲にあると判断します。このことは、D-SOAPで転がり軸受の摩耗により発生する鉄が検出されたものの、僅かであることフェログラフィーの結果、異常摩耗の早期発見パラメータであるIs値が.と良好の範囲にあること計数汚染度がNAS級と良好の範囲にあること以上のことから判断しました。尚、油の劣化度を示す全酸価が.mgKOH/gと新油値.mgKOH/g以下であり、油の劣化進行は確認されませんでした。
報告№103-0021 報告№103-0021 | 分析№103-00261 分析№103-00261 | 103-00261 | ころがり軸受の余寿命を推定する場合、一般には、転動体と軌道面とのころがり接触面で発生する、ころがり疲れによる疲労剥離の有無が問題となる。転がり疲れが始まる第一段階では、ころがり疲れにより剥離した転動体や軌道面の摩耗粒子は、非常に薄く、また、円形をしており特徴的な形態をしている。ころがり疲れの初期段階では、μm未満の疲労摩耗粒子が発生するが、これらの摩耗粒子の摩耗痕に繰り返しころがり荷重が加わると、第二段階では、摩耗痕は次第に大きくなり、数十μmの摩耗粒子の発生が見られるようになってくる。そして、更にころがり疲れが進むと、摩耗痕からき裂が発生し、そのき裂が伝幡して、大型の摩耗粒子発生につながって行くと考えられている。このようなプロセスで潤滑油中に摩耗粒子が発生するので、潤滑油中の粒子数をサイズ毎に計数し、粒子分布から摩耗のどの段階にあるかを知ることができる。当社が実施したこれまでの実験と研究成果から、ころがり軸受の損傷はIs値がの乗以上であることが判っており、又、使用限界もの乗未満であれば実用上問題のないことも分かっているが、本試料油のIs値はの乗と正常な範囲にあり、また、汚染度も～μmサイズの粒径がNAS級であり、他のサイズがNAS級以下の清浄度であることが分かった。これらの事から、本試料は十分に継続使用可能な潤滑状態にあると判断できた。この油は継続使用可能な状態にあると判断します。粘度は良好と判断します。粘度は.mm/sと新油値mm/sに比較して、粘度変化率は+％で、管理限界値である％以内にあり、良好と判断します。水分は良好と判断します。水分は.ppmと管理限界値の以下であり、良好と判断します。全酸価は良好と判断します。全酸価は.mgKOH/gと新油値.mgKOH/gに比較して若干高い値を示しているものの、変化量は少なく良好と判断します。IRは良好と判断します。IRはチャートに示すように新油に比較して変化はなく、良好と判断します。計数汚染度、重量汚染度、共に良好と判断します。計数汚染度は良好と判断します。計数汚染度はNAS級と当社推奨の管理限界値のNAS級以内にあり、良好と判断します。重量汚染度は良好と判断します。重量汚染度はmg/mlと良好な状態にあると判断します。機器の潤滑状態油中摩耗粒子によるトライボ診断の結果、ころがり軸受軌道面に若干損傷が発生していますが、継続使用可能な状態にあると判断します。SOAPの結果、銅が検出されました。SOAPの結果、保持器の摩耗により発生した銅が検出されました。尚、油の添加剤成分であるリン、亜鉛、ケイ素が検出されました。D－SOAPの結果、鉄、銅が検出されました。D－SOAPの結果、軸受軌道面などの摩耗により発生した鉄、保持器の摩耗により発生した銅が検出されました。フェログラフィーの結果、ころがり軸受軌道面に若干損傷が発生していますが、継続使用可能な状態にあると判断します。油中摩耗粒子によるトライボ診断の結果、前回に比較して、異常摩耗の早期発見パラメータであるフェログラフィーのIs値がの乗から乗に減少していること、及び、摩耗粒子の形体観察の結果、確認された摩耗粒子が接触状態がマイルドな状態で発生した摩耗粒子が支配的であることから、ころがり軸受軌道面に若干損傷が発生していますが、継続使用可能な状態にあると判断します。
報告№109-09136 報告№113-00623 | 分析№109-001160 分析№113-002682 | 113-002682 | 潤滑、汚染状態は良好の範囲にあることから、現在のところ、潤滑油は継続使用可能な状態にあると考えられます。潤滑油の余寿命を求めた結果、年月まで使用可能と推定されました。前回の更油日が年月であることから、更油日から起算すると、潤滑油は約年間使用可能と推定されます。尚、対象設備は継続使用可能な状態にあると判断します。異常摩耗の早期発見のパラメータであるIs値は、前回の-レベルから変化はなく、正常です。また、異常摩耗の兆候を示す摩耗粒子が顕著に観察されなかったことから、は良好と判断します。計数汚染度は前回のNAS級からNAS級にランク上昇しているものの、当社推奨の管理限界値以下であり、良好です。重量汚染度は.mg/mlから変化はなく、当社推奨の管理限界値以下であり良好です。粘度、水分、酸価、IR、RBOTの各データは良好です。尚、別紙RBOTの減少傾向から油の余寿命を求めた結果、対象の潤滑油は年月まで使用可能であると推定されました。
報告№108-0387 報告№108-4529 | 分析№108-02609 分析№108-03083 | 108-03083 | 、汚染度、軸受の潤滑状態を確認する。軸受の潤滑状態分析の結果、異常摩耗の早期発見パラメータであるフェログラフィーのIs値がの乗とやや高い値となっています。摩耗粒子の形態観察でμm以下の鉄系摩耗粒子が多く観察され、SEM・XMAで詳細に粒子を観察した結果、鉄およびクロムを含む粒子が観察されています。また、フィルタ表面の異物観察で鉄錆、砂、樹脂等が観察されています。さらにSOAP／D－SOAPで鉄が検出されたことから、Is値が高い要因は、摩耗と外部混入異物の影響と考えられます。外部混入異物は、今回の採油が対象設備の停止中にドレン穴から採油を実施しているため、ドレン部に残留していた汚染物が検出された可能性が高いと思われます。現在のところ、転がり軸受の寿命の指標となるフレーキングの発生が確認されていないことから、潤滑状態は正常と判断できますが、SOAPの鉄濃度がppmと高く、ベアリング鋼の摩耗粒子と思われるクロムを含む鉄系摩耗粒子が比較的多く確認されていることから、定期的にトライボ診断を実施し、摩耗の進行状況を監視することを推奨します。次回採油時期は、今回の採油から時間以上経過して採油を実施すれば、理論的には摩耗の進行状態の確認ができますので、この経過時間を参考に検討されることを合わせて推奨します。を示す粘度、全酸価、IRの各データは当社に新油データがないため、判定することは出来ません。現在使用している貴社保有の新油データを基準に管理する方法が望ましく、新油をご提供下さい。
|  | 114-000640 | 対象設備は継続使用可能な状態にあると判断します。但し、今後の摩耗推移を確認するためにも傾向監視を継続することが有効です。定期的な分析今後の凝着摩耗の推移を監視するため、定期的な分析実施を推奨します。異常摩耗の早期発見のパラメータであるIs値は、前回のレベルからレベルに上昇し、やや高い値でした。また、潤滑部の摩耗が認められたため、定期的に潤滑油分析を実施し、摩耗推移を監視することが有用と考えます。フェログラフィーで観察された代表的な粒子は、以下の通りです。正常な摩耗粒子・潤滑状態が正常なマイルド摩耗により発生。黒錆・潤滑状態がやや厳しい凝着摩耗により発生。局部的な厳しい金属接触と高い摩擦熱が発生していたことを示します。黒錆は、摩擦面が将来的に異常摩耗へ進展する可能性を示唆しているため、傾向監視が有用と思われます。詳細は、別紙傾向監視が必要な摩耗粒子をご覧ください。コンロッドメタル、クランクメタルの摩耗SOAP-Tでメタルの主成分である錫が、ニッケルが.、鉛がppm、銅がppm検出されたことから、コンロッドメタル、クランクメタルが局所的に摩耗していると推定されました。ディーゼルエンジンのメタルは、別紙コンロッドメタル・クランクメタルの摩耗に示すように、一般的にホワイトメタル層、ニッケル層、銅と鉛の合金であるケルメット層の順に積層構造になっています。今回、ケルメット層の銅が比較的高い値で検出されたものの、ホワイトメタルの錫が低濃度であることから、メタルは局所的な切削が発生し、ホワイトメタルの一部が摩耗により消失し、その下にあるケルメット層の摩耗が発生している可能性があります。現在のところ低濃度であり、また金属濃度に大きな変化がないことから、継続使用に支障がない範囲であると判断しますが、今後、摩耗が進行し異常摩耗に進展することを防止するため、傾向分析による摩耗推移の監視が有用です。銅を使用した箇所の溶出・摩耗SOAP-Tで前回同様、銅がppm検出されました。銅を使用した箇所の溶出・摩耗が発生している可能性があります。溶出・摩耗の発生箇所が潤滑油冷却器の配管であった場合、ピンホールが発生して冷却水の混入に至る場合があります。今後、油劣化の進行や水分濃度が上昇することに注意が必要です。前回に比較して銅の検出濃度は同程度であることから、現状の溶出・摩耗は安定していると考えられます。但し、今後、更に銅濃度が増加するようであれば、別紙鉱油の酸化に対する金属触媒の影響に示すように潤滑油の酸化劣化速度が増大する可能性があります。余寿命評価転がり軸受の場合、当社の研究成果からIs値が指数関数的に上昇していくことが確認されています。当該機は、前回から時間稼働してIs値がレベルになっていることから、この傾向を基に今後の状態を予測した結果、別紙Is値上昇傾向に示すように、管理基準のに到達する時間は稼働時間で約時間と推定されました。管理限界値は、到達した時点で直ちに焼損すると言った異常な潤滑状態となるわけではなく、異常の兆候が出ているものの手入れをすれば継続使用可能な状態であるため、この時間を参考に今後の分析周期を検討してより正確に状態把握をするよう推奨します。
報告№102-5007 | 分析№102-03185 | 102-03185 | トライボ診断の結果、軸受軌道面及びころ端面と保持器の間で非常に厳しいすべり摩耗が発生していることが分かりました。今後、すべり摩耗により発生した傷が起点となって、疲労摩耗に進展することが懸念されますので、ヶ月後に再度分析を実施し、摩耗の進行状況を確認されることが必要です。尚、前回と今回の採油箇所が一致していないため、定量的な比較は困難でしたので、次回からは、今回採油した箇所から同じ条件で採油を実施し、傾向管理されることを推奨します。又、水分が改善されていますが、採油箇所の違いによるものと思われます。前回採油箇所が濾過機エア抜きであったため、配管中で発生した結露水等が混入した可能性があります。このことからも、採油箇所は今回実施した潤滑油補給口の方が良いと考えます。
|  | 112-001765 | 対象設備は継続使用可能な状態にあり、保守サイクルおよび手法は問題ないと判断します。但し、潤滑油は粘度が上昇し、今後も摩耗の進行を傾向監視するため、以下の対策を推奨します。更油粘度は、一端上昇し始めると劇的に上昇することがあります。また、粘度上昇により粘性抵抗が増大して油温も上昇し、油が劣化しやすくなるため、劣化した場合、油中の酸成分により金属表面が腐食することがあるため、更油を推奨します。油槽内の清掃潤滑油が汚染されていることから、油槽内は汚染されていると思われます。可能であれば、油槽内を低粘度油などで一旦清掃してから、その後、新油を充填することを推奨します。異種油の混入および油名の確認分析データから新油と一致しないデータが確認されたことから、異種油の混入または油名が違っている可能性があります。油は設備の条件にあった適正な性能のものを使用することが重要であるため、異種油の混入の有無、油名を再確認することを推奨します。定期的な分析定期的に分析を実施することにより、データの変化から異常の兆候を早期に発見することが可能となります。今回は、分解点検前の分析であるため、分解点検後に初期試験を実施し、その後は定期的に分析を実施して、傾向管理することを推奨します。はフェログラフィーおよびSOAP-Tの結果から総合的に判断した結果、やや厳しい状態にあると考えられます。フェログラフィー【定量分析：Is値】Is値は異常摩耗の早期発見パラメータのつで、摩耗粒子を定量化するために用います。今回のIs値はの乗とやや高い値でした。フェログラフィー【定性分析：摩耗粒子および摩耗形態観察】分析結果から比較的多く観察された粒子は、以下の通りでした。正常な摩耗粒子・潤滑状態が正常なマイルド摩耗により発生。Iカップリング発光分光分析【SOAP-T】検出された金属元素から発生箇所を推定すると、以下の通りでした。鉄・エンジン部品ニッケル、リン、亜鉛、カルシウム、ナトリウム・添加剤計数汚染度、重量汚染度は共に当社推奨の管理限界値を超えていました。計数汚染度計数汚染度は、NAS級と当社推奨の管理限界値のNAS級に到達していました。重量汚染度は、mg/mlと当社推奨の管理限界値のmg/mlを超えていました。光学顕微鏡写真重量汚染度で濾過したフィルタ表面上の夾雑物を光学顕微鏡で観察した結果、鉄錆、砂等が観察されました。粒度分布粒度分布は、.～.μmの範囲にあり、.μmにピークが確認されました。μm以下の粒子が多いことから、燃焼して発生したすす等であることが分かります。水分は、ppmと当社推奨の管理限界値の以下にあり、良好でした。粘度は当社推奨の管理限界値を超えており、IRの結果で新油と使用油のスペクトルが一致していませんでした。粘度粘度は、mm/sと新油値.mm/sに比較して、粘度変化率は+％で、当社推奨の管理限界値である±％を超えていました。粘度の上昇要因は、別紙エンジンオイルの粘度上昇メカニズムをご覧ください。酸価は、mgKOH/gと新油値mgKOH/gに比較して高いものの、IRの結果、油劣化の兆候を示すカルボン酸の吸収が確認されていないことから、良好と判断します。塩基価は、.mgKOH/gと当社推奨の管理限界値であるmgKOH/g以上あり、良好と判断します。IRIRチャートの結果、新油と使用油のスペクトルパターン一致していませんでした。異種油の混入、或いは、油名が違う可能性が考えられます。
報告№109-09136 報告№114-00254 | 分析№109-001160 分析№114-000867 | 114-000867 | 軸受は継続使用可能な状態にあると判断します。但し、計数汚染度がNAS級とやや高いことから、油中の汚染物が軸受摺動面に噛み込み摩耗が進行することが懸念されるため、以下の対策を推奨します。定期的な分析今後も摩耗の進行を監視するため、定期的に分析を実施することを推奨します。異常摩耗の早期発見のパラメータであるフェログラフィーのIs値は、-レベルと正常です。また、異常摩耗の兆候を示す摩耗粒子が顕著に観察されなかったことから、は良好と判断します。計数汚染度はNAS級と当社推奨の管理限界値以下であるものの、やや高い値となっています。フィルタグラムで鉄錆、砂等が観察されていることから、汚染度が高い要因は、外部混入異物の影響と思われます。
報告№109-09094 報告№111-00372 | 分析№109-000870 分析№111-001709 | 111-001709 | 有機物・有機化合物試験で検出されたピークには新油と異なるピークが確認されました。尚、RBOTがminと新油値のminに比較してmin減少していました。このまま継続使用した場合、この減少傾向から限界値に到達するのは、別紙図RBOTの減少傾向に示すように年月と推定されました。残りの継続使用期間は、約ヶ月であると予測されます。潤滑油は継続使用可能な状態にありますが、残りの継続使用期間が約ヶ月と定検周期のヶ月を下回っており、更油を計画されることを推奨します。IRの結果で新油と異なるピークが検出されたことから、油名が違うか、或いは、異種油が混入した可能性が考えられますので、確認する必要があります。≪状態監視とパラメータ≫分析の目的および各分析のパラメータは以下の通りです。特性低下目的：油の分析結果から、や劣化傾向ならびに添加剤の消耗程度、残存寿命などを確認する。粘度JISK全酸価JISK赤外線吸収スペクトルJISK酸化安定度試験JISK汚染目的：油の分析結果から、砂塵あるいは水・異種油などによるや、異物混入の有無を確認する。水分JISK計数汚染度JISB重量汚染度JISB光学顕微鏡観察摩耗目的：油中の摩耗粒子を分析する事により、回転・摺動部の潤滑状態、摩耗劣化の程度、余寿命などを解析する。摩耗診断電子顕微鏡観察JISKX線マイクロアナリシス油中金属濃度JISK≪分析結果≫特性低下粘度：良好粘度値mm/sの新油値mm/sに対する変化率は+％であり、当社推奨の管理限界値±％以内に留まっています。全酸価：良好全酸価.mgKOH/gは新油値の.mgKOH/g以内にあることから問題は無いと判断します。赤外線吸収スペクトル：良好酸化安定度試験：良好酸化安定度試験の結果、数値minは当社推奨の管理限界値min以上に留まっており、現時点での使用は可能と判断します。汚染水分：良好水分値ppmは当社推奨の管理限界値以内に留まっています。計数汚染度：今回は実施していません。重量汚染度：今回は実施していません。光学顕微鏡観察：今回は実施していません。摩耗摩耗診断電子顕微鏡観察・X線マイクロアナリシス：今回は実施していません。油中金属濃度：今回は実施していません。
報告№103-4541 | 分析№103-01825 | 103-01825 | 分析の結果、本機器は継続使用可能な状態にあると判断します。このことは、異常摩耗の早期発見パラメータであるIs値がの乗と正常な範囲にあること観察されている摩耗粒子がマイルド摩耗と呼ぶ、良好な潤滑状態の範囲で発生する摩耗粒子の形態であること検出されたギヤの主成分である鉄がと極微量であり、また、この鉄分がギヤ歯面から発生した鉄分であると仮定し、摩耗の発生がGベベルピニオンとGベベルギヤに集中したとしても、その摩耗深さが.μm程度と推定できることこれらのことから、歯面の摩耗状況は良好の範囲にあると判断しました。但し、油の使用時間はヶ月程度であるのに対して、減速機の累積使用時間が不明であるため、減速機使用開始からのギヤの摩耗量を計算できませんでした。減速機の累積使用時間の記録がございましたら、ご提供下さい。尚、を示す粘度、水分、全酸価、IRの各データが全て良好であることから、この油は継続使用可能な状態にあると判断します。
報告№109-09136 報告№111-00417 | 分析№109-001160 分析№111-001982 | 111-001982 | 潤滑油および対象設備は継続使用可能な状態にあると判断します。尚、今回の分析結果で酸価が上昇傾向にあるものの、油劣化の兆候は確認されませんでした。さらに酸化防止剤として使用されることの多い添加剤がほとんど消耗しておらず前回データとほとんど変化ないことから、使用可能な期間は、当該設備がこれまでと同等の環境であれば年程度は使用が可能であると推定されます。前回に比較してSOAP／D－SOAPの結果、鉄濃度に変化はなく、異常摩耗の早期発見パラメータであるフェログラフィーのIs値が-.と良好でした。前回に比較して計数汚染度はNAS級から等級に変化はなく、良好でした。前回同様に粘度、水分、酸価、IRの各データは良好でした。分析結果は良好と判断します。粘度粘度はmm/sと新油値mm/sに比較して、粘度変化率は-％で、当社推奨の管理限界値である±％以内にあり、良好と判断します。水分は.ppmと当社推奨の管理限界値の以下であり、良好と判断します。酸価は.mgKOH/gと新油値.mgKOH/g以上であるものの、IRの結果で油劣化の兆候を示すカルボン酸の吸収が確認されていないことから、良好と判断します。IRIRの結果、油劣化の兆候を示すカルボン酸の吸収が確認されていないことから、良好と判断します。は良好と判断します。計数汚染度計数汚染度はNAS級と当社推奨の管理限界値のNAS級以内にあり、良好と判断します。重量汚染度は.mg/mlと当社推奨の管理限界値のmg/ml以内にあり、良好と判断します。機器の潤滑状態機器の潤滑状態は正常と判断します。SOAPSOAPの結果、摩耗により発生したと思われる銅が僅かに検出されました。D－SOAPD－SOAPの結果、摩耗により発生する鉄が検出されていないことから、良好と判断します。フェログラフィー異常摩耗の早期発見パラメータであるフェログラフィーのIs値が-.と良好の範囲にあることから、潤滑状態は正常と判断します。
報告№107-0366 報告№113-00171 | 分析№107-01900 分析№113-000621 | 113-000621 | 濾過前の試料油を分析した結果、メタルの主成分である錫がD-SOAPで検出されました。メタルの摩耗メタルの主成分である錫が検出されたことから、軸受メタルは極一部で摩耗している箇所があると推定され、今後の摩耗進行が懸念されます。これらの障害発生に対する弊害を勘案の上、ヶ月以内にトライボ診断を実施し、摩耗の進行状況を確認することを推奨します。また、今後軸受メタルの摩耗が進行した場合、摩耗程度を評価する必要がありますので、次回分析時には、メタルサイズ、油量、メタルの使用開始時期をお知らせください。
報告№109-09136 報告№111-00180 | 分析№109-001160 分析№111-000982 | 111-000982_date110919 | 潤滑油は継続使用可能な状態にあると判断します。本試料油の添加剤は、一般に、タービン油に比較して極圧添加剤や摩耗防止剤などの濃度が高く、この影響でRBOT試験の結果が変動する傾向があります。そのため、ギヤ油の余寿命の評価をタービン油と同等の精度で得るには、RBOTの結果に加え、粘度、水分、全酸価、IRなどのデータを総合的に判断することが必要です。粘度、全酸価、RBOTの各データは良好でした。尚、別紙RBOTの減少傾向から油の余寿命を求めた結果、本試料は直近の更油から起算して稼働日数が年月まで使用可能であることが分かります。水分は良好でした。
報告№109-09136 報告№113-00679 | 分析№109-001160 分析№113-002932 | 113-002932 | 潤滑油は物理的性状、汚染状態が良好の範囲にあることから継続使用可能と判断します。軸受は継続使用可能な状態にあると判断します。但し、異常摩耗の早期発見のパラメータであるIs値は、×とやや高い値であることから、今後の摩耗推移を監視することが有効です。定期的な分析今後の摩耗推移を監視するため、定期的な分析実施を推奨します。異常摩耗の兆候を示す摩耗粒子が顕著に観察されなかったものの、異常摩耗の早期発見のパラメータであるIs値は、×とやや高い値であることから、定期的に潤滑油分析を実施し、摩耗推移を監視することが有用と考えます。計数汚染度、重量汚染度は共に良好です。粘度、水分、酸価、IR、RBOTの各データは、良好です。
報告№102-4077 | 分析№102-03113 | 102-03113 | 分析の結果、全てのデータが良好であることから、継続使用可能であり、潤滑状態も正常と判断します。
報告№107-4545 報告№108-0460 | 分析№107-02185 分析№108-03179 | 108-03179 | トライボ診断を実施し、潤滑油の変色原因を検討する。一般に、潤滑油が変色する原因は以下のつが考えられます。摩耗粒子の増加油の劣化汚染粒子の混入異種油の混入水分の混入これらの推定される原因を以下の分析結果から確認しています。の中でも基本性状である粘度は、新油データとの比較が必要ですが、測定の結果では粘度がVGの規格値外になっていた水分がppmと当社推奨の管理限界値を大きく超えていた摩耗により発生したと思われる鉄、鉛、銅、外部から混入したと思われるケイ素が検出された以上のことから、潤滑油の変色は、・ギヤ歯面や転がり軸受の軌道面で発生した摩耗粒子の増加・銅、鉛を使用した箇所の摩耗・外部から混入したと思われる砂等の異物の混入・異種油および水分の混入が複合して発生していると考えられます。但し、の油の劣化を確認する項目の全酸価、IRが依頼項目には入っていなかったため確認できませんでした。
報告№108-0477 報告№108-0477 | 分析№108-03446 分析№108-03446 | 108-03446 | 分析の結果、全てのデータが良好であることから、この油は継続使用可能であり、潤滑状態も正常と判断します。特性低下全ての項目が良好な範囲にあったことから特性低下は認められず良好と判断します。粘度は良好と判断します。粘度はmm/sと新油値mm/sに比較して、粘度変化率は+.％で、当社推奨の管理限界値である±％以内にあり、良好と判断します。全酸価は良好と判断します。全酸価は.mgKOH/gと新油値.mgKOH/g以内にあり、良好と判断します。有機物・有機化合物の結果、良好と判断します。有機物・有機化合物の結果、油劣化の兆候を示すカルボン酸の吸収が確認されていないことから、良好と判断します。酸化安定度の結果、良好と判断します。酸化安定度はminと当社推奨の管理限界値のmin以上であり、良好と判断します。色相は良好と判断します。色相はLと新油値のL.に比較して大きな変化はなく、良好と判断します。汚染は良好と判断します。水分は良好と判断します。水分はppmと当社推奨の管理限界値の以下であり、良好と判断します。汚染粒子数は良好と判断します。汚染粒子数はNAS級と当社推奨の管理限界値のNAS級以内にあり、良好と判断します。汚染物重量は良好と判断します。汚染物重量は.mg/mlと当社推奨の管理限界値のmg/ml以内にあり、良好と判断します。摩耗摩耗は正常と判断します。摩耗粒子の結果は良好です。異常摩耗の早期発見パラメータであるフェログラフィーのIs値がの乗と良好の範囲にあり、潤滑状態は正常と判断します。金属濃度SOAPの結果は良好です。金属濃度SOAPの結果、金属元素は検出されていません。金属濃度酸溶解法の結果、鉄が検出されています。金属濃度酸溶解法の結果、鉄、外部から混入したと思われるナトリウムが検出されています。
報告№109-6510 報告№109-6510 | 分析№109-00205 分析№109-00208 | 109-00208 | 軸受の潤滑状態精点Aを実施し、前回データと照合した結果、油中粒子の減少が確認されています。油中の粒子濃度は、油膜破断による発生や、油槽内などでの沈降が均衡したところで一定、いわゆる平衡状態になりますが、このバランスが崩れると増加する場合と減少する場合とに分かれます。増加した場合は、発生と減少の均衡が崩れ、摩耗の発生や外部混入が始まったことを示し、またこれとは反対に、減少した場合は発生量が減少しているか、或いは、減少量が大きくなっていることを示し、特に減少は、汚染状態や潤滑状態が良好であることを示唆しています。本軸受では、油中の粒子が減少する要因となるフィルタ類は設置されておらず、濾過による減少は考えられませんので、油中の摩耗粒子が減少したのは、摩耗粒子がほとんど発生せず、油槽内部での沈降があったためと考えられます。以上のことから、本軸受は摩耗の進行がなく、潤滑状態は安定した状態にあったものと判断します。これらのことは、前回に比較して、計数汚染度は等級に変化はなく、SOAP／D-SOAPの鉄および錫濃度に変化がないこと異常摩耗の早期発見パラメータであるフェログラフィーのIs値がのマイナス乗と良好の範囲にあること以上のことから判断しています。潤滑油の基本特性潤滑油の基本特性は、良好の範囲にあることから、本試料油は継続使用可能と判断します。
報告№108-7005 報告№108-7005 | 分析№108-01659 分析№108-01659 | 108-01659 | 今回の採油は、対象設備の停止中にドレンプラグから実施しているため、油循環中に採油した場合に比較し、油中粒子の沈降の影響を受け、分析データが高濃度に出る可能性があります。今回の分析は以上のことを踏まえて結果を検討しました。分析の結果、異常摩耗の早期発見パラメータであるフェログラフィーのIs値がの乗とやや高く、摩耗粒子の形態観察で異物の噛み込みなどで発生する切削粒子、金属接触が厳しい場合に発生するシビア粒子、局部的に高圧・高温となる場合に発生するフリクションポリマ、外部から混入したと思われる砂等が観察されことから、摩耗形態は切削摩耗と凝着摩耗が混在していることが分かりました。切削摩耗観察された摩耗形態の中でも切削摩耗は、異物が混入していない状態に比較して、摩耗進行速度が速く注意が必要で、転がり軸受にこの摩耗形態が観察された場合、軸受寿命が分の程度に低下することが知られています。切削摩耗が進行した場合、転がり軸受の寿命の指標となるフレーキングに進展することが懸念されます。理論的計算の結果で今回の採油から時間以上経過していれば摩耗の進行状態が確認出来ますので、可能であれば運転再開後時間以上経過した時点で対象設備の運転中、または停止直後に油槽中層部から採油を実施されることを推奨します。フリクションポリマフリクションポリマは、タービン油が軸受摺動面で高圧下に押し込められ高圧状態になると同時に、圧縮熱も発生して高温状態にもなり、その結果、潤滑油が重合して発生することが知られています。そのため、高温高圧状態の解消がなされなければ、潤滑油は劣化する場合がありますので、定期的に分析を実施し、油劣化の進行状況をチェックされることを推奨します。ケイ素の検出SOAPでケイ素がppm検出されました。一般に、潤滑油中からケイ素が検出された場合の原因として、油の消泡剤として使用されるシリコン系の添加剤が検出される外部から混入した砂などが検出されるシリコングリースをシール部に塗布している場合、このシリコングリースが潤滑油に混入して検出されるなどが挙げられますが、今回の原因は、フェログラフィー摩耗粒子の形態観察で砂が多く観察されたことから、の可能性が考えられました。およびについては、分析結果では確認することが出来ませんので、原因を絞込むため、消泡剤の投与をしていないか、また、シリコングリースを使用している箇所があるかについてご確認下さい。尚、上述しましたように今回の採油は対象設備の停止中の採油であるため、対象設備の運転中の採油に比較して汚染度は高目に出ている可能性があります。採油は、粒子の沈降の影響を少なくすることが重要であり、そのため油中粒子が均一な分散状態で実施されることを併せて推奨します。は良好と判断します。粘度は良好と判断します。粘度はmm/sと新油値mm/sに比較して、粘度変化率は-.％で、当社推奨の管理限界値である±％以内にあり、良好と判断します。水分は良好と判断します。水分はppmと当社推奨の管理限界値の以下であり、良好と判断します。全酸価は良好と判断します。全酸価はと新油値に比較して変化はなく、良好と判断します。RBOTの結果、良好と判断します。RBOTはminと当社推奨の管理限界値のmin以上であり、良好と判断します。は良好と判断します。計数汚染度は良好と判断します。計数汚染度はNAS級と当社推奨の管理限界値のNAS級以内にあり、良好と判断します。機器の潤滑状態異常摩耗の早期発見パラメータであるフェログラフィーのIs値がの乗とやや高く、摩耗粒子の形態観察の結果、異物の噛み込みなどで発生する切削粒子、金属接触が厳しい場合に発生するシビア粒子、局部的に高圧・高温となる場合に発生するフリクションポリマ、外部から混入したと思われる砂等が多く観察されました。SOAPの結果、ケイ素が検出されました。SOAPの結果、外部から混入したと思われるケイ素が検出されました。D－SOAPの結果は良好です。D－SOAPの結果、鉄、亜鉛、外部から混入したと思われるカルシウム、ナトリウムが検出されました。フェログラフィーの結果、異物の噛み込みなどで発生する切削粒子、金属接触が厳しい場合に発生するシビア粒子、局部的に高圧・高温となる場合に発生するフリクションポリマ、外部から混入したと思われる砂等が観察されました。異常摩耗の早期発見パラメータであるフェログラフィーのIs値がの乗とやや高く、摩耗粒子の形態観察の結果、異物の噛み込みなどで発生する切削粒子、金属接触が厳しい場合に発生するシビア粒子、局部的に高圧・高温となる場合に発生するフリクションポリマ、外部から混入したと思われる砂等が観察されました。
報告№102-0255 | 分析№102-02571 | 102-02571 | 分析の結果、計数汚染度がNAS級と前回のNAS級に比較してランク高い値を示していました。油中摩耗粒子をフェログラフィーで観察した結果、摩耗粒子には外部から混入したと思われる大型の鉄錆や砂が多く観察されていることから、汚染要因は外部から混入した異物によるもので軸受メタルの摩耗によるものではないことが確認できました。但し、今後これらの異物が軸受摺動面に噛み込み摩耗を進行させることが懸念されるため、念のため、夏期ピーク前に分析を実施し、摩耗の進行状況を確認されることを推奨します。
報告№104-5506 | 分析№104-01142 | 104-01142 | 精点Aを実施した結果、サーボシリンダ内壁で摩耗が発生していると考えられます。現時点での汚染度は良好な汚染度ですが、このまま摩耗が進行し汚染度が上昇した場合、バルブ類の動作不良が発生する懸念がありますので、～ヶ月後を目安に精点Bを実施し、摩耗の進行状況及び汚染度の上昇程度を確認されることを推奨します。これらのことは、異常摩耗の早期発見パラメータであるフェログラフィーのIs値が、の乗とやや高く、摩耗粒子形態観察で、正常ラビング、摩擦熱が高い場合に発生する黒錆が多く観察されたこと以上のことから判断しました。
報告№109-09094 報告№110-00627 | 分析№109-000892 分析№110-002759 | 110-002759 | は良好と判断します。尚、RBOTがminと新油値のminに比較してmin減少していました。このまま継続使用した場合、この減少傾向から限界値に到達するのは、別紙図RBOTの減少傾向に示すように年月と推定されました。残りの継続使用期間は、約年ヶ月であると予測されます。潤滑油は継続使用可能な状態にあると判断します。≪状態監視とパラメータ≫分析の目的および各分析のパラメータは以下の通りです。特性低下目的：油の分析結果から、や劣化傾向ならびに添加剤の消耗程度、残存寿命などを確認する。粘度JISK全酸価JISK赤外線吸収スペクトルJISK酸化安定度試験JISK汚染目的：油の分析結果から、砂塵あるいは水・異種油などによるや、異物混入の有無を確認する。水分JISK計数汚染度JISB重量汚染度JISB光学顕微鏡観察摩耗目的：油中の摩耗粒子を分析する事により、回転・摺動部の潤滑状態、摩耗劣化の程度、余寿命などを解析する。摩耗診断電子顕微鏡観察JISKX線マイクロアナリシス油中金属濃度）JISK≪分析結果≫特性低下粘度：良好粘度値mm/sの新油値mm/sに対する変化率は+.％であり、当社推奨の管理限界値±％以内に留まっています。全酸価：良好全酸価は新油値の.mgKOH/gに比較し高くはあるものの、有機物・有機化合物試験の結果で油劣化の兆候を示すカルボン酸の吸収が見られないことから、問題は無いと判断します。赤外線吸収スペクトル：良好酸化安定度試験：良好酸化安定度試験の結果、数値minは当社推奨の管理限界値min以上に留まっており、現時点での使用は可能と判断します。汚染水分：良好水分値ppmは当社推奨の管理限界値以内に留まっています。計数汚染度：今回は実施していません。重量汚染度：今回は実施していません。光学顕微鏡観察：今回は実施していません。摩耗摩耗診断電子顕微鏡観察・X線マイクロアナリシス：今回は実施していません。油中金属濃度：今回は実施していません。
報告№102-8023 | 分析№102-00335 | 102-00335 | 分析の結果、を示す粘度、水分、全酸価、IRの各データは当社推奨の管理目安内にあり、この油は継続使用可能と判断します。但し、本試料油は、油濾過機が設置されている油槽で、常時、油中の粒子が除去されていますので、診断に際しては、油濾過機による減少率の影響を考慮して潤滑状態を診断・解析する必要があります。油濾過機が設置されている場合の診断では、濾過機の入口と出口の汚染度を評価して行う必要がありますので、今回は油濾過機の出口から採取した試料がありません。従いまして、濾過による油中粒子の減少率を推定により求めます。推定には濾過能力が良好とされる一般的な濾過率.として解析を行います。尚、濾過率を考慮した油中粒子数の減少率は油濾過機の吐出量と総油量との比から換算します。本機の油濾過機の吐出量は毎時L、設備油量はLですので、この事から計算した減少率はとなります。油濾過機により油中粒子数が時間で％減少するとした場合、油がパスして増加する粒子数は、今回計数汚染度の～μmレンジですと個/mlの％の個/mlとなります。更に、この発生粒子数から、平衡濃度を下式により求めます。平衡濃度＝発生粒子数／減少率・式油濾過機が設置されていない場合の減少率を.とすると平衡濃度は個/mlとなります。このことから分かるように、本試料油中の汚染度は、油濾過機が設置されていることでNAS級と清浄になっていますが、油濾過機がないと仮定した場合、計算により求めたように～μmレンジの汚染度はNAS級以上の汚染状態になる可能性を示唆するものととらえる事が出来ます。他のレンジを同様に計算すると以下のようになり、NAS級以上となります。 前回 今回 ～ ～ ～ ～ 以上 等級 級 級＜ 以上のことから、濾過機の影響で汚染状態は清浄になってはいるものの、前回は、～μm以上のサイズが多くなっていましたが、今回は級又は級以上と全てのサイズが増加していました。この結果は、前回同様に、メタルコンタクトが発生している状態であると思われます。摩耗粒子の形態がメタルコンタクトがあった場合に発生する形態で、摩耗速度が大きなシビア摩耗粒子であり、さらに摩耗が進行する可能性がありますので、ヶ月後に再度分析を実施し、摩耗の進行状況を確認されることを推奨します。尚、傾向を見るため、油槽から採油すると同時に油濾過機の濾過前と濾過後の位置から採油を実施し、分析結果から減少率を導き、その減少率を上記方法により油濾過機がない場合の粒子数を求め、その粒子数の変化により金属接触が進行しているか落ち着いてきているのかを確認されることを推奨します。
報告№106-0457 報告№106-6124 | 分析№106-02616 分析№106-02612 | 106-02612 | 前回の定期試験の結果、汚染度がNAS級とやや高く、バルブ類の動作障害やフィルタの目詰まり等が発生する可能性があることが確認されていました。お客様からの情報によれば、前回分析後週間ほど主機が停止した後に起動操作をしたところ、電磁弁のかじり現象により起動ができない状態が発生し、原因を操作油の汚染と想定されたため、採油後に静電浄油機で濾過を開始したとのことでした。操作油の状態を確認する。臨時分析・濾過前の試料油を分析した結果、摩耗粒子形態観察でμm以下のマイルドな鉄系摩耗粒子、摩擦熱が高い場合に発生する黒錆がやや多く観察されたことから、前回と同様に主にサーボシリンダ内壁やポンプ内部で摩耗が発生している可能性が考えられました。計数汚染度が前回のNAS級からNAS級にランク減少し、D－SOAPの鉄濃度が減少していました。また、異常摩耗の早期発見パラメータであるフェログラフィーのIs値も前回から桁減少していました。以上のことから、濾過や潤滑油の補給により汚染度は、一時的に改善されると思われますが、汚染発生の原因が摩耗に起因しているとすれば、摩耗の発生原因となっている箇所を確認し改善するか、或いは、濾過を継続するなどして汚染度の改善を図らなければ、摩耗による汚染が再び進行して汚染度が上昇する可能性があると思われます。汚染度の上昇を確認するには、濾過後および濾過からヶ月程度経過した時点の回追加で分析を実施し、汚染度および摩耗の発生状況を確認することを推奨します。尚、RBOTが前回に比較し、min上昇したのは、月にL補給していることから、新油の補充の影響と思われます。今後は、今回のRBOT値によりデータ管理を行います。
報告№108-0411 報告№108-0450 | 分析№108-02744 分析№108-03038 | 108-03038 | 分析の結果、全てのデータが良好であることから、この油は継続使用可能と判断します。は良好と判断します。粘度は良好と判断します。粘度はmm/sと新油値mm/sに比較して、粘度変化率は-％で、当社推奨の管理限界値である±％以内にあり、良好と判断します。水分は良好と判断します。水分はppmと当社推奨の管理限界値の以下であり、良好と判断します。全酸価は良好と判断します。全酸価は.mgKOH/gと新油値に比較して高い値であるものの、IRの結果で油劣化の兆候を示すカルボン酸の吸収が確認されていないことから、良好と判断します。IRの結果、良好と判断します。IRの結果、油劣化の兆候を示すカルボン酸の吸収が確認されていないことから、良好と判断します。
報告№108-0227 報告№110-00774 | 分析№108-01664 分析№110-003724 | 110-003724 | 前回に比較してSOAP／D－SOAPの結果で、鉄および錫濃度に変化はなく、異常摩耗の早期発見パラメータであるフェログラフィーのIs値がのマイナス乗と良好でした。前回に比較して計数汚染度はNAS級からNAS級にランク増加したものの、当社推奨の管理限界値内にあり、良好でした。前回に比較してRBOTがminからminに減少していました。このまま継続使用した場合、この減少傾向から限界値に到達するのは、別紙図RBOTの減少傾向に示すように年月と推定されました。また、RBOT値がminを切っており、今後、酸化防止剤が減少することで基油の劣化が進行することが予想されます。潤滑油および軸受は継続使用可能な状態にあるものの、今後酸化防止剤が減少し、基油の劣化に進展することが懸念されるため、ヶ月後に定期試験を実施し、酸化防止剤の残存量を確認することを推奨します。
報告№104-0124 報告№104-0124 | 分析№104-00956 分析№104-00960 | 104-00960 | 本トライボ診断は、潤滑油を分析し、分析結果から潤滑、汚染状態及び機器の潤滑状態を評価することを目的としました。診断の結果、減速機ギヤ歯面でマイクロピッチングと異物の噛み込みにより発生した切削摩耗が発生していることが確認されました。但し、発生程度は軽度であり、継続使用可能な状態にあると判断します。これらのことは、以下のことから判断しました。SOAP／D－SOAPの結果、ギヤの摩耗により発生した鉄が検出されたこと異常摩耗の早期発見パラメータであるフェログラフィーのIs値がと良好の範囲にあるものの、摩耗粒子の形態観察の結果、マイクロピッチングにより発生した摩耗粒子と異物の噛み込みにより発生した切削粒子が観察されたこと水分がと管理基準値を超えており、発錆予防のため更油を推奨します。尚、減速機のバックラッシの増加を確認するためには、歯車のタイプ形状、モジュール、歯幅、歯数などの情報が必要です。是非、ご提供下さい。
報告№101-6175 | 分析№101-02105 | 101-02105 | 分析の結果、計数汚染度、D-SOAP、フェログラフィーを除く項目は良好でした。計数汚染度がNAS級と当社推奨の管理限界値に到達していました。D-SOAPの結果、主軸の摩耗により発生した鉄が、メタルの摩耗により発生した錫が、オイルリングの摩耗により発生した銅が検出され、摩耗の過酷度を示すフェログラフィーのIs値がの乗と高い値を示しており、汚染の要因は、主軸、メタル、オイルリングの摩耗により発生した摩耗粒子によるものと考えられました。D-SOAPの錫濃度、油量Lから摩耗量を下式により計算すると.mmとなります。 ・式 ご提供いただいた図面より下メタルの表面積を求めるとmmとなります。実際に摩耗が発生する面積は当社の研究によれば、下図に示す部分になることが確認されており、この面積を摩耗面積と呼び、mmとなります。この摩耗面積が平均的に摩耗したと仮定すると下式により平均的な摩耗深さを求めることができます。計算すると.μmとなります。 ・式 この摩耗深さは、一般的なメタルの表面粗さであるsを使用メタルの表面粗さと仮定するとその粗さの分の程度が摩耗したと考えることができます。このことから、本メタルは十分使用可能な状態にあると判断できます。但し、錫濃度は油の交換や補充により変化しますので、今回だけのデータでは不十分です。メタルの使用開始から分析によりモニタする必要があります。今回、メタルの鋳込み替えを実施しておりますので、今後は、初期値を取ると共に、定期的に分析を実施し、摩耗の進行状況を確認することを推奨します。尚、分析周期は、別添資料金属摩耗粉の平衡速度から求める分析周期に示す通り、時間経過すれば平衡濃度に到達し、いつでも採油が可能となりますので、初期値を取ったあとは、前述の平衡濃度到達時間を参考に決定することを推奨します。
報告№103-0050 | 分析№103-00655 | 103-00655 | 分析の結果、－ミルの減速機は継続使用可能な状態にあると判断します。それは、異常摩耗の早期発見パラメータである、Is値がの乗と良好の範囲にあり、また、まがりばかさ歯車の歯面では、すべり摩擦により摩耗が発生しているものの、その摩耗粒子は、マイルド摩耗と呼ぶ正常な範囲にある摩耗粒子であることから判断しました。スパイラルベベルギヤの歯面におけるピッチ線上の摩耗量を分析結果から定量的に評価しました。ご提供いただいたギヤのモジュール、ピッチ円直径からSBGの各寸法を導き、噛み合い面積の分のが接触摩耗面積と仮定し、この部分が摩耗した場合のバックラッシの増加分を分析結果から推定してみました。 ・ ご提供いただいた情報から導出した各パラメータ 計算の結果、バックラッシの増加分は、μmでした。一般的にギヤのバックラッシは～μm程度とされており、今回の解析結果では、減速機は継続使用可能な状態にあると判断します。
報告№108-0179 報告№108-0179 | 分析№108-01311 分析№108-01314 | 108-01314 | 分析の結果、転がり軸受の寿命の指標となるフレーキングの発生が確認されなかったことから、本軸受は継続使用可能と判断します。但し、摩耗粒子の形態観察で局部的に高圧・高温となる場合に発生するフリクションポリマがやや多く観察されました。今後、油劣化の進行が懸念されるため、定期的に分析を実施し、油の劣化状況を確認されることを推奨します。計数汚染度は良好と判断します。計数汚染度は良好と判断します。計数汚染度はNAS級と当社推奨の管理限界値のNAS級以内にあり、良好と判断します。重量汚染度は.mg/mlでした。重量汚染度は.mg/mlでした。機器の潤滑状態フェログラフィーの結果、局部的に高圧・高温となる場合に発生するフリクションポリマがやや多く観察されました。SOAPの結果、鉄および銅が検出されました。SOAPの結果、摩耗により発生する鉄および銅、油の添加剤成分であるリンが検出されました。D－SOAPの結果、鉄が検出されました。D－SOAPの結果、摩耗により発生する鉄、油の添加剤成分であるリンが検出されました。フェログラフィーの結果、局部的に高圧・高温となる場合に発生するフリクションポリマがやや多く観察されました。異常摩耗の早期発見パラメータであるフェログラフィーのIs値がの乗と良好の範囲にあるものの、摩耗粒子の形態観察の結果、局部的に高圧・高温となる場合に発生するフリクションポリマがやや多く観察されました。
報告№108-0411 報告№110-00527 | 分析№108-02744 分析№110-002400 | 110-002400 | Iカップリング発光分光分析供試のギヤ油を分析した結果、油中金属濃度の表に示すように鉄、ニッケル、リン、カルシウム、ナトリウムが検出されました。これらの検出された金属元素から発生箇所を推定すると鉄、ニッケル・ギヤ・軸受等リン・オイル添加剤カルシウム、ナトリウム・外部混入異物であると思われます。このうち、機械部品が摩耗したと思われる元素はのグループです。摩耗量の推定ギヤの主成分である鉄濃度と油量Lから鉄の体積を計算すると.cmとなります。本試料油は更油からヶ月間使用しておりますので、計算結果はヶ月間で発生した摩耗体積と考えることができます。したがいまして、本減速機は使用開始からヶ月が経過しておりますので、摩耗の発生状況に変化がなければ、鉄の摩耗体積は.cmとなり、一辺cmの鉄のサイコロが.個分と考えることができます。この体積は、決して少量であるとは言い難く、この摩耗体積がギヤ歯面のギャップにどの程度影響しているかを確認して管理する必要があると思われます。フェログラフィー異常摩耗の早期発見パラメータとして摩耗粒子を定量化して評価するフェログラフィーのIs値は、潤滑状態は正常なの乗でした。摩耗粒子の形態観察で繰返し応力を受けて発生する疲労摩耗粒子が比較的多く観察されました。潤滑部では、疲労による疲労摩耗が発生していることが分かりました。計数汚染度は当社管理限界値内にあるものの、やや高い値でした。フィルタ表面の異物観察で表面が茶褐色で金属片、鉄錆、砂等が観察されたことから、汚染度が高い要因は、摩耗とスラッジ、外部混入異物の影響と思われます。粘度、全酸価、IRの各データは良好でした。摩耗粒子の形態観察結果などから、本減速機は継続使用可能な状態にあると判断できますが、仮定において求めた累積摩耗体積は決して少ないとは考え難いため、定期的な分析による状態監視を継続する必要があると考えます。トライボ診断では、以下に示す各パラメータをご提供いただければ、ギヤのバックラッシを計算し、その計算結果がメーカが推奨する管理範囲にあるかについて評価することが可能です。是非情報をご提供下さい。情報提供が必要な情報は、減速機内部の各歯車の構造が確認できる図面各ギヤの形式歯形モジュール歯数歯幅の項目になります。なお、に関する各データが良好であることから、この油は継続使用可能と判断します。
報告№107-0366 報告№109-09172 | 分析№107-01900 分析№109-001416 | 109-001416 | 濾過前の試料油を分析した結果、前回同様に摩耗粒子の形態観察でフレッティングにより発生したμm以下の赤錆が多く観察されました。SOAPの結果、前回に比較してメタルの主成分である錫がppmからppm、D－SOAPの結果、軸受メタルの主成分である錫がからに僅かに増加していました。）軸受の摩耗軸受摺動面では、軸受メタルの摩耗が僅かに進行しています。今後、更に摩耗が進行することが懸念されます。）フレッティングフレッティングの発生要因は、スラストランナー固定部やスラストメタル台金部の鉄系材料が接合されたり、勘合されたりする部分から発生します。フレッティングによる赤錆が少量発生しても直ちに異常ではありませんが、場合によっては、発生した赤錆が軸受摺動面に噛み込み、摩耗を進行させる場合があります。これらの障害発生に対する弊害を勘案の上、赤錆が軸受摺動面に噛み込み発生する軸受の摩耗進行に対して監視する必要がありますので、次年度も必ずトライボ診断を実施されることを推奨します。
報告№108-0411 報告№110-00527 | 分析№108-02744 分析№110-002401 | 110-002401 | Iカップリング発光分光分析供試のギヤ油を分析した結果、油中金属濃度の表に示すように鉄、ニッケル、リン、カルシウム、ナトリウムが検出されました。これらの検出された金属元素から発生箇所を推定すると鉄、ニッケル・ギヤ・軸受等リン・オイル添加剤カルシウム、ナトリウム・外部混入異物であると思われます。このうち、機械部品が摩耗したと思われる元素はのグループです。摩耗量の推定ギヤの主成分である鉄濃度と油量Lから鉄の体積を計算すると.cmとなります。本試料油は更油からヶ月間使用しておりますので、計算結果はヶ月間で発生した摩耗体積と考えることができます。したがいまして、本減速機は使用開始からヶ月が経過しておりますので、摩耗の発生状況に変化がなければ、鉄の摩耗体積は.cmとなり、一辺cmの鉄のサイコロが.個分と考えることができます。この体積は、決して少量であるとは言い難く、この摩耗体積がギヤ歯面のギャップにどの程度影響しているかを確認して管理する必要があると思われます。フェログラフィー異常摩耗の早期発見パラメータとして摩耗粒子を定量化して評価するフェログラフィーのIs値は、潤滑状態は正常なの乗でした。摩耗粒子の形態観察で繰返し応力を受けて発生する疲労摩耗粒子が比較的多く観察されました。潤滑部では、疲労による疲労摩耗が発生していることが分かりました。計数汚染度は当社管理限界値に到達していました。フィルタ表面の異物観察で表面が茶褐色で金属片、鉄錆、砂等が観察されたことから、汚染度が高い要因は、摩耗とスラッジ、外部混入異物の影響と思われます。粘度、全酸価、IRの各データは良好でした。摩耗粒子の形態観察結果などから、本減速機は継続使用可能な状態にあると判断できますが、仮定において求めた累積摩耗体積は決して少ないとは考え難いため、定期的な分析による状態監視を継続する必要があると考えます。トライボ診断では、以下に示す各パラメータをご提供いただければ、ギヤのバックラッシを計算し、その計算結果がメーカが推奨する管理範囲にあるかについて評価することが可能です。是非情報をご提供下さい。情報提供が必要な情報は、減速機内部の各歯車の構造が確認できる図面各ギヤの形式歯形モジュール歯数歯幅の項目になります。なお、に関する各データが良好であることから、この油は継続使用可能と判断します。
報告№101-0055 | 分析№101-00618 | 101-00618 | μm以下の黒錆が支配的であり、起動面にやや大きな負荷が発生していると考えられます。現在のところ、ベアリング寿命の指標と考えられているフレーキングの発生は確認されず、継続使用可能な状況にあると考えられますが、今後、フレーキングが発生しやすい状況になっておりますので、今後は定期的に分析を実施し、フレーキングの発生の有無を確認されることを推奨します。定期的な分析周期は、計算の結果、約ヶ月間隔が適当です。この周期で傾向分析を回実施し、その回のデータが今回と同様の値を示すようであれば、潤滑状態に大きな変化はないと判断してよいことになります。粘度は良好と判断します。粘度はmm/sと新油値mm/sに比較して、粘度変化率は-％と当社推奨の管理目安内にあり、良好と判断します。水分は良好と判断します。水分は.ppmと当社推奨の管理目安内にあり、良好と判断します。全酸価の結果、酸化劣化が進行し始めていると考えられました。全酸価はmgKOH/gと新油値.mgKOH/gに比較して、上昇しており、酸化劣化が進行し始めていると考えられました。IRは新油に比較して変化はなく、良好と判断します。IRはチャートに示すように新油に比較して変化はなく、良好と判断します。計数汚染度はNAS級以上と汚染されていました。計数汚染度はNAS級以上と当社推奨の管理目安を超えており、汚染されていました。重量汚染度は.mg/mlと汚染されていました。重量汚染度は.mg/mlと当社推奨の管理目安を超えており、汚染されていました。機器の潤滑状態鉄濃度がppmと高い値を示していた。SOAPの結果、ベアリングの軌道面、転動面の摩耗により発生したと思われる鉄がppm検出されました。鉄濃度がppmと高い値を示していた。D－SOAPの結果、ベアリングの軌道面、転動面の摩耗により発生したと思われる鉄がppm検出されました。μm以下の黒錆が支配的でした。μm以下の黒錆が支配的であり、起動面にやや大きな負荷が発生していると考えられます。現在のところ、ベアリング寿命の指標と考えられているフレーキングの発生は確認されず、継続使用可能な状況にあると考えられますが、今後、フレーキングが発生しやすい状況になっておりますので、今後は定期的に分析を実施し、フレーキングの発生の有無を確認されることを推奨します。
報告№109-09094 報告№111-00372 | 分析№109-000870 分析№111-001679 | 111-001679 | は良好と判断します。尚、RBOTがminと新油値のminに比較してmin減少していました。このまま継続使用した場合、この減少傾向から限界値に到達するのは、別紙図RBOTの減少傾向に示すように年月と推定されました。残りの継続使用期間は、約年ヶ月であると予測されます。潤滑油は継続使用可能な状態にあると判断します。≪状態監視とパラメータ≫分析の目的および各分析のパラメータは以下の通りです。特性低下目的：油の分析結果から、や劣化傾向ならびに添加剤の消耗程度、残存寿命などを確認する。粘度JISK全酸価JISK赤外線吸収スペクトルJISK酸化安定度試験JISK汚染目的：油の分析結果から、砂塵あるいは水・異種油などによるや、異物混入の有無を確認する。水分JISK計数汚染度JISB重量汚染度JISB光学顕微鏡観察摩耗目的：油中の摩耗粒子を分析する事により、回転・摺動部の潤滑状態、摩耗劣化の程度、余寿命などを解析する。摩耗診断電子顕微鏡観察JISKX線マイクロアナリシス油中金属濃度JISK≪分析結果≫特性低下粘度：良好粘度値mm/sの新油値mm/sに対する変化率は+.％であり、当社推奨の管理限界値±％以内に留まっています。全酸価：良好全酸価.mgKOH/gは新油値の.mgKOH/g以内にあることから問題は無いと判断します。赤外線吸収スペクトル：良好酸化安定度試験：良好酸化安定度試験の結果、数値minは当社推奨の管理限界値min以上に留まっており、現時点での使用は可能と判断します。汚染水分：良好水分値.ppmは当社推奨の管理限界値以内に留まっています。計数汚染度：今回は実施していません。重量汚染度：今回は実施していません。光学顕微鏡観察：今回は実施していません。摩耗摩耗診断電子顕微鏡観察・X線マイクロアナリシス：今回は実施していません。油中金属濃度：今回は実施していません。
報告№109-09136 報告№114-00150 | 分析№109-001160 分析№114-000461 | 114-000461 | 潤滑油は物理的性状、汚染状態が共に良好の範囲にあり、継続使用可能な状態にあると判断します。軸受は、継続使用可能な状態であり、現時点では即時の分解点検は不要と判断します。但し、今後の摩耗推移を確認するためにも定期的な傾向監視を継続することが必要です。定期的な分析今後の摩耗推移を監視するため、定期的な分析実施を推奨します。最適な採油方法本試料油は、機器停止中に給油口から採油されているため、別紙油中粒子の沈降の影響に示すように、油中粒子が油槽底部に沈降し、分析データが低濃度に出ている可能性があります。正確なデータによる診断を行うためにも、今後の採油は、極力運転中もしくは停止直後の油槽中層部から実施されることを推奨します。異種油の混入および油名の確認分析データから新油と一致しないデータが確認されたことから、異種油の混入または油名が違っている可能性があります。油は設備の条件にあった適正な性能のものを使用することが重要であるため、異種油の混入の有無、油名を再確認することを推奨します。診断結果粘度粘度は、mm/sと新油値のmm/sに比較して粘度変化率が+.％となっており、当社推奨の管理限界値以内であり、良好です。水分はppmと当社推奨の管理限界値以下であり、良好です。酸価・IR酸化劣化の進行度は、酸価、IRの結果から総合的に判断します。酸価は、.mgKOH/gと当社推奨の管理限界値.mgKOH/g以下であり、IRで油の酸化劣化により発生するカルボン酸の吸収が確認されないことから、酸化劣化していないと判断します。但し、新油のIRスペクトルと一致しない箇所が確認されたことから、油名の誤り、異種油の混入、添加剤の投与などの可能性が考えられます。計数汚染度計数汚染度はNAS級を上回っており、当社推奨の管理限界値NAS級以下であり、良好です。重量汚染度は、.mg/mlと当社推奨の管理限界値mg/ml以下であり、良好です。異常摩耗の早期発見のパラメータであるIs値はレベルと正常です。但し、フェログラフィーで観察された摩耗粒子の中には、μmサイズの大型のシビア粒子が観察されました。シビア粒子は、視野に個と少ないことから、直ちに異常ではないものの、今後の摩耗進行が懸念されます。シビア粒子は、摩擦面が将来的に異常摩耗へ進展する可能性を示唆しているため、傾向監視が有用と思われます。詳細は、別紙傾向監視が必要な摩耗粒子をご覧ください。
報告№109-09249 報告№111-00550 | 分析№109-001747 分析№111-002539 | 111-002539_date120229 | 潤滑油および対象設備は継続使用可能な状態であると判断します。但し、異種油の混入および油名が違う可能性があり、油中の汚染度が高く、今後も摩耗の進行を傾向監視するため、以下の対策を推奨します。定期的な分析摩耗の進行を監視するため、定期的に分析を実施し、摩耗の進行状況を確認することを推奨します。濾過油中の汚染度が高く、観察された異物が軸受摺動面やギヤ歯面に噛み込み摩耗が進行することが懸念されるため、濾過を推奨します。異種油の混入および油名の再確認有機物・有機化合物の結果、新油と異なるピークが確認されたことから、異種油の混入の有無および油名の再確認を推奨します。シリコン系のグリースや添加剤の確認シリコン系の添加剤やグリースを使用している箇所があるかについてご確認下さい。フェログラフィー異常摩耗の早期発見パラメータとして摩耗粒子を定量化して評価するフェログラフィーのIs値は、潤滑状態が正常なの乗でした。摩耗粒子の形態で比較的多く観察された粒子は、外部から混入したと思われる鉄錆等でした。Iカップリング発光分光分析供試の潤滑油を分析した結果、検出された金属元素は、油中金属元素の結果表に示すように、鉄、銅、錫、亜鉛、カルシウム、ケイ素、ナトリウムでした。検出されたこれらの金属元素から発生箇所を推定すると鉄、銅、錫、亜鉛・ギヤ・軸受等カルシウム、ケイ素、ナトリウム・外部混入異物であると思われます。ケイ素の検出金属濃度でケイ素がppm検出されました。一般に、潤滑油中からケイ素が検出された場合の原因として、シリコン油或いは、シリコン系の添加剤が検出されるフェログラフィーおよびフィルタ表面の異物観察で砂が多く観察されて検出されるシリコングリースをシール部に塗布している場合、このシリコングリースが潤滑油に混入して検出されるなどが挙げられますが、今回検出が比較的高濃度であることからの可能性が考えられます。については、分析結果では確認することが出来ませんので、これに関する情報があれば提供をお願いします。汚染粒子数、汚染度物重量は共に当社推奨の管理限界値を超えていました。フィルタ表面の異物観察で鉄錆、砂等が観察されたことから、汚染度が高い要因は、外部混入異物の影響と思われます。有機物・有機化合物有機物・有機化合物の結果、新油と異なるピークが確認されたことから、異種油が混入したか、或いは、油名が違う可能性が考えられます。今回の分析結果だけでは異種油の特定は出来ませんが、現状では異種油等の混入が原因となる油の劣化は確認されていませんので、早急な対策を行う必要はないと思われます。分析結果特性低下特性低下に係るパラメータの分析結果は、IRチャートの結果から新油との相違点が確認されたことから異種油の混入、或いは、油名が違う可能性が考えられました。粘度粘度はmm/sと新油値.mm/sに対する粘度変化率は-％で、当社推奨の管理限界値である±％以内にあり、良好と判断します。全酸価添加油の全酸価は、油メーカによって初期値が違うため統一した管理基準を設定するのが困難であることから、当社では管理限界値を設定しておらず、新油分析値との比較及び他の分析項目の結果より全酸価の状態判断を行います。その結果、全酸価は.mgKOH/gと新油値.mgKOH/gに比較して若干高くなっていますが、IRチャートに示すように劣化の兆候として現れるカルボン酸などの有機物・有機化合物の発生が確認されていないことから、良好と判断します。有機物・有機化合物有機物・有機化合物は、IRチャートによる新油分析値との比較の結果、cm-付近に劣化の兆候を示すカルボン酸の吸収が確認されていないことから、良好と判断します。但し、別紙IR吸収パターンの相違から分かるように、新油と異なる有機物・有機化合物の存在が確認されました。色相はLであり、新油値のLに比較して高い値でした。汚染に係るパラメータの分析結果は、汚染粒子数、汚染度物重量は共に当社推奨の管理限界値を超えていました。水分は.ppmであり、当社推奨の管理限界値の以下であることから良好と判断します。汚染粒子数はNAS級以上であり、当社推奨の管理限界値のNAS級を超えていました。汚染度物重量はmg/mlであり、当社推奨の管理限界値のmg/mlを超えていました。摩耗フェログラフィーによる摩耗粒子の観察の結果、外部から混入したと思われる鉄錆等が比較的多く観察されました。異常摩耗の早期発見パラメータであるフェログラフィーのIs値がの乗と良好の範囲にあるものの、摩耗粒子の形態観察の結果、外部から混入したと思われる鉄錆等が比較的多く観察されました。金属濃度SOAP法により金属濃度を測定した結果、潤滑箇所で発生する金属接触によって検出される銅がppm、外部から混入したと思われるケイ素がppm、ナトリウムがppm検出されました。金属濃度酸溶解法により金属濃度を測定した結果、潤滑箇所で発生する金属接触によって検出される鉄が、銅がppm、錫がppm、亜鉛が、外部から混入したと思われるカルシウムが、ナトリウムが検出されました。
報告№106-0266 報告№106-0266 | 分析№106-01440 分析№106-01442 | 106-01442 | 目的トライボ診断を実施し、水車発電機細密点検に伴う劣化診断を行い、健全性を確認する。考察分析の結果、計数汚染度が当社推奨の管理限界値を超えていました。異常摩耗の早期発見パラメータであるフェログラフィーのIs値がの乗とやや高く、摩耗粒子形態観察で金属接触が厳しい場合に発生するシビア粒子、外部から混入した鉄錆、砂が多く観察されたことから、汚染度が高い原因は、サーボシリンダ内壁及びポンプの摩耗、外部から混入した異物によるものと考えられました。更に摩耗が進行することで汚染度が上昇し、バルブ類の動作障害やフィルタ、ストレーナ等の目詰まりの発生が懸念されますので、油中の汚染物を除去することで継続使用可能な状態になると考えられるため、濾過を実施することを推奨します。これらのことは、計数汚染度がNAS級と当社推奨の管理限界値を超えていたこと異常摩耗の早期発見パラメータであるフェログラフィーのIs値がの乗とやや高く、摩耗粒子形態観察の結果、金属接触が厳しい場合に発生するシビア粒子、外部から混入した鉄錆、砂が多く観察されたこと以上のことから判断しました。尚、主機停止中にドレンバルブから採油を実施しているため、油循環中の採油に比較して油中粒子が沈降して高濃度になっている部分を採油している可能性があります。したがって、油が循環している状態で採油を実施した場合に比較して、分析データが高くなり、異常な状態と判断してしまう可能性がありますので、今後の採油は、停止直後、或いは、油循環中に潤滑油が十分に循環している箇所から採油を実施されることを推奨します。
報告№109-09136 報告№111-00243 | 分析№109-001160 分析№111-001186 | 111-001186 | 潤滑油は継続使用可能な状態にあると判断します。なお、本試料油は、機器停止中にタンク上部から採油されています。機器が停止している状態では、別紙油粒子の沈降の影響に示すように油槽内で撹拌がなくなり固形物が沈降するため、油中汚染度は低くなると推定されます。今後の採油は、極力運転中もしくは停止直後の油槽中層部から実施されることを推奨します。前回に比較してSOAP／D－SOAPの結果で、鉄および錫濃度に大きな変化はなく、異常摩耗の早期発見パラメータであるフェログラフィーのIs値がのマイス乗と良好でした。前回に比較して計数汚染度はNAS級からNAS級にランク減少し、良好でした。前回同様に粘度、水分、全酸価、IR、RBOTの各データは良好でした。尚、別紙RBOTの減少傾向から油の余寿命を求めた結果、本試料は直近の更油から起算して稼働日数が年月まで使用可能であることが分かります。
報告№109-09255 報告№109-09255 | 分析№109-001905 分析№109-001905 | 109-001905 | 今回の採油は、対象設備停止中に排油口から実施しているため、別紙油中粒子の沈降の影響に示すように、油中粒子などの固形物は沈降の影響を受けて分析データが高濃度に出る可能性があることから、このことを踏まえて結果を検討しました。本試料は、高濃度になっていると思われる対象設備停止中の排油口から実施した採油にもかかわらず、分析の結果は全て良好の範囲にあったことから、油は継続使用可能であり、また潤滑状態も正常と判断します。特性低下分析結果は、全項目が良好の範囲にありました。したがって、油の特性低下は認められず良好と判断します。粘度粘度はmm/sと新油値.mm/sに対する粘度変化率が-％でした。粘度変化率の推奨の管理限界値は、±％以内となっていますが、今回の結果はこの範囲内にあることから、良好と判断します。全酸価全酸価は.mgKOH/gと新油値.mgKOH/g以内にあり、良好と判断します。酸化安定度酸化安定度は、新油値と比較して十分に残存していることが必要ですが、今回の残存率は新油の％となっており、当社推奨の管理限界値の％以上であったことから、良好と判断します。汚染水分による汚染は確認されず、良好と判断します。水分濃度水分濃度は、当社推奨の管理限界値の以下のppmであり、良好と判断します。摩耗潤滑状態は正常と判断します。異常摩耗の早期発見パラメータであるフェログラフィーのIs値は、潤滑状態が良好と判断できるのマイナス乗であったことから、潤滑状態は正常と判断します。
報告№106-6023 報告№106-6042 | 分析№106-00388 分析№106-00852 | 106-00852 | 初期試験を実施した結果、濾過効率の変化がなければ摩耗は安定していると判断します。また、潤滑油も継続使用が可能と判断します。これらのことは、前回に比較して、計数汚染度はランク減少したことSOAP／D-SOAPの鉄濃度に変化がないこと異常摩耗の早期発見パラメータであるフェログラフィーのIs値が.と良好の範囲にあること以上のことから判断しました。但し、入口弁圧油には濾過機が設置されているため、油中汚染度は常時清浄な状態に保持され、摩耗に変化が生じても検出出来ない可能性もありえます。そこで、より正確に解析するために濾過機の入口と出口から採油を実施し、正確な濾過効率を元に摩耗の進行状況を確認されることを推奨します。尚、RBOTがminと前回のminに比較してmin上昇しています。RBOTの試験規格では、繰り返し許容差を下式により規定しています。許容差＝×回の測定値の平均この式より、今回の分析値ではminが繰り返し許容差です。したがって、今回のRBOT値の上昇はバラツキの範囲にあると考えられます。
|  | 114-001038 | 潤滑油は劣化が確認されていないことから、継続使用可能と判断します。対象設備は継続使用可能な状態にあると判断します。但し、SOAPで銅がppm検出されたことから、ブッシュ等、銅を使用した箇所の摩耗、溶出が懸念されます。また、異常摩耗の早期発見パラメータであるIs値がレベルとやや高いことから、将来的な摩耗進行の有無を確認するためにも傾向監視を継続することが有効です。摩耗および銅濃度の監視今後の摩耗推移や銅濃度の推移を監視するため、定期的な分析実施を推奨します。今後、更に銅濃度が増加するようであれば、別紙鉱油の酸化に対する金属触媒の影響に示すように濃度の増加に伴い酸化速度が速まる可能性があるため傾向監視することが有用です。
報告№109-09136 報告№111-00456 | 分析№109-001160 分析№111-002111 | 111-002111date111114 | 潤滑油は継続使用可能な状態にあると判断します。粘度、全酸価、IR、RBOTの各データは良好でした。尚、RBOTは、新油値に比較して大きな値であり減少傾向は確認されませんでした。このことから、酸化防止剤の消耗は確認されず、この油は継続使用可能な状態にあると判断できました。水分は良好でした。
報告№109-09050 報告№109-09050 | 分析№109-000547 分析№109-000547 | 109-000547 | 今回の採油は、対象設備停止中にドレンプラグから実施しているため、別紙油中粒子の沈降の影響に示すように、沈降の影響を受けて分析データが高濃度に出る可能性があります。今回の分析は、以上のことを踏まえて結果を検討します。分析の結果、摩耗粒子診断で異常摩耗の早期発見パラメータであるIs値がの乗と高く、潤滑状態が厳しい状態にあることが分ったため、再分析による傾向監視が必要と判断します。厳しい潤滑状態の発生は、局部的な金属疲労により疲労摩耗が生じたことから判断できます。観察された摩耗粒子の中には、μmサイズの疲労摩耗粒子が確認されており、今後疲労摩耗の範囲拡大を示唆しています。それは、摩耗痕に応力が集中し摩耗進展の起点となりやすいことから、今後摩耗範囲が広がり、目視で認識できるようなフレーキングへと進展することが想定されます。また、フリクションポリマは、タービン油が軸受摺動面で高圧下に押し込められ、高圧状態になると同時に、圧縮熱も発生して高温状態にもなり、その結果、潤滑油が重合して発生することが知られています。そのため、高温高圧状態の解消がなされなければ、潤滑油は劣化する場合があります。疲労摩耗は、採油後に更油が実施されていたとしても、その発生は継続し、フレーキングに進展する可能性があるため、運転再開後に再分析を実施し、摩耗の発生状況を確認することを推奨します。尚、本設備の場合、ポンプの回転数から、理論的な分析周期を求め、この周期で採油を実施することで、仮に油が入れ替わっても分析結果から潤滑状態の傾向を確認することが可能となります。ポンプの回転数をお知らせください。特性低下全ての項目が良好の範囲にあったことから、特性低下は認められず良好と判断します。粘度は良好と判断します。粘度はmm/sと新油値mm/sに比較して、粘度変化率は+％で、当社推奨の管理限界値である±％以内にあり、良好と判断します。全酸価は良好と判断します。全酸価は.mgKOH/gと新油値.mgKOH/g以下であることから、良好と判断します。酸化安定度の結果、良好と判断します。酸化安定度はminと当社推奨の管理限界値のmin以上であり、良好と判断します。汚染は良好と判断します。水分は良好と判断します。水分はppmと当社推奨の管理限界値の以下であり、良好と判断します。摩耗発生している摩耗形態は疲労摩耗であることが分かりました。摩耗形態は疲労摩耗が発生していることが分かりました。異常摩耗の早期発見パラメータであるIs値がの乗と高く、油中の摩耗粒子は、μmサイズの疲労摩耗粒子、局部的に高圧・高温となる場合に発生するフリクションポリマが観察されたことから、局部的に高圧・高温の箇所があり、発生している摩耗形態は疲労摩耗であることが分かりました。
報告№105-6050 報告№105-0245 | 分析№105-01529 分析№105-01637 | 105-01637 | 分析の結果、全てのデータが良好であることから、この油は継続使用可能であり、潤滑状態も正常と判断します。但し、銅がSOAPでppm、D－SOAPで検出されました。この原因は以下のように、油の添加剤成分である亜鉛系添加剤と銅が反応して溶出する。冷却用蛇管にフィンがついていた場合、振動により摩耗する。及びの現象が同時に起こる。等が考えられますが、今回の銅の検出は分析の結果からの可能性が高いと推定されます。銅の溶出は、冷却蛇管と添加剤成分との反応で発生しますが以下の点に注意が必要です。冷却蛇管が溶解、又は、摩耗している場合、蛇管にピンホールが発生することへの注意が必要です。この場合、潤滑油に水分が混入しますので、水分値の増加により確認できます。油中の銅濃度が以上になった場合、別添資料鉱油の酸化に対する金属触媒の影響に示すとおり油の劣化速度が加速しますので、銅濃度は以下で管理されることを推奨します。銅濃度が増加傾向を示すような場合、油種の変更が必要です。又、全酸価が.mgKOH/gと新油値.mgKOH/gに比較して高い値でした。油劣化の兆候を示すカルボン酸の吸収の有無を確認するために、新油と使用油のIRチャートを比較しました。その結果、油劣化の兆候を示すカルボン酸の吸収が僅かに確認されていることから、全酸価が上昇した原因は油の劣化が進行しつつあるためと考えられました。
報告№108-0227 報告№110-00696 | 分析№108-01664 分析№110-003255 | 110-003255 | Iカップリング発光分光分析供試のタービン油を分析した結果、SOAP／D－SOAPで鉄、クロム、亜鉛、カルシウム、ケイ素、ナトリウム、マグネシウムが検出されました。これらの検出された金属元素から発生箇所を推定すると鉄、クロム・軸受等亜鉛、カルシウム、ケイ素、ナトリウムマグネシウム・外部混入異物であると思われます。このうち、機械部品が摩耗したと思われる元素はのグループです。ケイ素の検出SOAPでケイ素が検出されました。一般に、潤滑油中からケイ素が検出された場合、シリコン油或いは、シリコン系の添加剤が検出されるフェログラフィーおよびフィルタ表面の異物観察で砂が多く観察されて検出されるシリコングリースをシール部に塗布している場合、このシリコングリースが潤滑油に混入して検出されるなどが挙げられますが、今回の検出が比較的高濃度であることからの可能性が考えられます。については、分析結果では確認することが出来ませんので、これに関する情報があれば提供をお願いします。フェログラフィー異常摩耗の早期発見パラメータとして摩耗粒子を定量化して評価するフェログラフィーのIs値は、潤滑状態が厳しいの乗でした。摩耗粒子の形態で比較的多く観察された粒子は、潤滑状態が正常な場合に発生する摩耗粒子でした。このような摩耗粒子が観察された場合には、潤滑部では正常なマイルド摩耗が発生していることが分かります。計数汚染度は当社推奨の管理限界値に到達していました。フィルタ表面の異物観察で金属片、鉄錆、樹脂等が観察されたことから、汚染度が高い要因は、摩耗と外部混入異物の影響と思われます。粘度、全酸価、IR、RBOTの各データは良好でした。油の余寿命は、使用油の使用期間または使用時間が不明であったため、ご依頼の油の余寿命に関する検討は行えませんでした。ただし、分析の結果で新油値がminであったことから、使用期間を仮にヶ月間と仮定すれば余寿命は十二分にあると言えます。可能であれば、使用期間、あるいは使用時間の情報をご提供下さい。潤滑油および軸受は継続使用可能な状態にあるものの、摩耗の進行が懸念されるため、以下の対策が必要です。定期的な分析摩耗の進行を監視するため、定期的に分析を実施し、摩耗の進行状況を確認することを推奨します。再分析の時期を理論的に求めたところ、最短で約時間となります。この時間は、油中汚染物が均一になるために必要とする時間であり、この時間を経過すれば、油が入れ替わっていても再分析の結果から状態の傾向を確認することが可能となります。そのため、試運転などで数時間の運転が可能であれば、より的確に状況が確認できますので再分析を推奨します。油槽内の清掃潤滑油が汚染されていることから、油槽内は汚染されていると思われます。更油をする際には、油槽内を清掃し、更油する新油もNAS級程度の清浄な潤滑油を更油することを推奨します。シリコン系のグリースや添加剤の確認シリコン系の添加剤やグリースを使用している箇所があるかについてご確認下さい。
報告№109-09136 報告№111-00093 | 分析№109-001160 分析№111-000484 | 111-000484 | 前回に比較してSOAP／D－SOAPの結果で、鉄濃度に大きな変化はなく、異常摩耗の早期発見パラメータであるフェログラフィーのIs値がのマイナス乗と良好でした。前回に比較して水分は.ppmからppmと大きな変化はなく、良好でした。計数汚染度はNAS級からNAS級にランク増加したものの、当社推奨の管理限界値内にあり、良好でした。前回同様に粘度、全酸価、IR、RBOTの各データは良好でした。潤滑油および対象設備は継続使用可能な状態にあると判断します。油の余寿命は、使用油の使用期間または使用時間が不明であったためご依頼の油の余寿命に関する検討は行えませんでした。ただし、分析の結果で新油値がminであったことから、使用期間を仮にヶ月間と仮定すれば余寿命は十二分にあると言えます。可能であれば、使用期間、あるいは使用時間の情報をご提供下さい。本試料油は、機器停止中にドレン弁から採油されているにもかかわらず汚染度を示すデータは良好でしたが、今後の採油は、極力運転中もしくは停止直後の油槽中層部から実施されることを推奨します。
報告№106-0035 報告№106-0035 ミルの振動値が若干高いため、原因調査として減速機のトライボ診断を実施した。今回、その関連でミルローラジャーナル軸受の診断を実施した。 | 分析№106-00182 分析№106-00182 | 106-00182 | お客様よりご提供いただいた経緯に関する情報は以下の通りでした。トライボ診断を実施し、油の劣化・汚染状態・軸受の潤滑状態を確認する。振動の発生原因がローラジャーナル軸受であるかを確認する。分析の結果、前回と同様にμm未満のマイクロフレーキングが確認され、汚染度、D－SOAPの鉄濃度、異常摩耗の早期発見パラメータであるフェログラフィーのIs値がそれぞれ上昇していました。本トライボ診断の結果から、軸受軌道面ではマイクロフレーキングの発生が確認されたものの、転がり軸受の寿命の指標となるフレーキングには進展していないため、振動の発生原因は、軸受の損傷によるものではないと考えられました。現在のところ、ベアリングは継続使用可能と判断できますが、今後、更に摩耗が進行し、フレーキングに進展することが懸念されるため、運転時間時間経過後に再度分析を実施し、摩耗の進行状況を確認されることを推奨します。これらのことは、D-SOAPで前回に比較して軸受の摩耗により発生する鉄が上昇したこと異常摩耗の早期発見パラメータであるフェログラフィーのIs値がの乗から乗に桁上昇して高いこと摩耗粒子形態観察の結果から、μm未満のマイクロフレーキングが確認されたこと以上のことから判断しました。この油は継続使用可能と判断します。粘度は良好と判断します。粘度はmm/sと管理限界値以内にあり、良好と判断します。水分は良好と判断します。水分は.ppmと管理限界値の以下にあり、良好と判断します。全酸価は良好と判断します。全酸価は.mgKOH/gと新油データの.mgKOH/gに比較して高い値を示しているものの、IRの結果で油劣化の兆候を示すカルボン酸が確認されていないことからから、良好と判断します。IRは良好と判断します。IRの結果、新油スペクトルに比較して変化がないことから、継続使用可能な状態にあると判断します。計数汚染度は当社推奨の管理限界値を超えていました。計数汚染度はNAS級以上と当社推奨の管理限界値のNAS級を超えていました。重量汚染度はmg/mlでした。重量汚染度はmg/mlでした。機器の潤滑状態フェログラフィーの結果、軸受軌道面にμm未満のマイクロフレーキングが確認されました。現在のところ、転がり軸受の寿命の指標となるフレーキングが発生していないことから、ベアリングは継続使用可能と判断しますが、今後、更に摩耗が進行し、フレーキングに進展することが懸念されるため、運転時間時間経過後に再度分析を実施し、摩耗の進行状況を確認されることを推奨します。SOAPの結果、鉄、銅およびクロムが検出されました。SOAPの結果、軸受軌道面の摩耗により発生した鉄、銅およびクロムが検出されました。D－SOAPの結果、鉄、銅およびクロムが検出されました。D－SOAPの結果、軸受軌道面の摩耗により発生した鉄、銅およびクロムが検出されました。フェログラフィーの結果、継続使用可能な状態にあると判断します。フェログラフィーの結果、μm未満のマイクロフレーキングが発生していると考えられます。
報告№109-09136 報告№113-00280 | 分析№109-001160 分析№113-001083 | 113-001083 | 油の劣化は確認されず、汚染度も良好な範囲にあることから、継続使用可能な状態にあると判断します。軸受は継続使用可能な状態にあると判断します。但し、将来的な摩耗進行の有無を確認するためにも傾向監視を継続することが有効です。定期的な分析今後懸念される疲労摩耗の進行を監視するため、定期的に分析を実施することを推奨します。最適な採油方法本試料油は、機器停止中にドレンから採油されているため、分析データが高濃度に出ていると推定されます。正確なデータによる診断を行うためにも、今後の採油は、極力運転中もしくは停止直後の油槽中層部から実施されることを推奨します。はフェログラフィーおよびSOAP/D-SOAPの結果から総合的に判断した結果、継続使用は可能ですが、今後の機器の機能を確認するためにも傾向管理が有用と考えます。フェログラフィー【定量分析：Is値】Is値は異常摩耗の早期発見パラメータのつで、摩耗程度を定量化するために用います。前回に比較してIs値はの乗から乗に低下しているものの、やや高い値でした。フェログラフィー【定性分析：摩耗粒子および摩耗形態観察】分析結果から比較的多く観察された摩耗粒子は、以下の通りでした。疲労摩耗粒子・繰返し応力を受けて発生。樹脂等・外部から混入したと考えられます。Iカップリング発光分光分析【SOAP／D-SOAP】検出された金属元素から発生箇所を推定すると、以下の通りでした。鉄、鉛、銅、錫、亜鉛・軸受等リン・添加剤カルシウム、アルミニウム、ケイ素、ナトリウム・外部混入異物前回に比較して計数汚染度はNAS級からNAS級に低下し、当社推奨の管理限界値以下であり、良好でした。前回同様に、粘度、水分、酸価、IRの各データは良好でした。
報告№102-0104 | 分析№102-00801 その結果、潤滑油槽に比較して、計数汚染度がＮＡＳ９級と２ランク高く、粒子数では潤滑油層の３０倍程度になっていました。この位置で採油した油中には、フェログラフィーによる摩耗粒子形態観察の結果 | 102-00801 | 採油は、軸受の直近と思われる第タービン第軸受の戻り油配管の点検窓から採油し分析を実施しました。に、潤滑油槽では確認されなかった金属接触が厳しい場合に発生するμmサイズのシビア粒子が見られました。これらの粒子が潤滑油層で見られないのは、潤滑油槽に設置されている静電浄油機で濾過されているためと考えられました。油中の摩耗粒子から、潤滑状態を診断するには、濾過前の摩耗情報が重要です。このことから、トライボ診断に適した採油箇所は、静電浄油機で濾過されている潤滑油槽よりも、戻り油配管の点検窓であることが解かります。又、第軸受を始め、その他の軸受も第軸受と同様の方法を取ることで、各々軸受潤滑状態が、これまで以上に、より正確なデータで合理的に管理できますので、今後の採油は、今回の点検窓から採油する方法で行われるよう推奨します。尚、第軸受から油膜切れにより発生した摩耗粒子が見られており、今後、更に摩耗が進行する場合があるため、ヶ月後に再分析を実施し、摩耗の進行状況を確認されることを重ねて推奨します。
報告№109-09136 | 分析№109-001160 | 113-002264 | 異常摩耗の早期発見のパラメータであるIs値はレベルとやや高い値でした。また、潤滑部の摩耗が認められたため、定期的に潤滑油分析を実施し、摩耗推移を監視することが有用と考えます。フェログラフィーで観察された代表的な粒子は以下の通りです。正常な摩耗粒子・潤滑状態が正常なマイルド摩耗により発生。疲労摩耗粒子・繰返し応力による金属疲労で発生。大型化するとフレーキングの発生が懸念されます。計数汚染度はNAS級と当社推奨の管理限界値以下であるもののやや高い値でした。フィルタ残渣に金属片、鉄錆が確認されたことから、汚染度が高いのは摩耗と外部混入異物の影響と考えられます。粘度、水分、酸価、IRの各データは良好です。
報告№108-6005 報告№108-6509 | 分析№108-00106 分析№108-00197 | 108-00197 | 今回の採油は、対象設備の停止中にドレンバルブから実施しているため、油循環中に採油した場合に比較し、油中粒子の沈降の影響を受け、分析データが高濃度に出る可能性があります。今回の分析は以上のことを踏まえて結果を検討しました。分析の結果、摩耗粒子の形態観察およびフィルタ写真で鉄錆、砂等が多く観察されました。今回の採油は対象設備の停止中にドレンバルブから採油を実施しているため、これらの異物は、ドレンバルブ配管内部に残留していた汚染物が検出された可能性が高いと思われます。観察された摩耗粒子は、正常な潤滑状態下で発生した摩耗粒子が支配的であることから、対象設備の潤滑状態は正常な状態にあると判断します。一方、油の基本特性を示す粘度、水分、全酸価、IRの各データは、全て良好の範囲にあり、この油は継続使用可能と判断します。尚、上述しましたように、今回の採油は停止中の採油であるため、循環中の採油に比較してデータが高目に出る可能性があり、運転中の採油であったなら今回データより低い値になることが考えられます。次回採油は、粒子の沈降の影響を極力抑え、油中粒子が均一な分散状態に近い状態で採油が実施できるように、対象設備の運転中、または停止直後に採油を実施されることを推奨します。
報告№109-09136 報告№110-00406 | 分析№109-001160 分析№110-001858 | 110-001858 | 金属元素と濃度の分析は、試料油を以上の高温で発光させ、その光を分光器で分光し、分光によって得られた光の強度と金属固有の波長とから元素を特定するIカップリング発光分光分析法を用います。また摩耗状態は、SOAP法により求めた金属成分と濃度にフェログラフィー法による摩耗粒子分析とを加味して総合的に評価しますが、摩擦面の摩耗機構と摩耗状態の判断は摩耗粒子の形態と、異常摩耗の早期発見パラメータであるIs値により判断します。Iカップリング発光分光分析供試のタービン油を分析した結果、SOAPでケイ素、D－SOAPで鉄、カルシウムが検出されました。これらの検出された金属元素から発生箇所を推定すると鉄・軸受等カルシウム、ケイ素・外部混入異物であると思われます。このうち、機械部品が摩耗したと思われる元素はのグループです。フェログラフィー摩耗粒子と摩耗形態分析結果から観察された粒子は、潤滑状態が正常な場合に発生する摩耗粒子異物の切削作用で発生する切削粒子金属潤滑部が局部的に油膜切れを起して発生するシビア粒子局部的に高圧・高温となる場合に発生するフリクションポリマ外部から混入したと思われる樹脂等でした。潤滑部では、正常なマイルド摩耗、異物による切削摩耗、そしてやや厳しい凝着摩耗も発生していることが分かりました。また、潤滑油が軸受軌道面で高圧下に押し込められ、局部的に高圧・高温状態になっている箇所があることも確認されました。摩耗形態の中でも切削摩耗は、摩耗進行速度が速い形態であることから管理には注意が必要です。転がり軸受で切削摩耗が発生している場合、軸受の寿命は分の程度に低下することが知られています。また、切削摩耗の発生原因となる混入異物が残留している場合、この異物により切削摩耗が継続して発生する可能性があります。フリクションポリマは、潤滑油が軸受軌道面に押し込められ高圧状態になると同時に、圧縮熱により高温状態になった結果、基油自身重合反応を起こし生成することが知られています。そのため、高圧高温状態の解消がなされなければ、潤滑油の劣化が進行し、粘度上昇に因る潤滑異常に進展する場合があります。潤滑状態異常摩耗の早期発見パラメータとして摩耗粒子を定量化して評価するフェログラフィーのIs値は、潤滑状態がやや厳しいの乗となっていました。計数汚染度、重量汚染度は共に良好でした。粘度、全酸価、IR、RBOTの各データは良好でした。尚、別紙RBOTの減少傾向から油の余寿命を求めた結果、本試料は直近の更油から起算して年月まで使用可能であることが分かります。軸受および潤滑油は継続使用可能な状態にあるものの、以下の対策が必要です。摩耗の進行を監視するため、定期的に分析を実施し、摩耗の進行状況を確認することを推奨します。傾向監視のための次回採油時期は、理論的に求めると最短で約時間となります。この時間は、油中汚染物が均一になるために必要とする時間であり、この時間を経過すれば、再分析の結果から潤滑状態の傾向を確認することが可能となります。理論時間を参考に次回採油時期を検討されることを提案します。
報告№109-09136 報告№110-00485 | 分析№109-001160 分析№110-002204 | 110-002204 | は、油の粘度、油中のスラッジの発生量を判断パラメータに、粘度、全酸価、IR、RBOTで評価します。分析の結果、油の粘性を示す粘度は、新油値の.mm/sに比較して粘度変化率が-％のmm/sとほぼ変化はなく、また油中のスラッジの発生量を示す全酸価は、新油値の.mgKOH/gと同じ.mgKOH/gで変化が見られず劣化は確認されなかった。さらにはIRの結果でも油が劣化した場合に発生するカルボン酸の発生も確認されず、酸化防止剤の残存量を示すRBOTは、限界値minに比較して、十分に残量があるminであった以上のことから、潤滑油の劣化は確認されませんでした。なお、使用油の使用期間または使用時間が不明であったため、ご要求の油の余寿命に関する検討は行えませんでした。可能であれば、これらの情報をご提供下さい。汚染度油中の水分を計測した結果、水分はppmと新油と同等であり、継続使用可能な状態にあることが確認されました。潤滑油は継続使用可能な状態にあると判断します。
報告№109-09249 報告№110-00306 | 分析№109-001747 分析№110-001222 | 110-001222 | 分析の結果、全ての分析項目の値が当社推奨の管理基準を満たしており、新油分析値との比較結果も問題となる値はなかったことから、油は継続使用可能な状態であり、運転中における潤滑状態も正常であったものと判断します。分析結果特性低下特性低下に係るパラメータの分析結果は良好と判断します。粘度粘度はmm/sと新油値mm/sに対する粘度変化率は+％で、当社推奨の管理限界値である±％以内にあり、良好と判断します。全酸価添加タービン油の全酸価は、油メーカによって初期値が違うため統一した管理基準を設定するのが困難であることから、当社では管理限界値を設定しておらず、新油分析値との比較及び他の分析項目の結果より全酸価の状態判断を行います。その結果、全酸価は.mgKOH/gと新油値.mgKOH/gに比較して若干高くなっていますが、IRチャートに示すように劣化の兆候として現れるカルボン酸などの有機物・有機化合物の発生が確認されていないことから、異常のない値と判断します。酸化安定度酸化安定度はminであり、当社推奨の管理限界値のmin以上であることから良好と判断します。有機物・有機化合物有機物・有機化合物は、IRチャートによる新油分析値との比較の結果、cm-付近に劣化の兆候を示すカルボン酸の吸収が確認されていないことから、良好と判断します。色相はLであり、新油値のLに比較して大きな変化はないことから、良好と判断します。汚染に係るパラメータの分析結果は良好と判断します。水分は.ppmであり、当社推奨の管理限界値の以下であることから良好と判断します。汚染粒子数はNAS級であり、当社推奨の管理限界値のNAS級以内であることから良好と判断します。汚染度物重量は.mg/mlであり、当社推奨の管理限界値のmg/ml以内であることから良好と判断します。摩耗運転中における潤滑状態は正常であったものと判断します。異常摩耗の早期発見パラメータであるフェログラフィーのIs値がのマイナス乗と当社基準値と比較して良好の範囲にあったことから潤滑箇所の潤滑状態は正常と判断します。金属濃度SOAP法により金属濃度を測定した結果、金属元素は検出されなかったことから、潤滑箇所で発生する金属接触による摩耗や、外部からの異物などの混入は見られず良好と判断します。金属濃度酸溶解法により金属濃度を測定した結果、金属元素は検出されなかったことから、潤滑箇所で発生する金属接触による摩耗や、外部からの異物などの混入は見られず良好と判断します。
報告№109-09094 報告№112-00124 | 分析№109-000870 分析№112-000441 | 112-000441 | 潤滑油および軸受は継続使用可能な状態にあると判断します。但し、今後も凝着摩耗、切削摩耗の進行を傾向監視するため、以下の対策を推奨します。定期的な分析切削摩耗および凝着摩耗の進行を監視するため、定期的に分析を実施し、分析データによる摩耗の進行状況を確認することを推奨します。はフェログラフィーおよびSOAP-Tの結果から総合的に判断した結果、やや厳しい状態にあると考えられます。フェログラフィー【定量分析：Is値】Is値は異常摩耗の早期発見パラメータのつで、摩耗粒子を定量化するために用います。今回のIs値はの乗とやや高い値でした。フェログラフィー【定性分析：摩耗粒子および摩耗形態観察】分析結果から比較的多く観察された粒子は、以下の通りでした。正常な摩耗粒子・潤滑状態が正常なマイルド摩耗により発生。切削粒子・異物や金属表面の微小突起による切削摩耗により発生。シビア粒子・潤滑状態がやや厳しい凝着摩耗により発生。金属潤滑部が局部的に油膜切れを起していると考えられます。観察された摩耗粒子の中でも切削粒子は、注意が必要です。摩耗形態の中でも切削摩耗は摩耗進行速度が速く、転がり軸受でこの摩耗形態が発生した場合には寿命が分の程度に低下することも知られており、切削摩耗により生じた軌道面の損傷が起点となって転がり軸受の寿命となるフレーキングに進展することから傾向監視による経過監視が必要です。Iカップリング発光分光分析【SOAP-T】検出された金属元素から発生箇所を推定すると、以下の通りでした。鉄、亜鉛・軸受等バリウム、アルミニウム、ナトリウム・外部混入異物計数汚染度、重量汚染度は共に良好でした。．粘度、水分、酸価、IR、RBOTの各データは良好でした。尚、RBOTがminと新油値のminに比較してmin減少していました。このまま継続使用した場合、この減少傾向から限界値に到達するのは、別紙図RBOTの減少傾向に示すように年月と推定されました。残りの継続使用期間は、約年ヶ月であると予測されます。≪状態監視とパラメータ≫分析の目的および各分析のパラメータは以下の通りです。特性低下目的：油の分析結果から、や劣化傾向ならびに添加剤の消耗程度、残存寿命などを確認する。粘度JISK酸価JISK赤外線吸収スペクトルJISK酸化安定度試験JISK汚染目的：油の分析結果から、砂塵あるいは水・異種油などによるや、異物混入の有無を確認する。水分JISK計数汚染度JISB重量汚染度JISB光学顕微鏡観察摩耗目的：油中の摩耗粒子を分析する事により、回転・摺動部の潤滑状態、摩耗劣化の程度、余寿命などを解析する。摩耗診断電子顕微鏡観察JISKX線マイクロアナリシス油中金属濃度JISK≪分析結果≫特性低下粘度：良好粘度値mm/sの新油値mm/sに対する変化率は+％であり、当社推奨の管理限界値±％以内に留まっています。酸価：良好酸価.mgKOH/gは新油値の.mgKOH/g以内にあることから、問題は無いと判断します。赤外線吸収スペクトル：良好酸化安定度試験：良好酸化安定度試験の結果、数値minは当社推奨の管理限界値min以上に留まっており、現時点での使用は可能と判断します。汚染水分：良好水分値は当社推奨の管理限界値以内に留まっています。計数汚染度：良好計数汚染度はNAS級と当社推奨の管理限界値NAS級以内にあります。重量汚染度：良好重量汚染度は.mg/mlと当社推奨の管理限界値mg/ml以内にあります。光学顕微鏡観察：良好光学顕微鏡写真は捕捉された汚染物の量は少なく、スラッジは確認されませんでした。摩耗摩耗診断：注意摩耗診断の結果、異常摩耗の早期発見パラメータであるIs値がの乗とやや高く、異物の噛み込みや金属表面の微小突起により発生する切削粒子、金属潤滑部が局部的に油膜切れを起して発生するシビア粒子が比較的多く観察されました。電子顕微鏡観察・X線マイクロアナリシス：今回は実施していません。油中金属濃度：良好油中金属濃度の結果、鉄、亜鉛、外部から混入したと思われるバリウム、アルミニウム、ナトリウムが検出されたものの、良好と判断します。
報告№109-09136 報告№111-00553 | 分析№109-001160 分析№111-002601 | 111-002601 | 軸受は継続使用可能な状態にあると判断します。但し、今後も摩耗の進行を傾向監視するため、以下の対策を推奨します。フレッティング摩耗の進行を監視するため、定期的な分析を実施し、摩耗の進行状況を確認することを推奨します。フェログラフィー異常摩耗の早期発見パラメータとして摩耗粒子を定量化して評価するフェログラフィーのIs値は、前回のの乗から-に低下し、潤滑状態が安定していることを示していました。摩耗粒子の形態で比較的多く観察された粒子は、フレッティングにより発生する赤錆局部的に高圧・高温となる場合に発生するフリクションポリマでした。これらの摩耗粒子が観察された場合、潤滑部で発生している摩耗形態は、微振動によるフレッティング摩耗であり、そして局部的ではあるものの高圧・高温の箇所が発生していることも分かります。フレッティングは、・軸と内輪内面・軸受箱と外輪外面・軌道輪と転動体の箇所で発生する可能性があります。フレッティング粒子は酸化して硬いため、軸受軌道面に噛み込んだ場合はその傷が疲労剥離の起点となり、疲労摩耗へと進展することが想定されます。フリクションポリマは、潤滑油が軌道面に押し込められ高圧状態になると同時に、圧縮熱により高温状態になった結果、基油自身が重合反応を起こし生成することが知られています。そのため、高圧高温状態の解消がなされなければ、潤滑油の劣化が進行し、粘度上昇に因る潤滑異常に進展する場合があります。Iカップリング発光分光分析供試の潤滑油を分析した結果、検出された金属元素は、SOAPの結果表に示すように、鉄、銅、リン、亜鉛、カルシウム、アルミニウム、ケイ素、ナトリウムが検出されました。これらの検出された金属元素から発生箇所を推定すると鉄、銅・ギヤ・軸受等リン・オイル添加剤亜鉛、カルシウム、アルミニウム、ケイ素、ナトリウム・外部混入異物であると思われます。このうち、機械部品が摩耗したと思われる元素はのグループです。前回に比較して計数汚染度はNAS級からNAS級にランク減少し、良好でした。分析結果は良好と判断します。計数汚染度計数汚染度はNAS級と当社推奨の管理限界値のNAS級以内にあり、良好と判断します。重量汚染度はmg/mlでした。機器の潤滑状態フェログラフィーの結果、フレッティングにより発生する赤錆、局部的に高圧・高温となる場合に発生するフリクションポリマが比較的多く観察されました。SOAPSOAPの結果、摩耗により発生する鉄、銅、油の添加剤成分であるリンが検出されました。D－SOAPD－SOAPの結果、摩耗により発生する鉄が検出されました。フェログラフィー異常摩耗の早期発見パラメータであるフェログラフィーのIs値が-と良好の範囲にあるものの、摩耗粒子の形態観察の結果、フレッティングにより発生する赤錆、局部的に高圧・高温となる場合に発生するフリクションポリマが比較的多く観察されました。
報告№108-0227 報告№110-00667 | 分析№108-01664 分析№110-003095 | 110-003095 | Iカップリング発光分光分析供試のタービン油を分析した結果、検出された金属元素は、SOAPの結果表に示すように、鉄、銅、錫、カルシウム、ケイ素、ナトリウムが検出されました。これらの検出された金属元素から発生箇所を推定すると鉄、銅、錫・軸受等カルシウム、ケイ素、ナトリウム・外部混入異物であると思われます。このうち、機械部品が摩耗したと思われる元素はのグループです。フェログラフィー異常摩耗の早期発見パラメータとして摩耗粒子を定量化して評価するフェログラフィーのIs値は、潤滑状態がやや厳しいの乗でした。摩耗粒子の形態で比較的多く観察された粒子は、潤滑状態が正常な場合に発生する摩耗粒子、異物の噛み込みなどで発生する切削粒子、金属潤滑部が局部的に油膜切れを起して発生するシビア粒子でした。このような摩耗粒子が観察された場合には、潤滑部では正常なマイルド摩耗、異物による切削摩耗とやや厳しい摩耗による凝着摩耗が発生していることが分かります。特に、切削摩耗は摩耗形態の中でも摩耗進行速度が速く、転がり軸受でこの摩耗形態が発生した場合には寿命が分の程度に低下することも知られています。切削摩耗により生じた軌道面の損傷が起点となって転がり軸受の寿命となるフレーキングに進展することが懸念されます。電子顕微鏡・X線マイクロアナリシス観察された摩耗粒子をSEM・XMAで観察した結果、鉄、クロム、マンガンを含む粒子が比較的多く、主にベアリング軌道面の摩耗が多く発生していることが確認されました。計数汚染度はやや高い値でした。フィルタ表面の異物観察で金属片、鉄錆、砂等が観察されたことから、汚染度が高い要因は、摩耗と外部混入異物の影響と思われます。粘度、水分、全酸価、IR、RBOTの各データは良好でした。軸受および潤滑油は継続使用可能な状態にあると判断します。ただし、切削摩耗が確認されているため、定期的に分析を実施し、摩耗の進行状況を確認することを推奨します。なお、本試料油は、機器停止中に廃油口から採油されています。機器が停止している状態では、別紙油粒子の沈降の影響に示すように油槽内で撹拌がなくなり固形物が沈降するため、油中汚染度は高くなると推定されます。今後の採油は、極力運転中もしくは停止直後の油槽中層部から実施されることを推奨します。
報告№109-09501 報告№109-09501 | 分析№109-003115 分析№109-003115 | 109-003115 | 有機物・有機化合物を分析する赤外線吸収スペクトル分析の結果、検出されたピークには新グリースと異なるピークが検出されました。グリースは以下の対策が必要です。グリース名が違うか、或いは、異種グリースが混入した可能性が考えられますので、グリース名、異種グリース混入の可能性を確認する必要があります。≪状態監視とパラメータ≫分析の目的および各分析のパラメータは以下の通りです。特性低下目的：グリースの分析結果から、グリースの物理的性状や劣化傾向などを確認する。全酸価JISK赤外線吸収スペクトルJISKちょう度JISK滴点JISK摩耗目的：グリース中の摩耗粒子を分析する事により、回転・摺動部の潤滑状態、摩耗劣化の程度、余寿命などを解析する。摩耗診断電子顕微鏡観察JISKX線マイクロアナリシス油中金属濃度）JISK≪分析結果≫特性低下全酸価：良好全酸価.mgKOH/gは新油値の.mgKOH/g以内にあることから問題は無いと判断します。赤外線吸収スペクトル：良好ちょう度：良好ちょう度値と当社推奨の管理限界値であるから以内に留まっています。滴点：良好滴点はと新油値のに比較し高いものの問題は無いと判断します。摩耗摩耗診断電子顕微鏡観察・X線マイクロアナリシス：今回は実施していません。油中金属濃度：今回は実施していません。
報告№108-0204 報告№108-7508 | 分析№108-01503 分析№108-01618 | 108-01618 | 精点Aを実施した結果、サーボシリンダ内壁やポンプ内部の摩耗が発生していることが確認されました。今後、バルブ類の動作障害やストレーナおよびフィルタの目詰まりが発生する場合がありますので、濾過を実施されることを推奨します。尚、全酸価が.mgKOH/gと高い値ですが、これはTS－を投与した影響であり、異常ではありません。これらのことは、計数汚染度がNAS級と管理限界値を超えていたこと異常摩耗の早期発見パラメータであるフェログラフィーのIs値がの乗と高く、摩耗粒子の形態観察の結果、金属接触が厳しい場合に発生するシビア粒子がやや多く観察されたことSOAPで鉄がppm、D－SOAPで鉄が検出されたこと以上のことから判断しました。
報告№109-09136 報告№112-00597 | 分析№109-001160 分析№112-002543 | 112-002543 | 分析の結果、本試料グリースの物理的性状は全て良好な範囲にあり、継続使用可能な状態にあると判断します。グリースのちょう度、滴点、酸価、有機物・有機化合物の各データは全て継続使用可能な範囲にあり良好と判断出来ました。
報告№102-6189 | 分析№102-03380 | 102-03380 | 発電機改造後に初期試験を実施した本軸受の潤滑状態は、油中摩耗粒子の観察結果から、初期のなじみ摩耗が発生していたことがわかりました。今回観察されている、摩耗粒子のようになじみ過程で切削粒子や、大型のシビア粒子が観察された場合は、なじみ過程が正常に終了していない場合があり異常摩耗に進展することも懸念しなければなりません。なじみ過程が正常な状態で終了した場合、摩耗粒子の観察では、切削粒子シビア粒子は観察される事が少ないのが一般的で、今回のように、異常な摩耗形態であるシビア粒子や切削粒子が観察されるような場合は、局部的な金属接触がごく一部で発生したと考えられます。この接触が、既に正常な状態に推移しているか、或いは、進行しているのかを確認するためには、ヶ月毎に回目の初期試験を実施されることを推奨します。これらのことは、計数汚染度がNAS級とやや高く、異常摩耗の早期発見パラメータであるフェログラフィーのIs値が、の乗と高く、摩耗粒子の形態観察の結果、金属表面の微小突起、異物の噛み込みにより発生する切削粒子、金属接触が厳しい場合に発生するシビア粒子、外部から混入した砂がやや多く観察され、又、光学顕微鏡写真に示すように、外部から混入した鉄錆が多く見られたことから判断しました。尚、RBOTが前回に比較し、min上昇したのは、新油の補充、又は、更油の影響によると思われます。今後は、今回のRBOT値によりデータ管理を行います。
報告№106-6023 報告№106-4556 | 分析№106-00388 分析№106-01839 | 106-01839 | トライボ診断の結果、増速機は継続使用可能な状態にあると判断できるものの、スラッジや摩耗粒子の増加が確認されており、ストレーナの目詰まり発生に注意が必要である。分析の結果、前回に比較して重量汚染度が.mg/mlからmg/mlに上昇して高い値を示していた。重量汚染度の上昇原因となっている汚染物は、添加剤成分のモリブデン、マグネシウム、亜鉛、リンがスラッジとして析出し、これに摩耗で発生した鉄、銅などが混合して粘性のあるスラッジになっていると推定された。これらのことは、異常摩耗の早期発見パラメータである潤滑状態指数はの乗とやや高いものの、摩耗の形態はマイルド摩耗と呼ぶ比較的小さな粒子が大勢を占めること計数汚染度は良好の範囲にあるものの、重量汚染度がmg/mlと高い値を示し、フィルタ表面が茶褐色になっていること油中金属濃度の結果、ギヤやベアリングなどの鉄系材料の摩耗、モリブデン、マグネシウム、亜鉛、リンなどの添加剤の析出が検出されたこと以上のことから判断した。
報告№105-5066 | 分析№105-02756 | 105-02756 | 精点Aを実施した結果、異常摩耗の早期発見パラメータであるフェログラフィーのIs値が-と良好の範囲にあるものの、フレッティングにより発生したμm未満の赤錆が多く観察されました。フレッティングは、鉄系材料が接合されたり、勘合されていたりする部分から発生します。フレッティングによる赤錆が少量発生しても直ちに異常ではありませんが、起動停止が頻繁にあるような場合には、軟らかい軸受表面に、硬いフレッティング粒子が埋め込まれそれが原因で、起動時のトルク増大による起動開度の増加にも繋がる事があります。巡視の際には、起動開度の増大や、主機の発停時の軸受温度の跳ね上がり等の変化に注意して下さい。又、埋め込まれたこれらの粒子による摩耗の進行も懸念されるため、ヶ月以内に精点Bを実施し、汚染状況及び摩耗の進行状況を確認されることを推奨します。これらのことは、異常摩耗の早期発見パラメータであるフェログラフィーのIs値が-と良好の範囲にあるものの、摩耗粒子形態観察の結果、フレッティングにより発生したμm未満の赤錆が多く観察されたことD－SOAPの結果、前回に比較して鉄がからに上昇したこと以上のことから判断しました。
報告№109-09249 報告№111-00569 | 分析№109-001747 分析№111-002638 | 111-002638 | 潤滑油は継続使用可能な状態であり、また運転中における潤滑状態も正常であったものと判断します。本試料油は、汚染や摩耗に関するデータが異常として出やすいドレンバルブから採油されたにもかかわらず、分析の結果は全ての分析項目の値が当社推奨の管理基準値を満たしており、新油分析値との比較結果も問題となる値はありませんでした。分析結果特性低下特性低下に係るパラメータの分析結果は良好と判断します。粘度粘度はmm/sと新油値mm/sに対する粘度変化率は+％で、当社推奨の管理限界値である±％以内にあり、良好と判断します。全酸価添加油の全酸価は、油メーカによって初期値が違うため統一した管理基準を設定するのが困難であることから、当社では管理限界値を設定しておらず、新油分析値との比較及び他の分析項目の結果より全酸価の状態判断を行います。その結果、全酸価は.mgKOH/gと新油値.mgKOH/g以内にあり、良好と判断します。酸化安定度酸化安定度はminであり、当社推奨の管理限界値のmin以上であることから良好と判断します。有機物・有機化合物有機物・有機化合物は、IRチャートによる新油分析値との比較の結果、cm-付近に劣化の兆候を示すカルボン酸の吸収が確認されていないことから、良好と判断します。色相はL.であり、新油値のL.に比較して変化はないことから、良好と判断します。汚染に係るパラメータの分析結果は良好と判断します。水分はppmであり、当社推奨の管理限界値の以下であることから良好と判断します。汚染粒子数はNAS級であり、当社推奨の管理限界値のNAS級以内であることから良好と判断します。汚染度物重量は.mg/mlであり、当社推奨の管理限界値のmg/ml以内であることから良好と判断します。摩耗運転中における潤滑状態は正常であったものと判断します。異常摩耗の早期発見パラメータであるフェログラフィーのIs値がのマイナス乗と当社基準値と比較して良好の範囲にあったことから潤滑箇所の潤滑状態は正常と判断します。金属濃度SOAP法により金属濃度を測定した結果、金属元素は検出されなかったことから、潤滑箇所で発生する金属接触による摩耗や、外部からの異物などの混入は見られず良好と判断します。金属濃度酸溶解法により金属濃度を測定した結果、外部から混入したと思われるカルシウム、ナトリウムが共に検出されましたが僅かであり良好と判断します。
報告№109-09136 報告№112-00605 | 分析№109-001160 分析№112-002575 | 112-002575 | 、汚染状態、ポンプ減速機と潤滑油は、継続使用可能な状態であるため、分解点検の必要はないと判断します。但し、粒子の中には、切削摩耗で発生した摩耗粒子が観察されていることから、今後の摩耗進行を傾向監視するため、＜以下のに示す＞対策を推奨します。ギヤの余寿命予測算定今回は、ギヤの情報が不明な部分がありますので、歯幅をmmと仮定し、モジュール、歯数を○○の情報を使用しました。これを基に太陽歯車－遊星歯車のバックラッシを油中金属濃度と設備油量から計算し、更油日の年月からの余寿命を予測しました。その結果、バックラッシの上限値である一般的に推奨されるμmに到達するのは、日後であることが分かりました。この計算の結果から、これまでと運転状況に変化がなければ、更油日から今回までと同様の期間は使用可能であると推定されます。この結果は、減速機の情報を仮定し、しかも回の分析結果を基に計算したもので、予測を行うには少なくとも回のデータが必要であることから、今回の考察結果は参考値としてお考え下さい。定期的な分析定期的に分析を実施することにより、データの変化から異常の兆候を早期に発見することが可能となります。今回初回分析であるため、あと最低でも回分析を実施することにより、分析データの変化を確認し、分析周期を検討することを推奨します。今後懸念される切削摩耗の進行を監視するため、出来るだけ早めに回目の分析を実施することを推奨します。バックラッシによる評価トライボ診断では、バックラッシの増加量を分析結果から計算できますが、今回は情報が不足していたため、仮定して計算しております。不足している情報をお知らせ頂ければ、より正確な診断を行うことが出来ますので、可能であれば情報をお知らせ下さい。はフェログラフィーおよびSOAP-Tの結果から総合的に判断した結果、傾向管理が必要な状態にあると考えられます。フェログラフィー【定量分析：Is値】Is値は異常摩耗の早期発見パラメータのつで、摩耗粒子を定量化するために用います。今回のIs値はの乗と低い値でした。フェログラフィー【定性分析：摩耗粒子および摩耗形態観察】分析結果から比較的多く観察された粒子は、以下の通りでした。正常な摩耗粒子・潤滑状態が正常なマイルド摩耗により発生。切削粒子・異物や金属表面の微小突起による切削摩耗により発生。観察された摩耗粒子の中でも切削粒子は、注意が必要です。減速機で切削摩耗が発生した場合、減速機内部で使用されている転がり軸受が切削摩耗により生じた軌道面の損傷が起点となって、寿命が分の程度に低下することがあることから、切削摩耗には十分注意する必要があります。切削摩耗の発生原因となる混入異物が残留している場合、この異物により切削摩耗が継続して発生する可能性があります。Iカップリング発光分光分析【SOAP-T】検出された金属元素から発生箇所を推定すると、以下の通りでした。鉄、銅、亜鉛・ギヤ、軸受等ニッケル、リン、ナトリウム・添加剤バックラッシご提供いただいた減速機に関する情報から遊星歯車機構であることが分かりました。遊星歯車は、太陽歯車、内歯車、そして遊星歯車から構成されています。遊星歯車の数は、～個程度が一般的です。今回は個であることから、遊星歯車と内歯車、遊星歯車と太陽歯車の接触点は合計で箇所となります。今回の情報から、歯数、歯幅、モジュールが不明でしたので歯数を○○の情報と同様にして、歯幅をmm、モジュールをと仮定し、この部分のバックラッシを求めました。その結果、平均的に摩耗が発生していたと仮定した場合、バックラッシの増加量は以下の通りと推定されます。表バックラッシ増加量接触箇所 接触点 バックラッシ増加量 太陽歯車-遊星歯車 約. 遊星歯車-内歯 約. バックラッシ増加分の上限値は、メーカにより差異はあるものの、当社の推奨するバックラッシは、一般に推奨されるμmを管理目安にしています。この値に比較して十分に小さい値です。は良好と判断します。計数汚染度計数汚染度は、NAS級と当社推奨の管理限界値NAS級以下にあり、良好と判断します。重量汚染度は、mg/mlでした。光学顕微鏡写真重量汚染度で濾過したフィルタ表面上の夾雑物を光学顕微鏡で観察した結果、金属片、鉄錆、砂等が観察されました。は良好と判断します。粘度粘度は、.mm/sと新油値.mm/sに比較して、粘度変化率は+％で、当社推奨の管理限界値である±％以内にあり、良好と判断します。水分は、ppmと当社推奨の管理限界値の以下にあり、良好でした。酸価は、と新油値に比較して変化はなく、良好と判断します。IRIRチャートの結果、新油と使用油のスペクトルパターンはほぼ一致し、また、油劣化の兆候を示すカルボン酸の吸収が確認されていないことから、良好と判断します。
報告№109-09136 報告№110-00411 | 分析№109-001160 分析№110-001872 | 110-001872 | は、油の粘度、油中のスラッジの発生量を判断パラメータに、粘度、全酸価、IR、RBOTで評価します。分析の結果、油の粘性を示す粘度は、新油値の.mm/sに比較して粘度変化率が-％のmm/sとほぼ変化はなく、また油中のスラッジの発生量を示す全酸価は、新油値の.mgKOH/gと同じ.mgKOH/gと変化が見られず劣化は確認されなかった。さらにはIRの結果でも油が劣化した場合に発生するカルボン酸の発生も確認されず、酸化防止剤の残存量を示すRBOTは、限界値minに比較して、十分に残量があるminであった以上のことから、潤滑油の劣化は確認されませんでした。尚、別紙RBOTの減少傾向から油の余寿命を求めた結果、この減少傾向のまま継続使用した場合は、年月には限界値に到達すると推定されます。汚染度油中の水分を計測した結果、水分は.と新油と同等であり、継続使用可能な状態にあることが確認されました。潤滑油は継続使用可能な状態にあると判断します。
報告№109-09136 報告№112-00564 | 分析№109-001160 分析№112-002337 | 112-002337_date140307 | 潤滑油の劣化はなく、汚染度は良好な範囲にあることから、継続使用可能と判断します。軸受は継続使用可能な状態にあると判断します。はフェログラフィーおよびSOAP-Tの結果から総合的に判断した結果、正常な状態にあると考えられます。フェログラフィー【定量分析：Is値】Is値は異常摩耗の早期発見パラメータのつで、摩耗粒子を定量化するために用います。今回のIs値はのマイナス乗と低い値でした。フェログラフィー【定性分析：摩耗粒子および摩耗形態観察】分析結果から観察された全ての粒子量は少でした。Iカップリング発光分光分析【SOAP-T】検出された金属元素から発生箇所を推定すると、以下の通りでした。鉄・軸受等リン・添加剤カルシウム、ケイ素、ナトリウム・外部混入異物計数汚染度、重量汚染度は共に良好でした。．粘度、水分、酸価、IR、RBOTの各データは良好でした。尚、別紙RBOTの減少傾向から油の余寿命を求めた結果、対象の潤滑油は直近の更油から起算した稼働時間で、時間まで使用可能であると推定されました。
報告№108-0387 報告№108-0458 | 分析№108-02609 分析№108-03142 | 108-03142 | トライボ診断により、機器軸受の潤滑状態、潤滑油の劣化状態を診断する。摩耗粒子の観察結果から観察された摩耗粒子が少なく、且つ、分析データ全般が良好であることから、現在の潤滑状態は正常な状態にあると判断します。尚、金属元素分析で軸受メタルの主成分である錫がppm検出されたため、前回と今回の分析結果を基にメタルの摩耗の状態を検討しました。検討には、下式で摩耗速度を計算し、その結果から現時点における平均的な摩耗深さを求めました。その結果、摩耗の深さは軸受表面から.μmであることが推定できました。y=×-x-.----ここでy:平均的な摩耗深さx:運転時間本軸受がこの摩耗速度で、摩耗の限界に到達する時間、いわゆる限界使用時間を試算すると、軸受の表面粗さをsとした場合の余寿命は約万時間になると推定され、摩耗速度が非常に小さく、良好な潤滑状態が継続しているものと判断できます。尚、を示す全酸価、IRの各データが良好であることから、油も継続使用可能と判断します。
報告№109-09136 報告№112-00660 | 分析№109-001160 分析№112-003049 | 112-003049_date130313 | 潤滑油の劣化はなく、汚染度は良好な範囲にあることから、継続使用可能な状態にあると判断します。軸受は継続使用可能な状態にあると判断します。定期的な分析および分析周期の検討定期的に分析を実施することにより、データの微小な変化から異常の兆候を早期に発見することが可能となります。今後、寿命予測を行うには、今回データを含め少なくとも回の分析データが必要となります。当該機は、年間稼働率が低いことから、採油の機会を検討するのは難しいところがありますが、あと最低でも回分析を実施し、寿命予測を行うと共に分析周期を検討することを推奨します。軸受の摩耗状態フェログラフィーおよびSOAP-Tのデータから総合的に解析した結果、軸受は健全であり、継続使用可能と評価できます。フェログラフィー【定量分析：Is値】Is値は異常摩耗の早期発見パラメータのつで、摩耗程度を定量化するために用います。今回のIs値はのマイナス乗と低い値でした。フェログラフィー【定性分析：摩耗粒子および摩耗形態観察】分析結果から観察された全ての粒子量は少でした。Iカップリング発光分光分析【SOAP-T】検出された金属元素から、摩耗粒子の発生箇所は、以下のように推定できました。錫、亜鉛・軸受等カルシウム、ナトリウム・外部混入異物軸受の摩耗SOAP-Tで錫が検出されたことから、軸受の摩耗が発生していると推定されました。分析結果から軸受メタルの摩耗深さをSOAP-Tの結果で得られている錫濃度と油量Lから計算しました。当社の経験からメタル面積の約分の程度が摩耗したと仮定しました。当社の知見、および今回検出された錫濃度等の情報から軸受の摩耗深さを計算した結果、軸受表面の平均的な摩耗深さは.μmとなり、メタルの表面粗さを軸受表面の一般的な粗さであるμmと仮定すると、摩耗は軽微であり、継続使用可能な状態にあると推定されます。は良好と判断します。計数汚染度計数汚染度は、NAS級と当社推奨の管理限界値NAS級以下であり、良好と判断します。重量汚染度は、.mg/mlと当社推奨の管理限界値mg/ml以下であり、良好と判断します。光学顕微鏡写真供試油を濾過したフィルタ表面上の夾雑物を光学顕微鏡で観察した結果、金属片、鉄錆、砂、樹脂等が観察されました。は良好と判断します。粘度新油に対する粘度変化率は-.％でした。これは、当社推奨の管理限界値である±％以内であり、良好と判断します。水分は、ppmと当社推奨の管理限界値の以下であり、良好と判断します。酸価は、.mgKOH/gと新油値.mgKOH/gに比較して高いものの、IRで油劣化の兆候を示すカルボン酸の吸収ピークが確認されていないことから、良好と判断します。IRIRチャートの結果、新油と使用油のスペクトルパターンはほぼ一致し、また、油劣化の兆候を示すカルボン酸の吸収ピークが確認されていないことから、良好と判断します。
報告№109-09117 報告№109-09117 | 分析№109-001052 分析№109-001052 | 109-001052 | 分析の結果、前回に比較して異常摩耗の早期発見パラメータであるフェログラフィーのIs値がの乗から乗に桁上昇し、摩耗粒子の形態観察でμmサイズの疲労摩耗粒子が観察されました。観察された疲労摩耗粒子は視野に個と少ないことから、直ちに異常ではないものの、今後この摩耗が起点となって、転がり軸受の寿命の指標となるフレーキングに進展することが懸念されるため、定期的に分析を実施し、摩耗の進行状況を確認することを推奨します。次回採油時期は、理論的に求めると最短で約時間となります。この時間は、油中汚染物が均一になるために必要とする時間であり、この時間を経過すれば、再分析の結果から潤滑状態の傾向を確認することが可能となります。理論時間を参考に次回採油時期を検討されることを推奨します。計数汚染度はやや高い値となっています。計数汚染度はやや高い値となっています。計数汚染度はNAS級と当社推奨の管理限界値のNAS級以内にあるものの、やや高い値となっています。重量汚染度は.mg/mlとなっています。重量汚染度は.mg/mlとなっています。機器の潤滑状態フェログラフィーの結果、μmサイズの疲労摩耗粒子が観察されています。SOAPの結果、鉄が検出されています。SOAPの結果、摩耗により発生する鉄、油の添加剤成分であるリンが検出されています。D－SOAPの結果、鉄が検出されています。D－SOAPの結果、摩耗により発生する鉄が検出されています。フェログラフィーの結果、μmサイズの疲労摩耗粒子が観察されています。異常摩耗の早期発見パラメータであるフェログラフィーのIs値がの乗と高く、摩耗粒子の形態観察の結果、μmサイズの疲労摩耗粒子が観察されています。
報告№108-0477 報告№108-0477 | 分析№108-03437 分析№108-03437 | 108-03437 | 分析の結果、異常摩耗の早期発見パラメータであるフェログラフィーのIs値がのマイナス乗と良好の範囲にあり、かつ微小な鉄系摩耗粒子が支配的であることから、ギヤおよび転がり軸受は継続使用可能と判断します。一方、金属濃度SOAPでケイ素がppm検出されています。一般に、潤滑油中からケイ素が検出された場合の原因として、油の消泡剤として使用されるシリコン系の添加剤が検出されるフェログラフィーおよびフィルタ表面の異物観察で砂が多く観察され、これが検出されるシリコングリースをシール部に塗布している場合、このシリコングリースが潤滑油に混入して検出されるなどが挙げられますが、今回の原因は、フィルタで砂が多く観察されたことから、の可能性が考えられます。およびについては、分析結果では確認することが出来ませんので、原因を絞込むため、消泡剤の投与をしていないか、また、シリコングリースを使用している箇所があるかについてご確認下さい。尚、潤滑油の基本特性を示す粘度、および特性低下を知るパラメータである全酸価、有機物・有機化合物、酸化安定度の各データが良好の範囲にあることから、この油は継続使用可能と判断します。トライボ診断では、バックラッシの増加量を分析結果から計算できますので、構造が確認できる図面、ギヤの形式、歯形、モジュール、歯数、回転数、増速比、歯幅をお知らせ下さい。計算結果をご報告いたします。特性低下全ての項目が良好な範囲にあったことから特性低下は認められず良好と判断します。粘度は良好と判断します。粘度は.mm/sと新油値.mm/sに比較して、粘度変化率は-.％で、当社推奨の管理限界値である±％以内にあり、良好と判断します。全酸価は良好と判断します。全酸価は.mgKOH/gと新油値.mgKOH/g以内にあり、良好と判断します。有機物・有機化合物の結果、良好と判断します。有機物・有機化合物の結果、油劣化の兆候を示すカルボン酸の吸収が確認されていないことから、良好と判断します。酸化安定度の結果、良好と判断します。酸化安定度はminと当社推奨の管理限界値のmin以上であり、良好と判断します。色相は良好と判断します。色相はLと新油値のLに比較して大きな変化はなく、良好と判断します。汚染粒子数はやや高い値です。水分は良好と判断します。水分はppmと当社推奨の管理限界値の以下であり、良好と判断します。汚染粒子数はやや高い値です。汚染粒子数はNAS級と当社推奨の管理限界値のNAS級以内にあるものの、やや高い値です。汚染物重量は良好と判断します。汚染物重量はmg/mlと当社推奨の管理限界値のmg/ml以内にあり、良好と判断します。摩耗摩耗は正常と判断します。摩耗粒子の結果は良好と判断します。異常摩耗の早期発見パラメータであるフェログラフィーのIs値がのマイナス乗と良好の範囲にあり、潤滑状態も正常と判断します。金属濃度SOAPの結果は良好です。金属濃度SOAPの結果、錫、油の添加剤成分であるリン、亜鉛、カルシウム、外部から混入したと思われるケイ素が検出されています。金属濃度酸溶解法の結果、鉄が検出されています。金属濃度酸溶解法の結果、鉄、油の添加剤成分である亜鉛、カルシウム、外部から混入したと思われるアルミニウム、ナトリウム、マグネシウムが検出されています。
報告№102-6189 | 分析№102-03382 | 102-03382 | 発電機改造後に初期試験を実施した本軸受の潤滑状態は、油中摩耗粒子の観察結果から、初期のなじみ摩耗が発生していたことがわかりました。今回観察されている、摩耗粒子のようになじみ過程で大型のシビア粒子が観察された場合は、なじみ過程が正常に終了していない場合があり異常摩耗に進展することも懸念しなければなりません。なじみ過程が正常な状態で終了した場合、摩耗粒子の観察では、シビア粒子は観察される事が少ないのが一般的で、今回のように、異常な摩耗形態であるシビア粒子が観察されるような場合は、局部的な金属接触がごく一部で発生したと考えられます。この接触が、既に正常な状態に推移しているか、或いは、進行しているのかを確認するためには、ヶ月毎に回目の初期試験を実施されることを推奨します。これらのことは、計数汚染度がNAS級とやや高く、異常摩耗の早期発見パラメータであるフェログラフィーのIs値が、の乗と高く、摩耗粒子の形態観察の結果、金属接触が厳しい場合に発生するシビア粒子が多く観察され、視野に個と少ないもののμmサイズの大型のシビア粒子が観察されたことから判断しました。尚、RBOTが前回に比較し、min上昇したのは、新油の補充、又は、更油の影響によると思われます。今後は、今回のRBOT値によりデータ管理を行います。
報告№109-09136 報告№112-00561 | 分析№109-001160 分析№112-002313 | 112-002313 | 分析の結果、潤滑油の劣化はなく、汚染度は良好な範囲にあることから、継続使用可能な状態にあると判断します。但し、異種油の混入および油名が違う可能性があることから、以下の対策を推奨します。減速機分析の結果、減速機は継続使用可能な状態にあると判断します。但し、将来的な摩耗進行の有無を確認するためにも傾向監視を継続することが有効です。定期的な分析今後懸念される凝着摩耗の進行を監視するため、定期的に分析を実施することを推奨します。異種油の混入および油名の確認分析データから新油と一致しないデータが確認されたことから、異種油の混入または油名が違っている可能性があります。油は設備の条件にあった適正な性能のものを使用することが重要であるため、異種油の混入の有無、油名を再確認することを推奨します。は良好と判断します。粘度粘度は、.mm/sと新油値.mm/sに比較して、粘度変化率は+.％で、当社推奨の管理限界値である±％以内であり、良好と判断します。水分は、.ppmと当社推奨の管理限界値の以下であり、良好と判断します。酸価は、.mgKOH/gと当社推奨の管理限界値の.mgKOH/g以下であり、良好と判断します。IRIRチャートの結果、新油と使用油のスペクトルパターンはほぼ一致し、また、油劣化の兆候を示すカルボン酸の吸収が確認されていないことから、良好と判断します。は良好と判断します。計数汚染度計数汚染度は、NAS級と当社推奨の管理限界値NAS級以下であり、良好と判断します。重量汚染度は、.mg/mlと当社推奨の管理限界値mg/ml以下であり、良好と判断します。光学顕微鏡写真重量汚染度で濾過したフィルタ表面上の夾雑物を光学顕微鏡で観察した結果、金属片、鉄錆、砂等が観察されました。はフェログラフィーおよびSOAP-Tの結果から総合的に判断した結果、継続使用は可能ですが、機器の機能を保持するためにも傾向管理が有用と考えます。フェログラフィー【異常摩耗指数：Is値】Is値は異常摩耗の早期発見パラメータのつで、摩耗粒子を定量化するために用います。今回のIs値はの乗と低い値でした。フェログラフィー【定性分析：摩耗粒子および摩耗形態観察】分析結果から比較的多く観察された粒子は、以下の通りでした。正常な摩耗粒子・潤滑状態が正常なマイルド摩耗により発生。シビア粒子・潤滑状態がやや厳しい凝着摩耗により発生。金属潤滑部が局部的に油膜切れを起していると考えられます。観察された摩耗粒子の中でもシビア粒子は、注意が必要です。シビア粒子は、凝着摩耗に分類されます。これらの摩耗粒子は、ギヤ歯面や軌道面で凝着、破断を繰り返し、この過程で生じる移着粒子が成長して摩耗粒子となります。そのため、ギヤ歯面や軌道面では局部的に油膜切れが発生していることを示しています。この状態が継続した場合、摩耗粒子のサイズは徐々に大型化していき、軸受の損傷に至る場合がありますので、傾向監視が必要です。Iカップリング発光分光分析【SOAP-T】検出された金属元素から発生箇所を推定すると、以下の通りでした。鉄、銅、錫・ギヤ、軸受等リン、亜鉛、カルシウム・外部混入異物SOAP-Tの結果、前回同様にリン、亜鉛、カルシウムが高い値で検出されました。これらの元素は、添加剤成分として添加されていることがありますが、使用油である新日石タービンは、無添加油であることから、添加剤は含まれていません。このことから、異種油が混入したか、或いは、油名が違う可能性が考えられます。バックラッシご提供いただいた減速機に関する情報から遊星歯車機構であることが分かりました。遊星歯車は、太陽歯車、内歯車、そして遊星歯車から構成されています。遊星歯車の個数は個ですので、遊星歯車と内歯車、遊星歯車と太陽歯車の接触点は合計で箇所となります。今回は、歯幅が不明でしたので歯幅をmmと仮定し、この部分のバックラッシを求めました。その結果、平均的に摩耗が発生していたと仮定した場合、バックラッシの増加量は以下の通りと推定されます。表バックラッシ増加量接触箇所 接触点 バックラッシ増加量 太陽歯車-遊星歯車 約×- 遊星歯車-内歯 約×- バックラッシ増加分の上限値は、メーカにより差異はあるものの、当社の推奨するバックラッシは、一般に推奨されるμmを管理目安にしています。この値に比較して十分に小さい値です。
報告№109-09136 報告№111-00707 | 分析№109-001160 分析№111-003559 | 111-003559 | 潤滑油および軸受は継続使用可能な状態にあると判断できますが、水車修理後の初期値としては油中の汚染度が高すぎることが判りました。そのため、以下の対策を推奨します。濾過油中の汚染度が高く、観察された異物等が軸受摺動面に噛み込み、初期の汚染度により汚染が摩耗を進行させることがあることから、可能であれば濾過を推奨します。再分析今回の分析により汚染度は管理基準より高いことが分かったことから、再分析により軸受の摩耗状況を確認することを推奨します。再分析は、夏季の負荷期前を推奨します。フェログラフィー異常摩耗の早期発見パラメータとして摩耗粒子を定量化して評価するフェログラフィーのIs値は、潤滑状態がやや厳しいの乗でした。摩耗粒子の形態で比較的多く観察された粒子は、潤滑状態が正常な場合に発生する摩耗粒子金属潤滑部が局部的に油膜切れを起して発生するシビア粒子外部から混入したと思われる砂、樹脂等でした。これらの摩耗粒子が観察された場合、潤滑部で発生している摩耗形態は、正常なマイルド摩耗潤滑状態がやや厳しい凝着摩耗であることが分かります。Iカップリング発光分光分析供試の潤滑油を分析した結果、検出された金属元素は、SOAPの結果表に示すように、鉄、錫、カルシウム、バリウム、アルミニウム、ナトリウムでした。検出されたこれらの金属元素から発生箇所を推定すると鉄、錫・軸受等バリウム・オイル添加剤カルシウム、アルミニウム、ナトリウム・外部混入異物であると思われます。このうち、機械部品が摩耗したと思われる元素はのグループです。計数汚染度、重量汚染度は共に管理限界値を超えていました。フィルタ表面の異物観察で鉄錆、砂等が観察されたことから、汚染度が高い要因は、摩耗と外部混入異物の影響と思われます。IR、RBOTの各データは良好でした。
報告№109-09068 報告№109-09068 | 分析№109-000665 分析№109-000665 | 109-000665 | 使用油と転がり軸受の潤滑状態を分析した結果、次のことが分かりました。油の残存寿命は約ヶ月です分析の結果から潤滑油の残存寿命は、あと約ヶ月であることがわかりました。ヶ月以内に更油が必要ですが、本試料油は今回分析のために採油し、その分補給したため更油の必要がなくなりましたが、使用油の寿命は本機の場合に約ヶ月で寿命となることが分かりましたので、今後はこの寿命を目安に更油を計画することを推奨します。転がり軸受の潤滑状態転がり軸受の寿命の指標となるフレーキングの発生が確認されていないことから、軸受は継続使用可能な状態にあると判断します。油の性状は良好でしたを示す粘度、水分、全酸価、IR、RBOTの各データが全て良好の範囲にあり、寿命低下を除けば本試料油は残存寿命の範囲内で継続使用は可能と判断します。は良好と判断します。粘度は良好と判断します。粘度はmm/sと新油値mm/sに比較して、粘度変化率は-.％で、当社推奨の管理限界値である±％以内にあり、良好と判断します。水分は良好と判断します。水分はと当社推奨の管理限界値の以内にあり、良好と判断します。全酸価は良好と判断します。全酸価は.mgKOH/gと新油値.mgKOH/g以内にあり、良好と判断します。IRの結果、良好と判断します。IRの結果、IRチャートに示すように新油に比較して変化はなく、良好と判断します。RBOTの結果、良好と判断します。RBOTはminと当社推奨の管理限界値のmin以上であり、良好と判断します。は良好と判断します。計数汚染度は良好と判断します。計数汚染度はNAS級と当社推奨の管理限界値のNAS級以内にあり、良好と判断します。重量汚染度は良好と判断します。重量汚染度は.mg/mlと当社推奨の管理限界値のmg/ml以内にあり、良好と判断します。粒度分布は測定不能です。粒度分布は、適正な散乱強度がえられず適正な測定ができませんでした。機器の潤滑状態摩耗粒子診断の結果、金属接触が厳しい場合に発生するμmサイズのシビア粒子が観察されています。SOAPによる油中金属濃度の結果、良好です。SOAPによる油中金属濃度の結果、油の添加剤成分であるリン、亜鉛、外部から混入したと思われるケイ素が検出されています。SOAPによる油中金属濃度の結果、鉄が検出されています。SOAPによる油中金属濃度の結果、鉄、鉛、油の添加剤成分である亜鉛、外部から混入したと思われるカルシウム、ナトリウムが検出されています。摩耗粒子診断の結果、金属接触が厳しい場合に発生するμmサイズのシビア粒子が観察されました。異常摩耗の早期発見パラメータであるIs値がの乗と良好の範囲にあるものの、摩耗粒子の形態観察の結果、金属接触が厳しい場合に発生するμmサイズのシビア粒子が観察されています。SEM・XMAの結果、鉄、クロム、マンガンを含む粒子が観察されています。摩耗粒子診断で観察された粒子をSEM・XMAで詳細に観察した結果、鉄、クロム、マンガンを含む粒子が観察されています。
報告№106-0227 報告№106-0285 | 分析№106-01279 分析№106-01534 | 106-01534 | 濾過前の試料油を分析した結果、計数汚染度が前回NAS級から、今回NAS級に約ヶ月でランク上昇しました。フィルタ写真の結果、鉄錆が比較的多く観察されているため、汚染度が上昇した要因は、外部から混入したと思われる異物によるものと考えられます。潤滑異常の早期発見パラメータである摩耗過酷度を示すIs値が.と非常に良好の範囲にあることから、潤滑状態は良好な状態にあると判断します。尚、RBOTが前回に比較し、min上昇したのは、新油の補充等の影響が考えられます。今後は、今回のRBOT値によりデータ管理を行います。
報告№109-09136 報告№111-00593 | 分析№109-001160 分析№111-002749 | 111-002749 | 潤滑油および減速機は継続使用可能な状態にあると判断します。但し、今後も摩耗の進行を傾向監視するため、以下の対策を推奨します。定期的な分析凝着摩耗の進行を監視するため、定期的に分析を実施し、摩耗の進行状況を確認することを推奨します。バックラッシによる評価トライボ診断では、バックラッシの増加量を分析結果から計算できますので、モジュール、歯数、歯幅、油入替後の稼働時間ならびに分解点検後の稼働時間をお知らせ下さい。計算結果をご報告いたします。新油との比較による評価を示す粘度、酸価、IRのデータは新油データを基準として評価しています。今回は油名が不明であったため判断できませんでしたが、今後評価する場合は、充填用に新油を同時に分析することをご検討下さい。フェログラフィー異常摩耗の早期発見パラメータとして摩耗粒子を定量化して評価するフェログラフィーのIs値は、潤滑状態が正常なの乗でした。摩耗粒子の形態で比較的多く観察された粒子は、潤滑状態が正常な場合に発生する摩耗粒子金属潤滑部が局部的に油膜切れを起して発生するシビア粒子局部的に高圧・高温となる場合に発生するフリクションポリマ外部から混入したと思われる鉄錆等でした。これらの摩耗粒子が観察された場合、潤滑部で発生している摩耗形態は、正常なマイルド摩耗潤滑状態がやや厳しい凝着摩耗であり、そして局部的ではあるものの高圧・高温の箇所が発生していることも分かります。フリクションポリマは、潤滑油がギヤ歯面や軌道面に押し込められ高圧状態になると同時に、圧縮熱により高温状態になった結果、基油自身が重合反応を起こし生成することが知られています。そのため、高圧高温状態の解消がなされなければ、潤滑油の劣化が進行し、粘度上昇に因る潤滑異常に進展する場合があります。Iカップリング発光分光分析供試の潤滑油を分析した結果、検出された金属元素は、SOAP-Tの結果表に示すように、鉄、鉛、銅、錫、リン、亜鉛、カルシウム、アルミニウム、ナトリウムでした。検出されたこれらの金属元素から発生箇所を推定すると鉄、鉛、銅、錫・ギヤ・軸受等リン、亜鉛、カルシウム・オイル添加剤アルミニウム、ナトリウム・外部混入異物であると思われます。このうち、機械部品が摩耗したと思われる元素はのグループです。銅を使用した箇所の溶出SOAP-Tの結果、銅がppm検出されたことから、銅を使用した部分の溶出が発生しています。亜鉛系添加剤を使用している潤滑油で銅が検出される場合、潤滑系統内でこれらの金属が亜鉛系添加剤の影響により溶出することが知られています。今回の検出は、この溶出によるものと考えられます。今後、別紙鉱油の酸化に対する金属触媒の影響に示すように濃度の増加に伴い酸化速度が速まる可能性があります。計数汚染度は当社推奨の管理限界値を超えていました。フィルタ表面の異物観察で鉄錆、砂等が観察されたことから、汚染度が高い要因は、摩耗と外部混入異物の影響と思われます。水分は良好でした。尚、粘度、酸価、IRは、油名が不明であったため、新油データとの比較ができず評価できませんでした。
報告№109-09094 報告№111-00372 | 分析№109-000870 分析№111-001705 | 111-001705 | は良好と判断します。尚、RBOTは新油に比較して大きな値であり減少傾向は確認されませんでした。このことから、更油から今回採油までのヶ月間で酸化防止剤の消耗は確認されていないことから、使用条件が同様であれば定検周期のヶ月は使用できる可能性が高いと判断します。潤滑油は継続使用可能な状態にあると判断します。≪状態監視とパラメータ≫分析の目的および各分析のパラメータは以下の通りです。特性低下目的：油の分析結果から、や劣化傾向ならびに添加剤の消耗程度、残存寿命などを確認する。粘度JISK全酸価JISK赤外線吸収スペクトルJISK酸化安定度試験JISK汚染目的：油の分析結果から、砂塵あるいは水・異種油などによるや、異物混入の有無を確認する。水分JISK計数汚染度JISB重量汚染度JISB光学顕微鏡観察摩耗目的：油中の摩耗粒子を分析する事により、回転・摺動部の潤滑状態、摩耗劣化の程度、余寿命などを解析する。摩耗診断電子顕微鏡観察JISKX線マイクロアナリシス油中金属濃度JISK≪分析結果≫特性低下粘度：良好粘度値mm/sの新油値mm/sに対する変化率は+.％であり、当社推奨の管理限界値±％以内に留まっています。全酸価：良好全酸価.mgKOH/gは新油値の.mgKOH/g以内にあることから問題は無いと判断します。赤外線吸収スペクトル：良好酸化安定度試験：良好酸化安定度試験の結果、数値minは当社推奨の管理限界値min以上に留まっており、現時点での使用は可能と判断します。汚染水分：良好水分値ppmは当社推奨の管理限界値以内に留まっています。計数汚染度：今回は実施していません。重量汚染度：今回は実施していません。光学顕微鏡観察：今回は実施していません。摩耗摩耗診断電子顕微鏡観察・X線マイクロアナリシス：今回は実施していません。油中金属濃度：今回は実施していません。
報告№105-6050 報告№105-4567 | 分析№105-01529 分析№105-02745 | 105-02745 | 分析の結果、摩耗粒子形態観察で摩擦熱が高い場合に発生する球状粒子が多く観察されました。球状粒子は、異常の兆候を示す形態のパラメータで、この摩耗粒子が発生する場合、潤滑状態に注意が必要です。球状粒子の発生原因は、一般に、溶接工事、溶接作業などによる溶接スパッタの混入、厳しい金属接触による摩耗、が考えられます。球状粒子の発生原因が、の溶接スパッタの混入であれば、今後増加しないと思われますが、が考えられる場合は、原因を取り除かなければ球状粒子は増加すると考えられます。予防処置としてヶ月以内に再度分析を実施し、この球状粒子の増加の有無を確認されることを推奨します。
報告№109-09136 報告№113-00074 | 分析№109-001160 分析№113-000304 | 113-000304 | 油の劣化は確認されず、汚染度は良好な範囲にあることから、継続使用可能な状態にあると判断します。軸受は継続使用可能な状態にあると判断します。はフェログラフィーの結果から総合的に判断した結果、正常な状態にあると考えられます。フェログラフィー【定量分析：Is値】Is値は異常摩耗の早期発見パラメータのつで、摩耗粒子を定量化するために用います。Is値はのマイナス乗と、低い値でした。フェログラフィー【定性分析：摩耗粒子および摩耗形態観察】分析結果から観察された全ての粒子量は少でした。計数汚染度は良好な範囲にありました。．粘度、水分、酸価の各データは良好な範囲にありました。
報告№109-09136 報告№113-00070 | 分析№109-001160 分析№113-000292 | 113-000292 | 油の劣化は確認されていないものの、汚染度がやや高い値でした。減速機減速機は継続使用可能な状態にあると判断します。但し、将来的な摩耗進行の有無を確認するためにも傾向監視を継続することが有効です。定期的な分析定期的な分析を実施することにより、データの変化から異常の兆候を早期に発見することが可能となります。今後懸念される汚染度の増加、切削摩耗、疲労摩耗、疑着摩耗の進行を監視するため、定期的に分析を実施することを推奨します。バックラッシによる評価トライボ診断では、バックラッシの増加量を分析結果から計算できますので、構造が確認できる図面、ギヤの形式、歯形、モジュール、歯数、歯幅、油入替後の稼働時間ならびに分解点検後の稼働時間をお知らせ下さい。計算結果をご報告いたします。はフェログラフィーおよびSOAP／D-SOAPの結果から総合的に判断した結果、継続使用は可能ですが、今後の機器の機能を確認するためにも傾向管理が有用と考えます。フェログラフィー【定量分析：Is値】Is値は異常摩耗の早期発見パラメータのつで、摩耗程度を定量化するために用います。今回のIs値はの乗と低い値でした。フェログラフィー【定性分析：摩耗粒子および摩耗形態観察】分析結果から観察された代表的な摩耗粒子は、以下の通りでした。切削粒子・異物や金属表面の微小突起による切削摩耗により発生。疲労摩耗粒子・繰返し応力を受けて発生。銅系シビア粒子・潤滑状態がやや厳しい凝着摩耗により発生。金属潤滑部が局部的に油膜切れを起していると考えられます。観察された摩耗粒子の中でも切削粒子、疲労摩耗粒子、銅系シビア粒子は、将来的な摩耗の進行に繋がる可能性を示唆しているため、傾向監視が必要と思われます。減速機で切削摩耗が発生した場合、減速機内部で使用されている転がり軸受が切削摩耗により生じた軌道面の損傷が起点となって寿命が分の程度に低下することがあることから、切削摩耗には十分注意する必要があります。切削摩耗の発生原因となる混入異物が残留している場合、この異物により切削摩耗が継続して発生する可能性があります。転がり軸受は、疲労摩耗がフレーキングに進展すると機能低下に繋がる可能性が生じることから、特にフレーキング粒子の確認が重要です。今回フレーキング粒子は確認されませんでしたが、微小な疲労摩耗粒子が発生している場合、表面層の亀裂は軸受の内層部に向かって進展し、亀裂同士がつながり大型の剥離となり、フレーキング発生の原因となりやすいことが知られています。銅系シビア粒子が観察されたことから、転がり軸受の保持器で銅が使用されている場合、保持器の摩耗が懸念されます。今後保持器の摩耗が進行することで転動体とのギャップが大きくなると共に振動が増大し、摩耗の進行につながることが懸念されます。Iカップリング発光分光分析【SOAP／D-SOAP】検出された金属元素から発生箇所を推定すると、以下の通りでした。鉄、銅、亜鉛・ギヤ歯面、軸受等リン、ホウ素・添加剤カルシウム、アルミニウム、ナトリウム・外部混入異物計数汚染度はNAS級と当社推奨の管理限界値以内にあるもののやや高く、重量汚染度がmg/mlと高い値でした。フィルタ表面の異物観察で粘ちょう物、金属片、砂等が観察されたことから、汚染度が高い要因は、摩耗とスラッジ、そして外部混入異物の影響と思われます。粘度、水分、酸価、IRの各データは良好でした。
報告№109-09136 報告№112-00660 | 分析№109-001160 分析№112-003037 | 112-003037_date130313 | 潤滑油の劣化は確認されていないものの、汚染度がやや高い値であることがわかりました。当該機は分解後および油入替後から今回までの稼働時間が短く、また、提供して頂いた新油が比較的高い汚染状態であることから、実機の汚染度が高い要因は、汚染度がやや高い新油を使用したことに加え、極微小領域から摩耗粒子が発生したためと思われます。軸受異物の噛み込みや金属表面の微小突起により発生する切削摩耗や潤滑部の油膜が破断して発生する凝着摩耗が見られました。通常、継続運転している設備は、運転開始直後に金属同士がなじむ過程があり、その後正常な油膜が形成されて、問題がなければ安定期に入ります。設備の稼働率が低い場合など、停止期間が長いと潤滑油膜は殆どなくなり、再稼動する際に油膜切れを起こしやすい状態になります。今回観察された摩耗粒子は、このような状況で発生したと推定されます。しかし、これらは極微小領域に限られることから、摩耗は正常と判断できます。以上より、軸受は継続使用可能な状態にあると判断します。定期的な分析および分析周期の検討定期的に分析を実施することにより、データの微小な変化から異常の兆候を早期に発見することが可能となります。今後、寿命予測を行うには、今回データを含め少なくとも回の分析データが必要となります。当該機は、年間稼働率が低いことから、採油の機会を検討するのは難しいところがありますが、あと最低でも回分析を実施し、寿命予測を行うと共に分析周期を検討することを推奨します。軸受の摩耗状態フェログラフィーおよびSOAP-Tのデータから総合的に解析した結果、軸受は健全であり、継続使用可能と評価できますが、引続き軸受の機能が保持されていることを確認するためにも、潤滑油診断による傾向管理が有用と考えます。フェログラフィー【定量分析：Is値】Is値は異常摩耗の早期発見パラメータのつで、摩耗程度を定量化するために用います。今回のIs値はの乗とやや高い値でした。フェログラフィー【定性分析：摩耗粒子および摩耗形態観察】分析結果から比較的多く観察された摩耗粒子は、以下の通りでした。正常な摩耗粒子・潤滑状態が正常なマイルド摩耗により発生。切削粒子・異物や金属表面の微小突起に起因する切削摩耗により発生。シビア粒子・潤滑状態がやや厳しい凝着摩耗により発生。金属潤滑部が局部的に油膜切れを起していると考えられます。観察された摩耗粒子の中でも切削粒子、シビア粒子は、将来的な摩耗の進行に繋がる可能性を示唆しているため、傾向監視が必要と思われます。切削摩耗は、他の摩耗形態に比較して摩耗進行速度が速く注意が必要で、定期的なトライボ診断による状態監視が必要と考えます。切削摩耗の原因となる混入異物が残留している場合、この異物により切削摩耗が継続して発生する可能性があります。シビア粒子は、凝着摩耗に分類されます。この摩耗粒子は、摺動面で凝着、破断を繰り返し、この過程で生じる移着粒子が成長して摩耗粒子となります。そのため、摺動面では局部的に油膜切れが発生していることを示しています。この状態が継続した場合、摩耗粒子のサイズは徐々に大型化していき、最終的には軸受の損傷に至る場合があります。Iカップリング発光分光分析【SOAP-T】検出された金属元素から発生箇所を推定すると、摩耗粒子の発生箇所は、以下のように推定できました。鉄、銅、錫、亜鉛・軸受等カルシウム、ナトリウム・外部混入異物軸受の摩耗SOAP-Tで錫が検出されたことから、軸受の摩耗が発生していると推定されました。分析結果から軸受メタルの摩耗深さをSOAP-Tの結果で得られている錫濃度と油量Lから計算しました。当社の経験からメタル面積の約分の程度が摩耗したと仮定しました。当社の知見、および今回検出された錫濃度等の情報から軸受の摩耗深さを計算した結果、軸受表面の平均的な摩耗深さは.μmとなり、メタルの表面粗さを軸受表面の一般的な粗さであるμmと仮定すると、摩耗は軽微であり、継続使用可能な状態にあると推定されます。計数汚染度はやや高い値でした。計数汚染度計数汚染度は、NAS級と当社推奨の管理限界値NAS級以下であるものの、やや高い値でした。重量汚染度は、.mg/mlと当社推奨の管理限界値mg/ml以下であり、良好と判断します。光学顕微鏡写真供試油を濾過したフィルタ表面上の夾雑物を光学顕微鏡で観察した結果、金属片、鉄錆、砂等が観察されました。は良好と判断します。粘度新油に対する粘度変化率は-.％でした。これは、当社推奨の管理限界値である±％以内であり、良好と判断します。水分は、.ppmと当社推奨の管理限界値の以下であり、良好と判断します。酸価は、.mgKOH/gと新油値.mgKOH/gに比較して高いものの、IRで油劣化の兆候を示すカルボン酸の吸収ピークが確認されていないことから、良好と判断します。IRIRチャートの結果、新油と使用油のスペクトルパターンはほぼ一致し、また、油劣化の兆候を示すカルボン酸の吸収ピークが確認されていないことから、良好と判断します。
報告№109-09136 報告№113-00237 | 分析№109-001160 分析№113-000902 | 113-000902_date130826 | 更油の延長化を検討する場合のパラメータは、油の基本性状である粘度の変化と、残存余寿命を定量的に知るRBOT値、そして、酸化の程度を酸価の変化で評価し、継続使用が可能であるかを総合的に判断します。今回、これらのパラメータで継続使用の可能性について評価した結果、粘度変化率は-%で、良好と判断できる±％以内にあり、また、残存寿命を示すRBOT値はminも残存しており、尚且つ、酸価が.㎎KOH/gと新油と同等の値となっていたことから、現時点での更油の必要性はないと判断出来ました。尚、RBOT値が前回に比較してminからminに増加していましたが、貴社からの情報によれば前回分析から今回分析の間に補給や更油を実施していないとのことであったため、RBOTが増加した要因は、酸化防止剤を投与したか、或いは、図に示すIR分析の結果でわかるように低段側の潤滑油が混合した可能性が考えられました。残存寿命の変化が何処にあるのかを知るためにも、酸化防止剤の投与の有無を確認して頂くなどの対応をお願いします。分析結果粘度、水分、酸価、RBOTの各データは、前回同様に良好でした。IRIRの結果、新油のIRスペクトルと一致しない箇所が確認されました。不一致のピークは、図に示すように、低段側の潤滑油のピークと一致することから、低段側の潤滑油が混入した可能性があります。図IRチャート比較計数汚染度は、前回に比較してNAS級からNAS級にランク上昇しているものの、当社推奨の管理限界値以下であり、良好でした。
報告№105-0186 | 分析№105-01250 | 105-01250 | トライボ診断により、機器軸受の潤滑状態、潤滑油の劣化状態を診断することを目的としました。分析の結果、観察された摩耗粒子には、非常に小さい領域が油膜切れを起こして発生した凝着摩耗が若干見られるものの、分析結果から求めた機器の潤滑状態、潤滑油の性状が共に良好である事から現在の潤滑状態は良好な潤滑状態にあると判断します。前回と今回の分析結果からメタルの摩耗速度を判断するため、下式で摩耗速度を求め、現時点における平均的な摩耗深さを求めたところ、摩耗の深さは軸受表面から.μmであることが推定されました。y＝×-x＋.・ここでy：平均的な摩耗深さx:運転時間本軸受がこの摩耗速度で、摩耗の限界に到達する時間、いわゆる限界使用時間を試算すると、軸受の表面粗さをsとした場合の余寿命は約万時間になると推定され、摩耗速度が非常に小さいことから潤滑状態は良好な潤滑状態であることがわかります。また、を示す全酸価、IRの各データが良好であることから、油も継続使用可能と判断します。尚、現在の潤滑状態は、非常に小さな領域の油膜切れで発生している凝着摩耗が若干観察された事から正常であると思われますが、潤滑状態が変わり摩耗形態に変化が生じた場合、摩耗速度も大きくなることもありますので定期的にトライボ診断を実施し、摩耗の進行速度を監視することが必要と判断します。
報告№109-09136 報告№113-00424 | 分析№109-001160 分析№113-001666 | 113-001666 | 分析の結果、摩耗による汚染が進み、スラッジも発生し始めていることが分かりました。潤滑油は、酸化の連鎖反応が停止するまで劣化が急速に進むことから、今後は更に酸価が上昇すると思われます。スラッジは、健全な油膜形成の阻害要因であるため、至急、計画を組んで更油することが必要です。対象設備分析の結果、錫が比較的高い濃度で検出されたことから、対象設備のすべり軸受等の錫を使用した箇所が摩耗していることがわかりました。粒子のサイズを粒度別に識別した結果、粒子は～μmサイズのみが多く、このサイズ以上の粒子が少なかったことから、軸受摺動面ではμm以下の摩耗粒子が発生する潤滑状態になっていると推定されます。この潤滑状態は、いわゆる混合潤滑状態と呼ばれるやや厳しい潤滑状態であることを示すもので、直ちに異常な潤滑状態ではないものの、今後の摩耗の進行に注意が必要です。更油油中の汚染度が高いことから、この汚染粒子の影響による二次的な摩耗発生を予防するため更油を推奨します。定期的な分析更油後は、定期的に分析を実施し、傾向管理をすることを推奨します。また、傾向管理を行う上で、点検後の稼働時間や更油後の運転時間の情報は、非常に重要であるため、今後は運転時間を記録することを併せて推奨します。最適な採油方法本試料油は、機器停止中にドレンプラグから採油されているため、分析データが高濃度に出ていると推定されます。正確なデータによる診断を行うためにも、今後の採油は極力運転中もしくは停止直後に、可能であれば油槽中層部から実施されることを推奨します。はフェログラフィーおよびSOAP／D-SOAPの結果から総合的に判断した結果、軸受表面はやや厳しい状態になっている箇所はあるものの、更油で汚染度が改善されれば継続使用は可能と判断します。更油後は、機器の機能状態を確認するためにも傾向管理が有用と考えます。フェログラフィー【定量分析：Is値】Is値は異常摩耗の早期発見パラメータのつで、摩耗程度を定量化するために用います。Is値はのマイナス乗と、低い値でした。フェログラフィー【定性分析：摩耗粒子および摩耗形態観察】分析結果から観察された代表的な粒子は、以下の通りでした。黒錆・潤滑状態がやや厳しい凝着摩耗により発生。局部的に金属接触が厳しく、且つ、高い摩擦熱が発生していると考えられます。フリクションポリマ・局部的に高圧・高温となる場合に発生。観察された摩耗粒子の中でも黒錆は、将来的な摩耗の進行に繋がる可能性を示唆しているため、傾向監視が必要と思われます。黒錆は、凝着摩耗に分類されます。この摩耗粒子は、油膜切れによる摺動面での金属同士の接触時に起こる高い摩擦熱によって鉄が酸化され発生します。この状態が継続した場合、摺動面で焼付が発生し、設備の損傷に至る場合があります。Iカップリング発光分光分析【SOAP/D-SOAP】検出された金属元素から発生箇所を推定すると、以下の通りでした。鉄、鉛、銅、アンチモン、錫、亜鉛・軸受等リン、カルシウム、バリウム、ナトリウム・外部混入異物D-SOAPで錫がppm検出されました。すべり軸受等の錫を使用した箇所が摩耗している可能性があります。計数汚染度はNAS級以上、重量汚染度はmg/mlと当社推奨の管理限界値を超えていました。フィルタ表面の異物観察で表面が茶褐色で金属片、粘ちょう物、鉄錆、砂等が観察されたことから、汚染度が高い要因は、摩耗とスラッジ、そして外部混入異物の影響と思われます。粘度粘度は、mm/sと新油値の.mm/sに比較して粘度変化率が+.％となっており、当社推奨の管理限界値である±％以内であり、良好と判断します。水分はと当社推奨の管理限界値以下であり、良好と判断します。酸価・IR酸価劣化の進行度は、酸価およびIRの結果から総合的に判断します。酸価は、.mgKOH/gと新油値.mgKOH/gより高いものの、IRの結果で油劣化の兆候を示すカルボン酸の吸収が確認されていないことから、油は劣化していないと判断します。
|  | 113-002948 | 潤滑油および対象設備は継続使用可能な状態にあると判断します。但し、異常摩耗の早期発見のパラメータであるIs値がやや高いことから、今後の摩耗推移を確認するためにも傾向監視を継続することが有効です。定期的な分析今後も摩耗推移を監視するため、定期的な分析実施を推奨します。
報告№109-09249 報告№112-00273 | 分析№109-001747 分析№112-001098 | 112-001098 | 潤滑油および軸受は継続使用可能な状態にあると判断します。但し、今後も摩耗の進行を傾向監視するため、以下の対策を推奨します。定期的な分析凝着摩耗の進行を監視するため、定期的に分析を実施し、分析データによる摩耗の進行状況を確認することを推奨します。シリコン系のグリースや添加剤の確認シリコン系の添加剤やグリースを使用している箇所があるかについてご確認下さい。はフェログラフィーおよびSOAP／D-SOAPの結果から総合的に判断した結果、やや厳しい状態にあると考えられます。フェログラフィー【定量分析：Is値】Is値は異常摩耗の早期発見パラメータのつで、摩耗粒子を定量化するために用います。今回のIs値はの乗とやや高い値でした。フェログラフィー【定性分析：摩耗粒子および摩耗形態観察】分析結果から比較的多く観察された粒子は、以下の通りでした。正常な摩耗粒子・潤滑状態が正常なマイルド摩耗により発生。シビア粒子・潤滑状態がやや厳しい凝着摩耗により発生。金属潤滑部が局部的に油膜切れを起していると考えられます。黒錆・潤滑状態がやや厳しい凝着摩耗により発生。金属接触が厳しく、且つ、高い摩擦熱が発生していると考えられます。フリクションポリマ・局部的に高圧・高温となる場合に発生。観察された摩耗粒子の中でもフリクションポリマは、注意が必要です。フリクションポリマは、潤滑油が軌道面に押し込められ高圧状態になると同時に、圧縮熱により高温状態になった結果、基油自身が重合反応を起こし生成することが知られています。そのため、高圧高温状態の解消がなされなければ、潤滑油の劣化が進行し、粘度上昇に因る潤滑異常に進展する場合があります。Iカップリング発光分光分析【SOAP／D-SOAP】検出された金属元素から発生箇所を推定すると、以下の通りでした。鉄、鉛、銅・軸受等カルシウム、ケイ素、ナトリウム・外部混入異物ケイ素の検出金属濃度でケイ素がppmと高い値でした。一般に、潤滑油中からケイ素が検出された場合の原因として、シリコン油或いは、シリコン系の添加剤が検出されるフェログラフィーおよびフィルタ表面の異物観察で砂が多く観察されて検出されるシリコングリースをシール部に塗布している場合、このシリコングリースが潤滑油に混入して検出されるなどが挙げられます。ケイ素が多く検出された原因がであると軸受摺動面に噛み込み摩耗が進行したり、であると潤滑油とグリースが混ざって粘度が上昇し、粘性抵抗が増大することにより、油温が上昇する等の悪影響を及ぼすことがあります。分析の結果から、今回検出された原因は、比較的高濃度であることからの可能性が考えられます。については、分析結果では確認することが出来ませんので、これに関する情報があれば提供をお願いします。水分、汚染粒子数、汚染度物重量は共に良好でした。．粘度、酸価、酸化安定度、有機物・有機化合物の各データは良好でした。分析結果特性低下特性低下に係るパラメータの分析結果は良好と判断します。粘度粘度はmm/sと新油値mm/sに対する粘度変化率は-.％で、当社推奨の管理限界値である±％以内にあり、良好と判断します。酸価添加油の酸価は、油メーカによって初期値が違うため統一した管理基準を設定するのが困難であることから、当社では管理限界値を設定しておらず、新油分析値との比較及び他の分析項目の結果より酸価の状態判断を行います。その結果、酸価は.mgKOH/gと新油値.mgKOH/gに比較して変化はないことから、良好と判断します。酸化安定度酸化安定度はminであり、当社推奨の管理限界値のmin以上であることから良好と判断します。有機物・有機化合物有機物・有機化合物は、IRチャートによる新油分析値との比較の結果、cm-付近に劣化の兆候を示すカルボン酸の吸収が確認されていないことから、良好と判断します。色相はLでした。汚染に係るパラメータの分析結果は良好と判断します。水分は.ppmであり、当社推奨の管理限界値の以下であることから良好と判断します。汚染粒子数はNAS級であり、当社推奨の管理限界値のNAS級以下であることから良好と判断します。汚染度物重量は.mg/mlであり、当社推奨の管理限界値のmg/ml以下であることから良好と判断します。摩耗フェログラフィーによる摩耗粒子の観察の結果、潤滑状態が正常な場合に発生する摩耗粒子、金属潤滑部が局部的に油膜切れを起して発生するシビア粒子、金属接触が厳しく、且つ、摩擦熱が高い場合に発生する黒錆、局部的に高圧・高温となる場合に発生するフリクションポリマが比較的多く観察されました。異常摩耗の早期発見パラメータであるフェログラフィーのIs値がの乗とやや高く、摩耗粒子の形態観察の結果、潤滑状態が正常な場合に発生する摩耗粒子、金属潤滑部が局部的に油膜切れを起して発生するシビア粒子、金属接触が厳しく、且つ、摩擦熱が高い場合に発生する黒錆、局部的に高圧・高温となる場合に発生するフリクションポリマが比較的多く観察されました。金属濃度SOAP法により金属濃度を測定した結果、潤滑箇所で発生する金属接触によって検出される鉛がppm、銅がppm、外部から混入したと思われるカルシウムがppm、ケイ素がppm検出されました。金属濃度酸溶解法により金属濃度を測定した結果、潤滑箇所で発生する金属接触によって検出される鉄が、銅が、外部から混入したと思われるカルシウムが、ナトリウムが検出されました。
報告№109-09136 報告№112-00423 | 分析№109-001160 分析№112-001794 | 112-001794 | 潤滑油および軸受は継続使用可能な状態にあると判断します。但し、今後も摩耗の進行を傾向監視するため、以下の対策を推奨します。定期的な分析今後懸念される摩耗の進行を監視するため、定期的に分析を実施することを推奨します。最適な採油方法本試料油は、機器停止中に点検窓から採油されているため、分析データが低濃度に出ていると推定されます。正確なデータによる診断を行うためにも、今後の採油は、極力運転中もしくは停止直後の油槽中層部から実施されることを推奨します。はフェログラフィーおよびSOAP／D-SOAPの結果から総合的に判断した結果、正常な状態にあると考えられます。フェログラフィー【定量分析：Is値】Is値は異常摩耗の早期発見パラメータのつで、摩耗粒子を定量化するために用います。前回に比較してIs値はの乗から乗に低下し、低い値でした。フェログラフィー【定性分析：摩耗粒子および摩耗形態観察】分析結果から比較的多く観察された粒子は、以下の通りでした。正常な摩耗粒子・潤滑状態が正常なマイルド摩耗により発生。Iカップリング発光分光分析【SOAP／D-SOAP】検出された金属元素から発生箇所を推定すると、以下の通りでした。鉄、銅、アンチモン、錫・軸受等リン・添加剤カルシウム、ナトリウム、ホウ素・外部混入異物スラスト軸受の摩耗深さ前回同様にSOAP／D-SOAPでスラスト軸受の主成分である錫が検出されました。前回までの錫濃度で最も高い値から軸受表面の平均的な摩耗を計算しました。当社の経験からメタル面積の約分の程度が摩耗したと仮定しました。その結果、摩耗深さはμmとなります。この摩耗深さは、一般的なメタルの表面粗さのsの約%摩耗していると推定されます。前回に比較して計数汚染度はNAS級からNAS級にランク低下し、良好でした。前回同様に粘度、水分、酸価、IRの各データは良好でした。
報告№109-09249 報告№111-00162 | 分析№109-001747 分析№111-000808 | 111-000808 | 潤滑油は継続使用可能な状態であり、また運転中における潤滑状態も正常であったものと判断します。本試料油は、油中粒子などの固形物は沈降して低濃度の部分を採油していると思われます。低濃度の部分を採油した場合、潤滑状態に異常が発生していても見落としてしまう可能性があります。今後の採油は、極力運転中もしくは停止直後の油槽中層部から実施されることを推奨します。本試料油は、分析結果の全ての分析項目の値が当社推奨の管理基準値を満たしており、新油分析値との比較結果も問題となる値はありませんでした。分析結果特性低下特性低下に係るパラメータの分析結果は良好と判断します。粘度粘度はmm/sと新油値mm/sに対する粘度変化率は-％で、当社推奨の管理限界値である±％以内にあり、良好と判断します。全酸価添加タービン油の全酸価は、油メーカによって初期値が違うため統一した管理基準を設定するのが困難であることから、当社では管理限界値を設定しておらず、新油分析値との比較及び他の分析項目の結果より全酸価の状態判断を行います。その結果、全酸価は.mgKOH/gと新油値.mgKOH/gに比較して若干高くなっていますが、IRチャートに示すように劣化の兆候として現れるカルボン酸などの有機物・有機化合物の発生が確認されていないことから、良好と判断します。酸化安定度酸化安定度はminであり、当社推奨の管理限界値のmin以上であることから良好と判断します。有機物・有機化合物有機物・有機化合物は、IRチャートによる新油分析値との比較の結果、cm-付近に劣化の兆候を示すカルボン酸の吸収が確認されていないことから、良好と判断します。色相はL.であり、新油値のL.に比較して変化はないことから、良好と判断します。汚染に係るパラメータの分析結果は良好と判断します。水分は.ppmであり、当社推奨の管理限界値の以下であることから良好と判断します。汚染粒子数はNAS級であり、当社推奨の管理限界値のNAS級以内であることから良好と判断します。汚染度物重量は.mg/mlであり、当社推奨の管理限界値のmg/ml以内であることから良好と判断します。摩耗運転中における潤滑状態は正常であったものと判断します。異常摩耗の早期発見パラメータであるフェログラフィーのIs値がのマイナス乗と当社基準値と比較して良好の範囲にあったことから、潤滑箇所の潤滑状態は正常と判断します。金属濃度SOAP法により金属濃度を測定した結果、外部から混入したと思われるケイ素がppmと僅かに検出されましたが良好と判断します。金属濃度酸溶解法により金属濃度を測定した結果、潤滑箇所で発生する金属接触によって検出される鉄、外部から混入したと思われるカルシウム、ナトリウムが検出されましたが僅かであり良好と判断します。
報告№108-6005 報告№108-0034 | 分析№108-00106 分析№108-00169 | 108-00169 | 、汚染度、軸受の潤滑状態を確認する。今回の採油は、対象設備の停止中に排油口から実施しているため、油循環中に採油した場合に比較し、油中粒子の沈降の影響を受け、分析データが高濃度に出る可能性があります。今回の分析は以上のことを踏まえて結果を検討しました。分析の結果、今回の採油が高濃度になっていると思われる対象設備の停止中に排油口から行われた採油にもかかわらず、全てのデータが良好の範囲にありました。このことから、機器の潤滑状態は正常であり、この油は継続使用可能と判断します。尚、上述しましたように、今回の採油は停止中の採油であるため、循環中の採油に比較してデータが高目に出る可能性があります。これは、運転中の採油であったなら今回データより低い値になることが考えられます。次回採油は、粒子の沈降の影響を極力抑え、油中粒子が均一な分散状態に近い状態で採油が実施できるように、対象設備の運転中、または停止直後に採油を実施されることを推奨します。
報告№112-00689 | 分析№112-003185 | 112-003185 | 油の劣化は確認されず、汚染度も良好な範囲にあることから、継続使用可能な状態にあると判断します。対象設備は継続使用可能な状態にあると判断します。但し、将来的な摩耗進行の有無を確認するためにも傾向監視を継続することが有効です。定期的な分析油中の汚染度がやや高いことから、今後懸念される摩耗の進行を監視するため、定期的に分析を実施することを推奨します。フェログラフィーおよびSOAP/D-SOAPのデータから総合的に解析した結果、設備は健全であり、継続使用可能と評価できますが、引続き設備の機能が保持されていることを確認するためにも、潤滑油診断による傾向管理が有用と考えます。フェログラフィー【定量分析：Is値】Is値は異常摩耗の早期発見パラメータのつで、摩耗程度を定量化するために用います。Is値は前回に比較してのマイナス乗から乗と良好の範囲にあり、低い値でした。フェログラフィー【定性分析：摩耗粒子および摩耗形態観察】分析結果から観察された全ての粒子量は少でした。Iカップリング発光分光分析【SOAP／D-SOAP】検出された金属元素から発生箇所を推定すると、以下の通りでした。鉄、錫・軸受等リン、亜鉛・添加剤カルシウム、バリウム、ケイ素、ナトリウム・外部混入異物計数汚染度は、前回に比較してNAS級からNAS級にランク低下しているものの、やや高い値でした。フィルタ表面の異物観察で金属片、鉄錆等が観察されたことから、汚染度が高い要因は、摩耗と外部混入異物の影響と思われます。粘度、水分、酸価、IRの各データは、前回同様に良好でした。
報告№109-09250 報告№109-09250 | 分析№109-001790 分析№109-001790 | 109-001790 | 分析の結果、全ての分析項目の値が当社推奨の管理基準を満たしており、新油分析値との比較結果も問題となる値はなかったことから、油は継続使用可能な状態であり、運転中における潤滑状態も正常であったものと判断します。特性低下特性低下に係るパラメータの分析結果は良好と判断します。粘度粘度はmm/sと新油値mm/sに対する粘度変化率は+.％で、当社推奨の管理限界値である±％以内にあり、良好と判断します。全酸価添加タービン油については、当社では管理限界値を設定しておらず、新油分析値との比較及び他の分析項目の結果より全酸価の状態判断を行います。その結果、全酸価は.mgKOH/gと新油値.mgKOH/gに比較して変化はなく、良好と判断します。酸化安定度酸化安定度はminであり、当社推奨の管理限界値のmin以上であることから、良好と判断します。有機物・有機化合物有機物・有機化合物は、IRチャートによる新油分析値との比較の結果、cm-付近に劣化の兆候を示すカルボン酸の吸収が確認されていないことから、良好と判断します。色相はLであり、新油値のLに比較して変化がないことから、良好と判断します。汚染に係るパラメータの分析結果は良好と判断します。水分は.ppmであり、当社推奨の管理限界値の以下であることから、良好と判断します。汚染粒子数はNAS級であり、当社推奨の管理限界値のNAS級以内であることから、良好と判断します。汚染度物重量は.mg/mlであり、当社推奨の管理限界値のmg/ml以内であることから、良好と判断します。摩耗運転中における潤滑状態は正常であったものと判断します。異常摩耗の早期発見パラメータであるフェログラフィーのIs値がのマイナス乗と当社基準値と比較して良好の範囲にあったことから、潤滑箇所の潤滑状態は正常と判断します。金属濃度SOAP法により金属濃度を測定した結果、金属元素は検出されなかったことから、潤滑箇所で発生する金属接触による金属摩耗や、外部からの異物などの混入は見られず、良好と判断します。金属濃度酸溶解法により金属濃度を測定した結果、外部から混入したと思われる亜鉛、カルシウム、ナトリウムが共にと僅かに検出されましたが、良好と判断します。
報告№109-09136 報告№111-00576 | 分析№109-001160 分析№111-002703 | 111-002703 | 軸受は継続使用可能な状態にあると判断します。但し、グリースはちょう度の上昇がみられ、軟化していることが確認されたことから、以下の対策を推奨します。グリースの交換今後、グリースの漏洩や油膜切れの発生が懸念されるため、グリースを交換されることを推奨します。フェログラフィー摩耗粒子の形態で比較的多く観察された粒子は、潤滑状態が正常な場合に発生する摩耗粒子外部から混入したと思われる鉄錆等でした。このような摩耗粒子が観察された場合には、潤滑部では正常なマイルド摩耗が発生していることが分かります。Iカップリング発光分光分析供試グリースを分析した結果、検出された金属元素は、SOAPの結果表に示すように、鉄、ニッケル、錫、リン、亜鉛、カルシウム、バリウム、アルミニウム、ナトリウムでした。これらの検出された金属元素から発生箇所を推定すると鉄、ニッケル、錫・軸受等リン、亜鉛・グリース添加剤カルシウム、バリウム、アルミニウム、ナトリウム・増ちょう剤等であると思われます。このうち、機械部品が摩耗したと思われる元素はのグループです。グリースの物理的性状滴点、全酸価、IRの各データは良好でした。一方、ちょう度は、と当社推奨の管理上限値のより若干高くなっており、グリースが軟化していることが分かりました。軟化したグリースを使用した場合、グリースの漏洩や軸受等で油膜切れが発生することが懸念されます。
報告№109-09375 報告№110-00091 | 分析№109-002516 分析№110-000348 | 110-000348 | ・摩耗状態SOAP／D－SOAPの結果、潤滑油中からは鉄が検出されました。検出された金属は、粒子の観察結果から繰返し応力を受けて発生する疲労摩耗粒子、フレッティングにより発生する赤錆でした。これらのことから、潤滑部では疲労摩耗フレッティング摩耗が混在して発生していることが分かりました。異常摩耗の早期発見パラメータであるフェログラフィーのIs値が前回同様にの乗と高い範囲にあることから、潤滑状態は厳しい状態にあると思われます。一方、フレッティングは、軸と内輪内面軸受箱と外輪外面軌道輪と転動体ギヤ歯面の箇所で発生する可能性があります。フレッティング粒子は酸化して硬いため、軸受軌道面に噛み込んだ場合はその傷が疲労剥離の起点となり、フレーキングへと進展することが想定されます。・汚染度計数汚染度は良好でした。ギヤおよび軸受は継続使用可能な状態にあるものの、以下の対策が必要です。今後、疲労摩耗等の進行を監視するため、定期的に分析を実施し、摩耗の進行状況を確認されることを推奨します。次回分析の時期を理論的に求めたところ、最短で約時間となります。この時間は、油中汚染物が均一になるために必要とする時間であり、この時間を経過すれば、再分析の結果から状態の傾向を確認することが可能となりますので、これを参考に次回分析時期を検討されることを提案します。尚、トライボ診断では、バックラッシの増加量を分析結果から計算できますので、構造が確認できる図面、ギヤの形式、歯形、モジュール、歯数、歯幅をお知らせ下さい。計算結果をご報告いたします。計数汚染度は良好と判断します。計数汚染度計数汚染度はNAS級と当社推奨の管理限界値のNAS級以内にあり、良好と判断します。重量汚染度は.mg/mlでした。機器の潤滑状態摩耗粒子の形態観察の結果、繰返し応力を受けて発生する疲労摩耗粒子、フレッティングにより発生する赤錆が比較的多く観察されました。SOAPSOAPの結果、摩耗により発生する鉄、油の添加剤成分であるリンが検出されました。D－SOAPD－SOAPの結果、摩耗により発生する鉄が検出されました。フェログラフィー異常摩耗の早期発見パラメータであるフェログラフィーのIs値がの乗とやや高く、摩耗粒子の形態観察の結果、繰返し応力を受けて発生する疲労摩耗粒子、フレッティングにより発生する赤錆が比較的多く観察されました。
報告№109-09136 報告№111-00656 | 分析№109-001160 分析№111-003291 | 111-003291 | 軸受は継続使用可能な状態にあると判断します。但し、グリースは軟化していることから、以下の対策を推奨します。グリースの交換ちょう度の上昇がみられ、グリースが軟化していることが確認されたことから、今後グリースの漏洩や油膜切れの発生が懸念されるため、グリースを交換されることを推奨します。定期的な分析摩耗の進行を監視するため、定期的に分析を実施し、摩耗の進行状況を確認することを推奨します。フェログラフィー摩耗粒子の形態で比較的多く観察された粒子は、潤滑状態が正常な場合に発生する摩耗粒子でした。このような摩耗粒子が観察された場合には、潤滑部では正常なマイルド摩耗が発生していることが分かります。Iカップリング発光分光分析供試グリースを分析した結果、検出された金属元素は、SOAPの結果表に示すように、鉄、銅、錫、亜鉛、カルシウム、バリウム、アルミニウム、ナトリウム、ホウ素でした。これらの検出された金属元素から発生箇所を推定すると鉄、銅、錫・軸受等亜鉛・グリース添加剤カルシウム、バリウム、アルミニウム、ナトリウム、ホウ素・増ちょう剤等であると思われます。このうち、機械部品が摩耗したと思われる元素はのグループです。グリースのちょう度ちょう度は、と当社推奨の管理上限値のより若干高くなっており、グリースが軟化していることが分かりました。軟化したグリースを使用した場合、グリースの漏洩や軸受等で油膜切れが発生することが懸念されます。滴点滴点は、と新グリース値のに比較して高い値でした。IRの結果で新グリースと比較してスペクトルに大きな変化はないことから、問題はないと判断します。水分は、ppmと新グリース値に比較して増加していました。本グリースはカルシウム系のグリースであることから、カルシウムの影響で水分が高濃度になりやすいことがわかっています。グリースの水分は一般に.～％程度であっても潤滑には影響が少ないことから、問題はないと判断します。
報告№109-09094 報告№112-00124 | 分析№109-000870 分析№112-000455 | 112-000455 | 潤滑油および軸受は継続使用可能な状態にあると判断します。はフェログラフィーおよびSOAP-Tの結果から総合的に判断した結果、正常な状態にあると考えられます。フェログラフィー【定量分析：Is値】Is値は異常摩耗の早期発見パラメータのつで、摩耗粒子を定量化するために用います。今回のIs値はのマイナス乗と低い値でした。フェログラフィー【定性分析：摩耗粒子および摩耗形態観察】分析結果から比較的多く観察された粒子は、以下の通りでした。正常な摩耗粒子・潤滑状態が正常なマイルド摩耗により発生。Iカップリング発光分光分析【SOAP-T】検出された金属元素から発生箇所を推定すると、以下の通りでした。錫・軸受等カルシウム、ナトリウム・外部混入異物．水分、計数汚染度、重量汚染度は共に良好でした。．粘度、酸価、IR、RBOTの各データは良好でした。尚、RBOTがminと新油値のminに比較してmin減少していました。このまま継続使用した場合、この減少傾向から限界値に到達するのは、別紙図RBOTの減少傾向に示すように年月と推定されました。残りの継続使用期間は、約年ヶ月であると予測されます。≪状態監視とパラメータ≫分析の目的および各分析のパラメータは以下の通りです。特性低下目的：油の分析結果から、や劣化傾向ならびに添加剤の消耗程度、残存寿命などを確認する。粘度JISK酸価JISK赤外線吸収スペクトルJISK酸化安定度試験JISK汚染目的：油の分析結果から、砂塵あるいは水・異種油などによるや、異物混入の有無を確認する。水分JISK計数汚染度JISB重量汚染度JISB光学顕微鏡観察摩耗目的：油中の摩耗粒子を分析する事により、回転・摺動部の潤滑状態、摩耗劣化の程度、余寿命などを解析する。摩耗診断電子顕微鏡観察JISKX線マイクロアナリシス油中金属濃度JISK≪分析結果≫特性低下粘度：良好粘度値mm/sの新油値mm/sに対する変化率は+％であり、当社推奨の管理限界値±％以内に留まっています。酸価：良好酸価.mgKOH/gは新油値の.mgKOH/g以内にあることから、問題は無いと判断します。赤外線吸収スペクトル：良好酸化安定度試験：良好酸化安定度試験の結果、数値minは当社推奨の管理限界値min以上に留まっており、現時点での使用は可能と判断します。汚染水分：良好水分値は当社推奨の管理限界値以内に留まっています。計数汚染度：良好計数汚染度はNAS級と当社推奨の管理限界値NAS級以内にあります。重量汚染度：良好重量汚染度は.mg/mlと当社推奨の管理限界値mg/ml以内にあります。光学顕微鏡観察：良好光学顕微鏡写真は捕捉された汚染物の量は少なく、スラッジは確認されませんでした。摩耗摩耗診断：良好摩耗診断の結果、異常摩耗の早期発見パラメータであるIs値がのマイナス乗と良好の範囲にあることから、潤滑状態は正常と判断します。電子顕微鏡観察・X線マイクロアナリシス：今回は実施していません。油中金属濃度：良好油中金属濃度の結果、摩耗により発生する錫、外部から混入したと思われるカルシウム、ナトリウムが検出されたものの、良好と判断します。
報告№109-09094 報告№112-00124 | 分析№109-000916 分析№112-000508 | 112-000508 | グリースは継続使用可能な状態にあると判断します。グリースの物理的性状は良好と判断します。≪状態監視とパラメータ≫分析の目的および各分析のパラメータは以下の通りです。特性低下目的：グリースの分析結果から、グリースの物理的性状や劣化傾向などを確認する。酸価JISK赤外線吸収スペクトルJISKちょう度JISK滴点JISK摩耗目的：グリース中の摩耗粒子を分析する事により、回転・摺動部の潤滑状態、摩耗劣化の程度、余寿命などを解析する。摩耗診断電子顕微鏡観察JISKX線マイクロアナリシス油中金属濃度JISK≪分析結果≫特性低下酸価：良好酸価mgKOH/gは新油値の.mgKOH/gに比較し高くはあるものの、有機物・有機化合物試験の結果で油劣化の兆候を示すカルボン酸の吸収が見られないことから問題は無いと判断します。赤外線吸収スペクトル：良好ちょう度：良好ちょう度値はと当社推奨の管理限界値であるから以内に留まっています。滴点：良好滴点はと新油値のに比較し大きな変化はないことから問題は無いと判断します。摩耗摩耗診断電子顕微鏡観察・X線マイクロアナリシス：今回は実施していません。油中金属濃度：今回は実施していません。
報告№113-00167 | 分析№113-000610 | 113000610 | 濾過前の試料油を分析した結果、摩耗粒子の形態観察で比較的多く観察された粒子は以下の通りでした。球状粒子・金属接触が厳しく、且つ、金属が溶融するほどの高い摩擦熱が発生していると考えられます。球状粒子の発生原因観察された摩耗粒子の中でも球状粒子は、異常摩耗の兆候を示す形態のパラメータで、この摩耗粒子が発生する場合、潤滑状態に注意が必要です。球状粒子の発生原因は、一般に、溶接工事、溶接作業などによる溶接スパッタの混入電食による発生厳しい金属接触による摩耗が考えられます。球状粒子の発生原因が、上記であれば、今後増加しないと思われますが、が考えられる場合は、原因を取り除かなければ球状粒子は増加すると考えられます。これらの障害発生に対する弊害を勘案の上、予防処置として運転再開後ヶ月後に再分析を実施し、球状粒子の増加の有無を確認されることを推奨します。念のため、主機の起動時、停止時の温度チャートから軸受温度に微妙な変化がないかを確認されることを併せて推奨します。尚、更油によりRBOTが前回に比較してmin増加していますので、今後は今回のRBOT値によりデータ管理を行います。
報告№109-09136 報告№113-00641 | 分析№109-001160 分析№113-002749 | 113-002749 | 粘度および消泡性能の低下が確認されました。今後は障害予防を目的に以下の対策を推奨します。更油、或いは、部分更油粘度が新油に比較して％低下し、推奨する管理基準を下回っていることが分かりました。適正な範囲を超えた粘度で使用を継続した場合、ギヤ歯面やベアリング軌道面で油膜切れが発生し、摩耗が進行することが懸念されるため、更油、或いは、部分更油を推奨します。追加分析消泡性能が低下した場合、ギヤ歯面での油膜形成に影響が出て摩耗が進展することがありますので、フェログラフィーおよびSOAP-Tを追加して摩耗により発生する油中金属濃度や潤滑状態を確認することを推奨します。粘度粘度はmm/sと新油値mm/sに比較して、粘度変化率は-％で、前回同様に当社推奨の管理限界値である±％を超えていました。今後、適正な粘度範囲で使用していない場合、ギヤ歯面やベアリング軌道面で油膜切れが発生し、摩耗が進行することが懸念されます。泡立ち試験泡立ち試験の結果は、-と新油値が-であるのに比較して高い値となっていたことから、消泡性能が低下していることが分かりました。今後の使用状況によっては油の酸化劣化が進行したり、ギヤ歯面およびベアリング軌道面で油膜切れが発生したりする場合があるため、消泡剤の添加による消泡性能の改善など何らかの対応が必要になると思われます。分析結果粘度および消泡性能が低下していることが確認されました。粘度粘度はmm/sと新油値mm/sに比較して、粘度変化率は-％で、当社推奨の管理限界値である±％を超えていました。泡立ち試験泡立ち試験は-と新油に比較して高い値でした。水分はppmと当社推奨の管理限界値の以下であり、良好と判断します。酸価はmgKOH/gと新油値mgKOH/g以下にあり、良好と判断します。
報告№109-09136 報告№113-00522 | 分析№109-001160 分析№113-002230 | 113-002230 | 異常摩耗の早期発見のパラメータであるIs値は、前回のレベルから変化はなく、正常でした。但し、摺動部の摩耗が認められたため、定期的に潤滑油分析を実施し、摩耗推移を監視することが有用と考えます。フェログラフィーで観察された代表的な粒子は以下の通りです。正常な摩耗粒子・潤滑状態が正常なマイルド摩耗により発生。シビア粒子・潤滑状態がやや厳しい凝着摩耗により発生。極微小領域で油膜切れが発生したことを示します。疲労摩耗粒子・繰返し応力による金属疲労で発生。大型化するとスポーリングの発生が懸念されます。シビア粒子は、摩擦面が将来的に異常摩耗へ進展する可能性を示唆しているため、傾向監視が有用と思われます。詳細は、別紙傾向監視が必要な摩耗粒子をご覧ください。計数汚染度は前回のNAS級から等級に変化はなく、良好です。重量汚染度は.mg/mlからmg/mlに増加したものの、フィルタ残渣に固形異物やスラッジ等が多量に確認されなかったことから、良好と判断します。
報告№109-09136 報告№111-00633 | 分析№109-001160 分析№111-003193 | 111-003193 | 、汚染状態は共に良好でした。粘度、水分は良好でした。計数汚染度は良好でした。
報告№109-09125 報告№109-09125 | 分析№109-001088･1089 分析№109-001088･1089 | 109-001088_1089 | トライボ診断を実施し、、汚染度、潤滑状態を確認する。目詰まりしているフィルタの付着物を分析し、目詰まりの原因を確認する。トライボ診断を実施し、および汚染状態、潤滑状態を確認する。を示す粘度、水分、全酸価、IRの各データが良好の範囲にあることから、この油は継続使用可能と判断します。分析の結果、重量汚染度がmg/mlと当社推奨の管理限界値を超えており、フィルタの目詰まりやバルブ類の動作障害が発生しやすい状況にあることが確認されました。フィルタ表面の異物観察で茶褐色のスラッジ状の汚染物が確認され、油中金属濃度で油の添加剤成分であるリン、亜鉛、外部から混入したと思われるカルシウム、ナトリウム、摩耗により発生した鉄、クロム、銅が比較的多く検出されたことから、重量汚染度が高い要因は、油の添加剤成分の析出により発生したスラッジ、外部混入物、摩耗粒子によるものと考えられました。以上のことから、発生したスラッジは、今回確認されたフィルタの目詰まりを発生させたり、低温時にはスラッジは粘着性があり、バルブのスプールを固着させたりするため除去が必要と判断します。機器の潤滑状態本設備には、濾過精度μmのフィルタが設置されているため、潤滑油中のμmより大きな粒子は捕捉されているものと思われます。そこで、今回は、潤滑油中の摩耗粒子の分析を実施するとともに、μmのフィルタの付着物中の摩耗粒子の分析を実施しました。その結果、潤滑油およびフィルタ付着物には、共通してμm以下の鉄系摩耗粒子が比較的多く観察され、それ以外には異物の噛み込みや摺動部の片当たりにより発生した切削粒子、局部的に高圧・高温となる場合に発生するフリクションポリマが観察されました。以上のことから、摺動部で発生している摩耗は、極一部で切削摩耗が発生しているものの、正常な潤滑状態で発生するマイルド摩耗が支配的でした。目詰まりしているフィルタの付着物を分析し、目詰まりの原因を確認する。フィルタ付着物を分析した結果、潤滑油と同様に、茶褐色のスラッジ状の汚染物が確認されました。油中金属濃度分析の結果、摩耗により発生したと思われる鉄、銅、クロム、油の添加剤成分であるリン、亜鉛、外部から混入したと思われるカルシウム、ナトリウムが検出されたことから、フィルタ付着物は、油の添加剤成分のリン、亜鉛が析出し、その析出物に外部混入物と摩耗粒子が混合してスラッジとなっていることが確認されました。以上のことから、フィルタの目詰まりが発生した原因は、添加剤成分の析出物に外部混入物および摩耗粒子が混合したことにより発生したスラッジ状汚染物が増加したためと考えられました。このスラッジ状汚染物は、今回確認されたフィルタの目詰まりを発生させたり、低温時にはスラッジは粘着性をもちバルブのスプールを固着させたりするため、除去が必要と考えます。除去方法は、電力会社で数多く実績のある当社製清浄分散剤TS－の投与によりスラッジ状汚染物を無害化し、その後濾過により除去する方法を推奨します。潤滑油は良好と判断します。粘度は良好と判断します。粘度は.mm/sと新油値.mm/sに比較して、粘度変化率は-.％で、当社推奨の管理限界値である±％以内にあり、良好と判断します。水分は良好と判断します。水分はppmと当社推奨の管理限界値の以下であり、良好と判断します。全酸価は良好と判断します。全酸価は.mgKOH/gと新油値.mgKOH/g以内にあり、良好と判断します。IRの結果、良好と判断します。IRの結果、IRチャートに示すように新油に比較して変化はなく、良好と判断します。重量汚染度は当社推奨の管理限界値を超えています。計数汚染度は良好と判断します。計数汚染度はNAS級と当社推奨の管理限界値のNAS級以内にあり、良好と判断します。重量汚染度は当社推奨の管理限界値を超えています。重量汚染度はmg/mlと当社推奨の管理限界値のmg/mlを超えています。粒度分布は.μmにピークが確認されました。粒度分布は.μmにピークが確認されました。機器の潤滑状態摩耗粒子診断の結果、局部的に高圧・高温となる場合に発生するフリクションポリマが多く観察されました。SOAPによる油中金属濃度の結果、良好です。SOAPによる油中金属濃度の結果、鉛、錫、油の添加剤成分であるリン、外部から混入したと思われる亜鉛、ケイ素が検出されました。SOAPによる油中金属濃度の結果、良好です。SOAPによる油中金属濃度の結果、鉄、銅、クロム、油の添加剤成分であるリン、外部から混入したと思われる亜鉛、カルシウム、ナトリウム、アルミニウムが検出されました。摩耗粒子診断の結果、局部的に高圧・高温となる場合に発生するフリクションポリマが多く観察されました。異常摩耗の早期発見パラメータであるIs値がのマイナス乗と良好の範囲にあるものの、摩耗粒子の形態観察の結果、局部的に高圧・高温となる場合に発生するフリクションポリマが多く観察されました。SEM・XMAの結果、鉄、クロム、マンガンを含む粒子が観察されました。摩耗粒子診断で観察された粒子をSEM・XMAで詳細に観察した結果、鉄、クロム、マンガンを含む粒子が観察されました。フィルタ付着物IR油劣化の兆候を示すカルボン酸の吸収は確認されませんでした。IRの結果、油の劣化は確認されませんでした。IRの結果、油劣化の兆候を示すカルボン酸の吸収は確認されませんでした。フィルタ洗浄重量汚染度は.mg/mlでした。重量汚染度は.mg/mlでした。粒度分布はμmにピークが確認されました。粒度分布はμmにピークが確認されました。フィルタ洗浄油の金属成分摩耗粒子診断の結果、μm以下の鉄系摩耗粒子、異物の噛み込みなどで発生する大型の切削粒子が観察されました。D－SOAPの結果、油の添加剤成分であるリンが検出されました。D－SOAPの結果、鉄、銅、クロム、油の添加剤成分であるリン、亜鉛、外部から混入したと思われるカルシウム、ナトリウム、アルミニウムが検出されました。摩耗粒子診断の結果、μm以下の鉄系摩耗粒子、異物の噛み込みなどで発生する大型の切削粒子が観察されました。摩耗粒子の形態観察の結果、μm以下の鉄系摩耗粒子、異物の噛み込みなどで発生する大型の切削粒子が観察されました。SEM・XMAの結果、鉄、クロム、マンガンを含む粒子が観察されました。摩耗粒子診断で観察された粒子をSEM・XMAで詳細に観察した結果、鉄、クロム、マンガンを含む粒子が観察されました。
報告№109-09136 報告№112-00108 | 分析№109-001160 分析№112-000369 | 112-000369 | エンジン摺動部は継続使用可能な状態にあると判断します。但し、今後も摩耗の進行を傾向監視するため、以下の対策を推奨します。定期的な分析凝着摩耗の進行を監視するため、定期的に分析を実施し、分析データによる摩耗の進行状況を確認することを推奨します。フェログラフィーIs値は異常摩耗の早期発見パラメータのつで、摩耗粒子を定量化するために用います。今回のIs値はの乗であり、潤滑状態は正常と判断できます。摩耗粒子の形態で比較的多く観察された粒子は、潤滑状態が正常な場合に発生する摩耗粒子金属潤滑部が局部的に油膜切れを起して発生するμmサイズのシビア粒子でした。これらの摩耗粒子が観察された場合、潤滑部で発生している摩耗形態は、正常なマイルド摩耗潤滑状態がやや厳しい凝着摩耗であることが分かります。観察されたμmサイズのシビア粒子は、視野に個と少ないことから、直ちに異常ではないものの、今後さらに摩耗が進行することが懸念されます。Iカップリング発光分光分析【SOAP-T】検出された金属元素は、SOAP-Tの結果表に示すように、鉄、ニッケル、錫、リン、カルシウム、アルミニウム、ナトリウム、マグネシウムが検出されました。これらの検出された金属元素から発生箇所を推定すると鉄、ニッケル、錫、アルミニウム・エンジン部品リン、カルシウム、マグネシウム・オイル添加剤ナトリウム、アルミニウム・外部混入異物であると思われます。このうち、機械部品が摩耗したと思われる元素はのグループです。メタルの摩耗程度SOAP-Tの結果、メインメタルやクランクメタルの主成分である錫がppm検出されました。前回から今回までの間に潤滑油消費量は表aの通りでした。表潤滑油消費量月 消費量 年月 年月 年月 年月 前回から今回までの間にLを補給していることから、タンク油量がLですので年月～月の間で回入れ替わっていることになります。前回から今回までの錫の増加量は参考資料錫濃度の検討から、.ppm増加していると推定されます。年月日採油時の累積錫濃度と今回仮定した錫濃度を積算し、この積算した錫濃度からメタルの摩耗程度を確認しました。計算の結果、摩耗深さはμmでした。一般的にホワイトメタルのオーバーレイ厚さは、薄くてもμm程度はありますが、軸受表面から約分の程度摩耗していると推定されますので、今後も引き続き傾向監視が必要と判断されます。尚、観察された摩耗形態がマイルド摩耗が支配的であるため可能性としては低いと思われますが、仮にクランクメタルの上メタル個に摩耗が集中したとすると、摩耗深さは.μmとなります。オーバーレイの厚さをμm程度とすると、オーバーレイは既に摩耗していることになります。クロムの検出SOAP-Tの結果、カム・カムロールの主成分であるクロムは検出されませんでした。粒度分布粒度分布は.～.μmの範囲にあり、.μmにピークが確認されました。μm以下の粒子が多いことから、燃焼して発生したすす等であることが分かります。分析結果粒度分布粒度分布は.～.μmの範囲にあり、.μmにピークが確認されました。μm以下の粒子が多いことから、燃焼して発生したすす等であることが分かります。機器の潤滑状態摩耗粒子の形態観察で金属潤滑部が局部的に油膜切れを起して発生するμmサイズのシビア粒子が観察されました。SOAP-TSOAP-Tの結果、鉄、ニッケル、錫、油の添加剤成分であるカルシウム、マグネシウム、リン、外部から混入したと思われるナトリウムが検出されました。SOAP-TSOAP-Tの結果、錫、アルミニウム、油の添加剤成分であるカルシウム、外部から混入したと思われるナトリウムが検出されました。フェログラフィー異常摩耗の早期発見パラメータであるIs値がの乗と良好の範囲にあるものの、摩耗粒子の形態観察で金属潤滑部が局部的に油膜切れを起して発生するμmサイズのシビア粒子が観察されました。
報告№107-6000 報告№107-0016 | 分析№107-00010 分析№107-00052 | 107-00052 | 本試験は、トライボ診断を実施し、軸受の潤滑状態、汚染状況、油の劣化状態を確認することを目的としました。【軸受の潤滑状態】ベアリング軌道面にμm以下のマイクロフレーキングが発生しています。現在のところ、ベアリングは継続使用可能と判断しますが、前回に比較してD－SOAPの鉄濃度が増加し、異常摩耗の早期発見パラメータであるフェログラフィーのIs値がの乗と高いことから、転がり軸受の寿命の指標となるフレーキングに進展することが懸念されるため、ヶ月以内に再度分析を実施することを推奨します。【油の汚染状況】計数汚染度がナトリウム級と当社推奨の管理限界値内にあり、重量汚染度がmg/mlでした。【油の劣化状態】油の劣化状況を確認するために実施した粘度、水分、全酸価、IRの各データが良好であることから、この油は継続使用可能と判断します。
報告№109-09136 報告№109-09590 | 分析№109-001160 分析№109-003655 | 109-003655_100317 | ・汚染度計数汚染度がNAS級と当社推奨の管理限界値内にあり、良好と判断します。・摩耗状態SOAP／D－SOAPの結果、鉄濃度に変化はなく、異常摩耗の早期発見パラメータであるフェログラフィーのIs値がのマイナス乗と良好の範囲にありました。前回に比較して全てのデータが良好の範囲にあることから、摩耗の安定が確認され、潤滑状態は正常と判断します。・粘度、水分、全酸価、IRの各データは良好でした。潤滑油および本機器は継続使用可能な状態にあると判断します。
報告№108-0204 報告№108-6540 | 分析№108-01503 分析№108-01924 | 108-01924 | 精点Aを実施した結果、前回と同様に重量汚染度が管理限界値を超えていました。フィルタ表面の観察とIRの結果から、重量汚染度が限界値を超えた原因は、酸化防止剤の減少により、基油の劣化が進行し、油のスラッジであるスラッジが発生したためと考えられました。今後、油劣化の進行により油中の酸成分の影響で腐食摩耗に進展し、バルブ類の動作障害やフィルタおよびストレーナの目詰まりが発生することが懸念されるため、圧油系統内の油を全て抜き取り、更油を実施されることを推奨します。これらのことは、前回に比較して重量汚染度がmg/mlからmg/mlに減少したものの、当社推奨の管理限界値を超えていたこと前回と同じく全酸価は.mgKOH/gと高い値であることIRの結果、油劣化の兆候を示すカルボン酸の吸収が確認され、酸化防止剤のピークが減少していたこと以上のことから判断しました。
報告№108-0387 報告№109-09088 | 分析№108-02609 分析№109-000758 | 109-000758 | 軸受の潤滑状態および初期試験を実施し、前回データと照合した結果、油中摩耗粒子の減少が確認されています。油中の粒子濃度は、油膜破断による発生や、油槽内などでの沈降が均衡したところで一定、いわゆる平衡状態になりますが、このバランスが崩れると増加する場合と減少する場合とに分かれます。本軸受では、油中の粒子が減少する要因となるフィルタ類は設置されておらず、濾過による減少は考えられませんので、油中の摩耗粒子が減少したのは、摩耗粒子がほとんど発生せず、油槽内部での沈降があったためと考えられます。以上のことから、本軸受は摩耗の進行がなく、潤滑状態は安定した状態にあったものと判断します。これらのことは、前回に比較して、計数汚染度はランク減少し、SOAP／D-SOAPの鉄および錫濃度に変化がないこと異常摩耗の早期発見パラメータであるフェログラフィーのIs値がのマイナス乗と良好の範囲にあること以上のことから判断しています。潤滑油の基本特性潤滑油の基本特性は、良好の範囲にあることから、本試料油は継続使用可能と判断します。尚、補給によりRBOTが前回に比較しmin上昇していますので、今後は今回のRBOT値によりデータ管理を行います。
報告№109-09136 報告№114-00264 | 分析№109-001160 分析№114-000961 | 114-000961 | 分析の結果、は良好の範囲にあるものの、重量汚染度がmg/mlと当社推奨の管理限界値を超えています。提供された図面から転がり軸受が使用されていますが、転がり軸受は汚染物質による圧痕が疲労摩耗発生の原因になることから、更油が必要と判断します。軸受は継続使用可能な状態にあると判断します。但し、SOAP/D-SOAPの鉄濃度が比較的高い値で検出されていることから、以下の対策を推奨します。更油油の汚染度が高いことから、摩耗粒子や異物等の夾雑物が潤滑部に噛み込むことによる摩耗の進行が懸念されます。当該機は、更油を推奨します。更油をする際には、ケース内を清掃し、更油する新油もNAS級程度の清浄な潤滑油を更油することを推奨します。定期的な分析今後の進行が懸念される摩耗の推移を監視するため、定期的な分析実施を推奨します。分析結果異常摩耗の早期発見のパラメータであるフェログラフィーのIs値は、レベルと正常です。また、観察された粒子は極少量だったことから、は良好と判断します。SOAP/D-SOAPの結果、鉄が比較的高い値で検出されていることから、軸受軌道面の摩耗、または鉄錆によるものと推定されます。亜鉛がSOAPでppm、D-SOAPでppm検出されていることから、亜鉛を使用した箇所の溶出・摩耗が発生していると考えられます。発生箇所が亜鉛メッキされた部品であった場合、耐食性が低下して腐食に進展することが懸念されます。計数汚染度は良好の範囲にあるものの、重量汚染度はmg/mlと当社推奨の管理限界値を超えています。フィルタグラムで鉄錆、砂等が観察されていることから、汚染度が高い要因は、外部混入異物の影響と思われます。粘度、水分、酸価、IRの各データは良好です。
報告№104-0069 報告№104-0069 | 分析№104-00616 分析№104-00616 | 104-00616 | 主機停止中にドレンバルブから採油を実施しているため、油循環中の採油に比較して油中粒子が沈降して高濃度になっている部分を採油していると考えられます。したがって、油が循環している状態で採油を実施した場合に比較して、分析データが高くなり、異常な状態と判断してしまう可能性がありますので、今後の採油は、停止直後、或いは、油循環中に採油を実施されることを推奨します。全酸価が.mgKOH/gと当社推奨の管理限界値を超えていました。又、IRの結果、油劣化の兆候を示すカルボン酸の吸収が確認されたことから、大至急更油が必要です。他社の例では、上昇し続けた全酸価のタービン油を使用していて、軸受メタルが腐食摩耗により全損した例もあります。全量更油できない場合は、分の程度を入れ替えるなど、全酸価を下げる対策が必要です。粘度は良好と判断します。粘度は.mm/sと新油値mm/sに比較して、粘度変化率は％で、当社推奨の管理限界値である±％以内にあり、良好と判断します。水分は良好と判断します。水分はppmと当社推奨の管理限界値の以下であり、良好と判断します。全酸価は当社推奨の管理限界値を超えていました。全酸価は.mgKOH/gと当社推奨の管理限界値の.mgKOH/gを大きく超えていました。IRの結果、油劣化の兆候を示すカルボン酸の吸収が確認されました。IRの結果、油劣化の兆候を示すカルボン酸の吸収が確認されました。計数汚染度がNAS級以上と当社推奨の管理限界値を超えていました。粒子分布を詳細に見ると、μm以上の大型の粒子が多く、今回の採油箇所がドレンバルブであることから、ドレンバルブに残留していたものを採取した可能性があります。油槽中層部から再度採油・分析を実施されることを推奨します。計数汚染度は当社推奨の管理限界値を超えていました。計数汚染度はNAS級以上と当社推奨の管理限界値のNAS級を超えていました。重量汚染度は良好と判断します。重量汚染度は.mg/mlと当社推奨の管理限界値のmg/ml以下であり、良好と判断します。機器の潤滑状態機器の潤滑状態は正常と判断します。SOAPの結果は良好です。SOAPの結果、金属元素は検出されませんでした。D－SOAPの結果は良好です。鉄、外部から混入したカルシウムが僅かに検出されましたが、軸受の摩耗を示す錫は検出されず、良好と判断します。フェログラフィーの結果は良好です。異常摩耗の早期発見パラメータであるフェログラフィーのIs値が、.と良好の範囲にあり、潤滑状態は良好と判断します。
報告№107-6019 報告№107-6019 | 分析№107-01038 分析№107-01038 | 107-01038 | 前々回の分析結果で、サーボシリンダ内壁およびポンプ内部の摩耗が確認されたため、年月日～月日まで、深層吸着式濾過機で濾過を実施した。前回の分析で濾過後の汚染度を確認したところ、NAS級と清浄な状態になったことを確認した。ところが、その後月日に発電機を停止したころ、レーシングが発生した。濾過を実施するために、濾過前の汚染度を確認する。精点Bを実施した結果、前回に比較して、計数汚染度がNAS級からNAS級にヶ月間でランク増加していました。異常摩耗の早期発見パラメータであるフェログラフィーのIs値がの乗と高く、また、摩耗粒子形態観察で金属接触が厳しく、且つ、摩擦熱が高い場合に発生する黒錆、局部的に高圧・高温となった場合に発生するフリクションポリマがやや多く観察されており、さらにD－SOAPでは鉄が増加していたことから、レーシングが発生した原因は、潤滑油が高い圧力により発生するフリクションポリマの影響とポンプ内部やサーボシリンダ内壁で発生した摩耗粒子によるものと考えられました。計数汚染度は、NAS級とバルブの動作不良などの障害が発生するレベルにはありませんが、レーシングが発生したこと、および観察された摩耗粒子の状況から、圧油配管中は、圧油集油槽内より汚染度が高い部分があると思われました。レーシングの発生原因が特定できたわけではありませんが、レーシングの発生原因がバルブの動作不良である場合、配管中の汚染物の可能性が高いと思われます。主機運転中に十分時間をかけて濾過を実施し、配管中の汚染物を除去することを推奨します。これらのことは、前回に比較して、計数汚染度がNAS級からNAS級にランク増加したこと異常摩耗の早期発見パラメータであるフェログラフィーのIs値がの乗と高く、摩耗粒子形態観察の結果、金属接触が厳しく、且つ、摩擦熱が高い場合に発生する黒錆、局部的に高圧・高温となった場合に発生するフリクションポリマがやや多く観察されたことD－SOAPの結果、前回に比較して鉄がからppmに増加していたこと以上のことから判断しました。
報告№109-09136 報告№110-00485 | 分析№109-001160 分析№110-002194 | 110-002194 | は、油の粘度、油中のスラッジの発生量を判断パラメータに、粘度、全酸価、IR、RBOTで評価します。分析の結果、油の粘性を示す粘度は、新油値の.mm/sに比較して粘度変化率が-％のmm/sとほぼ変化はなく、また油中のスラッジの発生量を示す全酸価は、新油値の.mgKOH/gに対してでほぼ変化が見られず劣化は確認されなかった。さらにはIRの結果でも油が劣化した場合に発生するカルボン酸の発生も確認されず、酸化防止剤の残存量を示すRBOTは、限界値minに比較して、十分に残量があるminであった以上のことから、潤滑油の劣化は確認されませんでした。なお、使用油の使用期間または使用時間が不明であったため、ご要求の油の余寿命に関する検討は行えませんでした。可能であれば、これらの情報をご提供下さい。汚染度油中の水分を計測した結果、水分はppmと新油と同等であり、継続使用可能な状態にあることが確認されました。潤滑油は継続使用可能な状態にあると判断します。
報告№109-09529 報告№109-09529 | 分析№109-003285 分析№109-003285 | 109-003285 | ・摩耗状態SOAP／D－SOAPで最も多く検出された元素は錫であり、観察された摩耗粒子は、銅合金、ホワイトメタル、局部的に高圧・高温となる場合に発生するフリクションポリマが比較的多く観察されました。今後さらに摩耗が進行することが懸念されます。・フリクションポリマフリクションポリマは、潤滑油が軸受摺動面で高圧下に押し込められ高圧状態になると同時に、圧縮熱も発生して高温状態になります。その結果、潤滑油が重合して発生することが知られています。そのため、高圧高温状態の解消がなされなければ、潤滑油は劣化する場合があります。・計数汚染度は、NAS級と当社推奨の管理限界値内にあるものの、重量汚染度が.mg/mlと当社推奨の管理限界値を超えていました。D－SOAPで鉄、銅、軸受の摩耗を示す錫、アンチモン、油の添加剤成分であるバリウムが比較的多く検出され、フィルタ表面の異物観察では表面が茶褐色で金属片が観察されたことから、重量汚染度が高い要因は、摩耗と油の添加剤成分の析出と思われます。このスラッジは、機器停止中などの油温が低い状態で析出し、軸受表面に固着するため、主機起動時の静摩擦係数が上昇することが考えられます。その場合、起動時にトルクが上昇することで起動開度が増加する現象が発生します。・銅の溶出・摩耗銅がSOAPでppm、D－SOAPでppm検出されました。原因として以下の点が考えられます。油の添加剤成分である亜鉛系添加剤と銅が反応して溶出する。冷却用蛇管にフィンがついていた場合、振動により摩耗する。及びの現象が同時に起こる。これらの原因のうち、分析の結果から今回はの可能性が高いと推定されます。潤滑油および軸受は以下の対策が必要です。D－SOAPの錫濃度ppmと設備油量Lから軸受メタルの摩耗体積を計算した結果、cmとなりました。これは、辺がcmのサイコロ個に相当しますので、摩耗量としては非常に多いと判断されます。この摩耗体積を基にメタルの摩耗深さを計算しますので、軸受メタルの表面積が確認できる図面や寸法などの情報がご提供下さい。その際には、直近のメタル交換からの運転時間ならびに現在の使用油の使用時間もお知らせ下さいますようお願いいたします。また、今後摩耗速度が速まる場合も懸念されますので、当社製清浄分散剤TS－の投与によりスラッジを溶解・分散し、同時に濾過を実施することを推奨します。尚、水分が.とやや高いため、油槽底部などから採油を実施し、水分混入の有無を確認することを併せて推奨します。水分がを超える場合は、TS－投与前に水分除去が必要となりますので、ご注意下さい。水分がやや多く、油槽底部から再度採油を実施し、水分混入の有無を確認することを推奨します。粘度は良好と判断します。粘度はmm/sと新油値mm/sに比較して、粘度変化率は-％で、当社推奨の管理限界値である±％以内にあり、良好と判断します。水分は良好と判断します。水分は.と当社推奨の管理限界値の以下であり、良好と判断します。全酸価は良好と判断します。全酸価は.mgKOH/gと新油値.mgKOH/gに比較して高いものの、IRの結果、油劣化の兆候を示すカルボン酸の吸収が確認されていないことから、良好と判断します。IRの結果、良好と判断します。IRの結果、油劣化の兆候を示すカルボン酸の吸収が確認されていないことから、良好と判断します。RBOTの結果、良好と判断します。RBOTはminと当社推奨の管理限界値のmin以上であり、良好と判断します。重量汚染度は当社推奨の管理限界値を超えていました。計数汚染度はやや高い値でした。計数汚染度はNAS級と当社推奨の管理限界値のNAS級以内にあるものの、やや高い値でした。重量汚染度は当社推奨の管理限界値を超えていました。重量汚染度は.mg/mlと当社推奨の管理限界値のmg/mlを超えていました。機器の潤滑状態摩耗粒子の形態観察の結果、銅合金、ホワイトメタル、局部的に高圧・高温となる場合に発生するフリクションポリマが比較的多く観察されました。SOAPの結果、軸受の摩耗を示す錫が検出されました。SOAPの結果、鉄がppm、銅がppm、軸受の摩耗を示す錫がppm、油の添加剤成分であるバリウムが、外部から混入したと思われる亜鉛がppm、ホウ素がppm検出されました。D－SOAPの結果、軸受の摩耗示す錫が検出されています。D－SOAPの結果、鉄がppm、鉛が、銅がppm、軸受の摩耗を示す錫がppm、アンチモンが、油の添加剤成分であるバリウムが.ppm、外部から混入した亜鉛が.ppm、ナトリウムが検出されました。フェログラフィーの結果、銅合金、ホワイトメタル、局部的に高圧・高温となる場合に発生するフリクションポリマが比較的多く観察されました。異常摩耗の早期発見パラメータであるフェログラフィーのIs値が.と良好の範囲にあるものの、摩耗粒子の形態観察の結果、銅合金、ホワイトメタル、局部的に高圧・高温となる場合に発生するフリクションポリマが比較的多く観察されました。
報告№109-09136 報告№114-00086 | 分析№109-001160 分析№114-000258 | 114-000258 | 濾過前の試料油を分析した結果、粘度はmm/sと新油のmm/sに比較して、粘度変化率は+％で、前回同様にやや不良領域にありました。粘度は、これまで使用していたISOVGにISOVGであるFBKタービンを補充して使用しているため新油データに比較して高い値を示していますが、前回に比較して変化が少ないことから、本試料油は継続使用可能と判断します。
報告№109-09108 報告№109-09108 | 分析№109-01025 分析№109-01025 | 109-001025_提出 | 診断概要診断目的 使用油の特性劣化、汚染、および機器の摩耗に関して診断評価を行う 総合判定 ◎ 本試料油は、継続使用可能であり、機器の潤滑状態も正常と判断する 判定根拠 使用油の特性低下は認められず良好と判断されたこと使用油の汚染は認められず良好と判断されたこと機器の潤滑状態が正常な状態であることが確認されたこと 対策･立案 不要 ◎：良好○：注意△：要処置 診断目的 診断目的を記載凡例）機器の潤滑状態を確認する 総合判定 △ 概要を記載凡例）○○部の摩耗劣化が確認された 対策 対策・立案を記載凡例）再分析による傾向監視が必要 各項目評価分析方法分析項目劣化モｰド 状態監視パラメｰタ 測定方法 特性低下 粘度 JISK：潤滑油の動粘度を測定する 全酸価 JISK：潤滑油の酸成分の量を測定する 酸化安定度 JISK：潤滑油の酸化安定性を測定する 有機物/有機化合物 赤外線吸収スペクトル法：潤滑油が酸化することにより発生するカルボン酸、または未使用の潤滑油との比較により酸化防止剤の残存を測定する 汚染 水分 JISK：潤滑油中の水分濃度を測定する 汚染粒子数 NAS：潤滑油中の汚染粒子数粒子径を測定する 汚染物重量 NAS：潤滑油中の汚染物重量を測定する 汚染状態 光学顕微鏡観察：潤滑油中の汚染物の種類、形状、大きさを観察する 摩耗 摩耗粒子 フｪログラフｨｰ法：摩耗粒子の濃度形態大きさ材質色等を測定することにより、摺動部の摩耗状態を評価する SEM・XMA：摩耗粒子の形態の詳細観察および組成分析を行う 金属濃度 SOAP法：潤滑油中の金属の組成と含有量を測定することにより、摺動部の摩耗状態等を評価する 詳細特性低下潤滑油の特性低下を確認するパラメータは、全て管理基準内にあることが確認されたことから継続使用は可能と判断します。粘度は良好です。分析の結果、粘度変化率が-％であり管理限界値の±％以内であったことから粘度は良好な範囲にあることが確認されました。全酸価は良好です。分析の結果、全酸価は新油と同じ.mgKOH/gであり良好な範囲にあることが確認されました。酸化安定度は良好です。分析の結果、酸化安定度が新油値と同じminであり、残存寿命率は％であることが確認されました。有機物・有機化合物は良好です。赤外線吸収スペクトル法により使用油を分析した結果、得られたスペクトルには油劣化の兆候を示すカルボン酸の吸収が確認されなかったことから良好と判断します。 汚染は良好と判断します。水分値は良好です。分析の結果、水分は.であり管理限界値の以下であったことから良好な範囲にあることが確認されました。汚染粒子数は良好です。分析の結果、汚染粒子数はNAS級であり管理限界値のNAS級以内であったことから良好な範囲にあることが確認されました。汚染度物重量は良好です。分析の結果、汚染物重量は.mg/mlであり管理限界値のmg/ml以内にあったことから良好な範囲にあることが確認されました。摩耗機器の潤滑状態は正常と判断します。SOAPにより油中金属を分析した結果、異常な成分は確認されませんでした。油中金属は、添加剤成分であるバリウムが検出されたものの、摩耗や外部混入による成分は確認されませんでした。SOAPにより油中金属を分析した結果、異常な成分は確認されませんでした。油中金属の結果、摩耗により発生した鉄、油の添加剤成分であるバリウム、外部から混入したと思われるカルシウム、ナトリウムが検出されましたがいずれも微量で正常な範囲でした。潤滑状態は正常です。異常摩耗の早期発見パラメータであるIs値は、良好な潤滑状態の範囲にあるのマイナス乗にあることから正常と判断します。SEM・XMAの結果、鉄系摩耗粒子が観察されました。摩耗粒子診断で観察された粒子をSEM・XMAで詳細に観察した結果、鉄、マンガンを含む粒子が観察されました。
報告№108-0384 報告№108-0384 | 分析№108-02573 分析№108-02573 | 108-02573 | 今回の採油は、対象設備の停止中にサンプル弁から実施しているため、油循環中に採油した場合に比較し、油中粒子の沈降の影響を受け、分析データが高濃度に出る可能性があります。今回の分析は以上のことを踏まえて結果を検討します。分析の結果、異常摩耗の早期発見パラメータであるフェログラフィーのIs値がの乗とやや高く、摩耗粒子の形態観察で～μmサイズの微小な疲労摩耗粒子、金属接触が厳しい場合に発生するシビア粒子が比較的多く観察されたことから、摩耗形態は凝着摩耗と疲労摩耗が混在していることが確認されています。摩耗形態から、本軸受の摩耗状態は安定期から摩耗進行期に移行しつつあると思われます。今後更に摩耗が進行し、転がり軸受の寿命の指標となるフレーキングに進展することが懸念されるため、ヶ月後に分析を実施し、摩耗の進行状況を確認されることを推奨します。尚、上述しましたように、今回の採油は停止中の採油であるため、運転中の採油に比較して汚染度は高目に出ている可能性があります。採油は、粒子の沈降の影響を少なくすることが重要であり、そのため油中粒子が均一な分散状態で実施されることを併せて推奨します。計数汚染度はやや高い値です。計数汚染度はやや高い値です。計数汚染度はNAS級と当社推奨の管理限界値のNAS級以内にあるものの、やや高い値です。重量汚染度はmg/mlです。重量汚染度はmg/mlです。機器の潤滑状態フェログラフィーの結果、金属接触が厳しい場合に発生するシビア粒子、～μmサイズの微小な疲労摩耗粒子が比較的多く観察されています。SOAPの結果は良好です。SOAPの結果、油の添加剤成分であるリンが検出されています。尚、摩耗により発生する鉄が検出されていないことから、良好と判断します。D－SOAPの結果、鉄および銅が検出されています。D－SOAPの結果、摩耗により発生する鉄および銅、油の添加剤成分であるリンが検出されています。フェログラフィーの結果、金属接触が厳しい場合に発生するシビア粒子、～μmサイズの微小な疲労摩耗粒子が比較的多く観察されています。異常摩耗の早期発見パラメータであるフェログラフィーのIs値がの乗とやや高く、摩耗粒子の形態観察の結果、金属接触が厳しい場合に発生するシビア粒子、～μmサイズの微小な疲労摩耗粒子が比較的多く観察されています。
報告№105-6050 | 分析№105-01523 | 105-01523 | 精点Aを実施した結果、全てのデータが良好であることから、この油は継続使用可能であり、潤滑状態も正常と判断します。但し、SOAPで銅がppm、ケイ素がppm検出されました。銅が検出された原因は以下のように、油の添加剤成分である亜鉛系添加剤と銅が反応して溶出する。冷却用蛇管にフィンがついていた場合、振動により摩耗する。及びの現象が同時に起こる。等が考えられますが、今回の銅の検出は分析の結果からの可能性が高いと推定されます。銅の溶出は、冷却蛇管と添加剤成分との反応で発生しますが以下の点に注意が必要です。冷却蛇管が溶解、又は、摩耗している場合、蛇管にピンホールが発生することへの注意が必要です。この場合、潤滑油に水分が混入しますので、水分値の増加により確認できます。油中の銅濃度が以上になった場合、別添資料鉱油の酸化に対する金属触媒の影響に示すとおり油の劣化速度が加速しますので、銅濃度は以下で管理されることを推奨します。銅濃度が増加傾向を示すような場合、油種の変更が必要です。一方、ケイ素が検出された原因は、油の添加剤の消泡剤の主成分ですが、通常、消泡剤のケイ素は～程度です。今回検出されたケイ素は消泡剤の可能性も考えられます。ケイ素は、砂の主成分ですがフェログラフィーでは砂が多く観察されていないことから、外部から混入した砂によるものではないと思われます。シリコングリースをシール部に塗布している場合、このシリコングリースが潤滑油に混入している可能性が考えられます。以上のことから、ケイ素が検出されたのは、かの可能性があります。シリコングリースを使用している箇所があるかについてご確認下さい。
報告№109-09136 報告№111-000121 | 分析№109-001160 分析№111-000633 | 111-000633 | グリースおよび軸受は継続使用可能な状態にあると判断します。フェログラフィー摩耗粒子の形態で比較的多く観察された粒子は、潤滑状態が正常な場合に発生する摩耗粒子と異物による切削粒子でした。但し、切削摩耗により発生した摩耗粒子が若干見られますが、マイルド摩耗により発生した摩耗粒子が支配的であることから、継続使用可能な状態にあると判断します。Iカップリング発光分光分析供試グリースを分析した結果、検出された金属元素は、SOAPの結果表に示すように、鉄、鉛、錫、リン、亜鉛、カルシウム、アルミニウム、ナトリウムでした。これらの検出された金属元素から発生箇所を推定すると鉄、鉛、錫・軸受等リン、亜鉛・グリース添加剤カルシウム、アルミニウム、ナトリウム・増ちょう剤であると思われます。このうち、機械部品が摩耗したと思われる元素はのグループです。グリースのちょう度、滴点、全酸価、IRの各データは良好でした。
報告№105-6050 報告№105-5042 | 分析№105-01529 分析№105-02250 | 105-02250 | 更油後ヶ月後に初期試験を実施した結果、潤滑状態は安定し、潤滑油も継続使用が可能と判断します。これらのことは、前回に比較して、計数汚染度はランク減少したことSOAP／D-SOAPの鉄及び錫濃度に変化がないこと異常摩耗の早期発見パラメータであるフェログラフィーのIs値が.と良好の範囲にあること以上のことから判断しました。又、を示す、粘度、水分、全酸価、IR、RBOTの各データは良好であることから、継続使用可能と判断します。
報告№107-0389 報告№107-0389 | 分析№107-02027 分析№107-02027 | 107-02027 | トライボ診断を実施し、、汚染状態、潤滑状態を確認する。分析の結果、計数汚染度がNAS級とやや高い値でした。汚染度が高いのは、異常摩耗の早期発見パラメータであるフェログラフィーのIs値がの乗とやや高いことと、摩耗粒子形態観察で潤滑部の局部が高圧・高温となった場合に発生するフリクションポリマが多く観察され、また、D－SOAPで鉄濃度が増加していたことから、鉄を使用した箇所の摩耗とポリマが発生したことによるものと考えられました。を示す粘度、水分、全酸価、IRの各データが良好の範囲にあり、現在のところ、この油は継続使用可能な状況にあると思われますが、観察された摩耗形態から今後更に摩耗が進行し、また油の劣化も進行することが懸念されるため、ヶ月以内に再度分析を実施し、摩耗の進行状況および油の劣化状況を確認することを推奨します。これらのことは、計数汚染度がNAS級とやや高い値であること異常摩耗の早期発見パラメータであるフェログラフィーのIs値がの乗とやや高いこと、摩耗粒子形態観察の結果、局部的に高圧・高温となる場合に発生するフリクションポリマが多く観察されたことD－SOAPの結果、鉄がからに増加したこと以上のことから判断しました。は良好と判断します。粘度は良好と判断します。粘度はmm/sと新油値mm/sに比較して、粘度変化率は+％で、当社推奨の管理限界値である±％以内にあり、良好と判断します。水分は良好と判断します。水分はppmと当社推奨の管理限界値の以下であり、良好と判断します。全酸価は良好と判断します。全酸価はと新油値.mgKOH/g以内にあり、良好と判断します。IRの結果、良好と判断します。IRの結果、油劣化の兆候を示すカルボン酸の吸収が確認されていないことから、良好と判断します。計数汚染度はやや高い値でした。計数汚染度はやや高い値でした。計数汚染度はNAS級と当社推奨の管理限界値のNAS級以内にあるものの、やや高い値でした。重量汚染度は良好と判断します。重量汚染度は.mg/mlと当社推奨の管理限界値のmg/ml以内であり、良好と判断します。機器の潤滑状態異常摩耗の早期発見パラメータであるフェログラフィーのIs値がの乗とやや高く、摩耗粒子形態観察の結果、局部的に高圧・高温となる場合に発生するフリクションポリマが多く観察されました。SOAPの結果は良好です。SOAPの結果、金属元素は検出されませんでした。D－SOAPの結果、軸受の摩耗を示す錫が検出されました。D－SOAPの結果、鉄が、鉛が、オイルリングの主成分である銅が、軸受の摩耗を示す錫が、亜鉛が、外部から混入したと思われるカルシウムが、ナトリウムが、アルミニウム、マグネシウムが共に検出されました。フェログラフィーの結果、局部的に高圧・高温となる場合に発生するフリクションポリマが多く観察されました。異常摩耗の早期発見パラメータであるフェログラフィーのIs値がの乗とやや高く、摩耗粒子形態観察の結果、局部的に高圧・高温となる場合に発生するフリクションポリマが多く観察されました。
報告№105-8011 報告№105-0159 | 分析№105-00505 分析№105-01083 | 105-01083 | 本試験は、トライボ診断を実施し、軸受の潤滑状態、汚染状況、油の劣化状態を確認することを目的としました。軸受の潤滑状態ベアリング軌道面に微小領域における疲労摩耗が発生しているものの、転がり軸受の寿命の指標となるフレーキングに進展していないことが確認されたことから、現在のところ、ベアリングは継続使用可能な状態にあると判断します。汚染状況計数汚染度がNAS級、重量汚染度がmg/mlと共に清浄でした。油の劣化状態油の劣化状況を確認するために実施した粘度、水分、全酸価、IRの各データが良好であることから、この油は継続使用可能と判断します。
報告№109-09136 報告№112-00091 | 分析№109-001160 分析№112-000315 | 112-000315 | 潤滑油は継続使用可能な状態にあると判断します。但し、IRの結果から異種油の混入または油名の誤りの可能性がありますので、以下の対策を推奨します。異種油の混入の有無、油名を再確認することを推奨します。粘度、全酸価、RBOTの各データは良好でした。IRIRの結果、新油のIRスペクトルと一致しない箇所が確認されたことから、異種油の混入または油名の誤りなどが考えられます。油の余寿命は、使用油の使用期間または使用時間が不明であったため、ご依頼の油の余寿命に関する検討は行えませんでした。ただし、分析の結果で新油値がminであったことから、使用期間を仮にヶ月間と仮定すれば余寿命は十二分にあると言えます。可能であれば、使用期間、あるいは使用時間の情報をご提供下さい。水分は良好でした。
報告№104-0294 報告№104-8053 | 分析№104-02199 分析№104-02528 | 104-02528 | 分析の結果、本軸受は継続使用可能な状態にあると判断します。このことは、異常摩耗の早期発見パラメータであるIs値がの乗と良好の範囲にあり、ベアリング軌道面から発生した摩耗粒子はマイルドな潤滑状態で発生した摩耗粒子であり潤滑状態は良好な状態で進行していると考えられる。以上のことから判断しました。尚、SOAPの鉄濃度がppm、油量リットルから摩耗体積を計算すると.mmとなります。この体積からベアリング軌道面の摩耗面積を検討し、この情報を傾向管理する必要がありますので、ベアリング番号をお知らせ下さい。
報告№102-6129 | 分析№102-02297 | 102-02297 | 精点Aを実施した結果、軸受摺動面でやや厳しい金属接触が発生しています。発生量は少なく、直ちに異常摩耗に進展するとは考えにくいものの、ヶ月後に精点Bを実施し、汚染状況及び摩耗の進行状況を確認されることを推奨します。これらのことは、異常摩耗の早期発見パラメータであるフェログラフィーのIs値が、と良好の範囲にあるものの、摩耗粒子の形態観察の結果、金属表面の微少突起、異物の噛み込みにより発生する切削粒子、金属接触が厳しい場合に発生するシビア粒子が多く観察され、更に、前回に比較して、D-SOAPの錫濃度がからに増加したことから判断しました。
報告№102-4034 | 分析№102-01612 | 102-01612 | 分析の結果、SOAPを除く項目は良好でした。SOAPの結果、銅がppmとやや多く検出されていました。銅が検出された場合、以下の点について注意する必要があります。銅製の冷却水用蛇管にピンホールが発生することに注意が必要です。仮に、蛇管にピンホールが発生している場合、水分の混入が確認されます。水分濃度の増加に注意が必要です。更に、別添資料鉱油の酸化に対する金属触媒の影響に示すように、油中の銅濃度が以上になった場合、油の劣化速度が加速しますので、銅濃度は以下で管理されることを推奨します。尚、銅が溶出した原因は、モービルDTEメディアムの添加剤成分である亜鉛が銅と反応し溶出しています。予防するためには、亜鉛を含まない油種に変更する必要があります。
報告№109-09447 報告№109-09447 | 分析№109-002791 分析№109-002791 | 109-002791 | ・異常摩耗の早期発見パラメータであるフェログラフィーのIs値がやや高いの乗でした。観察された摩耗粒子は、外部から混入したと思われる鉄錆、砂等が観察されました。・フィルタ表面の異物観察で鉄錆、砂等が観察されました。・特性低下を示す粘度、全酸価、酸化安定度、有機物・有機化合物の各データは良好でした。・フレーキングの発生の有無転がり軸受寿命の指標としている摩耗粒子が観察されなかったことから、フレーキングは発生していないことが確認されています。・外部混入異物観察された鉄錆、砂等は、機器内部を循環している潤滑油が汚染されていた採油をドレンから実施している場合、この配管内に残留していた異物を採取した採油時に外部から混入したことが考えられます。・Is値Is値が高い要因は、外部混入異物の影響と思われます。結論外部混入異物が若干観察されていますが、汚染度が良好の範囲にあることから潤滑油および軸受は継続使用可能な状態にあると判断します。特性低下特性低下に係るパラメータの分析結果は良好と判断します。粘度粘度はmm/sと新油値mm/sに対する粘度変化率は+％で、当社推奨の管理限界値である±％以内にあり、良好と判断します。全酸価添加タービン油については、当社では管理限界値を設定しておらず、新油分析値との比較及び他の分析項目の結果より全酸価の状態判断を行います。その結果、全酸価は.mgKOH/gと新油値.mgKOH/g以内にあり、良好と判断します。酸化安定度酸化安定度はminであり、当社推奨の管理限界値のmin以上であることから、良好と判断します。有機物・有機化合物有機物・有機化合物は、IRチャートによる新油分析値との比較の結果、cm-付近に劣化の兆候を示すカルボン酸の吸収が確認されていないことから、良好と判断します。汚染に係るパラメータの分析結果は良好と判断します。水分はであり、当社推奨の管理限界値の以下であることから、良好と判断します。汚染粒子数はNAS級であり、当社推奨の管理限界値のNAS級以内であることから、良好と判断します。汚染度物重量は.mg/mlであり、当社推奨の管理限界値のmg/ml以内であることから、良好と判断します。摩耗フェログラフィーによる摩耗粒子の観察の結果、外部から混入したと思われる鉄錆、砂等が観察されました。異常摩耗の早期発見パラメータであるフェログラフィーのIs値がの乗とやや高く、摩耗粒子の形態観察の結果、外部から混入したと思われる鉄錆、砂等が観察されました。電子顕微鏡写真・X線マイクロアナライザー摩耗粒子診断で観察された粒子を電子顕微鏡写真・X線マイクロアナライザーで詳細に観察した結果、鉄、クロム、マンガンを含む粒子が僅かに観察されました。金属濃度SOAP法により金属濃度を測定した結果、油の添加剤成分であるリン、外部から混入したと思われるケイ素が僅かに検出されましたが、良好と判断します。金属濃度酸溶解法により金属濃度を測定した結果、鉄、外部から混入したと思われる亜鉛、カルシウム、バリウム、ナトリウムが僅かに検出されましたが、良好と判断します。
報告№108-8015 報告№108-8015 | 分析№108-02728 分析№108-02728 | 108-02728 | 分析の結果、摩耗粒子の観察から本試料油中で発生している摩耗形態は、潤滑状態が正常なマイルド摩耗と、異物の切削作用で発生する切削摩耗が混在しています。マイルド摩耗は、機械が正常な摩耗をしている場合に発生する、いわゆる正常摩耗です。この状態は、金属がマイルドに擦られることにより金属表面に摩耗が極めて少ない特殊な表面層が形成され、摩擦表面が平滑な状態となります。この状態が安定である限り摩耗状態は正常であり発生する摩耗粒子は少ないことが分かっています。今回観察された摩耗形態は、このマイルド摩耗が支配的であることから、現在のところ、シリンダおよびピストンリング、クランクメタル等は正常な摩耗の範囲にあり、継続使用は可能と判断します。今後は以下の点に注意が必要です。油の劣化IR酸化度の結果、.abs/cmと高く、全酸価がmgKOH/gと新油値のmgKOH/gよりも高い値を示していることから、油が劣化していると思われます。今後、油中の酸成分により金属表面が腐食する腐食摩耗が発生することが懸念されるため、更油を実施されることを推奨します。摩耗状態が正常な範囲にあることから、更油により機器の継続使用は可能であると判断します。IR酸化度の結果、.abs/cmと高く、全酸価がmgKOH/gと新油値のmgKOH/gよりも高い値を示していることから、油が劣化していると思われます。粘度は良好と判断します。粘度は、mm/sと新油値mm/sに比較して、粘度変化率は-.％で、当社推奨の管理限界値である±％以内にあり、良好と判断します。水分は良好と判断します。水分は、と当社推奨の管理限界値の以内にあり、良好と判断します。全酸価は新油に比較して高い値となっています。全酸価はmgKOH/gと新油値mgKOH/gに比較して高い値となっています。全塩基価は良好と判断します。全塩基価はmgKOH/gと新油値mgKOH/gより低いものの、良好と判断します。IR酸化度の結果、.abs/cmと高くなっています。IR酸化度の結果、.abs/cmと高くなっています。計数汚染度はNAS級と汚染されています。計数汚染度は、NAS級と汚染されています。重量汚染度は、.mg/mlとなっています。重量汚染度は、.mg/mlとなっています。機器の潤滑状態SOAPによる油中金属濃度の結果、油の添加剤成分であるカルシウムが検出されています。SOAPによる油中金属濃度の結果、鉄、鉛、銅、クロムが比較的多く検出されています。SOAPによる油中金属濃度の結果、鉄、鉛、銅、クロム、油の添加剤成分であるリン、亜鉛、カルシウム、ホウ素が検出されています。SOAPによる油中金属濃度の結果、油の添加剤成分であるカルシウムが比較的多く検出されています。SOAPによる油中金属濃度の結果、鉄、銅、クロム、錫、油の添加剤成分であるリン、亜鉛、カルシウム、外部から混入したと思われるアルミニウム、ナトリウムが検出されています。フェログラフィーの結果、小径の鉄系摩耗粒子が多く観察されています。異常摩耗の早期発見パラメータであるフェログラフィーのIs値がの乗とやや高く、摩耗粒子の形態観察の結果、小径の鉄系摩耗粒子が多く観察されています。
報告№109-09136 報告№113-00211 | 分析№109-001160 分析№113-000793 | 113-000793 | 潤滑油の劣化はないものの、油中の汚染度が高い値でした。採油条件の影響で値が高くなっていると考えられますが、異物の影響で将来的に摩耗が進行する懸念がありますので、欄に示す対策を推奨します。軸受は継続使用可能な状態にあると判断します。但し、観察された摩耗粒子には局部的な油膜破断により発生する黒色スラッジが比較的多く認められていることから、更油しただけでは油膜破断の要因が残ります。そのため、定期的な分析により今後の摩耗進行の有無を確認することを推奨します。更油油中の汚染度が高いことから、摩耗粒子や異物等が軸受軌道面に噛み込むことによる摩耗の進行が懸念されるため、更油を推奨します。また、油槽内には汚染物が残留している可能性があるため、油槽内を清掃し、更油する新油もNAS級程度の清浄な潤滑油を更油することを推奨します。定期的な分析摩耗粒子の形態観察で、凝着摩耗、疲労摩耗が観察されたことから、今後の摩耗進行を監視するため、定期的に分析を実施することを推奨します。シリコン系のグリースや添加剤の確認シリコン系の添加剤やグリースを使用している箇所があるかについてご確認下さい。最適な採油方法本試料油は、機器停止中に軸受箱排油口から採油されているため、分析データが高濃度に出ていると推定されます。正確なデータによる診断を行うためにも、今後の採油は、極力運転中もしくは停止直後の油槽中層部から実施されることを推奨します。はフェログラフィーおよびSOAP／D-SOAPの結果から総合的に判断した結果、継続使用は可能ですが、今後の機器の機能を確認するためにも傾向管理が有用と考えます。フェログラフィー【定量分析：Is値】Is値は異常摩耗の早期発見パラメータのつで、摩耗程度を定量化するために用います。今回のIs値はの乗と、やや高い値でした。フェログラフィー【定性分析：摩耗粒子および摩耗形態観察】分析結果から観察された代表的な粒子は、以下の通りでした。疲労摩耗粒子・繰返し応力を受けて発生。黒錆・潤滑状態がやや厳しい凝着摩耗により発生。金属接触が厳しく、且つ、高い摩擦熱が発生していると考えられます。銅系シビア粒子・潤滑状態がやや厳しい凝着摩耗により発生。金属潤滑部が局部的に油膜切れを起していると考えられます。フリクションポリマ・局部的に高圧・高温となる場合に発生。観察された摩耗粒子の中でも黒錆、シビア粒子は、将来的な摩耗の進行に繋がる可能性を示唆しているため、傾向監視が必要と思われます。黒錆、シビア粒子は凝着摩耗に分類されます。これらの摩耗粒子は、軸受軌道面で凝着、破断を繰り返し、この過程で生じる移着粒子が成長して摩耗粒子となります。そのため、軸受軌道面では局部的に油膜切れが発生していることを示しています。この状態が継続した場合、摩耗粒子のサイズは徐々に大型化していき、設備の損傷に至る場合がありますので、傾向監視が必要です。Iカップリング発光分光分析【SOAP／D-SOAP】検出された金属元素から発生箇所を推定すると、以下の通りでした。鉄、鉛、銅、錫、亜鉛・軸受等カルシウム、バリウム、アルミニウム、ケイ素、ナトリウム・外部混入異物ケイ素の検出ケイ素がppm検出されました。一般に、潤滑油中からケイ素が検出された場合の原因として、油の消泡剤として使用されるシリコン系の添加剤が検出されるフェログラフィーおよびフィルタ表面の異物観察で砂が多く観察され、これが検出されるシリコングリースをシール部に塗布している場合、このシリコングリースが潤滑油に混入して検出されるなどが挙げられますが、今回検出が比較的高濃度であることからの可能性が考えられます。については、分析結果では確認することが出来ませんので、これに関する情報があれば提供をお願いします。銅の摩耗SOAP/D-SOAPで銅が比較的高い値でした。銅を使用した箇所は、転がり軸受では保持器が考えられますが、型番情報から保持器には銅合金が使用されていませんでした。銅を使用した箇所は不明ですが、仮にオイルリングを使用している場合、オイルリングの摩耗が考えられます。オイルリングが摩耗していた場合、潤滑油の適正なかきあげに影響が生じ、軸受軌道面の油膜切れ発生原因となることから注意が必要です。計数汚染度はNAS級と当社推奨の管理限界値に到達していました。フィルタ表面の異物観察で金属片、鉄錆、砂等が観察されたことから、汚染度が高い要因は、摩耗と外部混入異物の影響と思われます。粘度、水分、全酸価、IR、RBOTの各データは、良好でした。尚、別紙RBOTの減少傾向から油の余寿命を求めた結果、本試料油は直近の更油から起算して年月まで使用可能であることが分かります。
報告№108-8007 報告№108-8009 | 分析№108-01645 分析№108-01645 | 108-01645 | 本試料の摩耗は、電子顕微鏡による摩耗粒子の詳細な観察結果から、潤滑状態が正常なマイルド摩耗であることが判りました。これは、観察されたほとんどの摩耗粒子が、写真aに示すように正常な潤滑状態で発生する小径の摩耗粒子であることから判断されました。観察された摩耗粒子は、正常な潤滑状態で発生するマイルド摩耗で発生していることから、シリンダおよびピストンリング、クランクメタル等は、現在のところいずれも継続使用可能と判断します。電子顕微鏡による摩耗粒子の観察結果から、本試料油中の摩耗形態は、潤滑状態が正常なマイルド摩耗であることが判りました。これは写真aに示す通り、正常な潤滑状態で発生する摩耗粒子が多く観察されたことから判断しました。観察されている摩耗形態が正常な摩耗粒子が発生するマイルド摩耗であることから、現在のところシリンダおよびピストンリング、クランクメタル等の摩耗、鉛を使用した箇所の溶融・摩耗の状態はいずれも軽微であり、継続使用可能と判断します。このことは、異常摩耗の早期発見パラメータであるフェログラフィーのIs値がの乗とやや高いものの、写真bに示すように摩耗粒子の形態観察で潤滑状態が正常な状態で発生するマイルド摩耗粒子が多く観察されたこと写真フェログラフィーによる摩耗粒子の観察結果摩耗粒子をSEM・XMAで詳細に観察した結果、写真cに示すμm以下の小径粒子が観察され、これらの組成割合は、鉄、クロム、マンガンの割合が高い粒子が多く観察されたこと写真電子顕微鏡による摩耗粒子の観察結果SOAPの結果で鉄、鉛が検出されたものの微量であったこと以上のことから総合的に判断しました。は良好と判断します。粘度は良好と判断します。粘度は.mm/sと新油値.mm/sに比較して、粘度変化率は+％で、当社推奨の管理限界値である±％以内にあり、良好と判断します。水分は良好と判断します。水分はppmと当社推奨の管理限界値の以内にあり、良好と判断します。全酸価は良好と判断します。全酸価はmgKOH/gと新油値mgKOH/g以内にあり、良好と判断します。IRは良好と判断します。IRの結果、油劣化の兆候を示すカルボン酸の吸収が確認されていないことから良好と判断します。計数汚染度はやや汚染されていました。計数汚染度はNAS級以上でした。計数汚染度はNAS級以上でした。重量汚染度はmg/mlでした。重量汚染度はmg/mlでした。機器の潤滑状態SOAPによる油中金属濃度の結果、油の添加剤成分であるカルシウムが検出されました。SOAPによる油中金属濃度の結果、鉄、鉛が検出されました。SOAPによる油中金属濃度の結果、鉄、鉛、油の添加剤成分であるリン、亜鉛、カルシウム、外部から混入したと思われるマグネシウムが検出されました。SOAPによる油中金属濃度の結果、油の添加剤成分であるカルシウムが比較的多く検出されました。SOAPによる油中金属濃度の結果、鉄、油の添加剤成分であるリン、カルシウム、外部から混入したと思われるナトリウムが検出されました。フェログラフィーの結果は良好です。異常摩耗の早期発見パラメータであるフェログラフィーのIs値がの乗とやや高いものの、摩耗粒子の形態観察の結果、μm以下の小径の鉄系摩耗粒子が支配的でした。SEM・XMAの結果、鉄、マンガンを含む粒子が比較的多く観察されました。SEM・XMAで粒子を詳細に観察した結果、フェログラフィーで観察されたμm以下の小径粒子の組成割合は、鉄、マンガンの割合が高い粒子が多く観察されました。
報告№109-09136 報告№110-00549 | 分析№109-001160 分析№110-002465 | 110-002465 | 金属元素と濃度の分析は、試料油を以上の高温で発光させ、その光を分光器で分光し、分光によって得られた光の強度と金属固有の波長とから元素を特定するIカップリング発光分光分析法）を用います。また摩耗状態は、SOAPにより求めた金属成分と濃度にフェログラフィー法による摩耗粒子分析とを加味して総合的に評価しますが、摩擦面の摩耗機構と摩耗状態の判断は摩耗粒子の形態と、異常摩耗の早期発見パラメータであるIs値により判断します。Iカップリング発光分光分析供試のギヤ油を分析した結果、検出された金属は、油中金属濃度の結果表に示すように、鉄、銅、ニッケル、リン、亜鉛、カルシウム、アルミニウム、ナトウムでした。これら検出された金属元素から発生箇所を推定すると、鉄、銅、ニッケル・ギヤ歯面、軸受等リン・オイル添加剤亜鉛、カルシウム、アルミニウム、ナトリウム・外部混入異物であると思われます。このうち、機械部品が摩耗したと思われる元素はのグループです。フェログラフィー摩耗粒子と摩耗形態分析結果から観察された粒子は、潤滑状態が正常な場合に発生する摩耗粒子異物の切削作用で発生する切削粒子金属潤滑部が局部的に油膜切れを起して発生するシビア粒子であったことから、潤滑部では、正常なマイルド摩耗、異物による切削摩耗、そしてやや厳しい摩耗形態の凝着摩耗が発生していることが分かりました。減速機で切削摩耗が発生した場合、減速機内部で使用されている転がり軸受が切削摩耗により生じた軌道面の損傷が起点となって寿命が分の程度に低下することがあることから、ギヤ歯面の切削摩耗には十分注意する必要があります。切削摩耗の発生原因となる混入異物が残留している場合、この異物により切削摩耗が継続して発生する可能性があります。潤滑状態異常摩耗の早期発見パラメータとして摩耗粒子を定量化して評価するフェログラフィーのIs値は、潤滑状態が正常なの乗となっていました。バックラッシ提供して頂いたギヤの情報と鉄濃度からバックラッシを求めました。その結果、摩耗が減速機のギヤ歯面に集中していたと仮定した場合、年月の更油からヶ月間に発生したバックラッシの増加量は、推定で×-μmとなりました。また、このヶ月間と同様の稼働率と摩耗速度を用いて設備更新からのバックラッシ総増加量を求めたところ、推定で.×-μmとなりました。このバックラッシ増加量は非常に小さな値であることから、ギヤ歯面は正常であると判断できました。計数汚染度はやや高い値でした。フィルタ表面の異物観察で鉄錆、砂等が観察されたことから、汚染度が高い要因は、摩耗と外部混入異物の影響と思われます。粘度、水分、全酸価、IRの各データは良好でした。潤滑油および減速機は継続使用可能な状態にあると判断します。今後も定期的に分析を実施し、摩耗の進行状況を確認することを推奨します。なお、累積稼働時間および更油後稼働時間が分かれば、初期値からの増加量をより正しく計算することが出来ますので、お知らせ下さい。
|  | 113-001725 | 対象設備は、エンジンオイルの添加剤が化学反応により析出したカルシウム化合物が.とやや高濃度で検出されました。このカルシウム化合物は、軸受で使用されているホワイトメタルよりやや高い硬度であるため軸受表面を摩耗させる原因となります。摩耗の促進要因となるカルシウム化合物を除去するため、更油が必要と判断します。更油および次回点検でピストンリングの点検油中からカルシウム化合物がやや高い濃度で検出されたため、この化合物がコンロッドメタルやクランクピンメタルの摩耗を促進させる懸念があります。化合物発生の原因は、ピストンリングの摩耗によって燃焼ガスのシール性が低下し、燃焼ガス中の硫黄分と油中のカルシウム添加剤が反応するためと考えられます。そのため、更油の実施と、次回点検でピストンリングの摩耗状態の点検を推奨します。定期的な分析今後懸念される凝着摩耗の進行を監視するため、定期的に分析を実施することを推奨します。新油との比較による評価を示す粘度、塩基価のデータは新油データを基準として評価しています。今回は油名が不明であり新油データとの比較による良否の評価ができませんでしたが、今後分析を実施する場合は、使用している新油を同時に分析することをご検討下さい。はフェログラフィーおよびSOAP-Tの結果から総合的に判断した結果、継続使用は可能ですが、機器の機能を保持するためにも傾向管理が有用と考えます。フェログラフィー【定量分析：Is値】Is値は異常摩耗の早期発見パラメータのつで、摩耗粒子を定量化するために用います。Is値はの乗と、やや高い値でした。フェログラフィー【定性分析：摩耗粒子および摩耗形態観察】分析結果から比較的多く観察された粒子は、以下の通りでした。正常な摩耗粒子・潤滑状態が正常なマイルド摩耗により発生。シビア粒子・潤滑状態がやや厳しい凝着摩耗により発生。金属潤滑部が局部的に油膜切れを起していると考えられます。黒錆・潤滑状態がやや厳しい凝着摩耗により発生。局部的に金属接触が厳しく、且つ、高い摩擦熱が発生していると考えられます。観察された摩耗粒子の中でもシビア粒子、黒錆は、将来的な異常摩耗の進行に繋がる可能性を示唆しているため、傾向監視が必要と思われます。詳細は、別紙傾向監視が必要な摩耗粒子をご覧ください。Iカップリング発光分光分析【SOAP-T】検出された金属元素から発生箇所を推定すると、以下の通りでした。鉄、鉛、銅、アンチモン、錫・エンジン部品等リン、亜鉛、カルシウム・添加剤アルミニウム、ケイ素、ナトリウム・外部混入異物クランクピンメタルの摩耗SOAP-Tで錫が、銅がppm検出されたことから、クランクピンメタルが摩耗していると推定されました。詳細は、別紙クランクピンメタルの摩耗をご覧ください。固形カルシウム化合物の生成SOAP-Tでカルシウムが.検出されました。この影響については、別紙固形カルシウム化合物の生成をご覧ください。粘度粘度は.mm/sでした。油名が不明であることから評価できませんが、仮に本試料油の新油がmm/sであるとすると、粘度変化率は+％で、当社推奨の管理限界値である±％以内になります。水分は.ppmと当社推奨の管理限界値以下であり、良好でした。塩基価はmgKOH/gでした。
報告№109-09514 報告№109-09514 | 分析№109-003223 分析№109-003223 | 109-003223 | ・摩耗状態油中金属分析の結果、潤滑油中からは鉄が検出されました。検出された鉄は、粒子の観察結果から局部的な油膜切れにより発生するシビア粒子や異物の外部から混入したと思われる鉄錆等が観察されたことから、摩耗粒子と鉄錆等であることが分かりました。観察された摩耗粒子の材質と形態を、SEM・XMAで詳細に観察した結果、鉄、クロム、マンガンを含む粒子や鉄とマンガンを含む粒子が観察されたことから、摩耗粒子の発生箇所は転がり軸受軌道面と鉄錆等の異物であると推定されます。異常摩耗の早期発見パラメータであるフェログラフィーのIs値がの乗と若干高いものの、転がり軸受寿命の指標としている摩耗粒子が観察されなかったことから、フレーキングは発生していないと判断できます。・汚染度汚染粒子数、汚染物重量共に当社推奨の管理限界値内にあり、良好と判断します。・粘度、全酸価、酸化安定度、有機物・有機化合物の各データは良好でした。潤滑油および軸受は継続使用可能な状態にあると判断できますが、以下の対策を推奨します。今後、観察された異物が軸受軌道面に噛み込み摩耗が進行することが懸念されるため、定期的に分析を実施し、摩耗の進行状況を確認されることを推奨します。次回分析の時期を理論的に求めたところ、最短で約時間となります。この時間は、油中汚染物が均一になるために必要とする時間であり、この時間を経過すれば、再分析の結果から状態の傾向を確認することが可能となりますので、これを参考に次回分析時期を検討されることを提案します。特性低下特性低下に係るパラメータの分析結果は良好と判断します。粘度粘度はmm/sと新油値mm/sに対する粘度変化率は+.％で、当社推奨の管理限界値である±％以内にあり、良好と判断します。全酸価添加タービン油については、当社では管理限界値を設定しておらず、新油分析値との比較及び他の分析項目の結果より全酸価の状態判断を行います。その結果、全酸価は.mgKOH/gと新油値.mgKOH/g以内にあり、良好と判断します。酸化安定度酸化安定度はminであり、当社推奨の管理限界値のmin以上であることから、良好と判断します。有機物・有機化合物有機物・有機化合物は、IRチャートによる新油分析値との比較の結果、cm-付近に劣化の兆候を示すカルボン酸の吸収が確認されていないことから、良好と判断します。汚染に係るパラメータの分析結果は良好と判断します。水分は.ppmであり、当社推奨の管理限界値の以下であることから、良好と判断します。汚染粒子数はNAS級であり、当社推奨の管理限界値のNAS級以内にあることから、良好と判断します。汚染度物重量は.mg/mlであり、当社推奨の管理限界値のmg/ml以内であることから、良好と判断します。摩耗フェログラフィーによる摩耗粒子の観察の結果、外部から混入したと思われる樹脂等が比較的多く観察されました。異常摩耗の早期発見パラメータであるフェログラフィーのIs値がの乗と当社基準値と比較してやや高い範囲にあり、摩耗粒子の形態観察の結果、外部から混入したと思われる樹脂等が比較的多く観察されました。電子顕微鏡写真・X線マイクロアナライザー摩耗粒子診断で観察された粒子を電子顕微鏡写真・X線マイクロアナライザーで詳細に観察した結果、鉄、マンガンを含む粒子が観察されました。金属濃度SOAP法により金属濃度を測定した結果、外部から混入したと思われるケイ素が僅かに検出されましたが、良好と判断します。金属濃度酸溶解法により金属濃度を測定した結果、鉄、外部から混入したと思われる亜鉛、バリウム、ナトリウムが僅かに検出されましたが、良好と判断します。
報告№109-09136 報告№112-00660 | 分析№109-001160 分析№112-003041 | 112-003041 | 潤滑油の劣化は確認されていないものの、汚染度が高い値であることがわかりました。当該機は分解後および油入替後から今回までの稼働時間が短く、ご提供頂いた新油の汚染度も同じ汚染状態であることから、汚染度が高い要因は、汚染されていた新油を使用したことによるものと思われます。軸受異物の噛み込みや金属表面の微小突起により発生する切削摩耗や潤滑部の油膜が破断して発生する凝着摩耗が見られました。通常、継続運転している設備は、運転開始直後に金属同士がなじむ過程があり、その後正常な油膜が形成されて、問題がなければ安定期に入ります。設備の稼働率が低い場合など、停止期間が長いと潤滑油膜は殆どなくなり、再稼動する際に油膜切れを起こしやすい状態になります。今回観察された摩耗粒子は、このような状況で発生したと推定されます。しかし、これらは極微小領域に限られることから、摩耗は正常と判断できます。以上より、軸受は継続使用可能な状態にあると判断します。定期的な分析および分析周期の検討定期的に分析を実施することにより、データの微小な変化から異常の兆候を早期に発見することが可能となります。今後、寿命予測を行うには、今回データを含め少なくとも回の分析データが必要となります。当該機は、年間稼働率が低いことから、採油の機会を検討するのは難しいところがありますが、あと最低でも回分析を実施し、寿命予測を行うと共に分析周期を検討することを推奨します。軸受の摩耗状態フェログラフィーおよびSOAP-Tのデータから総合的に解析した結果、軸受は健全であり、継続使用可能と評価できますが、引続き軸受の機能が保持されていることを確認するためにも、潤滑油診断による傾向管理が有用と考えます。フェログラフィー【定量分析：Is値】Is値は異常摩耗の早期発見パラメータのつで、摩耗程度を定量化するために用います。今回のIs値はの乗とやや高い値でした。フェログラフィー【定性分析：摩耗粒子および摩耗形態観察】分析結果から比較的多く観察された摩耗粒子は、以下の通りでした。切削粒子・異物や金属表面の微小突起に起因する切削摩耗により発生。シビア粒子・潤滑状態がやや厳しい凝着摩耗により発生。金属潤滑部が局部的に油膜切れを起していると考えられます。観察された摩耗粒子の中でも切削粒子、シビア粒子は、将来的な摩耗の進行に繋がる可能性を示唆しているため、傾向監視が必要と思われます。切削摩耗は、他の摩耗形態に比較して摩耗進行速度が速く注意が必要で、定期的なトライボ診断による状態監視が必要と考えます。切削摩耗の原因となる混入異物が残留している場合、この異物により切削摩耗が継続して発生する可能性があります。シビア粒子は、凝着摩耗に分類されます。この摩耗粒子は、摺動面で凝着、破断を繰り返し、この過程で生じる移着粒子が成長して摩耗粒子となります。そのため、摺動面では局部的に油膜切れが発生していることを示しています。この状態が継続した場合、摩耗粒子のサイズは徐々に大型化していき、最終的には軸受の損傷に至る場合があります。Iカップリング発光分光分析【SOAP-T】検出された金属元素から発生箇所を推定すると、摩耗粒子の発生箇所は、以下のように推定できました。鉄、鉛、銅、アンチモン、錫・軸受等カルシウム、ナトリウム・外部混入異物軸受の摩耗SOAP-Tで錫が検出されたことから、軸受の摩耗が発生していると推定されました。分析結果から軸受メタルの摩耗深さをSOAP-Tの結果で得られている錫濃度と油量Lから計算しました。当社の経験からメタル面積の約分の程度が摩耗したと仮定しました。当社の知見、および今回検出された錫濃度等の情報から軸受の摩耗深さを計算した結果、軸受表面の平均的な摩耗深さは.μmとなり、メタルの表面粗さを軸受表面の一般的な粗さであるμmと仮定すると、摩耗は軽微であり、継続使用可能な状態にあると推定されます。計数汚染度は当社推奨の管理限界値に到達していました。計数汚染度計数汚染度は、NAS級と当社推奨の管理限界値NAS級に到達していました。重量汚染度は、.mg/mlと当社推奨の管理限界値mg/ml以下であり、良好と判断します。光学顕微鏡写真供試油を濾過したフィルタ表面上の夾雑物を光学顕微鏡で観察した結果、金属片、鉄錆、砂等が観察されました。
報告№109-09136 報告№112-00564 | 分析№109-001160 分析№112-002342 | 112-002342 | 潤滑油の劣化はなく、汚染度は良好な範囲にあることから、継続使用可能と判断します。軸受は継続使用可能な状態にあると判断します。但し、将来的な摩耗進行の有無を確認するためにも傾向監視を継続することが有効です。定期的な分析今後懸念される疲労摩耗の進行を監視するため、定期的に分析を実施することを推奨します。はフェログラフィーおよびSOAP-Tの結果から総合的に判断した結果、継続使用は可能ですが、機器の機能を確認するためにも傾向管理が有用と考えます。フェログラフィー【定量分析：Is値】Is値は異常摩耗の早期発見パラメータのつで、摩耗粒子を定量化するために用います。今回のIs値はの乗とやや高い値でした。フェログラフィー【定性分析：摩耗粒子および摩耗形態観察】分析結果から比較的多く観察された粒子は、以下の通りでした。疲労摩耗粒子・繰返し応力を受けて発生。Iカップリング発光分光分析【SOAP-T】検出された金属元素から発生箇所を推定すると、以下の通りでした。鉄、ニッケル、錫・ギヤ、軸受等リン・添加剤亜鉛、カルシウム、ケイ素、ナトリウム、モリブデン・外部混入異物SOAPの結果、新油ダフニースーパーギヤには添加剤のリンが検出されていますが、本試料油からはリンに加えて亜鉛、カルシウムが比較的高い値でした。これらのことから、前回使用していた油または異種油の混入などが考えられます。計数汚染度はNAS級以上と当社推奨の管理限界値を超えていました。フィルタ表面の異物観察で金属片、鉄錆、砂等が観察されたことから、汚染度が高い要因は、摩耗と外部混入異物の影響と思われます。粘度、水分、酸価の各データは良好でした。IRIRの結果、新油のIRスペクトルと一致しない箇所が確認されました。
報告№109-09136 報告№113-00329 | 分析№109-001160 分析№113-001322 | 113-001322 | 潤滑油および対象設備は継続使用可能と判断します。はフェログラフィーおよびSOAP/D-SOAPの結果から総合的に判断した結果、正常な状態にあると考えられます。フェログラフィー【定量分析：Is値】Is値は異常摩耗の早期発見パラメータのつで、摩耗程度を定量化するために用います。Is値はのマイナス乗と、低い値でした。フェログラフィー【定性分析：摩耗粒子および摩耗形態観察】分析結果から観察された全ての粒子量は少でした。Iカップリング発光分光分析【SOAP/D-SOAP】検出された金属元素から発生箇所を推定すると、以下の通りでした。検出された金属元素 分類 リン 添加剤 カルシウム、ナトリウム 外部混入異物 計数汚染度はNAS級、重量汚染度は.mg/mlと、共に当社推奨の管理限界値以下であり、良好でした。．IRは良好でした。尚、IRの結果でcm-付近に吸収ピークが確認されましたが、今回投与されたTS-の影響であり、異常ではありません。
報告№109-09136 報告№113-00503 | 分析№109-001160 分析№113-002112 | 113-002112 | 分析の結果、潤滑油の劣化は確認されなかったものの、水分濃度が高い値でした。更油或いは部分更油による水分濃度の調整水分の影響により金属表面で腐食摩耗が発生し、発生した鉄錆等の粒子が潤滑部に噛み込み摩耗が進行することがありますので、更油或いは部分更油などにより相対的に水分濃度を低くするなどの方法を推奨します。分析結果粘度、酸価、IR、RBOTの各データは良好でした。尚、別紙RBOTの減少傾向から油の余寿命を求めた結果、本試料は直近の更油から起算して稼働日数が年月まで使用可能であることが分かりました。水分はと当社推奨の管理限界値を超えていました。今後、水分の影響で油槽内に錆が発生し、その影響で摩耗が発生する懸念があります。
報告№103-8096 | 分析№103-02004 | 103-02004 | 精点Aを実施した結果、軸受メタルは継続使用可能と判断します。但し、重量汚染度がmg/mlと当社推奨の管理限界値を超えていました。又、D－SOAPで、鉄濃度が、油の添加剤成分であるバリウムがppm検出され、異常摩耗の早期発見パラメータであるフェログラフィーのIs値が、の乗とやや高いことから、鉄を使用した箇所、例えば、主軸や軸受の支持部等の鉄系材料を使用した箇所の摩耗と油の添加剤成分の析出が発生していると考えられますので、ヶ月後に精点Aを実施し、摩耗の進行状況と油の劣化状況を確認されることを推奨します。これらのことは、重量汚染度が前回の.mg/mlからmg/mlにmg/ml上昇し、当社推奨の管理限界値を超えていること異常摩耗の早期発見パラメータであるIs値が、の乗とやや高く、摩耗粒子形態観察で、金属接触が厳しい場合に発生するシビア粒子、摩擦熱が高い場合に発生する黒錆がやや多く観察され、D－SOAPで、前回に比較して鉄がから、油の添加剤成分であるバリウムがからppmに各々上昇していたこと以上のことから判断しました。尚、RBOTが前回に比較し、min上昇したのは、新油の補充の影響によると思われますので、今後は、今回のRBOT値をもとにデータ管理を行います。
報告№109-09136 | 分析№109-001160 | 112-003191 | 潤滑油および対象機器は継続使用可能な状態にあり、保守サイクルおよび手法は問題ないと判断します。フェログラフィーおよびSOAP/D-SOAPのデータから総合的に解析した結果、は良好と判断します。フェログラフィー【定量分析：Is値】Is値は異常摩耗の早期発見パラメータのつで、摩耗程度を定量化するために用います。今回のIs値はのマイナス乗と、低い値でした。フェログラフィー【定性分析：摩耗粒子および摩耗形態観察】分析結果から観察された全ての粒子量は少でした。Iカップリング発光分光分析【SOAP/D-SOAP】検出された金属元素から発生箇所を推定すると、以下の通りでした。ニッケル・ギヤ・軸受等ナトリウム・外部混入異物計数汚染度計数汚染度はNAS級と当社推奨の管理限界値内にあり、良好でした。水分はと当社推奨の管理限界値の以内にあり、良好でした。潤滑油の劣化状態粘度粘度はmm/sと新油値mm/sに比較して、粘度変化率は+％で、当社推奨の管理限界値である±％以内にあり、良好と判断します。酸価は.mgKOH/gと新油値.mgKOH/g以下にあり、良好と判断します。IRIRの結果、油劣化の兆候を示すカルボン酸の吸収ピークが確認されていないことから、良好と判断します。
報告№109-09136 報告№111-00112 | 分析№109-001160 分析№111-000586 | 111-000586 | 軸受は継続使用可能な状態にあると判断します。機器の磨耗状態前回に比較してSOAP／D－SOAPの結果で、鉄および錫濃度に大きな変化はなく、異常摩耗の早期発見パラメータであるフェログラフィーのIs値がのマイナス乗と良好でした。前回に比較して計数汚染度はNAS級から等級に変化はなく、良好でした。分析結果は良好と判断します。計数汚染度計数汚染度はNAS級と当社推奨の管理限界値のNAS級以内にあり、良好と判断します。重量汚染度は.mg/mlと当社推奨の管理限界値のmg/ml以内にあり、良好と判断します。機器の潤滑状態機器の潤滑状態は正常と判断します。SOAPSOAPの結果、油の添加剤成分であるリンが検出されました。摩耗により発生する鉄および錫は検出されていないことから、良好と判断します。D－SOAPD－SOAPの結果、摩耗により発生する錫が検出されました。フェログラフィー異常摩耗の早期発見パラメータであるフェログラフィーのIs値がのマイナス乗と良好の範囲にあり、潤滑状態は正常と判断します。
報告№104-4032 報告№104-4032 | 分析№104-02001 分析№104-02001 | 104-02001 | 送風機の軸受は、今後の運転時間や運転状況が、特に変化のない運転であれば、少なくとも年間は継続使用可能な状態にあると判断します。これらのことは、以下の結果から判断しました。計数汚染度がNAS級と当社推奨の管理限界値以内にあった。SOAP／D-SOAPの結果、軸受メタルの主成分である錫が検出されなかった。異常摩耗の早期発見パラメータであるフェログラフィーのIs値がのマイナス乗と良好の範囲にあった。本試料油は継続使用可能な状態にあると判断します。粘度は良好と判断します。粘度は.mm/sと新油値mm/sに比較して、粘度変化率は-％と当社推奨の管理限界値の±％以内にあり良好と判断します。水分は良好と判断します。水分はppmと当社推奨の管理限界値の以下にあり、良好と判断します。全酸価は良好と判断します。全酸価は.mgKOH/gと新油値以内にあり、良好と判断します。IRは良好と判断します。IRは、IRチャートに示すように新油に比較して変化なく、良好と判断します。計数汚染度は良好と判断します。計数汚染度はNAS級と当社推奨の管理限界値のNAS級以内にあり、良好と判断します。重量汚染度は良好と判断します。重量汚染度は.mg/mlと当社推奨の管理限界値のmg/ml以内にあり、良好と判断します。機器の潤滑状態本機器の軸受は、今後の運転時間や運転状況が、特に変化のない運転であれば、少なくとも年間は継続使用可能な状態にあると判断します。SOAPは良好でした。SOAPの結果、軸受メタルの主成分である錫などの金属元素は検出されておらず良好と判断します。D－SOAPは良好でした。D－SOAPの結果、軸受メタルの主成分である錫などの金属元素は検出されておらず良好と判断します。フェログラフィーの結果、潤滑状態は良好と判断します。フェログラフィーの結果、異常摩耗の早期発見パラメータであるIs値がのマイナス乗と良好の範囲にあり、且つ、異常摩耗の兆候を示すシビア粒子等の摩耗粒子がほとんど観察されていないことから、今後の運転時間や運転状況が、特に変化のない運転であれば、軸受は少なくとも年間は継続使用可能な状態にあると判断します。
報告№109-09136 報告№111-00753 | 分析№109-001160 分析№111-003793 | 111-003793 | グリースおよび軸受は継続使用可能な状態にあると判断します。フェログラフィー摩耗粒子の形態で比較的多く観察された粒子は、潤滑状態が正常な場合に発生する摩耗粒子でした。このような摩耗粒子が観察された場合には、潤滑部では正常なマイルド摩耗が発生していることが分かります。Iカップリング発光分光分析供試グリースを分析した結果、検出された金属元素は、SOAPの結果表に示すように、ニッケル、リン、亜鉛、カルシウム、バリウム、アルミニウム、ナトリウムでした。これらの検出された金属元素から発生箇所を推定するとニッケル・軸受等リン、亜鉛、カルシウム、アルミニウム、ナトリウム・添加剤および増ちょう剤バリウム・外部混入異物であると思われます。このうち、機械部品が摩耗したと思われる元素はのグループです。グリースのちょう度、滴点、全酸価、IRの各データは良好でした。
報告№107-6026 報告№107-0395 | 分析№107-02108 分析№107-02074 | 107-02074 | 本トライボ診断は、前回分析以降の摩耗進行状況、汚染状況を確認する。【軸受の潤滑状態】トライボ診断の結果、転がり軸受軌道面の微小領域に疲労摩耗が僅かに発生しているものの、転がり軸受の寿命の指標となるフレーキングの発生が確認されていないことから、現在のところ、ベアリングは継続使用可能な状態にあると判断します。一方、SOAP／D－SOAPの結果でメタルの主成分である錫が前回に比較して僅かに増加していたことから、サポートベアリングのスラスト軸受の摩耗が進行していることが確認されました。軸受メタルの摩耗は、軸受メタルの主成分である錫がSOAPでppm、D－SOAPで検出されたことから確認しています。メタルの摩耗深さをSOAPの錫濃度ppm、油量Lから算出しました。計算の結果、平均的な摩耗深さがμmとなり、メタル表面粗さをsと仮定すると、メタルの摩耗は分の程度摩耗していることが確認できました。今後、起動停止などの油膜が非常に薄くなる際にメタルコンタクトが発生し、その影響で摺動面の状態が変化し、油膜が形成されにくい状況が発生することも想定されますので、定期的に分析を実施し、摩耗の進行状況を確認することを推奨します。【油の汚染状況】計数汚染度がNAS級と当社推奨の管理限界値内にあり、重量汚染度がmg/mlでした。
報告№103-4027 | 分析№103-02769 | 103-02769 | 分析の結果、シリンダ内壁で摩耗が発生していることがわかりました。但し、摩耗粒子がマイルドな摩耗により発生する粒子であり、このことから潤滑摺動面は健全である事が分かり、継続使用は可能な状態にあると判断します。但し、汚染粒子濃度が非常に高く、これらの汚染粒子が軸受摺動面に噛み込み、摩耗が進行することが懸念されるため、油を清浄にすることを推奨します。これらのことは、異常摩耗の早期発見パラメータであるIs値がの乗と良好の範囲にあり、発生している摩耗粒子のサイズが、小さなサイズが支配的であること計数汚染度、重量汚染度、共にやや高いことD-SOAPの結果、油の添加剤成分のリン、亜鉛、カルシウム、マグネシウムが多く検出されていること以上のことから判断しました。
報告№107-0366 報告№111-00311 | 分析№107-01900 分析№111-001458 | 111-001458 | 濾過前の試料油を分析した結果、摩耗粒子の形態観察で前回に比較して金属接触が厳しい場合に発生するシビア粒子が比較的多く観察されました。D－SOAPの結果、前回に比較してメタルの主成分である錫が.からに増加していました。発生している摩耗形態は、潤滑状態がやや厳しい凝着摩耗です。軸受摺動部や鉄系材料同士が接触し摩耗する箇所、軸受支持部などで局部的に厳しい金属接触が発生している可能性があります。今後、更に摩耗が進行することが懸念されます。これらの障害発生に対する弊害を勘案の上、ヶ月以内に再分析を実施し、汚染度および摩耗の進行状況を確認されることを推奨します。
報告№109-09136 報告№111-00023 | 分析№109-001160 分析№111-000048 | 111-000048 | Iカップリング発光分光分析供試のギヤ油を分析した結果、検出された金属元素は、SOAP-Tの結果表に示すように、鉄、リン、カルシウム、アルミニウム、ケイ素、ナトリウムが検出されました。これらの検出された金属元素から発生箇所を推定すると鉄・ギヤ・軸受等リン・オイル添加剤カルシウム、アルミニウム、ケイ素、ナトリウム・外部混入異物であると思われます。このうち、機械部品が摩耗したと思われる元素はのグループです。フェログラフィー異常摩耗の早期発見パラメータとして摩耗粒子を定量化して評価するフェログラフィーのIs値は、潤滑状態が正常なの乗でした。摩耗粒子の形態で比較的多く観察された粒子は、潤滑状態が正常な場合に発生する摩耗粒子でした。このような摩耗粒子が観察された場合には、潤滑部では正常なマイルド摩耗が発生していることが分かります。計数汚染度は当社推奨の管理限界値を超えていました。フェログラフィーで摩耗粒子が観察されたことから、汚染度が高い要因は、摩耗によるものと思われます。減速機および潤滑油は継続使用可能な状態にあると判断します。なお、トライボ診断では、バックラッシの増加量を分析結果から計算できますので、構造が確認できる図面、ギヤの形式、歯形、モジュール、歯数、歯幅、油入替後の稼働時間ならびに分解点検後の稼働時間をお知らせ下さい。計算結果をご報告いたします。
報告№106-0227 報告№106-0532 | 分析№106-01279 分析№106-03073 | 106-03073 | 濾過前の試料油を分析した結果、計数汚染度が前回NAS級から、今回NAS級に約年ヶ月でランク上昇しました。摩耗粒子形態観察およびフィルタ写真の結果、鉄錆、砂が観察されているため、汚染度が上昇した要因は、外部から混入したと思われる異物によるものと考えられます。但し、潤滑異常の早期発見パラメータである摩耗過酷度を示すIs値がの乗と非常に良好の範囲にあることから、潤滑状態は良好な状態にあると判断します。
報告№109-09136 報告№109-09546 | 分析№109-001160 分析№109-003388 | 109-003388 | IRを除く項目は良好でした。IRの結果でIRチャートに示すように新油と異なるピークが確認されました。異種油の混入、或いは、油名が違う可能性があります。結論酸化劣化の進行は確認されなかったことから、潤滑油は継続使用可能な状態にあると判断します。異種油の混入、或いは、油名が違う可能性がありますので、再度ご確認下さい。
報告№109-09136 報告№110-00506 | 分析№109-001160 分析№110-002278 | 110-002278 | 摩耗状態前回に比較してSOAP／D－SOAPの結果で、鉄および錫濃度に大きな変化はなく、異常摩耗の早期発見パラメータであるフェログラフィーのIs値がのマイナス乗と良好でした。汚染度前回に比較して計数汚染度はNAS級から等級に変化はなく、良好でした。前回同様に粘度、水分、全酸価、IR、RBOTの各データは良好でした。潤滑油および対象設備は継続使用可能な状態にあると判断します。
報告№109-09094 報告№109-09094 | 分析№109-000948 分析№109-000948 | 109-000948 | 分析の結果、全てのデータが良好であることから、このグリースは継続使用可能と判断します。尚、有機物・有機化合物の結果、新グリースと異なるピークが確認されたことから、グリース名が違うか、或いは、異種グリースが混入した可能性が考えられますので、グリースを再確認するとともに、異種グリースの混入の可能性についてご確認下さい。特性低下有機物・有機化合物の結果、新グリースと異なるピークが確認されたことから、グリース名が違うか、或いは、異種グリースが混入した可能性が考えられますので、グリースを再確認するとともに、異種グリースの混入の可能性についてご確認下さい。ちょう度は良好と判断します。ちょう度はと当社推奨の管理限界値であるから以内にあり、良好と判断します。滴点は良好と判断します。滴点はと新グリース値に比較して高いものの、良好と判断します。全酸価は良好と判断します。全酸価は.mgKOH/gと新グリース値.mgKOH/g以内にあり、良好と判断します。有機物・有機化合物の結果、良好と判断します。有機物・有機化合物の結果、油劣化の兆候を示すカルボン酸の吸収が確認されていないことから、良好と判断します。但し、新グリースと異なるピークが確認されたことから、グリース名が違うか、或いは、異種グリースが混入した可能性が考えられますので、グリースを再確認するとともに、異種グリースの混入の可能性についてご確認下さい。
報告№107-4545 報告№108-5112 | 分析№107-02185 分析№108-03629 | 108-03629 | トライボ診断の結果、全てのデータが良好であることから、この油は継続使用可能と判断します。は良好と判断します。粘度は良好。粘度は.mm/sと新油値.mm/sに比較して、粘度変化率は+％で、当社推奨の管理限界値である±％以内にあり、良好と判断します。粘度はmm/sとなっています。粘度はmm/sとなっています。粘度指数はとなっています。粘度指数はとなっています。水分は良好。水分はppmと当社推奨の管理限界値の以下にあり、良好と判断します。全酸価は良好。全酸価はmgKOH/gと新油値mgKOH/gに比較して高いものの、IRの結果で油劣化の兆候を示すカルボン酸の吸収が確認されていないことから、良好と判断します。
報告№109-09136 報告№112-00667 | 分析№109-001160 分析№112-003086 | 112-003086_date130311 | 分析の結果、粘度は当社推奨の管理限界値以下でした。さらに、油中の汚染度が高いことから、以下の対策を推奨します。軸受分析の結果、軸受は継続使用可能な状態にあると判断します。但し、将来的な摩耗進行の有無を確認するためにも傾向監視を継続することが有効です。異種油の混入および油名の確認分析データから新油と一致しないデータが確認されたことから、油名が違っている可能性があります。油は設備の条件にあった適正な性能のものを使用することが重要であるため、油名を再確認することを推奨します。濾過油中の汚染度が高いことから、摩耗粒子や異物等が軸受軌道面に噛み込むことによる摩耗の進行が懸念されるため、濾過を推奨します。定期的な分析および分析周期の検討定期的に分析を実施することにより、データの変化から異常の兆候を早期に発見することが可能となります。また、今回は対象設備の初回分析であるため、あと最低でも回分析を実施し、分析データの変化から今後の分析周期を検討することを推奨します。今後、切削摩耗や疲労摩耗の進行が懸念されるため、出来るだけ早めに回目の分析を実施することを推奨します。はフェログラフィーおよびSOAP-Tの結果から総合的に判断した結果、継続使用は可能ですが、機器の機能を保持するためにも傾向管理が有用と考えます。フェログラフィー【定量分析：Is値】Is値は異常摩耗の早期発見パラメータのつで、摩耗粒子を定量化するために用います。今回のIs値はの乗と高い値でした。フェログラフィー【定性分析：摩耗粒子および摩耗形態観察】分析結果から比較的多く観察された摩耗粒子は、以下の通りでした。切削粒子・異物や金属表面の微小突起による切削摩耗により発生。疲労摩耗粒子・繰返し応力を受けて発生。赤錆・フレッティングにより発生。フリクションポリマ・局部的に高圧・高温となる場合に発生。観察された摩耗粒子の中でも切削粒子、フレッティングは、注意が必要です。摩耗形態の中でも切削摩耗は摩耗進行速度が速く、転がり軸受でこの摩耗形態が発生した場合には寿命が分の程度に低下することも知られており、切削摩耗により生じた軌道面の損傷が起点となって、転がり軸受の寿命となるフレーキングに進展することから、傾向監視が必要です。フレッティングは、・軸と転がり軸受の内輪内面・軸受箱と転がり軸受の外輪外面・転がり軸受の軌道輪と転動体の箇所で発生する可能性があります。フレッティング粒子は酸化して硬いため、軸受軌道面に噛み込んだ場合はその傷が疲労剥離の起点となり、疲労摩耗へと進展することが想定されます。Iカップリング発光分光分析【SOAP-T】検出された金属元素から発生箇所を推定すると、以下の通りでした。鉄、銅、ニッケル、亜鉛・軸受等リン、モリブデン・添加剤カルシウム、バリウム、ナトリウム・外部混入異物計数汚染度は、NAS級以上と当社推奨の管理限界値を超えていました。SOAP-Tで油の添加剤成分であるリンが検出され、フィルタ表面の異物観察で表面が茶褐色で鉄錆、砂等が観察されたことから、汚染度が高い要因は、摩耗とスラッジ、そして外部混入異物の影響と思われます。水分、酸価、IRの各データは良好でした。粘度粘度は、mm/sと新油値mm/sに比較して粘度変化率が-％となっており、当社推奨の管理限界値である±％を超えていました。IRで新油と使用油のスペクトルがほぼ一致していることから、粘度グレードが違う可能性が考えられます。
報告№106-0334 報告№106-0334 | 分析№106-01766 分析№106-01766 | 106-01766 | 分析の結果、転がり軸受軌道面でマイクロフレーキングが発生していることが確認されました。今後、転がり軸受の寿命の指標となるフレーキングに進展することが懸念されるため、ヶ月後に再度分析を実施し、摩耗の進行状況を確認されることを推奨します。これらのことは、異常摩耗の早期発見パラメータであるフェログラフィーのIs値がの乗とやや高く、摩耗粒子形態観察の結果、マイクロフレーキングが発生していること以上のことから判断しました。この油は継続使用可能と判断します。粘度は良好と判断します。粘度はmm/sと管理限界値以内にあり、良好と判断します。水分は良好と判断します。水分はと管理限界値の以下にあり、良好と判断します。全酸価は良好と判断します。全酸価はと新油データの.mgKOH/g以内にあり、良好と判断します。IRは良好と判断します。IRの結果、油劣化の兆候を示すカルボン酸の吸収が確認されていないことから、継続使用可能な状態にあると考えられます。計数汚染度は当社推奨の管理限界値に到達していました。計数汚染度は当社推奨の管理限界値に到達していました。計数汚染度はNAS級と当社推奨の管理限界値のNAS級に到達していました。重量汚染度は.mg/mlでした。重量汚染度は.mg/mlでした。機器の潤滑状態フェログラフィーの結果、マイクロフレーキングが確認されているものの、転がり軸受の寿命の指標となるフレーキングが発生していないことから、ベアリングは継続使用可能な状態にあると判断します。SOAPは良好と判断します。SOAPの結果、摩耗により発生する鉄および銅が検出されていないことから、良好と判断します。又、油の添加剤成分であるリンが検出されました。D－SOAPの結果、鉄が検出されました。D－SOAPの結果、摩耗により発生する鉄が検出されました。フェログラフィーの結果、マイクロフレーキングが多く観察されました。フェログラフィーの結果、異常摩耗の早期発見パラメータであるIs値がの乗とやや高く、摩耗粒子形態観察でマイクロフレーキングが多く観察されました。
報告№107-0366 報告№108-0231 | 分析№107-01900 分析№108-01692 | 108-01692 | 濾過前の試料油を分析した結果、摩耗粒子形態観察でμmサイズのシビア粒子が観察されました。主にサーボシリンダ内壁やポンプ内部で摩耗が進行している可能性が考えられます。現在のところ、NAS級と非常に良好の範囲にあり、観察されたシビア粒子は、視野に個と少ないため現状の潤滑状態は正常と判断しますが、シビア粒子は金属接触を伴う混合潤滑で発生するため、今後も監視が必要です。このまま摩耗が進行し汚染度が増加した場合、バルブ類の動作障害やフィルタの目詰まり等が発生することが懸念されます。これらの障害発生に対する弊害を勘案の上、ヶ月後に再度分析を実施し、汚染状況及び摩耗の進行状況を確認されることを推奨します。
報告№109-09136 報告№111-00266 | 分析№109-001160 分析№111-001245 | 111-001245 | 潤滑油は継続使用可能な状態にあると判断します。粘度、全酸価、IR、RBOTの各データは良好でした。油の余寿命は、使用油の使用期間または使用時間が不明であったため、ご依頼の油の余寿命に関する検討は行えませんでした。ただし、分析の結果で新油値がminであったことから、使用期間を仮にヶ月間と仮定すれば余寿命は十二分にあると言えます。可能であれば、使用期間、あるいは使用時間の情報をご提供下さい。本試料油の添加剤は、一般に、タービン油に比較して極圧添加剤や摩耗防止剤などの濃度が高く、この影響でRBOT試験の結果が変動する傾向があります。そのため、ギヤ油の余寿命の評価をタービン油と同等の精度で得るには、RBOTの結果に加え、粘度、水分、全酸価、IRなどのデータを総合的に判断することが必要です。水分は良好でした。
報告№108-0390 報告№108-0390 | 分析№108-02637 分析№108-02637 | 108-02637 | 分析の結果、摩耗の安定が確認され、ギヤ歯面および転がり軌道面の潤滑状態は正常と判断します。これらのことは、前回に比較して、計数汚染度はランク減少し、SOAP／D-SOAPの鉄濃度に変化がないこと異常摩耗の早期発見パラメータであるフェログラフィーのIs値がの乗と良好の範囲にあり、摩耗粒子の形態観察の結果、μm以下の鉄系粒子が支配的であること以上のことから判断しています。尚、トライボ診断では、バックラッシの増加量を分析結果から計算できますので、構造が確認できる図面、ギヤの形式、歯形、モジュール、歯数、回転数、増速比、歯幅をお知らせ下さい。計算結果をご報告いたします。計数汚染度は良好と判断します。計数汚染度は良好と判断します。計数汚染度はNAS級と当社推奨の管理限界値のNAS級以内にあり、良好と判断します。重量汚染度はmg/mlとなっています。重量汚染度はmg/mlとなっています。機器の潤滑状態機器の潤滑状態は正常と判断します。SOAPの結果は良好です。SOAPの結果、油の添加剤成分であるリンが検出されています。D－SOAPの結果、鉄が検出されています。D－SOAPの結果、摩耗により発生する鉄が検出されています。フェログラフィーの結果は良好です。異常摩耗の早期発見パラメータであるフェログラフィーのIs値がの乗と良好の範囲にあるものの、摩耗粒子の形態観察の結果、μm以下の鉄系粒子が多く観察されています。
報告№109-09272 報告№109-09272 |  | 109-002001_2002 | を示す粘度、水分、全酸価、IRの各データは、前回同様に全て良好と判断します。濾過効率は油清浄機入口に比較して出口の粒子数が大きな値を示しており、濾過効率を求めることができませんでした。摩耗粒子の形態から軸受の潤滑状態を診断した結果、観察された摩耗粒子が僅かであったことから、潤滑状態は正常な状態にあると判断します。を示す粘度、水分、全酸価、IRの各データは良好です。油清浄機の濾過効率による油汚染度管理に関する考察油清浄機の濾過効率の指標であるβ値を確認するため、油清浄機の入口側と出口側の配管より採油を実施し、計数汚染度を実施しました。その結果を下表に示します。 ・ここで、 EMBEDExcel.Sheet.表に示す通り、油清浄機入口に比較して出口の粒子数が若干大きな値を示しており、濾過効率を求めることができませんでした。油清浄機の入口と出口の粒子数を比較し、濾過後の出口側の粒子数が多くなる現象が見られた場合、その原因として、油清浄機の濾過材の交換時期を迎えた採油配管の排油が十分ではなく、配管内に滞留していた錆などの汚染粒子が混入した状態で採油した採油試料が入れ替わった事などが考えられます。軸受の潤滑状態本機器は、油清浄機が設置されており、油中粒子数は常に除去されています。今回の分析では上述したとおり、入口側と出口側の汚染度データが逆転していたため油清浄機の濾過効率を求められず、定量的な評価はできませんでした。そこで、今回は油中の摩耗粒子の形態から摩耗状況を確認しています。油清浄機入口の油中の摩耗粒子を詳細に観察した結果、観察された摩耗粒子が僅かであったことから、潤滑状態は正常な状態にあると判断します。
報告№109-09136 報告№114-00237 | 分析№109-001160 分析№114-000805 | 114-000805 | 供試の新グリースと使用グリースを分析した結果、新グリースには入れることがない鉄が.ppm検出されています。これは、グリースガンのノズル先端部に付着していた鉄分を検出したものと考えられますが、この鉄分が給脂されてベアリング内に入った場合は、異物起点型の疲労摩耗の原因になる可能性が高いことから、新グリースの給脂用具の清浄度管理には十分な注意が必要です。グリース分析の結果、水分はppmと新グリース値のppmに比較して上昇しています。今後、水分が上昇した場合、金属表面が腐食して発生する腐食摩耗に進展することが懸念されます。尚、ちょう度はグリース量が不足しているため、測定することが出来ませんでした。軸受は継続使用可能な状態にあると判断します。但し、SOAP-Tの鉄が比較的高く、さらにクロムも検出されていることから、今後の摩耗進行が懸念されるため、以下の対策を推奨します。定期的な分析今後の進行が懸念される摩耗の推移を監視するため、定期的な分析実施を推奨します。
報告№109-09568 報告№109-09568 | 分析№109-003508 分析№109-003508 | 109-003508 | を示す粘度、水分、全酸価の各データは良好でした。泡立ち試験の結果は、-と新油値が-であるのに比較して高い値となっていたことから消泡性能が低下していることが分かりました。潤滑状態の異常の早期発見パラメータである潤滑状態指数は、の乗と濾過設備のない機器であれば正常な潤滑状態にあると判断できます。・消泡性能の低下消泡性の性能が低下していることが確認されたことから、今後の使用状況によっては油の酸化劣化が進行したり、ギヤ歯面およびベアリング軌道面で油膜切れが発生したりする場合があるため、消泡剤の添加による消泡性能の改善など何らかの対応が必要になると思われます。・潤滑状態濾過設備のない機器であれば正常な潤滑状態にあると判断できますが、当該機の潤滑系にはフィルタが設置されているため、別紙インライン・オフラインフィルタの影響に示すとおり、潤滑状態が異常となり大型の摩耗粒子が発生したとしても、粒子の大部分が捕捉されてしまい正常な潤滑状態にあると誤認してしまう可能性があります。このようなフィルタの影響を考慮に入れたLCインデックスは、摩耗がやや厳しい状態に分類されるの乗領域となりました。結論消泡性能の低下が確認されたものの、ギヤおよび転がり軸受は、継続続使用可能な状態にあると思われます。尚、今後は障害予防を目的に以下の対策を推奨します。現在のところ摩耗は安定した状態にあると思われますが、運転条件によっては摩耗の進行が速まる場合も想定されるため、今後は潤滑油の分析に加えてフィルタ付着物の分析を実施し、異常な摩耗状態発生の有無を精密に確認することを推奨します。消泡性能の改善は、添加する消泡剤の効果をテストにより確認する必要がありますので、必要な場合は当社営業担当者までお知らせ下さい。泡立ち試験の結果、消泡性能が低下していることが確認されました。粘度粘度は.mm/sと新油値mm/sに比較して、粘度変化率は-.％で、当社推奨の管理限界値である±％以内にあり、良好と判断します。粘度粘度はmm/sでした。粘度指数粘度指数はでした。泡立ち試験泡立ち試験は-と新油に比較して高い値でした。水分はppmと新油値.ppmに比較して若干高いものの、使用可能な範囲にあると判断します。全酸価全酸価はmgKOH/gと新油値mgKOH/gに比較して高いものの、IRの結果で油劣化の兆候を示すカルボン酸の吸収が確認されていないことから、良好と判断します。機器の潤滑状態精密な濾過設備がない機器であれば、潤滑状態指数は正常の範囲にあると判断します。潤滑状態指数異常摩耗の早期発見パラメータである潤滑状態指数がの乗と精密な濾過設備がない機器であれば、潤滑状態指数は正常の範囲にあると判断します。
報告№107-4545 報告№109-09131 | 分析№107-02185 分析№109-001128 | 109-001128 | トライボ診断の結果、全てのデータが良好であることから、この油は継続使用可能と判断します。は良好と判断します。粘度は良好。粘度は.mm/sと新油値mm/sに比較して、粘度変化率は-.％で、当社推奨の管理限界値である±％以内にあり、良好と判断します。粘度はmm/sとなっています。粘度はmm/sとなっています。粘度指数はとなっています。粘度指数はとなっています。水分は良好。水分は.ppmと当社推奨の管理限界値の以下であり、良好と判断します。全酸価は良好。全酸価は.mgKOH/gと新油値.mgKOH/gに比較して高いものの、IRの結果で油劣化の兆候を示すカルボン酸の吸収が確認されていないことから、良好と判断します。
報告№111-00372 報告№111-00372 | 分析№111-001676 分析№111-001756 | 111-001756 | ちょう度値と新グリース値に比較して上昇し、当社推奨の管理上限値であるを超えていることから、軟化していることが分かりました。軟化したグリースを使用した場合、グリースの漏洩や軸受等で油膜切れが発生することが懸念されます。有機物・有機化合物試験で検出されたピークには新グリースと異なるピークが検出されました。グリースが軟化し、IRの結果で新グリースと異なるピークが検出されたことから、以下の対策が必要です。グリースを交換されることを推奨します。IRの結果で新グリースと異なるピークが検出されたことから、グリース名が違うか、或いは、異種グリースが混入した可能性が考えられますので、確認する必要があります。≪状態監視とパラメータ≫分析の目的および各分析のパラメータは以下の通りです。特性低下目的：グリースの分析結果から、グリースの物理的性状や劣化傾向などを確認する。全酸価JISK赤外線吸収スペクトルJISKちょう度JISK滴点JISK摩耗目的：グリース中の摩耗粒子を分析する事により、回転・摺動部の潤滑状態、摩耗劣化の程度、余寿命などを解析する。摩耗診断電子顕微鏡観察JISKX線マイクロアナリシス油中金属濃度JISK≪分析結果≫特性低下全酸価：良好全酸価.mgKOH/gは新油値の.mgKOH/gに比較し高くはあるものの、有機物・有機化合物試験の結果で油劣化の兆候を示すカルボン酸の吸収が見られないことから問題は無いと判断します。赤外線吸収スペクトル：良好ちょう度：要処置ちょう度値はと当社推奨の管理上限値であるに到着していました。滴点：良好滴点はと新油値のに比較し変化はないことから問題は無いと判断します。摩耗摩耗診断電子顕微鏡観察・X線マイクロアナリシス：今回は実施していません。油中金属濃度：今回は実施していません。
報告№104-0343 報告№105-0186 | 分析№104-02363 分析№105-01259 | 105-01259 | トライボ診断により、機器軸受の潤滑状態、潤滑油の劣化状態を診断することを目的としました。分析の結果、摩耗は安定しており、継続使用可能と判断します。このことは、以下のことから判断しました。計数汚染度がNAS級と前回のNAS級に比較してランク減少し、清浄なレベルにあること。D－SOAPの結果、ベアリングの摩耗により発生する鉄の検出量が微量であること。異常摩耗の早期発見パラメータであるフェログラフィーのIs値がと良好の範囲にあること。
報告№109-09136 報告№112-00207 | 分析№109-001160 分析№112-000838 | 112-000838 | 潤滑油および減速機は継続使用可能な状態にあると判断します。但し、今後も摩耗の進行を傾向監視するため、以下の対策を推奨します。定期的な分析今後も、定期的に分析を実施し、分析データによる摩耗の進行状況を確認することを推奨します。シリコン系のグリースや添加剤の確認シリコン系の添加剤やグリースを使用している箇所があるかについてご確認下さい。バックラッシによる評価トライボ診断では、バックラッシの増加量を分析結果から計算できますので、歯幅、油入替後の稼働時間ならびに分解点検後の稼働時間をお知らせ下さい。計算結果をご報告いたします。フェログラフィーIs値Is値は異常摩耗の早期発見パラメータのつで、摩耗粒子を定量化するために用います。前回に比較してIs値はの乗から変化はなく、低い値でした。摩耗粒子および摩耗形態摩耗粒子の形態で比較的多く観察された粒子は、潤滑状態が正常な場合に発生する摩耗粒子金属潤滑部が局部的に油膜切れを起して発生するシビア粒子でした。これらの摩耗粒子が観察された場合、潤滑部で発生している摩耗形態は、正常なマイルド摩耗潤滑状態がやや厳しい凝着摩耗であることが分かります。潤滑状態Is値および摩耗粒子の観察結果から総合的に判断した結果、潤滑状態はやや厳しい状態にあると判断します。Iカップリング発光分光分析【SOAP-T】潤滑油中から以下の元素が検出されました。検出された金属元素から発生箇所を推定すると検出された金属元素から発生箇所を推定すると鉄、ニッケル、亜鉛・ギヤ・軸受等リン・オイル添加剤カルシウム、ケイ素、ナトリウム・外部混入異物であると思われます。このうち、機械部品が摩耗したと思われる元素はのグループです。ケイ素の検出SOAP-Tでケイ素がppm検出されました。一般に、潤滑油中からケイ素が検出された場合の原因として、シリコン油或いは、シリコン系の添加剤が検出されるフェログラフィーおよびフィルタ表面の異物観察で砂が多く観察されて検出されるシリコングリースをシール部に塗布している場合、このシリコングリースが潤滑油に混入して検出されるなどが挙げられますが、今回検出が比較的高濃度であることからおよびの可能性が考えられます。については、分析結果では確認することが出来ませんので、これに関する情報があれば提供をお願いします。バックラッシご提供いただいた減速機に関する情報から、スパイラルベベルギヤであり、この部分のバックラッシを求めました。その結果、減速機のギヤ歯面に摩耗が集中していたと仮定した場合、バックラッシの増加量は前回同様に.μmであると推定されます。バックラッシ増加分の上限値は、メーカにより差異はあるものの、当社の推奨するバックラッシは、一般に推奨されるμmを管理目安にしています。この値に比較して十分に小さい値で、前回に比較して鉄濃度に変化はないことから、摩耗は安定していると推定されます。前回に比較して計数汚染度はNAS級からNAS級にランク低下し、良好でした。前回に比較して粘度、水分、酸価、IRの各データは良好でした。
報告№109-09136 報告№114-00132 | 分析№109-001160 分析№114-000406 | 114-000406_date140625 | は良好の範囲にあるものの、計数汚染度がNAS級とやや高い値です。今後、油中の汚染物が軸受摺動面に噛み込み摩耗が進行することが懸念されるため、注意が必要です。軸受は継続使用可能な状態にあると判断します。但し、今後の摩耗推移を確認するためにも傾向監視を継続することが有効です。あと回分析を実施今後、あと回分析を実施し、摩耗が安定するか、或いは、異常摩耗に進展するかを確認することを推奨します。Is値は異常摩耗の早期発見パラメータのつで、摩耗程度を定量化するために用います。Is値は×とやや高い値です。フェログラフィーで観察された代表的な粒子は、以下の通りです。正常な摩耗粒子・潤滑状態が正常なマイルド摩耗により発生。シビア粒子・潤滑状態がやや厳しい凝着摩耗により発生。極微小領域で油膜切れが発生したことを示します。観察された摩耗粒子の中には、約μmサイズの大型のシビア粒子が観察されています。シビア粒子は、視野に個と少ないことから、直ちに異常ではないものの、今後の摩耗進行が懸念されます。また、シビア粒子は、摩擦面が将来的に異常摩耗へ進展する可能性を示唆しているため、傾向監視が有用と思われます。詳細は、別紙傾向監視が必要な摩耗粒子をご覧ください。一方、D-SOAPの結果、銅が.ppm検出されています。オイルリングと主軸間、またはオイルリングと軸受台金側面との間で摩耗が発生していると考えられます。このような場合、オイルリングと主軸の間で摩擦が低下したり、台金との摩擦が増大するなどの影響でオイルリングが円滑に回転し難い状況が発生します。その結果、潤滑油のかき揚げ量が減少し、軸受摺動面で油膜切れを引き起こす可能性があります。計数汚染度はNAS級とやや高い値です。フィルタグラムで銅合金、鉄錆、砂等が観察されていることから、汚染度が高い要因は、摩耗と外部混入異物の影響と思われます。粘度、水分、酸価、IR、RBOTの各データは良好です。
報告№109-09136 報告№111-00053 | 分析№109-001160 分析№111-000229 | 111-000229 | 更油からの使用時間をもとに潤滑油の余寿命を評価したところ、潤滑油は次回定検まで使用可能と判断できました。次回定検時に更油を実施しない場合は、酸化安定度を知るための分析を実施し、余寿命を確認することを推奨します。酸化安定度はminであり、当社推奨の管理限界値のmin以上であることから、良好と判断します。
報告№109-09136 報告№112-00105 | 分析№109-001160 分析№112-000365 | 112-000365 | 潤滑油は継続使用可能な状態にあると判断します。但し、今後も摩耗の進行を傾向監視するため、以下の対策を推奨します。定期的な分析凝着摩耗の進行を監視するため、定期的に分析を実施し、分析データによる摩耗の進行状況を確認することを推奨します。異種油の混入および油名の確認異種油の混入の有無、油名を再確認することを推奨します。軸受メタルの情報提供今後軸受メタルの摩耗が進行した場合、摩耗程度を評価する必要がありますので、次回分析時には、メタルサイズ、回転数、直近のメタル交換からの運転時間をお知らせください。フェログラフィーIs値は、潤滑が厳しい状態となった場合に発生する大型の摩耗粒子と、健全な潤滑状態で発生する小型の摩耗粒子の比率を数値化して潤滑状態の健全性を表現するもので、異常摩耗の早期発見パラメータとして用います。数値化されたIs値の指数部が、指数がの乗未満であれば健全な潤滑状態にあると判断できます。本試料油のIs値はの乗であり、潤滑状態はやや厳しい潤滑状態に入り始めていると判断できます。摩耗粒子の形態で比較的多く観察された粒子は、潤滑状態が正常な場合に発生する摩耗粒子金属接触が厳しい場合に発生する銅系のシビア粒子でした。これらの摩耗粒子が観察された場合、潤滑部で発生している摩耗形態は、正常なマイルド摩耗潤滑状態がやや厳しい凝着摩耗であることが分かります。Iカップリング発光分光分析【SOAP-T】検出された金属元素は、SOAP-Tの結果表に示すように、鉄、銅、アンチモン、錫、亜鉛、カルシウム、ナトリウムでした。検出された金属元素から発生箇所を推定すると鉄、銅、アンチモン、錫、亜鉛・軸受等カルシウム、ナトリウム・外部混入異物であると思われます。このうち、機械部品が摩耗したと思われる元素はのグループです。計数汚染度はNAS級とやや高い値でした。フェログラフィーの結果から汚染度が高い要因は、摩耗によるものと思われます。粘度、水分、酸価の各データは良好でした。IRIRの結果、新油のIRスペクトルと一致しない箇所が確認されました。異種油の混入または油名の誤りなどが考えられます。
報告№109-09136 報告№112-00332 | 分析№109-001160 分析№112-001312 | 112-001312 | 潤滑油および軸受は継続使用可能な状態にあると判断します。はフェログラフィーおよびSOAP／D-SOAPの結果から総合的に判断した結果、正常な状態にあると考えられます。フェログラフィー【定量分析：Is値】Is値は異常摩耗の早期発見パラメータのつで、摩耗粒子を定量化するために用います。前回に比較してIs値はのマイナス乗から変化はなく、低い値でした。フェログラフィー【定性分析：摩耗粒子および摩耗形態観察】分析結果から比較的多く観察された粒子は、以下の通りでした。正常な摩耗粒子・潤滑状態が正常なマイルド摩耗により発生。Iカップリング発光分光分析【SOAP／D-SOAP】検出された金属元素から発生箇所を推定すると、以下の通りでした。鉄、銅、亜鉛・軸受等バリウム・添加剤カルシウム、ナトリウム・外部混入異物前回に比較して計数汚染度はNAS級からNAS級にランク低下し、良好でした。．前回同様にIR、RBOTの各データは良好でした。
報告№109-09094 報告№112-00124 | 分析№109-000872 分析№112-000429 | 112-000429 | 潤滑油は継続使用可能な状態にあると判断します。は良好でした。尚、RBOTがminと管理基本値の.minに比較して.min減少していました。このまま継続使用した場合、この減少傾向から限界値に到達するのは、別紙図RBOTの減少傾向に示すように年月と推定されました。残りの継続使用期間は、約年ヶ月であると予測されます。≪状態監視とパラメータ≫分析の目的および各分析のパラメータは以下の通りです。特性低下目的：油の分析結果から、や劣化傾向ならびに添加剤の消耗程度、残存寿命などを確認する。粘度JISK酸価JISK赤外線吸収スペクトルJISK酸化安定度試験JISK汚染目的：油の分析結果から、砂塵あるいは水・異種油などによるや、異物混入の有無を確認する。水分JISK計数汚染度JISB重量汚染度JISB光学顕微鏡観察摩耗目的：油中の摩耗粒子を分析する事により、回転・摺動部の潤滑状態、摩耗劣化の程度、余寿命などを解析する。摩耗診断電子顕微鏡観察JISKX線マイクロアナリシス油中金属濃度JISK≪分析結果≫特性低下粘度：良好粘度値mm/sの管理基本値mm/sに対する変化率は.％であり、○○管理限界値±％以内に留まっています。酸価：良好酸価.mgKOH/gは管理基本値の.mgKOH/g以内にあることから、問題は無いと判断します。赤外線吸収スペクトル：良好酸化安定度試験：良好酸化安定度試験の結果、数値minは○○管理限界値min以上に留まっており、現時点での使用は可能と判断します。汚染水分：良好水分値ppmは○○管理限界値以内に留まっています。計数汚染度：今回は実施していません。重量汚染度：今回は実施していません。光学顕微鏡観察：今回は実施していません。摩耗摩耗診断電子顕微鏡観察・X線マイクロアナリシス：今回は実施していません。油中金属濃度：今回は実施していません。
報告№109-09250 報告№109-09250 | 分析№109-001806 分析№109-001806 | 109-001806 | 潤滑油および本軸受は継続使用可能な状態にあると判断できますが、軸受摺動面では切削摩耗や凝着摩耗の発生が確認されており、今後継続して発生することが懸念されるため、再度分析を実施し、摩耗の進行状況を傾向監視することを推奨します。特性低下特性低下に係るパラメータの分析結果は良好と判断します。粘度粘度はmm/sと新油値mm/sに対する粘度変化率は-.％で、当社推奨の管理限界値である±％以内にあり、良好と判断します。全酸価添加タービン油については、当社では管理限界値を設定しておらず、新油分析値との比較及び他の分析項目の結果より全酸価の状態判断を行います。その結果、全酸価は.mgKOH/gと新油値以内にあり、良好と判断します。酸化安定度酸化安定度はminであり、当社推奨の管理限界値のmin以上であることから、良好と判断します。有機物・有機化合物有機物・有機化合物は、IRチャートによる新油分析値との比較の結果、cm-付近に劣化の兆候を示すカルボン酸の吸収が確認されていないことから、良好と判断します。色相はLであり、新油値のL.に比較して大きな変化はないことから、良好と判断します。汚染に係るパラメータの分析結果は良好と判断します。水分は.ppmであり、当社推奨の管理限界値の以下であることから、良好と判断します。汚染粒子数はNAS級であり、当社推奨の管理限界値のNAS級以内であることから、良好と判断します。汚染度物重量は.mg/mlであり、当社推奨の管理限界値のmg/ml以内であることから、良好と判断します。摩耗フェログラフィーによる摩耗粒子の観察の結果、異物の噛み込みなどで発生する切削粒子、金属接触が厳しい場合に発生するシビア粒子、局部的に高圧・高温となる場合に発生するフリクションポリマが観察されました。異常摩耗の早期発見パラメータであるフェログラフィーのIs値がの乗とやや高く、摩耗粒子の形態観察の結果、異物の噛み込みなどで発生する切削粒子、金属接触が厳しい場合に発生するシビア粒子、局部的に高圧・高温となる場合に発生するフリクションポリマが観察されました。金属濃度SOAP法により金属濃度を測定した結果、外部から混入したと思われケイ素がppmと僅かに検出されましたが、良好と判断します。金属濃度酸溶解法により金属濃度を測定した結果、潤滑箇所で発生する金属接触よって検出される鉄が.pm、銅が、外部から混入したと思われる亜鉛、カルシウム、ナトリウムが共に検出されました。
報告№109-09136 報告№111-00553 | 分析№109-001160 分析№111-002600 | 111-002600_date111227 | 軸受は継続使用可能な状態にあると判断します。但し、今後も摩耗の進行を傾向監視するため、以下の対策を推奨します。疲労摩耗の進行を監視するため、定期的な分析を実施し、摩耗の進行状況を確認することを推奨します。フェログラフィー異常摩耗の早期発見パラメータとして摩耗粒子を定量化して評価するフェログラフィーのIs値は、前回のの乗から変化はなく、潤滑状態が安定していることを示していました。摩耗粒子の形態で比較的多く観察された粒子は、繰返し応力を受けて発生する疲労摩耗粒子局部的に高圧・高温となる場合に発生するフリクションポリマでした。これらの摩耗粒子が観察された場合、潤滑部で発生している摩耗形態は、疲労による疲労摩耗であり、そして局部的ではあるものの高圧・高温の箇所が発生していることも分かります。フリクションポリマは、潤滑油が軌道面に押し込められ高圧状態になると同時に、圧縮熱により高温状態になった結果、基油自身が重合反応を起こし生成することが知られています。そのため、高圧高温状態の解消がなされなければ、潤滑油の劣化が進行し、粘度上昇に因る潤滑異常に進展する場合があります。Iカップリング発光分光分析供試の潤滑油を分析した結果、検出された金属元素は、SOAPの結果表に示すように、鉄、銅、ニッケル、錫、リン、亜鉛、カルシウム、アルミニウム、ケイ素、ナトリウムが検出されました。これらの検出された金属元素から発生箇所を推定すると鉄、銅、ニッケル、錫、亜鉛・ギヤ・軸受等リン・オイル添加剤亜鉛、カルシウム、アルミニウム、ケイ素、ナトリウム・外部混入異物であると思われます。このうち、機械部品が摩耗したと思われる元素はのグループです。亜鉛は、使用油のダフニースーパーギヤには添加剤として含まれていません。亜鉛が検出された要因は、亜鉛メッキを使用した箇所があれば、この部分の溶出や摩耗、そして外部から混入した可能性が考えられます。亜鉛が検出されても直ちに異常ではないものの、亜鉛を使用した箇所を確認しておく必要があると思われます。前回に比較して計数汚染度はNAS級から等級に変化はないものの、やや高い値でした。フィルタ表面の異物観察で表面が茶褐色で金属片、鉄錆、砂等が観察されたことから、汚染度が高い要因は、摩耗とスラッジ、そして外部混入異物の影響と思われます。分析結果計数汚染度はやや高い値でした。計数汚染度計数汚染度はNAS級と当社推奨の管理限界値のNAS級にあるものの、やや高い値でした。重量汚染度はmg/mlでした。機器の潤滑状態フェログラフィーの結果、繰返し応力を受けて発生する疲労摩耗粒子、局部的に高圧・高温となる場合に発生するフリクションポリマが比較的多く観察されました。SOAPSOAPの結果、摩耗により発生する鉄、銅、油の添加剤成分であるリンが検出されました。D－SOAPD－SOAPの結果、摩耗により発生する鉄、銅が検出されました。フェログラフィー異常摩耗の早期発見パラメータであるフェログラフィーのIs値がの乗とやや高く、摩耗粒子の形態観察の結果、繰返し応力を受けて発生する疲労摩耗粒子、局部的に高圧・高温となる場合に発生するフリクションポリマが比較的多く観察されました。
報告№109-09249 報告№111-00550 | 分析№109-001747 分析№111-002516 | 111-002516 | 潤滑油および軸受は継続使用可能な状態であると判断します。但し、今後も摩耗の進行を傾向監視するため、以下の対策を推奨します。定期的な分析切削摩耗の進行を監視するため、定期的に分析を実施し、摩耗の進行状況を確認することを推奨します。フェログラフィー異常摩耗の早期発見パラメータとして摩耗粒子を定量化して評価するフェログラフィーのIs値は、潤滑状態がやや厳しいの乗でした。摩耗粒子の形態で比較的多く観察された粒子は、潤滑状態が正常な場合に発生する摩耗粒子異物の噛み込みにより発生する切削粒子局部的に高圧・高温となる場合に発生するフリクションポリマでした。これらの摩耗粒子が観察された場合、潤滑部で発生している摩耗形態は、正常なマイルド摩耗異物による切削摩耗であり、そして局部的ではあるものの高圧・高温の箇所が発生していることも分かります。摩耗形態の中でも切削摩耗は摩耗進行速度が速く、転がり軸受でこの摩耗形態が発生した場合には寿命が分の程度に低下することも知られており、切削摩耗により生じた軌道面の損傷が起点となって転がり軸受の寿命となるフレーキングに進展することから傾向監視による経過監視が必要です。フリクションポリマは、潤滑油が軌道面に押し込められ高圧状態になると同時に、圧縮熱により高温状態になった結果、基油自身が重合反応を起こし生成することが知られています。そのため、高圧高温状態の解消がなされなければ、潤滑油の劣化が進行し、粘度上昇に因る潤滑異常に進展する場合があります。Iカップリング発光分光分析供試の潤滑油を分析した結果、検出された金属元素は、油中金属元素の結果表に示すように、鉄、亜鉛、カルシウム、バリウム、ケイ素、ナトリウムでした。検出されたこれらの金属元素から発生箇所を推定すると鉄、亜鉛・軸受等カルシウム、バリウム、ケイ素、ナトリウム・外部混入異物であると思われます。このうち、機械部品が摩耗したと思われる元素はのグループです。水分、汚染粒子数、汚染度物重量の各データは良好でした。粘度、全酸価、酸化安定度、有機物・有機化合物の各データは良好でした。分析結果特性低下特性低下に係るパラメータの分析結果は良好と判断します。粘度粘度はmm/sと新油値mm/sに対する粘度変化率は-％で、当社推奨の管理限界値である±％以内にあり、良好と判断します。全酸価添加油の全酸価は、油メーカによって初期値が違うため統一した管理基準を設定するのが困難であることから、当社では管理限界値を設定しておらず、新油分析値との比較及び他の分析項目の結果より全酸価の状態判断を行います。その結果、全酸価は.mgKOH/gと新油値.mgKOH/g以内にあり、良好と判断します。酸化安定度酸化安定度はminであり、当社推奨の管理限界値のmin以上であることから良好と判断します。有機物・有機化合物有機物・有機化合物は、IRチャートによる新油分析値との比較の結果、cm-付近に劣化の兆候を示すカルボン酸の吸収が確認されていないことから、良好と判断します。色相はLであり、新油値のL.に比較して大きな変化はないことから、良好と判断します。汚染に係るパラメータの分析結果は良好と判断します。水分は.ppmであり、当社推奨の管理限界値の以下であることから良好と判断します。汚染粒子数はNAS級であり、当社推奨の管理限界値のNAS級以内であることから良好と判断します。汚染度物重量は.mg/mlであり、当社推奨の管理限界値のmg/ml以内であることから良好と判断します。摩耗フェログラフィーによる摩耗粒子の観察の結果、潤滑状態が正常な場合に発生する摩耗粒子、異物の噛み込みにより発生する切削粒子、局部的に高圧・高温となる場合に発生するフリクションポリマが比較的多く観察されました。異常摩耗の早期発見パラメータであるフェログラフィーのIs値がの乗とやや高く、摩耗粒子の形態観察の結果、潤滑状態が正常な場合に発生する摩耗粒子、異物の噛み込みにより発生する切削粒子、局部的に高圧・高温となる場合に発生するフリクションポリマが比較的多く観察されました。金属濃度SOAP法により金属濃度を測定した結果、潤滑箇所で発生する金属接触によって検出される亜鉛がppm、外部から混入したと思われるカルシウムがppm、バリウム、ケイ素が共にppmと僅かに検出されましたが良好と判断します。金属濃度酸溶解法により金属濃度を測定した結果、潤滑箇所で発生する金属接触によって検出される鉄が、外部から混入したと思われるカルシウムが、ナトリウムがと僅かに検出されましたが良好と判断します。
報告№109-09136 報告№110-00003 既報では、軸受の交換を推奨した４号ロール№３のＩｓ値は１０の８乗でしたが、本軸受はこの値に比較して３桁低い１０の５乗となっています。 | 分析№109-001160 分析№110-000011 | 110-000011 | ・摩耗状態SOAP／D－SOAPの結果、潤滑油中からは摩耗により発生した鉄および銅が検出されました。検出されたこれらの金属は、粒子観察の結果から異物の噛み込みなどで発生する切削粒子、転がり接触などが繰り返えされて発生する疲労摩耗粒子でした。これらのことから、潤滑部では切削摩耗疲労摩耗が混在して発生していることが分かりました。切削摩耗発生の原因となる混入異物が残留している場合、この異物により切削摩耗が継続して発生する可能性があり、加えて軸受の寿命が分の程度に低下することが知られており、定期的なトライボ診断による状態監視が必要と考えます。本軸受は、転がり軸受寿命の指標としている摩耗粒子が観察されなかったことから、フレーキングは発生しておらず、継続使用は可能な状態あると判断できるものの、異常摩耗の早期発見パラメータであるフェログラフィーのIs値がの乗と高い範囲にあることから、潤滑状態は厳しい状態にあると思われます。・汚染度計数汚染度はNAS級以上と汚染されていました。汚染度が高い要因は、摩耗によるものと思われます。結論軸受は継続使用可能な状態にあるものの、以下の対策が必要です。切削摩耗等の進行を監視するため、定期的に分析を実施し、摩耗の進行状況を確認することを推奨します。次回採油時期は、理論的に求めると最短で約時間となります。この時間は、油中汚染物が均一になるために必要とする時間であり、この時間を経過すれば、再分析の結果から潤滑状態の傾向を確認することが可能となります。理論時間を参考に次回採油時期を検討されることを推奨します。
報告№108-6013 報告№108-7503 | 分析№108-00576 分析№108-00625 | 108-00625 | 初期試験を実施した結果、摩耗の安定が確認され、潤滑油も継続使用可能と判断します。これらのことは、前回に比較して、計数汚染度はランク減少し、SOAP／D-SOAPの鉄濃度に変化がないこと異常摩耗の早期発見パラメータであるフェログラフィーのIs値がのマイナス乗と良好の範囲にあること以上のことから判断しました。
報告№108-0411 報告№110-00533 | 分析№108-02744 分析№110-002413 | 110-002413 | は、油の粘度、油中のスラッジの発生量を判断パラメータに、粘度、全酸価、IR、RBOTで評価します。分析の結果、油の粘性を示す粘度は、新油値の.mm/sに比較して粘度変化率が+.％の.mm/sとほぼ変化はなく、また油中のスラッジの発生量を示す全酸価は、新油値の.mgKOH/gに対して.mgKOH/gで変化が見られず劣化は確認されなかった。さらにはIRの結果でも油が劣化した場合に発生するカルボン酸の発生も確認されず、酸化防止剤の残存量を示すRBOTは、限界値minに比較して、十分に残量があるminであった以上のことから、潤滑油の劣化は確認されませんでした。尚、別紙RBOTの減少傾向から油の余寿命を求めた結果、本試料は直近の更油から起算して稼働時間が時間まで使用可能であることが分かります。汚染度油中の水分を計測した結果、水分はppmと新油と同等であり、継続使用可能な状態にあることが確認されました。潤滑油は継続使用可能な状態にあると判断します。
報告№106-6008 報告№106-6034 | 分析№106-00119 分析№106-00763 | 106-00763 | 精点Aを実施した結果、異常摩耗の早期発見パラメータであるフェログラフィーのIs値が.と良好の範囲にあるものの、摩耗粒子形態観察で前回観察されていなかったフレッティングにより発生したμm未満の赤錆が多く観察されました。フレッティングは、鉄系材料が接合されたり、勘合されていたりする部分から発生します。フレッティングによる赤錆が少量発生しても直ちに異常ではありませんが、起動停止が頻繁にあるような場合には、軟らかい樹脂軸受表面に、硬いフレッティング粒子が埋め込まれそれが原因で、ランナー側が摩耗することや起動時のトルク増大による起動開度の増加にも繋がる事があります。巡視の際には、起動開度の増大や、主機の発停時の軸受温度の跳ね上がり等の変化に注意して下さい。又、埋め込まれたこれらの粒子による摩耗の進行も懸念されるため、ヶ月後に精点Bを実施し、汚染状況及び摩耗の進行状況を確認されることを推奨します。これらのことは、異常摩耗の早期発見パラメータであるフェログラフィーのIs値が.と良好の範囲にあるものの、摩耗粒子形態観察の結果、フレッティングにより発生したμm未満の赤錆が多く観察されたことD－SOAPの結果、前回に比較して鉄がからに上昇したこと以上のことから判断しました。
報告№102-0085 | 分析№102-00703 | 102-00703 | 本試験は、ポンプストレーナの差圧が、通常.MPaから.MPaに上昇しているため、その原因を潤滑の分析結果から、検討することを目的としました。分析の結果、全てのデータが当社推奨の管理基準値にあり、オイルストレーナの差圧上昇の原因となるデータは確認されませんでした。尚、ポンプストレーナの差圧が上昇している要因は、前回分析でD－SOAPでリン、亜鉛、カルシウム、マグネシウムが検出されていることから、更油前に発生した油のスラッジがストレーナに付着しているものと思われます。又、通常新油は劣化油に比較して、スラッジ溶解性が高く、新油を充填したことで、配管内壁に付着していたスラッジが剥離脱落し、ストレーナに捕捉されていると考えられました。したがって、今後、ストレーナの洗浄と共に、濾過を実施することで、状況は改善されるものと考えます。
報告№109-5000 報告№109-5000 | 分析№109-00125・126 分析№109-00125・126 | 109-00125_126 | 本年月日の分解時にスラストパッドを観察したところ、電食のようなものが見られた。今週末からフラッシングに入る予定。箇所から採油を実施し、電食発生の有無および潤滑状態を確認する。採油箇所：油タンクサンプリング弁分析の結果、汚染度は、計数汚染度がNAS級とやや高い値であることが分かり摩耗粒子の形態観察では金属接触が厳しい場合に発生するシビア粒子がやや多く観察され、D－SOAPで鉄および錫が検出されました。採油箇所：潤滑油コシ器ドレン弁分析の結果、摩耗粒子の形態観察で金属接触が厳しい場合に発生するシビア粒子がやや多く観察され、D－SOAPで鉄および錫が検出されました。潤滑状態ふたつの試料の分析結果から金属接触が厳しい場合に発生するシビア粒子がやや多く観察され、D－SOAPで鉄および錫が検出された事から、軸受摺動部や鉄系材料同士が接触し摩耗する箇所、例えばラビリンス、軸受支持部、油用ポンプ内部などで局部的に厳しい金属接触が発生していると考えられます。SEM・XMAによる球状粒子の観察では、その組成は、錫のみの粒子と鉄と錫を含む粒子の種類に分けることが出来ました。球状粒子は、摩擦、或いは溶融、そして衝撃により発生する事が知られていますので、スラストパッドの損傷につながる可能性がありますが、球状粒子の発生は様々な条件で発生するため、原因を特定するにはなしじ状になっているスラストパッドの表面を更に詳細に観察する必要があります。今後の対策スラストパッドがなしじ状になっている原因を特性するためには、なしじ状になっている部位を詳細に分析する必要がありますので、今回分解したスラストパッドをご提供下さい。尚、油中には外部から混入した異物が比較的多く確認されており、摩耗発生の予防処置として、油槽内の清掃および精密な濾過を実施するとともに、定期的にトライボ診断を実施し、摩耗の発生状況を監視することを推奨します。
報告№109-09094 報告№109-09094 | 分析№109-000941 分析№109-000941 | 109-000941_100127 | 分析の結果、有機物・有機化合物で検出されたピークには新グリースと異なるピークが検出されました。グリース名が違うか、或いは、異種グリースが混入した可能性が考えられますので、グリース名、異種グリース混入の可能性を確認する必要があります。≪状態監視とパラメータ≫分析の目的および各分析のパラメータは以下の通りです。特性低下目的：グリースの分析結果から、グリースの物理的性状や劣化傾向などを確認する。全酸価JISK赤外線吸収スペクトルJISKちょう度JISK滴点JISK摩耗目的：グリース中の摩耗粒子を分析する事により、回転・摺動部の潤滑状態、摩耗劣化の程度、余寿命などを解析する。摩耗診断電子顕微鏡観察JISKX線マイクロアナリシス油中金属濃度）JISK≪分析結果≫特性低下全酸価：良好全酸価.mgKOH/gは新油値の.mgKOH/g以内にあることから問題は無いと判断します。赤外線吸収スペクトル：良好ちょう度：良好ちょう度値と当社推奨の管理限界値であるから以内に留まっています。滴点：良好滴点はと新油値のに比較し高いものの問題は無いと判断します。摩耗摩耗診断電子顕微鏡観察・X線マイクロアナリシス：今回は実施していません。油中金属濃度：今回は実施していません。
報告№107-4545 報告№109-09132 | 分析№107-02185 分析№109-001148 | 109-001148 | トライボ診断の結果、全てのデータが良好であることから、この油は継続使用可能と判断します。は良好と判断します。粘度は良好。粘度は.mm/sと新油値mm/sに比較して、粘度変化率は-.％で、当社推奨の管理限界値である±％以内にあり、良好と判断します。粘度はmm/sとなっています。粘度はmm/sとなっています。粘度指数はとなっています。粘度指数はとなっています。水分は良好。水分は.ppmと当社推奨の管理限界値の以下であり、良好と判断します。全酸価は良好。全酸価は.mgKOH/gと新油値.mgKOH/g以内にあり、良好と判断します。
報告№102-8104 | 分析№102-02277 | 102-02277 | 回目の初期試験を実施した結果、軸受メタルは継続使用可能な状態にあると判断します。但し、局部的に摩擦熱が高い場合に発生するフリクションポリマ－が見られ、外部から混入した異物が多く観察されているため、次の点に注意が必要です。それは、高い摩擦熱により油が劣化すること異物が軸受摺動面に噛み込み摩耗を進行させることです。一般に、水車軸受でフリクションポリマが見られたときは、主軸の触れ回りが起因して局部的に軸受摺動部分に面圧の高い箇所が見られることがあります。つまり、触れ回り量の変動や、あるいは、メタルギャップが調整不足等の原因によりにより、発電時には下流側、或いは、揚水時には上流側の軸受のギャップが狭くなっている個所があり、その狭いギャップに潤滑油が押込まれてフリクションポリマが発生している場合があります。このような場合には、軸受温度が若干上昇気味になることがありますので、パトロール時に軸受温度の変化を注意深く監視する必要があると思われます。次回分析は、ヶ月以内に精点A実施し、油の劣化状況及び摩耗の進行状況の確認をされることを推奨します。尚、本試料油は、停止中に採油を実施しているため、停止してから粒子が油中に沈降し、採油箇所付近の粒子濃度が低くなり、その部分を採取したと思われます。今後の採油は、主機運転中、又は、主機停止直後に実施されることを併せて推奨します。
報告№109-09136 報告№111-00053 | 分析№109-001160 分析№111-000233 | 111-000233 | サンプリングした時点では、軸受は継続使用可能な状態にあると判断できますが、軸受軌道面では異物の噛み込みにより発生した摩耗粒子が多く観察され、異常摩耗の早期発見パラメータであるフェログラフィーのIs値が厳しいの乗領域にあることから、今後軸受軌道面において疲労摩耗が急激に進行する場合もあるため、安全をみて今回定検時に軸受を交換することを推奨します。なお、更油からの使用時間をもとに潤滑油の余寿命を評価したところ、潤滑油は次回定検まで使用可能と判断できました。次回定検時に更油を実施しない場合は、酸化安定度を知るための分析を実施し、余寿命を確認することを推奨します。異常摩耗の早期発見パラメータとして摩耗粒子を定量化して評価するフェログラフィーのIs値は、潤滑状態が厳しいの乗でした。摩耗粒子には、正常な潤滑状態で発生する正常摩耗粒子に加え、異物の噛み込みにより発生する切削粒子も観察されていました。転がり軸受に切削粒子が観察された場合、軸受寿命が分の程度に低下することも知られています。切削摩耗により生じた軌道面の損傷が起点となって転がり軸受の寿命となるフレーキングに進展することが懸念されます。損傷による事故予防のため軸受の交換を推奨します。酸化安定度はminであり、当社推奨の管理限界値のmin以上であることから、良好と判断します。
報告№109-09250 報告№109-09250 | 分析№109-001788 分析№109-001788 | 109-001788 | 潤滑油タンク分析の結果、全ての分析項目の値が当社推奨の管理基準を満たしており、新油分析値との比較結果も問題となる値はなかったことから、油は継続使用可能な状態であり、運転中における潤滑状態も正常であったものと判断します。特性低下特性低下に係るパラメータの分析結果は良好と判断します。粘度粘度はmm/sと新油値mm/sに対する粘度変化率は+％で、当社推奨の管理限界値である±％以内にあり、良好と判断します。全酸価添加タービン油については、当社では管理限界値を設定しておらず、新油分析値との比較及び他の分析項目の結果より全酸価の状態判断を行います。その結果、全酸価は.mgKOH/gと新油値.mgKOH/gに比較して変化はなく、良好と判断します。酸化安定度酸化安定度はminであり、当社推奨の管理限界値のmin以上であることから、良好と判断します。有機物・有機化合物有機物・有機化合物は、IRチャートによる新油分析値との比較の結果、cm-付近に劣化の兆候を示すカルボン酸の吸収が確認されていないことから、良好と判断します。色相はLであり、新油値のLに比較して変化がないことから、良好と判断します。汚染に係るパラメータの分析結果は良好と判断します。水分はppmであり、当社推奨の管理限界値の以下であることから、良好と判断します。汚染粒子数はNAS級であり、当社推奨の管理限界値のNAS級以内であることから、良好と判断します。汚染度物重量は.mg/mlであり、当社推奨の管理限界値のmg/ml以内であることから、良好と判断します。摩耗運転中における潤滑状態は正常であったものと判断します。異常摩耗の早期発見パラメータであるフェログラフィーのIs値がのマイナス乗と当社基準値と比較して良好の範囲にあったことから、潤滑箇所の潤滑状態は正常と判断します。金属濃度SOAP法により金属濃度を測定した結果、外部から混入したと思われるケイ素がppmと僅かに検出されましたが、良好と判断します。金属濃度酸溶解法により金属濃度を測定した結果、潤滑箇所で発生する金属接触によって検出される鉄が、外部から混入したと思われる亜鉛、カルシウム、ナトリウムが共にと僅かに検出されましたが、良好と判断します。
報告№109-09136 報告№111-00381 | 分析№109-001160 分析№111-001808 | 111-001808 | グリースおよび軸受は継続使用可能な状態にあり、保守サイクルおよび手法は問題ないと判断します。フェログラフィー摩耗粒子の形態で比較的多く観察された粒子は、潤滑状態が正常な場合に発生する摩耗粒子でした。これらの摩耗粒子が観察された場合、潤滑部で発生している摩耗形態は、正常なマイルド摩耗であることが分かります。電子顕微鏡・X線マイクロアナリシス観察された粒子をSEM・XMAで詳細に分析した結果、粒子には鉄が比較的多く含まれており、成分割合から粒子は主にベアリングから発生していると推定できました。Iカップリング発光分光分析供試グリースを分析した結果、検出された金属元素は、SOAP-Tの結果表に示すように、鉄、鉛、銅、アンチモン、ニッケル、錫、リン、亜鉛、カルシウム、バリウム、アルミニウム、ナトリウム、マグネシウム、ホウ素でした。これらの検出された金属元素から発生箇所を推定すると鉄、鉛、銅、アンチモン、ニッケル、錫・軸受等リン、亜鉛、バリウム・グリース添加剤カルシウム、アルミニウム、ナトリウム・増ちょう剤マグネシウム、ホウ素・外部混入異物であると思われます。このうち、機械部品が摩耗したと思われる元素はのグループです。グリースの物理的性状IRの結果、新グリースのIRスペクトルと一致しない箇所が確認されました。異種グリースの混入またはグリース名の誤りなどが考えられます。
報告№102-0120 | 分析№102-00902 | 102-00902 | 分析の結果、フェログラフィーを除く項目は良好でした。異常摩耗の早期発見パラメータであるフェログラフィーのIs値がの乗とやや高い値を示していました。摩耗粒子の形態観察の結果、転がり軸受の保持器の摩耗により発生した銅系粒子、微小な切削粒子が見られることから、Is値が高い要因は、転がり軸受の摩耗が発生していたためと考えられました。但し、現在のところ、摩耗粒子の濃度が比較的低く、且つ、粒子サイズが比較的小さいことから、継続使用可能な状況にあると考えられます。摩耗粒子の形態に切削粒子が比較的多く見られています。切削粒子が発生する摩耗形態は、アブレッシブ摩耗と呼ばれ、摩耗速度が大きいため管理には注意が必要です。ヶ月後に再度分析を実施し、摩耗の進行状況を確認されることを推奨します。を示す粘度、全酸価の各データは、当社推奨の管理基準値内にあり、この油は継続使用可能と判断します。但し。水分は.ppmと当社推奨の管理目安の以内にあるものの、やや高い値を示していますので再度分析を実施し、水分濃度の変化をチェックされることを併せて推奨します。
報告№108-5003 報告№108-5003 | 分析№108-00409 分析№108-00409 | 108-00409 | 、汚染度、軸受の潤滑状態を確認する。分析の結果、電子顕微鏡による摩耗粒子の観察結果から、本試料油の摩耗形態は、潤滑状態が正常なマイルド摩耗と、異物の切削作用で発生する切削摩耗が混在していたことが判りました。但し、観察されている摩耗形態が正常な摩耗粒子が発生するマイルド摩耗であることから、現在のところ、シリンダおよびピストンリング、クランクメタル等の摩耗が確認されたものの、摩耗の状態はいずれも軽微であり、継続使用可能と判断します。但し、以下の点に注意すべき点がみられました。カルシウムの検出D－SOAPの結果でカルシウムが.検出されたことから、油の添加剤成分が析出したものと思われます。更にSEM・XMAで詳細に粒子を観察した結果、写真の測定№でカルシウムを含むμmサイズの粒子が観察されました。カルシウムは、軸受メタルなどの摺動面の油膜に噛み込むサイズであることが多く、その影響でメタルなどの金属表面で切削摩耗が発生し、軸受寿命が短命化することがあります。カルシウムがこのように高濃度になるのは、一般にディーゼルエンジンの燃焼ガスや、未燃焼ガスが、燃焼室から潤滑部に入り込んでいるため起きていると推定されます。この現象は、オイルリングやトップリングが正常であれば、発生しにくいものですが、オイルリングなどが摩耗していると、燃焼ガスや未燃焼ガスが燃焼室から潤滑油中に入いり易くなると思われます。カルシウム濃度がこのように高い場合、軸受メタルは比較的短時間で摩耗する事を当社の研究で判明していますが、本機は、稼働率が極めて低い非常用ディーゼル発電機であるため、稼働率の高い営業用ディーゼル発電機に比較し、メタル摩耗の進展も極めて小さいと思われます。念のため、メタル摩耗の進展予防策として、μm以下のカルシウムを濾過できる精密な濾過機で濾過を実施し、汚染度を正常にされることを推奨します。
報告№111-00058 報告№111-00058 | 分析№111-000364 分析№111-000364 | 111-000364 | 有機物・有機化合物試験で検出されたピークには新グリースと異なるピークが検出されました。IRの結果で新グリースと異なるピークが検出されたことから、グリース名が違うか、或いは、異種グリースが混入した可能性が考えられますので、確認する必要があります。≪状態監視とパラメータ≫分析の目的および各分析のパラメータは以下の通りです。特性低下目的：グリースの分析結果から、グリースの物理的性状や劣化傾向などを確認する。全酸価JISK赤外線吸収スペクトルJISKちょう度JISK滴点JISK摩耗目的：グリース中の摩耗粒子を分析する事により、回転・摺動部の潤滑状態、摩耗劣化の程度、余寿命などを解析する。摩耗診断電子顕微鏡観察JISKX線マイクロアナリシス油中金属濃度JISK≪分析結果≫特性低下全酸価：良好全酸価.mgKOH/gは新油値の.mgKOH/g以内にあることから問題は無いと判断します。赤外線吸収スペクトル：良好ちょう度：良好ちょう度値はと当社推奨の管理限界値であるから以内に留まっています。滴点：良好滴点はと新油値のに比較し高いものの、ちょう度が良好の範囲にあり、かつ、有機物・有機化合物試験の結果で油劣化の兆候を示すカルボン酸の吸収が見られないことから、問題は無いと判断します。摩耗摩耗診断電子顕微鏡観察・X線マイクロアナリシス：今回は実施していません。油中金属濃度：今回は実施していません。
報告№103-6077 | 分析№103-01682 | 103-01682 | 濾過後の試料油を分析した結果、計数汚染度、フェログラフィーを除く項目は良好でした。計数汚染度がNAS級と良好の領域にあるものの、濾過後としては高い値でした。フェログラフィーの結果、摩耗過酷度を示すIs値はと非常に良好の範囲にあるものの、摩耗粒子形態観察で、球状粒子、外部から混入した異物が多く見られたことから、汚染の要因は、球状粒子と外部から混入した異物によることが確認されました。球状粒子は、異常の兆候を示す形態のパラメータで、この摩耗粒子が発生する場合、潤滑状態に注意が必要です。球状粒子の発生原因は、溶接工事、溶接作業などによる溶接スパッタの混入、電食による発生、厳しい金属接触による摩耗、が考えられます。発生原因が、の溶接スパッタの混入であれば、今後増加しないと思われますが、が考えられる場合は、原因を取り除かなければ球状粒子は増加すると考えられますので、この球状粒子の増加の有無を確認されることを推奨します。尚、今回オーバーホール時に濾過を実施し、その後採油を実施しているにもかかわらず、計数汚染度が高い値を示し、外部から混入した異物が多く見られていた事から、濾過作業・採油方法のどちらかが適切ではなかった可能性があります。現在循環している油の汚染度を確認し、汚染度が今回同様であれば、濾過作業、汚染度が改善された場合は採油方法に問題があったことが判断できますので、再度採油・分析を実施されることを推奨します。
報告№107-6029 報告№107-0417 | 分析№107-02237 分析№107-02291 | 107-02291 | 、汚染度、軸受の潤滑状態を確認する。今回の採油は、恒設ドレンラインから機器停止中に全量抜き取り時に合わせて実施している。抜き始め、抜き終わりなど採油のタイミングが不明のため、油中粒子が均一に分散している油循環中に比較し沈降の影響を受け、分析データが高濃度に出る可能性があると思われます。分析の結果、循環中の採油に比較してデータが高目に出る可能性があるにも関わらず、全てのデータが良好の範囲にありました。このことから、機器の潤滑状態は正常であり、この油は継続使用可能と判断します。機器の潤滑状態をより正確に知るには、粒子の沈降の影響を極力抑え、油中粒子が均一な分散状態に近い状態での採油が望ましく、そのため対象機器の運転中、または停止直後に採油を実施されることを推奨します。
|  | 112-001987 | 潤滑油および対象設備は継続使用可能な状態にあると判断します。但し、今後も摩耗の進行を傾向監視するため、以下の対策を推奨します。定期的な分析今後懸念される摩耗の進行を監視するため、定期的に分析を実施することを推奨します。はフェログラフィーおよびSOAPの結果から総合的に判断した結果、やや厳しい状態にあると考えられます。フェログラフィー【定量分析：Is値】Is値は異常摩耗の早期発見パラメータのつで、摩耗粒子を定量化するために用います。今回のIs値はの乗とやや高い値でした。フェログラフィー【定性分析：摩耗粒子および摩耗形態観察】分析結果から比較的多く観察された粒子は、以下の通りでした。正常な摩耗粒子・潤滑状態が正常なマイルド摩耗により発生。鉄錆、砂等・外部から混入したと考えられます。Iカップリング発光分光分析【SOAP／D-SOAP】【SOAP-T】検出された金属元素から発生箇所を推定すると、以下の通りでした。ニッケル・軸受等リン、亜鉛、カルシウム・添加剤ナトリウム、マグネシウム・外部混入異物水分、IR酸化度の各データは良好でした。
報告№108-0411 報告№110-00769 | 分析№108-02744 分析№110-003712 | 110-003712 | 本試料油の添加剤は、一般に、タービン油に比較して極圧添加剤や摩耗防止剤などの濃度が高く、この影響でRBOT試験の結果が変動する傾向があります。そのため、ギヤ油の余寿命の評価をタービン油と同等の精度で得るには、RBOTの結果に加え、粘度、水分、全酸価、IRなどのデータを総合的に判断することが必要です。分析の結果、油の粘性を示す粘度は、新油値の.mm/sに比較して粘度変化率が+％のmm/sとほぼ変化はなく、また油中のスラッジの発生量を示す全酸価は、新油値の.mgKOH/gに対して.mgKOH/gで減少していることから劣化は確認されなかった。さらにはIRの結果でも油が劣化した場合に発生するカルボン酸の発生も確認されず、酸化防止剤の残存量を示すRBOTは、限界値minに比較して、十分に残量があるminであった以上のように、の健全性を示す各パラメータは全て良好であり、潤滑油の劣化は確認されませんでした。尚、別紙RBOTの減少傾向から油の余寿命を求めた結果、本試料は直近の更油から起算して稼働時間が時間まで使用可能であることが分かります。汚染度油中の水分を計測した結果、水分はppmと新油と同等であり、継続使用可能な状態にあることが確認されました。潤滑油は継続使用可能な状態にあると判断します。
報告№109-09501 報告№109-09501 | 分析№109-003327 分析№109-003327 | 109-003327 | ・グリースの物理的性状有機物・有機化合物を分析する赤外線吸収スペクトル分析の結果、検出されたピークには新グリースと異なるピークが検出されました。・摩耗状態粒子の観察結果から、μm以下の鉄系摩耗粒子が比較的多く観察され、転がり軸受寿命の指標としている摩耗粒子が観察されなかったことから、フレーキングは発生していないと判断できます。結論軸受は継続使用可能な状態にあるものの、グリースは以下の対策が必要です。グリース名が違うか、或いは、異種グリースが混入した可能性が考えられますので、グリース名、異種グリース混入の可能性を確認する必要があります。≪状態監視とパラメータ≫分析の目的および各分析のパラメータは以下の通りです。特性低下目的：グリースの分析結果から、グリースの物理的性状や劣化傾向などを確認する。全酸価JISK赤外線吸収スペクトルJISKちょう度JISK滴点JISK摩耗目的：グリース中の摩耗粒子を分析する事により、回転・摺動部の潤滑状態、摩耗劣化の程度、余寿命などを解析する。摩耗診断電子顕微鏡観察JISKX線マイクロアナリシス油中金属濃度）JISK≪分析結果≫特性低下全酸価：良好全酸価.mgKOH/gは新油値のmgKOH/g以内にあることから問題は無いと判断します。赤外線吸収スペクトル：良好ちょう度：良好ちょう度値と当社推奨の管理限界値であるから以内に留まっています。滴点：良好滴点はと新油値のに比較し高いものの問題は無いと判断します。摩耗摩耗診断：良好摩耗診断の結果、μm以下の鉄系摩耗粒子が比較的多く観察されました。油中金属濃度：良好油中金属濃度の結果、鉄が検出されました。油中金属濃度：良好油中金属濃度の結果、鉄が検出されました。
報告№108-0411 報告№110-00262 | 分析№108-02745 分析№110-001024 | 110-001024_101101 | ・摩耗状態D－SOAPの結果、潤滑油中からは前回同様に摩耗により発生した鉄が検出されました。粒子観察の結果から、繰返し応力を受けて発生する疲労摩耗粒子が観察されたことから、潤滑部では、疲労による疲労摩耗が発生していることが分かりました。一方、異常摩耗の早期発見パラメータであるフェログラフィーのIs値は、前回のの乗から乗に桁低下していました。また、転がり軸受寿命の指標としている摩耗粒子が観察されなかったことから、フレーキングの発生はなく、摩耗は安定していると思われます。・汚染度計数汚染度は前回のNAS級からNAS級にランク減少し、良好でした。結論軸受は継続使用可能な状態にありますが、疲労摩耗の進行を監視する必要がありますので、以下の対策を推奨します。今後、疲労摩耗の進行を監視するため、定期的に分析を実施し、摩耗の進行状況を確認することを推奨します。計数汚染度は良好でした。計数汚染度計数汚染度はNAS級と当社推奨の管理限界値のNAS級以内にあり、良好と判断します。重量汚染度は.mg/mlでした。機器の潤滑状態フェログラフィーの結果、繰返し応力を受けて発生する疲労摩耗粒子が観察されました。SOAPSOAPの結果、油の添加剤成分であるリンが検出されました。D－SOAPD－SOAPの結果、摩耗により発生する鉄が検出されました。フェログラフィー異常摩耗の早期発見パラメータであるフェログラフィーのIs値がの乗と高い範囲にあるものの、摩耗粒子の形態観察の結果、繰返し応力を受けて発生する疲労摩耗粒子が観察されました。
報告№109-09050 報告№109-09050 | 分析№109-000552 分析№109-000552 | 109-000552 | 今回の採油は、対象設備停止中にドレン弁から実施しているため、別紙油中粒子の沈降の影響に示すように、沈降の影響を受けて分析データが高濃度に出る可能性があります。今回の分析は、以上のことを踏まえて結果を検討します。分析の結果、高濃度になっていると思われる対象設備停止中のドレン弁から行われた採油にもかかわらず、全てのデータが良好の範囲にあることから、この油は継続使用可能であり、潤滑状態も正常と判断します。尚、ギヤ油の添加剤は、極圧添加剤や摩耗防止剤などの濃度が高く、この影響でタービン油や作動油などに比較して酸化安定度の結果が低く出る傾向があります。そのため、ギヤ油の余寿命の評価をタービン油と同等の精度で得るには、酸化安定度の結果に加え、粘度、水分、全酸価、IRなどのデータを総合的に判断することが必要です。本試料油は、各分析データを総合的に評価しました。その結果、酸化安定度は新油に比較して高く、粘度、全酸価は良好の範囲にあることから、本試料油は継続使用可能な状態にあると判断します。特性低下全ての項目が良好な範囲にあったことから特性低下は認められず良好と判断します。粘度は良好と判断します。粘度は.mm/sと新油値.mm/sに比較して、粘度変化率は+.％で、当社推奨の管理限界値である±％以内にあり、良好と判断します。全酸価は良好と判断します。全酸価は.mgKOH/gと新油値.mgKOH/g以下であることから、良好と判断します。酸化安定度の結果、良好と判断します。酸化安定度はminと新油値のminに比較して高く、粘度、全酸価は良好の範囲にあることから、本試料油は継続使用可能な状態にあると判断します。汚染は良好と判断します。水分は良好と判断します。水分はppmと当社推奨の管理限界値の以下であり、良好と判断します。摩耗発生している摩耗形態は、潤滑状態が正常なマイルド摩耗が支配的であることが確認されました。潤滑状態が正常なマイルド摩耗が支配的であることが確認されました。摩耗粒子診断で異常摩耗の早期発見パラメータであるIs値がの乗と継続使用可能な範囲にあり、摩耗粒子の観察から本試料油中で発生している摩耗形態は、潤滑状態が正常なマイルド摩耗が支配的であることが確認されました。
報告№109-09136 報告№111-00473 | 分析№109-001160 分析№111-002187 | 111-002187 | 潤滑油および軸受は継続使用可能な状態にあると判断します。但し、異種油の混入、或いは、油名が違う可能性があるため、以下の対策を推奨します。異種油の混入および油名の確認異種油の混入の有無、油名を再度確認することを推奨します。フェログラフィー異常摩耗の早期発見パラメータとして摩耗粒子を定量化して評価するフェログラフィーのIs値は、潤滑状態が正常なのマイナス乗でした。Iカップリング発光分光分析供試の潤滑油を分析した結果、検出された金属元素は、SOAP-Tの結果表に示すように、錫、リン、亜鉛、カルシウム、バリウム、ケイ素、ナトリウムでした。検出されたこれらの金属元素から発生箇所を推定すると錫・軸受等リン・オイル添加剤亜鉛、カルシウム、バリウム、ケイ素、ナトリウム・外部混入異物であると思われます。このうち、機械部品が摩耗したと思われる元素はのグループです。添加剤として含まれているリンですが、使用油であるダフニータービンオイルですと、通常～程度検出されます。しかし、本試料油はppmと非常に少ないことから、添加剤が消耗したか、或いは、油名が違う可能性があります。添加剤が消耗していた場合、基油の劣化に進展する場合がありますので注意が必要です。計数汚染度、重量汚染度は共に良好でした。IRIRの結果、新油のIRスペクトルと一致しない箇所が確認されました。異種油の混入または油名の誤りなどが考えられます。
|  | 100-02756 | ちょう度はと新グリース値のに比較して、低下しており、グリースが硬化していることが確認された。滴点は、と新グリース値のに比較して、低下しており、油分の分離が発生していると考えられました。全酸価がmgKOH/gと新グリース値のmgKOH/gに比較して、mgKOH/g上昇しており、グリースが劣化していることが確認されました。ギヤの摩耗状態を確認するために実施した、フェログラフィー、SOAP／D-SOAPの結果、SOAP／D-SOAPで、ギヤの摩耗により検出された鉄が多く検出されました。又、フェログラフィーの結果、ギヤの摩耗により発生した鉄系粒子が支配的で、これらの粒子サイズはμm未満と比較的小さく、摩耗は比較的マイルドな状態で進行していることが確認できました。但し、前回グリースを更新された時に、それまで使用していたグリースを除去できていたかということが非常に重要となります。以前使用していたグリースが多く残っていますと、分析データに影響があります。したがいまして、グリース更新時と年経過時とを比較し、摩耗の進行状況を確認することを推奨します。
報告№104-0378 報告№105-4540 | 分析№104-02669 分析№105-01239 | 105-01239 | 本試験は、油の変色原因と潤滑状態を確認するために分析を実施しました。タービン油が変色する原因として考えられることは、外部混入物内部発生の摩耗油の劣化以上の点が考えられます。まずについて、フェログラフィーの摩耗粒子形態観察及び光学顕微鏡写真による観察を行いました。その結果、観察された外部混入物は非常に少量でした。次にについて、同様にフェログラフィーの摩耗粒子形態観察とSOAP／D－SOAPによる金属濃度で摩耗発生の有無を確認しました。その結果、観察された摩耗粒子はオイルリングの摩耗により発生した銅合金がやや多く観察され、SOAP／D－SOAPでは銅が検出されました。最後にについて油の劣化状態を全酸価、IRで確認しました。その結果、IRで油劣化の兆候を示すカルボン酸の吸収は確認されなかったものの、全酸価が新油値の.mgKOH/gに比較してと若干上昇していました。以上のデータから、変色原因を検討した結果、の外部混入の可能性は低く、の内部発生の摩耗と油の劣化による可能性が高いと考えられます。号水車メタル同様の状況がみられますが、全酸価の上昇が小さく、IRでカルボン酸の吸収が確認されていないこと、および、SOAPの銅濃度がppmと比較的低いため、直ちに対応する必要はないと思われますが、念のため、ヶ月後に再度分析を実施し、油の劣化および摩耗の進行状況を確認することを推奨します。
報告№105-0402 | 分析№105-02642 | 105-02642 | トライボ診断により、機器軸受の潤滑状態、潤滑油の劣化状態を診断することを目的としました。分析の結果、本軸受は継続使用可能な範囲にあると判断します。このことは、D-SOAPで転がり軸受の摩耗により発生する鉄が検出されたものの、僅かであることフェログラフィーの結果、異常摩耗の早期発見パラメータであるIs値が.と良好の範囲にあること計数汚染度がNAS級と良好の範囲にあること以上のことから判断しました。
報告№108-0390 報告№108-0390 | 分析№108-02633 分析№108-02633 | 108-02633 | 分析の結果、摩耗の安定が確認され、潤滑状態は正常と判断します。これらのことは、前回に比較して、計数汚染度はランク減少し、SOAP／D-SOAPの鉄濃度に変化がないこと異常摩耗の早期発見パラメータであるフェログラフィーのIs値がのマイナス乗と良好の範囲にあること以上のことから判断しています。は良好と判断します。計数汚染度は良好と判断します。計数汚染度はNAS級と当社推奨の管理限界値のNAS級以内にあり、良好と判断します。重量汚染度は良好と判断します。重量汚染度は.mg/mlと当社推奨の管理限界値のmg/ml以内にあり、良好と判断します。機器の潤滑状態機器の潤滑状態は正常と判断します。SOAPの結果は良好です。SOAPの結果、油の添加剤成分であるリンが検出されています。摩耗により発生する鉄および錫が検出されていないことから、良好と判断します。D－SOAPの結果は良好です。D－SOAPの結果、摩耗により発生する鉄および錫が検出されていないことから、良好と判断します。フェログラフィーの結果は良好です。異常摩耗の早期発見パラメータであるフェログラフィーのIs値がのマイナス乗と良好の範囲にあることから、潤滑状態は正常と判断します。
報告№109-09136 報告№113-00158 | 分析№109-001160 分析№113-000575 | 113-000575 | 分析の結果、摩耗粒子の形態観察で転がり軸受表面に高い荷重が繰り返し加わり表面剥離したμm前後の疲労摩耗粒子、銅合金が比較的多く観察され、SOAP-Tの鉄および銅が高濃度でした。軌道面あるいは転動面では、繰返し応力を受けて疲労による剥離痕が発生しており、さらに保持器で摩耗が発生していると推定されます。軌道面あるいは転動面でフレーキングが発生していると推定されることから、以下の対策を推奨します。転がり軸受の点検軌道面あるいは転動面でフレーキングが発生していると推定されることから、念のため、転がり軸受の点検を推奨します。はフェログラフィーおよびSOAP-Tの結果から総合的に判断した結果、点検を前提に傾向監視を実施する必要があると考えます。フェログラフィー【定性分析：摩耗粒子および摩耗形態観察】観察された代表的な摩耗粒子は、以下の通りでした。疲労摩耗粒子・繰返し応力を受けて発生。銅合金・保持器の摩耗により発生。Iカップリング発光分光分析【SOAP-T】検出された金属元素から発生箇所を推定すると、以下の通りでした。鉄、鉛、銅、クロム、アンチモン、ニッケル、錫・転がり軸受等リン、亜鉛、カルシウム、バリウム、アルミニウム、ナトリウム、マグネシウム・添加剤、増ちょう剤、外部混入異物銅が比較的高い値でした。転がり軸受の型番から保持器の摩耗であると推定されます。保持器が摩耗した場合、転動体とのギャップが大きくなると共に振動が増大し、摩耗の進行に繋がることが懸念されます。
|  | 113-001502 | ポンプ中間軸受リン側は使用可能な状態であり、分解点検で軸受部品を交換する必要はないと判断します。定期的なトライボ診断実施今後の適切な分解点検時期を見出すためにも、定期的な分析による傾向監視により、軸受の潤滑と摩耗の進行状態を確認するよう推奨します。はフェログラフィーおよびSOAP-Tの結果から総合的に判断した結果、継続使用は可能ですが、今後の摩耗進行を確認するためにも傾向管理が有用と考えます。フェログラフィー【定性分析：摩耗粒子および摩耗形態観察】観察された代表的な摩耗粒子は、以下の通りでした。シビア粒子・潤滑状態がやや厳しい凝着摩耗により発生。金属潤滑部が局部的に油膜切れを起していると考えられます。シビア粒子は凝着摩耗に分類されます。これらの摩耗粒子は、軸受軌道面で凝着、破断を繰り返し、この過程で生じる移着粒子が成長して摩耗粒子となります。そのため、軸受軌道面では局部的に油膜切れが発生していることを示しています。この状態が継続した場合、摩耗粒子のサイズは徐々に大型化していき、設備の損傷に至る場合がありますので、傾向監視が必要です。Iカップリング発光分光分析【SOAP-T】検出された金属元素から発生箇所を推定すると、以下の通りでした。鉄、鉛、銅、ニッケル、錫・軸受等リン、亜鉛、カルシウム、バリウム、アルミニウム、ケイ素、ナトリウム、マグネシウム、モリブデン・添加剤、増ちょう剤、外部混入異物
報告№109-09136 報告№112-00259 | 分析№109-001160 分析№112-001039 | 112-001039 | 潤滑油および対象設備は継続使用可能な状態にあると判断します。フェログラフィーの結果から判断した結果、正常な状態にあると考えられます。フェログラフィー【Is値】Is値は異常摩耗の早期発見パラメータのつで、摩耗粒子を定量化するために用います。今回のIs値はのマイナス乗と低い値でした。フェログラフィー【摩耗粒子および摩耗形態】分析結果から比較的多く観察された粒子は、以下の通りでした。正常な摩耗粒子・潤滑状態が正常なマイルド摩耗により発生。前回に比較して計数汚染度はNAS級からNAS級にランク低下し、良好でした。．前回同様に粘度、水分、酸価、IRの各データは良好でした。
報告№109-09136 報告№111-00316 | 分析№109-001160 分析№111-001481 | 111-001481 | RBOTはminを切っており、IRの結果で新油に確認されているcm-付近の酸化防止剤の吸収が確認されませんでした。潤滑油は酸化防止剤の減少と判断され、RBOT値がminを切っており、急激に酸化防止剤が減少して基油の劣化に進展することが懸念されるため、今回の採油後に更油を実施していなければ更油を推奨します。IRIRの結果で新油に確認されているcm-付近の酸化防止剤の吸収が確認されませんでした。RBOTRBOTの結果、minと当社推奨の管理限界値のmin以上であるものの、低い値でした。水分は良好でした。
報告№109-09136 報告№113-00696 | 分析№109-001160 分析№113-002988 | 113-002988 | 潤滑油は物理的性状が良好の範囲にあるものの、計数汚染度がやや高い値でした。今後、汚染度の増加に伴い、汚染物が潤滑部に噛み込むことによる摩耗の進行が懸念されます。軸受は継続使用可能な状態にあると判断します。但し、今後の摩耗推移を確認するためにも傾向監視を継続することが有効です。定期的な分析今後の汚染度の増加および疲労摩耗の推移を監視するため、定期的な分析実施を推奨します。異常摩耗の早期発見のパラメータであるIs値は、前回のレベルからレベルに上昇し、高い値でした。また、潤滑部の摩耗が認められたため、定期的に潤滑油分析を実施し、摩耗推移を監視することが有用と考えます。フェログラフィーで観察された代表的な粒子は、以下の通りです。正常な摩耗粒子・潤滑状態が正常なマイルド摩耗により発生。疲労摩耗粒子・繰返し応力による金属疲労で発生。大型化するとフレーキングの発生が懸念されます。観察された摩耗粒子の中には、約μmサイズの大型の疲労摩耗粒子が観察されました。大型の疲労摩耗粒子は、視野に個と少ないことから、直ちに異常ではないものの、今後の摩耗推移に注意が必要です。計数汚染度は前回のNAS級からにNAS級にランク低下し、当社推奨の管理限界値以下にあるものの、やや高い値でした。また、重量汚染度はmg/mlからmg/mlに増加し、当社推奨の管理限界値を超えていました。直ちに異常となる摩耗粒子は観察されていないことから継続使用可能と判断しますが、傾向監視をすることが有用です。フィルタ残渣に金属片、粘ちょう物、鉄錆、砂等が観察されたことから、汚染度が高い要因は、摩耗粒子、スラッジ、外部混入異物の影響と考えられます。前回同様に粘度、水分、酸価、IRの各データは良好です。
報告№106-0025 報告№106-0130 | 分析№106-00118 分析№106-00865 | 106-00865 | 本試料油は、運転中のドレンから採油が行われており、その影響で汚染度が比較的高めに出ることが予想されますが、前回採油もドレンから行われているため、診断の背景は同様であり、潤滑状態の傾向は把握できるものと考えられます。分析の結果、特徴的であったのは、汚染度がNAS級からNAS級へ減少していることと、異常摩耗の早期発見パラメータであるIs値がの乗からの乗に桁改善されていることでした。このことは、本機の潤滑状態が前回から今回にかけて摩耗が安定していたことを示していると思われます。これらのことは、前回に比較して計数汚染度がランク減少したこと異常摩耗の早期発見パラメータであるフェログラフィーのIs値がの乗と良好の範囲にあるものの、摩耗粒子の形態観察の結果、金属接触が厳しい場合に発生するシビア粒子が多く観察されたこと以上のことから判断しました。今後も定期的にトライボ診断を行い潤滑状態の把握をされることを推奨します尚、減速機のバックラッシの増加を確認するためには、SOAP／D-SOAPを追加実施するとともに、歯車のタイプ、形状、モジュール、歯幅、歯数などの情報が必要です。是非、ご提供下さい。
報告№109-09136 報告№113-00532 | 分析№109-001160 分析№113-002274 | 113-002274 | 異常摩耗の早期発見のパラメータであるIs値は、前回のレベルからレベルに低下しているものの、Is値自体は高い値でした。また、軌道面および転動面の摩耗が認められたため、定期的に潤滑油分析を実施し、摩耗推移を監視することが有用と考えます。フェログラフィーで観察された代表的な粒子は以下の通りです。正常な摩耗粒子・潤滑状態が正常なマイルド摩耗により発生。シビア粒子・潤滑状態がやや厳しい凝着摩耗により発生。極微小領域で油膜切れが発生したことを示します。疲労摩耗粒子・繰り返し応力による金属疲労で発生。大型化するとフレーキングの発生が懸念されます。シビア粒子は、摩擦面が将来的に異常摩耗へ進展する可能性を示唆しています。また、シビア粒子が発生した凝着摩耗部に応力が集中し、疲労摩耗を促進させる可能性があるため、傾向監視が有用と思われます。詳細は、別紙傾向監視が必要な摩耗粒子をご覧ください。計数汚染度は前回同様、NAS級を上回っており、重量汚染度も当社推奨の管理限界値を超えていました。フィルタ残渣に茶褐色のスラッジが確認され、さらに金属片、鉄錆、砂等が観察されたことから、汚染度が高い要因は、摩耗粒子とスラッジ、そして外部混入異物と思われます。．粘度、水分、酸価、IRの各データは、前回同様に良好です。
報告№108-5071 報告№111-00279 | 分析№108-02721 分析№111-001331 | 111-001331 | 潤滑油は継続使用可能な状態にあると判断します。但し、今後は障害予防を目的に以下の対策を推奨します。消泡性能が低下した場合、ギヤ歯面での油膜形成に影響が出て摩耗の発生が進展することがあります。今後は消泡性能低下の影響により摩耗が進展する可能性がありますので、フェログラフィーおよびSOAP-Tを追加することを推奨します。泡立ち試験の結果は、-と新油値が-であるのに比較して高い値となっていたことから、消泡性能が低下していることが分かりました。今後の使用状況によっては油の酸化劣化が進行したり、ギヤ歯面およびベアリング軌道面で油膜切れが発生したりする場合があるため、消泡剤の添加による消泡性能の改善など何らかの対応が必要になると思われます。分析結果泡立ち試験の結果、消泡性能が低下していることが確認されました。粘度粘度はmm/sと新油値mm/sに比較して、粘度変化率は-％で、当社推奨の管理限界値である±％以内にあり、良好と判断します。泡立ち試験泡立ち試験は-と新油に比較して高い値でした。水分はppmと当社推奨の管理限界値の以下であり、良好と判断します。全酸価全酸価は.mgKOH/gと新油値.mgKOH/gに比較して高いものの、IRの結果で油劣化の兆候を示すカルボン酸の吸収が確認されていないことから、良好と判断します。
報告№102-6165 | 分析№102-03066 | 102-03066 | 精点Aを実施した結果、軸受摺動面で厳しい金属接触が発生しています。異常摩耗に進展する場合がありますので、ヶ月以内に再度分析を実施し、摩耗の進行状況を確認されることを推奨します。これらのことは、異常摩耗の早期発見パラメータであるフェログラフィーのIs値が、と良好の範囲にあるものの、摩耗粒子の形態観察の結果、金属接触が厳しい場合に発生するシビア粒子がやや多く観察されたことから判断しました。尚、RBOTが前回に比較し、min上昇したのは、新油の補充、又は、更油の影響によると思われます。今後は、今回のRBOT値によりデータ管理を行います。
報告№109-09136 報告№112-00752 | 分析№109-001160 分析№112-003397 | 112-003397 | 対象設備は継続使用可能な状態にあると判断します。但し、粘度および塩基価が上昇傾向にあり、今後も摩耗の進行を傾向監視するため、以下の対策を推奨します。シール機能の確認、定期的な更油および潤滑油診断シリンダ油の混入が懸念されるため、今後、点検時にはスタンフィングボックスのシール機能やドレンの排出状態を確認すると共に、定期的な更油と、改善状況確認の為の潤滑油診断をお勧めします。摩耗進行の監視クランクメタル、ピストンリングなどの摩耗の進行を監視するために、定期的に分析を実施し、進行状況を確認されることを推奨します。はフェログラフィーおよびSOAPによる分析結果から継続使用は可能ですが、機器の機能を確認するためにも傾向管理が有用と考えます。フェログラフィー【定量分析：Is値】Is値は異常摩耗の早期発見パラメータのつで、摩耗粒子を定量化するために用います。今回のIs値はの乗とやや高い値でした。フェログラフィー【定性分析：摩耗粒子および摩耗形態観察】分析結果から比較的多く観察された粒子は、以下の通りでした。正常な摩耗粒子・潤滑状態が正常なマイルド摩耗により発生。黒錆・潤滑状態がやや厳しい凝着摩耗により発生。金属接触が厳しく、且つ、高い摩擦熱が発生していると考えられます。フリクションポリマ・局部的に高圧・高温となる場合に発生。鉄錆、砂等・外部から混入したと考えられます。中でも、黒錆は、油膜が破断して金属同士の接触による凝着摩耗と呼ぶ摩耗形態により発生するもので、この粒子が観察された場合は、潤滑状態が厳しいことを示しており、この状態が継続すると摩耗粒子のサイズは徐々に大型化し、設備の損傷に繋がることがありますので、傾向監視が必要です。Iカップリング発光分光分析【SOAP】検出された金属元素から発生箇所を推定すると、以下の通りでした。鉄、鉛、錫・エンジン部品リン、亜鉛、カルシウム、マグネシウム、ホウ素・添加剤アルミニウム、ナトリウム・外部混入異物水分は良好でした。粘度、塩基価粘度は、新油値のmm/sに比較して変化率が+.％のmm/sでした。当社が推奨する変化率の管理限界値は±％ですが、本試料油はこの値を超えており、しかも前回に.採油時のmm/sに比較して増加傾向にありました。尚、塩基価は.採油時に比較して.mgKOH/gから.mgKOH/gに高くなっており、良好な状態でした。粘度上昇によるエンジンへの影響は直ちにないと思われますが、今後の傾向を注視しておく必要があります。
報告№109-09136 報告№114-00284 | 分析№109-001160 分析№114-001048 | 114-001048 | 分析の結果、汚染状態は良好の範囲にありました。密封油装置の潤滑油と汚染状態を比較したところ、共にNAS級と清浄であるものの、重量汚染度は主タービンがmg/mlとやや汚染されており、密封油装置がmg/mlと清浄であることが確認されています。表密封油装置との比較EMBEDExcel.Sheet.計数汚染度は良好の範囲にあるものの、重量汚染度はmg/mlとやや高い値でした。フィルタグラムで表面が薄い茶褐色であり、鉄錆、砂等が観察されていることから、汚染度が高い要因は、スラッジと外部混入異物の影響と思われます。
報告№106-0227 報告№107-0054 | 分析№106-01279 分析№107-00231 | 107-00231 | 濾過前の試料油を分析した結果、摩耗粒子形態観察で金属接触が厳しい場合に発生するシビア粒子がやや多く観察されました。D－SOAPの結果、前回に比較して鉄がから、銅がからに各々僅かに上昇していました。主にサーボシリンダ内壁やポンプ内部およびブッシュで摩耗が進行していると考えられました。現在のところ、汚染度はNAS級と良好の範囲にあるものの、D－SOAPの鉄および銅が増加傾向にあることから、このまま摩耗が進行し汚染度がやや不良領域に到達した場合、バルブ類の動作障害やフィルタの目詰まり等が発生することが懸念されます。これらの障害発生に対する弊害を勘案の上、夏期ピーク前に濾過を実施しておくことを推奨します。
報告№108-0389 報告№108-0389 | 分析№108-02627 分析№108-02627 | 108-02627 | 分析の結果、摩耗の安定が確認され、潤滑状態は正常と判断します。これらのことは、前回に比較して、計数汚染度はランク減少し、SOAP／D-SOAPの鉄濃度に変化がないこと異常摩耗の早期発見パラメータであるフェログラフィーのIs値がのマイナス乗と良好の範囲にあること以上のことから判断しています。計数汚染度は良好と判断します。計数汚染度は良好と判断します。計数汚染度はNAS級と当社推奨の管理限界値のNAS級以内にあり、良好と判断します。重量汚染度はmg/mlとなっています。重量汚染度はmg/mlとなっています。機器の潤滑状態機器の潤滑状態は正常と判断します。SOAPの結果は良好です。SOAPの結果、油の添加剤成分であるリンが検出されています。摩耗により発生する鉄が検出されていないことから、良好と判断します。D－SOAPの結果、鉄および銅が検出されています。D－SOAPの結果、摩耗により発生する鉄および銅、油の添加剤成分であるリンが検出されています。フェログラフィーの結果は良好です。異常摩耗の早期発見パラメータであるフェログラフィーのIs値がのマイナス乗と良好の範囲にあることから、潤滑状態は正常と判断します。
報告№108-0227 報告№110-00579 | 分析№108-01664 分析№110-002570 | 110-002570 | Iカップリング発光分光分析供試のタービン油を油中金属濃度で分析した結果、鉄、鉛、銅、錫、リン、亜鉛、カルシウム、アルミニウム、ケイ素、ナトリウム、ホウ素が検出されました。これらの検出された金属元素から発生箇所を推定すると鉄、鉛、銅、錫・軸受等リン・オイル添加剤亜鉛、カルシウム、アルミニウム、ケイ素、ナトリウム、ホウ素・外部混入異物であると思われます。このうち、機械部品が摩耗したと思われる元素はのグループです。ケイ素の検出油中金属濃度でケイ素が検出されました。一般に、潤滑油中からケイ素が検出された場合の原因として、シリコン油或いは、シリコン系の添加剤が検出されるフェログラフィーおよびフィルタ表面の異物観察で砂が多く観察されて検出されるシリコングリースをシール部に塗布している場合、このシリコングリースが潤滑油に混入して検出されるなどが挙げられますが、今回検出が比較的高濃度であることからの可能性が考えられます。については、分析結果では確認することが出来ませんので、これに関する情報があれば提供をお願いします。フェログラフィー異常摩耗の早期発見パラメータとして摩耗粒子を定量化して評価するフェログラフィーのIs値は、潤滑状態がやや厳しいの乗でした。摩耗粒子の形態で比較的多く観察された粒子は、潤滑状態が正常な場合に発生する摩耗粒子、金属潤滑部が局部的に油膜切れを起して発生するシビア粒子でした。このような摩耗粒子が観察された場合には、潤滑部では正常なマイルド摩耗、やや厳しい摩耗形態の凝着摩耗が発生していることが分かります。計数汚染度はやや高く、重量汚染度は当社推奨の管理限界値を超えていました。フィルタ表面の異物観察で表面が茶褐色で金属片、鉄錆等が観察されたことから、汚染度が高い要因は、摩耗とスラッジ、外部混入異物の影響と思われます。粘度、水分、全酸価、IRの各データは良好でした。転がり軸受の寿命の指標となるフレーキングは発生していないことから、異音の発生原因は、軸受の損傷によるものではないと考えられます。また、低音でゴトゴトという異音ということから、スリーブ軸受や転がり軸受の摩擦音とは考えにくく、且つ、音の発生が連続的でないことから、推定される発生原因は締結ボルトの緩みなどによる締結部の接触音などが考えられます。なお、軸受および潤滑油は継続使用可能な状態にありますが、摩耗の進行が懸念されるため、以下の対策を推奨します。振動周波数による確認本軸受の回転数は～rpmであることから、軸受で発生している周波数により損傷の発生箇所が判断できます。各部位の振動周波数は以下の通りとなりますので、周波数により損傷の発生がないか確認して下さい。軸受名称 番号 fin fout fball fカルシウムge 自動調心ころ軸受 ～.Hz .～Hz ～.Hz ～Hz 自動調心ころ軸受 .～Hz ～.Hz .～Hz ～Hz 定期的な分析摩耗の進行を監視するため、定期的に分析を実施し、摩耗の進行状況を確認することを推奨します。次回分析の時期を理論的に求めたところ、最短で約時間となります。この時間は、油中汚染物が均一になるために必要とする時間であり、この時間を経過すれば、再分析の結果から状態の傾向を確認することが可能となりますので、これを参考に次回分析時期を検討されることを提案します。シリコン系のグリースや添加剤の確認シリコン系の添加剤やグリースを使用している箇所があるかについてご確認下さい。
報告№103-0125 | 分析№103-01117 | 103-01117 | 使用時間が．万時間に到達したAH低温側ベアリングの健全性をトライボ診断により確認しました。診断の結果、現時点ではベアリングは継続使用可能な状態にあると判断します。また、今後これまでの運転条件と同様であれば、年後の定検まで使用可能と判断します。これらのことは以下のことから判断しました。鉄濃度から計算したフレーキングの発生面積が内輪軌道面の面積の.％であること。確認された摩耗粒子がμm以下の小さな粒子が支配的であること。念のため、の変化や運転条件の変化による影響を確認するため、ヶ月に度トライボ診断を実施し、ベアリングの潤滑状態を確認されることを推奨します。尚、計数汚染度が測定不能になった原因は、油中に繊維状異物が多くみられ、測定用センサーが目詰まりを発生したためです。
報告№104-0386 | 分析№104-02686 | 104-02686 | 濾過前の試料油を分析した結果、計数汚染度が前回NAS級から、今回NAS級に約ヶ月でランク上昇しました。D－SOAPの結果、前回に比較して鉄、メタルの主成分である錫が上昇しました。摩耗粒子形態観察及びフィルタ写真の結果、鉄錆・砂等が多く観察されました。その中には厳しい金属接触により発生した摩耗粒子が観察されたことから、汚染度、D－SOAPの鉄・錫濃度が上昇した要因は、軸受摺動面で厳しい金属接触が発生しているためと考えられます。これらのことから、スラストメタルサーチコイルの温度不安定の原因を断定することは困難ですが、摩耗形態から流体潤滑より潤滑状態がやや厳しい状況の混合潤滑状態が生じていると思われます。混合潤滑状態は、起動・停止時の周速が遅い場合に発生しやすく、これにより軸受面が粗大化することで、定常運転時にも主軸の振れ量の変化やメタルギャップの変動等が加わりメタルコンタクトが発生することも考えられます。今後、更に摩耗が進行することが懸念されるため、ヶ月以内にもう一度トライボ診断を実施し、摩耗の進行状況を確認することを推奨します。
報告№108-0227 報告№110-00747 | 分析№108-01664 分析№110-003535 | 110-003535 | は、油の粘度変化率、油中のスラッジの発生量などを判断パラメータに、粘度、全酸価、IR、RBOTで評価します。分析の結果、油の粘性を示す粘度は、新油値の.mm/sに比較して粘度変化率が+％の.mm/sとほぼ変化はなく、また油中のスラッジの発生量を示す全酸価は、新油値の.mgKOH/gに対して.mgKOH/gでほぼ変化が見られず劣化は確認されていない。さらにはIRの結果でも油が劣化した場合に発生するカルボン酸の発生も確認されず、酸化防止剤の残存量を示すRBOTは、限界値minに比較して、十分に残量があるminであった。以上のように、の健全性を示す各パラメータは全て良好であり、潤滑油の劣化は確認されませんでした。油の余寿命は、使用油の使用期間または使用時間が不明であったため、ご依頼の油の余寿命に関する検討は行えませんでした。ただし、分析の結果で新油値がminであったことから、使用期間をヶ月間と仮定すれば余寿命は十二分にあると言えます。可能であれば、使用期間、あるいは使用時間の情報をご提供下さい。油中の水分を計測した結果、水分はppmと新油と同等であり、継続使用可能な状態にあることが確認されました。潤滑油は継続使用可能な状態にあると判断します。
報告№109-09136 | 分析№109-001160 | 114-000771-2 | シビア粒子が比較的多く観察されました。・RBOT:問題ありません。・計数汚染度:やや高い値でした。・重量汚染度:当社推奨の管理限界値を超えていました。・SOAP:問題ありません。・D-SOAP:問題ありません。
報告№109-09136 報告№111-00619 | 分析№109-001160 分析№111-002951 | 111-002951 | グリースは継続使用可能な状態にあると判断します。グリースのちょう度、滴点、酸価、IRの各データは良好でした。
報告№109-09136 報告№114-00114 | 分析№109-001160 分析№114-000341 | 114-000341 | 潤滑油の性状、汚染度は全て良好の範囲にあることから、継続使用可能な状態にあると判断します。軸受は継続使用可能な状態にあると判断します。但し、D-SOAPでメタルの主成分である錫が検出され、フェログラフィーの摩耗粒子形態観察で異物の噛み込みや金属表面の微小突起により発生する切削粒子が比較的多く観察されています。摩耗形態は切削摩耗であり、この摩耗形態は他に比較して進行速度が速いことから、今後メタルの摩耗進行が懸念されるため、以下の対策を推奨します。定期的な分析今後の進行が懸念される切削摩耗の推移を監視するため、年以内に再分析実施を推奨します。軸受メタルの情報提供今後軸受メタルの摩耗が進行した場合、摩耗程度を評価する必要がありますので、次回分析時には、メタルサイズ、回転数、直近のメタル交換からの運転時間をお知らせください。最適な採油方法本試料油は、機器停止中にドレンバルブから採油されています。機器が停止している状態では、別紙油粒子の沈降の影響に示すように油槽内で撹拌がなくなり固形物が沈降するため、油中汚染度は高くなると推定されます。今後の採油は、極力運転中もしくは停止直後の油槽中層部から実施されることを推奨します。
報告№108-0411 報告№109-09189 | 分析№108-02745 分析№109-001493 | 109-001493 | 疲労試験機の油圧源に使用している圧油の交換前・交換後の、汚染度を確認する。交換前の試料油を分析した結果、粘度、水分の各データは良好の範囲にあり、計数汚染度は当社推奨の管理限界値内にあることから、良好と判断します。は良好と判断します。粘度は良好と判断します。粘度はmm/sと新油値mm/sに比較して、粘度変化率は-.％で、当社推奨の管理限界値である±％以内にあり、良好と判断します。水分は良好と判断します。水分は.ppmと当社推奨の管理限界値の以下であり、良好と判断します。は良好と判断します。計数汚染度は良好と判断します。計数汚染度はNAS級と当社推奨の管理限界値のNAS級以内にあり、良好と判断します。
報告№109-09050 報告№109-09050 | 分析№109-000556 分析№109-000556 | 109-000556 | 今回の採油は、対象設備停止中にドレン穴から実施しているため、別紙油中粒子の沈降の影響に示すように、沈降の影響を受けて分析データが高濃度に出る可能性があります。今回の分析は、以上のことを踏まえて結果を検討します。分析の結果、高濃度になっていると思われる対象設備停止中のドレン穴から行われた採油にもかかわらず、全てのデータが良好の範囲にあることから、この油は継続使用可能であり、潤滑状態も正常と判断します。特性低下全ての項目が良好な範囲にあったことから特性低下は認められず良好と判断します。粘度は良好と判断します。粘度はmm/sと新油.mm/sに比較して、粘度変化率は-％で、当社推奨の管理限界値である±％以内にあり、良好と判断します。全酸価は良好と判断します。全酸価は.mgKOH/gと新油値.mgKOH/gに比較して変化はなく、良好と判断します。酸化安定度の結果、良好と判断します。酸化安定度はminと当社推奨の管理限界値のmin以上であり、良好と判断します。汚染は良好と判断します。水分は良好と判断します。水分はppmと当社推奨の管理限界値の以下であり、良好と判断します。摩耗潤滑状態は正常と判断します。フェログラフィーの測定は良好と判断します。異常摩耗の早期発見パラメータであるIs値がのマイナス乗と良好の範囲あることから、潤滑状態は正常と判断します。
報告№109-09094 報告№112-00124 | 分析№109-000916 分析№112-000495 | 112-000495 | 対象設備は継続使用可能な状態にあると判断します。但し、ちょう度が低下していたため、以下の対策を推奨します。グリースの交換ちょう度が低下し、グリースが硬化していることが確認されたことから、ギヤ歯面で油膜切れが発生することが懸念されるため、グリースを交換することを推奨します。定期的な分析凝着摩耗の進行を監視するため、定期的に分析を実施し、分析データによる摩耗の進行状況を確認することを推奨します。はフェログラフィーおよびSOAP-Tの結果から総合的に判断した結果、やや厳しい状態にあると考えられます。フェログラフィー【定性分析：摩耗粒子および摩耗形態観察】分析結果から比較的多く観察された粒子は、以下の通りでした。正常な摩耗粒子・潤滑状態が正常なマイルド摩耗により発生。黒錆・潤滑状態がやや厳しい凝着摩耗により発生。金属接触が厳しく、且つ、高い摩擦熱が発生していると考えられます。Iカップリング発光分光分析【SOAP-T】検出された金属元素から発生箇所を推定すると、以下の通りでした。鉄、鉛、クロム、ニッケル、錫・ギヤ等リン、カルシウム、アルミニウム、ナトリウム、モリブデン・添加剤、増ちょう剤、外部混入異物固形分濃度で鉄が.ppmと比較的高いことから、ギヤ歯面では金属潤滑部が局部的に油膜切れを起している可能性があるため、今後の摩耗の進行に注意が必要です。グリースの物理的性状滴点、酸価、IRの各データは良好でした。ちょう度ちょう度値と新グリース値に比較して低下し、当社推奨の管理下限値であるを超えていることから、硬化していることが分かりました。硬化したグリースを使用した場合、油分の流動性がなくなり、軸受等で良好な油膜が保持されにくくなる可能性があります。≪状態監視とパラメータ≫分析の目的および各分析のパラメータは以下の通りです。特性低下目的：グリースの分析結果から、グリースの物理的性状や劣化傾向などを確認する。酸価JISK赤外線吸収スペクトルJISKちょう度JISK滴点JISK摩耗目的：グリース中の摩耗粒子を分析する事により、回転・摺動部の潤滑状態、摩耗劣化の程度、余寿命などを解析する。摩耗診断電子顕微鏡観察JISKX線マイクロアナリシス油中金属濃度JISK≪分析結果≫特性低下酸価：良好酸価mgKOH/gは新油値の.mgKOH/gに比較し高くはあるものの、有機物・有機化合物試験の結果で油劣化の兆候を示すカルボン酸の吸収が見られないことから問題は無いと判断します。赤外線吸収スペクトル：良好ちょう度：要処置ちょう度値はと当社推奨の管理下限値であるを超えていました。滴点：良好滴点はと新油値のに比較し大きな変化はないことから問題は無いと判断します。摩耗摩耗診断：注意摩耗診断の結果、金属潤滑部が局部的に油膜切れを起して発生する黒錆が比較的多く観察されました。電子顕微鏡観察・X線マイクロアナリシス：今回は実施していません。油中金属濃度：注意油中金属濃度の結果、摩耗により発生する鉄が.ppmと比較的高い値でした。
報告№109-09066 報告№109-09066 | 分析№109-000661 分析№109-000661 | 109-000661 | 、汚染度、潤滑状態を確認する。軸受の損傷程度を確認する。、汚染度、潤滑状態汚染度、潤滑状態分析の結果、.採油の分析データと同様に、異常摩耗の早期発見パラメータであるフェログラフィーのIs値がの乗であり、摩耗粒子の形態観察で金属接触が厳しい場合に発生するシビア粒子がやや多くが観察されました。また、SOAP／D－SOAPで軸受メタルの主成分である錫が検出され、SEM・XMAで詳細に摩耗粒子を観察した結果、鉄、マンガンを含むシビア粒子が観察されました。以上の分析結果から、軸受摺動面の潤滑状態は、流体潤滑と固体接触が混在する混合潤滑状態が継続しているものと推定されます。粘度が新油値.mm/sから.mm/sに.％上昇していますが、前回データの.mm/sに比較して変化がないことから、継続使用可能と判断します。今回比較に使用した新油値が当社保有の新油データベースの値で、ロットの違いなどで新油値であっても若干変化する場合があります。本実験により、粘度が上昇しているのかを正しく確認するためには、今回使用した潤滑油と同じロットの新油データとの比較が必要と考えます。また、全酸価が.mgKOH/gと新油値.mgKOH/g以上にあるものの、前回同様にIRの結果で、油劣化の兆候を示すカルボン酸の吸収が確認されていないため、油劣化の進行はないと判断します。尚、水分は、当社推奨の管理限界値内にあり、実験中においては水分の影響はなかったものと思われます。軸受の損傷程度前回同様にSOAP／D－SOAPの結果でメタルの主成分である錫が検出されました。軸受メタルの摩耗は、軸受メタルの主成分である錫がD－SOAPで検出されたことから確認しています。メタルの摩耗深さを前回までのSOAPの錫濃度ppm、油量Lから下式により算出します。錫の摩耗体積＝錫濃度×-×油量×.×÷錫密度＝×-××.×÷.＝.平均的な摩耗深さ＝摩耗体積÷摩耗面積×＝.÷.×＝.計算の結果、平均的な摩耗深さは.μmとなります。前回が.μmであったことから、摩耗は安定していることが分かります。この計算は、油中の摩耗粒子が均一に分散していると仮定して求めております。また、当社の経験から、摩耗が発生している面積を全体の分のとして求めております。実際に軸受メタルが摩耗した面積が確認できておりましたら、摩耗面積をそれに置換えて再計算して下さい。尚、ホワイトメタルの場合、メタルに含まれる錫は全体の概ね～割程度であり、今回求めた摩耗体積より～割程度大きくなると想定されます。今回試験に使用した軸受メタルの組成割合が不明であり計算は困難なため、組成割合が分かっている場合は、錫の組成割合から体積を計算し摩耗深さを再計算して下さい。
報告№105-6050 報告№106-0472 | 分析№105-01529 分析№106-02715 | 106-02715 | 分析の結果、摩耗の安定が確認され、転がり軸受は継続使用可能な状態にあると判断します。但し、前回同様に摩耗粒子形態観察で異物の噛み込みにより発生する切削粒子、金属接触が厳しい場合に発生するシビア粒子が観察されたことから、今後、これらの粒子が軌道面に噛み込み発生した損傷が、転がり軸受の寿命の指標となるフレーキングに進展することが懸念されるため、ヶ月後に再度分析を実施し、摩耗の進行状況を確認されることを推奨します。これらのことは、前回に比較して、計数汚染度はランク減少し、D－SOAPの鉄濃度が減少したものの、異常摩耗の早期発見パラメータであるフェログラフィーのIs値がの乗とやや高く、摩耗粒子形態観察の結果、異物の噛み込みにより発生する切削粒子、金属接触が厳しい場合に発生するシビア粒子が観察されたこと以上のことから判断しました。尚、SOAPの結果でケイ素がppm検出されました。一般に、ケイ素は添加剤、或いは、外部混入の異物の可能性があると考えられますが、検出された原因は三つ考えられました。油の添加剤の消泡剤の主成分ですが、通常、消泡剤のケイ素は～程度ですので、今回検出されたケイ素は消泡剤である可能性がある。シリコングリースをシール部に塗布している場合、このシリコングリースが潤滑油に混入している可能性がある。けい砂などのケイ素を含む砂が混入した可能性がある。分析結果からは、三つ全ての可能性がありました。シリコングリースを使用している箇所があるかについてご確認ください。また、けい砂などの影響で切削摩耗が発生している場合がありますので、可能であれば、一旦更油などにより油槽内を清浄にすることを推奨します。
報告№109-09136 報告№112-00145 | 分析№109-001160 分析№112-000578 | 112-000578 | 潤滑油の劣化は確認されていないことから、運転状況に変化がなければ、年は延伸可能と判断します。減速機は継続使用可能な状態にあるものの、今後も摩耗の進行を傾向監視するため、以下の対策を推奨します。定期的な分析凝着摩耗の進行を監視するため、定期的に分析を実施し、分析データによる摩耗の進行状況を確認することを推奨します。バックラッシによる評価トライボ診断では、バックラッシの増加量を分析結果から計算できますので、構造が確認できる図面、ギヤの形式、歯形、モジュール、歯数、歯幅、油入替後の稼働時間ならびに分解点検後の稼働時間をお知らせ下さい。計算結果をご報告いたします。採油方法の改善採油箇所が抜き出し口であることから、外部混入異物が比較的多く観察された要因は、配管内に残留していた異物を採取したか、或いは、採油時に外部から混入した可能性が考えられます。外部混入異物は分析データに影響を及ぼすことがあるため、今後の採油は、今回の廃油量よりも増量してから採油することを推奨します。最適な採油方法本試料油は、機器停止中に抜き出し口から採油されているにもかかわらず汚染度を示すデータは良好でしたが、今後の採油は、極力運転中もしくは停止直後の油槽中層部から実施されることを推奨します。フェログラフィーIs値は異常摩耗の早期発見パラメータのつで、摩耗粒子を定量化するために用います。今回のIs値はの乗であり、潤滑状態は正常と判断できます。摩耗粒子の形態で比較的多く観察された粒子は、潤滑状態が正常な場合に発生する摩耗粒子金属潤滑部が局部的に油膜切れを起して発生するシビア粒子でした。これらの摩耗粒子が観察された場合、潤滑部で発生している摩耗形態は、正常なマイルド摩耗潤滑状態がやや厳しい凝着摩耗であることが分かります。Iカップリング発光分光分析【SOAP／D－SOAP】検出された金属元素は、SOAP／D－SOAPの結果表に示すように、鉄、リン、亜鉛、カルシウム、ナトリウムでした。検出された金属元素から発生箇所を推定すると鉄、亜鉛・ギヤ・軸受等リン・オイル添加剤カルシウム、ナトリウム・外部混入異物であると思われます。このうち、機械部品が摩耗したと思われる元素はのグループです。計数汚染度は良好でした。粘度、水分、酸価、IRの各データは良好でした。
報告№109-09136 報告№111-00593 | 分析№109-001160 分析№111-002750 | 111-002750 | 対象設備は継続使用可能な状態にあると判断します。但し、SOAP-T法により油中金属分析を実施した結果、カルシウム濃度が若干高く、また潤滑油は水分も若干高いことから、今後摩耗の進行が懸念されました。そのため、以下の対策を推奨します。部分更油、または精密濾過ディーゼルエンジン中にSOAP-Tでカルシウムが検出された場合、そのカルシウムは硫酸カルシウムになっていることが知られています。このカルシウムは、いわゆる石膏であり、軸受の軟質金属に食い込んだり、埋め込まれたりして潤滑中に相手材を切削し、結果として軸受寿命が短くなることが弊社の研究結果から判明しています。本試料油は、このカルシウム濃度が比較的高いため軸受メタルの摩耗が促進する可能性が極めて高いことから、可能であれば更油、あるいは精密な濾過を推奨します。なお、水分の影響により金属表面で腐食摩耗が発生し、発生した鉄錆等の粒子が潤滑部に噛み込み摩耗が進行することがありますので、濾過、あるいは一部を新油と入れ替えて相対的に水分濃度を低くする、いわゆる部分更油によって水分低下させることが必要と判断します。次回点検でオイルリングの点検燃焼ガス中の硫黄分と添加剤が反応して生成したカルシウム化合物が高い濃度を示していました。これは、オイルリングの摩耗により燃焼ガスのシール性が低下したためと推定されますが、今回検出されたカルシウムは濃度が比較的高いことから、カルシウム化合物が軸受メタルの油膜に入り込みメタルの摩耗を促進することがあるため、次回点検ではオイルリングの摩耗状態の点検を推奨します。定期的な分析切削摩耗や凝着摩耗の進行が懸念されるため、今後は定期的に分析を実施し、摩耗の進行状況を確認することを推奨します。フェログラフィー異常摩耗の早期発見パラメータとして摩耗粒子を定量化して評価するフェログラフィーのIs値は、潤滑状態が厳しいの乗でした。摩耗粒子の形態で比較的多く観察された粒子は、潤滑状態が正常な場合に発生する摩耗粒子異物の噛み込みにより発生する切削粒子金属潤滑部が局部的に油膜切れを起して発生するシビア粒子金属接触が厳しく、且つ、摩擦熱が高い場合に発生する黒錆でした。これらの摩耗粒子が観察された場合、潤滑部で発生している摩耗形態は、正常なマイルド摩耗異物による切削摩耗潤滑状態がやや厳しい凝着摩耗であることが分かります。切削摩耗は、他の摩耗形態に比較して摩耗進行速度が速く注意が必要で、定期的なトライボ診断による状態監視が必要と考えます。切削摩耗の原因となる混入異物が残留している場合、この異物により切削摩耗が継続して発生する可能性があります。Iカップリング発光分光分析供試の潤滑油を分析した結果、検出された金属元素は、SOAP-Tの結果表に示すように、鉄、鉛、銅、ニッケル、錫、リン、亜鉛、カルシウム、バリウム、アルミニウム、ナトリウムでした。検出されたこれらの金属元素から発生箇所を推定すると鉄、鉛、銅、ニッケル、錫・軸受等リン、亜鉛、カルシウム・オイル添加剤バリウム、アルミニウム、ナトリウム・外部混入異物であると思われます。このうち、機械部品が摩耗したと思われる元素はのグループです。銅を使用した箇所の摩耗・溶出SOAP-Tで銅がppm検出されました。銅の影響については、別紙鉛および銅を使用した箇所の摩耗・溶出を御覧ください。カルシウムなどの析出SOAP-Tでカルシウムが.ppm検出されました。この影響については、別紙カルシウムなどの析出を御覧ください。計数汚染度計数汚染度はNAS級以上と汚染されていました。フィルタ表面の異物観察で金属片、鉄錆、砂等が観察されたことから、汚染度が高い要因は、摩耗、エンジンオイルの反応生成物、そして外部混入異物の影響と思われます。粒度分布粒度分布は.～.μmの範囲にあり、.μmにピークが確認されました。μm以下の粒子が多いことから、燃焼して発生したすす等であることが分かります。水分はppmと当社推奨の管理限界値を超えていました。今後、水分の影響でエンジン内部に錆が発生し、その影響で摩耗が発生する懸念があります。
報告№104-0158 報告№104-0158 | 分析№104-01166 分析№104-01166 | 104-01166 | は良好と判断します。粘度は良好と判断します。粘度はmm/sと新油値mm/sに比較して、粘度変化率は-％で、当社推奨の管理限界値である±％以内にあり、良好と判断します。水分は良好と判断します。水分は.ppmと当社推奨の管理限界値の以下であり、良好と判断します。全酸価は良好と判断します。全酸価はと新油値に比較して、変化はなく、良好と判断します。IRの結果、良好と判断します。IRの結果、油劣化の兆候を示すカルボン酸の吸収が確認されていないことから、良好と判断します。RBOTの結果、良好と判断します。RBOTはminと当社推奨の管理限界値のmin以上であり、良好と判断します。は良好と判断します。計数汚染度は良好と判断します。計数汚染度はNAS級と当社推奨の管理限界値のNAS級に比較して清浄でした。しかし、粒子分布を詳細に見ると、μm以上の大型の粒子が多いことが確認されました。重量汚染度は良好と判断します。重量汚染度は.mg/mlと当社推奨の管理限界値のmg/ml以下であり、良好と判断します。機器の潤滑状態機器の潤滑状態は正常と判断します。SOAPの結果は良好です。SOAPの結果、油の添加剤成分であるリンがppm、亜鉛がppm検出されました。D－SOAPの結果は良好です。鉄が、油の添加剤成分である亜鉛が、外部から混入したカルシウム、ナトリウムが検出されました。フェログラフィーの結果は良好です。摩耗粒子形態観察で、外部から混入した鉄錆が多く観察されました。これらの鉄錆は、通常運転中に外部から混入する可能性がなく、今回の採油箇所がドレンバルブであることから、ドレンバルブに残留していたものを採油した可能性が高いと考えられます。今後、採油を実施される場合は、外部からの影響を避けるために、運転中及び停止直後に油層中層部から直接採油を実施されることを推奨します。尚、潤滑異常の早期発見パラメータである、摩耗過酷度を示すIs値がと良好の範囲にあることから、潤滑状態は良好な状態にあると判断します。
報告№109-09136 報告№111-00594 | 分析№109-001160 分析№111-002763 | 111-002763 | 油面計口に比較して各分析データに大きな変化はなく、摩耗状態にも変化はありませんでした。油面計口との比較表試料の比較採油箇所分析項目 油面計口 ラインフィルタエアー抜き 計数汚染度 NAS級以上 NAS級以上 SOAP-T 鉄 ppm .ppm カルシウム ppm .ppm Is値 の乗 の乗 計数汚染度は油面計口とラインフィルタエアー抜き共にNAS級以上でしたが、粒子数を見ると～μmサイズは、桁少ない値でした。SOAP-Tの鉄およびカルシウムは、油面計口から採油した試料が若干高く、異常摩耗の早期発見パラメータであるフェログラフィーのIs値も桁大きいことが分かりました。分析結果から油面計口からの採油方法は採油器を使用しており、外部からの影響を受けにくいことから、今後の採油は油面計口から採油を実施して、管理していくことが望ましいと思われます。フェログラフィー異常摩耗の早期発見パラメータとして摩耗粒子を定量化して評価するフェログラフィーのIs値は、油面計口のの乗に比較しての乗に低下しました。摩耗粒子の形態で比較的多く観察された粒子は、潤滑状態が正常な場合に発生する摩耗粒子金属潤滑部が局部的に油膜切れを起して発生するシビア粒子でした。これらの摩耗粒子が観察された場合、潤滑部で発生している摩耗形態は、正常なマイルド摩耗潤滑状態がやや厳しい凝着摩耗であることが分かります。Iカップリング発光分光分析供試の潤滑油を分析した結果、検出された金属元素は、SOAP-Tの結果表に示すように、鉄、銅、錫、リン、亜鉛、カルシウム、バリウム、アルミニウム、ナトリウムでした。検出されたこれらの金属元素から発生箇所を推定すると鉄、銅、錫・軸受等リン、亜鉛、カルシウム・オイル添加剤バリウム、アルミニウム、ナトリウム・外部混入異物であると思われます。このうち、機械部品が摩耗したと思われる元素はのグループです。銅を使用した箇所の摩耗・溶出SOAP-Tで銅がppm検出されました。銅の影響については、別紙鉛および銅を使用した箇所の摩耗・溶出を御覧ください。カルシウムなどの析出SOAP-Tでカルシウムが.ppm検出されました。この影響については、別紙カルシウムなどの析出を御覧ください。計数汚染度油面計口と同様に計数汚染度はNAS級以上と汚染されていました。フィルタ表面の異物観察で金属片、鉄錆、砂等が観察されたことから、汚染度が高い要因は、摩耗、エンジンオイルの反応生成物、そして外部混入異物の影響と思われます。粒度分布粒度分布は.～μmの範囲にあり、.μmにピークが確認されました。μm以下の粒子が多いことから、燃焼して発生したすす等であることが分かります。
報告№103-0224 | 分析№103-02184 | 103-02184 | 本試験は、メタルヒートラン後に採油を実施し、潤滑状態を確認するために分析を実施しました。分析の結果、摩耗粒子形態観察で外部から混入した異物が多く見られました。今後、これらの異物が軸受摺動面に噛み込み摩耗が進行する場合があるため、ヶ月以内に再度分析を実施し、汚染状況及び摩耗の進行状況を確認されることを推奨します。尚、計数汚染度は油中の繊維物によりセンサーエラーを起こし測定不能でした。これらのことは、異常摩耗の早期発見パラメータであるフェログラフィーのIs値が、と良好の範囲にあるものの、摩耗粒子の形態観察の結果、外部から混入した異物が多く見られたこと計数汚染度が測定不能であること以上のことから判断しました。
報告№109-09359 報告№109-09359 | 分析№109-002454 分析№109-002454 | 109-002454 | 結論現在のところ、本軸受は継続使用可能な状態にあるものの、摩耗に進行が懸念されるため、監視強化を継続されることを推奨します。次回分析の時期を理論的に求めたところ、最短で約時間となりました。この時間は、油中汚染物が均一になるために必要とする時間であり、この時間を経過すれば、再分析の結果から状態の傾向を確認することが可能となりますので、これを参考に次回分析時期を検討されることを推奨します。計数汚染度はやや高い値でした。計数汚染度計数汚染度はNAS級と当社推奨の管理限界値のNAS級以内にあるものの、やや高い値でした。重量汚染度はmg/mlでした。機器の潤滑状態フェログラフィーの結果、微小な疲労摩耗粒子、フレッティングにより発生する赤錆、局部的に高圧・高温となる場合に発生するフリクションポリマが比較的多く観察されました。SOAPSOAPの結果、摩耗により発生する鉄および銅、油の添加剤成分であるリンが検出されました。D－SOAPD－SOAPの結果、摩耗により発生する鉄および銅、油の添加剤成分であるリンが検出されました。フェログラフィーフェログラフィーの結果、異常摩耗の早期発見パラメータであるIs値がの乗と良好の範囲にあるものの、摩耗粒子の形態観察の結果、微小な疲労摩耗粒子、フレッティングにより発生する赤錆、局部的に高圧・高温となる場合に発生するフリクションポリマが比較的多く観察されました。
報告№109-09136 報告№112-00086 | 分析№109-001160 分析№112-000238 | 112-000238 | 前回同様に潤滑油は清浄な状態にあることが確認されました。前回に比較して計数汚染度はNAS級からNAS級にランク低下し、重量汚染度は.mg/mlから.mg/mlに減少し、良好でした。
報告№108-6005 報告№108-0037 前回分析でＢ号機のベアリングを交換することを推奨した。Ａ号機も使用期間がほぼ同じであることから、潤滑状態を確認する必要があると判断した。 | 分析№108-00106 分析№108-00200 | 108-00200 | トライボ診断により、汚染度、潤滑状態を確認する。分析の結果、転がり軸受の寿命の指標となるフレーキングが確認されたことから、ベアリングを交換することを推奨します。ベアリングが交換できない場合は、月の定期点検までの間、ヶ月に回分析を実施し、潤滑状態を注意深く傾向の変化を監視することを推奨します。尚、を示す粘度、水分、IRは良好でした。全酸価は、新油データとの比較が必要ですが、当社に新油データがないため比較することはできませんでした。しかし、IRの結果で油劣化の兆候を示すカルボン酸の吸収が確認されていないことから、油劣化は確認されず、この油は継続使用可能と判断します。これらのことは、計数汚染度、重量汚染度共に当社推奨の管理限界値を超えていたこと異常摩耗の早期発見パラメータであるフェログラフィーのIs値がの乗と高く、摩耗粒子の形態観察で異物の噛み込みにより発生する切削粒子、疲労摩耗粒子、銅合金が多く観察されたことSOAP／D－SOAPの結果、鉄が多く検出されたこと以上のことから判断しました。
報告№109-09136 報告№110-00636 | 分析№109-001160 分析№110-002872 | 110-002872 | Iカップリング発光分光分析供試のタービン油を分析した結果、SOAP／D－SOAPで鉄、錫、亜鉛、カルシウム、アルミニウム、ケイ素、ナトリウムが検出されました。これらの検出された金属元素から発生箇所を推定すると鉄、錫・軸受等亜鉛、カルシウム、アルミニウム、ケイ素、ナトリウム・外部混入異物であると思われます。このうち、機械部品が摩耗したと思われる元素はのグループです。ケイ素の検出SOAPでケイ素がppm検出されました。一般に、潤滑油中からケイ素が検出された場合、シリコン油或いは、シリコン系の添加剤が検出されるフェログラフィーおよびフィルタ表面の異物観察で砂が多く観察されて検出されるシリコングリースをシール部に塗布している場合、このシリコングリースが潤滑油に混入して検出されるなどが挙げられますが、今回の検出が比較的高濃度であることからの可能性が考えられます。については、分析結果では確認することが出来ませんので、これに関する情報があれば提供をお願いします。フェログラフィー異常摩耗の早期発見パラメータとして摩耗粒子を定量化して評価するフェログラフィーのIs値は、潤滑状態が正常なの乗でした。摩耗粒子の形態で比較的多く観察された粒子は、潤滑状態が正常な場合に発生する摩耗粒子、外部から混入したと思われる鉄錆、砂等でした。このような摩耗粒子が観察された場合には、潤滑部では正常なマイルド摩耗が発生していることが分かります。水分、重量汚染度は良好でした。粘度、全酸価、IRの各データは良好でした。潤滑油および軸受は継続使用可能な状態にあると判断します。今後も摩耗の進行を監視するため、定期的に分析を実施し、摩耗の進行状況を確認することを推奨します。油槽内の清掃フィルタ表面の異物観察で外部混入異物が多く観察されたことから、油槽内は汚染されていると思われます。更油をする際には、油槽内を清掃し、更油する新油もNAS級程度の清浄な潤滑油を更油することを推奨します。シリコン系のグリースや添加剤の確認シリコン系の添加剤やグリースを使用している箇所があるかについてご確認下さい。
報告№107-0389 報告№107-0389 | 分析№107-02029 分析№107-02029 | 107-02029 | トライボ診断を実施し、、汚染状態、潤滑状態を確認する。分析の結果、摩耗の安定が確認され、潤滑油も継続使用可能と判断します。これらのことは、計数汚染度がNAS級、SOAP／D-SOAPの鉄および錫、銅濃度に変化がないこと異常摩耗の早期発見パラメータであるフェログラフィーのIs値がの乗と良好の範囲にあることを示す粘度、水分、全酸価、IRの各データが良好の範囲にあること以上のことから判断しました。は良好と判断します。粘度は良好と判断します。粘度はmm/sと新油値mm/sに比較して、粘度変化率は-.％で、当社推奨の管理限界値である±％以内にあり、良好と判断します。水分は良好と判断します。水分はと当社推奨の管理限界値の以下であり、良好と判断します。全酸価は良好と判断します。全酸価は.mgKOH/gと新油値.mgKOH/gに変化はなく、良好と判断します。IRの結果、良好と判断します。IRの結果、油劣化の兆候を示すカルボン酸の吸収が確認されていないことから、良好と判断します。は良好と判断します。計数汚染度は良好と判断します。計数汚染度はNAS級と当社推奨の管理限界値のNAS級以内であり、良好と判断します。重量汚染度は良好と判断します。重量汚染度は.mg/mlと当社推奨の管理限界値のmg/ml以内であり、良好と判断します。機器の潤滑状態機器の潤滑状態は正常と判断します。SOAPの結果、軸受の摩耗を示す錫が検出されました。SOAPの結果、軸受の摩耗を示す錫がppm検出されました。D－SOAPの結果は良好です。D－SOAPの結果、鉄、銅、クロムが共に、亜鉛が、外部から混入したと思われるカルシウムが、ナトリウムが、アルミニウム、マグネシウムが共に検出されました。軸受の摩耗を示す錫が検出されていないことから、良好と判断します。フェログラフィーの結果は良好です。異常摩耗の早期発見パラメータであるフェログラフィーのIs値がの乗と良好の範囲にあり、潤滑状態は正常と判断します。
報告№109-09136 報告№109-09220 | 分析№109-001160 分析№109-001663 | 109-001663 | 機器の潤滑状態および初期試験を実施し、前回データと照合した結果、油中摩耗粒子の減少が確認されました。油中の粒子濃度は、油膜破断による発生や油槽内などでの沈降が均衡したところで、いわゆる平衡状態になります。このバランスが崩れると増加する場合と減少する場合とに分かれます。本設備では、油中の粒子が減少する要因となるフィルタ類は設置されておらず、濾過による減少は考えられません。油中の摩耗粒子が減少したのは、摩耗粒子がほとんど発生せず、油槽内部での沈降があったためと考えられます。以上のことから、本設備は摩耗の進行がなく、潤滑状態は安定した状態にあったものと判断します。これらのことは、前回に比較して、計数汚染度はランク減少し、SOAP／D-SOAPの鉄濃度に変化がないこと異常摩耗の早期発見パラメータであるフェログラフィーのIs値がのマイナス乗と良好の範囲にあること以上のことから判断しています。潤滑油の基本特性潤滑油の基本特性のIRおよびRBOTは良好の範囲にあることから、本試料油は継続使用可能と判断します。
報告№109-09136 報告№112-00561 | 分析№109-001160 分析№112-002310 | 112-002310 | 分析の結果、潤滑油は水分およびカルシウム化合物がやや高い濃度であることから、以下の対策を推奨します。対象設備分析の結果、対象設備は継続使用可能な状態にあると判断します。但し、将来的な摩耗進行の有無を確認するためにも傾向監視を継続することが有効です。次回点検でピストンリングの点検当該機の油中からカルシウム化合物がやや高い濃度で検出されたため、この化合物がコンロッドメタルやクランクメタルの摩耗を促進させる懸念があります。化合物発生の原因は、ピストンリングの摩耗によって燃焼ガスのシール性が低下し、燃焼ガス中の硫黄分と油中のカルシウム添加剤が反応するためと考えられます。そのため、次回点検では第一にピストンリングの摩耗状態の点検を推奨します。更油或いは部分更油による水分濃度の調整水分の影響により金属表面で腐食摩耗が発生し、発生した鉄錆等の粒子が潤滑部に噛み込み摩耗が進行することがありますので、更油或いは部分更油などにより相対的に水分濃度を低くするなどの方法を推奨します。定期的な分析今後懸念される凝着摩耗の進行を監視するため、定期的に分析を実施することを推奨します。水分は当社推奨の管理限界値を超えていました。粘度粘度は、mm/sと新油値mm/sに比較して、粘度変化率は-.％で、当社推奨の管理限界値である±％以内であり、良好と判断します。水分は、ppmと当社推奨の管理限界値のを超えていました。今後、水分の影響でエンジン内部に錆が発生し、その影響で摩耗が発生する懸念があります。酸価は、mgKOH/gと新油値mgKOH/gに比較して高いものの、IRの結果で油劣化の兆候を示すカルボン酸の吸収が確認されていないことから、良好と判断します。塩基価は、mgKOH/gと当社推奨の管理限界値mgKOH/g以上であることから、良好と判断します。IRIRチャートの結果、新油と使用油のスペクトルパターンはほぼ一致し、また、油劣化の兆候を示すカルボン酸の吸収が確認されていないことから、良好と判断します。計数汚染度計数汚染度は、NAS級以上と汚染されていました。重量汚染度は、mg/mlでした。光学顕微鏡写真重量汚染度で濾過したフィルタ表面上の夾雑物を光学顕微鏡で観察した結果、金属片、鉄錆、砂、カルシウム化合物等が観察されました。粒度分布粒度分布は、.～.μmの範囲にあり、.μmにピークが確認されました。μm以下の粒子が多いことから、燃焼して発生したすす等であることが分かります。はフェログラフィーおよびSOAP-Tの結果から総合的に判断した結果、継続使用は可能ですが、機器の機能を保持するためにも傾向管理が有用と考えます。フェログラフィー【異常摩耗指数：Is値】Is値は異常摩耗の早期発見パラメータのつで、摩耗粒子を定量化するために用います。Is値は前回に比較しての乗から変化はないものの、やや高い値でした。フェログラフィー【定性分析：摩耗粒子および摩耗形態観察】分析結果から比較的多く観察された粒子は、以下の通りでした。正常な摩耗粒子・潤滑状態が正常なマイルド摩耗により発生。黒錆・潤滑状態がやや厳しい凝着摩耗により発生。金属接触が厳しく、且つ、高い摩擦熱が発生していると考えられます。フリクションポリマ・局部的に高圧・高温となる場合に発生。観察された摩耗粒子の中でも黒錆は、注意が必要です。黒錆は、凝着摩耗に分類されます。この摩耗粒子は、摺動面で凝着、破断を繰り返し、この過程で生じる移着粒子が成長して摩耗粒子となります。そのため、摺動面では局部的に油膜切れが発生していることを示しています。この状態が継続した場合、摩耗粒子のサイズは徐々に大型化していき、軸受の損傷に至る場合がありますので、傾向監視が必要です。Iカップリング発光分光分析【SOAP-T】検出された金属元素から発生箇所を推定すると、以下の通りでした。鉄、ニッケル、錫・エンジン部品ニッケル、リン、亜鉛、カルシウム、ナトリウム、モリブデン・添加剤ナトリウム・外部混入異物カルシウムの析出SOAP-Tの結果、前回に比較してカルシウムがppmからppmに増加していました。エンジン油中にカルシウム化合物が高い濃度で検出された場合、この化合物がコンロッドメタルやクランクメタル摺動面に噛み込んで摩耗させたり、メタルに埋め込まれて摩耗を促進させたりする原因になるなどの悪影響を生じることが当社の研究結果から判明しています。この影響については、別紙カルシウムの析出をご覧ください。
報告№103-0012 | 分析№103-00193 | 103-00193 | 分析の結果、ギヤ歯面の疲労摩耗が確認されました。今後、更に摩耗が進行する場合があるため、ヶ月後に再度分析を実施し、摩耗の進行状況を確認されることを推奨します。これらのことは、重量汚染度が、mg/mlと非常に汚染され、異常摩耗の早期発見パラメータであるIs値が、の乗と高く、摩耗粒子形態観察で、疲労摩耗粒子であるラミナー・チャンク粒子が見られたことから判断しました。尚、を示す粘度、水分、全酸価の各データが良好であることから、この油は継続使用可能と判断します。
報告№109-09136 報告№109-09143 | 分析№109-001160 分析№109-001180 | 109-001180 | 分析の結果、本軸受は摩耗の発生は確認されているものの、目視で確認できるサイズのフレーキングが発生している可能性は小さく、継続使用可能な状態にあると判断します。これらのことは、異常摩耗の早期発見パラメータであるフェログラフィーのIs値がの乗と高いものの、ベアリング軌道面から発生した摩耗粒子はマイルドな状態で発生した摩耗粒子であり、潤滑状態は良好な状態で進行していると考えられること鉄濃度から計算したフレーキングの発生面積が内輪軌道面の面積の凡そ.％であること以上のことから判断しています。
報告№107-4543 報告№107-6562 | 分析№107-02132 分析№107-02270 | 107-02270 | トライボ診断の結果、粘度を除く項目は良好でした。粘度は、新油値のmm/sに比較し変化率が-.％のmm/sとなっており、当社推奨の管理限界値である±％を超えていました。IRの結果、異種油の混入や劣化の進行が確認されなかったことから、粘度の低下は、潤滑油の製造ロットによる差異、または、潤滑油の分子がせん断作用を受け粘度が低下したことなどが考えられます。現在のところ、本試料油は継続使用可能な状態にありますが、定期的に分析を実施し、粘度の低下および油の劣化の進行状況を確認することを推奨します。尚、補充用として○○WFに保管している新油がありましたら、ml程度ご提供下さい。新油の粘度をチェックいたします。粘度が当社推奨の管理限界値を超えていました。粘度は当社推奨の管理限界値を超えていました。粘度はmm/sと新油値mm/sに比較して、粘度変化率は-.％で、当社推奨の管理限界値である±％を超えていました。粘度はmm/sでした。粘度はmm/sでした。粘度指数はでした。粘度指数はでした。水分は良好。水分はppmと当社推奨の管理限界値の以下であり、良好と判断します。全酸価は良好。全酸価は.mgKOH/gと新油値.mgKOH/g以内であり、良好と判断します。
報告№103-4533 | 分析№103-01698 | 103-01698 | 分析の結果、本軸受は継続使用可能な状態にあると判断します。このことは、異常摩耗の早期発見パラメータであるIs値がの乗と正常な潤滑範囲にあり、ベアリング軌道面から発生した摩耗粒子も小さく、マイルドな摩耗状態で進行していると考えられる。以上のことから判断しました。尚、D－SOAPの鉄濃度がppm、油量リットルから摩耗体積を計算すると.mmとなります。この体積からベアリング軌道面の摩耗面積を検討し、この情報を傾向管理する必要がありますので、ベアリング番号をお知らせ下さい。
報告№109-09136 報告№111-00576 | 分析№109-001160 分析№111-002687 | 111-002687 | 潤滑油および軸受は継続使用可能な状態にあると判断します。但し、今後も摩耗の進行を傾向監視するため、以下の対策を推奨します。定期的な分析摩耗の進行を監視するため、定期的に分析を実施し、摩耗の進行状況を確認することを推奨します。再分析の時期を理論的に求めたところ、最短で約時間となります。この時間は、油中汚染物が均一になるために必要とする時間であり、この時間を経過すれば、油が入れ替わっていても再分析の結果から状態の傾向を確認することが可能となります。そのため、試運転などで数時間の運転が可能であれば、より的確に状況が確認できますので再分析を推奨します。油槽内の清掃潤滑油が汚染されていることから、油槽内は汚染されていると思われます。更油をする際には、油槽内を清掃し、更油する新油もNAS級程度の清浄な潤滑油を更油することを推奨します。Iカップリング発光分光分析供試の潤滑油を分析した結果、検出された金属元素は、SOAPの結果表に示すように、鉄、カルシウム、ケイ素が検出されました。これらの検出された金属元素から発生箇所を推定すると鉄・軸受等カルシウム、ケイ素・外部混入異物であると思われます。このうち、機械部品が摩耗したと思われる元素はのグループです。フェログラフィー異常摩耗の早期発見パラメータとして摩耗粒子を定量化して評価するフェログラフィーのIs値は、潤滑状態が厳しいの乗でした。摩耗粒子の形態で比較的多く観察された粒子は、潤滑状態が正常な場合に発生する摩耗粒子局部的に高圧・高温となる場合に発生するフリクションポリマでした。このような摩耗粒子が観察された場合には、潤滑部では正常なマイルド摩耗であり、そして局部的ではあるものの高圧・高温の箇所が発生していることも分かります。フリクションポリマは、潤滑油が軌道面に押し込められ高圧状態になると同時に、圧縮熱により高温状態になった結果、基油自身が重合反応を起こし生成することが知られています。そのため、高圧高温状態の解消がなされなければ、潤滑油の劣化が進行し、粘度上昇に因る潤滑異常に進展する場合があります。計数汚染度は当社推奨の管理限界値に到達していました。フィルタ表面の異物観察で金属片、鉄錆等が観察されたことから、汚染度が高い要因は、摩耗と外部混入異物の影響と思われます。粘度、水分、全酸価、IR、RBOTの各データは良好でした。尚、別紙RBOTの減少傾向から油の余寿命を求めた結果、本試料は直近の更油から起算して稼働日数が年月まで使用可能であることが分かります。
報告№107-0366 報告№108-0232 | 分析№107-01900 分析№108-01694 | 108-01694 | 濾過後の試料油を分析した結果、計数汚染度がNAS級と、濾過前のNAS級に対してランク増加していました。計数汚染度がランク増加していますが、濾過前がNAS級、濾過後がNAS級と、いずれも清浄なレベルにあり、継続使用可能な状態にあると判断します。
報告№109-09136 報告№112-00253 | 分析№109-001160 分析№112-000986 | 112-000986 | 潤滑油は継続使用可能な状態にあると判断します。粘度、全酸価、IR、RBOTの各データは良好でした。油の余寿命は、使用油の使用期間または使用時間が不明であったため、ご依頼の油の余寿命に関する検討は行えませんでした。ただし、今回の結果がmin、新油値がminであることから、使用期間を仮にヶ月間と仮定すれば余寿命は十二分にあると言えます。可能であれば、使用期間、あるいは使用時間の情報をご提供下さい。水分は良好でした。
報告№106-0025 報告№106-0018 | 分析№106-00118 分析№106-00074 | 106-00074 | 分析の結果、計数汚染度がやや高い値を示していました。外部から混入した鉄錆、砂が摩耗粒子の形態観察の結果で多く観察されたことから、汚染度が高い原因は鉄錆や外部から混入した異物の影響と考えられます。今後、これらの摩耗粒子及び異物が軸受摺動面に噛み込み摩耗が進行することも考えられるため、濾過の実施を推奨します。また、更油の際には、念のため濾過を実施されることを併せて推奨します。これらのことは、異常摩耗の早期発見パラメータであるフェログラフィーのIs値がと良好の範囲にあるものの摩耗粒子形態観察の結果、金属接触が厳しい場合に発生する～μmサイズのシビア粒子、外部から混入した鉄錆が観察されたこと以上のことから判断しました。尚、今回の採油は採油前の排油量がドレン配管分であり不足していた可能性も考えられますので、今後はドレン配管分の油量の～倍程度行って、採油を実施されることを推奨します。
報告№109-09404 報告№109-09404 | 分析№109-002637 分析№109-002637 | 109-002637 | 泡立ち試験の結果は、一般的には消泡性能が低くいと判断できる値の-でしたが、新油値の-と同レベルにあったため、良好と判断します。また、を示す粘度、全酸価の各データが良好の範囲にあることから、本試料油は継続使用可能と判断します。尚、水分がppmと前回に比較して変化はないものの、新油値ppmに比較してやや高い値でした。使用油であるAlphasynPGは、ポリグリコールベースの合成ギヤオイルであるため、水分を吸収しやすい特性があります。今後は、水分濃度の増加と、水分による腐食摩耗の発生に注意することを推奨します。機器の潤滑状態潤滑状態の異常の早期発見パラメータである潤滑状態指数は、のマイナス乗と濾過設備のない機器であれば正常な潤滑状態にあると判断できます。しかし、当該機の潤滑系にはフィルタが設置されているため、別紙インライン・オフラインフィルタの影響に示すとおり、潤滑状態が異常となり大型の摩耗粒子が発生したとしても粒子の大部分が捕捉されてしまい正常な潤滑状態にあると誤認してしまう可能性があります。このようなフィルタの影響を考慮に入れたLCインデックスは、摩耗が厳しい状態に分類されるの乗領域となりました。この推定した潤滑状態指数は、前回のの乗から今回の乗領域に改善されています。運転状態が前回と大きな差がなければ、摩耗は安定した状態にあったものと思われます。計算により求めたLCインデックスがこの値であれば、ギヤおよび転がり軸受の継続続使用は可能と思われます。泡立ち試験の結果、消泡性能が低いと判断できる値であるものの、新油と同レベルにあると判断します。粘度粘度はmm/sと新油値.mm/sに比較して、粘度変化率は-％で、当社推奨の管理限界値である±％以内にあり、良好と判断します。粘度粘度は.mm/sでした。粘度指数粘度指数はでした。泡立ち試験泡立ち試験は-と新油と同レベルにあり、消泡性能が新油と同レベルにあると判断します。水分はppmと新油値より高い値でした。全酸価全酸価は.mgKOH/gと新油値.mgKOH/gに比較して高いものの、IRの結果で油劣化の兆候を示すカルボン酸の吸収が確認されていないことから、良好と判断します。機器の潤滑状態精密な濾過設備がない機器であれば、潤滑状態指数は正常の範囲にあると判断します。潤滑状態指数異常摩耗の早期発見パラメータである潤滑状態指数がのマイナス乗と精密な濾過設備がない機器であれば、潤滑状態指数は正常の範囲にあると判断します。
報告№109-09230 報告№109-09230 | 分析№109-001695 分析№109-001695 | 109-001695 | 結論本分析結果からソレノイドバルブが動作不良を起こした原因は、以下の点が考えられます。サーボシリンダ内壁やポンプ内部で発生した摩耗粒子がバルブのスプールに噛み込んだ局部的に高圧・高温となる場合に発生するフリクションポリマがスプールの表面に付着して固着現象を引き起こした対策サブミクロンオーダーの汚染粒子を除去できる深層濾過機による濾過を実施フリクションポリマ除去のため、当社製清浄分散剤TS－の投与と濾過を実施尚、今回、異常が発生してから採油までの間に濾過をしているため、異常発生直後の採油に比較して今回のデータは低濃度になっていると考えられます。油槽内の摩耗粒子や汚染物が除去され、正確な原因調査が出来ない場合が想定されますので、今後は異常が発生した時点で直ちに採油を実施されることを推奨します。
報告№106-4520 報告№106-4520 | 分析№106-00418 分析№106-00418 | 106-00418 | トライボ診断の結果、水分がppmと高い値で異常と思われる値でした。今回の採油容器がペットボトルであるため、水分が高くなったのは元々ペットボトルに入っていた水分が採油した油と混ざった可能性も考えられます。仮にペットボトルに入っていた水分であれば問題ありませんが、油槽内で水分が混入していた場合、錆の発生と共に、潤滑性能の低下が懸念されるため、至急更油をする必要があります。更油の判断に必要な正確な水分濃度を確認するために、当社が供給します専用の採油容器を使用して再度採油を実施されることを推奨します。尚、計数汚染度は水分濃度が高く、油が白濁しているため、センサーエラーを起こして測定不能でした。一方、潤滑摺動面では厳しい金属接触による摩耗と疲労摩耗の発生が確認されました。確認された摩耗形態は、シビア摩耗と呼ばれる摩耗速度の早い摩耗形態であるため診断周期を短縮し再分析するなどの方法で監視を強化する必要があると判断します。今回工場に持ち込みメインテナンスを行っている場合は、組み付け後バックラッシを測定し、その値を初期値として管理することを併せて推奨します。トライボ診断では、歯車のタイプ形状、モジュール、歯幅、歯数、初期バックラッシが分かれば歯車の管理パラメータとして有効であるバックラッシの増加程度を推定し、バックラッシ調整の要否を判定するなど、より良い管理を行う事が出来ますので、次回トライボ診断実施時には各情報の提供をお願いします。これらのことは、以下のことから判断しました。水分がppmと高いこと異常摩耗の早期発見パラメータであるフェログラフィーのIs値がの乗とやや高く、摩耗粒子の形態観察の結果、金属接触が厳しい場合に発生するμmサイズのシビア粒子、疲労摩耗粒子が多く観察されたことSOAP／D－SOAPの結果、ギヤの摩耗により発生した鉄が検出されたこと尚、を示す粘度、水分、IRの各データは良好でした。全酸価は、新油データが当社データベースになかったため判定は出来ませんでした。全酸価は、新油データとの比較が必要ですので、現在使用している新油を分析し、そのデータを基準に管理されることを推奨します。
報告№106-6023 報告№106-4509 | 分析№106-00388 分析№106-00252 | 106-00252 | 提供情報にストレーナサイズが不明となっていたため、ストレーナの影響を織り込んだ診断を行う事は出来ないが、使用されているストレーナサイズが一般的に使用される数μmレベルの精密なストレーナであった場合、添加剤が劣化してスラッジ化したものが認められるため、ストレーナ目詰まりの原因となる可能性が考えられた。尚、摩耗粒子の観察結果から、増速機の潤滑状態は良好であると判断できた。分析の結果、重量汚染度が.mg/mlと＃－の分の程度であるが、それでも高い値と考えられた。重量汚染度の上昇原因となっている汚染物は、＃－同様に添加剤成分のモリブデン、マグネシウム、亜鉛、リンがスラッジとして析出し、これに摩耗で発生した鉄、銅などが混合して粘性のあるスラッジになっていると推定された。これらのことは、異常摩耗の早期発見パラメータである潤滑状態指数はの乗とやや高いものの、摩耗の形態はマイルド摩耗と呼ぶ比較的小さな粒子が大勢を占めること計数汚染度は良好の範囲にあるものの、重量汚染度が.mg/mlと高い値を示し、フィルタ表面が茶褐色になっていること油中金属濃度の結果、ギヤやベアリングなどの鉄系材料の摩耗、モリブデン、マグネシウム、亜鉛、リンなどの添加剤の析出が検出されたこと以上のことから判断した。
報告№109-09136 報告№112-00421 | 分析№109-001160 分析№112-001789 | 112-001789 | 軸受は継続使用可能な状態にあると判断します。但し、油中の汚染度が高く、今後も摩耗の進行を傾向監視するため、以下の対策を推奨します。濾過および更油油中の汚染度が高いことから、観察された摩耗粒子や異物等が軌道面に噛み込み摩耗が進行することが懸念されるため、濾過および更油を推奨します。はフェログラフィーおよびSOAP／D-SOAPの結果から総合的に判断した結果、正常な状態にあると考えられます。フェログラフィー【定量分析：Is値】Is値は異常摩耗の早期発見パラメータのつで、摩耗粒子を定量化するために用います。前回に比較してIs値はの乗からマイナス乗に低下しているものの、低い値でした。フェログラフィー【定性分析：摩耗粒子および摩耗形態観察】分析結果から比較的多く観察された粒子は、以下の通りでした。正常な摩耗粒子・潤滑状態が正常なマイルド摩耗により発生。Iカップリング発光分光分析【SOAP／D-SOAP】検出された金属元素から発生箇所を推定すると、以下の通りでした。鉄、銅、錫・軸受等リン・添加剤カルシウム、ナトリウム・外部混入異物前回に比較して計数汚染度はNAS級からNAS級にランク上昇し、当社推奨の管理限界値に到達していました。フィルタ表面の異物観察で鉄錆、砂等が観察されたことから、汚染度が高い要因は、摩耗と外部混入異物の影響と思われます。分析結果計数汚染度は当社推奨の管理限界値に到達していました。計数汚染度計数汚染度はNAS級と当社推奨の管理限界値のNAS級に到達していました。重量汚染度はmg/mlでした。は良好と判断します。SOAPSOAPの結果、摩耗により発生する鉄、油の添加剤成分であるリンが検出されました。D-SOAPD-SOAPの結果、摩耗により発生する鉄および銅が検出されました。フェログラフィー異常摩耗の早期発見パラメータであるフェログラフィーのIs値がのマイナス乗と良好の範囲にあり、摩耗状態は正常と判断します。
報告№109-09136 | 分析№109-001160 | 112-002813 | 油の劣化進行は確認されなかったものの、油中の汚染度が高いことから、以下の対策を推奨します。対象設備は継続使用可能な状態にあると判断します。但し、将来的な摩耗進行の有無を確認するためにも傾向監視を継続することが有効です。濾過摩耗粒子や異物等がギヤ歯面や軸受軌道面に噛み込むことによる摩耗の進行が懸念されるため、可能であれば濾過を推奨します。定期的な分析今後懸念される凝着摩耗、疲労摩耗の進行を監視するため、定期的に分析を実施することを推奨します。シリコン系のグリースや添加剤の確認ケイ素がやや高い濃度で検出されたことから、シリコン系の添加剤やグリースを使用している箇所があるかについてご確認下さい。新油との比較による評価を示す粘度、酸価のデータは新油データを基準として評価しています。今回は油名が不明であったため評価できませんでしたが、今後評価する場合は、使用している新油を同時に分析することをご検討下さい。はフェログラフィーおよびSOAP-Tの結果から総合的に判断した結果、継続使用は可能ですが、機器の機能を保持するためにも傾向管理が有用と考えます。フェログラフィー【定量分析：Is値】Is値は異常摩耗の早期発見パラメータのつで、摩耗粒子を定量化するために用います。Is値はの乗とやや高い値でした。フェログラフィー【定性分析：摩耗粒子および摩耗形態観察】分析結果から比較的多く観察された粒子は、以下の通りでした。正常な摩耗粒子・潤滑状態が正常なマイルド摩耗により発生。シビア粒子・潤滑状態がやや厳しい凝着摩耗により発生。金属潤滑部が局部的に油膜切れを起していると考えられます。疲労摩耗粒子・繰返し応力を受けて発生。黒錆・潤滑状態がやや厳しい凝着摩耗により発生。金属接触が厳しく、且つ、高い摩擦熱が発生していると考えられます。観察された摩耗粒子の中でもシビア粒子、黒錆は、将来的な摩耗の進行に繋がる可能性を示唆しているため、傾向監視が必要と思われます。シビア粒子、黒錆は、凝着摩耗に分類されます。これらの摩耗粒子は、ギヤ歯面や軸受軌道面で凝着、破断を繰り返し、この過程で生じる移着粒子が成長して摩耗粒子となります。そのため、ギヤ歯面や軸受軌道面では局部的に油膜切れが発生していることを示しています。この状態が継続した場合、摩耗粒子のサイズは徐々に大型化していき、設備の損傷に至る場合がありますので、傾向監視が必要です。Iカップリング発光分光分析【SOAP-T】検出された金属元素から発生箇所を推定すると、以下の通りでした。鉄、鉛、錫・ギヤ、軸受等リン、亜鉛、バリウム・添加剤ケイ素、ナトリウム・外部混入異物鉛を使用した箇所の溶出・摩耗SOAP-Tの結果、鉛が検出されたことから、鉛を使用した箇所の溶出・摩耗が発生していると推定されます。亜鉛系添加剤を使用している潤滑油で鉛が検出される場合、潤滑系統内でこれらの金属が亜鉛系添加剤の影響により溶出することが知られています。今回の検出は、この溶出と摩耗との双方によるものと考えられます。今後、別紙鉱油の酸化に対する金属触媒の影響に示すように濃度の増加に伴い酸化速度が速まる可能性があります。ケイ素の検出SOAP-Tの結果、ケイ素がppm検出されました。ケイ素が検出される原因は、泡立ちを抑制するためにシリコン添加剤を投与した。転がり軸受の給脂しているグリースが混入した。以上の点が考えられます。であった場合、添加量は一般的にであることから問題ない濃度ですが、であった場合、粘度が上昇して、粘性抵抗が増大することにより油温が上昇することが懸念されます。シリコン系の添加剤やグリースの使用について確認することを推奨します。計数汚染度は、NAS級以上と当社推奨の管理限界値を超えていました。摩耗粒子の形態観察およびSOAP-Tの結果から、汚染度が高い要因は摩耗と外部混入異物の影響と思われます。粘度粘度はmm/sとISOVG規格内にありました。水分はppmと当社推奨の管理限界値以下であり、良好でした。酸価は油名が不明であったため、新油データとの比較ができず評価できませんでした。潤滑油および設備の劣化比較と傾向前回、フェログラフィーおよびSOAP-Tは実施していないため、比較はできませんでした。計数汚染度は、前回同様にNAS級以上と当社推奨の管理限界値NAS級を超えていました。粘度粘度は前回に比較してmm/sからmm/sに低下し、前回同様にISOVG規格内にありました。水分は前回に比較してppmからppmに減少し、前回同様に当社推奨の管理限界値以下であり、良好でした。酸価は前回に比較して.mgKOH/gから.mgKOH/gに低下していることから、油劣化は進行していないと考えられます。
報告№109-09136 報告№111-00295 | 分析№109-001160 分析№111-001393 | 111-001393 | 潤滑油は継続使用可能な状態にあると判断します。粘度、全酸価、IR、RBOTの各データは良好でした。油の余寿命は、使用油の使用期間または使用時間が不明であったため、ご依頼の油の余寿命に関する検討は行えませんでした。ただし、分析の結果で新油値がminであったことから、使用期間を仮にヶ月間と仮定すれば余寿命は十二分にあると言えます。可能であれば、使用期間、あるいは使用時間の情報をご提供下さい。水分は良好でした。
報告№109-09136 報告№112-00644 | 分析№109-001160 分析№112-002879 | 112-002879 | 分析の結果、潤滑油は継続使用可能な状態にあると判断します。但し、IRの結果、新油のIRスペクトルと一致しない箇所が確認されたことから、以下の対策を推奨します。異種油の混入および油名の確認分析データから新油と一致しないデータが確認されたことから、異種油の混入または油名が違っている可能性があります。油は設備の条件にあった適正な性能のものを使用することが重要であるため、異種油の混入の有無、油名を再確認することを推奨します。粘度、酸価の各データは良好でした。但し、IRの結果、新油のIRスペクトルと一致しない箇所が確認されたことから、異種油の混入または油名の誤りなどが考えられます。尚、RBOTは、新油値に比較して大きな値であり減少傾向は確認されませんでした。このことから、酸化防止剤の消耗は確認されず、この油は継続使用可能な状態にあると判断できました。水分は良好でした。
報告№109-09136 報告№111-00495 | 分析№109-001160 分析№111-002276 | 111-002276 | 潤滑油および軸受は継続使用可能な状態にあると判断します。フェログラフィー異常摩耗の早期発見パラメータとして摩耗粒子を定量化して評価するフェログラフィーのIs値は、潤滑状態が正常なのマイナス乗でした。Iカップリング発光分光分析供試の潤滑油を分析した結果、検出された金属元素は、SOAP-Tの結果表に示すように、錫、カルシウム、バリウム、ナトリウムでした。検出されたこれらの金属元素から発生箇所を推定すると錫・軸受等カルシウム、バリウム、ナトリウム・外部混入異物であると思われます。このうち、機械部品が摩耗したと思われる元素はのグループです。計数汚染度、重量汚染度は共に良好でした。粘度、水分、酸価、IRの各データは良好でした。
報告№109-09136 報告№111-00748 | 分析№109-001160 分析№111-003779 | 111-003779 | 分析の結果、ミルの軸受で銅を使用した箇所の摩耗が確認されました。軸受で銅を使用した箇所は、転がり軸受の保持器が考えられますので、以下の対策を推奨します。転がり軸受の点検転がり軸受の型番が不明ですが、銅を使用した箇所は転がり軸受の保持器が考えられます。保持器の摩耗であった場合、摩耗が進行することで転動体とのギャップが大きくなると共に振動が増大し、摩耗の進行につながることが懸念されるため再分析の結果で摩耗の進行が大きいと判断された場合は転がり軸受の点検を推奨します。再分析当社が経験したミル減速機の構造を参考にすると、駆動側に円錐ころ軸受、或いは、自動調心ころ軸受、さらに被動側の主軸下部の複列円錐ころ軸受のいずれもスラスト方向の荷重を受ける転動体の端面と保持器が接触している箇所ですべり接触による摩耗が発生していると推定されます。転がり軸受の詳細な寸法や品番などが不明であるため、スラスト方向の摩耗による減肉量が求められませんが、油量と金属分析の濃度から求めた銅の摩耗体積は、約cmとなることが分かります。一般に円筒ころ軸受ならびに円錐ころ軸受の保持器が摩耗するのは、スラスト荷重を受けている側と見るため、ここで求めたcmの体積を上記ころ軸受の総端面積で除することで減肉量を知ることが出来ます。そのため、ミル減速機の構造図の提供をお願い致します。尚、傾向監視により摩耗の進行速度を把握し、より正確な診断を実施したいと思いますので、今回の試料採油から次回の再分析までの運転時間の調査をお願い致します。次回の採油時期は、今回の採油時間から時間以上経過後に採油をすることで評価が可能と思われます。以上より、再分析による摩耗の進行の把握を推奨します。フェログラフィー異常摩耗の早期発見パラメータとして摩耗粒子を定量化して評価するフェログラフィーのIs値は、潤滑状態が正常なの乗でした。摩耗粒子の形態で比較的多く観察された粒子は、潤滑状態が正常な場合に発生する摩耗粒子異物の噛み込みにより発生する切削粒子金属潤滑部が局部的に油膜切れを起して発生する銅系シビア粒子でした。これらの摩耗粒子が観察された場合、潤滑部で発生している摩耗形態は、正常なマイルド摩耗異物による切削摩耗潤滑状態がやや厳しい凝着摩耗であり、そして局部的ではあるものの高圧・高温の箇所が発生していることも分かります。減速機で切削摩耗が発生した場合、減速機内部で使用されている転がり軸受が切削摩耗により生じた軌道面の損傷が起点となって寿命が分の程度に低下することがあることから、切削摩耗には十分注意する必要があります。切削摩耗の発生原因となる混入異物が残留している場合、この異物により切削摩耗が継続して発生する可能性があります。銅を使用した箇所を推定すると転がり軸受の保持器が考えられます。今後保持器の摩耗が進行することで転動体とのギャップが大きくなると共に振動が増大し、摩耗の進行につながることが懸念されます。Iカップリング発光分光分析供試の潤滑油を分析した結果、検出された金属元素は、SOAP-Tの結果表に示すように、鉄、銅、ニッケル、錫、リン、亜鉛、カルシウム、バリウム、アルミニウム、ナトリウムでした。検出されたこれらの金属元素から発生箇所を推定すると鉄、銅、ニッケル、錫、亜鉛・ギヤ・軸受等リン・オイル添加剤バリウム、アルミニウム、ナトリウム・外部混入異物であると思われます。このうち、機械部品が摩耗したと思われる元素はのグループです。銅が比較的高濃度であることから、銅を使用した箇所の摩耗が確認されました。計数汚染度は当社推奨の管理限界値を超えていました。フィルタ表面の異物観察で表面が茶褐色で銅合金、鉄錆、砂等が観察されたことから、汚染度が高い要因は、摩耗とスラッジ、そして外部混入異物の影響と思われます。
報告№104-0145 | 分析№104-01213 | 104-01213 | 本トライボ診断は、潤滑油を分析し、分析結果から潤滑および汚染状態を評価することを目的としました。潤滑潤滑を評価するため、粘度、水分、全酸価、IR、RBOTを実施しました。その結果、各分析データは全て良好であり、本試料油は使用可能な状態にあると判断します。尚、RBOTがminと新油値minに比較してmin高い値を示していました。これは、潤滑油の製造ロットが違っている場合によく見られる現象で、製造段階でのばらつきの許容範囲と考えられます。今後は今回のRBOT値を元に管理されることを推奨します。潤滑潤滑を評価するため、計数汚染度、重量汚染度、光学顕微鏡写真を実施しました。その結果、計数汚染度がNAS級以上と高い値を示していました。光学顕微鏡写真の結果、摩耗により発生したと思われる金属片が見られており、汚染の要因は、摩耗による可能性も考えられました。このことを確認するため、SOAP／D－SOAPおよびフェログラフィーを追加で実施することを推奨します。
報告№107-0366 報告№111-00087 | 分析№107-01900 分析№111-000455 | 111-000455 | 濾過前の試料油を分析した結果、前回同様に粘度がmm/sと新油のmm/sに比較して、粘度変化率は+％で、やや不良領域にありました。計数汚染度が前回のNAS級から、今回NAS級に約年ヶ月でランク増加していました。摩耗粒子の形態観察で前回に比較して金属接触が厳しい場合に発生するシビア粒子、局部的に高圧・高温となる場合に発生するフリクションポリマ、外部から混入したと思われる鉄錆、砂等が比較的多く観察されました。シビア粒子発生している摩耗形態は凝着摩耗です。軸受摺動部や鉄系材料同士が接触し摩耗する箇所、例えばラビリンス、軸受支持部などで局部的に厳しい金属接触が発生している可能性があります。今後、更に摩耗が進行することが懸念されます。汚染度の増加フィルタ表面の異物観察で鉄錆等が観察されたため、汚染度およびD－SOAPの鉄濃度が増加した要因は、摩耗と外部から混入した異物の影響と考えられます。粘度の上昇粘度は、これまで使用していたISOVGにISOVGであるFBKタービンを補充して使用しているため新油データに比較して高い値を示していますが、前回に比較して変化がないことから、本試料油は継続使用可能と判断します。これらの障害発生に対する弊害を勘案の上、ヶ月以内に再分析を実施し、汚染度および摩耗の進行状況を確認されることを推奨します。
報告№109-09136 報告№112-00133 | 分析№109-001160 分析№112-000552 | 112-000552 | 潤滑油および軸受は継続使用可能な状態にあると判断します。但し、以下の対策を推奨します。最適な採油方法本試料油は、機器停止中にドレン口から採油されています。機器が停止している状態では、別紙油中粒子の沈降の影響に示すように油槽内で撹拌がなくなり固形物が沈降するため、油中汚染度は高くなると推定されます。今後の採油は、極力運転中もしくは停止直後の油槽中層部から実施されることを推奨します。フェログラフィーIs値は異常摩耗の早期発見パラメータのつで、摩耗粒子を定量化するために用います。今回のIs値はの乗であり、潤滑状態はやや厳しいと判断できます。摩耗粒子の形態で比較的多く観察された粒子は、潤滑状態が正常な場合に発生する摩耗粒子外部から混入したと思われる鉄錆、樹脂等でした。これらの摩耗粒子が観察された場合、潤滑部で発生している摩耗形態は、正常なマイルド摩耗であることが分かります。観察された外部混入異物は、分析データに影響を及ぼす可能性があり、Is値が高い要因は、摩耗ではなく、外部混入異物の影響と思われます。Iカップリング発光分光分析【SOAP-T】検出された金属元素は、SOAP-Tの結果表に示すように、鉄、鉛、リン、カルシウム、アルミニウム、ナトリウム、モリブデンでした。検出された金属元素から発生箇所を推定すると鉄、鉛・軸受等リン、モリブデン・オイル添加剤カルシウム、アルミニウム、ナトリウム・外部混入異物であると思われます。このうち、機械部品が摩耗したと思われる元素はのグループです。計数汚染度は良好でした。粘度、水分、酸価、IRの各データは良好でした。
報告№104-0143 | 分析№104-01124 | 104-01124 | 本試験は、オイルクーラ交換、フラッシング、更に更油を実施し、運転開始日後の水分濃度、汚染状況を確認するために分析を実施しました。分析の結果、前回に比較してppmから.ppmに減少し、当社推奨の管理限界値内にあることから、この油は継続使用可能と判断します。一方、重量汚染度の結果、前回に比較して.mg/mlから.mg/mlに減少し、当社推奨の管理限界値内にあったものの、計数汚染度が当社推奨の管理限界値のNAS級に到達していました。光学顕微鏡写真に示すように前回同様に、鉄錆・砂が多く見られたことから、油槽内及び配管には、水分混入により発生した鉄錆が残留していると考えられました。今後、これらの鉄錆が摺動面に噛み込み摩耗が進行することが懸念されるため、再度濾過を実施されることを推奨します。
報告№105-0225 | 分析№105-01517 | 105-01517 | 粘度がmm/sと新油のmm/sに比較して、粘度変化率は％で、処置領域にありました。現在、ISOVGからISOVGに移行しているため異常ではありません。
報告№109-09438 報告№109-09438 | 分析№109-02750 分析№109-002750 | 109-002750 | トライボ診断を実施し、、汚染度、潤滑状態を確認する。分析の結果、全てのデータが良好であることから、この油は継続使用可能であり、潤滑状態も正常と判断します。は良好と判断します。粘度粘度はmm/sと新油値mm/sに比較して、粘度変化率は+.％で、当社推奨の管理限界値である±％以内にあり、良好と判断します。水分はppmと当社推奨の管理限界値の以下であり、良好と判断します。全酸価全酸価は.mgKOH/gと新油値.mgKOH/gに変化はなく、良好と判断します。IRIRの結果、油劣化の兆候を示すカルボン酸の吸収が確認されていないことから、良好と判断します。は良好と判断します。計数汚染度計数汚染度はNAS級と当社推奨の管理限界値のNAS級以内にあり、良好と判断します。重量汚染度は.mg/mlと当社推奨の管理限界値のmg/ml以内にあり、良好と判断します。機器の潤滑状態機器の潤滑状態は正常と判断します。SOAPによる油中金属濃度SOAPによる油中金属濃度の結果、外部から混入したと思われるリン、亜鉛が検出されました。SOAPによる油中金属濃度SOAPによる油中金属濃度の結果、鉄、銅、軸受メタルの主成分である錫、外部から混入したと思われるカルシウム、ナトリウムが検出されました。摩耗粒子診断異常摩耗の早期発見パラメータであるIs値がの乗と良好の範囲にあり、潤滑状態は正常と判断します。
報告№109-09136 報告№111-00474 | 分析№109-001160 分析№111-002188 | 111-002188 | 濾過前の試料油を分析した結果、全てのデータが良好です。尚、RBOTが前回に比較し、min上昇しています。RBOTが上昇した理由は、更油、補給を実施した仮設タンクで他の軸受油と混合して濾過を実施した濾過機配管内や仮設タンクなどに油が残留していた以上のことが考えられます。お客様情報の～にはいずれにも該当せず、原因は分かりませんでした。但し、今回の分析結果で、酸価および粘度の各データに大きな変化はなく、異種油の混入などは確認されていないため、本試料油は継続使用可能な状態にあります。今後は、今回のRBOT値を基に潤滑油の寿命を評価します。
報告№106-4577 報告№106-0432 | 分析№106-02445 分析№106-02469 | 106-02469 | 目的トライボ診断を実施し、軸受の潤滑状態、汚染度、を確認する。軸受の潤滑状態ベアリング軌道面の微小領域に摩耗が発生しているものの、転がり軸受の寿命の指標となるフレーキングの発生が確認されていないことから、現在のところ、ベアリングは継続使用可能な状態にあると判断します。尚、摩耗粒子形態観察で確認された外部から混入したと思われる鉄錆や砂は、採油がドレン配管から実施されておりますので、配管内の汚染物が採取された可能性が考えられますが、万が一この汚染物が油系統を循環している場合、軸受軌道面に噛み込み摩耗を進行させる場合がありますので、念のため、ヶ月後に再度分析を実施し、摩耗の進行状況を確認することを推奨します。油の汚染状況計数汚染度がナトリウム級と当社推奨の管理限界値内にあり、重量汚染度がmg/mlでした。を確認するために実施した粘度、水分、全酸価、IRの各データが良好であることから、この油は継続使用可能と判断します。
報告№109-09136 報告№111-00238 | 分析№109-001160 分析№111-001180 | 111-001180 | 軸受は継続使用可能な状態にあると判断します。但し、グリースが軟化し、摩耗の進行が懸念されるため、以下の対策を推奨します。グリースの交換グリースが軟化していることが確認されたことから、今後、グリースの漏洩や油膜切れの発生が懸念されるため、グリースを交換されることを推奨します。定期的な分析凝着摩耗の進行が懸念されるため、定期的に分析を実施し、摩耗の進行状況を確認することを推奨します。フェログラフィー摩耗粒子の形態で比較的多く観察された粒子は、潤滑状態が正常な場合に発生する摩耗粒子、金属潤滑部が局部的に油膜切れを起して発生するシビア粒子でした。これらの摩耗粒子が観察された場合、潤滑部で発生している摩耗形態は、正常なマイルド摩耗、潤滑状態がやや厳しい凝着摩耗であることが分かります。Iカップリング発光分光分析供試グリースを分析した結果、検出された金属元素は、SOAPの結果表に示すように、鉄、鉛、錫、リン、亜鉛、カルシウム、アルミニウム、ナトリウムでした。これらの検出された金属元素から発生箇所を推定すると鉄、鉛、錫・軸受等リン、亜鉛・グリース添加剤カルシウム、アルミニウム、ナトリウム・増ちょう剤であると思われます。このうち、機械部品が摩耗したと思われる元素はのグループです。グリースのちょう度は、と当社推奨の管理上限値のより若干高くなっており、グリースが軟化していることが分かりました。軟化したグリースを使用した場合、グリースの漏洩や軸受等で油膜切れが発生することが懸念されます。
報告№110-00261 報告№110-00261 |  | 110-001011_1012 | 前回同様にを示す粘度、水分、全酸価、IRの各データは良好です。油の粘性を示す粘度は、前回のmm/sに比較して粘度変化率が+.％のmm/sとほぼ変化はありませんでした。水分は前回のppmからppmとほぼ変化はありませんでした。油中のスラッジの発生量を示す全酸価は、前回の.mgKOH/gに比較して.mgKOH/gとほぼ変化はないことから、劣化は確認されませんでした。さらにはIRの結果でも油が劣化した場合に発生するカルボン酸の発生も確認されませんでした。油清浄機の濾過効率による油汚染度管理に関する考察油清浄機の濾過効率の指標であるβ値を確認するため、油清浄機の入口側と出口側の配管より採油を実施し、計数汚染度を実施しました。その結果を下表に示します。 ・ここで、 EMBEDExcel.Sheet.表に示す通り、油清浄機入口に比較して出口の粒子数が大きな値を示しており、濾過効率を求めることができませんでした。油清浄機の入口と出口の粒子数を比較し、濾過後の出口側の粒子数が多くなる現象が見られた場合、その原因として、油清浄機の性能が発揮され、油中粒子数が平衡状態になり、入口と出口の粒子数の差が非常に小さくなったため、それが影響した油清浄機の濾過材の交換時期を迎えた採油配管の排油が十分ではなく、配管内に滞留していた錆などの汚染粒子が混入した状態で採油した事などが考えられます。機器の摩耗今回の分析では、入口側と出口側の汚染度データが逆転していたため油清浄機の濾過効率を求められず、定量的な評価はできませんでした。EMBEDExcel.Sheet.そこで、今回は油中の摩耗粒子の形態から摩耗状況を確認しました。油清浄機入口の油中の摩耗粒子を詳細に観察した結果、異常な摩耗形態を示す摩耗粒子が観察されなかったことから、潤滑状態は正常な状態にあると判断します。写真油中摩耗粒子結論の評価前回同様にを示す粘度、水分、全酸価、IRの各データは当社推奨の管理限界値内にあることから、継続使用可能と判断します。濾過効率の確認表に示す通り、油清浄機入口に比較して出口の粒子数が大きな値を示しており、濾過効率を求めることができませんでした。機器の潤滑状態今回の分析では上述したとおり、入口側と出口側の汚染度データが逆転していたため油清浄機の濾過効率を求められず、定量的な評価はできませんでした。そのため、今回は油中の摩耗粒子の形態から摩耗状況を確認しました。その結果、異常な摩耗形態を示す摩耗粒子が観察されなかったことから、潤滑状態は正常な状態にあると判断します。
報告№108-8011 報告№108-8011 | 分析№108-02048 分析№108-02048 | 108-02048 | 分析の結果、摩耗粒子の観察から本試料油中で発生している摩耗形態は、潤滑状態が正常なマイルド摩耗と、異物の切削作用で発生する切削摩耗が混在していたことが判っています。但し、観察された摩耗形態は、正常な摩耗粒子が発生するマイルド摩耗が支配的であることから、現在のところ、シリンダおよびピストンリング、クランクメタル等は正常な摩耗の範囲にあり、継続使用は可能と判断します。今後は以下の点に注意が必要です。カルシウムの検出SOAPによる油中金属濃度でリン、カルシウムが多く検出されています。これらの元素が検出された要因は、油の添加剤成分が析出したためと思われます。中でもSOAPの固形分を検出した結果で、カルシウムがppm検出されましたが、このカルシウムは、軸受メタルなどの摺動面の油膜に噛み込むサイズであることが多く、その影響でメタルなどの金属表面で切削摩耗が発生し、軸受寿命が短命化することがあります。カルシウムがこのように高濃度になるのは、一般にディーゼルエンジンの燃焼ガスや未燃焼ガスが、燃焼室から潤滑部に入り込んでいるため起きていると推定されます。この現象は、オイルリングやトップリングが正常であれば、発生しにくいものですが、オイルリングなどが摩耗していると、燃焼ガスや未燃焼ガスが燃焼室から潤滑油中に入り易くなると思われます。カルシウム濃度がこのように高い場合、軸受メタルは比較的短時間で摩耗する事を当社の研究で判明していますが、本機は、稼働率が不明であるため、メタル摩耗の進展速度を推し量ることは困難です。潤滑油はメタル摩耗の進展予防策として、μm以下のカルシウムを濾過できる精密な濾過機で潤滑油を濾過し、汚染度を改善することを推奨します。粘度の低下粘度の低下が確認されています。低下が確認された粘度は、新油値の.mm/sに比較して-.％のmm/sに低下していることが確認されています。粘度低下の原因は、潤滑油中に混入した燃料油の影響などが考えられます。粘度が低下したままの運転は、軸受の油膜形成に影響が出たり、或いは、潤滑油槽内での異常燃焼の遠因となる事もありますので注意が必要です。定期的に分析を実施し、規定の粘度範囲内で使用されることを推奨します。また、IRの結果、新油と異なるピークが確認されています。異種油の混入、或いは、油名が違う可能性が考えられます。油名を再度ご確認下さい。粘度は当社推奨の管理限界値を超え、IRの結果、異種油の混入、或いは、油名が違う可能性が考えられます。粘度は当社推奨の管理限界値を超えています。粘度は、mm/sと新油値.mm/sに比較して、粘度変化率は-.％で、当社推奨の管理限界値である±％を超えています。水分は良好と判断します。水分はppmと当社推奨の管理限界値の以内にあり、良好と判断します。全塩基価は良好と判断します。全塩基価は、mgKOH/gと新油値mgKOH/gよりも高い値であることから、良好と判断します。IRの結果、異種油の混入、或いは、油名が違う可能性が考えられます。IRの結果、新油と異なるピークが確認されています。異種油の混入、或いは、油名が違う可能性が考えられます。計数汚染度はやや高い値です。計数汚染度はNAS級とやや高い値です。計数汚染度は、NAS級とやや高い値です。重量汚染度は、mg/mlです。重量汚染度は、mg/mlです。機器の潤滑状態SOAPによる油中金属濃度の結果、油の添加剤成分であるカルシウムが検出されています。SOAPによる油中金属濃度の結果、鉄、銅が比較的多く検出されています。SOAPの結果、鉄、鉛、銅、錫、油の添加剤成分であるリン、亜鉛、カルシウムが検出されています。SOAPによる油中金属濃度の結果、油の添加剤成分であるカルシウムが比較的多く検出されています。D－SOAPの結果、鉄、錫、油の添加剤成分であるリン、カルシウム、外部から混入したと思われるナトリウムが検出されています。フェログラフィーの結果、小径の鉄系摩耗粒子が多く観察されています。異常摩耗の早期発見パラメータであるフェログラフィーのIs値がの乗と高く、摩耗粒子の形態観察の結果、小径の鉄系摩耗粒子が多く観察されています。
報告№108-0437 報告№108-0437 | 分析№108-02962 分析№108-02962 | 108-02962 | 今回の採油は、主機停止中に点検窓から実施しているため、油循環中に採油した場合に比較し、油中粒子の沈降の影響を受け、分析データが低濃度に出る可能性があります。今回の分析は以上のことを踏まえて結果を検討します。分析の結果、汚染及び摩耗に関する分析データは全て良好の範囲にありますが、停止中に点検窓から採油を実施しているため、油中粒子の影響で汚染および摩耗に関するデータが低目に出て、良好の範囲にある可能性があります。可能であれば、主機運転中または油循環ポンプ稼動中に再度採油を実施し、分析データを取り直すことを推奨します。これらのことは、主機停止中に油槽の点検窓から採油を実施したこと前回に比較して、計数汚染度はランク減少し、SOAP／D-SOAPの鉄濃度に変化がないこと異常摩耗の早期発見パラメータであるフェログラフィーのIs値が×のマイナス乗と前回のマイナス乗から一桁改善されたこと以上のことから判断しています。尚、である粘度、水分、全酸価、IR、RBOTの各データが良好の範囲にあることから、本試料油は継続使用可能と判断します。は良好と判断します。粘度は良好と判断します。粘度はmm/sと新油値mm/sに比較して、粘度変化率は-％で、当社推奨の管理限界値である±％以内にあり、良好と判断します。水分は良好と判断します。水分はppmと当社推奨の管理限界値の以下であり、良好と判断します。全酸価は良好と判断します。全酸価は.mgKOH/gと新油値.mgKOH/gに比較して僅かに高いものの、IRの結果で油劣化の兆候を示すカルボン酸の吸収が確認されていないことから、良好と判断します。IRの結果、良好と判断します。IRの結果、油劣化の兆候を示すカルボン酸の吸収が確認されていないことから、良好と判断します。RBOTの結果、良好と判断します。RBOTはminと当社推奨の管理限界値のmin以上であり、良好と判断します。は良好と判断します。計数汚染度は良好と判断します。計数汚染度はNAS級と当社推奨の管理限界値のNAS級以内にあり、良好と判断します。重量汚染度は良好と判断します。重量汚染度は.mg/mlと当社推奨の管理限界値のmg/ml以内にあり、良好と判断します。機器の潤滑状態機器の潤滑状態は正常と判断します。SOAPの結果は良好です。SOAPの結果、油の添加剤成分であるリンがppm、バリウムがppm検出されています。D－SOAPの結果は良好です。D－SOAPの結果、外部から混入したと思われるカルシウム、ナトリウムが共に検出されています。フェログラフィーの結果は良好です。異常摩耗の早期発見パラメータであるフェログラフィーのIs値が×のマイナス乗と良好の範囲にあり、潤滑状態は正常と判断します。
報告№109-09136 報告№112-00361 | 分析№109-001160 分析№112-001434 | 112-001434 | 軸受は継続使用可能な状態にあると判断します。但し、今後も摩耗の進行を傾向監視するため、以下の対策を推奨します。定期的な分析疲労摩耗の進行を監視するため、定期的に分析を実施し、分析データによる摩耗の進行状況を確認することを推奨します。はフェログラフィーおよびSOAP／D-SOAPの結果から総合的に判断した結果、やや厳しい状態にあると考えられます。フェログラフィー【定量分析：Is値】Is値は異常摩耗の早期発見パラメータのつで、摩耗粒子を定量化するために用います。前回に比較してIs値はの乗から変化はないものの、やや高い値でした。フェログラフィー【定性分析：摩耗粒子および摩耗形態観察】分析結果から比較的多く観察された粒子は、以下の通りでした。正常な摩耗粒子・潤滑状態が正常なマイルド摩耗により発生。疲労摩耗粒子・繰返し応力を受けて発生。Iカップリング発光分光分析【SOAP／D-SOAP】検出された金属元素から発生箇所を推定すると、以下の通りでした。鉄、銅、ニッケル・軸受等リン・添加剤カルシウム、アルミニウム、ナトリウム・外部混入異物前回に比較して計数汚染度はNAS級からNAS級にランク上昇したものの、当社推奨の管理限界値以下にあり、良好でした。分析結果計数汚染度は良好と判断します。計数汚染度計数汚染度はNAS級と当社推奨の管理限界値のNAS級以下にあり、良好と判断します。重量汚染度はmg/mlでした。摩耗粒子の形態観察の結果、潤滑状態が正常な場合に発生する摩耗粒子、繰返し応力を受けて発生する疲労摩耗粒子が比較的多く観察されました。SOAPSOAPの結果、摩耗により発生する鉄および銅が検出されていないことから、良好と判断します。D-SOAPD-SOAPの結果、摩耗により発生する鉄および銅が検出されました。フェログラフィー異常摩耗の早期発見パラメータであるフェログラフィーのIs値がの乗とやや高く、摩耗粒子の形態観察の結果、潤滑状態が正常な場合に発生する摩耗粒子、繰返し応力を受けて発生する疲労摩耗粒子が比較的多く観察されました。
報告№107-6547 報告№107-6547 | 分析№107-01467・1469・1471 分析№107-01467・1469・1471 ◆2007年10月22日採油 ◆2007年10月23日採油 ◆2007年10月24日採油 | 107-01467_1469_1471 | 淡水消火ディーゼルの潤滑油を分析し、回のデータからディーゼル発電機の状態を傾向管理し、次回の点検を取りやめるかどうかの判断材料とする。評価は、個別の試料をそれぞれ診断し、さらに個別の診断結果から総合的な評価を行う。分析の結果、粘度の低下が確認され油交換が必要な領域にあるものの、本機器は継続使用可能と判断します。但し、内在する不具合が確認されました。その不具合について以下に示します。摩耗分析の結果、定量化して求めた異常摩耗の早期発見パラメータであるフェログラフィーのIs値は、正常な範囲をやや上回るの乗でした。摩耗粒子の形態観察では、異物の噛み込みが原因で発生する切削粒子、金属接触が厳しい場合に発生するシビア粒子が多く観察され、これらのことから発生している摩耗形態は、切削摩耗と凝着摩耗の混合であることが判り、発生箇所はシリンダ及びピストンリングと推定されました。観察された摩耗の中で、切削摩耗は正常な潤滑状態に比較して摩耗の進行速度が速いため増加に注意を払う必要があると判断されます。酸化速度の増加SOAPの結果で銅が検出されたことから、銅を使用した箇所の溶出・摩耗が確認されました。検出された金属元素の銅は、潤滑油添加剤と使用されている亜鉛系添加剤の影響で溶出することが知られており、今回の検出は、この溶出によるものと思われます。銅濃度の増加に伴い酸化速度が速まりますので、このような場合は、酸化劣化の進行状況を監視すること、および、摩耗の進行状況を確認するため定期的なトライボ診断を実施することを推奨します。粘度の低下による油膜切れ発生粘度がmm/sと新油値mm/sに比較して-.％と当社推奨の管理限界値を下回っていました。粘度が低下した原因は、潤滑油中に混入した燃料油の影響が考えられます。粘度が低下したままの運転は、油膜形成が形成しにくくなり、摩耗の発生につながります。分析の結果、月日採油分と同様に粘度の低下が確認され油交換が必要な領域にあるものの、本機器は継続使用可能と判断します。但し、内在する不具合が確認されました。その不具合について以下に示します。摩耗分析の結果、定量化して求めた異常摩耗の早期発見パラメータであるフェログラフィーのIs値は、前回から桁上昇したの乗でした。摩耗粒子の形態観察では、異物の噛み込みが原因で発生する切削粒子、金属接触が厳しい場合に発生するシビア粒子が多く観察され、これらのことから発生している摩耗形態は、切削摩耗と凝着摩耗の混合であることが判り、発生箇所はシリンダ及びピストンリングと推定されました。観察された摩耗の中で、切削摩耗は正常な潤滑状態に比較して摩耗の進行速度が速いため増加に注意を払う必要があると判断されます。酸化速度の増加SOAPの結果で銅が検出されたことから、銅を使用した箇所の溶出・摩耗が確認されました。検出された金属元素の銅は、潤滑油添加剤と使用されている亜鉛系添加剤の影響で溶出することが知られており、今回の検出は、この溶出によるものと思われます。銅濃度の増加に伴い酸化速度が速まりますので、このような場合は、酸化劣化の進行状況を監視すること、および、摩耗の進行状況を確認するため定期的なトライボ診断を実施することを推奨します。粘度の低下による油膜切れ発生粘度がmm/sと新油値mm/sに比較して-.％と当社推奨の管理限界値を下回っていました。粘度が低下した原因は、潤滑油中に混入した燃料油の影響が考えられます。粘度が低下したままの運転は、油膜形成が形成しにくくなり、摩耗の発生につながります。分析の結果、月日および日採油分と同様に粘度の低下が確認され油交換が必要な領域にあるものの、本機器は継続使用可能と判断します。但し、内在する不具合が確認されました。その不具合について以下に示します。摩耗分析の結果、定量化して求めた異常摩耗の早期発見パラメータであるフェログラフィーのIs値は、前回から桁減少したものの、の乗と前々回と同じレベルでした。摩耗粒子の形態観察では、異物の噛み込みが原因で発生する切削粒子、金属接触が厳しい場合に発生するシビア粒子が多く観察され、これらのことから発生している摩耗形態は、切削摩耗と凝着摩耗の混合であることが判り、発生箇所はシリンダ及びピストンリングと推定されました。観察された摩耗の中で、切削摩耗は正常な潤滑状態に比較して摩耗の進行速度が速いため増加に注意を払う必要があると判断されます。酸化速度の増加SOAPの結果で銅が検出されたことから、銅を使用した箇所の溶出・摩耗が確認されました。検出された金属元素の銅は、潤滑油添加剤と使用されている亜鉛系添加剤の影響で溶出することが知られており、今回の検出は、この溶出によるものと思われます。銅濃度の増加に伴い酸化速度が速まりますので、このような場合は、酸化劣化の進行状況を監視すること、および、摩耗の進行状況を確認するため定期的なトライボ診断を実施することを推奨します。粘度の低下による油膜切れ発生粘度がmm/sと新油値mm/sに比較して-.％と当社推奨の管理限界値を下回っていました。粘度が低下した原因は、潤滑油中に混入した燃料油の影響が考えられます。粘度が低下したままの運転は、油膜形成が形成しにくくなり、摩耗の発生につながります。回のデータから次回点検の必要性の判断採油日 .. .. .. 計数汚染度 NAS級 NAS級 NAS級 D-SOAP鉄濃度 ppm ppm ppm Is値 の乗 の乗 の乗 月日、日、日に採油した試料油試料の診断結果で、粘度の低下が確認され油交換が必要な領域にあるものの、本機器は継続使用可能な状態にあることが確認されました。但し、内在する不具合を顕在化させないため、更油を実施するとともに、精密な濾過装置を使用し、フラッシングを入念に実施することを推奨します。フラッシング方法については、当社営業窓口にお問合せください。尚、今回のような方法で採油を実施し、機器の摩耗状況、を確認することで、ディーゼルエンジンの安定した稼働に寄与できるものと思われますので、定期的に実施することを推奨します。
報告№109-09249 報告№111-00162 | 分析№109-001747 分析№111-000893 | 111-000893 | 潤滑油は継続使用可能な状態であり、また運転中における潤滑状態も正常であったものと判断します。本試料油は、分析結果の全ての分析項目の値が当社推奨の管理基準値を満たしており、新油分析値との比較結果も問題となる値はありませんでした。分析結果特性低下特性低下に係るパラメータの分析結果は良好と判断します。粘度粘度はmm/sと新油値mm/sに対する粘度変化率は+.％で、当社推奨の管理限界値である±％以内にあり、良好と判断します。全酸価添加タービン油の全酸価は、油メーカによって初期値が違うため統一した管理基準を設定するのが困難であることから、当社では管理限界値を設定しておらず、新油分析値との比較及び他の分析項目の結果より全酸価の状態判断を行います。その結果、全酸価はと新油値.mgKOH/gに比較して若干高くなっていますが、IRチャートに示すように劣化の兆候として現れるカルボン酸などの有機物・有機化合物の発生が確認されていないことから、良好と判断します。酸化安定度酸化安定度はminであり、当社推奨の管理限界値のmin以上であることから良好と判断します。有機物・有機化合物有機物・有機化合物は、IRチャートによる新油分析値との比較の結果、cm-付近に劣化の兆候を示すカルボン酸の吸収が確認されていないことから、良好と判断します。色相はL.であり、新油値のL.に比較して変化はないことから、良好と判断します。汚染に係るパラメータの分析結果は良好と判断します。水分は.であり、当社推奨の管理限界値の以下であることから良好と判断します。汚染粒子数はNAS級であり、当社推奨の管理限界値のNAS級以内であることから良好と判断します。汚染度物重量はmg/mlであり、当社推奨の管理限界値のmg/ml以内であることから良好と判断します。摩耗運転中における潤滑状態は正常であったものと判断します。異常摩耗の早期発見パラメータであるフェログラフィーのIs値がのマイナス乗と当社基準値と比較して良好の範囲にあったことから、潤滑箇所の潤滑状態は正常と判断します。金属濃度SOAP法により金属濃度を測定した結果、外部から混入したと思われる亜鉛がppm検出されました。金属濃度酸溶解法により金属濃度を測定した結果、潤滑箇所で発生する金属接触によって検出される鉄が、錫が、外部から混入したと思われる亜鉛が、カルシウムが、アルミニウムが、ナトリウムが、マグネシウムが検出されました。
報告№108-0387 報告№108-0358 | 分析№108-02609 分析№108-02400 | 108-02400 | 濾過後の試料油を分析した結果、SOAPの錫濃度を除く項目は良好です。SOAPの結果、メタルの主成分である錫がppm検出されています。濾過を実施しているにもかかわらず錫が検出されたのは、発生している粒子サイズが濾過により除去され難いサブミクロンオーダーであると思われます。一般に、サブミクロンサイズの摩耗粒子が発生する場合は、定格回転速度より遅い速度で発生することが知られています。本試料では、起動・停止時のすべり速度が比較的遅くなった場合に発生していることが考えられます。サブミクロンオーダーの摩耗粒子を濾過する場合、濾過圧力が高いと摩耗粒子がフィルタから押し出されてしまう可能性もありますので、濾過圧力をkgf/cm以下の低い状態で濾過することを推奨します。尚、本機は、起動・停止時に摩耗していると考えられますので、軸受温度の変化に特に注意し、温度チャート上での温度監視にも十分注視するよう推奨します。
報告№101-0198 | 分析№101-01791 | 101-01791 | は良好でした。粘度は良好と判断します。粘度は.mm/sと新油値mm/sに比較して、粘度変化率は+％で、当社推奨の管理目安である±％以内にあり、良好と判断します。水分は良好と判断します。水分はppmと当社推奨の管理目安の以下であり、良好と判断します。全酸価は良好と判断します。全酸価は.mgKOH/gと当社推奨の管理目安の.mgKOH/g以下であり、良好と判断します。IRは良好と判断します。IRの結果、IRチャートに示すように新油に比較して、変化はなく良好と判断します。は良好と判断します。計数汚染度は良好と判断します。計数汚染度はNAS級と当社推奨の限界値のNAS級に比較して清浄でした。重量汚染度は良好と判断します。重量汚染度は.mg/mlと当社推奨の管理目安のmg/ml以下であり、良好と判断します。機器の潤滑状態軸受の潤滑状態は正常と判断します。SOAPの結果は良好です。SOAPの結果、金属元素は検出されませんでした。D－SOAPの結果は良好です。D－SOAPの結果、金属元素は検出されませんでした。フェログラフィーの結果は良好です。摩耗の過酷度を示すフェログラフィーのIs値がのマイナス乗と低く潤滑状態は良好と判断します。
報告№111-00058 報告№111-00058 | 分析№111-000320 分析№111-000320 | 111-000320 | は良好と判断します。尚、RBOTがminと新油値のminに比較してmin減少していました。このまま継続使用した場合、この減少傾向から限界値に到達するのは、別紙図RBOTの減少傾向に示すように年月と推定されました。残りの継続使用期間は、約年であると予測されます。潤滑油は継続使用可能な状態にあると判断します。≪状態監視とパラメータ≫分析の目的および各分析のパラメータは以下の通りです。特性低下目的：油の分析結果から、や劣化傾向ならびに添加剤の消耗程度、残存寿命などを確認する。粘度JISK全酸価JISK赤外線吸収スペクトルJISK酸化安定度試験JISK汚染目的：油の分析結果から、砂塵あるいは水・異種油などによるや、異物混入の有無を確認する。水分JISK計数汚染度JISB重量汚染度JISB光学顕微鏡観察摩耗目的：油中の摩耗粒子を分析する事により、回転・摺動部の潤滑状態、摩耗劣化の程度、余寿命などを解析する。摩耗診断電子顕微鏡観察JISKX線マイクロアナリシス油中金属濃度JISK≪分析結果≫特性低下粘度：良好粘度値mm/sの新油値mm/sに対する変化率は-.％であり、当社推奨の管理限界値±％以内に留まっています。全酸価：良好全酸価.mgKOH/gは新油値の.mgKOH/g以内にあることから、問題は無いと判断します。赤外線吸収スペクトル：良好酸化安定度試験：良好酸化安定度試験の結果、数値minは当社推奨の管理限界値min以上に留まっており、現時点での使用は可能と判断します。汚染水分：良好水分値ppmは当社推奨の管理限界値以内に留まっています。計数汚染度：今回は実施していません。重量汚染度：今回は実施していません。光学顕微鏡観察：今回は実施していません。摩耗摩耗診断電子顕微鏡観察・X線マイクロアナリシス：今回は実施していません。油中金属濃度：今回は実施していません。
報告№109-09094 報告№111-00372 | 分析№109-000870 分析№111-001674 | 111-001674 | 、汚染、潤滑状態は良好と判断します。尚、RBOTがminと更油直前のminに比較してmin増加していました。今回のデータは更油直後であり余寿命を判定することができないため、更油後から限界値に到達する時期を解析しました。更油後から限界値に到達するのは、別紙図RBOTの減少傾向に示すように年月と推定されました。残りの継続使用期間は、約年ヶ月であると予測されます。潤滑油および対象設備は継続使用可能な状態にあると判断します。≪状態監視とパラメータ≫分析の目的および各分析のパラメータは以下の通りです。特性低下目的：油の分析結果から、や劣化傾向ならびに添加剤の消耗程度、残存寿命などを確認する。粘度JISK全酸価JISK赤外線吸収スペクトルJISK酸化安定度試験JISK汚染目的：油の分析結果から、砂塵あるいは水・異種油などによるや、異物混入の有無を確認する。水分JISK計数汚染度JISB重量汚染度JISB光学顕微鏡観察摩耗目的：油中の摩耗粒子を分析する事により、回転・摺動部の潤滑状態、摩耗劣化の程度、余寿命などを解析する。摩耗診断電子顕微鏡観察JISKX線マイクロアナリシス油中金属濃度JISK≪分析結果≫特性低下粘度：良好粘度値mm/sの新油値mm/sに対する変化率は+％であり、当社推奨の管理限界値±％以内に留まっています。全酸価：良好全酸価.mgKOH/gは新油値の.mgKOH/gに比較し高くはあるものの、有機物・有機化合物試験の結果で油劣化の兆候を示すカルボン酸の吸収が見られないことから問題は無いと判断します。赤外線吸収スペクトル：良好酸化安定度試験：良好酸化安定度試験の結果、数値minは当社推奨の管理限界値min以上に留まっており、現時点での使用は可能と判断します。汚染水分：良好水分値.ppmは当社推奨の管理限界値以内に留まっています。計数汚染度：良好計数汚染度はNAS級と当社推奨の管理限界値NAS級以内にあります。重量汚染度：良好重量汚染度は.mg/mlと当社推奨の管理限界値mg/ml以内にあります。光学顕微鏡観察：良好光学顕微鏡写真は捕捉された汚染物の量は少なく、スラッジは確認されませんでした。摩耗摩耗診断：良好摩耗診断の結果、異常摩耗の早期発見パラメータであるIs値がのマイナス乗と良好の範囲にあることから、潤滑状態は正常と判断します。電子顕微鏡観察・X線マイクロアナリシス：今回は実施していません。油中金属濃度：良好油中金属濃度の結果、錫、外部から混入したと思われるカルシウム、バリウム、ナトリウムが検出されたものの、良好と判断します。
報告№109-09359 報告№109-09359 | 分析№109-002444 分析№109-002444 | 109-002444 | 分析の結果、摩耗の安定が確認され、潤滑状態は正常と判断します。これらのことは、前回に比較して、計数汚染度は等級に変化はなく、SOAP／D-SOAPの鉄および錫濃度に変化がないこと異常摩耗の早期発見パラメータであるフェログラフィーのIs値がのマイナス乗と良好の範囲にあること以上のことから判断しています。は良好と判断します。計数汚染度計数汚染度はNAS級と当社推奨の管理限界値のNAS級以内にあり、良好と判断します。重量汚染度は.mg/mlと当社推奨の管理限界値のmg/ml以内にあり、良好と判断します。機器の潤滑状態機器の潤滑状態は正常と判断します。SOAPSOAPの結果、油の添加剤成分であるリンが検出されました。摩耗により発生する鉄および錫が検出されていないことから、良好と判断します。D－SOAPD－SOAPの結果、摩耗により発生する鉄および錫が検出されていないことから、良好と判断します。フェログラフィー異常摩耗の早期発見パラメータであるフェログラフィーのIs値がのマイナス乗と良好の範囲にあることから、潤滑状態は正常と判断します。
報告№107-0366 報告№109-09612 | 分析№107-01900 分析№109-003769 | 109-003769 | 濾過前の試料油を分析した結果、前回に比較して重量汚染度がmg/mlからmg/mlに減少したものの、処置領域にありました。D－SOAPの結果、前回同様に油の添加剤成分であるバリウムが検出されました。フィルタ表面の異物観察で表面が薄茶色になっていました。D－SOAPで油の添加剤成分であるバリウムが検出されたことから、汚染度が高い要因は、油の添加剤成分の析出によるものと考えられます。このスラッジは、粘着性があり、バルブ類の動作障害を発生することが懸念されます。これらの障害発生に対する弊害を勘案の上、当社製清浄分散剤TS－の投与と濾過を推奨します。
報告№102-0210 | 分析№102-01897 | 102-01897 | 分析の結果、グリースの供給不足により油膜形成が十分出来ず、厳しい金属接触が発生していたことから、軸受は継続使用が不可能ですので、ベアリング交換が必要と判断します。それは、D－SOAPでベアリングの主成分である鉄が.ppm検出されており、フェログラフィーの結果、凝着摩耗によるシビア粒子と、金属表面の微小突起、砂等の異物が混入して発生する切削摩耗による切削粒子が多く見られていることから判断しました。特に、シビア摩耗粒子は、異常摩耗の目安となるサイズの大型摩耗粒子を超すものも観察され、油膜形成が出来ていないことがわかりました。尚、ちょう度がと新グリースのに比較して低い値となっていることから、グリースが硬化したと考えられます。
報告№109-09136 報告№111-00676 | 分析№109-001160 分析№111-003406 | 111-003406 | 潤滑油および対象設備は継続使用可能な状態にあると判断します。但し、今後も摩耗の進行を傾向監視するため、以下の対策を推奨します。定期的な分析凝着摩耗の進行が懸念されるため、今後は定期的に分析を実施し、摩耗の進行状況を確認することを推奨します。フェログラフィー異常摩耗の早期発見パラメータとして摩耗粒子を定量化して評価するフェログラフィーのIs値は、前回のの乗から乗に上昇し、潤滑状態が厳しくなっていることを示していました。摩耗粒子の形態で比較的多く観察された粒子は、潤滑状態が正常な場合に発生する摩耗粒子金属接触が厳しく、且つ、摩擦熱が高い場合に発生する黒錆フレッティングにより発生する赤錆でした。これらの摩耗粒子が観察された場合、潤滑部で発生している摩耗形態は、正常なマイルド摩耗潤滑状態がやや厳しい凝着摩耗微振動によるフレッティング摩耗であることが分かります。フレッティングの発生要因は、鉄系材料が接合されたり、勘合されたりする部分から発生します。フレッティングによる赤錆が少量発生しても直ちに異常ではありませんが、場合によっては、発生した赤錆が摺動面に噛み込み、摩耗を進行させる場合があります。Iカップリング発光分光分析供試の潤滑油を分析した結果、検出された金属元素は、SOAPの結果表に示すように、鉄、鉛、銅、ニッケル、リン、亜鉛、カルシウム、バリウム、ナトリウム、マグネシウムでした。検出されたこれらの金属元素から発生箇所を推定すると鉄、鉛、銅、ニッケル・エンジン部品リン、亜鉛、カルシウム・オイル添加剤バリウム、ナトリウム、マグネシウム・外部混入異物であると思われます。このうち、機械部品が摩耗したと思われる元素はのグループです。銅を使用した箇所の摩耗・溶出SOAPで銅がppm検出されました。銅の影響については、別紙鉛および銅を使用した箇所の摩耗・溶出を御覧ください。重量汚染度は.mg/mlでした。n-ペンタン不溶解分n-ペンタン不溶解分は.mass%でした。粘度、水分、酸価、塩基価の各データは良好でした。
報告№109-09136 報告№111-00666 | 分析№109-001160 分析№111-003359 | 111-003359_date120321 | トライボロジーを活用した設備診断法による結果、対象設備はピストンのオイルリングが摩耗して燃焼ガスのシール性が低下し始めていると推定されますが、現時点では継続使用可能な状態にあると判断します。但し、コンロッドのメタルの摩耗に影響を与える成分が高濃度に検出されていることから、今後の摩耗の進行を傾向監視するため、以下の対策を推奨します。更油ディーゼルエンジン中にSOAP-Tでカルシウムが検出された場合、そのカルシウムは燃料中の微量硫黄分と潤滑油中の添加剤とが化学反応して硫酸カルシウムになっていることが知られています。硫酸カルシウムは、いわゆる石膏であり、軸受の軟質金属に喰い込んだり、埋め込まれたりして潤滑中に相手材を切削し、結果として軸受寿命が短くなることが弊社の研究結果から判明しています。本試料油は、このカルシウム濃度が比較的高いため軸受メタルの摩耗が促進する可能性が極めて高いことから、可能であれば更油を推奨します。次回点検でオイルリングの点検対象設備はピストンのオイルリングが摩耗して燃焼ガスのシール性が低下し始めていると推定されます。現時点では直ちに異常な状態にはならないと判断しますが、シール性が低下した場合、エンジンオイル中に混入した燃焼ガスがオイルの添加剤とが化学反応してメタルを摩耗させる異物になるため注意が必要です。今回のデータでは、メタルの摩耗がわずかに確認されていますが継続使用は可能な状態にあると判断しますが、次回の定期点検ではオイルリングの摩耗状況の確認を推奨します。定期的な分析切削摩耗の進行が懸念されるため、今後は定期的に分析を実施し、摩耗の進行状況を確認することを推奨します。フェログラフィー異常摩耗の早期発見パラメータとして摩耗粒子を定量化して評価するフェログラフィーのIs値は、潤滑状態がやや厳しいの乗でした。摩耗粒子の形態で比較的多く観察された粒子は、潤滑状態が正常な場合に発生する摩耗粒子異物の噛み込みにより発生する切削粒子でした。これらの摩耗粒子が観察された場合、潤滑部で発生している摩耗形態は、正常なマイルド摩耗異物による切削摩耗であることが分かります。切削摩耗は、他の摩耗形態に比較して摩耗進行速度が速く注意が必要で、定期的なトライボロジーを活用した設備診断法による状態監視が必要と考えます。切削摩耗の原因となる混入異物が残留している場合、この異物により切削摩耗が継続して発生する可能性があります。Iカップリング発光分光分析供試の潤滑油を分析した結果、検出された金属元素は、SOAP-Tの結果表に示すように、錫、リン、亜鉛、カルシウム、ナトリウム、マグネシウムでした。検出されたこれらの金属元素から発生箇所を推定すると錫・エンジン部品リン、亜鉛、カルシウム・オイル添加剤ナトリウム、マグネシウム・外部混入異物であると思われます。このうち、機械部品が摩耗したと思われる元素はのグループです。カルシウムなどの析出SOAP-Tでカルシウムがppm検出されました。この影響については、別紙カルシウムなどの析出をご覧ください。計数汚染度計数汚染度はNAS級以上と汚染されていました。フィルタ表面の異物観察で金属片、鉄錆、砂、すす等が観察されたことから、汚染度が高い要因は、摩耗、エンジンオイルの反応生成物と外部混入異物の影響と思われます。潤滑油は、SOAP-Tでカルシウム濃度が比較的高いため軸受メタルの摩耗が促進する可能性が極めて高いことから、可能であれば更油を推奨します。粒度分布粒度分布は.～μmの範囲にあり、.μmにピークが確認されました。μm以下の粒子が多いことから、燃焼して発生したすす等であることが分かります。潤滑は、H～Hの間、時間使用されましたが、粘度、水分、酸価、IRの各項目のデータは総合的に判断して良好でした。粘度は良好と判断します。粘度は、当社推奨の管理限界値内にあり、潤滑状態も正常な範囲にあることからも良好な状態であると判断します。水分は良好と判断します。水分は、当社推奨の管理限界値の以下にあり良好と判断します。酸価は良好と判断します。酸価は、新油値mgKOH/gからやや高い値を示しているものの、IRの結果で油劣化の兆候を示すカルボン酸が確認されていないことから良好と判断します。塩基価は良好と判断します。塩基価は、当社推奨の管理限界値mgKOH/gより高い値を示していることから良好と判断します。IRは良好と判断します。IRの結果、IRチャートに示すように新油に比較して変化がなく、油劣化兆候を示すカルボン酸の吸収も確認されていなかったことから良好と判断します。
|  | 113-001260 | 分析の結果、潤滑油の劣化はなく、汚染度は良好な範囲にあることから、継続使用可能な状態にあると判断します。対象設備は継続使用可能な状態にあると判断します。但し、摩耗粒子形態観察の結果、凝着摩耗粒子が観察されたことから、今後の摩耗進行の有無を確認するためにも傾向監視を継続することが有効です。に示す対策を推奨します。定期的なトライボ診断実施定期的な分析を実施することにより、データの変化から異常の兆候を早期に発見することが可能となります。今後懸念される切削摩耗、凝着摩耗の進行を監視するため、定期的なトライボ診断の実施を推奨します。粘度粘度は、mm/sと新油値のmm/sに比較して粘度変化率が+％となっており、当社推奨の管理限界値である±％以内であり、良好でした。水分はと当社推奨の管理限界値以下にあり、良好と判断します。酸価・IR酸価劣化の進行度は、酸価およびIRの結果から総合的に判断します。酸価は、mgKOH/gと新油値mgKOH/g以下にあり、IRの結果で油劣化の兆候を示すカルボン酸の吸収が確認されていないことから、良好と判断します。塩基価は、.mgKOH/gと当社推奨の管理限界値.mgKOH/g以上であり、良好と判断します。計数汚染度計数汚染度はNAS級とやや汚染されていました。重量汚染度はmg/mlでした。光学顕微鏡写真重量汚染度で濾過したフィルタ表面上の夾雑物を光学顕微鏡で観察した結果、金属片、鉄錆、砂等が観察されました。粒度分布粒度分布は.～μmの範囲にあり、.μmにピークが確認されました。μm以下の粒子が多いことから、燃焼して発生したすす等が油中粒子の主成分であることが推測できます。はフェログラフィーおよびSOAP-Tの結果から総合的に判断した結果、継続使用は可能ですが、今後の機器の機能を確認するためにも傾向管理が有用と考えます。フェログラフィー【定量分析：Is値】Is値は異常摩耗の早期発見パラメータのつで、摩耗粒子を定量化するために用います。ディーゼルエンジンの場合、潤滑状態が良好であればIs値はの乗以下となり、潤滑状態が厳しくなるにつれてIs値は上昇していきます。今回のIs値は、の乗とやや高い値でした。フェログラフィー【定性分析：摩耗粒子および摩耗形態観察】分析結果から観察された代表的な粒子は、以下の通りでした。正常な摩耗粒子・潤滑状態が正常なマイルド摩耗により発生。切削粒子・異物や金属表面の微小突起による切削摩耗により発生。黒錆・潤滑状態がやや厳しい凝着摩耗により発生。金属接触が厳しく、且つ、高い摩擦熱が発生していると考えられます。観察された摩耗粒子の中でも切削粒子、黒錆は、将来的な摩耗の進行に繋がる可能性を示唆しているため、傾向監視が必要と思われます。切削摩耗は、他の摩耗形態に比較して摩耗進行速度が速く注意が必要で、定期的なトライボ診断による状態監視が必要と考えます。切削摩耗の原因となる混入異物が残留している場合、この異物により切削摩耗が継続して発生する可能性があります。黒錆は、凝着摩耗に分類されます。この摩耗粒子は、摺動面で凝着、破断を繰り返し、この過程で生じる移着粒子が成長して摩耗粒子となります。そのため、摺動面では局部的に油膜切れが発生していることを示しています。この状態が継続した場合、摩耗粒子のサイズは徐々に大型化していき、設備の損傷に至る場合がありますので、傾向監視が必要です。Iカップリング発光分光分析【SOAP-T】検出された金属元素から発生箇所を推定すると、以下の通りでした。鉄、鉛、銅、錫・エンジン部品リン、亜鉛、カルシウム・添加剤アルミニウム、ケイ素、ナトリウム、マグネシウム、ホウ素・外部混入異物
報告№107-0366 報告№112-00600 | 分析№107-01900 分析№112-002562 | 112-002562 | 濾過前の試料油を分析した結果、粘度がmm/sと新油値のmm/sに比較して、粘度変化率は+％で、やや不良領域にありました。粘度は、これまで使用していたISOVGにISOVGであるFBKタービンSHを補充して使用しているため新油データに比較して高い値を示していますが、前回に比較して変化がないことから、本試料油は継続使用可能と判断します。
報告№109-09255 報告№109-09255 | 分析№109-001904 分析№109-001904 | 109-001904 | 今回の採油は、対象設備停止中に排油口から実施しているため、別紙油中粒子の沈降の影響に示すように、油中粒子などの固形物は沈降の影響を受けて分析データが高濃度に出る可能性があることから、このことを踏まえて結果を検討しました。本試料は、高濃度になっていると思われる対象設備停止中の排油口から実施した採油にもかかわらず、分析の結果は全て良好の範囲にあったことから、油は継続使用可能であり、また潤滑状態も正常と判断します。特性低下分析結果は、全項目が良好の範囲にありました。したがって、油の特性低下は認められず良好と判断します。粘度粘度は.mm/sと新油値.mm/sに対する粘度変化率が-.％でした。粘度変化率の推奨管理限界値は、±％以内となっていますが、今回の結果はこの範囲内にあることから、良好と判断します。全酸価全酸価は.mgKOH/gと新油値.mgKOH/g以内にあり、良好と判断します。酸化安定度酸化安定度は、新油値と比較して十分に残存していることが必要ですが、今回の残存率は新油の％となっており、当社推奨の管理限界値の％以上であったことから、良好と判断します。汚染水分による汚染は確認されず、良好と判断します。水分濃度水分濃度は、当社推奨の管理限界値の以下の.であり、良好と判断します。摩耗潤滑状態は正常と判断します。異常摩耗の早期発見パラメータであるフェログラフィーのIs値は、潤滑状態が正常と判断できるのマイナス乗であったことから、潤滑状態は正常と判断します。
報告№105-6050 報告№105-8036 | 分析№105-01529 分析№105-02623 | 105-02623 | 精点Bを実施した結果、潤滑状態は安定し、潤滑油も継続使用が可能と判断します。これらのことは、前回に比較して、計数汚染度はランク減少したことSOAP／D-SOAPの鉄濃度に大きな変化がないこと異常摩耗の早期発見パラメータであるフェログラフィーのIs値がのマイナス乗と良好の範囲にあること以上のことから判断しました。
報告№109-09136 報告№111-00463 | 分析№109-001160 分析№111-002149 | 111-002149 | 減速機は継続使用可能な状態にあると判断します。バックラッシによる評価トライボ診断では、バックラッシの増加量を分析結果から計算できますので、構造が確認できる図面、ギヤの形式、歯形、モジュール、歯数、歯幅をお知らせ下さい。計算結果をご報告いたします。前回に比較してSOAP／D－SOAPの結果で、鉄が僅かに増加しているものの、異常摩耗の早期発見パラメータであるフェログラフィーのIs値がの乗と良好でした。前回に比較して計数汚染度はNAS級からNAS級にランク減少し、良好でした。分析結果は良好と判断します。計数汚染度計数汚染度はNAS級と当社推奨の管理限界値のNAS級以内にあり、良好と判断します。重量汚染度は.mg/mlでした。機器の潤滑状態機器の潤滑状態は正常と判断します。SOAPSOAPの結果、摩耗により発生する鉄が検出されていないことから、良好と判断します。D－SOAPD－SOAPの結果、摩耗により発生する鉄が検出されました。フェログラフィー異常摩耗の早期発見パラメータであるフェログラフィーのIs値がの乗と良好の範囲にあることから、潤滑状態は正常と判断します。
報告№108-0227 報告№110-00579 | 分析№108-01664 分析№110-002572 | 110-002572 | Iカップリング発光分光分析供試のギヤ油を油中金属濃度で分析した結果、鉄、銅、ニッケル、錫、リン、亜鉛、カルシウム、ナトリウム、マグネシウム、ホウ素が検出されました。これらの検出された金属元素から発生箇所を推定すると鉄、銅、ニッケル、錫・軸受等リン、亜鉛、カルシウム、ナトリウム、マグネシウム、ホウ素・外部混入異物であると思われます。このうち、機械部品が摩耗したと思われる元素はのグループです。フェログラフィー異常摩耗の早期発見パラメータとして摩耗粒子を定量化して評価するフェログラフィーのIs値は、潤滑状態が厳しいの乗でした。摩耗粒子の形態で比較的多く観察された粒子は、潤滑状態が正常な場合に発生する摩耗粒子、金属潤滑部が局部的に油膜切れを起して発生するシビア粒子、外部から混入したと思われる鉄錆、樹脂等でした。このような摩耗粒子が観察された場合には、潤滑部では正常なマイルド摩耗、やや厳しい摩耗形態の凝着摩耗が発生していることが分かります。計数汚染度は当社推奨の管理限界値を超えていました。フィルタ表面の異物観察で金属片、鉄錆等が観察されたことから、汚染度が高い要因は、摩耗と外部混入異物の影響と思われます。粘度、水分、全酸価、IRの各データは良好でした。軸受および潤滑油は継続使用可能な状態にあると判断します。今後も定期的に分析を実施し、摩耗の進行状況を確認することを推奨します。なお、本試料油は、機器停止中にドレン口から採油されています。機器が停止している状態では、別紙油粒子の沈降の影響に示すように油槽内で撹拌がなくなり固形物が沈降するため、油中汚染度は高くなると推定されます。今後の採油は、極力運転中もしくは停止直後の油槽中層部から実施されることを推奨します。
報告№108-6558 報告№108-6558 | 分析№108-03554 分析№108-03555 | 108-03555 | 精点Aを実施した結果、以下のことが確認されています。油の劣化全酸価がmgKOH/gと当社推奨の管理限界値を大きく超え、IRの結果で油劣化の兆候を示すカルボン酸の吸収が確認されたことから、油の劣化が確認されています。今後、油中の酸成分により腐食摩耗が発生することが懸念されるため、至急全量更油されることを推奨します。汚染度と潤滑状態計数汚染度、重量汚染度共に当社推奨の管理限界値を超えています。異常摩耗の早期発見パラメータであるフェログラフィーのIs値がの乗と高く、摩耗粒子の形態観察で金属接触が厳しい場合に発生するシビア粒子、銅合金、外部から混入したと思われる鉄錆等が多く観察されています。さらにSOAP／D－SOAPで鉄、銅および亜鉛が非常に多く検出されたことから、汚染度が高い要因は、軸受軌道面および銅を使用した箇所の摩耗と外部混入異物の影響と考えられます。摩耗粒子の形態観察およびフィルタ表面の異物観察で銅合金が多く観察されたことから、転がり軸受の保持器に銅が使用されている場合、保持器の摩耗が進行し、転動体とのギャップが大きくなることにより振動が増大して、転がり軸受の寿命の指標となるフレーキングに進展することが懸念されますので、ヶ月以内に精点Bを実施し、摩耗の進行状況を確認されることを推奨します。また、転がり軸受の保持器に銅を使用していない場合は、他の部位が摩耗している可能性が考えられますので、銅を使用した箇所を確認されることを併せて推奨します。
報告№107-0366 報告№108-0263 | 分析№107-01900 分析№108-01892 | 108-01892 | 濾過前の試料油を分析した結果、全てのデータが良好でした。尚、RBOTが前回に比較し、min上昇していました。RBOTが上昇した理由は、更油、補給を実施した仮設タンクで他の軸受油および圧油と混合して濾過を実施した濾過機配管内や仮設タンクなどに油が残留していた以上のことが考えられました。お客様からの情報および採油状況によると、およびではないことから、の可能性が考えられました。今後は、今回のRBOT値によりデータ管理を行います。
報告№109-09136 報告№113-00071 | 分析№109-001160 分析№113-000298 | 113-000298 | 潤滑油は継続使用可能な状態にあると判断します。粘度、全酸価、IR、RBOTの各データは良好でした。尚、別紙RBOTの減少傾向から油の余寿命を求めた結果、本試料は直近の更油から起算して稼働日数が年月まで使用可能であることが分かりました。水分濃度は良好な範囲にありました。
報告№102-6075 | 分析№102-01306 | 102-01306 | 濾過前の試料油を分析した結果、フェログラフィーを除く項目は良好でした。フェログラフィーの結果、摩耗過酷度を示すIs値はのマイナス乗で、良好な潤滑状態であることがわかりました。但し、摩耗粒子形態観察の結果で金属接触が厳しい場合に発生るシビア粒子や外部から混入した異物がやや多く見られました。シビア粒子には、黄金色の粒子と表面が黒色化したプレート状粒子が見られました。フェログラフィー法には、摩耗粒子を加熱し、加熱後の摩耗粒子の表面に出来る酸化膜の色から材質を推定する材質特定法があります。金属材料によっては、同じ温度で加熱しても表面酸化膜の厚さが異なるため、表面に出来る酸化膜の厚さが違うため、表面色も異なります。この性質を利用すると、加熱温度の違いを利用して金属材料の違いを判別できます。この方法は、加熱により出来る表面酸化膜の性質を利用した材質判定法であるため、テンパーカラー法と呼んで、摩耗粒子の材質判定法に役立てています。このテンパーカラー法を利用して、の黄金色のシビア粒子の材質を推定した結果、この粒子は、クロム鋼等の硬い材料を使用している事が推定されました。したがって、これらの材質を使用した部分で摩耗が発生していると思われました。発生箇所の推定は、材質を特定できる図面などが当社にないため推定は、出来ませんでしたので、貴社においてこれらの材質を使用している箇所の特定をしていただくようお願いします。又、テンパーカラー法から見たの黒色スラッジの発生は、発生したときの温度がを超えていたことを示している事がわかります。フェログラフィー法の摩耗粒子の配列の仕方から見て、鉄系材料ではなく、非鉄系材料、アルミ合金等の可能性があります。採油方法にもよりますが、今後、更に摩耗が進行する場合があるため、ヶ月以内に再度分析を実施し、摩耗の進行状況を確認されることを推奨します。
報告№109-09136 報告№112-00084 | 分析№109-001160 分析№112-000236 | 112-000236 | 水分がやや不良領域にあることから、以下の対策を推奨します。水分除去今後、水分の影響で油槽内に錆が発生し、その影響で摩耗が発生する懸念がありますので、水分除去を推奨します。臨時分析・濾過後の試料油を分析した結果、水分はとやや不良領域にありました。
報告№104-0432 | 分析№104-02991 | 104-02991 | 濾過前の試料油を分析した結果、油中摩耗粒子には金属接触が厳しい場合に発生するシビア粒子が観察され、また、D－SOAPによる油中金属濃度結果、鉄が前回に比較してからppmに上昇したことがわかりました。主にサーボシリンダ内壁で摩耗が進行していると考えられます。このまま摩耗が進行し汚染度が上昇した場合、バルブ類の動作不良が発生すること懸念されます。これらの障害発生に対する弊害を勘案の上、ヶ月以内に再度分析を実施し、汚染状況及び摩耗の進行状況を確認されることを推奨します。
報告№107-6019 報告№107-6536 | 分析№107-01038 分析№107-01095 | 107-01095 | 主機は、約ヶ月間停止しているが、潤滑油循環ポンプ稼動中に採油を実施した。現在の油の状態を確認する。精点Aを実施した結果、全てのデータが良好であることから、この油は継続使用可能であり、潤滑状態も正常と判断します。
報告№105-0223 報告№105-0223 | 分析№105-01501 分析№105-01501 | 105-01501 | 分析の結果、転がり軸受軌道面では厳しい金属接触が発生しています。現在の所、転がり軸受の寿命の指標となるフレーキングの発生が確認されず軸受は継続使用可能な状態にあると考えられるものの、今後、更に摩耗が進行し、摩耗により発生した微細な傷が起点となって疲労摩耗に進展することが懸念されるため、ヶ月以内に再度分析を実施し、汚染状況及び摩耗の進行状況を確認されることを推奨します。この油は継続使用可能と判断します。粘度は良好と判断します。粘度は.mm/sと管理限界値以内にあり、良好と判断します。水分は良好と判断します。水分はppmと管理限界値の以下にあり、良好と判断します。全酸価は良好と判断します。全酸価は.mgKOH/gと新油データの.mgKOH/gに比較して上昇しているものの、良好と判断します。IRは良好と判断します。IRの結果、油劣化の兆候を示すカルボン酸の吸収が確認されていないことから、継続使用可能な状態にあると考えられます。計数汚染度、重量汚染度、共に良好と判断します。計数汚染度は良好と判断します。計数汚染度はNAS級と当社推奨の管理限界値のNAS級以内にあり、良好と判断します。重量汚染度は良好と判断します。重量汚染度は.mg/mlと当社推奨の管理限界値のmg/ml以内にあり、良好と判断します。機器の潤滑状態フェログラフィーの結果、異常摩耗の早期発見パラメータであるIs値がの乗と良好の範囲にあるものの、摩耗粒子形態観察で、金属接触が厳しい場合に発生するシビア粒子がやや多く観察されました。SOAPの結果、良好と判断します。SOAPの結果、摩耗により発生した鉄、油の添加剤成分である亜鉛、外部から混入したと思われるケイ素が検出されました。D－SOAPの結果、良好と判断します。D－SOAPの結果、摩耗により発生する鉄、外部から混入したと思われるカルシウム、ナトリウムが検出されました。フェログラフィーの結果、金属接触が厳しい場合に発生するシビア粒子がやや多く観察されました。フェログラフィーの結果、異常摩耗の早期発見パラメータであるIs値がの乗と良好の範囲にあるものの、摩耗粒子形態観察で、金属接触が厳しい場合に発生するシビア粒子がやや多く観察されました。
報告№105-6050 報告№105-0245 | 分析№105-01529 分析№105-01639 | 105-01639 | 分析の結果、計数汚染度がNAS級と当社推奨の管理限界値に到達していました。異常摩耗の早期発見パラメータであるフェログラフィーのIs値がの乗とやや高く、摩耗粒子形態観察の結果、外部から混入した鉄錆・砂が多く観察されたことから、汚染度が高い原因は、外部から混入した異物の影響と考えられます。今後、これらの異物がポンプ・シリンダ摺動部に噛み込み摩耗が進行し、バルブ類の動作障害が懸念されるため、早急に濾過を実施されることを推奨します。これらのことは、計数汚染度がNAS級と当社推奨の管理限界値に到達していたこと異常摩耗の早期発見パラメータであるフェログラフィーのIs値がの乗とやや高く、摩耗粒子形態観察の結果、外部から混入した鉄錆・砂が多く観察されたこと以上のことから判断しました。
|  | 100-03212 | 以下の分析結果からIs値が高い要因を推定しました。計数汚染度がNAS級と低い。大型の粒子を検出できるD-SOAPで鉄が検出されていない。微細な粒子を検出できるSOAPで鉄が検出されている。以上の点から、μm以下のサイズの鉄系粒子が多いことが確認でき、Is値が高い要因は、この非常に小さい鉄系粒子が多いためと考えられました。この微細な鉄系粒子が発生する原因の一つは、作動油に使用されている亜鉛系添加剤に含まれる硫黄分が鉄に化学反応し、回転摺動で酸化摩耗に近い現象により非常に微細な摩耗粒子が非常に多く発生する場合と、油圧系内の微振動が原因となって発生するフレッティングにより発生していると推定できました。現在のところ、バルブ動作障害に発生する汚染状態にはなっておらず、継続使用可能と判断できますが、今後、これらの摩耗粒子は更に増加してくる可能性が高いため、ヶ月に度分析を実施し、汚染状態を監視されることを推奨します。
報告№109-09136 | 分析№109-001160 | 112-002788 | 油の劣化進行は確認されなかったものの、油中の汚染度が高く、増加傾向にあることから、以下の対策を推奨します。対象設備は継続使用可能な状態にあると判断します。但し、将来的な摩耗進行の有無を確認するためにも傾向監視を継続することが有効です。濾過摩耗粒子や異物等がギヤ歯面や軸受軌道面に噛み込むことによる摩耗の進行が懸念されるため、可能であれば濾過を推奨します。定期的な分析今後懸念される凝着摩耗、疲労摩耗の進行を監視するため、定期的に分析を実施することを推奨します。新油との比較による評価を示す粘度、酸価のデータは新油データを基準として評価しています。今回は油名が不明であったため評価できませんでしたが、今後評価する場合は、使用している新油を同時に分析することをご検討下さい。はフェログラフィーおよびSOAP-Tの結果から総合的に判断した結果、継続使用は可能ですが、機器の機能を保持するためにも傾向管理が有用と考えます。フェログラフィー【定量分析：Is値】Is値は異常摩耗の早期発見パラメータのつで、摩耗粒子を定量化するために用います。Is値はの乗と高い値でした。フェログラフィー【定性分析：摩耗粒子および摩耗形態観察】分析結果から比較的多く観察された粒子は、以下の通りでした。シビア粒子・潤滑状態がやや厳しい凝着摩耗により発生。金属潤滑部が局部的に油膜切れを起していると考えられます。疲労摩耗粒子・繰返し応力を受けて発生。観察された摩耗粒子の中でもシビア粒子は、将来的な摩耗の進行に繋がる可能性を示唆しているため、傾向監視が必要と思われます。シビア粒子は、凝着摩耗に分類されます。この摩耗粒子は、ギヤ歯面や軸受軌道面で凝着、破断を繰り返し、この過程で生じる移着粒子が成長して摩耗粒子となります。そのため、ギヤ歯面や軸受軌道面では局部的に油膜切れが発生していることを示しています。この状態が継続した場合、摩耗粒子のサイズは徐々に大型化していき、設備の損傷に至る場合がありますので、傾向監視が必要です。Iカップリング発光分光分析【SOAP-T】検出された金属元素から発生箇所を推定すると、以下の通りでした。鉄、鉛、銅、錫、亜鉛・ギヤ、軸受等リン、カルシウム・添加剤バリウム、ケイ素、ナトリウム・外部混入異物計数汚染度は、NAS級以上と、当社推奨の管理限界値を超えていました。摩耗粒子の形態観察およびSOAP-Tの結果から、汚染度が高い要因は摩耗と外部混入異物の影響と思われます。粘度粘度はmm/sとISOVG規格内にありました。水分はppmと当社推奨の管理限界値以下であり、良好でした。酸価は油名が不明であったため、新油データとの比較ができず評価できませんでした。潤滑油および設備の劣化比較と傾向はフェログラフィーおよびSOAP-Tの結果から総合的に判断した結果、前回同様に傾向管理が必要な状態にあると考えられます。フェログラフィー【定量分析：Is値】Is値は前回に比較しての乗から乗に上昇し、高い値でした。フェログラフィー【定性分析：摩耗粒子および摩耗形態観察】前回同様にシビア粒子が比較的多く観察されました。また、今回は疲労摩耗粒子が比較的多く観察されました。Iカップリング発光分光分析【SOAP-T】前回と比較して鉄がからppmに増加していました。計数汚染度は、前回同様にNAS級以上と当社推奨の管理限界値NAS級を超えており、また粒子数も増加傾向にありました。粘度粘度は前回に比較してmm/sからmm/sに低下し、前回同様にISOVG規格内にありました。水分は前回に比較してppmからppmに減少して、前回同様に当社推奨の管理限界値以下であり、良好でした。酸価は前回同様に.mgKOH/gから変化はなく、油劣化は進行していないと考えられます。
報告№109-09136 | 分析№109-001160 | 113-002618 | 潤滑油は汚染度が高いことから、油中の夾雑物が潤滑部に噛み込むことによる摩耗の進行が懸念されます。対象設備は摩耗状態が良好の範囲にあることから継続使用可能な状態にあると判断します更油油中の汚染度が高いことから、摩耗粒子や異物等の夾雑物が潤滑面に噛み込むことによる摩耗の進行が懸念されるため、可能であれば更油を推奨します。新油の分析粘度、酸価は、油の性能を評価するパラメータの一種です。油の性能低下は、新油との比較が必要なことから、使用油の油名確認および未使用油の分析による比較評価を推奨します。異常摩耗の早期発見のパラメータであるIs値は、前回のレベルからレベルに低下し、正常です。また、異常摩耗の兆候を示す摩耗粒子が顕著に観察されなかったことから、は良好と判断します。計数汚染度はNAS級を上回っていた前回から、NAS級にランク低下したものの、当社推奨の管理限界値に到達していました。今後、油中の汚染物が潤滑部に噛み込むことによる摩耗の進行が懸念されます。前回同様、水分は良好です。粘度粘度はmm/sでした。前回同様にISOVG規格内にありますが、新油との比較による評価を推奨します。酸価は.mgKOH/gでした。前回の.mgKOH/gに比較して大きな変化はありませんでしたが、新油との比較による評価が必要です。
報告№103-6106 | 分析№103-01977 | 103-01977 | 濾過前の試料油を分析した結果、前回と同じく摩耗粒子形態観察で、摩擦熱が高い場合に発生する球状粒子、外部から混入した異物が多く見られました。球状粒子は、異常の兆候を示す形態のパラメータで、この摩耗粒子が発生する場合、潤滑状態に注意が必要です。中でも、球状粒子には注意が必要です。球状粒子の発生原因は、一般に、溶接工事、溶接作業などによる溶接スパッタの混入、電食による発生、厳しい金属接触による摩耗、が考えられます。前回よりも球状粒子が観察された数に変化が見られないことから、球状粒子の発生原因はの溶接スパッタと考えられます。但し、鉄錆等の異物がやや多く観察されており、これらの異物が軸受摺動面に噛み込み摩耗が進行する場合があるため、ヶ月以内に再度分析を実施し、摩耗の進行状況を確認されることを推奨します。
報告№109-09136 報告№110-00532 | 分析№109-001160 分析№110-002410 | 110-002410 | 前回に比較してSOAP／D－SOAPの結果で、鉄および錫濃度に大きな変化はなく、異常摩耗の早期発見パラメータであるフェログラフィーのIs値がのマイナス乗と良好でした。前回に比較して計数汚染度はNAS級からNAS級にランク増加しているものの、当社推奨の管理限界値内にあり、良好でした。前回同様に粘度、水分、全酸価、IR、RBOTの各データは良好でした。潤滑油および軸受は継続使用可能な状態にあると判断します。油の余寿命は、使用油の使用期間または使用時間が不明であったためご依頼の油の余寿命に関する検討は行えませんでした。ただし、分析の結果で新油値がminであったことから、使用期間を仮にヶ月間と仮定すれば余寿命は十二分にあると言えます。可能であれば、使用期間、あるいは使用時間の情報をご提供下さい。
報告№101-0139 | 分析№101-01240 | 101-01240 | スラスト軸受の主成分である錫がSOAPで検出されました。これは錫が油に溶解したことを示しています。油量リットルから溶解した体積を計算するとcmとなります。ご提供いただいた図面にはスラストメタルの面積は記載されていませんでしたが、外寸から寸法を概算し、スラスト軸受の面積を求めた結果、枚あたりcmと推定しました。又、パッド枚数を枚と仮定して全体でcmとしました。溶解した体積をこの面積で割るとμmとなります。したがって、スラスト軸受がμmの深さで全面が溶解し、表面粗さ部分がつくるマイクロオイルポケットが全て無くなっていた計算となります。スラスト軸受表面が溶解すると、軸受表面に油膜形成がしにくくなり、軸受焼損の原因となりやすく、また、偏摩耗している場合では軸が偏心して振動の原因となり、更にはその振動によりころがり軸受やギヤ歯面の疲労摩耗を進行させる場合がありますので、スラスト軸受の状況を管理することが重要です。以上のようにスラスト軸受の表面積が解析を進める上で重要なパラメータですので、是非情報をご提供ください。尚、フェログラフィーの結果、フレッティングにより発生したμm未満の鉄系粒子が見られました。現在のところ、ギヤ歯面、ころがり軸受転動面には疲労剥離は発生していないと考えられますが、フレッティングにより発生した傷が起点となって疲労摩耗が発生する可能性があるため、定期的に分析を実施し、摩耗の進行状況を確認されることを推奨します。粘度は新油値との比較が必要です。粘度はmm/sとISOVG規格の油種を使用している場合、規格値～mm/s以内にあり良好と判断します。尚、粘度は新油値との比較が必要ですので、油名をお知らせいただくと共に貴発電所で使用している新油をご提供ください。水分は新油値との比較が必要です。水分はと鉱油であった場合、非常に高い濃度と判断するが、合成油であった場合、新油値との比較が必要になりますので、油名をお知らせいただくと共に貴発電所で使用している新油をご提供ください。全酸価は新油値との比較が必要です。全酸価は.mgKOH/gですが、新油値との比較が必要ですので、油名をお知らせいただくと共に貴発電所で使用している新油をご提供ください。計数汚染度が当社推奨の管理限界値を超えていました。計数汚染度はNAS級以上と当社推奨の管理限界値を超えていました。重量汚染度は当社推奨の管理限界値内にありました。重量汚染度は.mg/mlと当社推奨の管理限界値内にありました。機器の潤滑状態SOAPの結果、すべり軸受の摩耗により発生した錫が検出されました。SOAPの結果、すべり軸受の摩耗により発生した錫が検出されました。又、油の添加剤成分であるリンがppm検出されました。D－SOAPの結果、主にギヤの摩耗により発生した鉄が検出されました。D－SOAPの結果、主にギヤの摩耗により発生した鉄が検出されました。又、ころがり軸受の保持器の摩耗により発生した銅がppm検出されました。フェログラフィーの結果、ギヤの摩耗が確認されました。摩耗の過酷度を示すフェログラフィーのIs値がの乗を示していました。摩耗粒子の形態観察の結果、フレッティングにより発生した鉄系の微粒子が見られました。
報告№109-09094 報告№112-00124 | 分析№109-000872 分析№112-000480 | 112-000480_date121122 | 潤滑油は継続使用可能な状態にあると判断します。は良好でした。尚、RBOTがminと管理基本値の.minに比較してmin減少していました。このまま継続使用した場合、この減少傾向から限界値に到達するのは、別紙図RBOTの減少傾向に示すように年月と推定されました。残りの継続使用期間は、約年ヶ月であると予測されます。≪状態監視とパラメータ≫分析の目的および各分析のパラメータは以下の通りです。特性低下目的：油の分析結果から、や劣化傾向ならびに添加剤の消耗程度、残存寿命などを確認する。粘度JISK酸価JISK赤外線吸収スペクトルJISK酸化安定度試験JISK汚染目的：油の分析結果から、砂塵あるいは水・異種油などによるや、異物混入の有無を確認する。水分JISK計数汚染度JISB重量汚染度JISB光学顕微鏡観察摩耗目的：油中の摩耗粒子を分析する事により、回転・摺動部の潤滑状態、摩耗劣化の程度、余寿命などを解析する。摩耗診断電子顕微鏡観察JISKX線マイクロアナリシス油中金属濃度JISK≪分析結果≫特性低下粘度：良好粘度値mm/sの管理基本値mm/sに対する変化率は+.％であり、○○管理限界値±％以内に留まっています。酸価：良好酸価.mgKOH/gは管理基本値の.mgKOH/g以内にあることから、問題は無いと判断します。赤外線吸収スペクトル：良好酸化安定度試験：良好酸化安定度試験の結果、数値minは管理基本値の管理限界値min以上に留まっており、現時点での使用は可能と判断します。汚染水分：良好水分値.ppmは○○管理限界値以内に留まっています。計数汚染度：今回は実施していません。重量汚染度：今回は実施していません。光学顕微鏡観察：今回は実施していません。摩耗摩耗診断電子顕微鏡観察・X線マイクロアナリシス：今回は実施していません。油中金属濃度：今回は実施していません。
報告№107-0366 報告№107-0511 | 分析№107-01900 分析№107-02992 | 107-02992 | 濾過前の試料油を分析した結果、摩耗粒子の形態観察でμmサイズのラビング粒子、金属接触が厳しい場合に発生するシビア粒子が観察されました。D－SOAPの結果、前回に比較して鉄がからに増加していました。主にサーボシリンダ内壁やポンプ内部で摩耗が進行している可能性が考えられます。現在のところ、NAS級と非常に良好の範囲にありますが、このまま摩耗が進行し汚染度が上昇した場合、バルブ類の動作障害やフィルタの目詰まり等が発生することが懸念されます。これらの障害発生に対する弊害を勘案の上、ヶ月以内に再度分析を実施し、汚染度及び摩耗の進行状況を確認することを推奨します。
報告№107-0197 報告№107-0197 | 分析№107-01103 分析№107-01103 | 107-01103 | 軸受を点検した際に、発電機主軸とスラストランナーの接続両側面で、フレッティングコロージョンの発生が確認され、潤滑油が赤褐色になっていた。潤滑油が赤褐色になった原因を確認する。潤滑油が赤褐色になる原因は以下のつが考えられます。）フレッティングによる赤錆の増加）水分混入の影響による発錆）油の劣化に伴う腐食摩耗）外部からの異物混入）油槽内の塗料混入これらの推定される原因を分析結果から確認しました。）フレッティングによる赤錆の増加摩耗粒子形態観察の結果、μmサイズの赤錆が多く観察されました。SOAP／D－SOAPで前回に比較して鉄、メタルの主成分である錫が増加しており、フィルタ表面は赤くなっていました。また、SEM・XMAで鉄を含む粒子が支配的であることが観察されました。この摩耗粒子は、表面が腐食などの影響を受けておらず、また、厚さはμm前後、形状は点接触特有の円形、長円形でした。）水分混入の影響による発錆水分は、.ppmと当社推奨の管理限界値以内にあるものの、通常使用されているレベルの以下に比較してやや高い値を示していました。また、水分は油槽内部で分離沈降している場合も考えられ、データより高濃度になっている場合も考えられました。）油の劣化に伴う腐食摩耗の発生を示す粘度は新油に比較して変化はないものの、全酸価が.mgKOH/gと当社推奨の管理限界値を超えていました。しかし、IRの結果で油劣化の兆候を示すカルボン酸の吸収が確認されていませんでした。したがって、今回の全酸価の上昇は、油劣化の進行ではないと思われました。）外部からの異物混入SOAPで亜鉛、カルシウム、ケイ素、D－SOAPでリン、亜鉛、カルシウム、バリウム、アルミニウム、ナトリウム、マグネシウムが検出されました。使用油である新日石タービンには、油の添加剤は含まれていないため、通常、これらの元素は検出されないことから、これらの元素が検出された原因は、異種油が混入したか、或いは、外部から異物等が混入した可能性が考えられました。）油槽内の塗料混入お客様からの情報によれば油槽内の塗装が赤色、赤褐色であることが確認できました。赤色の塗料は、防錆剤で使用されていることがあり、含まれている成分は、鉛、亜鉛、クロムなどが考えられます。D－SOAPで鉛、亜鉛、クロムが検出されていたことから、油槽内の塗料が防錆剤である場合、防錆剤の混入が考えられましたが、SEM・XMAでは塗料片は確認されませんでした。以上のことから、油が赤褐色になった原因は、観察された摩耗粒子の特長的な形状と材質、そしてその厚さ、サイズからランナーカラーとランナーの勘合部、合わせ面などで発生するフレッティングによる赤錆が主因であると判断されました。尚、本試料油を継続使用することは好ましくなく、早急に更油を実施することを推奨します。
報告№107-0461 | 分析№107-02665 | 107-02665 | トライボ診断により、機器軸受の潤滑状態、潤滑油の劣化状態を診断する。分析の結果、本軸受は継続使用可能な範囲にあると判断します。このことは、D－SOAPで転がり軸受の摩耗により発生する鉄が検出されたものの、僅かであることフェログラフィーの結果、異常摩耗の早期発見パラメータであるIs値がのマイナス乗と良好の範囲にあること計数汚染度がNAS級と良好の範囲にあること以上のことから判断しました。尚、を示す全酸価、IRの各データは良好の範囲にあることから、この油は継続使用可能と判断します。
報告№109-09136 報告№111-00053 | 分析№109-001160 分析№111-000243 | 111-000243 | 更油からの使用時間をもとに潤滑油の余寿命を評価したところ、潤滑油は次回定検まで使用可能と判断できました。次回定検時に更油を実施しない場合は、酸化安定度を知るための分析を実施し、余寿命を確認することを推奨します。酸化安定度はminであり、当社推奨の管理限界値のmin以上であることから、良好と判断します。
報告№105-8022 | 分析№105-01426 | 105-01426 | オーバーホールヶ月後に初期試験を実施した結果、濾過効率の変化がなければ摩耗は安定していると判断します。これらのことは、前回に比較して、計数汚染度はNAS級からNAS級にランク減少したことSOAP／D-SOAPの結果、鉄濃度に変化がないこと異常摩耗の早期発見パラメータであるフェログラフィーのIs値がのマイナス乗と良好の範囲にあること以上のことから判断しました。尚、入口弁圧油には静電浄油機が設置されており、摩耗状況を確認するためには、油清浄機の濾過性能を考慮して解析する必要があります。解析を進めるためには、浄油機の入口と出口から採油を実施し、正確な濾過効率を元に摩耗の進行状況を確認されることを推奨します。
報告№108-0199 報告№108-0199 | 分析№108-01427 分析№108-01427 | 108-01427 | 、軸受の潤滑状態を確認する。今回の採油は、対象設備の停止中にドレンプラグから実施しているため、油循環中に採油した場合に比較し、油中粒子の沈降の影響を受け、分析データが高濃度に出る可能性があります。今回の分析は以上のことを踏まえて結果を検討しました。を示す粘度、水分、全酸価、RBOTの各データは良好の範囲にあることから、この油は継続使用可能と判断します。軸受の潤滑状態異常摩耗の早期発見パラメータであるフェログラフィーのIs値が高いの乗となっていました。摩耗粒子の形態観察で異物の噛み込みにより発生する切削粒子、局部的に高圧・高温となる場合に発生するフリクションポリマが多く観察されました。フリクションポリマは、タービン油が軸受摺動面で高圧下に押し込められ高圧状態になると同時に、圧縮熱も発生して高温状態にもなり、その結果、潤滑油が重合して発生することが知られています。そのため、高温高圧状態の解消がなされなければ、潤滑油は劣化する場合がありますので、定期的に分析を実施する必要があります。切削粒子は、摩耗の形態が切削摩耗であり、異物が混入していない状態に比較して、摩耗進行速度が速く注意が必要で、転がり軸受にこの摩耗形態が観察された場合、軸受寿命が分の程度に低下することが知られています。切削摩耗が進行した場合、転がり軸受の寿命の指標となるフレーキングに進展することが懸念されるため、運転を再開しているようであれば今回の分析項目に計数汚染度、SOAP／D－SOAPの分析項目を追加して、再分析を実施し、汚染度および摩耗の進行状況を確認されることを推奨します。採油について上述しましたように今回の採油は対象設備の停止中の採油であるため、油中の摩耗粒子などが平均的に分散した状態とはいえない状態で採油されている可能性があります。採油は、粒子の沈降の影響を少なくすることが重要であり、そのため油中粒子が均一な分散状態で実施されることを併せて推奨します。
報告№109-09136 報告№114-00213 | 分析№109-001160 分析№114-000693 | 114-000693 | 分析の結果、、汚染状態は共に良好の範囲にあることから、潤滑油は継続使用可能な状態にあると判断します。軸受は継続使用可能と判断します。但し、軸受メタルの摩耗が確認されているため、以下の対策を推奨します。定期的な分析および分析周期の検討定期的な潤滑油分析によるトライボ診断を実施することにより、分析データの変化から異常の兆候を早期に発見することが可能となります。別紙金属摩耗粉の平衡速度から計算する採油周期に示すように、計算では運転時間が時間で平衡濃度に到達すると思われます。そのため、本設備は時間経過すれば、いつでも採油可能ですので、この時間を目安に次回の採油時期を検討することを推奨します。次回の結果で摩耗状態が良好と確認されれば、分析周期を定期分析の周期にもどし、異常な摩耗状態と確認できた場合には分析周期をさらに短縮して、傾向管理していくことを併せて推奨します。軸受メタルの情報提供今後軸受メタルの摩耗が進行した場合、摩耗程度を評価する必要がありますので、次回分析時には、メタルサイズ、油入れ替え後の稼働時間ならびに直近のメタル交換からの稼働時間をお知らせください。分析結果異常摩耗の早期発見のパラメータであるIs値は-レベルと正常です。また、異常摩耗の兆候を示す摩耗粒子が顕著に観察されなかったことから、は良好と判断します。SOAPの結果、軸受メタルの成分である錫がppm検出されていることから、軸受メタルの摩耗が発生していると推定されます。今後、軸受メタルの摩耗が進行した場合、油膜が形成されにくくなり、最終的には焼損する場合もあるため、注意が必要です。計数汚染度、重量汚染度は共に良好と判断します。粘度、水分、酸価、IRの各データは良好と判断します。
報告№109-09136 報告№111-00427 | 分析№109-001160 分析№111-002005 | 111-002005 | 潤滑油は継続使用可能な状態にあると判断します。前回に比較して計数汚染度はNAS級からNAS級にランク減少しているものの、良好でした。油中金属濃度SOAP／D－SOAPの結果、鉄は検出されませんでした。前回同様に新油と試料油の赤外線吸収スペクトルを比較した結果、試料油は新油のスペクトルとほぼ同じで変化はなく、且つ、油劣化の兆候を示すカルボン酸の吸収が確認されていないことから、良好と判断します。
報告№109-09136 報告№110-00259 | 分析№109-001160 分析№110-001000 | 110-001000 | ・摩耗状態摩耗状態は、潤滑油中に含まれる金属成分とその濃度を調査し、調査の結果から評価します。金属元素と濃度の分析は、試料油を以上の高温で発光させ、その光を分光器で分光し、分光によって得られた光の強度と金属固有の波長とから元素を特定するIカップリング発光分光分析法を用います。今回の試料はギヤ油でしたが、検出された金属は、SOAPの結果表に示す通り、ほぼ前回同様の鉄、鉛、アンチモン、ニッケル、錫、リン、亜鉛、カルシウム、バリウム、アルミニウム、ケイ素、ナトリウムでした。これら検出された金属元素から発生箇所を推定すると、鉄、鉛、アンチモン、ニッケル、錫・ギヤ歯面、軸受等リン・オイル添加剤亜鉛、カルシウム、バリウム、アルミニウム、ケイ素、ナトリウム・外部混入異物であると思われます。このうち、機械部品が摩耗したと思われる元素はのグループです。検出された金属の粒子は、潤滑状態が正常な場合に発生するマイルド摩耗粒子、金属潤滑部が局部的に油膜切れを起して発生するシビア粒子、繰返し応力を受けて発生する疲労摩耗粒子であったことから、潤滑部では、油膜破断による凝着摩耗、疲労による疲労摩耗が発生しており、前回同様の摩耗形態が継続して発生していることが分かりました。この摩耗状態は、異常摩耗の早期発見パラメータであるフェログラフィーのIs値であらわされますが、Is値が前回のの乗からの乗とヶ月で桁上昇し、摩耗が進行したことが分かりました。・汚染度計数汚染度は前回同様のNAS級以上で当社推奨の管理限界値を超えていました。フィルタ表面の異物観察で茶褐色の粘ちょう物、金属片、鉄錆、砂等が観察されたことから、汚染度が高い要因は、摩耗、スラッジと外部混入異物の影響と思われます。・前回同様に粘度、水分、全酸価、IRの各データは良好でした。ギヤおよび軸受、潤滑油は継続使用可能な状態にあるものの、摩耗の進行が懸念されるため以下の対策が必要です。異常摩耗の早期発見パラメータであるIs値の上昇傾向から、管理目安に到達する時期を別紙表および図により計算したところ、ヶ月後の年月と予測されました。今後、凝着摩耗等の進行を監視するため、ヶ月後の月に分析を実施し、摩耗の進行状況を確認することを推奨します。尚、トライボ診断では、バックラッシの増加量を分析結果から計算できますので、構造が確認できる図面、歯形、モジュール、歯幅、歯数、回転数をお知らせ下さい。計算結果をご報告いたします。
報告№109-09209 報告№109-09209 | 分析№109-001583 分析№109-001607 | 109-001607 | 分析の結果、全てのデータが良好であることから、このグリースは継続使用可能と判断します。特性低下全ての項目が良好の範囲にあったことから、特性低下は認められず良好と判断します。ちょう度は良好と判断します。ちょう度はと当社推奨の管理限界値であるから以内にあり、良好と判断します。滴点は良好と判断します。滴点は以上と新グリース値以上に比較して変化はなく、良好と判断します。全酸価は良好と判断します。全酸価は.mgKOH/gと新グリース値.mgKOH/gに比較してやや高くなっていたものの、今回の分析結果には劣化の兆候として現れる有機物・有機化合物が確認されていないことから、基油は良好と判断します。基油は良好と判断します。酸化劣化の兆候のパラメータである有機物・有機化合物は、今回の分析結果で確認されなかったことから、基油には劣化兆候はなく良好と判断します。
報告№110-00243 報告№110-00243 | 分析№110-000942 分析№110-000942 | 110-000942 | 診断目的本トライボ診断の目的は、冷却塔ファン減速機の潤滑油を採取し、潤滑油の粘度や油中摩耗粒子等を分析・評価を行い、減速機の潤滑状態を診断するとともに、今後の修繕計画に活用することである。診断結果潤滑油の性状と摩耗状態をトライボ診断により調査した結果、機器の潤滑状態と潤滑について以下のことが分かりました。機器の潤滑状態潤滑油中の摩耗粒子分析の結果から、現時点における摩耗の発生状況を確認しました。その結果、ギヤの摩耗が僅かに確認されたものの、摩耗速度は比較的遅く、継続使用可能な状態にあると判断します。これらのことは、異常摩耗の早期発見パラメータであるIs値が前回のの乗から今回の乗に桁減少したことフェログラフィーで観察された摩耗粒子が、μm以下のギヤ歯面から発生した摩耗粒子が確認されたものの、極僅かであったことSOAPの鉄濃度がppm、D－SOAPの鉄濃度が.ppmと検出量が僅かであったこと以上のことから判断しました。バックラッシ増加量による評価トライボ診断では、油中摩耗粒子濃度からバックラッシの増加量を求め、初期のバックラッシに増加量を加え、その合計を設計許容値と比較し減速機の余寿命を判断します。本減速機の構造から摩耗が進行しやすい箇所と推定されるのは、スパイラルベベルギヤとスパイラルベベルピニオンの歯面と考えられます。そこで、このSBGとSBPが接触する歯面におけるピッチ線上の摩耗量を分析結果から定量的に評価しました。ここでは、第段ベベルギヤのモジュール、ピッチ円径、歯幅、歯数のSBG、SBPの各寸法を用い、噛み合い面の分のが接触摩耗面積と仮定し、この部分が摩耗した場合のバックラッシの増加分を分析結果から推定しました。 ・ さらに、バックラッシの増加量による評価を行う場合は、バックラッシを調整する分解点検からの増加量を評価することが重要ですが、本設備の分解点検からの稼働時間は不明であるため、これまでのご提供いただいた情報から年間の稼働時間を平均時間とし、分解点検からの今回採油までの稼働時間も不明であるため、＃および＃冷却塔減速機を参考に年と仮定しました。計算の結果、本減速機のSBGとSBP間のバックラッシの増加量は、年間で約μmとなりました。この増加量は、初期バックラッシをμmとしても今回解析結果のバックラッシ増加分μmを加えてもμmとなり、良好な状態にあると考えられます。を示す、粘度、水分、全酸価、IR、RBOTの結果、RBOTを除く各データは良好の範囲にありました。RBOTは、minと管理限界値であるmin以上であり、継続使用可能と判断できますが、更油を実施した年月以降のRBOT値のデータの変化から余寿命を評価した結果、表および図に示す通り使用限界は年月となりました。本試料油の添加剤は、一般にタービン油に比較して極圧添加剤や摩耗防止剤などの影響で、RBOTの試験結果が変動する傾向があります。そのため、ギヤ油の余寿命の評価を行うためには、RBOTの結果に加え、粘度、全酸価、IRなどのデータを総合的に判断することが必要です。今回の分析結果からは、RBOT以外には異常は確認されておらず、本試料油は継続使用可能な状態にあると判断できますが、今後はRBOTとともに、粘度、全酸価ならびにIRによる監視強化が必要ですので、定期的な分析を推奨します。なお、次回分析時期は、RBOTによる余寿命評価の結果から来年月に余寿命に到達するとされておりますので、安全を見てヶ月後の年月となりますが、次回分析により更油が必要と評価された場合、冬期に更油する条件なども勘案する必要があると思われますに実施することを推奨します。
報告№108-0130 報告№108-0130 | 分析№108-00862 分析№108-00862 | 108-00862 | 分析の結果、ギヤ歯面、転がり軸受の軌道面、共に潤滑状態は正常であることが確認され、ギヤおよび軸受は継続使用可能な状態にあると判断します。但し、異常摩耗の早期発見パラメータであるフェログラフィーのIs値がの乗と高く、摩耗粒子の形態観察でフレッティングにより発生する赤錆が多く観察されました。転がり軸受でフレッティングが発生する箇所は、軸と内輪内面軸受箱と外輪外面軌道輪と転動体の箇所が考えられました。今後、フレッティングにより発生した赤錆がギヤ歯面および転がり軸受軌道面に噛み込み、ギヤ歯面の場合、切削摩耗や疲労摩耗に進展することが懸念されます。また、転がり軸受の場合、噛み込み傷が基点となって転がり軸受の寿命の指標となるフレーキングへの進展が懸念されるため、理論的計算の結果、今回の採油から時間以上経過していれば進行状態の確認が出来ますので、この経過時間以後に再分析を実施することを推奨します。尚、トライボ診断では、バックラッシの増加量を分析結果から計算できますので、構造が確認できる図面、ギヤの形式、歯形、モジュール、歯数、回転数、増速比、歯幅をお知らせ下さい。計算結果をご報告いたします。計数汚染度は当社推奨の管理限界値に到達していました。計数汚染度は当社推奨の管理限界値に到達していました。計数汚染度はNAS級と当社推奨の管理限界値のNAS級に到達していました。重量汚染度は.mg/mlでした。重量汚染度は.mg/mlでした。機器の潤滑状態異常摩耗の早期発見パラメータであるフェログラフィーのIs値がの乗と高く、摩耗粒子の形態観察でフレッティングにより発生する赤錆が多く観察されました。SOAPの結果、鉄が検出されました。SOAPの結果、摩耗により発生する鉄、油の添加剤成分であるリンが検出されました。D－SOAPの結果、鉄が検出されました。D－SOAPの結果、摩耗により発生する鉄、油の添加剤成分であるリンが検出されました。フェログラフィーの結果、フレッティングにより発生する赤錆が多く観察されました。異常摩耗の早期発見パラメータであるフェログラフィーのIs値がの乗と高く、摩耗粒子の形態観察の結果、μm未満の鉄系摩耗粒子、フレッティングにより発生する赤錆が多く観察されました。
報告№109-09136 報告№110-00826 | 分析№109-001160 分析№110-003886 | 110-003886 | は、油の粘度変化率、油中のスラッジの発生量などを判断パラメータに、粘度、全酸価、IR、RBOTで評価します。分析の結果、油の粘性を示す粘度は、新油値の.mm/sに比較して粘度変化率が-％のmm/sとほぼ変化はなく、また油中のスラッジの発生量を示す全酸価は、新油値の.mgKOH/gに対して.mgKOH/gでほぼ変化が見られず劣化は確認されていない。さらにはIRの結果でも油が劣化した場合に発生するカルボン酸の発生も確認されず、酸化防止剤の残存量を示すRBOTは、限界値minに比較して、十分に残量があるminであった。以上のように、の健全性を示す各パラメータは全て良好であり、潤滑油の劣化は確認されませんでした。油の余寿命は、使用油の使用期間または使用時間が不明であったため、ご依頼の油の余寿命に関する検討は行えませんでした。ただし、分析の結果で新油値がminであったことから、使用期間を仮にヶ月間と仮定すれば余寿命は十二分にあると言えます。可能であれば、使用期間、あるいは使用時間の情報をご提供下さい。油中の水分を計測した結果、水分はppmと新油と同等であり、継続使用可能な状態にあることが確認されました。計数汚染度はNAS級と良好でした。潤滑油は継続使用可能な状態にあると判断します。本試料油は、機器停止中にドレンプラグから採油されているにもかかわらず汚染度を示すデータは良好でしたが、今後の採油は、極力運転中もしくは停止直後の油槽中層部から実施されることを推奨します。
報告№109-09136 報告№112-00607 | 分析№109-001160 分析№112-002581 | 112-002581 | 軸受は継続使用可能な状態にあると判断します。但し、今後も摩耗の進行を傾向監視するため、以下の対策を推奨します。定期的な分析今後懸念される切削摩耗の進行を監視するため、定期的に分析を実施することを推奨します。はフェログラフィーおよびSOAP／D-SOAPの結果から総合的に判断した結果、傾向管理が必要な状態にあると考えられます。フェログラフィー【定量分析：Is値】Is値は異常摩耗の早期発見パラメータのつで、摩耗粒子を定量化するために用います。Is値は前回に比較しての乗から変化はなく、低い値でした。フェログラフィー【定性分析：摩耗粒子および摩耗形態観察】分析結果から比較的多く観察された粒子は、以下の通りでした。切削粒子・異物や金属表面の微小突起による切削摩耗により発生。観察された摩耗粒子の中でも切削粒子は、注意が必要です。摩耗形態の中でも切削摩耗は摩耗進行速度が速く、転がり軸受でこの摩耗形態が発生した場合には寿命が分の程度に低下することも知られており、切削摩耗により生じた軌道面の損傷が起点となって、転がり軸受の寿命となるフレーキングに進展することから、傾向監視が必要です。Iカップリング発光分光分析【SOAP／D-SOAP】検出された金属元素から発生箇所を推定すると、以下の通りでした。鉄、鉛、ニッケル、錫・軸受等リン・添加剤カルシウム、アルミニウム、ナトリウム・外部混入異物計数汚染度は、前回に比較してNAS級からNAS級にランク低下し、良好でした。
|  | 113-001730 | 対象設備は継続使用可能な状態にあると判断します。但し、今後の摩耗進行の有無を確認するためにも傾向監視を継続することが有効です。また、潤滑油の、水分は更油が必要な濃度を超えていました。更油或いは部分更油による水分濃度の調整水分の影響により金属表面で腐食摩耗が発生し、発生した鉄錆等の粒子が潤滑部に噛み込み摩耗が進行することがありますので、予防措置として更油或いは部分更油などにより相対的に水分濃度を低くするなどの方法を推奨します。定期的な分析今後懸念される凝着摩耗の進行を監視するため、定期的に分析を実施することを推奨します。はフェログラフィーおよびSOAP-Tの結果から総合的に判断した結果、継続使用は可能ですが、機器の機能を保持するためにも傾向管理が有用と考えます。フェログラフィー【定量分析：Is値】Is値は異常摩耗の早期発見パラメータのつで、摩耗粒子を定量化するために用います。Is値はの乗と、やや高い値でした。フェログラフィー【定性分析：摩耗粒子および摩耗形態観察】分析結果から比較的多く観察された粒子は、以下の通りでした。正常な摩耗粒子・潤滑状態が正常なマイルド摩耗により発生。シビア粒子・潤滑状態がやや厳しい凝着摩耗により発生。金属潤滑部が局部的に油膜切れを起していると考えられます。黒錆・潤滑状態がやや厳しい凝着摩耗により発生。局部的に金属接触が厳しく、且つ、高い摩擦熱が発生していると考えられます。観察された摩耗粒子の中でもシビア粒子、黒錆は、将来的な異常摩耗の進行に繋がる可能性を示唆しているため、傾向監視が必要と思われます。詳細は、別紙傾向監視が必要な摩耗粒子をご覧ください。Iカップリング発光分光分析【SOAP-T】検出された金属元素から発生箇所を推定すると、以下の通りでした。鉄、鉛、銅、錫・エンジン部品等リン、亜鉛、カルシウム、マグネシウム、ホウ素・添加剤アルミニウム、ナトリウム・外部混入異物粘度、塩基価の各データは良好でした。水分はと当社推奨の管理限界値を僅かに超えていました。今後、水分の影響でエンジン内部に錆が発生し、その影響で摩耗が発生する懸念があります。
報告№102-4016 | 分析№102-00674 一方、機器の潤滑状態を確認するために実施したＳＯＡＰ／Ｄ－ＳＯＡＰ、フェログラフィーの結果、前回の「抜き始めに比較して、Ｄ－ＳＯＡＰの鉄濃度が0.4ppmから0.7ppmに若干増加し、摩耗の過酷度を示すＩｓ値が、１０の１乗から１０の３乗に１０ヶ月間で２ランク上昇していました。フェログラフィーの摩耗粒子形態観察の結果、ギヤ歯面の摩耗により発生した5μｍ前後の黒錆が支配的で、その中に、転がり軸受の疲労摩耗により発生した5μｍサイズのチャンクが見られることから、Ｉｓ値が上昇した要因は、ギヤ歯面の摩耗と転がり軸受の疲労摩耗によるものと考えられました。現在のところ、摩耗粒子のサイズは小さく、ギヤと転がり軸受は継続使用可能な範囲にあると思われますが、今後、転がり軸受の疲労摩耗が加速度的に進展する可能性を考え、３ヶ月以内に再度、計数汚染度、重量汚染度、光学顕微鏡写真、フェログラフィー、ＳＯＡＰ／Ｄ－ＳＯＡＰの項目を実施し、摩耗の進行状況を確認することが必要と判断します。 | 102-00674 | 本試験は、冷却塔減速機の油の劣化状況、汚染状況、ギヤや軸受の潤滑状態の確認を行うことを目的としました。ギヤ歯面と転がり軸受の摩耗の進行が確認されました。今後、転がり軸受の疲労摩耗が加速度的に進展する場合がありますので、ヶ月以内に再度分析を実施し、摩耗の進行状況を確認することが必要と判断します。考察分析の結果、油の劣化状況を確認するためにの各データは全て当社推奨の管理基準値内にあり、良好と判断します。次に、油の汚染状況を確認するため実施した計数汚染度、重量汚染度の結果、各データが当社推奨の管理基準値内にあり、良好と判断します。
報告№107-0044 報告№107-0044 | 分析№107-00182 分析№107-00182 | 107-00182 | 分解点検時に軸受外輪に剥離が確認されたため、潤滑油診断を実施し、分析結果と外輪剥離の状態を比較して今後の管理に生かしたいと考えていたが、手違いで共洗い後の油が送付された。分解点検時の油は既に廃棄されており、目的をフラッシング後の油分析に変更する。本軸受は、前回分析でマイクロフレーキングの発生が確認され、フレーキングへの進展が懸念されたため、運転時間時間後に摩耗進行状況確認のための再分析を推奨していた。トライボ診断を実施し、転がり軸受が損傷していたことの確認を行う。フラッシング油に摩耗粒子が混入していた場合、転がり軸受から発生した摩耗粒子であることを確認する。トライボ診断を実施し、転がり軸受が損傷していたことの確認フラッシング油を分析した結果、フェログラフィーおよび光学顕微鏡写真で～μmの大型の疲労摩耗粒子が観察され、前回確認されたマイクロフレーキングの発生から年程度で転がり軸受の寿命の指標となるフレーキングに進展していたことが確認できました。尚、今回の試料はフラッシング油であり、使用油であれば、フラッシング油の分析データより高濃度で大型の摩耗粒子が検出された可能性があり、摩耗による損傷はより厳しい状況にあったと推定されました。フラッシング油に摩耗粒子が混入していた場合、ベアリングから発生した摩耗粒子であることの確認フラッシング油には、大型の疲労摩耗粒子が多く観察され、D－SOAPの結果で鉄、クロム、銅などの転がり軸受に含まれる元素が検出されたことから、観察された摩耗粒子は、軸受軌道面から発生した摩耗粒子と推定されました。この油は継続使用可能と判断します。粘度は良好と判断します。粘度はmm/sと管理限界値以内にあり、良好と判断します。水分は良好と判断します。水分はppmと管理限界値の以下にあり、良好と判断します。全酸価は良好と判断します。全酸価は.mgKOH/gと新油データの.mgKOH/gに比較して高い値を示しているものの、IRの結果で油劣化の兆候を示すカルボン酸が確認されていないことからから、良好と判断します。IRは良好と判断します。IRの結果、新油スペクトルに比較して変化がないことから、継続使用可能な状態にあると判断します。計数汚染度は当社推奨の管理限界値を超えていました。計数汚染度は当社推奨の管理限界値を超えていました。計数汚染度はNAS級以上と当社推奨の管理限界値のNAS級を超えていました。重量汚染度はmg/mlでした。重量汚染度はmg/mlでした。機器の潤滑状態フェログラフィーの結果、μmサイズの疲労摩耗粒子が観察されました。SOAPは良好と判断します。SOAPの結果、摩耗により発生する鉄が検出されていないことから良好と判断します。尚、油の添加剤成分であるリンが検出されました。D－SOAPの結果、鉄が多く検出されました。D－SOAPの結果、摩耗により発生する鉄および銅、クロムが検出されました。フェログラフィーの結果、μmサイズの疲労摩耗粒子が観察されました。フェログラフィーの結果、異常摩耗の早期発見パラメータであるフェログラフィーのIs値がの乗と高く、摩耗粒子形態観察の結果、μmサイズの疲労摩耗粒子が観察されました。
報告№109-09136 報告№112-00541 | 分析№109-001160 分析№112-002250 | 112-002250_date130403 | グリースグリースの酸化劣化はありませんが、ちょう度の上昇が確認されていることから、以下の対策を推奨します。軸受は継続使用可能な状態にあると判断します。但し、将来的な摩耗進行の有無を確認するためにも傾向監視を継続することが有効です。新グリース入替または適時給脂ちょう度の上昇がみられ、グリースが軟化していることが確認されました。今後、グリースの漏洩や油膜切れの発生が懸念されるため、新グリースの入替または適時給脂されることを推奨します。定期的な分析定期的に分析を実施することにより、データの変化から異常の兆候を早期に発見することが可能となります。また、今回は対象設備の初回分析であるため、あと最低でも回分析を実施し、分析データの変化を確認することを推奨します。尚、分析結果からSOAP-Tの鉄濃度が比較的高く、摩耗の進行が懸念されるため、出来るだけ早めに回目の分析を実施することを推奨します。グリースの物理的性状グリースの酸化劣化はありませんが、ちょう度は当社推奨の管理限界値を超えていました。ちょう度ちょう度は、と当社推奨の管理上限値のより高くなっており、グリースが軟化していることが分かりました。軟化したグリースを使用した場合、グリースの漏洩や軸受等で油膜切れが発生することが懸念されます。滴点滴点は、と新グリース値に比較して低いものの、良好と判断します。酸価は、mgKOH/gと新グリース値mgKOH/g以下であり、良好と判断します。水分は、.％でした。グリースの水分濃度は一般的に.～％が適正であるため、良好と判断します。IRIRチャートの結果、新グリースと使用グリースのスペクトルパターンはほぼ一致し、また、油劣化の兆候を示すカルボン酸の吸収が確認されていないことから、良好と判断します。はフェログラフィーおよびSOAP-Tの結果から総合的に判断した結果、継続使用は可能ですが、機器の機能を保持するためにも傾向管理が有用と考えます。フェログラフィー【定性分析：摩耗粒子および摩耗形態観察】観察された代表的な摩耗粒子は、以下の通りでした。正常な摩耗粒子・潤滑状態が正常なマイルド摩耗により発生。フリクションポリマ・局部的に高圧・高温となる場合に発生。Iカップリング発光分光分析【SOAP-T】検出された金属元素から発生箇所を推定すると、以下の通りでした。鉄、ニッケル、錫・軸受等ニッケル、アンチモン、リン、亜鉛、カルシウム、バリウム、アルミニウム、ナトリウム・添加剤、増ちょう剤鉄以外に、アンチモン、ニッケル、錫が比較的高い値でした。これらの元素が含まれている材質は、以下の点が考えられます。一般にすべり軸受に使用されるホワイトメタル転がり軸受の保持器で使用されるアルミ合金転がり軸受の保持器で使用される銅合金以前使用していたグリースが使用グリースと混合した一般にすべり軸受に使用されるホワイトメタルがありますが、本軸受は転がり軸受であり、図面から材質でホワイトメタルを使用している箇所は確認されませんでした。転がり軸受にアルミ合金が使用されていれば、アルミニウムと共にニッケル、錫が検出されますが、アルミニウム濃度は、保持器の主成分にしては濃度が低すぎることから、検出された元素は保持器が摩耗したものである可能性は低いと考えられました。転がり軸受に銅合金が使用されていれば、ニッケルが検出される可能性が考えられますが、使用している軸受の保持器は、銅を使用した材料ではないことが図面から判明したため、保持器の摩耗ではないと思われます。グリースは流動性が低く、新グリースを補給しても油槽内にある全てのグリースが入れ替わることは困難であることから、今回使用されているグリースに入っていない成分が検出された要因は、以前使用していたグリースに含まれていた金属成分が、今回の使用グリースと混合して検出されたと推定されます。尚、アンチモンは、未使用グリースから高濃度で検出されていることから、グリースの添加剤として最初から入っているものと思われます。
報告№109-09505 報告№109-09505 | 分析№109-003144 分析№109-003144 | 109-003144 | ・汚染度前回に比較して計数汚染度はNAS級からNAS級にランク減少しました。・摩耗状態異常摩耗の早期発見パラメータであるフェログラフィーのIs値が前回に比較しての乗から乗に桁減少していました。観察された摩耗粒子は、前回同様にμm以下の鉄系摩耗粒子が比較的多く観察されました。ギヤ歯面の摩耗状態は、観察された粒子がマイルドな潤滑状態で発生するμm以下の微小な粒子が支配的であったことから、ギヤ歯面は健全な潤滑状態にあると思われます。また、転がり軸受の寿命の指標としているフレーキングの摩耗粒子が観察されなかったことから、フレーキングは発生していないと判断します。ギヤおよび転がり軸受は継続使用可能な状態にあると判断します。計数汚染度は良好と判断します。計数汚染度計数汚染度はNAS級と当社推奨の管理限界値のNAS級以内にあり、良好と判断します。重量汚染度は.mg/mlでした。機器の潤滑状態フェログラフィーの結果、μm以下の鉄系粒子が比較的多く観察されました。SOAPSOAPの結果、油の添加剤成分であるリンが検出されました。摩耗により発生する鉄が検出されていないことから、良好と判断します。D－SOAPD－SOAPの結果、摩耗により発生する鉄が検出されました。フェログラフィー異常摩耗の早期発見パラメータであるフェログラフィーのIs値がの乗と良好の範囲にあり、摩耗粒子の形態観察の結果、μm以下の鉄系粒子が比較的多く観察されました。
報告№108-0130 報告№108-0130 | 分析№108-00863 分析№108-00863 | 108-00863 | 分析の結果、ギヤ歯面、転がり軸受の軌道面、共に潤滑状態は正常であることが確認され、ギヤおよび軸受は継続使用可能な状態にあると判断します。但し、異常摩耗の早期発見パラメータであるフェログラフィーのIs値がの乗とやや高く、摩耗粒子の形態観察でフレッティングにより発生する赤錆が多く観察されました。転がり軸受でフレッティングが発生する箇所は、軸と内輪内面軸受箱と外輪外面軌道輪と転動体の箇所が考えられました。今後、フレッティングにより発生した赤錆がギヤ歯面および転がり軸受軌道面に噛み込み、ギヤ歯面の場合、切削摩耗や疲労摩耗に進展することが懸念されます。また、転がり軸受の場合、噛み込み傷が基点となって転がり軸受の寿命の指標となるフレーキングへの進展が懸念されるため、理論的計算の結果、今回の採油から時間以上経過していれば進行状態の確認が出来ますので、この経過時間以後に再分析を実施することを推奨します。尚、トライボ診断では、バックラッシの増加量を分析結果から計算できますので、構造が確認できる図面、ギヤの形式、歯形、モジュール、歯数、回転数、増速比、歯幅をお知らせ下さい。計算結果をご報告いたします。計数汚染度はやや高い値でした。計数汚染度はやや高い値でした。計数汚染度はNAS級と当社推奨の管理限界値のNAS級以内にあるものの、やや高い値でした。重量汚染度はmg/mlでした。重量汚染度はmg/mlでした。機器の潤滑状態摩耗粒子の形態観察の結果、フレッティングにより発生する赤錆が多く観察されました。SOAPの結果、鉄が検出されました。SOAPの結果、摩耗により発生する鉄、油の添加剤成分であるリンが検出されました。D－SOAPの結果、鉄が検出されました。D－SOAPの結果、摩耗により発生する鉄、油の添加剤成分であるリンが検出されました。フェログラフィーの結果、フレッティングにより発生する赤錆が多く観察されました。異常摩耗の早期発見パラメータであるフェログラフィーのIs値がの乗と高く、摩耗粒子の形態観察の結果、μm未満の鉄系摩耗粒子、フレッティングにより発生する赤錆が多く観察されました。
報告№105-6050 報告№105-0361 | 分析№105-01529 分析№105-02385 | 105-02385 | 分析の結果、軸受摺動面では厳しい金属接触が発生していることがわかりました。潤滑状態は、直ちに異常ではないものの、今後、更に摩耗が進行することが懸念されるため、ヶ月後を目安に再度分析を実施し、摩耗の進行状況を確認されることを推奨します。これらのことは、異常摩耗の早期発見パラメータであるフェログラフィーのIs値は.と良好の範囲にあるものの、摩耗粒子形態観察の結果、金属接触が厳しい場合に発生するシビア粒子がやや多く観察されたこと軸受メタルの主成分である鉛がSOAPでppm、D－SOAPでppm検出されたこと以上のことから判断しました。尚、軸受の使用限界を推定するため、軸受の直径及び幅、油量、回転数、軸受メタルの種類をお知らせ下さい。
報告№107-0366 報告№107-0451 | 分析№107-01900 分析№107-02603 | 107-02603 | 濾過前の試料油を分析した結果、計数汚染度が前回のNAS級から今回はNAS級と年でランク上昇しました。フェログラフィーの摩耗粒子形態観察の結果、硬い異物の噛み込みにより発生した切削粒子が比較的多く観察された。現在発生している摩耗は、主軸摺動面の摩耗であり、軸受メタルは継続使用可能な状態にあると思われますが、今後主軸摺動面が摩耗により荒れ、メタルの摩耗に進行する可能性あると考えられました。確認された切削摩耗は、硬い異物による摩耗です。今回濾過を実施していない場合は、ヶ月以内に再度分析を実施し、摩耗の進行状況を確認することを推奨します。
報告№108-5071 報告№110-00233 | 分析№108-02721 分析№110-000891 | 110-000891 | 前回同様にを示す粘度、水分、全酸価、IRの各データは良好でした。泡立ち試験の結果は、-と新油値が-であるのに比較して高い値となっていたことから、消泡性能が低下していることが分かりました。今後の使用状況によっては油の酸化劣化が進行したり、ギヤ歯面およびベアリング軌道面で油膜切れが発生したりする場合があるため、消泡剤の添加による消泡性能の改善など何らかの対応が必要になると思われます。潤滑油は継続使用可能な状態にあるものの、今後は障害予防を目的に以下の対策を推奨します。消泡性能が低下した場合、ギヤ歯面での油膜形成に影響が出て摩耗の発生が進展することがあります。今後は消泡性能低下の影響により摩耗が進展する可能性がありますので、フェログラフィーおよびSOAPを追加するとともに、分析周期を短縮して傾向監視を強化することを推奨します。泡立ち試験の結果、消泡性能が低下していることが確認されました。粘度粘度はmm/sと新油値mm/sに比較して、粘度変化率は+.％で、当社推奨の管理限界値である±％以内にあり、良好と判断します。泡立ち試験泡立ち試験は-と新油に比較して高い値でした。水分はppmと当社推奨の管理限界値の以下であり、良好と判断します。全酸価全酸価は.mgKOH/gと新油値.mgKOH/g以内にあり、良好と判断します。IRIRの結果、新油スペクトルに比較して変化はなく、且つ、油劣化の兆候を示すカルボン酸の吸収が確認されていないことから、良好と判断します。
報告№107-0366 報告№109-09622 | 分析№107-01900 分析№109-003799 | 109-003799 | 濾過前の試料油を分析した結果、計数汚染度が前回濾過後のNAS級から、今回NAS級に約年ヶ月でランク増加していました。摩耗粒子の形態観察で前回に比較して異物の噛み込みなどで発生する切削粒子、金属接触が厳しい場合に発生するシビア粒子、銅合金が比較的多く観察されました。・切削粒子異物の噛み込みにより発生した切削粒子が観察されており、今後さらに進行することが懸念されました。この粒子が発生する摩耗形態である切削摩耗は、摩耗速度が速く注意が必要です。・シビア粒子軸受摺動部や鉄系材料同士が接触し摩耗する箇所、例えばラビリンス、軸受支持部、油用ポンプ内部などで局部的に厳しい金属接触が発生している可能性があります。今後、更に摩耗が進行することが懸念されます。・銅を使用した箇所銅を使用した箇所の摩耗は、以下のことが考えられます。冷却用蛇管にフィンがついていた場合、振動により脱落する。冷却用蛇管と留め具が振動により摩耗する。観察された銅合金は、およびの両方が考えられます。冷却蛇管が溶解、又は、摩耗している場合、蛇管にピンホールが発生することへの注意が必要です。この場合、潤滑油に水分が混入しますので、水分値の増加により確認できます。これらの障害発生に対する弊害を勘案の上、ヶ月以内に再度分析を実施し、汚染度および摩耗の進行状況を確認されることを推奨します。
報告№109-09136 報告№111-00558 | 分析№109-001160 分析№111-002608 | 111-002608 | 潤滑油および対象設備は継続使用可能な状態にあると判断します。前回に比較してSOAP／D－SOAPの結果で、鉄濃度は減少し、異常摩耗の早期発見パラメータであるフェログラフィーのIs値がのマイナス乗と良好でした。前回に比較して計数汚染度はNAS級からNAS級にランク減少し、良好でした。
報告№109-09136 報告№111-00609 | 分析№109-001160 分析№111-002874 | 111-002874_date120203 | 潤滑油および軸受は継続使用可能な状態にあると判断します。最適な採油方法本試料油は、機器停止中に排油口から採油されているにもかかわらず汚染度を示すデータは良好でしたが、今後の採油は、極力運転中もしくは停止直後の油槽中層部から実施されることを推奨します。フェログラフィー・SOAP／D－SOAP前回に比較してSOAP／D－SOAPの結果で、鉄および錫濃度に変化はなく、異常摩耗の早期発見パラメータであるフェログラフィーのIs値がのマイナス乗と良好でした。電子顕微鏡・X線マイクロアナリシス観察された粒子をSEM・XMAで詳細に分析した結果、粒子には鉄が比較的多く含まれており、成分割合から粒子は主に主軸等から発生していると推定できました。計数汚染度前回に比較して計数汚染度はNAS級からNAS級にランク増加したものの、当社推奨の管理限界値内にあり、良好でした。水分前回に比較して水分は.ppmからppmと大きな変化はなく、良好でした。前回に比較して粘度、全酸価、IR、RBOTの各データは良好でした。尚、別紙RBOTの減少傾向から油の余寿命を求めた結果、本試料は直近の更油から起算して稼働時間が時間まで使用可能であることが分かります。
報告№107-6588 報告№107-6593 | 分析№107-02904 分析№107-03013 | 107-03013 | 初期試験を実施した結果、摩耗の安定が確認され、潤滑油も継続使用可能と判断します。これらのことは、前回に比較して、計数汚染度はランク減少し、SOAP／D-SOAPの鉄および錫、銅濃度に変化がないこと異常摩耗の早期発見パラメータであるフェログラフィーのIs値がの乗と良好の範囲にあること以上のことから判断しました。
報告№109-09447 報告№110-00768 | 分析№109-002782 分析№110-003657 | 110-003657 | 軸受および潤滑油は継続使用可能な状態にあると判断します。但し、酸化安定度がminを切っており、今後、酸化防止剤が減少することで基油の劣化が進行することが予想されるため、早めに更油を推奨します。また、シリコン系の添加剤やグリースを使用している箇所があるかについてご確認下さい。本試料油は、機器停止中に排油口から採油されているにもかかわらず汚染度を示すデータは良好でしたが、今後の採油は、極力運転中もしくは停止直後の油槽中層部から実施されることを推奨します。
報告№109-09136 報告№111-00690 | 分析№109-001160 分析№111-003523 | 111-003523 | 潤滑油は継続使用可能な状態にあると判断します。粘度、全酸価、IR、RBOTの各データは良好でした。尚、別紙RBOTの減少傾向から油の余寿命を求めた結果、本試料は直近の更油から起算して稼働日数が年月まで使用可能であることが分かります。水分は良好でした。
報告№109-09447 報告№110-00768 | 分析№109-002782 分析№110-003654 | 110-003654 | 軸受および潤滑油は継続使用可能な状態にあると判断します。但し、ケイ素濃度が比較的多く検出されているため、シリコン系の添加剤やグリースを使用している箇所があるかについてご確認ください。本試料油は、機器停止中に排油口から採油されていることから、今後の採油は、極力運転中もしくは停止直後の油槽中層部から実施されることを推奨します。
報告№101-4008 | 分析№101-00389 | 101-00389 | 分析の結果、摩耗の過酷度を示すIs値がの乗と良好の範囲にありますが、計数汚染度の結果、粒子数が今回の試料中、最も多い事から、摩耗の発生量が多かったと考えられました。は良好と判断します。粘度は良好と判断します。粘度はmm/sと新油値.mm/sに比較して、粘度変化率は+％で、当社推奨の管理目安である±％以内にあり、良好と判断します。水分は良好と判断します。水分はと当社推奨の管理目安の以下であり、良好と判断します。全酸価は良好と判断します。全酸価は.mgKOH/gと新油値.mgKOH/gに比較して、大きな変化はなく、良好と判断します。IRの結果、良好と判断します。IRの結果、IRチャートに示すように、油のスラッジであるカルボン酸の特徴吸収帯にピークが確認されてないことから、油は劣化していないと判断します。は良好と判断します。計数汚染度は良好と判断します。計数汚染度はNAS級と当社推奨の限界値のNAS級以内にありました。重量汚染度は良好と判断します。重量汚染度はmg/mlと当社推奨の管理目安のmg/ml以下であり、良好と判断します。機器の潤滑状態軸受の潤滑状態は正常と判断します。SOAPの結果は良好です。SOAPの結果、外部から混入したと思われるケイ素がppm、油の添加剤成分であるリンがppm、検出されました。D－SOAPの結果は良好です。D－SOAPの結果、ギヤ歯面の摩耗により発生した鉄が、ベアリング保持器の摩耗により発生したと思われる銅が検出されました。フェログラフィーの結果は良好です。摩耗の過酷度を示すフェログラフィーのIs値がの乗と、減速機の潤滑油としては低く、且つ、正常な潤滑状態で発生するμm未満の摩耗粒子が支配的であることから、ギヤ歯面及びベアリングの潤滑状態は良好と判断します。
報告№103-6080 | 分析№103-01710 | 103-01710 | 精点Aを実施した結果、前回と同じく油の劣化が確認されました。IRの結果、油劣化の兆候を示すカルボン酸の吸収が確認されていたことから、今後、油劣化により発生した油中の酸成分により腐食摩耗が発生する場合がありますので、至急更油を実施されることを推奨します。貴店所の他の発電所での例では、上昇し続けた全酸価のタービン油を使用していて、軸受メタルが腐食摩耗により全損した例もありますので、至急更油が必要です。全量更油できない場合は、分の程度を入れ替えるなどして、再度精点Aを実施し、油の劣化状況を確認されることを推奨します。これらのことは、全酸価が前回に比較して、.mgKOH/gから.mgKOH/gと当社推奨の管理限界値を大きく超え、劣化が進行しており、IRの結果、油劣化の兆候を示すカルボン酸の吸収が見られたことから判断しました。採油を主機停止中に実施しているため、油循環中の採油に比較して油中粒子が沈降して低濃度になっている部分を採油していると考えられます。したがって、油が循環している状態で採油を実施した場合に比較して、分析データが低くなり、異常な状態を見落としてしまう可能性がありますので、今後の採油は、停止直後、或いは、油循環中に油槽中層部から採油を実施されることを推奨します。尚、計数汚染度が前回のNAS級からNAS級にランク減少したことから、濾過の効果が充分あったことが確認されました。
報告№103-8069 | 分析№103-01445 | 103-01445 | 精点Aを実施した結果、本軸受は継続使用可能と考えられました。但し、D－SOAPで、前回に比較して鉄濃度が上昇し、フェログラフィーの摩耗粒子の形態観察の結果、赤錆が多くみられることから、前年度に確認された水分混入の影響で残留していた赤錆であると思われます。この赤錆が軸受摺動面に噛み込み摩耗が進行する場合がありますので、ヶ月後に精点Bを実施し、汚染状況及び摩耗の進行状況を確認されることを推奨します。これらのことは、異常摩耗の早期発見パラメータであるフェログラフィーのIs値が、-と良好の範囲にあるものの、摩耗粒子の形態観察の結果、赤錆がやや多く見られ、又、D－SOAPで前回に比較して、鉄がからppmに上昇していたことから判断しました。
報告№109-09136 報告№114-00262 | 分析№109-001160 分析№114-000953 | 114-000953 | 軸受は継続使用可能な状態にあると判断します。但し、計数汚染度および重量汚染度が共に当社推奨の管理限界値を超えています。さらに凝着摩耗が発生していることから、以下の対策を推奨します。定期的な分析凝着摩耗の進行を監視するため、定期的に分析を実施し、分析データによる摩耗の進行状況を確認することを推奨します。最適な採油方法本試料油は、機器停止中にドレンバルブから採油されています。機器が停止している状態では、別紙油中粒子の沈降の影響に示すように油槽内で撹拌がなくなり固形物が沈降するため、油中汚染度は高くなると推定されます。今後の採油は、極力運転中もしくは停止直後の油槽中層部から実施されることを推奨します。異常摩耗の早期発見のパラメータであるフェログラフィーのIs値は、前回に比較してレベルからレベルに上昇し、高い値です。また、潤滑部の摩耗が認められたため、定期的に潤滑油分析を実施し、摩耗推移を監視することが有用と考えます。フェログラフィーで観察された代表的な粒子は、以下の通りです。シビア粒子・潤滑状態がやや厳しい凝着摩耗により発生。極微小領域で油膜切れが発生したことを示します。また、観察された摩耗粒子の中には、白色の疲労摩耗粒子が観察されています。フィルタグラムでも白色の金属片が観察され、D-SOAPでアルミニウムが増加していることから、アルミニウムを使用した箇所が摩耗している可能性が考えられます。アルミニウムを使用した箇所を特定する必要があります。D-SOAPの結果、鉄が前回に比較してからppmと比較的高い値で検出されていることから、軸受軌道面の摩耗が進行していると推定されます。計数汚染度はNAS級以上、重量汚染度はmg/mlと共に当社推奨の管理限界値を超えています。フィルタグラムで白色の金属片、鉄錆、砂等が観察されたことから、汚染度が高い要因は、摩耗と外部混入異物の影響と思われます。
報告№108-0411 報告№110-00656 | 分析№108-02744 分析№110-003038 | 110-003038 | グリースの物理的性状グリースの物理的性状は、グリースの硬さや、徐々に温度を上昇させた恒温槽内でグリースが滴になって滴下する初滴温度、グリース中のスラッジの発生量などを判断パラメータに、ちょう度、滴点、全酸価、有機物・有機化合物として評価します。分析の結果、グリースの硬さを示すちょう度は、新グリース値のに比較してとほぼ変化はなく、また、グリースが滴になって滴下するときの温度を示す滴点が新グリース値のに比較して本試料はと高いものの、劣化の兆候として現れる有機物・有機化合物が見られなかった。グリース中のスラッジの発生量を示す全酸価は、新油値のに対して.mgKOH/gと高いものの、有機物・有機化合物の結果でグリース中の油が劣化した場合に発生するカルボン酸の発生は確認されなかった。以上のように、グリースの物理的性状の健全性を示す各パラメータは全て良好であり、グリースの劣化は確認されませんでした。但し、有機物・有機化合物の結果、新グリースのIRスペクトルと一致しない箇所が確認されたことから、異種グリースの混入またはグリース名の誤りなどが考えられます。グリースは継続使用可能な状態にあるものの、以下の対策が必要です。有機物・有機化合物の結果から異種グリースの混入またはグリース名の誤りの可能性がありますので、使用グリース名を再度ご確認下さい。
報告№108-5019 報告№108-5019 | 分析№108-00645 分析№108-00645 | 108-00645 | トライボ診断の結果、摩耗粒子の形態観察でギヤ歯面の摩耗で発生したと推定される～μmサイズの摩耗粒子が観察されました。ギヤボックスの油系統にはフィルタがあり、粒子の大部分は捕捉されていると考えられます。それにもかかわらず、～μmの摩耗粒子が確認されており、ギヤ歯面ではやや厳しい潤滑状態が発生している可能性があると思われました。また、フィルタの目詰まりにより濾過効率が低下している可能性も考えられました。今後さらに摩耗が進行することが懸念されるため、ヶ月以内に再度分析を実施すると共に、フィルタのメンテナンスを検討されることを推奨します。フィルタの捕捉の影響による誤認を避けるため、今後の診断に当たっては、これまでの採油箇所に加え、フィルタの捕捉物も分析し、その結果から潤滑状態を評価することを推奨します。尚、フィルタ捕捉物の分析を実施する際には、フィルタ流量、フィルタ使用時間、主機稼働時間などの追加情報が必要です。一方、油劣化の兆候を確認するためにIRを実施した結果、新油スペクトルとピークが一致していないことから、油名が違うか、或いは、異種油が混入した可能性が考えられました。油名を再度ご確認下さい。は良好と判断します。粘度は良好。粘度は.mm/sと新油値.mm/sに比較して、粘度変化率は+％で、当社推奨の管理限界値である±％以内にあり、良好と判断します。粘度は.mm/sでした。粘度は.mm/sでした。粘度指数はでした。粘度指数はでした。泡立ち試験は-でした。泡立ち試験は-と消泡性能が保持されていることが確認されました。水分は新油値より低い値でした。水分はと新油値より低い値でした。全酸価は良好。全酸価は.mgKOH/gと新油値.mgKOH/gに比較して高いものの、IRの結果で、劣化の兆候も確認されなかったことから、本試料油は継続使用可能と判断します。機器の潤滑状態潤滑状態指数はやや高い値を示していました。摩耗粒子の形態観察の結果、ギヤ歯面の摩耗で発生したと推定される～μmサイズの摩耗粒子が観察されました。～μmサイズの疲労摩耗粒子が観察されました。異常摩耗の早期発見パラメータである潤滑状態指数がの乗と精密なフィルタ存在下においては高い値であり、摩耗粒子の形態観察の結果、ギヤ歯面の疲労摩耗で発生したと推定される～μmサイズの摩耗粒子が観察されました。
報告№105-6050 報告№106-0472 | 分析№105-01529 分析№106-02721 | 106-02721 | 今回の採油は、主機停止中にドレンバルブから採油を実施しているため、油循環中の採油に比較して油中粒子が沈降して高濃度になっている部分を採油していると考えられます。したがって、油が循環している状態で採油を実施した場合に比較して、分析データが高くなる可能性があります。今回の分析は以上のことを踏まえて結果を検討しました。分析の結果、前回同じタイミングで採油が実施されていたとすると、摩耗は安定していると判断でき、ギヤは継続使用可能と判断できます。これらのことは、前回に比較して計数汚染度は等級に変化がなく、SOAP／D－SOAPの鉄濃度は減少したこと異常摩耗の早期発見パラメータであるフェログラフィーのIs値がの乗と良好の範囲にあること以上のことから判断しました。上述しましたように、今回の採油は停止中の採油であるため、循環中の採油に比較してデータが高くなる可能性があります。これは、運転中の採油であったなら今回データより低い値になることが考えられます。したがって、次回採油時には粒子の沈降の影響を極力抑え、油中粒子が均一な分散状態に近い状態で採油が実施できるように、主機運転中、または停止直後に採油を実施されることを推奨します。尚、バックラッシの増加量を分析結果から計算し、CBMによる傾向監視に役立てる事が出来ますので、構造が確認できる図面、ギヤの形式、歯形、モジュール、歯数、回転数、増速比、歯幅をお知らせ下さい。計算結果を報告します。
報告№109-09136 報告№113-00061 | 分析№109-001160 分析№113-000218 | 113-000218 | 潤滑油の劣化は確認されなかったものの、油中の汚染度がやや高いことから、以下の対策を推奨します。減速機減速機は継続使用可能な状態にあると判断します。但し、将来的な摩耗進行の有無を確認するためにも傾向監視を継続することが有効です。定期的な分析定期的な分析を実施することにより、データの変化から異常の兆候を早期に発見することが可能となります。採油が排油口から行われているため油中の汚染度がやや高くなっていますが、今後懸念される疲労摩耗の進行を監視するため、定期的に分析を実施することを推奨します。最適な採油方法本試料油は、機器停止中に排油口から採油されているため、分析データが高濃度に出ていると推定されます。正確なデータによる診断を行うためにも、今後の採油は、極力運転中もしくは停止直後の油槽中層部から実施されることを推奨します。フェログラフィーおよびSOAP/D-SOAPのデータから総合的に解析した結果、継続使用は可能ですが、今後の機器の機能を確認するためにも傾向管理が有用と考えます。フェログラフィー【定量分析：Is値】Is値は異常摩耗の早期発見パラメータのつで、摩耗程度を定量化するために用います。今回のIs値はの乗と、やや高い値でした。フェログラフィー【定性分析：摩耗粒子および摩耗形態観察】分析結果から観察された代表的な粒子は、以下の通りでした。疲労摩耗粒子・繰返し応力を受けて発生。Iカップリング発光分光分析【SOAP-T】検出された金属元素から発生箇所を推定すると、以下の通りでした。鉄、ニッケル、亜鉛・ギヤ、軸受等リン、モリブデン・添加剤カルシウム、ケイ素、ナトリウム・外部混入異物計数汚染度はNAS級と当社推奨の管理限界値を到達していました。フィルタ表面の異物観察で金属片、砂等が観察されたことから、汚染度が高い要因は、摩耗と外部混入異物の影響と思われます。潤滑油の劣化状態粘度、水分、酸価、IRの各データは良好でした。
報告№109-09136 報告№111-00647 | 分析№109-001160 分析№111-003251 | 111-003251 | 潤滑油は継続使用可能な状態にあると判断します。本試料油の添加剤は、一般に、タービン油に比較して極圧添加剤や摩耗防止剤などの濃度が高く、この影響でRBOT試験の結果が変動する傾向があります。そのため、ギヤ油の余寿命の評価をタービン油と同等の精度で得るには、RBOTの結果に加え、粘度、全酸価、IRなどのデータを総合的に判断することが必要です。粘度、全酸価、IR、RBOTの各データは良好でした。油の余寿命は、使用油の使用期間または使用時間が不明であったため、ご依頼の油の余寿命に関する検討は行えませんでした。但し、分析の結果で新油値がminであったことから、使用期間を仮にヶ月間と仮定すれば余寿命は十二分にあると言えます。可能であれば、使用期間、あるいは使用時間の情報をご提供下さい。前回同様に水分は良好でした。
報告№109-09136 報告№113-00570 | 分析№109-001160 分析№113-002403 | 113-002403 | 使用油は、塩基価が低下していることから、潤滑油の酸中和性能の低下による金属表面の腐食発生が懸念されます。また、SOAP-Tでクロムがppmと非常に高い値で検出されたことからカムやカムローラ、或いは、ピストンリングやシリンダ内壁のクロムメッキを施している箇所が摩耗している可能性が考えられました。クロムが高濃度で検出された場合、特に摩耗箇所がカムやカムローラである場合はエンジンの点火時期に影響が出て、最終的にはエンジンの焼損につながる懸念があるため点検が必要です。念のため、クロムを使用している箇所を至急点検することを推奨します。更油使用油の塩基価の低下が確認されたことから、今後、油中の酸性物質を中和することが出来なくなり、金属表面の腐食が発生することが懸念されるため、更油を推奨します。点検、或いは再分析ディーゼルエンジンの潤滑箇所でクロムを使用している箇所の摩耗が懸念されることから、点検を実施するか、点検ができない場合は、今後のクロム濃度の推移を稼働時間で時間程度以内で傾向監視しながら、監視を強化することを推奨します。診断結果使用油の塩基価が当社推奨の管理限界値以下にあり、金属表面の腐食発生が懸念されます。粘度粘度は、.mm/sと新油値の.mm/sに比較して粘度変化率が+.％となっており、当社推奨の管理限界値以下であり良好です。水分はppmと当社推奨の管理限界値の以下であり、良好です。酸価・塩基価・IR使用油の酸化劣化は、酸価、塩基価、IRの結果から総合的に判断します。酸価は、mgKOH/gと新油値mgKOH/gに比較して大きな変化は無く、IRの結果で油の酸化劣化の兆候を示すカルボン酸の吸収が確認されていないものの、塩基価は.mgKOH/gと、当社推奨の管理限界値mgKOH/g以下でした。今後、油中の酸性物質を中和することが出来なくなり、金属表面の腐食が発生することが懸念されます。計数汚染度、重量汚染度は高い値であり、汚染されていました。主体的な要因はすすと考えられます。計数汚染度計数汚染度はNAS級を上回っており、汚染されていました。重量汚染度は、mg/mlと汚染されていました。光学顕微鏡写真重量汚染度で濾過したフィルタ表面上の夾雑物を光学顕微鏡で観察した結果、金属片、鉄錆、砂等が観察されました。粒度分布粒度分布は.～.μmの範囲にあり、中心粒径は.μmでした。μm以下の粒子が多いことから、燃焼時に発生したすすが主体であると推定されます。異常摩耗の早期発見のパラメータであるIs値は、レベルとやや高い値でした。また、潤滑部の摩耗が認められたため、定期的に潤滑油分析を実施し、摩耗推移を監視することが有用と考えます。フェログラフィーで観察された代表的な粒子は以下の通りです。正常な摩耗粒子・潤滑状態が正常なマイルド摩耗により発生。黒錆・潤滑状態がやや厳しい凝着摩耗により発生。局部的な厳しい金属接触と高い摩擦熱が発生していたことを示します。黒錆は、摩擦面が将来的に異常摩耗へ進展する可能性を示唆しているため、傾向監視が有用と思われます。詳細は、別紙傾向監視が必要な摩耗粒子をご覧ください。コンロッドメタル、クランクメタルの摩耗SOAP-Tでメタルの主成分である錫がppm、鉛が、銅が検出されたことから、コンロッドメタル、クランクメタルが局所的に摩耗していると推定されました。検出されたメタル成分は現時点では低濃度であることから継続使用に支障がない範囲であると判断しますが、今後、摩耗が進行し異常摩耗に進展することを防止するため、傾向分析による摩耗推移の監視が有用です。詳細は、別紙コンロッドメタル・クランクメタルの摩耗をご覧ください。クロムを使用した箇所の摩耗SOAP-Tでクロムがppmと高い値で検出されたことから、クロムを使用した箇所、例えばカムやカムロール等が摩耗している可能性が考えられます。固形カルシウム化合物の生成SOAP-Tでカルシウムが検出されました。この固形カルシウムは、潤滑油に混入した燃焼ガス中の酸成分がカルシウム添加剤と中和反応して生成される比較的硬い化合物のため、摺動面に噛み込み、切削摩耗が進行することが懸念されます。詳細は、別紙固形カルシウム化合物の生成をご覧ください。
報告№109-09136 報告№112-00330 | 分析№109-001160 分析№112-001307 | 112-001307 | ドレンから採油を実施した本試料油は、本来であれば油中粒子の沈降の影響をうけデータが悪い側にでる可能性があるにもかかわらず、分析の結果は、外部混入異物の影響で油中の汚染度がやや高いものの、潤滑油および対象設備は継続使用可能な状態にあると判断出来ました。但し、今後は、可能であれば以下の採油方法を推奨します。最適な採油方法本試料油は、機器停止中にドレンバルブから採油されているため、今回は良好な範囲とは言え、分析データが若干高目に出ていると推定されます。正確なデータによる診断を行うためにも、今後の採油は、極力運転中もしくは停止直後の油槽中層部から実施されることを推奨します。はSOAP／D-SOAPの結果から総合的に判断した結果、正常な状態にあると考えられます。Iカップリング発光分光分析【SOAP／D-SOAP】検出された金属元素から発生箇所を推定すると、以下の通りでした。鉄・シリンダ内壁、ポンプ内部等バリウム・添加剤カルシウム、ナトリウム・外部混入異物計数汚染度は良好でした。重量汚染度は.mg/mlとやや高い値でした。重量汚染度で使用したフィルタ表面の異物観察で鉄錆、砂、樹脂等が観察されたことから、汚染度が高い要因は、外部混入異物の影響と思われます。粘度、水分、酸価、IRの各データは良好でした。色相はL.でした。
報告№101-6223 | 分析№101-02808 | 101-02808 | 分析の結果、を示す粘度、水分、全酸価、IR、RBOTの各データは当社推奨の管理目安内にあり、この油は継続使用可能と判断します。一方、本試料油は、油清浄器が設置されているため、油中の粒子が除去されています。したがって、この油清浄器による減少率を考慮して分析データを解析する必要があります。油清浄器による油中の摩耗粒子の減少率は油の清浄器の入口と出口の汚染度を評価し、その結果から求めますが、今回は油清浄器の出口から採取した試料がありませんので、減少率を濾過能力が良好とされる一般的な減少率.として解析を進めます。尚、減少率は油清浄器の吐出量と総油量との比から減少率を換算します。本機の油清浄器の吐出量は毎時L、設備油量はLですので減少率は.となります。油清浄器により時間で％の粒子が減少するとした場合、油がパスして増加する粒子数は、今回計数汚染度の～μmレンジですと個/mlの％の個/mlとなります。更に、この発生粒子数から平衡濃度を計算します。平衡濃度は下式により求めます。平衡濃度＝発生粒子数／減少率・式油清浄器が設置されていない場合の減少率を.とすると平衡濃度は個/mlとなります。このことから分かるように、本試料油中の汚染度は、油清浄器が設置されていることで、NAS級と清浄になっていますが、油清浄器がないと仮定した場合、計算により求めたように～μmレンジの汚染度はNAS級以上の汚染状態になる可能性を示唆するものととらえる事が出来ます。他のレンジを計算すると以下のようになり、NAS級以上となります。～～～～以上等級級以上以上のことから、軸受油槽から採油すると同時に油清浄器出口から採油を実施し、分析結果から減少率を導き、その減少率を上記方法により油清浄器がない場合の粒子数を求め、その粒子数の変化により潤滑状態を確認されることを推奨します。
報告№104-0264 報告№104-0264 | 分析№104-01993 分析№104-01993 | 104-01993 | 分析の結果、全てのデータが良好であることから、この油は継続使用可能であり、潤滑状態も正常と判断します。は良好と判断します。粘度は良好と判断します。粘度はmm/sと新油値mm/sに比較して、粘度変化率は+％で、当社推奨の管理限界値である±％以内にあり、良好と判断します。水分は良好と判断します。水分はと当社推奨の管理限界値の以下であり、良好と判断します。全酸価は良好と判断します。全酸価は.mgKOH/gと新油値.mgKOH/gに比較して変化はなく、良好と判断します。IRの結果、良好と判断します。IRの結果、油劣化の兆候を示すカルボン酸の吸収が確認されていないことから、良好と判断します。は良好と判断します。計数汚染度は良好と判断します。計数汚染度はNAS級と当社推奨の管理限界値のNAS級以内であり、良好と判断します。重量汚染度は良好と判断します。重量汚染度は.mg/mlと当社推奨の管理限界値のmg/ml以内であり、良好と判断します。機器の潤滑状態機器の潤滑状態は正常と判断します。SOAPの結果は良好です。SOAPの結果、油の添加剤成分であるバリウムがppm検出されました。D－SOAPの結果は良好です。鉄が、油の添加剤成分であるバリウムが、外部から混入したカルシウムが、ナトリウムが検出されました。但し、軸受の摩耗を示す錫が検出されず、良好と判断します。フェログラフィーの結果は良好です。異常摩耗の早期発見パラメータであるフェログラフィーのIs値が、.と良好の範囲にあり、潤滑状態は良好と判断します。
報告№103-0158 | 分析№103-01356 | 103-01356 | 本試験は、BOGターボ圧縮機の定期開放点検周期の延伸化のため、年間使用した潤滑油を分析し、潤滑油交換の要否の判定、機器の潤滑状態の評価を行うことを目的としました。分析の結果、年間経過した現段階では、潤滑油の継続使用、及び、機器の継続使用は可能な状態にあると判断します。但し、油中に砂、鉄錆等の外部から混入した異物が多くみられ、更に、この異物の噛み込みにより発生した摩耗粒子が比較的多く見られるため、今後、機器の摩耗の進行速度が増大することが懸念されました。点検周期の延伸化のためには油系統のフラッシング及び油の濾過が必要と判断します。これらのことは以下のことから判断しました。を示す粘度、水分、全酸価、IRの各データが良好であること。重量汚染度は良好の範囲にあるものの、計数汚染度がNAS級と若干高いこと。D-SOAPで機器の摩耗により発生した鉄が検出されていること。フェログラフィーの結果、異常摩耗の早期発見パラメータであるIs値がと良好の範囲にあるものの、外部から混入した鉄錆、砂等の異物や、その異物の噛み込みにより発生した摩耗粒子が比較的多くみられること。
報告№107-4530 報告№107-6021 | 分析№107-01164 分析№107-01322 | 107-01322 | 精点Aを実施した結果、摩耗の安定が確認され、潤滑油も継続使用可能と判断します。これらのことは、前回に比較して、計数汚染度はランク増加したものの、管理限界値内にあることSOAP／D-SOAPの鉄および錫濃度に変化がないこと異常摩耗の早期発見パラメータであるフェログラフィーのIs値がのマイナス乗と良好の範囲にあることを示す粘度、水分、全酸価、IR、RBOTの各データが良好の範囲にあること以上のことから判断しました。
報告№108-0387 報告№108-5109 | 分析№108-02609 分析№108-03550 | 108-03550 | 負荷試験後の、汚染度、潤滑状態を確認する。分析の結果、摩耗粒子の観察から本試料油中で発生している摩耗形態は、潤滑状態が正常なマイルド摩耗と、異物の切削作用で発生する切削摩耗が混在していることが分かりました。マイルド摩耗は、機械が正常な摩耗をしている場合に発生する、いわゆる正常摩耗です。この状態は、金属がマイルドに擦られることにより金属表面に摩耗が極めて少ない特殊な表面層が形成され、摩擦表面が平滑な状態となります。この状態が安定である限り摩耗状態は正常であり発生する摩耗粒子は少ないことが分かっています。今回観察された摩耗形態は、このマイルド摩耗が支配的であることから、現在のところ、シリンダおよびピストンリング、クランクメタル等は正常な摩耗の範囲にあり、継続使用は可能と判断します。尚、を示す粘度、水分、全塩基価、IRの各データは良好の範囲にあることから、この油は継続使用可能と判断します。
報告№109-09136 | 分析№109-001160 | 114-000490 | 分析の結果、粘度は.mm/sと新油値のmm/sに比較して粘度変化率が-.％となっており、当社推奨の管理限界値である±％を超えています。粘度低下が確認されたことから、潤滑部では油膜が切れやすい状態になり、摩耗が進行することが懸念されます。対象設備は継続使用可能な状態にあると判断します。但し、異常摩耗の早期発見パラメータであるフェログラフィーのIs値がとやや高く、摩耗粒子の形態観察で局部的に高圧・高温となる場合に発生するフリクションポリマが比較的多く観察されています。また、SOAPの結果、鉄が前回に比較的してppmからppmに増加しています。ピストンリングやシリンダライナ摺動面の摩耗と推定されます。潤滑部では高圧・高温の部分が発生しており、さらに油劣化および摩耗が進行する可能性があるため、以下の対策を推奨します。更油粘度低下が確認されており、潤滑部で油膜切れなどによる摩耗の発生が懸念されます。これらの予防処置として更油を推奨します。ディーゼルエンジンオイルの粘度低下は、別紙エンジンオイルの粘度低下メカニズムを御覧下さい。摩耗進行の監視クランクメタル、ピストンリングなどの摩耗の進行を監視するために、定期的に分析を実施し、進行状況を確認されることを推奨します。
報告№106-6102 報告№106-0447 | 分析№106-02223 分析№106-02555 | 106-02555 | トライボ診断の結果、前回更油からヶ月間、転がり軸受寿命の指標を示すフレーキングは確認されておらず、本軸受は継続使用可能な状態にあると判断します。但し、フェログラフィーおよび電子顕微鏡による摩耗粒子形態観察、フィルタ写真の結果で外部から混入したと思われる鉄錆や砂がやや多く観察されており、これらの汚染粒子が軸受軌道面に噛み込み疲労の起点となり、転がり軸受の寿命を縮めることが懸念されるため、更油または濾過等を実施し、取り除いておくことを推奨します。尚、全酸価が.mgKOH/gと当社推奨の管理限界値を超えていましたが、IRの結果で油劣化の兆候を示すカルボン酸の吸収が確認されていないことおよび無添加タービン油であるJOMOタービンには含まれていない酸化防止剤の吸収が確認されていないことから、油名が間違っている可能性がありますので、油名をご確認下さい。これらのことは、異常摩耗の早期発見パラメータであるフェログラフィーのIs値が.と良好の範囲にあるものの、摩耗粒子形態観察の結果、外部から混入したと思われる鉄錆がやや多く観察されたことフィルタ写真でも鉄錆が観察されたこと全酸価が.mgKOH/gと当社推奨の管理限界値を超えていたこと以上のことから判断しました。振動データについて今回、貴社から提供された振動データグラフから詳細な値の読み取りを行うことを試みましたが、読み取りは困難であり、また、周波数解析が実施されていないこと、および、測定位置が具体的に分からないため、振動解析による詳細な検討を行うことはできませんでした。但し、転がり軸受損傷のパラメータとなる振動加速は、経年増加の傾向はみられていないもののやや高い値であり、念のため、周波数解析を実施し、振動値が高い原因を確認しておくことを推奨します。
報告№109-09136 報告№112-00646 | 分析№109-001160 分析№112-002903 | 112-002903 | 潤滑油の劣化はありませんでした。また、油中の汚染度が高いものの、採油条件の影響で高くなっていると考えられ、さらに観察された摩耗粒子サイズは小さいことから継続使用可能と判断できます。軸受は継続使用可能な状態にあると判断します。但し、将来的な摩耗進行の有無を確認するためにも傾向監視を継続することが有効です。定期的な分析摩耗粒子の形態観察で、疲労摩耗が観察されたことから、今後の摩耗進行を監視するため、定期的に分析を実施することを推奨します。最適な採油方法本試料油は、機器停止中に軸受箱排油口から採油されているため、分析データが高濃度に出ていると推定されます。正確なデータによる診断を行うためにも、今後の採油は、極力運転中もしくは停止直後の油槽中層部から実施されることを推奨します。軸受の摩耗状態フェログラフィーおよびSOAP／D-SOAPの結果から総合的に判断した結果、軸受は健全であり、継続使用可能と評価できますが、引続き軸受の機能が保持されていることを確認するためにも、潤滑油診断による傾向管理が有用と考えます。フェログラフィー【定量分析：Is値】Is値は異常摩耗の早期発見パラメータのつで、摩耗粒子を定量化するために用います。Is値はの乗と、やや高い値でした。また、Is値の上昇傾向は機器の将来予測をするための指標の一つと考えることができます。今回のIs値は前々回に比較しての乗から乗に低下していることから、予測を行うことはできませんが、今後上昇傾向がみられた場合は注意が必要です。フェログラフィー【定性分析：摩耗粒子および摩耗形態観察】分析結果から比較的多く観察された粒子は、以下の通りでした。疲労摩耗粒子・繰返し応力を受けて発生。Iカップリング発光分光分析【SOAP／D-SOAP】検出された金属元素から発生箇所を推定すると、以下の通りでした。鉄、鉛・軸受等カルシウム、ケイ素、ナトリウム・外部混入異物ケイ素の検出ケイ素がppm検出されました。一般に、潤滑油中からケイ素が検出された場合の原因として、油の消泡剤として使用されるシリコン系の添加剤が検出されるフェログラフィーおよびフィルタ表面の異物観察で砂が多く観察され、これが検出されるシリコングリースをシール部に塗布している場合、このシリコングリースが潤滑油に混入して検出されるなどが挙げられますが、今回の原因は、フィルタで砂が観察されたことから、の可能性が考えられます。およびについては、分析結果では確認することが出来ませんので、これに関する情報をご提供下さい。計数汚染度は、NAS級と当社推奨の管理限界値に到達していました。フィルタ表面の異物観察で金属片、鉄錆、砂等が観察されたことから、汚染度が高い要因は、摩耗と外部混入異物、そして採油条件の影響と思われます。粘度、水分、全酸価、IR、RBOTの各データは、良好でした。尚、別紙RBOTの減少傾向から油の余寿命を求めた結果、本試料油は直近の更油から起算して年月まで使用可能であることが分かります。
報告№108-5071 報告№110-00727 | 分析№108-02721 分析№110-003369 | 110-003369 | 潤滑油は継続続使用可能な状態にあるものの、今後は障害予防を目的に以下の対策を推奨します。更油の検討粘度が低下していたことから、今後適正な粘度範囲で使用していない場合、ギヤ歯面やベアリング軌道面で油膜切れが発生し、摩耗が進行することが懸念されるため、早めの更油を推奨します。分析結果粘度が低下していました。粘度粘度はmm/sと新油値mm/sに比較して、粘度変化率は-％で、当社推奨の管理限界値である±％以内にあるものの、低下していました。泡立ち試験泡立ち試験は-と新油に比較して大きな変化はないことから、良好と判断します。水分は.ppmと当社推奨の管理限界値の以下であり、良好と判断します。全酸価全酸価はmgKOH/gと新油値mgKOH/g以下であり、良好と判断します。
報告№109-09249 報告№112-00273 | 分析№109-001747 分析№112-001103 | 112-001103_date120927 | 潤滑油および軸受は継続使用可能な状態にあると判断します。但し、今後も摩耗の進行を傾向監視するため、以下の対策を推奨します。定期的な分析摩耗の進行を監視するため、定期的に分析を実施し、分析データによる摩耗の進行状況を確認することを推奨します。はフェログラフィーおよびSOAP／D-SOAPの結果から総合的に判断した結果、正常な状態にあると考えられます。フェログラフィー【定量分析：Is値】Is値は異常摩耗の早期発見パラメータのつで、摩耗粒子を定量化するために用います。今回のIs値はの乗と低い値でした。フェログラフィー【定性分析：摩耗粒子および摩耗形態観察】分析結果から比較的多く観察された粒子は、以下の通りでした。正常な摩耗粒子・潤滑状態が正常なマイルド摩耗により発生。Iカップリング発光分光分析【SOAP／D-SOAP】検出された金属元素から発生箇所を推定すると、以下の通りでした。鉄、鉛、錫・軸受等カルシウム、ナトリウム・外部混入異物水分、汚染度物重量は共に良好でした。汚染粒子数はNAS級とやや高い値でした。フィルタ表面の異物観察で鉄錆、砂等が観察されたことから、汚染度が高い要因は、摩耗と外部混入異物の影響と思われます。粘度、全酸価、酸化安定度、有機物・有機化合物の各データは良好でした。分析結果特性低下特性低下に係るパラメータの分析結果は良好と判断します。粘度粘度はmm/sと新油値mm/sに対する粘度変化率は+.％で、当社推奨の管理限界値である±％以内にあり、良好と判断します。全酸価添加油の全酸価は、油メーカによって初期値が違うため統一した管理基準を設定するのが困難であることから、当社では管理限界値を設定しておらず、新油分析値との比較及び他の分析項目の結果より全酸価の状態判断を行います。その結果、全酸価は.mgKOH/gと新油値.mgKOH/g以下であることから、良好と判断します。酸化安定度酸化安定度はminであり、当社推奨の管理限界値のmin以上であることから良好と判断します。有機物・有機化合物有機物・有機化合物は、IRチャートによる新油分析値との比較の結果、cm-付近に劣化の兆候を示すカルボン酸の吸収が確認されていないことから、良好と判断します。色相はLであり、新油値のL.に比較して大きな変化はないことから、良好と判断します。汚染にかかわるパラメータの分析結果は、汚染粒子数はやや高い値でした。水分はppmであり、当社推奨の管理限界値の以下であることから良好と判断します。汚染粒子数はNAS級であり、当社推奨の管理限界値のNAS級以下にあるものの、やや高い値でした。汚染度物重量は.mg/mlであり、当社推奨の管理限界値のmg/ml以下であることから良好と判断します。摩耗運転中における潤滑状態は正常であったものと判断します。異常摩耗の早期発見パラメータであるフェログラフィーのIs値がの乗と良好の範囲にあったことから、潤滑箇所の潤滑状態は正常と判断します。金属濃度SOAP法により金属濃度を測定した結果、金属元素は検出されなかった。金属濃度酸溶解法により金属濃度を測定した結果、潤滑箇所で発生する金属接触によって検出される鉄が、鉛が、錫が、外部から混入したと思われるカルシウムが、ナトリウムが検出されました。
報告№106-0404 | 分析№106-02268 | 106-02268 | 分析の結果、計数汚染度がNAS級以上と当社推奨の管理限界値を超えていました。摩耗粒子形態観察で外部から混入、または内部発生した鉄錆が多く観察されたことから、汚染度が高い原因は、鉄錆の影響と考えられました。今後、この鉄錆が軸受軌道面に噛み込み摩耗が進行することが懸念されるため、更油等により汚染度を改善されることを推奨します。一方、SOAPの銅濃度がppm検出されました。油中の銅濃度が以上になった場合、別添資料鉱油の酸化に対する金属触媒の影響に示すとおり油の劣化速度が加速しますので、銅濃度は以下で管理されることを推奨します。銅分が増加傾向を示すような場合、油種の変更が必要です。又、ケイ素がppm検出されました。一般に潤滑油中からケイ素が検出された場合の原因は、油の消泡剤として使用されることが多い添加剤で、添加濃度が通常～程度であることフェログラフィーで砂が多く観察されることシリコングリースをシール部に塗布している場合、このシリコングリースが潤滑油に混入している可能性が考えられること以上の通りの要因を検討した結果、フェログラフィーで観察された砂は少量であることから、SOAPでケイ素が検出されたのは、かの可能性が考えられました。原因を絞込むため、シリコングリースを使用している箇所があるかについてご確認下さい。これらのことは、計数汚染度がNAS級以上と当社推奨の管理限界値を超えていたこと異常摩耗の早期発見パラメータであるフェログラフィーのIs値がの乗とやや高く、摩耗粒子形態観察の結果、外部から混入した鉄錆が多いことSOAPの結果、銅がppm、ケイ素がppm検出されたこと以上のことから判断しました。
報告№104-0106 | 分析№104-00846 | 104-00846 | 濾過前の試料油を分析した結果、計数汚染度がNAS級と処置、重量汚染度が.mg/mlとやや不良領域にありました。異常摩耗の早期発見パラメータであるフェログラフィーのIs値が、の乗とやや不良領域にあり、摩耗粒子形態観察で、金属接触が厳しい場合に発生するシビア粒子が観察されました。又、D－SOAPで、鉄がppm、銅が検出されました。サーボシリンダ内壁及びブッシュに摩耗が発生していると考えられました。今後、このまま摩耗が進行し汚染度が上昇した場合、バルブ類の動作障害が発生する懸念があります。これらの障害発生に対する弊害を勘案の上、予防処置として更油および濾過後ヶ月以内に再度分析を実施されることを推奨します。
報告№108-0387 報告№108-6561 | 分析№108-02609 分析№108-03706 | 108-03706 | 初期試験を実施した結果、計数汚染度がNAS級と初期値としてはやや高い値であることが分かりました。摩耗粒子およびフィルタ表面の異物観察の形態観察でフレッティングにより発生したμm以下の赤錆が多く観察され、D－SOAPで鉄およびメタルの主成分である錫が検出されたことから、汚染度が高い要因は、フレッティングおよびメタルの摩耗によるものと考えられました。フレッティングは、スラストランナー固定部やスラストメタル台金部の鉄系材料が接合されたり、勘合されていたりする部分で発生します。起動停止が頻繁にあるような場合には、軟らかい軸受表面に硬いフレッティング粒子が埋め込まれ、これが原因で起動時のトルク増大による起動開度の増加に繋がることもあります。巡視の際には、起動開度の増加や軸受温度の跳ね上がり等の変化に注意して下さい。今後、埋め込まれた赤錆により、さらに摩耗が進行することが懸念されるため、ヶ月毎にあと回初期試験を実施し、摩耗の進行状況を確認されることを推奨します。これらのことは、計数汚染度がNAS級とやや高いこと異常摩耗の早期発見パラメータであるフェログラフィーのIs値がのマイナス乗と良好の範囲にあるものの、摩耗粒子の形態観察の結果、フレッティングにより発生したμm以下の赤錆が多く観察されたことD－SOAPの結果、鉄およびメタルの主成分である錫が検出されたことフィルタ表面の異物観察で赤錆が観察されたこと以上のことから判断しています。
報告№108-0199 報告№108-0199 | 分析№108-01405 分析№108-01405 | 108-01405 | 、軸受の潤滑状態を確認する。今回の採油は、対象設備の停止中に排油口から実施しているため、油循環中に採油した場合に比較し、油中粒子の沈降の影響を受け、分析データが高濃度に出る可能性があります。今回の分析は以上のことを踏まえて結果を検討しました。を示す粘度、水分、全酸価、RBOTの各データは良好の範囲にあることから、この油は継続使用可能と判断します。軸受の潤滑状態異常摩耗の早期発見パラメータであるフェログラフィーのIs値がの乗とやや高く、摩耗粒子の形態観察で金属接触が厳しい場合に発生するμmサイズの大型のシビア粒子、外部から混入したと思われる鉄錆、砂等がやや多く観察されました。Is値がやや高い要因は、今回の採油が停止中の排油口から実施したため、排油口配管内部に残留していた汚染物が検出されたものと思われますが、観察された摩耗粒子は、視野に個と少ないものの潤滑状態が厳しい場合に発生する摩耗粒子が観察されており、今後更に摩耗が進行することが懸念されました。運転を再開している場合、今回の分析項目に計数汚染度、SOAP／D－SOAPの分析項目を追加して、再度分析を実施し、汚染度および摩耗の進行状況を確認されることを推奨します。採油について上述しましたように今回の採油は対象設備の停止中の採油であるため、油中の摩耗粒子などが平均的に分散した状態とはいえない状態で採油されている可能性があります。油槽排油口から採油を行う場合は、配管分の油量は廃油し、配管中に残留している汚染粒子を出来る限り排除することを併せて推奨します。
報告№108-6005 報告№108-0046 | 分析№108-00106 分析№108-00245 | 108-00245 | 分析の結果、ギヤ歯面および転がり軸受の潤滑状態は正常な状態と判断します。一方、を示す粘度は良好でした。全酸価、IRは当社に新油データがないために、判定することは出来ませんでした。新油との比較が必要ですので、現在使用している貴社保有の新油をご提供下さい。これらのことは、SOAP／D－SOAPの結果、摩耗により発生する鉄が検出され、異常摩耗の早期発見パラメータであるフェログラフィーのIs値がの乗とやや高いものの、摩耗粒子の形態観察の結果、マイルドな摩耗状態で発生する微小な摩耗粒子が支配的であること以上のことから判断しました。
報告№109-09136 報告№112-00409 | 分析№109-001160 分析№112-001716 | 112-001716 | 潤滑油は継続使用可能な状態にあると判断します。分析結果は良好と判断します。粘度粘度は.mm/sと新油値mm/sに比較して、粘度変化率は-％で、当社推奨の管理限界値である±％以内にあり、良好と判断します。泡立ち試験泡立ち試験は-と新油値に比較して低い値でした。水分は.ppmと当社推奨の管理限界値の以下にあり、良好と判断します。酸価は.mgKOH/gと新油値.mgKOH/gに比較して高いものの、IRの結果で油劣化の兆候を示すカルボン酸の吸収が確認されていないことから、良好と判断します。
報告№109-09136 報告№112-00493 | 分析№109-001160 分析№112-002038 | 112-002038 | 潤滑油および軸受は継続使用可能な状態にあると判断します。但し、今後も摩耗の進行を傾向監視するため、以下の対策を推奨します。ヶ月後に再分析SOAP/D-SOAPの結果から軸受メタルの主成分である錫濃度に変化はないことから、軸受の摩耗は安定していると判断します。今後、軸受摺動部や鉄系材料同士が局部的に接触する箇所で発生した摩耗粒子が軸受摺動面に噛み込み摩耗が進行することが懸念されるため、念のため、ヶ月後に再分析を実施し、摩耗の進行状況を確認することを推奨します。はフェログラフィーおよびSOAP／D-SOAPの結果から総合的に判断した結果、やや厳しい状態にあると考えられます。フェログラフィー【定量分析：Is値】Is値は異常摩耗の早期発見パラメータのつで、摩耗粒子を定量化するために用います。前回に比較してIs値はの乗から変化はなく、低い値でした。フェログラフィー【定性分析：摩耗粒子および摩耗形態観察】分析結果から比較的多く観察された粒子は、以下の通りでした。正常な摩耗粒子・潤滑状態が正常なマイルド摩耗により発生。切削粒子・異物や金属表面の微小突起による切削摩耗により発生。シビア粒子・潤滑状態がやや厳しい凝着摩耗により発生。金属潤滑部が局部的に油膜切れを起していると考えられます。鉄錆、砂等・外部から混入したと考えられます。観察された摩耗粒子の中でも切削粒子は、注意が必要です。切削摩耗は、他の摩耗形態に比較して摩耗進行速度が速く注意が必要で、定期的なトライボ診断による状態監視が必要と考えます。切削摩耗の原因となる混入異物が残留している場合、この異物により切削摩耗が継続して発生する可能性があります。Iカップリング発光分光分析【SOAP／D-SOAP】検出された金属元素から発生箇所を推定すると、以下の通りでした。鉄、銅、錫、亜鉛・軸受等リン、カルシウム、バリウム・外部混入異物D-SOAPの結果、前回に比較して鉄がからに増加していたことから、鉄系材料同士が局部的に接触する箇所、例えば軸受支持部などで摩耗が発生していると推定されます。計数汚染度は、前回に比較してNAS級からNAS級にランク上昇したものの、当社推奨の管理限界値以下にあり、重量汚染度はmg/mlから.mg/mlに減少し、共に良好でした。粘度、水分、酸価、RBOTの各データは良好でした。
報告№102-0277 | 分析№102-02776 | 102-02776 | 前回の定期分析で重量汚染度が高くスラッジの発生が確認されたため、平成年月日にスラッジを溶解・分散できる当社製清浄分散剤TS－を投与した。本分析は、TS－のスラッジ溶解・分散効果の有無の確認と濾過による汚染状態の回復状況を確認することを目的としました。分析の結果、前回に比較して、計数汚染度がNAS級からNAS級に増加し、スラッジの発生量を示す重量汚染度が.mg/mlから.mg/mlに改善していました。これは、TS－による溶解・分散効果を示すもので、重量汚染度の改善はスラッジが溶解・分散されたことを示し、計数汚染度の増加は油槽内壁や配管内壁にスラッジがバインダとなって付着していた汚染粒子が油に分散されていることを示しています。したがって、濾過を継続することで前回のNAS級レベルまで改善されると考えます。尚、計数汚染度、重量汚染度の各データは管理限界値内にあり、本試料油は継続使用可能な状態に改善されていると考えます。
報告№109-09136 報告№110-00326 | 分析№109-001160 分析№110-001438 | 110-001438 | 摩擦面で発生している摩耗の形態や潤滑状態は、フェログラフィーで得られた摩耗粒子の観察結果から評価します。同法は、摩耗粒子を含んだ試料油を磁力で油と粒子とに分離する技術で、分離された摩耗粒子を解析することによって潤滑状態の健全性や摩耗粒子の発生原因を診断するものです。摩耗粒子と摩耗形態観察された粒子は、潤滑状態が正常な場合に発生する摩耗粒子異物の切削作用で発生する切削粒子局部的に高圧・高温となる場合に発生するフリクションポリマでした。以上から潤滑部で発生している摩耗は正常なマイルド摩耗と異物による切削摩耗であることが分かりました。また、局部的に高圧・高温になっている箇所があることも確認されました。摩耗形態の中でも切削摩耗は、摩耗進行速度が速い形態であることから管理には注意が必要です。転がり軸受で切削摩耗が発生している場合、軸受の寿命は分の程度に低下することが知られています。また、切削摩耗の発生原因となる混入異物が残留している場合、この異物により切削摩耗が継続して発生する可能性があります。一方、フリクションポリマは、潤滑油が軸受軌道面に押し込められ高圧状態になると同時に、圧縮熱により高温状態になった結果、基油自身重合反応を起こし生成することが知られています。そのため、高圧高温状態の解消がなされなければ、潤滑油の劣化が進行し、粘度上昇に因る潤滑異常に進展する場合があります。潤滑状態異常摩耗の早期発見パラメータであるIs値は、潤滑状態が厳しいの乗となっていました。汚染度水分濃度は、前回同様に管理基準以内にあり良好でした。粘度、全酸価、RBOTの各データは、前回同様に管理基準以内にあり良好でした。本試料油は、機器停止中に軸受箱ドレンプラグから採油されています。ドレンプラグの汚染度は、一般的に高く、尚且つ、機器が停止している状態では、油槽内で撹拌がなくなり固形物が沈降するため、油中汚染度は更に高くなると推定されます。このような悪条件にもかかわらず、今回の分析結果から転がり軸受寿命の指標としている摩耗粒子が確認されなかったことから本軸受は継続使用可能な状態にあると判断します。今回の診断は、提示して頂いた採油状況をもとに試料油の汚染度が高いことを前提に解析しましたが、採油時の排油量が多い場合には粒子などの固形物が排油と共に排出してしまい、場合によっては清浄な油を採取する可能性も考えられます。より正確な診断を行うためにも、設備油量、排油量などの情報提供をお願い致します。但し、軸受摺動面で異物の噛み込みによる摩耗が発生しています。今後さらに摩耗が進行することが懸念されますので、以下の対策を推奨します。今後、摩耗の進行状況を監視するため、定期的に分析を実施することを推奨します。傾向監視のための次回採油時期は、回転数と油量から理論的に求めます。本設備の回転数に関する情報が提供されなかったため、rpmと仮定し計算しました。その結果、次回の採油は最短で約時間となります。この時間は、油中汚染物が均一濃度になるために必要な時間であり、この時間を経過すれば、再分析の結果から摩耗速度を評価すことが可能となります。本計算は、回転数を仮定して求めていますので、次回分析実施時までに回転数等の設備情報をご提供下さい。
報告№109-09136 報告№111-00149 | 分析№109-001160 分析№111-000754 | 111-000754 | 更油からの使用時間をもとに潤滑油の余寿命を評価したところ、潤滑油は次回定検まで使用可能と判断できました。次回定検時に更油を実施しない場合は、酸化安定度を知るための分析を実施し、余寿命を確認することを推奨します。酸化安定度はminであり、当社推奨の管理限界値のmin以上であることから、良好と判断します。
報告№109-09094 報告№111-00372 | 分析№109-000870 分析№111-001712 | 111-001712 | は良好と判断します。尚、RBOTがminと新油値のminに比較してmin減少していました。このまま継続使用した場合、この減少傾向から限界値に到達するのは、別紙図RBOTの減少傾向に示すように年月と推定されました。残りの継続使用期間は、約年ヶ月であると予測されます。潤滑油は継続使用可能な状態にあると判断します。≪状態監視とパラメータ≫分析の目的および各分析のパラメータは以下の通りです。特性低下目的：油の分析結果から、や劣化傾向ならびに添加剤の消耗程度、残存寿命などを確認する。粘度JISK全酸価JISK赤外線吸収スペクトルJISK酸化安定度試験JISK汚染目的：油の分析結果から、砂塵あるいは水・異種油などによるや、異物混入の有無を確認する。水分JISK計数汚染度JISB重量汚染度JISB光学顕微鏡観察摩耗目的：油中の摩耗粒子を分析する事により、回転・摺動部の潤滑状態、摩耗劣化の程度、余寿命などを解析する。摩耗診断電子顕微鏡観察JISKX線マイクロアナリシス油中金属濃度JISK≪分析結果≫特性低下粘度：良好粘度値mm/sの新油値mm/sに対する変化率は-.％であり、当社推奨の管理限界値±％以内に留まっています。全酸価：良好全酸価.mgKOH/gは新油値の.mgKOH/g以内にあることから問題は無いと判断します。赤外線吸収スペクトル：良好酸化安定度試験：良好酸化安定度試験の結果、数値minは当社推奨の管理限界値min以上に留まっており、現時点での使用は可能と判断します。汚染水分：良好水分値ppmは当社推奨の管理限界値以内に留まっています。計数汚染度：今回は実施していません。重量汚染度：今回は実施していません。光学顕微鏡観察：今回は実施していません。摩耗摩耗診断電子顕微鏡観察・X線マイクロアナリシス：今回は実施していません。油中金属濃度：今回は実施していません。
報告№107-0366 報告№108-0232 | 分析№107-01900 分析№108-01696 | 108-01696 | 濾過前の試料油を分析した結果、水分がppmと処置領域にありました。尚、計数汚染度は、水分の影響でセンサーエラーを起こし測定不能でした。今後、この水分の影響で腐食摩耗が進行することが懸念されました。採油後に新油に取り替えているものの、水分の混入経路を特定しなければ、再び水分が混入すると思われます。水分の混入経路を特定されることを推奨します。
報告№106-6102 報告№106-0508 | 分析№106-02223 分析№106-02921 | 106-02921 | 更油からヶ月使用した試料油を分析した結果、銅を使用した箇所の摩耗が確認されました。今後、銅を使用した箇所が仮にオイルリングであった場合、その動きが悪く、油の供給量が減少し、油膜切れが発生する可能性がありますので、オイルリングの動作状況を確認することを推奨します。また、ヶ月後に再度分析を実施し、摩耗の進行状況を確認されることを併せて推奨します。これらのことは、異常摩耗の早期発見パラメータであるフェログラフィーのIs値は.と良好の範囲にあるものの、摩耗粒子形態観察の結果、銅合金が多く観察されたことSOAP／D－SOAPの結果、銅が検出されたこと以上のことから判断しました。
報告№108-0199 報告№108-0199 | 分析№108-01445 分析№108-01445 | 108-01445 | 、軸受の潤滑状態を確認する。今回の採油は、対象設備の停止中にドレンプラグから実施しているため、油循環中に採油した場合に比較し、油中粒子の沈降の影響を受け、分析データが高濃度に出る可能性があります。今回の分析は以上のことを踏まえて結果を検討しました。を示す粘度、水分、全酸価、RBOTの各データは良好の範囲にあることから、この油は継続使用可能と判断します。軸受の潤滑状態異常摩耗の早期発見パラメータであるフェログラフィーのIs値が高いの乗となっていました。摩耗粒子の形態観察で正常ラビング粒子、異物の噛み込みにより発生する切削粒子がやや多く観察されました。切削粒子は、摩耗の形態が切削摩耗であり、異物が混入していない状態に比較して、摩耗進行速度が速く注意が必要で、転がり軸受にこの摩耗形態が観察された場合、軸受寿命が分の程度に低下することが知られています。切削摩耗が進行した場合、転がり軸受の寿命の指標となるフレーキングに進展することが懸念されるため、運転を再開しているようであれば今回の分析項目に計数汚染度、SOAP／D－SOAPの分析項目を追加して、再分析を実施し、汚染度および摩耗の進行状況を確認されることを推奨します。採油について上述しましたように今回の採油は対象設備の停止中の採油であるため、油中の摩耗粒子などが平均的に分散した状態とはいえない状態で採油されている可能性があります。採油は、粒子の沈降の影響を少なくすることが重要であり、そのため油中粒子が均一な分散状態で実施されることを併せて推奨します。
報告№109-09249 報告№112-00274 | 分析№109-001747 分析№112-001111 | 112-001111_date121024 | 潤滑油および軸受は継続使用可能な状態にあると判断します。但し、今後も摩耗の進行を傾向監視するため、以下の対策を推奨します。定期的な分析摩耗の進行を監視するため、定期的に分析を実施し、分析データによる摩耗の進行状況を確認することを推奨します。軸受メタルの情報提供本設備がすべり軸受である場合、今後軸受メタルの摩耗が進行すると、摩耗程度を評価する必要がありますので、次回分析時には、メタルサイズ、回転数、直近のメタル交換からの運転時間をお知らせください。はフェログラフィーおよびSOAP／D-SOAPの結果から総合的に判断した結果、やや厳しい状態にあると考えられます。フェログラフィー【定量分析：Is値】Is値は異常摩耗の早期発見パラメータのつで、摩耗粒子を定量化するために用います。今回のIs値はの乗と低い値でした。フェログラフィー【定性分析：摩耗粒子および摩耗形態観察】分析結果から比較的多く観察された粒子は、以下の通りでした。正常な摩耗粒子・潤滑状態が正常なマイルド摩耗により発生。Iカップリング発光分光分析【SOAP／D-SOAP】検出された金属元素から発生箇所を推定すると、以下の通りでした。鉄、鉛、銅、アンチモン、錫、亜鉛・軸受等カルシウム、バリウム、ケイ素、ナトリウム・外部混入異物亜鉛を使用した箇所の溶出・摩耗亜鉛が金属濃度でppm、金属濃度で検出されました。亜鉛を使用した箇所の溶出・摩耗が発生していると思われます。亜鉛メッキ等であった場合、耐食性が低下して腐食に進展することが懸念されます。水分、汚染粒子数、汚染度物重量は共に良好でした。．粘度、全酸価、酸化安定度、有機物・有機化合物の各データは良好でした。分析結果特性低下特性低下に係るパラメータの分析結果は良好と判断します。粘度粘度はmm/sと新油値mm/sに対する粘度変化率は-％で、当社推奨の管理限界値である±％以内にあり、良好と判断します。全酸価添加油の全酸価は、油メーカによって初期値が違うため統一した管理基準を設定するのが困難であることから、当社では管理限界値を設定しておらず、新油分析値との比較及び他の分析項目の結果より全酸価の状態判断を行います。その結果、全酸価は.mgKOH/gと新油値.mgKOH/g以下にあることから、良好と判断します。酸化安定度酸化安定度はminであり、当社推奨の管理限界値のmin以上であることから良好と判断します。有機物・有機化合物有機物・有機化合物は、IRチャートによる新油分析値との比較の結果、cm-付近に劣化の兆候を示すカルボン酸の吸収が確認されていないことから、良好と判断します。色相はLでした。汚染に係るパラメータの分析結果は良好と判断します。水分は.ppmであり、当社推奨の管理限界値の以下であることから良好と判断します。汚染粒子数はNAS級であり、当社推奨の管理限界値のNAS級以下であることから良好と判断します。汚染度物重量はmg/mlであり、当社推奨の管理限界値のmg/ml以下であることから良好と判断します。摩耗金属濃度およびで軸受メタルの主成分である錫が比較的高い値でした。異常摩耗の早期発見パラメータであるフェログラフィーのIs値がの乗と良好の範囲にあったことから、潤滑箇所の潤滑状態は正常と判断します。金属濃度SOAP法により金属濃度を測定した結果、潤滑箇所で発生する金属接触によって検出される鉛がppm、銅がppm、錫がppm、亜鉛がppm、外部から混入したと思われるバリウムがppm検出されました。金属濃度D-SOAP法により金属濃度を測定した結果、潤滑箇所で発生する金属接触によって検出される鉄が、鉛が、銅が、アンチモンが、錫がppm、亜鉛が、外部から混入したと思われるカルシウムが、バリウムが、ナトリウムが検出されました。
報告№108-0071 報告№108-0071 | 分析№108-00393 分析№108-00393 | 108-00393 | 、汚染度、軸受の潤滑状態を確認する。分析の結果、計数汚染度はNAS級とやや高く、重量汚染度がmg/mlと当社推奨の管理限界値を超えていました。また、異常摩耗の早期発見パラメータであるフェログラフィーのIs値が高いの乗となっていました。摩耗粒子の形態観察の結果、μm未満の鉄系摩耗粒子が多く観察され、フィルタ表面の異物を観察した結果、鉄錆、砂等が観察されました。更にSOAPでケイ素、SOAP／D－SOAPで鉄、D－SOAPでクロムが検出されたことから、汚染度が高い要因は、摩耗と外部混入異物、採油の影響によるものと考えられました。今回の採油は対象設備の停止中に排油口から採油を実施しているため、これらの異物は、排油口配管内部に残留していた汚染物が検出された可能性が高いと思われます。但し、粒子濃度が高めになる箇所からの採油であるにもかかわらず、正常な潤滑状態下で発生した摩耗粒子が支配的であることから、本軸受は継続使用可能な状態にあると判断します。一般に潤滑油中からケイ素が検出された場合の原因は、油の消泡剤として使用されることが多い添加剤で、添加濃度が通常～程度であることフェログラフィーで砂が多く観察されることシリコングリースをシール部に塗布している場合、このシリコングリースが潤滑油に混入している可能性が考えられること以上の通りの要因を検討した結果、フェログラフィーで観察された砂は少量であることから、SOAPでケイ素が検出されたのは、かの可能性が考えられました。原因を絞込むため、シリコングリースを使用している箇所があるかについてご確認下さい。一方、を示す粘度、水分、全酸価、IRの各データは良好の範囲にあることから、この油は継続使用可能と判断します。尚、上述しましたように、今回の採油は停止中の採油であるため、運転中の採油に比較して汚染度は高目に出ている可能性があります。次回採油のタイミングは、粒子の沈降の影響を極力抑え、油中粒子が均一な分散状態に近い状態で採油が実施できるように、対象設備の運転中、または停止直後に採油を実施されることを推奨します。
報告№109-09448 報告№110-00301 | 分析№109-002802 分析№110-001187 | 110-001187 | ・摩耗状態油中金属濃度の結果、グリース中からは摩耗により発生した鉄、鉛、銅、クロム、アンチモン、錫が検出されました。検出されたこれらの金属は、粒子観察の結果から金属潤滑部が局部的に油膜切れを起して発生する鉄系シビア粒子でした。これらのことから、潤滑部で発生している摩耗形態は凝着摩耗であることが分かりました。確認されたシビア粒子は、転がり軸受の保持器の摩耗で発生していると思われますが、現在のところ、転がり軸受寿命の指標としている摩耗粒子が観察されなかったことから、フレーキングの発生がなく、本軸受は継続使用可能な状態あると判断します。・グリースの物理的性状全酸価がmgKOH/gと新グリース値.mgKOH/gに比較して高い値でした。IRで検出されたピークには新グリースと異なるピークが検出されたことから、全酸価が高い原因は、グリース名が違うか、或いは、異種グリースが混入した可能性が考えられます。結論摩耗の監視本軸受は継続使用可能な状態にあると判断しますが、転がり軸受の保持器の摩耗が進行すると、保持器と転動体との間のギャップが大きくなり、それにより振動が増大し、軸受の使用限界に進展することがありますので引き続き潤滑油診断により状態監視を実施して下さい。油名の相違または異種グリースの混入IRの結果で新グリースと異なるピークが確認されたことから、グリース名が違うか、或いは、異種グリースが混入した可能性が考えられますので、確認する必要があります。グリースの物理的性状グリース名が違うか、或いは、異種グリースが混入した可能性が考えられます。全酸価全酸価はmgKOH/gと新油値.mgKOH/gに比較して高い値でした。IRIRの結果、油劣化の兆候を示すカルボン酸の吸収が確認されていないことから、良好と判断します。但し、新グリースと異なるピークが確認されたことから、グリース名が違うか、或いは、異種グリースが混入した可能性が考えられますので、確認する必要があります。機器の潤滑状態摩耗粒子の形態観察の結果、金属潤滑部が局部的に油膜切れを起して発生するシビア粒子が比較的多く観察されました。SOAPによる油中金属濃度SOAPによる油中金属濃度の結果、銅が比較的多く検出されました。SOAPによる油中金属濃度SOAPによる油中金属濃度の結果、鉄、銅が比較的多く検出されました。摩耗粒子診断摩耗粒子診断の結果、金属潤滑部が局部的に油膜切れを起して発生するシビア粒子が比較的多く観察されました。
報告№104-0124 報告№105-4534 | 分析№104-00956 分析№105-01117 | 105-01117 | 分析の結果、本軸受は継続使用可能な状態にあると判断します。このことは、異常摩耗の早期発見パラメータであるIs値がの乗と高いものの、ベアリング軌道面から発生した摩耗粒子はマイルドな潤滑状態で発生した摩耗粒子であり潤滑状態は良好な状態で進行していると考えられること鉄濃度から計算したフレーキングの発生面積が内輪軌道面の面積の凡そ.％であること以上のことから判断しました。
報告№109-09514 報告№109-09514 | 分析№109-003221 分析№109-003221 | 109-003221 | ・摩耗状態油中金属分析の結果、潤滑油中からは鉄、銅、錫、亜鉛が検出されましたが、検出されたこれらの元素は、粒子の観察結果からホワイトメタル、局部的に高圧・高温となる場合に発生するフリクションポリマ、外部から混入したと思われる砂等であることが分かりました。観察された摩耗粒子の材質と形態を、SEM・XMAで詳細に観察した結果、鉄、錫、銅、亜鉛等を含む粒子が多いことから、摩耗粒子の発生箇所は、鉄を使用した箇所軸受メタルであると推定されます。・汚染度計数汚染度、重量汚染度共に当社推奨の管理限界値を超えていました。フィルタ表面の異物観察で鉄錆等やスラッジ等が観察されたことから、汚染度が高い要因は、摩耗とスラッジによるものと思われます。・有機物・有機化合物は、IRチャートによる新油分析値との比較の結果、検出されたピークには新油と異なるピークが検出されました。潤滑油は継続使用可能な状態にあるものの、軸受の摩耗が確認されたため、以下の対策が必要と判断します。濾過によりを改善すると共に、軸受メタルの摩耗進行を監視するため、定期的に分析を実施し、摩耗の進行状況を確認されることを推奨します。次回分析の時期を理論的に求めたところ、最短で約時間となります。この時間は、油中汚染物が均一になるために必要とする時間であり、この時間を経過すれば、再分析の結果から状態の傾向を確認することが可能となりますので、これを参考に次回分析時期を検討されることを提案します。今後摩耗が進行した場合、軸受メタルの摩耗程度を評価する必要がありますので、次回分析時には、メタルサイズをお知らせください。尚、油名が違うか、或いは、異種油が混入した可能性が考えられますので、油名、異種油混入の可能性を確認する必要があります。特性低下有機物・有機化合物を分析したIR分析の結果、油名が違うか、或いは、異種油が混入した可能性が考えられますので、油名、異種油混入の可能性を確認する必要があります。粘度粘度はmm/sと新油値.mm/sに対する粘度変化率は-％で、当社推奨の管理限界値である±％以内にあり、良好と判断します。全酸価添加タービン油については、当社では管理限界値を設定しておらず、新油分析値との比較及び他の分析項目の結果より全酸価の状態判断を行います。その結果、全酸価は.mgKOH/gと新油値.mgKOH/g以内にあり、良好と判断します。酸化安定度酸化安定度はminであり、当社推奨の管理限界値のmin以上であることから、良好と判断します。有機物・有機化合物有機物・有機化合物は、IRチャートによる新油分析値との比較の結果、cm-付近に劣化の兆候を示すカルボン酸の吸収が確認されていないことから、良好と判断します。汚染粒子数、汚染物重量共に当社推奨の管理限界値を超えていました。水分は.ppmであり、当社推奨の管理限界値の以下であることから、良好と判断します。汚染粒子数はNAS級以上であり、当社推奨の管理限界値のNAS級を超えていました。汚染度物重量は.mg/mlであり、当社推奨の管理限界値のmg/mlを超えていました。摩耗フェログラフィーによる摩耗粒子の観察の結果、ホワイトメタル、局部的に高圧・高温となる場合に発生するフリクションポリマ、外部から混入したと思われる砂等が比較的多く観察されました。異常摩耗の早期発見パラメータであるフェログラフィーのIs値がのマイナス乗と当社基準値と比較して良好の範囲にあるものの、摩耗粒子の形態観察の結果、ホワイトメタル、局部的に高圧・高温となる場合に発生するフリクションポリマ、外部から混入したと思われる砂等が比較的多く観察されました。電子顕微鏡写真・X線マイクロアナライザー摩耗粒子診断で観察された粒子を電子顕微鏡写真・X線マイクロアナライザーで詳細に観察した結果、鉄、亜鉛、錫を含む粒子が観察されました。金属濃度SOAP法により金属濃度を測定した結果、鉄、銅、クロム、錫、外部から混入したと思われる亜鉛、ケイ素が僅かに検出されましたが、良好と判断します。金属濃度酸溶解法により金属濃度を測定した結果、鉄、銅、クロム、アンチモン、錫、外部から混入したと思われる亜鉛、カルシウム、ナトリウムが検出されました。
報告№109-09136 報告№113-00673 | 分析№109-001160 分析№113-002907 | 113-002907_date140415 | 潤滑油は物理的性状が良好の範囲にあることから継続使用可能と判断します。但し、油中の汚染度が高い値でした。軸受当該機は、軸受材にPEEKを使用していますが、PEEK材を使用している場合の分析は、主成分のフェノールを測定し、その濃度により潤滑状態の良否を判断します。今回、当該機の潤滑油を分析した結果、検出された軸受のフェノールは非常に低濃度であったことから、軸受は継続使用可能な状態にあると判断します。但し、今後も摩耗推移を確認するためにも傾向監視を継続することが有効です。濾過油中の汚染度が高いことから、摩耗粒子や異物等の夾雑物が摺動面に噛み込むことによる摩耗の進行が懸念されるため、濾過を推奨します。定期的な分析今後の摩耗推移を監視するため、定期的な分析実施を推奨します。異常摩耗の早期発見のパラメータであるIs値は×とやや高い値であるため、定期的に潤滑油分析を実施し、摩耗推移を監視することが有用と考えます。フェログラフィーで観察された代表的な粒子は、以下の通りです。鉄錆、砂等・外部から混入したと考えられます。ガスクロマトグラフィーガスクロマトグラフィー分析の結果、PEEK材の主成分であるフェノール濃度は.ppmと非常に低い値でした。当社は、他電力会社と共同研究を行い、PEEK材を使用した軸受の摩耗量を定量的に判断する手法を確立しています。摩耗量の評価には、回転数、油量、枚あたりの軸受面積、そして軸受枚数などの諸元が必要です。これらを教えて頂ければ、今後は、軸受の摩耗深さを分析により知ることができることから、活用して下さい。計数汚染度はNAS級と、汚染度が高い値でした。粘度、水分、酸価、IR、RBOTの各データは良好です。
報告№109-09136 報告№113-00257 | 分析№109-001160 分析№113-000979 | 113-000979 | 分析の結果、は良好な範囲にあり、汚染度は高濃度の部分を採油したにもかかわらず、清浄な状態にあることから、継続使用可能な状態にあると判断します。増速機増速機は継続使用可能な状態にあると判断しますが、D-SOAPで鉄が検出されたことから、ギヤおよび軸受で摩耗が発生していると推定されるため、に示す対策を推奨します。分析項目の追加D-SOAPの結果から鉄が検出されていることから、ギヤおよび軸受で摩耗が発生していると推定されます。今後、摩耗が進行することが懸念されるため、次回の分析ではフェログラフィーを追加することを推奨します。はSOAP／D-SOAPの結果から総合的に判断した結果、継続使用は可能ですが、今後の機器の機能を確認するためにも傾向管理が有用と考えます。Iカップリング発光分光分析【SOAP／D-SOAP】検出された金属元素から発生箇所を推定すると、以下の通りでした。検出された金属元素 分類 鉄、錫 ギヤ・軸受等 リン 添加剤 カルシウム、アルミニウム、ケイ素、ナトリウム 外部混入異物 計数汚染度は、NAS級と当社推奨の管理限界値以下であり、良好でした。粘度、水分、酸価の各データは、良好でした。
報告№107-0366 報告№112-00602 | 分析№107-01900 分析№112-002566 | 112-002566_date130205 | 濾過前の試料油を分析した結果、計数汚染度が前回のNAS級から、今回NAS級に約年ヶ月でランク上昇していました。摩耗粒子の形態観察およびフィルタ表面の異物観察で鉄錆等が観察されたため、汚染度が上昇した要因は、摩耗による粒子の増加ではなく、外部から混入したと思われる異物によるものと考えられます。但し、異物の混入はありましたが、潤滑異常の早期発見パラメータである摩耗過酷度を示すIs値がの乗と非常に良好の範囲にあることから、潤滑状態は正常な状態にあると判断します。尚、更油によりRBOTが前回に比較してmin増加していますので、今後は今回のRBOT値によりデータ管理を行います。
報告№109-09608 報告№109-09608 | 分析№109-003749 分析№109-003749 | 109-003749 | 、汚染度、潤滑状態は良好でした。潤滑油および対象設備は継続使用可能な状態にあると判断します。延伸についてRBOTの減少傾向から限界値到達時期を推定した結果、別紙図に示すようにその時期は年月と推定されました。運転状況に変化がなければ、約年は延伸可能であると思われます。但し、今後、酸化防止剤の減少により基油の劣化に進展することが懸念されるため、RBOT値が現在値の半値になると推定される年月頃に再分析を実施し、RBOTの減少傾向を確認することを推奨します。
報告№109-09136 報告№113-00233 | 分析№109-001160 分析№113-000887 | 113-000887 | 分析の結果、油の性状、汚染度共に基準値内にあることから、潤滑油は継続使用可能な状態にあると判断します。対象設備は継続使用可能な状態にあると判断します。最適な採油方法本試料油は、機器停止中にエンジンブロックサイドカバーハウジングから採油されているため、分析データが低濃度に出ていると推定されます。正確なデータによる診断を行うためにも、今後の採油は、極力運転中もしくは停止直後の油槽中層部から実施されることを推奨します。はフェログラフィーおよびSOAP-Tの結果から総合的に判断した結果、正常な状態にあると考えられます。フェログラフィー【定量分析：Is値】Is値は異常摩耗の早期発見パラメータのつで、摩耗粒子を定量化するために用います。今回のIs値はの乗と低い値でした。フェログラフィー【定性分析：摩耗粒子および摩耗形態観察】分析結果から比較的多く観察された摩耗粒子は、以下の通りでした。正常な摩耗粒子・潤滑状態が正常なマイルド摩耗により発生。Iカップリング発光分光分析【SOAP-T】検出された金属元素から発生箇所を推定すると、以下の通りでした。鉄、鉛、銅・エンジン部品リン、亜鉛、カルシウム、マグネシウム・添加剤アルミニウム、ナトリウム、ホウ素、モリブデン・外部混入異物ホウ素・モリブデンの検出SOAP-Tでホウ素がppm、モリブデンがppm検出されました。ご提供頂いた新油には、これらの元素が含まれていないことから、異種油が混入したか、または添加剤を投与した可能性が考えられます。現状は、潤滑油の劣化やスラッジの発生等は確認されていないことから、問題はないと思われます。計数汚染度計数汚染度は、NAS級と基準値のNAS級以下であり、良好と判断します。粒度分布粒度分布は.～μmの範囲にあり、.μmにピークが確認されました。μm以下の粒子が多いことから、燃焼して発生したすす等であることが分かります。n-ペンタン不溶解分n-ペンタン不溶解分は、<.mass%でした。粘度、水分、酸価、塩基価、RBOTの各データは良好でした。
報告№102-6138 | 分析№102-02559 | 102-02559 | 精点Aを実施した結果、フェログラフィーを除く項目は良好でした。フェログラフィーの結果、潤滑異常の早期発見パラメータである、摩耗過酷度を示すIs値が-.と良好の範囲にあるものの、フレッティングにより発生したμm未満の赤錆、外部から混入した砂、鉄錆等の異物が多く見られました。フレッティングはスラストランナー固定部やスラストメタル台金部の鉄系材料が接合されたり、勘合されていたりする部分から発生します。フレッティングによる赤錆が少量発生しても直ちに異常ではありませんが、起動停止が頻繁にあるような場合には、軟らかい軸受表面に、硬いフレッティング粒子が埋め込まれそれが原因で、起動時のトルク増大による起動開度の増加にもなる事があります。巡視の際には、起動開度の増大や、主機の発停時の軸受温度の跳ね上がり等の変化に注意して下さい。また、埋め込まれたこれらの粒子による摩耗の進行もありますので、ヶ月以内に精点Bを実施し、汚染状況及び摩耗の進行状況を確認されることを推奨します。
|  | 113-002459 | 減速機の分解点検の必要性は、潤滑油中の減速機の主成分である鉄濃度と、摩耗過酷度、摩耗粒子の形態、そして潤滑油の汚染度などをパラメータとして評価します。今回、使用油を分析し、これらのパラメータを確認した結果、減速機潤滑部の摩耗は認められたものの、継続使用可能な範囲にあったことから分解点検の必要はないと判断します。定期的なトライボ診断実施今後懸念される摩耗の進行を監視するため、定期的に分析を実施することを推奨します。また、対象設備の余寿命を予測するためにも、定期的な分析による傾向監視を複数回実施することを推奨します。は良好でした。粘度粘度は、.mm/sと新油値の.mm/sに比較して粘度変化率が-％となっており、当社推奨の管理限界値である±％以内にあり、良好です。。水分はppmと当社推奨の管理限界値以下にあり、良好です。酸価・IR潤滑油の酸価劣化は、酸価およびIRの結果から総合的に判断します。酸価は.mgKOH/gと新油値.mgKOH/g以下であり、IRの結果で油劣化の兆候を示すカルボン酸の吸収が確認されていないことから、油は酸化劣化していないと判断します。は良好です。計数汚染度計数汚染度はNAS級と、当社推奨の管理限界値NAS級以下であり、良好です。重量汚染度はmg/mlでした。光学顕微鏡写真重量汚染度で濾過したフィルタ表面上の夾雑物を光学顕微鏡で観察した結果、金属片、スラッジ、鉄錆、砂等が観察されました。異常摩耗の早期発見のパラメータであるIs値は、レベルとやや高い値でした。また、潤滑部の摩耗が認められたため、定期的に潤滑油分析を実施し、摩耗推移を監視することが有用と考えます。フェログラフィーで観察された代表的な粒子は以下の通りです。正常な摩耗粒子・潤滑状態が正常なマイルド摩耗により発生。疲労摩耗粒子・繰返し応力による金属疲労で発生。大型化するとフレーキングの発生が懸念されます。バックラッシから推測したギヤの余寿命検出された鉄濃度を基にバックラッシ増加量の計算を行いました。今回、油量、歯車の歯幅、モジュール、歯数、歯車の構成が不明でした。よって、同型ポンプの仕様を当てはめて油量をL、歯幅をmm、モジュールを、太陽歯車、遊星歯車、太陽歯車の歯数をそれぞれ、、遊星歯車の数をと仮定し、バックラッシの増加量を計算しました。その結果、今回検出された鉄が、ギヤ歯面から平均的に摩耗して発生していたと仮定した場合、バックラッシの増加量は以下の通りでした。表バックラッシ増加量接触箇所 バックラッシ増加量上限値[μm] バックラッシ増加量[μm] 余寿命[h] 内歯車-遊星歯車 . 約. 遊星歯車-太陽歯車 . 約. バックラッシの初期値が不明であるため、増加量の上限値を適正なバックラッシの最大値と最小値の差としました。今回の推定されたバックラッシ増加量は上限値に比較して十分に小さい値であり、現時点では十分な余寿命があると推定されます。但し、今回の計算は仮定に基づいて行っているため、参考値としてお考え下さい。※バックラッシとは・図に示すような、歯車がスムーズな回転を行うために必要となる、一対の歯車をかみあわせたときの歯面間の遊び。バックラッシが適正でない場合、歯車がスムーズに回転せず、摩耗の進行や振動、騒音の発生に繋がる可能性がある。
報告№109-09136 報告№111-00144 | 分析№109-001160 分析№111-000709 | 111-000709 | 潤滑油は継続使用可能な状態にあると判断します。粘度、全酸価、IR、RBOTの各データは良好でした。尚、別紙RBOTの減少傾向から油の余寿命を求めた結果、本試料は直近の更油から起算して稼働日数が年月まで使用可能であることが分かります。水分は良好でした。
報告№109-09094 報告№109-09094 | 分析№109-000902 分析№109-000902 | 109-000902_100127 | 分析評価者：佐々木義憲保有資格：ICMLMLAⅠ設備保全技能士級ISO-準拠機械状態監視診断技術者カテゴリーⅠ分析の結果、全てのデータが良好である事から、この油は継続使用可能と判断します。≪状態監視とパラメータ≫分析の目的および各分析のパラメータは以下の通りです。特性低下目的：油の分析結果から、や劣化傾向ならびに添加剤の消耗程度、残存寿命などを確認する。粘度JISK全酸価JISK赤外線吸収スペクトルJISK酸化安定度試験JISK汚染目的：油の分析結果から、砂塵あるいは水・異種油などによるや、異物混入の有無を確認する。水分JISK計数汚染度JISB重量汚染度JISB光学顕微鏡観察摩耗目的：油中の摩耗粒子を分析する事により、回転・摺動部の潤滑状態、摩耗劣化の程度、余寿命などを解析する。摩耗診断電子顕微鏡観察JISKX線マイクロアナリシス油中金属濃度）JISK≪分析結果≫特性低下粘度：良好粘度値mm/sの新油値mm/sに対する変化率は+％であり、当社推奨の管理限界値±％以内に留まっています。全酸価：良好全酸価.mgKOH/gは新油値の.mgKOH/gに比較し高くはあるものの、有機物・有機化合物試験の結果で油劣化の兆候を示すカルボン酸の吸収が見られないことから問題は無いと判断します。赤外線吸収スペクトル：良好酸化安定度試験：良好酸化安定度試験の結果、数値minは当社推奨の管理限界値min以内に留まっており、現時点での使用は可能と判断します。汚染水分：良好水分値ppmは当社推奨の管理限界値以内に留まっています。計数汚染度：今回は実施していません。重量汚染度：今回は実施していません。光学顕微鏡観察：今回は実施していません。摩耗摩耗診断電子顕微鏡観察・X線マイクロアナリシス：今回は実施していません。油中金属濃度：今回は実施していません。
報告№104-0124 報告№105-4534 | 分析№104-00956 分析№105-01118 | 105-01118 | 分析の結果、本軸受は継続使用可能な状態にあると判断します。このことは、異常摩耗の早期発見パラメータであるIs値がの乗と良好の範囲にあることベアリング軌道面から発生した摩耗粒子はマイルドな潤滑状態で発生した摩耗粒子であり潤滑状態は良好な状態で進行していると考えられること鉄濃度から計算したフレーキングの発生面積が内輪軌道面の面積の凡そ.％であること以上のことから判断しました。
報告№106-0227 報告№106-0502 | 分析№106-01279 分析№106-02878 | 106-02878 | 濾過前の試料油を分析した結果、粘度がmm/sと新油のmm/sに比較して、粘度変化率は+％で、やや不良領域にありました。現在、ISOVGからISOVGに移行しているため異常ではなく、本試料油は継続使用可能と判断します。
報告№108-0075 報告№108-0027 | 分析№108-00429 分析№108-00125 | 108-00125 | 本試験は、トライボ診断を実施し、軸受の潤滑状態、汚染状況、油の劣化状態を確認することを目的としました。【軸受の潤滑状態】トライボ診断の結果、転がり軸受の寿命の指標となるフレーキングの発生が確認されていないことから、現在のところ、ベアリングは継続使用可能な状態にあると判断します。但し、異常摩耗の早期発見パラメータであるフェログラフィーのIs値がの乗と高く、摩耗粒子形態観察でμmサイズの疲労摩耗粒子が観察され、SOAP／D－SOAPで鉄および銅が多く検出されたことから、軸受軌道面ではマイクロフレーキングが発生し、保持器が摩耗していることが確認されました。今後、保持器の摩耗が進行し、転動体とのギャップが増大することにより、振動が増大してフレーキングに進展することが懸念されるため、定期的に分析を実施し、摩耗の進行状況を確認することを推奨します。【油の汚染状況】計数汚染度がナトリウム級以上と当社推奨の管理限界値を超えており、重量汚染度が.mg/mlでした。【油の劣化状態】油の劣化状況を確認するために実施した全酸価、IRを除く項目は良好でした。全酸価が新油の.mgKOH/gに比較して.mgKOH/gと高く、IRの結果で新油スペクトルと異なるピークが確認されたことから、異種油の混入、或いは、油名が違う可能性がありますので、ご確認ください。尚、今回の採油は停止中の採油であるため、運転中の採油に比較して汚染度は高目に出ている可能性があります。次回採油のタイミングは、粒子の沈降の影響を極力抑え、油中粒子が均一な分散状態に近い状態で採油が実施できるように、対象設備の運転中、または停止直後に採油を実施されることを推奨します。
報告№104-6067 | 分析№104-01621 | 104-01621 | 精点Aを実施した結果、全てのデータが良好であることから、この油は継続使用可能であり、潤滑状態も正常と判断します。但し、金属接触が厳しい場合に見られるシビア粒子が若干観察されているため、局部的に油膜切れが発生している場合があります。念のため、ヶ月以内に精点Bを実施し、摩耗の進行状況を確認することを推奨します。尚、採油を主機停止中に実施しているため、油循環中の採油に比較して油中粒子が沈降して低濃度になっている部分を採油していると考えられます。したがって、油が循環している状態で採油を実施した場合に比較して、分析データが低くなり、異常な状態を見落としてしまう可能性がありますので、可能であれば、今後の採油は、停止直後、或いは、油循環中に採油を実施されることを併せて推奨します。
報告№105-0260 | 分析№105-01707 | 105-01707 | 濾過前の試料油を分析した結果、計数汚染度が前回NAS級から、今回D級に約年でランク上昇し、やや不良領域にありました。前回と同じく、摩耗粒子形態観察及び光学顕微鏡写真で赤錆が多く観察され、D－SOAPで、鉄が検出されました。フィルタ写真に見られるように、前々回・前回同様に赤錆・砂等が多く観察されており状況に変化はありませんでした。但し、今後これらの赤錆・砂等が軸受摺動面に噛み込み摩耗が進行することが懸念されます。これらの障害発生に対する弊害を勘案の上、予防処置として濾過を実施されることを推奨します。
報告№109-09136 報告№112-00588 | 分析№109-001160 分析№112-002422 | 112-002422_date130226 | 、汚染状態、摩耗状態ポンプディーゼルエンジンと潤滑油は、継続使用可能な状態であるため、分解点検の必要はないと判断します。但し、今後の摩耗進行を傾向監視するため、＜以下のに示す＞対策を推奨します。余寿命予測フェログラフィーのIs値は、前回に比較しての乗から乗に桁低下し、安定した潤滑状態になっていることがわかります。このような安定した潤滑状態では、異常な方向に向かう上昇角を示さないことからIs値による余寿命予測はできませんが、前回と今回の各データを比較した結果から総合的に判断すると、少なくとも年程度の間は継続して使用が可能な状態にあると判断します。次回点検でピストンリングとメタル摩耗の点検と更油当該機の油中からカルシウム化合物がやや高い濃度で検出されたため、この化合物がコンロッドメタルやクランクメタルの摩耗を促進させる懸念があります。化合物発生の原因は、ピストンリングの摩耗によって燃焼ガスのシール性が低下し、燃焼ガス中の硫黄分と油中のカルシウム添加剤が反応するためと考えられます。そのため、次回点検では第一にピストンリングの摩耗状態の点検を推奨すると共に、第二に、更油を推奨します。また、クランクメタルの一部では積層構造になっている再上部層のホワイトメタルが摩耗し、第二層のニッケル層が軽度に摩耗している箇所があると推定されます。摩耗範囲は限定的だと思われますので、直ちに異常ではないものの、次回点検ではピストンリングと共にメタル摩耗も点検を推奨します。定期的なトライボ診断トライボ診断は、潤滑油を分析し、潤滑油の性状を調査して継続使用が可能か、更油すべきかの評価を行うことはもとより、ギヤや転がり軸受、すべり軸受などの潤滑状態も評価する設備診断技術ですが、農業用の設備では稼働率にもよるものの年に回程度の診断により、そのデータの変化から異常の兆候を早期に発見することや、分解点検の必要性を判断することが可能となります。今後も定期的な分析診断により設備状態を把握することを推奨します。はフェログラフィーおよびSOAP-Tの結果から総合的に判断した結果、傾向管理が必要な状態にあると考えられます。フェログラフィー【定量分析：Is値】Is値は異常摩耗の早期発見パラメータのつで、摩耗粒子を定量化するために用います。今回のIs値はの乗とやや高い値でした。フェログラフィー【定性分析：摩耗粒子および摩耗形態観察】分析結果から比較的多く観察された粒子は、以下の通りでした。正常な摩耗粒子・潤滑状態が正常なマイルド摩耗により発生。フリクションポリマ・局部的に高圧・高温となる場合に発生。砂等・外部から混入したと考えられます。観察された摩耗粒子の中でもフリクションポリマは、注意が必要です。フリクションポリマは、潤滑油が摺動面に押し込められ高圧状態になると同時に、圧縮熱により高温状態になった結果、基油自身が重合反応を起こし生成することが知られています。そのため、高圧高温状態の解消がなされなければ、潤滑油の劣化が進行し、粘度上昇に因る潤滑異常に進展する場合があります。Iカップリング発光分光分析【SOAP-T】検出された金属元素から発生箇所を推定すると、以下の通りでした。鉄、鉛、ニッケル、錫・エンジン部品リン、亜鉛、カルシウム・添加剤ナトリウム・外部混入異物カルシウムの析出SOAP-Tの結果、カルシウムが.ppmとやや高い値でした。エンジン油中にカルシウム化合物がやや高い濃度で検出された場合、この化合物がコンロッドメタルやクランクメタル摺動面に噛み込んで摩耗させたり、メタルに埋め込まれて摩耗を促進させたりする原因になるなどの悪影響を生じることが当社の研究結果から判明しています。この影響については、別紙カルシウムの析出をご覧ください。計数汚染度計数汚染度は、NAS級以上と汚染されていました。重量汚染度は、mg/mlでした。光学顕微鏡写真重量汚染度で濾過したフィルタ表面上の夾雑物を光学顕微鏡で観察した結果、鉄錆、砂、カルシウム化合物等が観察されました。粒度分布粒度分布は.～μmの範囲にあり、.μmにピークが確認されました。μm以下の粒子が多いことから、燃焼して発生したすす等であることが分かります。は良好と判断します。粘度粘度は、mm/sと新油値mm/sに比較して、粘度変化率は+％で、当社推奨の管理限界値である±％以内にあり、良好と判断します。水分は、ppmと当社推奨の管理限界値の以下にあり、良好と判断します。酸価は、mgKOH/gと新油値mgKOH/gに比較して高いものの、IRの結果で油劣化の兆候を示すカルボン酸の吸収が確認されていないことから、良好と判断します。塩基価は、mgKOH/gと当社推奨の管理限界値のmgKOH/g以上であることから、良好と判断します。IRIRチャートの結果、新油と使用油のスペクトルパターンはほぼ一致し、また、油劣化の兆候を示すカルボン酸の吸収が確認されていないことから、良好と判断します。
報告№105-0008 | 分析№105-00092 | 105-00092 | 濾過後の試料油を分析した結果、計数汚染度を除く項目は良好でした。濾過前の計数汚染度がNAS級に対して、濾過後がNAS級とランク上昇していました。濾過後の計数汚染度の粒子数が増加した原因は、濾過前と濾過後の試料油が入れ替わった。濾過後の採油時に誤って外部から混入した。濾過機の操作を誤って、エレメントに捕捉されていた汚染物が濾過機出口配管より排出されてしまった。仮設タンクを使用した場合、そのタンクが汚染されていた。等が考えられます。このことを確認するため、再度採油を実施する必要があります。確認方法は、再度採油した試料油の計数汚染度が今回の濾過後と差なければ原因はまたは、今回の濾過後より清浄になっていれば原因はまたはと考えることができます。
報告№107-0366 報告№108-0433 | 分析№107-01900 分析№108-02910 | 108-02910 | 濾過前の試料油を分析した結果、摩耗粒子の形態観察でμm以下の鉄系摩耗粒子、金属接触が厳しく、且つ、摩擦熱が高い場合に発生する黒錆が多く観察されています。前回と同様にSOAPで鉄がppm、D－SOAPで鉄が検出されています。主にサーボシリンダ内壁およびポンプ内部で摩耗が進行している可能性が考えられます。現在のところ、汚染度はNAS級と良好の範囲にあり、SOAP／D－SOAPの鉄濃度に変化はないことから、摩耗は安定していると判断します。但し、今後、潤滑状態が悪化し摩耗が進行した場合、汚染度が増加し、バルブ類の動作障害やフィルタおよびストレーナの目詰まり等が発生することが懸念されます。これらの障害発生に対する弊害を勘案の上、ヶ月以内に再度分析を実施し、汚染状況及び摩耗の進行状況を確認されることを推奨します。
報告№109-09136 報告№112-00214 | 分析№109-001160 分析№112-000875 | 112-000875 | 潤滑油および軸受は継続使用可能な状態にあると判断します。今後は、本データを初期値として管理することを推奨します。、汚染状態、は良好でした。
報告№109-09136 報告№112-00291 | 分析№109-001160 分析№112-001176 | 112-001176 | 潤滑油は継続使用可能な状態にあると判断します。但し、今後は障害予防を目的に以下の対策を推奨します。追加分析消泡性能が低下した場合、ギヤ歯面での油膜形成に影響が出て摩耗が進展することがありますので、フェログラフィーおよびSOAP-Tを追加して摩耗により発生する油中金属濃度や潤滑状態を確認することを推奨します。泡立ち試験泡立ち試験の結果は、-と新油値が-であるのに比較して高い値となっていたことから、消泡性能が低下していることが分かりました。今後の使用状況によっては油の酸化劣化が進行したり、ギヤ歯面およびベアリング軌道面で油膜切れが発生したりする場合があるため、消泡剤の添加による消泡性能の改善など何らかの対応が必要になると思われます。分析結果泡立ち試験の結果、消泡性能が低下していることが確認されました。粘度粘度はmm/sと新油値mm/sに比較して、粘度変化率は-％で、当社推奨の管理限界値である±％以内にあり、良好と判断します。泡立ち試験泡立ち試験は-と新油に比較して高い値でした。水分はと当社推奨の管理限界値の以下であり、良好と判断します。酸価は.mgKOH/gと新油値.mgKOH/gに比較して高いものの、IRの結果で油劣化の兆候を示すカルボン酸の吸収が確認されていないことから、良好と判断します。
報告№109-09136 報告№112-00161 | 分析№109-001160 分析№112-000652 | 112-000652 | グリース中の異物を調査する。グリース中の異物を観察した結果、SOAP-Tで鉄およびクロムが検出され、摩耗粒子の形態観察で金属潤滑部が局部的に油膜切れを起して発生するシビア粒子が比較的多く観察されたことから、グリース中の異物は、ギヤ歯面から発生した摩耗粒子が支配的でした。グリース中の異物がどのような原因で混入したかを調査する。グリース中の異物は、摩耗粒子の形態観察で金属潤滑部が局部的に油膜切れを起して発生するシビア粒子が比較的多く観察されました。これらの摩耗粒子が発生した原因は、ギヤ歯面で非常に厳しい金属接触が発生したためと推定されます。使用しているグリースの極圧性能が十分でないか、ギヤ歯面のグリースが流れ落ちている場合が考えられます。フェログラフィー摩耗粒子の形態で比較的多く観察された粒子は、金属潤滑部が局部的に油膜切れを起して発生するシビア粒子でした。このような摩耗粒子が観察された場合には、潤滑部では潤滑状態がやや厳しい凝着摩耗が発生していることが分かります。Iカップリング発光分光分析【SOAP-T】検出された金属元素は、SOAP-Tの結果表に示すように、鉄、鉛、銅、クロム、アンチモン、ニッケル、リン、亜鉛、カルシウム、バリウム、アルミニウム、ナトリウム、モリブデンでした。これらの検出された金属元素から発生箇所を推定すると鉄、鉛、銅、クロム、アンチモン、ニッケル・ギヤ等リン、亜鉛、カルシウム、バリウム、アルミニウム、ナトリウム、モリブデン・添加剤・増ちょう剤であると思われます。このうち、機械部品が摩耗したと思われる元素はのグループです。
報告№109-09447 報告№113-00255 | 分析№109-002782 分析№113-001089 | 113-001089 | 分析の結果、、汚染度は共に良好の範囲にあることから、継続使用可能な状態にあると判断します。軸受は継続使用可能な状態にあると判断します。最適な採油方法本試料油は、機器停止中に油面計から採油されているため、分析データが低濃度に出ていると推定されます。正確なデータによる診断を行うためにも、今後の採油は、極力運転中もしくは停止直後の油槽中層部から実施されることを推奨します。はフェログラフィーの結果から総合的に判断した結果、正常な状態にあると考えられます。フェログラフィー【定量分析：Is値】Is値は異常摩耗の早期発見パラメータのつで、摩耗程度を定量化するために用います。Is値は前回に比較してのマイナス乗からマイナス乗と、低い値でした。フェログラフィー【定性分析：摩耗粒子および摩耗形態観察】分析結果から観察された全ての粒子量は少でした。前回に比較して水分濃度に大きな変化はなく、計数汚染度はNAS級からNAS級にランク上昇しているものの基準値以下であり、良好でした。粘度、酸価の各データは良好でした。
報告№109-09136 報告№113-00511 | 分析№109-001160 分析№113-002140 | 113-002140 | 潤滑油は継続使用可能な状態にあると判断します。本試料油の添加剤は、一般に、タービン油に比較して極圧添加剤や摩耗防止剤などの濃度が高く、この影響でRBOT試験の結果が変動する傾向があります。そのため、タービン油と同等の精度でギヤ油を評価するには、RBOTの結果に加え、粘度、全酸価、IRなどのデータに基づき総合的に判断することが必要です。前回同様に粘度、全酸価、IR、RBOTの各データは正常であることから、潤滑は良好と判断します。尚、別紙RBOTの減少傾向から油の余寿命を求めた結果、対象の潤滑油は直近の更油から起算して年月まで使用可能であると推定できます。前回同様に水分は良好と判断します。
報告№102-0269 | 分析№102-02652 | 102-02652 | 分析の結果、フェログラフィーを除く項目は良好でした。フェログラフィーの結果、摩耗過酷度を示すIs値はと良好の範囲にあるものの、摩耗粒子形態観察の結果、摩擦熱が高い場合に発生する球状粒子がやや多く見られました。球状粒子は、異常の兆候を示す形態のパラメータで、この摩耗粒子が発生する原因は、一般に、溶接工事、溶接作業などによる溶接スパッタの混入、電食による発生、厳しい金属接触による摩耗、が考えられます。発生原因が、の溶接スパッタの混入であれば、今後増加しないと思われますが、が考えられる場合は、原因を取り除かなければ球状粒子は増加すると考えられますので、ヶ月以内に再度分析を実施し、この球状粒子の増加の有無を確認されることを推奨します。貴社において、過去に同様な事例が軸受損傷に繋がった例があるので、念のため、主機の起動時、停止時の温度チャートから軸受温度が微妙に変化しているか、いないかの確認をされるよう推奨します。尚、採油箇所が油槽のドレンバルブから採油を実施しておりますが、可能であれば、今回のように主機停止後～分以内に油槽中層部から採油を実施できると採油条件が最適になります。採油箇所の再検討をお願い申し上げます。
報告№108-0477 報告№108-0477 | 分析№108-03458 分析№108-03458 | 108-03458 | 分析の結果、汚染粒子数がやや高い値となっています。汚染度がやや高くなったのは、摩耗粒子の形態観察で異物の噛み込みなどで発生する切削粒子、金属接触が厳しい場合に発生するシビア粒子が観察されたことから、汚染度が高い要因は、摩耗によるものと考えられます。異常摩耗の早期発見パラメータであるIs値が混合潤滑の初期段階を示すの乗であったことから潤滑状態は健全であることが判り、継続使用は可能と判断します。但し、観察された摩耗形態が切削摩耗と凝着摩耗であり、今後の摩耗進行には注意が必要であり、本軸受を継続使用する場合、切削摩耗により発生した傷が起点となってフレーキングに進展することも考えられるため、運転再開後に再度分析を実施し、摩耗の進行状況を確認されることを推奨します。一方、潤滑油の基本特性である粘度、および特性低下を知るパラメータである全酸価、有機物・有機化合物、酸化安定度の各データが良好の範囲にあることから、この油は継続使用可能と判断します。特性低下全ての項目が良好な範囲にあったことから特性低下は認められず良好と判断します。粘度は良好と判断します。粘度はmm/sと新油値mm/sに比較して、粘度変化率は-.％で、当社推奨の管理限界値である±％以内にあり、良好と判断します。全酸価は良好と判断します。全酸価は.mgKOH/gと新油値.mgKOH/gに変化はなく、良好と判断します。有機物・有機化合物の結果、良好と判断します。有機物・有機化合物の結果、油劣化の兆候を示すカルボン酸の吸収が確認されていないことから、良好と判断します。酸化安定度の結果、良好と判断します。酸化安定度はminと当社推奨の管理限界値のmin以上であり、良好と判断します。色相は良好と判断します。色相はL.と新油値のL.に変化はなく、良好と判断します。汚染粒子数はやや高い値です。水分は良好と判断します。水分はと当社推奨の管理限界値の以下であり、良好と判断します。汚染粒子数はやや高い値です。汚染粒子数はNAS級と当社推奨の管理限界値のNAS級以内にあるものの、やや高い値です。汚染物重量は良好と判断します。汚染物重量はmg/mlと当社推奨の管理限界値のmg/ml以内にあり、良好と判断します。摩耗摩耗粒子の結果、異物の噛み込みなどで発生する切削粒子、金属接触が厳しい場合に発生するシビア粒子がやや多く観察されています。摩耗粒子の結果、異物の噛み込みなどで発生する切削粒子、金属接触が厳しい場合に発生するシビア粒子がやや多く観察されています。異常摩耗の早期発見パラメータであるフェログラフィーのIs値がの乗とやや高い値であるものの、摩耗粒子の形態観察の結果、異物の噛み込みなどで発生する切削粒子、金属接触が厳しい場合に発生するシビア粒子がやや多く観察されています。金属濃度SOAPの結果は良好と判断します。金属濃度SOAPの結果、金属元素は検出されていません。金属濃度酸溶解法の結果は良好と判断します。金属濃度酸溶解法の結果、鉄、鉛、外部から混入したと思われるカルシウム、バリウム、ナトリウムが検出されています。
報告№109-09249 報告№110-00306 | 分析№109-001747 分析№110-001363 | 110-001363 | 油中金属の分析は、試料油を以上の高温で発光させた光を分光器で分光し、金属固有の波長から元素を特定するとともに、光の強度から濃度を求めるIカップリング発光分光分析法を用います。また摩耗状態は、SOAP法により求めた金属成分と濃度に、フェログラフィー法による早期発見パラメータであるIs値と摩耗粒子分析とを加味し、さらに摩耗粒子の形態により摩擦面で発生している摩耗機構を推定して総合的に判断します。Iカップリング発光分光分析供試の圧縮機油を分析した結果、検出された金属は油中金属元素の結果表に示すように、鉄、錫、リン、亜鉛、カルシウム、ケイ素、ナトリウム、マグネシウムでした。これら検出された金属元素から発生箇所を推定すると、鉄、錫・軸受等リン、亜鉛、カルシウム・オイル添加剤ケイ素、ナトリウム、マグネシウム・外部混入異物であると思われます。このうち、機械部品が摩耗したと思われる元素はのグループです。フェログラフィー摩耗粒子分析結果から観察された粒子は、潤滑状態が正常な場合に発生する摩耗粒子でした。潤滑状態と摩耗形態異常摩耗の早期発見パラメータとして摩耗粒子を定量化して評価するフェログラフィーのIs値は、潤滑状態がやや厳しいの乗となっていました。摩耗粒子の観察結果から潤滑部では正常な潤滑状態であるマイルド摩耗が発生していることが分かりました。汚染粒子数はNAS級、汚染度物重量はmg/mlと共に当社推奨の管理限界値に到達していました。フィルタ表面の異物観察で金属片、鉄錆等が観察されたことから、汚染度が高い要因は、摩耗と外部混入異物の影響と思われます。粘度、全酸価、酸化安定度、有機物・有機化合物の各データは良好でした。ドレンから機器停止中に採取されているにもかかわらず、データが良好であることから、潤滑油および対象設備は継続使用可能な状態にあると判断します。なお、摩耗の発生が若干確認されたことから、以下の対策を推奨します。濾過油中の汚染度が高く、観察された摩耗粒子が軸受摺動面や軌道面に噛み込み摩耗が進行することが懸念されるため、濾過を推奨します。定期的な分析今後、摩耗の進行を監視するため、定期的に分析を実施することを推奨します。分析結果特性低下特性低下に係るパラメータの分析結果は良好と判断します。粘度粘度はmm/sと新油値mm/sに対する粘度変化率は+.％で、当社推奨の管理限界値である±％以内にあり、良好と判断します。全酸価コンプレッサー油の全酸価は、油メーカによって初期値が違うため統一した管理基準を設定するのが困難であることから、当社では管理限界値を設定しておらず、新油分析値との比較及び他の分析項目の結果より全酸価の状態判断を行います。その結果、全酸価は.mgKOH/gと新油値.mgKOH/g以内にあることから、良好と判断します。酸化安定度酸化安定度はminであり、当社推奨の管理限界値のmin以上であることから良好と判断します。有機物・有機化合物有機物・有機化合物は、IRチャートによる新油分析値との比較の結果、cm-付近に劣化の兆候を示すカルボン酸の吸収が確認されていないことから、良好と判断します。色相はLであり、新油値のLに比較して大きな変化はないことから、良好と判断します。汚染に係るパラメータの分析結果は、汚染粒子数、汚染度物重量は共に当社推奨の管理限界値に到達していました。水分は.であり、当社推奨の管理限界値の以下であることから良好と判断します。汚染粒子数はNAS級であり、当社推奨の管理限界値のNAS級に到達していました。汚染度物重量はmg/mlであり、当社推奨の管理限界値のmg/mlに到達していました。摩耗フェログラフィーによる摩耗粒子の観察の結果、潤滑状態が正常な場合に発生する摩耗粒子が比較的多く観察されました。異常摩耗の早期発見パラメータであるフェログラフィーのIs値がの乗とやや高く、摩耗粒子の形態観察の結果、潤滑状態が正常な場合に発生する摩耗粒子が比較的多く観察されました。金属濃度SOAP法により金属濃度を測定した結果、潤滑箇所で発生する金属接触によって検出される鉄がppm、油の添加剤成分であるリンがppm、亜鉛がppm、カルシウムがppm、外部から混入したと思われるケイ素がppm、ナトリウムがppm検出されました。金属濃度酸溶解法により金属濃度を測定した結果、潤滑箇所で発生する金属接触によって検出される鉄が、錫が、油の添加剤成分であるリンが、外部から混入したと思われるカルシウムが、マグネシウムが検出されました。
報告№109-09136 報告№113-00025 | 分析№109-001160 分析№113-000067 | 113-000067 | 計数汚染度および重量汚染度は当社推奨の管理限界値を超えていました。D-SOAPで油の添加剤成分であるリン、亜鉛が検出され、フィルタ表面の異物観察で表面が黒色で粘ちょう物が見られたことから、汚染度が高い要因は、スラッジの影響と思われますので、以下の対策を推奨します。更油今後、バルブ類の動作障害やフィルタおよびストレーナの目詰まりが発生することが懸念されるため、更油を推奨します。異種油の混入および油名の確認SOAPの結果から新油と一致しないデータが確認されたことから、異種油の混入または油名が違っている可能性があります。油は設備の条件にあった適正な性能のものを使用することが重要であるため、異種油の混入の有無、油名を再確認することを推奨します。はフェログラフィーおよびSOAP/D-SOAPの結果から総合的に判断した結果、継続使用は可能ですが、機器の機能を確認するためにも傾向管理が有用と考えます。フェログラフィー【定量分析：Is値】Is値は異常摩耗の早期発見パラメータのつで、摩耗粒子を定量化するために用います。今回のIs値はのマイナス乗と低い値でした。フェログラフィー【定性分析：摩耗粒子および摩耗形態観察】分析結果から比較的多く観察された粒子は、以下の通りでした。フリクションポリマ・局部的に高圧・高温となる場合に発生。Iカップリング発光分光分析【SOAP/D-SOAP】検出された金属元素から発生箇所を推定すると、以下の通りでした。鉄・シリンダ、ポンプ内部等リン、亜鉛・添加剤カルシウム、ケイ素、ナトリウム、マグネシウム・外部混入異物尚、テラスオイルに添加剤として含まれていないカルシウムが、SOAPでppmと比較的高い値で検出されました。検出された要因は、添加剤の投与、異種油の混入、油名の誤りが考えられます。計数汚染度はNAS級、重量汚染度はmg/mlと、当社推奨の管理限界値を超えていました。D-SOAPで油の添加剤成分であるリン、亜鉛が検出され、フィルタ表面の異物観察で表面が黒色で粘ちょう物が見られたことから、汚染度が高い要因は、スラッジの影響と思われます。IRの結果は良好でした。
報告№109-09136 報告№111-00663 | 分析№109-001160 分析№111-003336 | 111-003336 | 減速機は継続使用可能な状態にあると判断します。前回に比較してSOAP／D－SOAPの結果で、鉄濃度に大きな変化はなく、異常摩耗の早期発見パラメータであるフェログラフィーのIs値がの乗と良好でした。前回に比較して計数汚染度はNAS級からNAS級にランク減少し、良好でした。分析結果は良好と判断します。計数汚染度計数汚染度はNAS級と当社推奨の管理限界値のNAS級以内にあり、良好と判断します。重量汚染度は.mg/mlでした。機器の潤滑状態機器の潤滑状態は良好と判断します。SOAPSOAPの結果、摩耗により発生する鉄が検出されていないことから、良好と判断します。D－SOAPD－SOAPの結果、摩耗により発生する鉄が検出されました。フェログラフィー異常摩耗の早期発見パラメータであるフェログラフィーのIs値がの乗と良好の範囲にあり、潤滑状態は正常と判断します。
報告№109-09136 | 分析№109-001160 | 112-002803 | 油の劣化進行は確認されなかったものの、油中の汚染度が高く、増加傾向にあることから、以下の対策を推奨します。対象設備は継続使用可能な状態にあると判断します。但し、将来的な摩耗進行の有無を確認するためにも傾向監視を継続することが有効です。濾過摩耗粒子や異物等がギヤ歯面や軸受軌道面に噛み込むことによる摩耗の進行が懸念されるため、可能であれば濾過を推奨します。定期的な分析今後懸念される切削摩耗、凝着摩耗、そして疲労摩耗の進行を監視するため、定期的に分析を実施することを推奨します。シリコン系のグリースや添加剤の確認ケイ素がやや高い濃度で検出されたことから、シリコン系の添加剤やグリースを使用している箇所があるかについてご確認下さい。新油との比較による評価を示す粘度、酸価のデータは新油データを基準として評価しています。今回は油名が不明であったため評価できませんでしたが、今後評価する場合は、使用している新油を同時に分析することをご検討下さい。はフェログラフィーおよびSOAP-Tの結果から総合的に判断した結果、継続使用は可能ですが、機器の機能を保持するためにも傾向管理が有用と考えます。フェログラフィー【定量分析：Is値】Is値は異常摩耗の早期発見パラメータのつで、摩耗粒子を定量化するために用います。Is値はの乗と高い値でした。フェログラフィー【定性分析：摩耗粒子および摩耗形態観察】分析結果から比較的多く観察された粒子は、以下の通りでした。正常な摩耗粒子・潤滑状態が正常なマイルド摩耗により発生。切削粒子・異物や金属表面の微小突起による切削摩耗により発生。シビア粒子、銅系シビア粒子・潤滑状態がやや厳しい凝着摩耗により発生。金属潤滑部が局部的に油膜切れを起していると考えられます。疲労摩耗粒子・繰返し応力を受けて発生。黒錆・潤滑状態がやや厳しい凝着摩耗により発生。金属接触が厳しく、且つ、高い摩擦熱が発生していると考えられます。観察された摩耗粒子の中でも切削粒子、シビア粒子、黒錆は、将来的な摩耗の進行に繋がる可能性を示唆しているため、傾向監視が必要と思われます。減速機で切削摩耗が発生した場合、減速機内部で使用されている転がり軸受が切削摩耗により生じた軌道面の損傷が起点となって寿命が分の程度に低下することがあることから、切削摩耗には十分注意する必要があります。切削摩耗の発生原因となる混入異物が残留している場合、この異物により切削摩耗が継続して発生する可能性があります。シビア粒子、黒錆は、凝着摩耗に分類されます。この摩耗粒子は、ギヤ歯面や軸受軌道面で凝着、破断を繰り返し、この過程で生じる移着粒子が成長して摩耗粒子となります。そのため、ギヤ歯面や軸受軌道面では局部的に油膜切れが発生していることを示しています。この状態が継続した場合、摩耗粒子のサイズは徐々に大型化していき、設備の損傷に至る場合がありますので、傾向監視が必要です。Iカップリング発光分光分析【SOAP-T】検出された金属元素から発生箇所を推定すると、以下の通りでした。鉄、鉛、銅、クロム、錫、亜鉛・ギヤ、軸受等リン、カルシウム・添加剤バリウム、アルミニウム、ケイ素、ナトリウム、マグネシウム・外部混入異物ケイ素の検出SOAP-Tの結果、ケイ素がppm検出されました。ケイ素が検出される原因は、泡立ちを抑制するためにシリコン添加剤を投与した。転がり軸受の給脂しているグリースが混入した。以上の点が考えられます。であった場合、添加量は一般的にであることから問題ない濃度ですが、であった場合、粘度が上昇して、粘性抵抗が増大することにより油温が上昇することが懸念されます。シリコン系の添加剤やグリースの使用について確認することを推奨します。計数汚染度は、NAS級以上と当社推奨の管理限界値を超えていました。摩耗粒子の形態観察およびSOAP-Tの結果から、汚染度が高い要因は摩耗と外部混入異物の影響と思われます。粘度粘度はmm/sとISOVG規格内にありました。水分は.ppmと当社推奨の管理限界値以下であり、良好でした。酸価は油名が不明であったため、新油データとの比較ができず評価できませんでした。潤滑油および設備の劣化比較と傾向はフェログラフィーおよびSOAP-Tの結果から総合的に判断した結果、前回同様に傾向管理が必要な状態にあると考えられます。フェログラフィー【定量分析：Is値】Is値は前回に比較しての乗から乗に低下しているものの、やや高い値でした。フェログラフィー【定性分析：摩耗粒子および摩耗形態観察】前回同様に切削粒子、シビア粒子が比較的多く観察されました。また今回は疲労摩耗粒子が比較的多く観察されました。Iカップリング発光分光分析【SOAP-T】前回同様に鉄が.ppm検出されました。また、ケイ素が前回に比較してからppmに減少しているものの、やや高い値で検出されました。計数汚染度は、前回同様にNAS級以上と当社推奨の管理限界値NAS級を超えており、また粒子数も増加傾向にありました。粘度粘度は前回に比較してmm/sからmm/sに低下し、前回同様にISOVG規格内にありました。水分は前回に比較してppmから.ppmに増加しているものの、前回同様に当社推奨の管理限界値以下であり、良好でした。酸価は前回に比較して.mgKOH/gから.mgKOH/gに低下していることから、油劣化は進行していないと考えられます。
報告№103-0225 報告№103-0225 | 分析№103-02186 分析№103-02186 | 103-02186 | 減少率の想定本試料油は、油清浄機が設置されている油槽であるため、油中の粒子が除去されていますので、診断は油清浄機による減少率を考慮して潤滑状態を解析する必要があります。今回の解析は、別添資料油中摩耗粒子の平衡濃度に示すように十分に濾過時間が経過し、油中粒子が飽和状態になっていると仮定しています。油清浄機による油中の摩耗粒子の減少率は油清浄機の入口と出口の汚染度を評価し、その結果から求めますが、今回は、本データを油清浄機の入口として考えた場合、油清浄機の出口から採取した試料がないことになりますので、減少率を一般的に良好とされる濾過率を.として解析を行います。尚、濾過率を考慮した減少率は油清浄機の吐出量と総油量との比から換算します。本機の油清浄機の吐出量は毎時L、設備油量はLですので減少率は.となります。平衡濃度の計算油清浄機により時間で％の粒子が減少するとした場合、油がパスして増加する粒子数は、今回計数汚染度の～μmレンジですと個/mlの％の個/mlとなります。更に、この発生粒子数から平衡濃度を計算します。平衡濃度は下式により求めます。平衡濃度＝発生粒子数／減少率・式油清浄機が設置されていない場合の減少率を.とすると平衡濃度は個/mlとなります。このことから分かるように、本試料油中の汚染度は、油清浄機が設置されていることでNAS級と清浄になっていますが、油清浄機がないと仮定した場合、計算により求めたように～μmレンジの汚染度はNAS級以上の汚染状態になる可能性を示唆するものととらえる事が出来ます。他のレンジを同様に計算すると以下のようになり、NAS級以上となります。～～～～以上等級級以上機器の潤滑状態油清浄機が想定どおりの性能を発揮できていたとすると、その油清浄機がなかったとした場合、以上のとおりNAS級以上と高い値になります。また、フェログラフィーの結果、金属接触が厳しい場合に発生するシビア粒子が支配的であり、汚染の要因は、局部的な金属接触により発生した摩耗粒子によるものと考えられました。したがって、運転条件に大きな変化がなければ、さらに摩耗が進行する場合が考えられますので、運転時間が時間以上経過した時点で再度採油・分析を実施し、汚染粒子の増加状況、及び、摩耗の進行状況を確認されることを推奨します。
報告№108-0387 報告№108-0518 | 分析№108-02609 分析№108-03733 | 108-03733 | 前回の分析結果で計数汚染度がNAS級と当社推奨の管理限界値に到達し、摩耗粒子の形態観察で鉄錆等が観察された。その後、年月日にTS－の投与と濾過を実施した。濾過後の汚染度を確認する。濾過後の試料油を分析した結果、計数汚染度は前回のNAS級から変化はなく、当社推奨の管理限界値に到達していました。濾過をヶ月実施したにもかかわらず、汚染度の改善が確認されていないことから、採油時に外部から汚染物が混入した可能性も考えられます。再度採油して汚染度を再評価し、再評価でも汚染度の改善が確認できない場合は、再度濾過の実施が必要と思われます。
|  | 113-001511 | トライボ診断の結果、、汚染状態、に関するデータは良好の範囲にあり、潤滑油および対象設備は継続使用可能と判断します。振動の測定結果は、ギヤケーシング、ブロワ羽根車の振動速度は基準値以下と良好であり、上記のトライボ診断の結果と整合していました。但し電動機の振動速度は基準値を超えており、長期運転に問題があるレベルにありました。№ブロワと№ブロワの各箇所の振動値を比較すると、トライボ診断で問題ないと判断できた減速機や羽根車のデータを含め、№ブロワは№ブロワに比較して倍程度高い振動値であることから、減速機のギヤや軸受、及びブロアの軸受の摩耗には直接影響を及ぼし難い要因が発生しているか、或いは基準値自体が№ブロワに合致しておらず、基準値の設定が低い可能性が考えられました。振動測定による傾向管理およびグリース分析電動機については、振動測定による傾向監視を行い、振動速度の上昇傾向が認められた時点で、グリースを採取し、トライボ診断による状態確認を行うことを推奨します。また、振動速度が現基準を超過している原因を調査するため、振動周波数解析を実施することを併せて推奨します。当該設備に適した振動管理基準値の再設定振動基準値が№ブロワに合致しておらず、基準値の設定が低い可能性が考えらます。電動機分解点検時に合わせて、軸受表面観察およびグリース分析を実施し、その結果と振動値を照合させることにより、当該設備に適した振動管理基準値を再設定することを推奨します。は良好でした。粘度粘度は、mm/sと新油値のmm/sに比較して粘度変化率が-.％となっており、当社推奨の管理限界値である±％以内にあり、良好と判断します。水分はppmと当社推奨の管理限界値以下にあり、良好と判断します。酸価・IR酸価劣化の進行度は、酸価およびIRの結果から総合的に判断します。酸価は、.mgKOH/gと新油値.mgKOH/g以下であり、IRの結果で油劣化の兆候を示すカルボン酸の吸収が確認されていないことから、油は劣化していないと判断します。は良好でした。計数汚染度計数汚染度はNAS級と当社推奨の管理限界値NAS級以下であり、良好と判断します。はフェログラフィーおよびSOAP-Tの結果から総合的に判断した結果、正常な状態にあると考えられます。フェログラフィー【定量分析：Is値】Is値は異常摩耗の早期発見パラメータのつで、摩耗程度を定量化するために用います。今回のIs値は、のマイナス乗と低い値でした。フェログラフィー【定性分析：摩耗粒子および摩耗形態観察】分析結果から観察された全ての粒子量は少でした。Iカップリング発光分光分析【SOAP-T】検出された金属元素から発生箇所を推定すると、以下の通りでした。鉄、銅、錫・ギヤ歯面、軸受等カルシウム、ナトリウム・外部混入異物機器の振動ギヤケーシング、ブロワ羽根車の振動速度は、基準値以下であったものの、電動機の振動速度は基準値を超えており、長期運転に問題があるレベルにありました。
報告№105-8011 報告№105-0123 | 分析№105-00505 分析№105-00819 | 105-00819 | 経緯ミル号において、潤滑油使用時間が約時間経過した時点で設備全体の振動振幅の上昇が認められた。診断目的トライボ診断を実施し、その結果から軸受劣化状態を評価するとともに、振動振幅上昇の原因を検討することを目的とした。考察ベアリング軌道面には、軸受寿命の指標となるフレーキングが発生している可能性が非常に高く、開放点検を実施されることを推奨する。また、フレーキングの発生が確認されたことから、振動振幅が上昇したのは、軸受軌道面に発生したフレーキングによりシャフトが振動し、その振動が伝わったものと考えられた。本ロールは、ロールおよびロールに比較して、フレーキングの発生割合は倍程度多く、激しい状況にあるものと考えられた。これらのことは、異常摩耗の早期発見パラメータであるフェログラフィーのIs値がの乗と非常に高いこと摩耗粒子形態観察の結果、フレーキングにより発生した摩耗粒子が支配的であったことSOAP／D－SOAPの結果、鉄が多く検出されたこと以上のことから判断した。尚、摩耗発生に油の性能低下が影響する場合があるが、この油の性能を確認するため、粘度、水分、全酸価、IRを実施した。その結果、各分析データは当社推奨の管理基準値内にあり、油の性能低下は確認されなかった。このことから、摩耗への影響はなかったものと考えられた。
報告№109-09136 報告№112-00231 | 分析№109-001160 分析№112-000907 | 112-000907_date120815 | 減速機は継続使用可能な状態にあると判断します。但し、油中の汚染度が高く、白色固形物の影響で潤滑状態が悪化することが懸念されるため、以下の対策を推奨します。また、グリースが潤滑油中に混入している可能性があることから、潤滑油の白濁はグリースの混入による気泡の発生が影響していると推定されます。更油および油槽内の清掃油中の汚染度が高く、白色固形物や摩耗粒子等がギヤ歯面や軌道面に噛み込み摩耗が進行することが懸念されるため、油槽内を清掃してから、更油を推奨します。転がり軸受シール機能の確認本設備では軸受でグリースを給油しており、オイルシール機能が低下してグリースが混入している可能性が考えられるため、シール機能を確認することを推奨します。定期的な分析疲労摩耗の進行を監視するため、定期的に分析を実施し、摩耗の進行状況を確認することを推奨します。フェログラフィーIs値Is値は異常摩耗の早期発見パラメータのつで、摩耗粒子を定量化するために用います。今回のIs値はの乗とやや高い値でした。摩耗粒子や摩耗形態摩耗粒子の形態で比較的多く観察された粒子は、潤滑状態が正常な場合に発生する摩耗粒子繰返し応力を受けて発生する疲労摩耗粒子でした。これらの摩耗粒子が観察された場合、潤滑部で発生している摩耗形態は、正常なマイルド摩耗疲労による疲労摩耗であることが分かります。潤滑状態Is値および摩耗粒子の観察結果から総合的に判断した結果、潤滑状態はやや厳しい状態にあると判断します。Iカップリング発光分光分析【SOAP／D－SOAP】検出された金属元素から発生箇所を推定すると、以下の通りでした。鉄、鉛、銅、ニッケル、亜鉛・ギヤ・軸受等リン・オイル添加剤亜鉛、カルシウム、アルミニウム・外部混入異物であると思われます。このうち、機械部品が摩耗したと思われる元素はのグループです。検出された亜鉛は添加剤として添加されている場合があります。当社にある本試料油のダフニーアルファギヤの新油データには、これらの添加剤は含まれていないことから、異種油の混入などが考えられます。亜鉛およびアルミニウムの検出SOAP／D-SOAPで亜鉛およびアルミニウムが比較的多く検出されました。これらの元素が検出される要因は、亜鉛メッキ等を使用した箇所の溶出・摩耗転がり軸受でグリース潤滑の軸受がある場合、グリースが混入したことが考えられます。aであった場合、耐食性が低下して腐食に進展することが懸念されます。bであった場合、粘性抵抗が増大して、トルクや油温が上昇することが懸念されます。バックラッシご提供いただいた減速機に関する情報からハスバ歯車の組み合わせの段減速機構であり、この歯車の構成から接触点箇所のバックラッシを求めました。ギヤのバックラッシの増加量を求めた結果、接触点箇所でバックラッシの増加量は、最も大きい箇所で.μmと推定されます。バックラッシ増加分の上限値は、メーカにより差異はあるものの、当社の推奨するバックラッシは、一般に推奨されるμmを管理目安にしています。この値に比較して十分に小さい値です。水分は良好でした。計数汚染度計数汚染度はNAS級以上と当社推奨の管理限界値を超えていました。フィルタ表面の異物観察で白色の粘ちょう物および固形物が観察されたことから、汚染度が高い要因は、摩耗と外部混入異物の影響と思われます。水分、酸価、RBOTの各データは良好でした。尚、別紙RBOTの減少傾向から油の余寿命を求めた結果、本試料は直近の更油から起算して稼働日数が年月まで使用可能であることが分かります。本試料油の添加剤は、一般に、タービン油に比較して極圧添加剤や摩耗防止剤などの濃度が高く、この影響でRBOT試験の結果が変動する傾向があります。そのため、ギヤ油の余寿命の評価をタービン油と同等の精度で得るには、RBOTの結果に加え、粘度、全酸価、IRなどのデータを総合的に判断することが必要です。粘度粘度は測定不能でした。サンプル瓶には肉眼で確認できる白色の粘ちょう物および固形物が確認されたことから、この白色異物の影響を受けている可能性が考えられます。IRIRの結果、新油のIRスペクトルと指紋領域は一致しているものの、他のピークで一致しない箇所が確認されたことから、異種油の混入が考えられます。
報告№105-0186 | 分析№105-01260 | 105-01260 | トライボ診断により、機器軸受の潤滑状態、潤滑油の劣化状態を診断することを目的としました。分析の結果、観察された摩耗粒子には、非常に小さい領域で油膜切れを起こして発生した凝着摩耗が若干見られるものの、分析結果から求めた機器の潤滑状態、潤滑油の性状が共に良好である事から現在の潤滑状態は良好な潤滑状態にあると判断します。前回と今回の分析結果からメタルの摩耗速度を判断するため、下式で摩耗速度を求め、現時点における平均的な摩耗深さを求めたところ、摩耗の深さは軸受表面から.μmであることが推定されました。y＝×-x＋.・ここでy：平均的な摩耗深さx：運転時間本軸受がこの摩耗速度で、摩耗の限界に到達する時間、いわゆる限界使用時間を試算すると、軸受の表面粗さをsとした場合の余寿命は約万時間になると推定され、摩耗速度が非常に小さいことから潤滑状態は良好な潤滑状態であることがわかります。尚、現在の潤滑状態は、非常に小さな領域の油膜切れで発生している凝着摩耗が若干観察された事から正常であると思われますが、潤滑状態が変わり摩耗形態に変化が生じた場合、摩耗速度も大きくなることもありますので定期的にトライボ診断を実施し、摩耗の進行速度を監視することが必要と判断します。
報告№113-00419 報告№113-00419 | 分析№113-001657 分析№113-001657 | 113-001657 | 分析の結果、潤滑油の劣化はなく、汚染度は良好な範囲にあることから、継続使用可能と判断します。軸受分析の結果、軸受は継続使用可能と判断します。は、フェログラフィーおよびSOAP/D-SOAPのデータから総合的に解析した結果、正常な状態にあると考えられます。フェログラフィー【定量分析：Is値】Is値は異常摩耗の早期発見パラメータのつで、摩耗程度を定量化するために用います。Is値は前回に比較してのマイナス乗からマイナス乗に低下し、低い値でした。フェログラフィー【定性分析：摩耗粒子および摩耗形態観察】分析結果から観察された全ての粒子量は少でした。Iカップリング発光分光分析【SOAP/D-SOAP】検出された金属元素から発生箇所を推定すると、以下の通りでした。銅、錫、亜鉛・軸受等リン、カルシウム、ケイ素、ナトリウム・外部混入異物計数汚染度は前回に比較してNAS級からNAS級にランク低下し、重量汚染度は前回に比較して.mg/mlから.mg/mlに増加しているものの、管理限界値以下であり、良好でした。粘度、水分、酸価、IRの各データは良好でした。
報告№107-4545 報告№108-5077 | 分析№107-02185 分析№108-02829 | 108-02829 | トライボ診断の結果、粘度を除く項目は良好でした。粘度は、新油値のmm/sに比較し変化率が-.％のmm/sとなっており、当社推奨の管理限界値である±％を超えています。粘度低下の要因のひとつとなる異種油の混入や劣化がIRで確認できなかったことから、今回の粘度低下は、潤滑油の製造ロットによる差異、または、潤滑油の分子がせん断作用を受けて低下したことなどが考えられます。現在のところ、本試料油は継続使用可能な状態にありますが、粘度低下は、シール部からの漏れ量の増加につながりやすくなることから、定期的な分析により粘度の低下および油の劣化の進行状況を確認することを推奨します。粘度が当社推奨の管理限界値を超えています。粘度は当社推奨の管理限界値を超えています。粘度はmm/sと新油値mm/sに比較して、粘度変化率は-.％で、当社推奨の管理限界値である±％を超えています。粘度はmm/sです。粘度はmm/sです。粘度指数はです。粘度指数はです。水分は良好。水分はppmと当社推奨の管理限界値の以下にあり、良好と判断します。全酸価は良好。全酸価は.mgKOH/gと新油値.mgKOH/g以内にあり、良好と判断します。
報告№109-09136 報告№110-00485 | 分析№109-001160 分析№110-002179 | 110-002179 | は、油の粘度、油中のスラッジの発生量を判断パラメータに、粘度、全酸価、IR、RBOTで評価します。分析の結果、油の粘性を示す粘度は、新油値の.mm/sに比較して粘度変化率が-％のmm/sとほぼ変化はなく、また油中のスラッジの発生量を示す全酸価は、新油値の.mgKOH/gに対してでほぼ変化が見られず劣化は確認されなかった。さらにはIRの結果でも油が劣化した場合に発生するカルボン酸の発生も確認されず、酸化防止剤の残存量を示すRBOTは、限界値minに比較して、十分に残量があるminであった以上のことから、潤滑油の劣化は確認されませんでした。なお、使用油の使用期間または使用時間が不明であったため、ご要求の油の余寿命に関する検討は行えませんでした。可能であれば、これらの情報をご提供下さい。汚染度油中の水分を計測した結果、水分はと新油と同等であり、継続使用可能な状態にあることが確認されました。潤滑油は継続使用可能な状態にあると判断します。
報告№109-09249 報告№111-00162 | 分析№109-001747 分析№111-000827 | 111-000827 | 潤滑油は継続使用可能な状態であり、また運転中における潤滑状態も正常であったものと判断します。本試料油は、分析結果の全ての分析項目の値が当社推奨の管理基準値を満たしており、新油分析値との比較結果も問題となる値はありませんでした。分析結果特性低下特性低下に係るパラメータの分析結果は良好と判断します。粘度粘度はmm/sと新油値.mm/sに対する粘度変化率は+.％で、当社推奨の管理限界値である±％以内にあり、良好と判断します。全酸価添加タービン油の全酸価は、油メーカによって初期値が違うため統一した管理基準を設定するのが困難であることから、当社では管理限界値を設定しておらず、新油分析値との比較及び他の分析項目の結果より全酸価の状態判断を行います。その結果、全酸価は.mgKOH/gと新油値.mgKOH/gに比較して高くなっていますが、IRチャートに示すように劣化の兆候として現れるカルボン酸などの有機物・有機化合物の発生が確認されていないことから、良好と判断します。酸化安定度酸化安定度はminであり、当社推奨の管理限界値のmin以上であることから良好と判断します。有機物・有機化合物有機物・有機化合物は、IRチャートによる新油分析値との比較の結果、cm-付近に劣化の兆候を示すカルボン酸の吸収が確認されていないことから、良好と判断します。色相はLであり、新油値のLに比較して高い値でした。汚染に係るパラメータの分析結果は、水分は新油に比較して高い値でした。水分はppmであり、水分は新油に比較して高い値でした。汚染粒子数はNAS級であり、当社推奨の管理限界値のNAS級以内であることから良好と判断します。汚染度物重量は.mg/mlであり、当社推奨の管理限界値のmg/ml以内であることから良好と判断します。摩耗運転中における潤滑状態は正常であったものと判断します。異常摩耗の早期発見パラメータであるフェログラフィーのIs値がのマイナス乗と当社基準値と比較して良好の範囲にあったことから、潤滑箇所の潤滑状態は正常と判断します。金属濃度SOAP法により金属濃度を測定した結果、潤滑箇所で発生する金属接触によって検出されるクロムがppm、油の添加剤成分であるリンがppm、外部から混入したと思われる亜鉛がppmと検出されましたが良好と判断します。金属濃度酸溶解法により金属濃度を測定した結果、潤滑箇所で発生する金属接触によって検出される錫、油の添加剤成分であるリンが、外部から混入したと思われるナトリウムが検出されましたが僅かであり良好と判断します。
報告№109-09136 報告№111-00381 | 分析№109-001160 分析№111-001810 | 111-001810 | 潤滑油および減速機は継続使用可能な状態にあり、保守サイクルおよび手法は問題ないと判断します。なお、今後は摩耗と油劣化の進行状況を把握しながら管理するため、以下のことを推奨します。定期的な分析摩耗の進行を監視するため、定期的に分析を実施し、摩耗の進行状況を確認することを推奨します。バックラッシによる評価トライボ診断では、バックラッシの増加量を分析結果から計算できますので、構造が確認できる図面、ギヤの形式、歯形、モジュール、歯数、歯幅をお知らせ下さい。計算結果をご報告いたします。フェログラフィー異常摩耗の早期発見パラメータとして摩耗粒子を定量化して評価するフェログラフィーのIs値は、潤滑状態が正常なのマイナス乗でした。摩耗粒子の形態で比較的多く観察された粒子は、潤滑状態が正常な場合に発生する摩耗粒子でした。これらの摩耗粒子が観察された場合、潤滑部で発生している摩耗形態は、正常なマイルド摩耗であることが分かります。電子顕微鏡・X線マイクロアナリシス観察された粒子をSEM・XMAで詳細に分析した結果、粒子には鉄、クロム、マンガンが比較的多く含まれており、成分割合から粒子は主にギヤ歯面やベアリングから発生していると推定できました。Iカップリング発光分光分析供試の潤滑油を分析した結果、検出された金属元素は、SOAP-Tの結果表に示すように、鉄、錫、リン、カルシウム、アルミニウム、ナトリウムが検出されました。これらの検出された金属元素から発生箇所を推定すると鉄、錫・ギヤ・軸受等リン・オイル添加剤カルシウム、アルミニウム、ナトリウム・外部混入異物であると思われます。このうち、機械部品が摩耗したと思われる元素はのグループです。計数汚染度は良好でした。粘度、水分、酸価、IRの各データは良好でした。
報告№108-0199 報告№108-0199 | 分析№108-01435 分析№108-01435 | 108-01435 | 、軸受の潤滑状態を確認する。今回の採油は、対象設備の停止中にドレンプラグから実施しているため、油循環中に採油した場合に比較し、油中粒子の沈降の影響を受け、分析データが高濃度に出る可能性があります。今回の分析は以上のことを踏まえて結果を検討しました。を示す粘度、水分、全酸価、RBOTの各データは良好の範囲にあることから、この油は継続使用可能と判断します。軸受の潤滑状態異常摩耗の早期発見パラメータであるフェログラフィーのIs値がやや高いの乗となっていました。摩耗粒子の形態観察で異物の噛み込みにより発生する切削粒子、金属接触が厳しい場合に発生するシビア粒子、局部的に高圧・高温となる場合に発生するフリクションポリマ、外部から混入したと思われる鉄錆、砂等が多く観察されました。フリクションポリマは、タービン油が軸受摺動面で高圧下に押し込められ高圧状態になると同時に、圧縮熱も発生して高温状態にもなり、その結果、潤滑油が重合して発生することが知られています。そのため、高温高圧状態の解消がなされなければ、潤滑油は劣化する場合がありますので、定期的に分析を実施する必要があります。観察された摩耗粒子の形態は切削摩耗と凝着摩耗が混在しており、特に切削摩耗は、異物が混入していない状態に比較して、摩耗進行速度が速く注意が必要です。転がり軸受の場合、分の程度に寿命が低下することが知られています。本軸受は、今回の分解点検で交換されたため、フレーキングの発生に至りませんでしたが、この潤滑状態が本設備固有の条件で発生している場合、軸受を交換しても継続する可能性があります。運転中の採油が可能であれば、今回の分析項目に計数汚染度、SOAP／D－SOAPの分析項目を追加して、再度分析を実施し、汚染度および摩耗の進行状況を確認されることを推奨します。採油について上述しましたように今回の採油は対象設備の停止中の採油であるため、油中の摩耗粒子などが平均的に分散した状態とはいえない状態で採油されている可能性があります。採油は、粒子の沈降の影響を少なくすることが重要であり、そのため油中粒子が均一な分散状態で実施されることを併せて推奨します。
報告№101-6023 | 分析№101-00221 | 101-00221 | 精点Aを実施した結果、全酸価、IR、計数汚染度、重量汚染度を除く項目は良好であった。全酸価がmg/mlと高い値であった。IRの結果、IRチャートに示す通り、年月に投与した当社製酸化防止剤TS－のスペクトルチャートが一致したことから、本試料油に高い濃度のTS－が含まれていることが、判った。これは、本試料油の採油が、通常のマンホールではなく、油槽底部のドレンバルブより実施し、且つ、ドレン量が不足していたことにより、TS－が高濃度になっていた部分を採取したことによるものと考えられた。一方、計数汚染度がNAS級以上、重量汚染度がmg/mlと非常に高い値になっていた。D－SOAPの結果、鉄がppm、リンがppm検出され、且つ、光学顕微鏡写真の結果、うすい茶色の異物がみられることから、汚染要因は、外部から混入した鉄錆、油成分の反応生成物と考えられた。これらのことから、採油は、通常実施しているマンホールから停止直後に実施することが望ましく、再度、停止直後にマンホールから採油を実施されることを推奨する。
報告№104-0293 | 分析№104-02197 | 104-02197 | 濾過前の試料油を分析した結果、摩耗粒子形態観察で、摩擦熱が高い場合に発生する黒錆が多く観察されました。D－SOAPで、前回に比較して鉄がからに上昇していました。サーボシリンダ内壁で摩耗が発生していると考えられました。今後、このまま摩耗が進行した場合、汚染度が上昇し、バルブ類の動作障害が発生することが懸念されます。これらの障害発生に対する弊害を勘案の上、予防処置としてヶ月以内に再度分析を実施し、摩耗の進行状況及び汚染度の上昇程度を確認されることを推奨します。
報告№109-09505 報告№109-09505 | 分析№109-003152 分析№109-003152 | 109-003152 | ・汚染度前回に比較して計数汚染度がNAS級から級にランク減少していました。・摩耗状態SOAP／D－SOAPの結果、摩耗により発生する金属元素は検出されず、異常摩耗の早期発見パラメータであるフェログラフィーのIs値がのマイナス乗と良好の範囲にありました。前回同様にこれらのデータが良好の範囲にあることから、摩耗の安定が確認され、潤滑状態は正常と判断します。結論本軸受は継続使用可能な状態にあると判断します。は良好と判断します。計数汚染度計数汚染度はNAS級と当社推奨の管理限界値のNAS級以内にあり、良好と判断します。重量汚染度は.mg/mlと当社推奨の管理限界値のmg/ml以内にあり、良好と判断します。機器の潤滑状態機器の潤滑状態は正常と判断します。SOAPSOAPの結果、油の添加剤成分であるリンが検出されました。D－SOAPD－SOAPの結果、金属元素は検出されていないことから、良好と判断します。フェログラフィー異常摩耗の早期発見パラメータであるフェログラフィーのIs値がのマイナス乗と良好の範囲にあることから、潤滑状態は正常と判断します。
報告№101-6000 | 分析№101-00043 | 101-00043 | 起動時に油膜切れが発生していると思われます。今後、異常摩耗に進展することが懸念されるため、週間毎に続けて回精点Bを実施することを推奨します。尚、スラストメタル・スラストランナーの表面仕上げあらさは、設計上、考慮する必要があると思われます。分析の結果、SOAP／D－SOAP、フェログラフィーを除く項目は良好でした。SOAP／D－SOAPの結果、メタルの主成分である錫が多く検出されました。又、フェログラフィーの摩耗粒子形態観察の結果、混合潤滑状態に特有な摩耗粒子が多く見られたことから、スラストメタル、又は、下部ガイドメタルの摩耗が考えられました。今回観察された摩耗粒子から、この摩耗は起動時にスラストメタルから発生している可能性が高いと考えられます。この場合、起動時に油膜が切れ易い状態が発生していることが想像されますので、設計上のスラストメタル・スラストランナーの表面仕上げあらさを考慮する必要があると思われます。尚、下部ガイドメタルは、円筒メタルではなく、セグメントメタルであるため、摩耗に関与している可能性は低いものと判断します。
報告№104-4548 報告№104-0236 | 分析№104-01752 分析№104-01783 | 104-01783 | A排脱吸収塔下段循環ポンプ軸受の潤滑油を分析し、トライボ診断を実施しました。その結果、以下の通りでした。軸受の潤滑状態軸受の潤滑状態を知るためフェログラフィー及びSOAP／D-SOAPを実施しました。その結果、軸受内部でやや厳しい金属接触の発生が確認できますが、転がり軸受の寿命を示すフレーキングの発生は確認されず、本軸受は継続使用可能な状態にあると判断します。尚、金属接触により発生した傷が起点となって疲労摩耗に進展することが懸念されます。疲労摩耗の開始時期を確認するため、定期的なトライボ診断を推奨します。潤滑油の劣化潤滑油の劣化状況を確認するため、全酸価及びIRを実施しました。その結果、全酸価が.mgKOH/gと新油値の以内にあり、且つ、IRの結果、新油のスペクトルに比較して変化がないことから、この油は継続使用可能と判断します。
報告№109-09447 報告№113-00612 | 分析№109-002790 分析№113-002583 | 113-002583 | 潤滑は良好な範囲にあるものの、汚染度がやや高いことから、今後、夾雑物が潤滑部に噛み込むことによる摩耗の進行が懸念されます。対象設備は継続使用可能な状態にあると判断します。但し、今後の摩耗推移を監視することが有用です。定期的な分析今後、汚染粒子数が増加した場合、油中の固形異物が潤滑部へ噛み込み、切削摩耗が発生する可能性が高まることが懸念されます。定期的に分析を実施し、汚染粒子数の増加および摩耗の推移を監視することを推奨します。新油との比較による評価を示す粘度、酸価、塩基価は新油値を基準として評価しています。今回、当社に塩基価の新油値がないことから、新油カタログ値と比較し評価を行いましたが、正確な診断を行うためにも、分析を実施する場合は、使用している新油を同時に分析することをご検討下さい。分析結果粘度、酸価、IR、RBOTの各データは良好です。塩基価はmgKOH/gと新油カタログ値mgKOH/gに比較して大きな変化はなく、良好です。水分は良好です。計数汚染度計数汚染度はNAS級と判断基準値以下であるものの、やや高い値でした。粒度分布粒度分布は.～μmの範囲にあり、中心粒径は.μmでした。μm以下の粒子が多いことから、燃焼時に発生したすすが主体であると推定されます。n-ペンタン不溶解分n-ペンタン不溶解分は、.mass%でした。異常摩耗の早期発見のパラメータであるIs値は、レベルとIs値と判断基準値に到達していました。また、潤滑部の摩耗が認められたため、定期的に潤滑油分析を実施し、摩耗推移を監視することが有用と考えます。コンロッドメタル、クランクメタルの摩耗SOAP-Tでメタルの主成分である錫がppm、ニッケルが、鉛がppm、銅がppm検出されたことから、コンロッドメタル、クランクメタルが局所的に摩耗していると推定されました。ディーゼルエンジンのメタルは、別紙コンロッドメタル・クランクメタルの摩耗に示すように積層構造になっており、ホワイトメタル層、ニッケル層、ケルメット層の順に積層になっています。今回、ケルメット層の主成分である銅、鉛が比較的高い値で検出されたことから、ホワイトメタルの一部が摩耗により消失し、その下にあるケルメット層の摩耗が発生している可能性があります。現時点では低濃度であることから継続使用に支障がない範囲であると判断しますが、今後、摩耗が進行し異常摩耗に進展することを防止するため、傾向分析による摩耗推移の監視が有用です。固形カルシウム化合物の生成SOAP-Tでカルシウムがppm検出されました。この固形カルシウムは、潤滑油に混入した燃焼ガス中の酸成分がカルシウム添加剤と中和反応して生成される比較的硬い化合物のため、摺動面に噛み込み、切削摩耗が進行することが懸念されます。詳細は、別紙固形カルシウム化合物の生成をご覧ください。
報告№106-0011 報告№106-0011 | 分析№106-00034 分析№106-00034 | 106-00034 | 油の劣化油劣化の有無を確認するため、全酸価およびIRを実施しました。全酸価は、.mgKOH/gと新油値.mgKOH/g以内にあり継続使用可能な範囲にあると判断します。また、IRの結果、新油スペクトルパターンに比較して変化はなく、油の劣化は確認されませんでした。また、粘度、水分の各データが当社推奨の管理限界値内にあり、本試料油は継続使用可能な状態にあることが確認できました。機器の潤滑状態機器の潤滑状態を確認するためにフェログラフィーおよびSOAP／D-SOAPを実施しました。分析の結果、異常摩耗の早期発見パラメータであるフェログラフィーのIs値がの乗とやや高く、摩耗粒子形態観察で金属接触が厳しい場合に発生するシビア粒子が観察されました。また、SOAP／D－SOAPの結果、スラストメタルの主成分である錫が検出されました。以上のことから、スラストメタルの摩耗が発生していることが確認されました。今後更に摩耗が進行することが懸念されるため、ヶ月後に再度分析を実施し、摩耗の進行状況を確認されることを推奨します。尚、スラストメタルが今後更に摩耗が進行した場合、摩耗程度を評価する必要がありますので、次回分析時には、スラストメタルサイズ、回転数をお知らせください。
報告№109-09136 報告№111-00627 | 分析№109-001160 分析№111-003143 | 111-003143 | 対象設備は継続使用可能な状態にあると判断します。但し、今後も摩耗の進行を傾向監視するため、以下の対策を推奨します。定期的な分析切削摩耗の進行を監視するため、定期的に分析を実施し、摩耗の進行状況を確認することを推奨します。新油との比較による評価を示す粘度、酸価、塩基価の各データは新油データを基準として評価しています。今回は当社に新油データがなかったため判断できませんでしたが、今後評価する場合は、充填用に新油を同時に分析することをご検討下さい。フェログラフィー異常摩耗の早期発見パラメータとして摩耗粒子を定量化して評価するフェログラフィーのIs値は、前回のの乗から乗に上昇しており、潤滑状態が厳しくなっていることを示していました。摩耗粒子の形態で比較的多く観察された粒子は、潤滑状態が正常な場合に発生する摩耗粒子異物の噛み込みにより発生する切削粒子でした。これらの摩耗粒子が観察された場合、潤滑部で発生している摩耗形態は、正常なマイルド摩耗異物による切削摩耗であることが分かります。切削摩耗は、他の摩耗形態に比較して摩耗進行速度が速く注意が必要で、定期的なトライボ診断による状態監視が必要と考えます。切削摩耗の原因となる混入異物が残留している場合、この異物により切削摩耗が継続して発生する可能性があります。Iカップリング発光分光分析供試の潤滑油を分析した結果、検出された金属元素は、SOAPの結果表に示すように、鉄、鉛、銅、錫、リン、亜鉛、カルシウム、バリウム、アルミニウム、ナトリウム、マグネシウム、ホウ素でした。検出されたこれらの金属元素から発生箇所を推定すると鉄、鉛、銅、錫・エンジン部品リン、亜鉛、カルシウム、マグネシウム、ホウ素・オイル添加剤バリウム、アルミニウム、ナトリウム・外部混入異物であると思われます。このうち、機械部品が摩耗したと思われる元素はのグループです。鉛および銅を使用した箇所の摩耗・溶出前回同様にSOAPの結果、鉛がppm検出されました。鉛の影響については、別紙鉛および銅を使用した箇所の摩耗・溶出を御覧ください。重量汚染度前回に比較して重量汚染度はmg/mlから変化はありませんでした。前回に比較して水分はppmからに減少し、良好でした。尚、粘度、酸価、塩基価は、当社に新油データがなかったため、比較ができず評価できませんでした。
報告№109-09136 報告№112-00688 | 分析№109-001160 分析№112-003180 | 112-003180 | 油の劣化は確認されず、油中の汚染度は良好な範囲にあることから、継続使用可能な状態にあると判断します。軸受は継続使用可能な状態にあると判断します。但し、将来的な摩耗進行の有無を確認するためにも傾向監視を継続することが有効です。はフェログラフィーおよびSOAP／D-SOAPの結果から総合的に判断した結果、正常な状態にあると考えられます。フェログラフィー【定量分析：Is値】Is値は異常摩耗の早期発見パラメータのつで、摩耗粒子を定量化するために用います。Is値は前回に比較してのマイナス乗から変化はなく、低い値でした。フェログラフィー【定性分析：摩耗粒子および摩耗形態観察】分析結果から比較的多く観察された粒子は、以下の通りでした。分析結果から観察された全ての粒子量は少でした。Iカップリング発光分光分析【SOAP／D-SOAP】検出された金属元素から発生箇所を推定すると、以下の通りでした。カルシウム、ナトリウム・外部混入異物計数汚染度は、前回に比較してNAS級から等級に変化はなく、重量汚染度は.mg/mlから.mg/mlに増加したものの、共に良好でした。粘度、水分、全酸価、RBOT、IRの各データは、前回同様に良好でした。尚、別紙RBOTの減少傾向から油の余寿命を求めた結果、本試料は直近の更油から起算して稼働日数が年月まで使用可能であることが分かりました。
報告№109-09136 報告№113-00306 | 分析№109-001160 分析№113-001248 | 113-001248 | 分析の結果、潤滑油の汚染度が高いことから、今後、摩耗粒子や異物等噛み込みによる摩耗の進行が懸念されます。また、粘度、IR、SOAP-Tの結果で新油と一致しないデータが確認されたことから、異種油の混入または油名が違っている可能性があります。に示す対策を推奨します。軸受分析の結果、軸受は継続使用可能と判断します。濾過または更油油中の汚染度が高いことから、摩耗粒子や異物等が軸受摺動面に噛み込むことによる摩耗の進行が懸念されるため、濾過または更油を推奨します。更油をする場合は、油槽内を清掃し、更油する新油もNAS級程度の清浄な潤滑油を更油することを推奨します。油名の確認分析データから新油と一致しないデータが確認されたことから、異種油の混入または油名が違っている可能性があります。油は設備の条件にあった適正な性能のものを使用することが重要であるため、異種油の混入の有無、油名を再確認することを推奨します。粘度、IRの結果、新油と一致しないデータが確認されました。粘度粘度は、mm/sと新油値のmm/sに比較して粘度変化率が+.％となっており、当社推奨の管理限界値である±％以内を超えていました。粘度グレードISOVGの粘度範囲であることから、本試料はISOVGであると推定されます。水分はppmと当社推奨の管理限界値以下にあるものの、やや高い値でした。今後、水分が増加した場合、水分の影響で油槽内に錆が発生し、その影響で摩耗が発生する懸念があります。酸価・IR酸価劣化の進行度は、酸価およびIRの結果から総合的に判断します。酸価は、.mgKOH/gと新油値.mgKOH/g以下であり、IRの結果で油劣化の兆候を示すカルボン酸の吸収が確認されていないことから、油は劣化していないと判断します。但し、IRの結果で、使用油・新油共にcm-付近に酸化防止剤のピークが確認されました。使用油である新日石タービンは無添加油であることから、添加剤が投与されたか、異種油の混入、または油名の誤りなどが考えられます。計数汚染度が当社推奨の管理限界値を超えていました。フィルタ表面の異物観察で鉄錆、砂等が観察されたことから、汚染度が高い要因は、外部混入異物の影響と思われます。計数汚染度計数汚染度はNAS級以上と当社推奨の限界値NAS級を超えていました。重量汚染度は.mg/mlと当社推奨の管理限界値mg/ml以下であり、良好と判断します。光学顕微鏡写真重量汚染度で濾過したフィルタ表面上の夾雑物を光学顕微鏡で観察した結果、鉄錆、砂等が観察されました。はフェログラフィーおよびSOAP-Tの結果から総合的に判断した結果、正常な状態にあると考えられます。フェログラフィー【定量分析：Is値】Is値は異常摩耗の早期発見パラメータのつで、摩耗程度を定量化するために用います。今回のIs値はのマイナス乗と低い値でした。フェログラフィー【定性分析：摩耗粒子および摩耗形態観察】分析結果から観察された全ての粒子量は少でした。Iカップリング発光分光分析【SOAP-T】検出された金属元素から発生箇所を推定すると、以下の通りでした。鉄、銅、錫・軸受等リン、カルシウム、ナトリウム・外部混入異物SOAP-Tの結果、新日石タービンに含まれていないリンがppm検出されました。添加剤が投与されたか、異種油の混入、または油名の誤りなどが考えられます。
報告№109-09136 報告№112-00409 | 分析№109-001160 分析№112-001700 | 112-001700 | 潤滑油は継続使用可能な状態にあると判断します。但し、今後は障害予防を目的に以下の対策を推奨します。追加分析消泡性能が低下した場合、ギヤ歯面での油膜形成に影響が出て摩耗が進展することがありますので、フェログラフィーおよびSOAP-Tを追加して摩耗により発生する油中金属濃度や潤滑状態を確認することを推奨します。泡立ち試験泡立ち試験の結果は、-と新油値が-であるのに比較して高い値となっていたことから、消泡性能が低下していることが分かりました。今後の使用状況によっては油の酸化劣化が進行したり、ギヤ歯面およびベアリング軌道面で油膜切れが発生したりする場合があるため、消泡剤の添加による消泡性能の改善など何らかの対応が必要になると思われます。分析結果は良好と判断します。粘度粘度は.mm/sと新油値mm/sに比較して、粘度変化率は-％で、当社推奨の管理限界値である±％以内にあり、良好と判断します。泡立ち試験泡立ち試験は-と新油値に比較して高い値でした。水分は.ppmと当社推奨の管理限界値の以下にあり、良好と判断します。酸価は.mgKOH/gと新油値.mgKOH/gに比較して高いものの、IRの結果で油劣化の兆候を示すカルボン酸の吸収が確認されていないことから、良好と判断します。
報告№109-09136 報告№111-00054 | 分析№109-001160 分析№111-000277 | 111-000277 | は、油の粘度変化率、油中のスラッジの発生量などを判断パラメータに、粘度、全酸価、IR、RBOTで評価します。分析の結果、油の粘性を示す粘度は、新油値のmm/sに比較して粘度変化率が+％のmm/sとほぼ変化していないことが分かり、また油中のスラッジの発生量を示す全酸価は、新油値の.mgKOH/gに対して.mgKOH/gでほぼ変化がなく、さらにはIRの結果でも油が劣化した場合に発生するカルボン酸の発生も確認されず、加えて酸化防止剤の残存量を示すRBOTは、限界値minに比較して、十分に残量があるminであった。以上のように、の健全性を示す各パラメータは全て良好であり、潤滑油の劣化は確認されませんでした。油中の水分を計測した結果、水分はと新油と同等であり、継続使用可能な状態にあることが確認されました。潤滑油は継続使用可能な状態にあると判断します。
報告№109-09136 報告№110-00573 | 分析№109-001160 分析№110-002555 | 110-002555 | 前回に比較してSOAP／D－SOAPの結果で、鉄および錫濃度に大きな変化はなく、異常摩耗の早期発見パラメータであるフェログラフィーのIs値がのマイナス乗と良好でした。前回に比較して水分は大きな変化はなく、良好でした。計数汚染度はNAS級から等級に変化はなく、良好でした。前回同様に粘度、全酸価、IR、RBOTの各データは良好でした。尚、別紙RBOTの減少傾向から油の余寿命を求めた結果、本試料は直近の更油から起算して稼働時間が時間まで使用可能であることが分かります。潤滑油は継続使用可能と判断します。また、採油が機器停止中に廃油口から実施しているため分析データが高くなる可能性があるにもかかわらず、計数汚染度、SOAP／D－SOAP、ならびにフェログラフィーの各データが良好の範囲にあることから、軸受は継続使用可能と判断します。なお、本試料油は、機器停止中に廃油口から採油されています。機器が停止している状態では、別紙油粒子の沈降の影響に示すように油槽内で撹拌がなくなり固形物が沈降するため、油中汚染度は高くなると推定されます。また、同様にIs値も高くなっていると推定されます。今後の採油は、極力運転中もしくは停止直後の油槽中層部から実施されることを推奨します。
報告№104-0017 | 分析№104-00204 | 104-00204 | 本トライボ診断は、軸受潤滑油を分析し、その分析結果から軸受の劣化状態を評価し、継続使用の可否を判断するとともに、油劣化・汚染状態についても評価することを目的としました。尚、本機器は夏期重負荷期のみ稼動します。分析の結果、正常な摩耗状態で発生する軸受の摩耗による摩耗粒子が確認されたものの、転がり軸受の寿命を示すフレーキングの発生は確認されず、本軸受は継続使用可能な状態にあると判断します。又、油劣化状況を確認するために実施した粘度、水分、全酸価、IRの各データが良好であることから、この油は継続使用可能と判断します。尚、油中粒子濃度がやや高い値を示しており、これらの粒子が軸受軌道面に噛み込み摩耗を進行させる場合があるため、夏期重負荷期以降に再度分析を実施し、摩耗の進行状況を確認されることを推奨します。
報告№109-09136 報告№113-00696 | 分析№109-001160 分析№113-002992 | 113-002992 | 潤滑油は物理的性状、汚染状態は良好の範囲にあり、継続使用可能と判断します。軸受は継続使用可能な状態にあると判断します。但し、今後の摩耗推移を確認するためにも傾向監視を継続することが有効です。定期的な分析今後の疲労摩耗の推移を監視するため、定期的な分析実施を推奨します。異常摩耗の早期発見のパラメータであるIs値は、前回のレベルからレベルに上昇し、やや高い値でした。また、潤滑部の摩耗が認められたため、定期的に潤滑油分析を実施し、摩耗推移を監視することが有用と考えます。フェログラフィーで観察された代表的な粒子は、以下の通りです。正常な摩耗粒子・潤滑状態が正常なマイルド摩耗により発生。疲労摩耗粒子・繰返し応力による金属疲労で発生。大型化するとフレーキングの発生が懸念されます。計数汚染度は前回のNAS級からNAS級にランク上昇しているものの、当社推奨の管理限界値以下であり、良好です。重量汚染度は.mg/mlからmg/mlに上昇し、当社推奨の管理限界値を超えていました。直ちに異常となる摩耗粒子は観察されていないことから継続使用可能と判断しますが、傾向監視をすることが有用です。フィルタ残渣に金属片、鉄錆、砂等が観察されたことから、汚染度が高い要因は、摩耗粒子、外部混入異物の影響と考えられます。前回同様に粘度、水分、酸価、IRの各データは良好です。
報告№109-09136 報告№112-00132 | 分析№109-001160 分析№112-000535 | 112-000535 | 潤滑油は継続使用可能な状態にあると判断します。但し、今後は障害予防を目的に以下の対策を推奨します。追加分析消泡性能が低下した場合、ギヤ歯面での油膜形成に影響が出て摩耗が進展することがありますので、フェログラフィーおよびSOAP-Tを追加して摩耗により発生する油中金属濃度や潤滑状態を確認することを推奨します。泡立ち試験泡立ち試験の結果は、-と新油値が-であるのに比較して高い値となっていたことから、消泡性能が低下していることが分かりました。今後の使用状況によっては油の酸化劣化が進行したり、ギヤ歯面およびベアリング軌道面で油膜切れが発生したりする場合があるため、消泡剤の添加による消泡性能の改善など何らかの対応が必要になると思われます。分析結果泡立ち試験の結果、消泡性能が低下していることが確認されました。粘度粘度は.mm/sと新油値.mm/sに比較して、粘度変化率は-.％で、当社推奨の管理限界値である±％以内にあり、良好と判断します。泡立ち試験泡立ち試験は-と新油に比較して高い値でした。水分は.ppmと当社推奨の管理限界値の以下であり、良好と判断します。酸価はmgKOH/gと新油値mgKOH/g以下にあり、良好と判断します。
報告№109-09136 報告№113-00468 | 分析№109-001160 分析№113-001920 | 113-001920 | 対象設備は継続使用可能な状態にあると判断します。但し、摩耗促進の要因となる固形のカルシウム化合物が高い値で検出されたことから以下の対策を推奨します。対策更油および次回点検でピストンリング、シリンダライナの点検固形のカルシウム化合物が高い濃度で検出されたため、この化合物がコンロッドメタルやクランクメタルの摩耗を促進させる可能性があることから、更油を推奨します。カルシウム化合物発生の原因は、ピストンリングやシリンダライナの摩耗によって燃焼ガスのシール性が低下し、燃焼ガス中の硫黄分と油中のカルシウム添加剤が中和反応するためと考えられます。そのため、次回点検ではピストンリングおよびシリンダライナの摩耗状態の点検を推奨します。定期的な分析今後懸念される凝着摩耗の進行を監視するため、定期的に分析を実施することを推奨します。診断結果は良好と判断します。粘度前回に比較して今回の粘度は、.mm/sから.mm/sに上昇していました。新油値mm/sに比較して、粘度変化率は+.％で、当社推奨の管理限界値である±％以内であり、良好と判断します。水分前回に比較して今回の水分は、ppmから.ppmに減少し、当社推奨の管理限界値の以下であり、良好と判断します。酸価・塩基価・IR酸価劣化の進行度は、酸価、塩基価、IRの結果から総合的に判断します。前回に比較して今回の酸価は、mgKOH/gからmgKOH/gに上昇していました。塩基価は前回に比較して.mgKOH/gから.mgKOH/gと、当社推奨の管理限界値mgKOH/g以上にあり、IRの結果で油劣化の兆候を示すカルボン酸の吸収が確認されていないことから、良好と判断します。計数汚染度計数汚染度は前回NAS級に比較して、今回はNAS級を上回っており、汚染されていました。重量汚染度前回に比較して今回の重量汚染度は、.mg/mlから.mg/mlに増加していました。光学顕微鏡写真重量汚染度で濾過したフィルタ表面上の夾雑物を光学顕微鏡で観察した結果、金属片、スラッジ、鉄錆、砂等が観察されました。粒度分布粒度分布は、.～.μmの範囲にあり、.μmにピークが確認されました。μm以下の粒子が多いことから、燃焼して発生したすす等であることが分かります。総合的に判断した結果、は許容範囲内にあり、機器は継続使用可能と判定しますが、摺動部の摩耗が認められたため、定期的に潤滑油分析を実施し、摩耗推移を監視することが有用と考えます。フェログラフィー【異常摩耗指数：Is値】Is値は異常摩耗の早期発見パラメータのつで、摩耗粒子を定量化するために用います。今回のIs値はの乗とやや高い値であるものの、前回に比較してIs値の上昇傾向は確認されませんでした。フェログラフィー【定性分析：摩耗粒子の形態観察】観察された代表的な粒子は、以下の通りでした。正常な摩耗粒子・潤滑状態が正常なマイルド摩耗により発生。シビア粒子・潤滑状態がやや厳しい凝着摩耗により発生。極微小領域で油膜切れが発生したことを示します。観察された摩耗粒子の中でもシビア粒子は、摩擦面が将来的に異常摩耗へ進展する可能性を示唆しているため、傾向監視が有用と思われます。詳細は、別紙傾向監視が必要な摩耗粒子をご覧ください。Iカップリング発光分光分析【SOAP-T】検出された金属元素と、想定される発生箇所は、以下の通りです。鉄、鉛、銅、クロム、アンチモン、錫・エンジン部品リン、亜鉛、カルシウム・添加剤アルミニウム、ケイ素、ナトリウム、マグネシウム、モリブデン・外部混入異物シリンダライナ、ピストンリングの摩耗SOAP-Tで鉄が.ppmと比較的高い値で検出され、フェログラフィーで鉄系のシビア粒子が観察されたことから、鉄を主成分とした部品、例えばシリンダライナやピストンリング等が摩耗している可能性があるため、今後の摩耗進行の監視が有用です。コンロッドメタル、クランクメタルの摩耗SOAP-Tで錫がppm、鉛が、銅が検出されたことから、コンロッドメタル、クランクメタルが摩耗していると推定されます。現時点では低濃度であることから継続使用可能と判断しますが、今後、摩耗が進行し異常摩耗に進展することを防止するため、摩耗推移の監視が有用です。詳細は、別紙コンロッドメタル・クランクメタルの摩耗をご覧ください。固形カルシウム化合物の生成SOAP-Tでカルシウムがppm検出されました。この固形カルシウムは、潤滑油に混入した燃焼ガス中の酸成分がカルシウム添加剤と中和反応して生成される比較的硬い化合物のため、摺動面に噛み込み、切削摩耗が進行することが懸念されます。詳細は、別紙固形カルシウム化合物の生成をご覧ください。
報告№109-09136 報告№113-00639 | 分析№109-001160 分析№113-002738 | 113-002738 | 分析の結果、グリースの物理的性状は良好の範囲にあり、軸受の摩耗状態に異常は見られないことから、軸受は継続使用可能と判断します。但し、今後の摩耗推移を確認するためにも傾向監視を継続することが有効です。定期的なトライボ診断実施現状では、軸受異常となるフレーキング粒子※は確認されず継続使用に問題ないものの、切削摩耗、疲労摩耗が発生していることから、今後の摩耗の推移を監視するため、定期的な分析実施を推奨します。※軸受が荷重を受けて回転したとき、内輪、外輪の軌道面および転動体の転動面が、転がり疲労によってうろこ状にはがれて発生する粒子フェログラフィーで観察された代表的な摩耗粒子は以下の通りです。切削粒子・異物や金属表面の微小突起による切削摩耗により発生。疲労摩耗粒子・繰返し応力による金属疲労で発生。大型化するとフレーキングの発生が懸念されます。摩耗形態の中でも切削摩耗は摩耗進行速度が速く、転がり軸受でこの摩耗形態が発生した場合には寿命が分の程度に低下することも知られており、切削摩耗により生じた軌道面の損傷が起点となって転がり軸受の寿命となるフレーキングに進展することから傾向監視による経過監視が必要です。切削摩耗の発生原因となる混入異物が残留している場合、この異物により切削摩耗が継続して発生する可能性があります。グリースのちょう度、滴点、水分、酸価、IRの各データは良好です。
報告№5320 | 分析№98-02435 分析№ | 9802435 | ちょう度は、と新グリース値のに比較して、.％小さな値となっており、硬化していることが判りました。滴点は、と新グリース値のに比較して、低くなっていました。以上のことから、新グリースに比較して、ちょう度が.％、滴点が低下していました。機器の潤滑状態SOAPの結果、グリース基油の添加剤成分と思われるリンがppm、亜鉛がppm、鉛がppm検出され、外部から混入した夾雑物と思われるナトリウムがppm検出されました。D－SOAPの結果、摩耗により発生した鉄がppm検出され、外部から混入した夾雑物と思われるナトリウムが、カルシウムが.ppm検出されました。フェログラフィーの結果、μm以下の摩耗粒子と外部から混入した砂、鉄錆がわずかに確認されました。摩耗粒子サイズがμm以下の小さいことから、摩耗形態はマイルド摩耗領域にあることが推定されました。
報告№109-09136 報告№113-00509 | 分析№109-001160 分析№113-002124 | 113-002124_date140203 | 対象設備は継続使用可能と判断します。但し、摩耗促進の要因となる固形のカルシウム化合物が非常に高い値で検出され、また、摩擦面が将来的に異常摩耗に進展する可能性を示唆する凝着摩耗粒子が観察されたことから以下の対策を推奨します。対策更油および次回点検でピストンリング、シリンダライナの点検固形のカルシウム化合物がメインメタルやクランクピンメタル等に噛み込み、切削摩耗を促進させる懸念があります。この化合物が高い濃度で検出されたことから切削摩耗の発生を防止するため、更油を推奨します。また、カルシウム化合物が多く発生した原因は、ピストンリング等の摩耗によって燃焼ガスのシール性が低下し、混入した燃焼ガス中の硫黄分と油中のカルシウム添加剤が中和反応したためと考えられます。そのため、次回点検ではピストンリングやシリンダライナの摩耗状態の点検を推奨します。定期的な分析今後懸念される凝着摩耗の進行を監視するため、定期的に分析を実施することを推奨します。前回に比較して、異常摩耗の早期発見のパラメータであるIs値はレベルからレベルに上昇していました。Is値は摩擦摺動面の摩耗の進行に伴い上昇します。今回、Is値の上昇速度は緩やかなものの、Is値自体がやや高いことから、今後の摩耗推移を確認することが有用です。また、フェログラフィーで観察された粒子は以下の通りでした。正常な摩耗粒子・潤滑状態が正常なマイルド摩耗により発生。シビア粒子・潤滑状態がやや厳しい凝着摩耗により発生。極微小領域で油膜切れが発生したことを示します。黒錆・潤滑状態が厳しい凝着摩耗により発生。局部的な厳しい金属接触と高い摩擦熱が発生していたことを示します。観察された摩耗粒子の中でもシビア粒子、黒錆は、摩擦面が将来的に異常摩耗へ進展する可能性を示唆しているため、傾向監視が有用と思われます。詳細は、別紙傾向監視が必要な摩耗粒子をご覧ください。メタルの摩耗程度メインメタルやクランクピンメタルの主成分である錫がppm検出されました。前回の分析後から今回分析までの補給油量から、別紙補給量を考慮した金属濃度推定の考え方により、油消費量を考慮して前回から今回までの錫の増加量を計算すると、ppmとなりました。この錫増加量を前回までの累積錫濃度に積算し、メタルのあたり面がどの程度摩耗したかを求めたところ、平均的な摩耗深さはμmとなりました。一般的にホワイトメタルのオーバーレイ厚さは、薄くてもμm程度ありますが、計算によって求めた摩耗深さはオーバーレイ厚さの約%と推定されることから、今後の摩耗推移の監視が必要と考えられます。また、オーバーレイの下層にあるニッケル層とケルメット層の摩耗推移を確認するため、ニッケル、銅、鉛濃度を傾向監視することが有用です。カム・カムロールの摩耗カム・カムロールの主成分であるクロムがppm検出されました。前回の分析後から今回分析までの補給油量から、別紙補給量を考慮した金属濃度推定の考え方により、油消費量を考慮して前回から今回までのクロムの増加量を計算すると、ppmとなりました。このクロム増加量を前回までの累積クロム濃度に積算し、摩耗体積を求めると、約cmでした。少量であることから、継続使用に問題はありませんが、カム・カムロールの摩耗が若干発生していると推定されるため、今後もクロム濃度推移の監視が有用です。固形カルシウム化合物の生成SOAP-Tでカルシウムがppm検出されました。この固形カルシウムは、潤滑油に混入した燃焼ガス中の酸成分がカルシウム添加剤と中和反応して生成される比較的硬い化合物のため、摺動面に噛み込み、切削摩耗が発生することが懸念されます。詳細は、別紙固形カルシウム化合物の生成をご覧ください。シリンダライナ、ピストンリングの摩耗SOAP-Tで鉄が検出され、フェログラフィーで鉄系のシビア粒子が観察されたことから、鉄を主成分とした部品、例えばシリンダライナやピストンリング等が摩耗している可能性があります。前回の分析後から今回分析までの補給油量から、別紙補給量を考慮した金属濃度推定の考え方により、油消費量を考慮して前回から今回までの鉄の増加量を計算すると、.ppmとなりました。この鉄増加量を前回までの累積鉄濃度に積算し、摩耗体積を求めると約cmと推定されます。異常摩耗を示す大型摩耗粒子は観察されていないことから、シリンダライナおよびピストンリング等は、継続使用可能な状態にあると判断しますが摩耗量が多いことから、今後の摩耗推移の監視が必要と思われます。粒度分布は.～μmの範囲にあり、中心粒径は.μmでした。μm以下の粒子が多いことから、燃焼時に発生したすすが主体であると推定されます。
報告№108-0411 報告№110-00508 | 分析№108-02744 分析№110-002295 | 110-002295 | Iカップリング発光分光分析供試グリースをSOAP／D－SOAPで分析した結果、検出された金属元素は、鉄、銅、錫、リン、亜鉛、カルシウム、アルミニウム、ナトリウム、マグネシウムでした。これらの検出された金属元素から発生箇所を推定すると鉄、銅、錫、亜鉛・軸受等リン・グリース添加剤カルシウム、ナトリウム、アルミニウム、マグネシウム・増ちょう剤であると思われます。このうち、機械部品が摩耗したと思われる元素はのグループです。フェログラフィー摩耗粒子の形態で比較的多く観察された粒子は、潤滑状態が正常な場合に発生する摩耗粒子と、金属潤滑部が局部的に油膜切れを起こして発生するシビア粒子でした。このような摩耗粒子が観察された場合には、潤滑部では正常なマイルド摩耗と凝着摩耗が混在していることが分かります。軸受は継続使用可能な状態にあると判断します。しかし、摩耗粒子の形態に油膜切れによって発生するシビア粒子が観察されていることから、転がり軸受の軌道面では油膜切れによる摩耗があると判断されます。そのため、今後はこの摩耗による軌道面の損傷が起点となって、フレーキングに進展することが懸念されることから、定期的な分析により摩耗の進行状況を確認することを推奨します。
報告№109-09578 報告№110-00303 | 分析№109-003561 分析№110-001193 | 110-001193_100910 | ・摩耗状態SOAP／D－SOAPの結果、グリース中からは摩耗により発生した鉄、クロム、錫、アンチモン等が比較的多く検出されました。摩耗粒子の観察結果で観察された粒子は、金属潤滑部が局部的に油膜切れを起して発生するシビア粒子でした。これらのことから、軸受潤滑部ではやや厳しい摩耗形態の凝着摩耗が発生していることが分かりました。但し、転がり軸受寿命の指標としている摩耗粒子が観察されなかったことから、フレーキングの発生がなく、本軸受は継続使用可能な状態にあると思われます。・グリースの物理的性状グリースの劣化の兆候を確認するために実施したIRの結果、新グリースのピークと比較して大きな変化はなく、良好でした。水分はppmと新グリース値のppm以下にあることから、良好でした。結論異音が発生した原因は、分析結果から油膜切れによる金属接触が発生し、それに伴い異音が発生した可能性があると思われます。但し、異音は発生しているものの、フレーキングの発生はなく、軸受は継続使用可能な状態にあると思われます。摩耗進行状況の監視今後、凝着摩耗等の進行を監視するため、定期的に分析を実施し、摩耗の進行状況を確認することを推奨します。特性低下特性低下に係るパラメータの分析結果は、良好でした。有機物・有機化合物有機物・有機化合物は、IRチャートによる新グリース分析値との比較の結果、IRスペクトルパターンに大きな差異はなく、良好と判断します。汚染水分はppmと新グリース値のppm以下にあることから、良好と判断します。摩耗摩耗粒子の形態観察の結果、金属潤滑部が局部的に油膜切れを起して発生するシビア粒子が比較的多く観察されました。摩耗粒子摩耗粒子の形態観察の結果、金属潤滑部が局部的に油膜切れを起して発生するシビア粒子が比較的多く観察されました。金属濃度SOAP法により金属濃度を測定した結果、鉄が比較的多く検出されました。金属濃度酸溶解法により金属濃度を測定した結果、摩耗により発生した鉄、クロム、錫、アンチモン等が比較的多く検出されました。
報告№103-6009 | 分析№103-00411 | 103-00411 | 濾過前の試料油を分析した結果、重量汚染度がmg/mlと処置領域にありました。又、前回と同じく、光学顕微鏡写真に示すように、黒色の微粒子が多く見られました。D－SOAPで、鉄、カルシウムが僅かに検出されていることから、D－SOAPで検出されなかった成分と考えられました。黒色の微粒子の発生原因は、特定出来ないものの、断熱圧縮により発生したカーボンの微粒子の可能性が考えられました。カーボンの微粒子は、鉄系材料に比較して硬く、濃度が高くなると摩耗増大の原因になりますので、濾過により除去されることを推奨します。又、摩耗粒子の形態観察の結果、金属接触が厳しい場合に発生するμmサイズのシビア粒子がやや多く見られており、シリンダ摺動面や圧油ポンプ内で油膜切れによる金属接触が発生していると考えられます。濾過後も摩耗が継続する場合が懸念されるため、濾過後とそれからヶ月後の回分析を実施し、摩耗の進行状況を確認されることを併せて推奨します。尚、RBOTが前回に比較し、min上昇したのは、新油の補充の影響によると思われます。今後は、今回のRBOT値によりデータ管理を行います。
報告№108-0411 報告№110-00561 | 分析№108-02745 分析№110-002507 | 110-002507 | Iカップリング発光分光分析供試のギヤ油をSOAP／D－SOAPで分析した結果、鉄、銅、錫、リン、カルシウム、ナトリウム、マグネシウムが検出されました。これらの検出された金属元素から発生箇所を推定すると鉄、銅、錫・ギヤ・軸受等リン・オイル添加剤カルシウム、ナトリウム、マグネシウム・外部混入異物であると思われます。このうち、機械部品が摩耗したと思われる元素はのグループです。フェログラフィー異常摩耗の早期発見パラメータとして摩耗粒子を定量化して評価するフェログラフィーのIs値は、前回のの乗から乗に上昇しており、潤滑状態が厳しくなっていることを示していました。摩耗粒子の形態で比較的多く観察された粒子は、潤滑状態が正常な場合に発生する摩耗粒子、異物の噛み込みなどで発生する切削粒子、フレッティングにより発生する赤錆でした。このような摩耗粒子が観察された場合には、潤滑部では正常なマイルド摩耗、異物による切削摩耗と微振動によるフレッティング摩耗が発生していることが分かります。減速機で切削摩耗が発生した場合、減速機内部で使用されている転がり軸受が切削摩耗により生じた軌道面の損傷が起点となって寿命が分の程度に低下することがあることから、ギヤ歯面の切削摩耗には十分注意する必要があります。切削摩耗の発生原因となる混入異物が残留している場合、この異物により切削摩耗が継続して発生する可能性があります。フレッティングは、軸と内輪内面軸受箱と外輪外面軌道輪と転動体ギヤ歯面の箇所で発生する可能性があります。フレッティング粒子は酸化して硬いため、軸受軌道面やギヤ歯面に噛み込んだ場合はその傷が疲労剥離の起点となり、疲労摩耗へと進展することが想定されます。機器の汚染状態前回に比較して計数汚染度はNAS級からNAS級にランク減少し、良好でした。分析結果計数汚染度は良好と判断します。計数汚染度計数汚染度はNAS級と当社推奨の管理限界値のNAS級以内にあり、良好と判断します。重量汚染度はmg/mlでした。機器の潤滑状態フェログラフィーの結果、潤滑状態が正常な場合に発生する摩耗粒子、異物の噛み込みなどで発生する切削粒子、フレッティングにより発生する赤錆が比較的多く観察されました。SOAPSOAPの結果、摩耗により発生する鉄、油の添加剤成分であるリンが検出されました。D－SOAPD－SOAPの結果、摩耗により発生する鉄、銅が検出されました。フェログラフィー異常摩耗の早期発見パラメータであるフェログラフィーのIs値がの乗と良好の範囲にあるものの、摩耗粒子の形態観察の結果、潤滑状態が正常な場合に発生する摩耗粒子、異物の噛み込みなどで発生する切削粒子、フレッティングにより発生する赤錆が比較的多く観察されました。減速機は継続使用可能な状態にあるものの、摩耗の進行が懸念されるため、以下の対策が必要です。定期的な分析今後、摩耗の進行が懸念されるため、定期的に分析を実施し、摩耗の進行状況を確認することを推奨します。バックラッシによる評価ギヤ歯面の的確な摩耗状態の判断を行うため、減速機内部の各歯車の構造が確認できる図面、各ギヤの形式、歯形、モジュール、歯数、歯幅等の情報をご提供下さい。
報告№105-0081 報告№105-0081 | 分析№105-00576 分析№105-00576 | 105-00576 | 分析の結果、全てのデータが良好であることから、この油は継続使用可能であり、潤滑状態も正常と判断します。は良好と判断します。粘度は良好と判断します。粘度はmm/sと新油値mm/sに比較して、粘度変化率は-％で、当社推奨の管理限界値である±％以内にあり、良好と判断します。水分は良好と判断します。水分はppmと当社推奨の管理限界値の以下であり、良好と判断します。全酸価は良好と判断します。全酸価は.mgKOH/gと新油値.mgKOH/gに比較して変化はなく、良好と判断します。IRの結果、良好と判断します。IRの結果、油劣化の兆候を示すカルボン酸の吸収が確認されていないことから、良好と判断します。RBOTの結果、良好と判断します。RBOTはminと当社推奨の管理限界値のmin以上であり、良好と判断します。は良好と判断します。計数汚染度は良好と判断します。計数汚染度はNAS級と当社推奨の管理限界値のNAS級以内であり、良好と判断します。重量汚染度は良好と判断します。重量汚染度は.mg/mlと当社推奨の管理限界値のmg/ml以内であり、良好と判断します。機器の潤滑状態機器の潤滑状態は正常と判断します。SOAPの結果は良好です。SOAPの結果、油の添加剤成分であるリンがppm、バリウムがppm、外部から混入したナトリウムがppm検出されました。D－SOAPの結果は良好です。D－SOAPの結果、外部から混入したカルシウムが検出されました。フェログラフィーの結果は良好です。異常摩耗の早期発見パラメータであるフェログラフィーのIs値が.と良好の範囲にあり、潤滑状態は良好と判断します。
報告№109-09094 報告№109-09094 | 分析№109-000921 分析№109-000921 | 109-000921_100127 | 分析の結果、全てのデータが良好である事から、このグリースは継続使用可能と判断します。≪状態監視とパラメータ≫分析の目的および各分析のパラメータは以下の通りです。特性低下目的：グリースの分析結果から、グリースの物理的性状や劣化傾向などを確認する。全酸価JISK赤外線吸収スペクトルJISKちょう度JISK滴点JISK摩耗目的：グリース中の摩耗粒子を分析する事により、回転・摺動部の潤滑状態、摩耗劣化の程度、余寿命などを解析する。摩耗診断電子顕微鏡観察JISKX線マイクロアナリシス油中金属濃度）JISK≪分析結果≫特性低下全酸価：良好全酸価mgKOH/gは新油値の.mgKOH/gに比較し高くはあるものの、有機物・有機化合物試験の結果で油劣化の兆候を示すカルボン酸の吸収が見られないことから問題は無いと判断します。赤外線吸収スペクトル：良好ちょう度：良好ちょう度値と当社推奨の管理限界値であるから以内に留まっています。滴点：良好滴点はと新油値のに比較し大きな変化はないことから問題は無いと判断します。摩耗摩耗診断電子顕微鏡観察・X線マイクロアナリシス：今回は実施していません。油中金属濃度：今回は実施していません。
報告№109-09136 報告№112-00728 | 分析№109-001160 分析№112-003324 | 112-003324_date130319 | 集油槽底部から採油した試料油は、水分および計数汚染度が当社推奨の管理限界値を大きく超えていました。分析データから軸受損傷の原因を検討した結果、以下のことが推定されました。観察された摩耗粒子は、赤錆と呼ばれる鉄の赤色スラッジが比較的多かったことから、油槽内に混入した水分の影響により鉄錆が発生し、その赤錆が軸受の摺動面に入り込み焼損につながったと推定される。フェログラフィー【定量分析：Is値】Is値は異常摩耗の早期発見パラメータのつで、摩耗程度を定量化するために用います。今回のIs値はの乗とやや高い値でした。フェログラフィー【定性分析：摩耗粒子および摩耗形態観察】分析結果から比較的多く観察された摩耗粒子は、以下の通りでした。切削粒子・異物や金属表面の微小突起による切削摩耗により発生。シビア粒子・潤滑状態がやや厳しい凝着摩耗により発生。金属潤滑部が局部的に油膜切れを起していると考えられます。赤錆・金属表面が酸化により剥がれ落ちやすくなる腐食摩耗により発生。フリクションポリマ・局部的に高圧・高温となる場合に発生。鉄錆、砂等・外部から混入したと考えられます。Iカップリング発光分光分析【SOAP／D-SOAP】検出された金属元素から発生箇所を推定すると、以下の通りでした。鉄、鉛、銅、クロム、アンチモン、錫、亜鉛・軸受等リン、カルシウム、バリウム、アルミニウム、ケイ素、ナトリウム、マグネシウム・外部混入異物潤滑油中の粒子の粒度分布は～.μmの範囲にあり、μmにピークが確認されました。μm以下の粒子が支配的であるものの、大型の粒子も多いことが分かりました。水分は、ppmと当社推奨の管理限界値であるを超えていました。赤錆が比較的多く観察されたことから、水分の影響で油槽内は腐食していると思われます。
報告№4466 | 分析№98-02566 | 9802566 | 本年の夏期ピーク終了後の月下旬に再分析を実施されることを推奨します。粘度は良好です。粘度は.mm/sと前回データの.mm/sに比較して、変化なく良好と判断します。水分は良好です。水分は.ppmと当社推奨の管理限界値以下であり、良好と判断します。予測では、タービン油の使用限度は年月頃です。全酸価はと当社推奨の管理限界値.mgKOH/g以内にあり、良好と判断します。但し、劣化の進行状況は、今回だけのデータでは予測できないため、○○テック殿で実施した過去のデータを合わせて予測しました。予測方法は、次ページ図及び図に示すように通りの手法を用いました。図に示すように直線回帰により計算しますと当社推奨限界値に到達するのは年後の年月日となり、図に示すように指数関数により計算しますと来年の年月日となります。全酸価の変化は、当社の経験では後者の指数関数のように変化すると考えられますので、来年月に限界値に到達すると予想します。酸価が高い油を潤滑油として使用した場合に酸による腐食摩耗が発生することが判っており、全酸価を管理する必要性はここにあります。当社では、.mgKOH/gを超えた時に軸受が腐食摩耗により損傷したことを経験しており、この値より低い全酸価での使用が望まれます。尚、予測精度を上げるため、本年の夏期ピーク終了後の月下旬に再分析を実施されることを推奨します。劣化の兆候が確認されました。IRの結果から、油劣化の兆候を示すカルボン酸の吸収が確認されておりますので、全酸価の上昇に注意して下さい。は良好です。計数汚染度は良好と判断します。計数汚染度はNAS級と当社推奨の管理限界値のNAS級以下であり、良好と判断します。重量汚染度は良好と判断します。重量汚染度はmg/mlと当社推奨の管理限界値のmg/ml以下であり、良好と判断します。機器の潤滑状態潤滑状態は正常と判断します。但し、銅を使用した部分の摩耗が確認されましたので、発生箇所を調査する必要があります。検出された銅は冷却用の蛇管等から発生した可能性があります。銅がSOAeq\oでppm、D－SOAeq\oでppm検出されています。銅はスラストメタルに～％程度含まれておりますが、スラストメタルの主成分は錫であり、錫がSOAPで検出されず、D－SOAPでと検出された量が微量であることから、検出された銅はメタル以外の部位、例えば冷却用の蛇管等から発生したものと推定されます。銅が検出されましたので、水分値の上昇に注意して下さい。SOAPで検出される金属元素は油に溶解している場合があります。その場合、冷却管等の銅を使用した部分の溶出が考えられますが、水分が.ppmと良好ですので、現在の所、蛇管に穴が空く等の心配はないと考えられます。現段階ではピンホールのような局部的な溶出なのか、比較的広範囲な面積を持った溶出なのかは、判断できませんが、ピンホールのように局部的に銅が溶出する場合は、水分の上昇で確認できると考えますので、巡視時には、特に油面計の油面位置に注意をはらって下さい。潤滑状態は正常の範囲にあります。フェログラフィー分析の結果、Is値が.と当社の研究結果から見て、正常の範囲にあり、潤滑状態は正常と判断します。これは、フェログラフィー分析で観察された粒子を電子顕微鏡により詳細に観察した結果、写真～に示すとおり、μm以下の比較的小さな粒子が多く見られた事によります。
報告№107-6019 報告№107-6538 | 分析№107-01038 分析№107-01100 | 107-01100 | 主機は、約ヶ月間停止している。現在の油の状態を確認する。今回の採油は、機器停止中に油面計ドレンバルブから実施しているため、油循環中に採油した場合に比較し、油中粒子の沈降の影響を受け、分析データが低濃度に出る可能性があります。油面計ドレンバルブは、油槽底部に設置されていない場合が多く、通常軸受油槽側面の低い部分にあり、長期間停止している場合、汚染粒子は沈降して採取されない可能性が高いと考えます。今回の分析は以上のことを踏まえて結果を検討しました。精点Aを実施した結果、全てのデータは良好の範囲にありました。但し、今回の採油が主機停止約ヶ月経過しており、μmサイズの粒子は既に油槽底部に沈降していると考えられ、μm以上の摩耗粒子が採取されていないと思われます。したがって、摩耗が進行していることを見落としている場合もあると考える必要があります。上述しましたように、今回の採油は停止中の採油であるため、循環中の採油に比較してデータが高目に出る可能性があります。これは、運転中の採油であったなら今回データより低い値になることが考えられます。次回採油は、粒子の沈降の影響を極力抑え、油中粒子が均一な分散状態に近い状態で採油が実施できるように、主機運転中、または停止直後に採油を実施することを推奨します。
報告№109-09578 報告№110-00303 | 分析№109-003561 分析№110-001192 | 110-001192_100910 | ・摩耗状態SOAP／D－SOAPの結果、グリース中からは摩耗により発生した鉄、クロム、錫、アンチモン等が比較的多く検出されました。摩耗粒子の観察結果で観察された粒子は、金属潤滑部が局部的に油膜切れを起して発生するシビア粒子でした。これらのことから、軸受潤滑部ではやや厳しい摩耗形態の凝着摩耗が発生していることが分かりました。但し、転がり軸受寿命の指標としている摩耗粒子が観察されなかったことから、フレーキングの発生がなく、本軸受は継続使用可能な状態にあると思われます。・グリースの物理的性状グリースの劣化の兆候を確認するために実施したIRの結果、新グリースのピークと比較して大きな変化はなく、良好でした。水分はと新グリース値のppmに比較して高く、水分が混入したと思われます。現在のところ、フェログラフィーの結果から錆の発生は確認されていませんが、今後、錆の発生およびグリースの酸化劣化の進行が懸念されます。結論異音が発生した原因は、分析結果から油膜切れによる金属接触が発生し、それに伴い異音が発生した可能性があると思われます。但し、異音は発生しているものの、フレーキングの発生はなく、軸受は継続使用可能な状態にあると思われます。摩耗進行状況の監視今後、凝着摩耗等の進行を監視するため、定期的に分析を実施し、摩耗の進行状況を確認することを推奨します。発錆と劣化に対する対策グリース中は、混入した水分の影響で酸化劣化が加速する懸念があります。ベアリング鋼は、水分により錆が発生しやすいため、グリースの入れ替えが可能であれば至急入れ替えることを推奨します。尚、グリースの入れ替えができない場合は、定期的な分析により錆の発生状況を監視することを推奨します。特性低下特性低下に係るパラメータの分析結果は、良好でした。有機物・有機化合物有機物・有機化合物は、IRチャートによる新グリース分析値との比較の結果、IRスペクトルパターンに大きな差異はなく、良好と判断します。汚染水分はと新グリース値のppmに比較して高い値でした。摩耗摩耗粒子の形態観察の結果、金属潤滑部が局部的に油膜切れを起して発生するシビア粒子が比較的多く観察されました。摩耗粒子摩耗粒子の形態観察の結果、金属潤滑部が局部的に油膜切れを起して発生するシビア粒子が比較的多く観察されました。金属濃度SOAP法により金属濃度を測定した結果、鉄が比較的多く検出されました。金属濃度酸溶解法により金属濃度を測定した結果、鉄、クロム、アンチモンが比較的多く検出されました。
報告№109-09255 報告№109-09255 | 分析№109-001917 分析№109-001917 | 109-001917 | 結論運転再開後、今回の分析項目に計数汚染度、油中金属濃度を追加して、再度分析を実施し、摩耗および油劣化の進行状況を確認されることを推奨します。特性低下分析結果は、全項目が良好の範囲にありました。したがって、油の特性低下は認められず良好と判断します。粘度粘度はmm/sと新油値.mm/sに対する粘度変化率は-％でした。粘度変化率の推奨管理限界値は、±％以内となっていますが、今回の結果はこの範囲内にあることから、良好と判断します。全酸価全酸価は.mgKOH/gと新油値以内にあり、良好と判断します。酸化安定度酸化安定度は、新油値と比較して十分に残存していることが必要ですが、今回の残存率は新油の.％となっており、当社推奨の管理限界値の％以上であったことから、良好と判断します。汚染水分による汚染は確認されず、良好と判断します。水分濃度水分濃度は、当社推奨の管理限界値の以下のppmであり、良好と判断します。摩耗摩耗粒子の結果、局部的に高圧・高温となる場合に発生するフリクションポリマ、外部から混入したと思われる鉄錆等がやや多く観察されました。異常摩耗の早期発見パラメータであるフェログラフィーのIs値がの乗と高く、摩耗粒子の形態観察の結果、局部的に高圧・高温となる場合に発生するフリクションポリマ、外部から混入したと思われる鉄錆等がやや多く観察されました。
報告№108-0057 報告№108-0057 | 分析№108-00302 分析№108-00302 | 108-00302 | トライボ診断を実施し、、汚染度、潤滑状態を確認する。トライボ診断の結果、摩耗粒子の形態観察でギヤ歯面の疲労摩耗で発生したと推定されるμm以下の摩耗粒子が観察されました。ギヤボックスの油系統にはフィルタがあり、粒子の大部分は捕捉されていると考えられます。摩耗粒子サイズがμm以下と小さいものの、異常摩耗の早期発見パラメータであるフェログラフィーのIs値がの乗とやや高いことから、ギヤ歯面では厳しい潤滑状態が発生している可能性が高いと思われました。今後さらに摩耗が進行することが懸念されるため、ヶ月以内に再度分析を実施し、摩耗の進行状況を確認することを推奨します。尚、フィルタの捕捉の影響による誤認を避けるため、今後の診断に当たっては、これまでの採油箇所に加え、フィルタの捕捉物も分析し、その結果から潤滑状態を評価することを推奨します。また、フィルタ捕捉物の分析を実施する際には、フィルタ流量、フィルタ使用時間、主機稼働時間などの追加情報が必要です。は良好と判断します。粘度は良好。粘度はmm/sと新油値mm/sに比較して、粘度変化率は+％で、当社推奨の管理限界値である±％以内にあり、良好と判断します。水分は良好。水分はppmと当社推奨の管理限界値の以下であり、良好と判断します。全酸価は良好。全酸価は.mgKOH/gと新油値.mgKOH/g以内であり、良好と判断します。IRの結果、良好。IRの結果、油劣化の兆候を示すカルボン酸の吸収が確認されていないことから、良好と判断します。計数汚染度は当社推奨の管理限界値を超えていました。計数汚染度は当社推奨の管理限界値を超えていました。計数汚染度はNAS級以上と当社推奨の管理限界値のNAS級を超えていました。重量汚染度は.mg/mlでした。重量汚染度は.mg/mlでした。機器の潤滑状態摩耗粒子の形態観察の結果、ギヤ歯面の疲労摩耗で発生したと推定されるμm以下の摩耗粒子が観察されました。SOAPによる油中金属濃度をを測定した結果、鉄が多く検出されました。SOAPによる油中金属濃度をを測定した結果、鉄がppm、銅がppm、油の添加剤成分であるリンがppm、亜鉛がppm、カルシウムが検出されました。SOAPによる油中金属濃度を測定した結果、鉄が多く検出されました。SOAPによる油中金属濃度を測定した結果、鉄がppm、銅が、クロムが、油の添加剤成分であるリンが、亜鉛がppm、カルシウムが、外部から混入したと思われるナトリウムが検出されました。フェログラフィーの結果、μm以下の摩耗粒子が観察されました。異常摩耗の早期発見パラメータである潤滑状態指数がの乗とやや高く、摩耗粒子の形態観察の結果、ギヤ歯面の摩耗で発生したμm以下の摩耗粒子が多く観察されました。
報告№109-09136 報告№111-00308 | 分析№109-001160 分析№111-001450 | 111-001450 | 軸受の継続使用は不可能と判断します。軸受の交換観察された摩耗粒子の中にはμmを超える大型の粒子が観察されたことから、本軸受は比較的短時間で損傷に至ることが予想されます。発生している摩耗粒子は、非常にサイズの小さな切削粒子や油膜が破断して金属接触になって発生するシビア粒子でした。軸受の転動面や軌道面では、目視で確認出来ないような小さな切削痕があると思われますが、今後継続使用した場合、これらの傷からクラックが進展し破損に至ると推定できますので、予防措置として交換を推奨します。油槽内の清掃潤滑油が汚染されていることから、油槽内は汚染されていると思われます。更油をする際には、油槽内を清掃し、更油する新油もNAS級程度の清浄な潤滑油を更油することを推奨します。フェログラフィー異常摩耗の早期発見パラメータとして摩耗粒子を定量化して評価するフェログラフィーのIs値は、潤滑状態が厳しいの乗でした。摩耗粒子の形態で比較的多く観察された粒子は、潤滑状態が正常な場合に発生する摩耗粒子、異物の噛み込みなどで発生する切削粒子、金属潤滑部が局部的に油膜切れを起こして発生するシビア粒子、局部的に高圧・高温となる場合に発生するフリクションポリマでした。このような摩耗粒子が観察された場合には、・潤滑部では正常なマイルド摩耗、・異物による切削摩耗と・潤滑状態がやや厳しい凝着摩耗が混在した摩耗状態になっており、局部的ではあるものの転がり軸受内では高圧・高温の箇所が発生していることも分かります。特に、切削摩耗は、他の摩耗形態に比較して摩耗進行速度が速く、転がり軸受でこの摩耗形態が発生した場合には寿命が分の程度に低下することも知られています。切削摩耗により生じた軌道面の損傷が起点となって転がり軸受の寿命となるフレーキングに進展することが懸念されます。フリクションポリマは、潤滑油が軌道面に押し込められ高圧状態になると同時に、圧縮熱により高温状態になった結果、基油自身が重合反応を起こし生成することが知られています。そのため、高圧高温状態の解消がなされなければ、潤滑油の劣化が進行し、粘度上昇に因る潤滑異常に進展する場合があります。電子顕微鏡・X線マイクロアナリシス観察された粒子をSEM・XMAで詳細に分析した結果、粒子には鉄、クロムが比較的多く含まれており、～μmサイズの比較的大きな粒子が観察されました。成分割合から粒子は主に転がり軸受から発生していると推定できます。Iカップリング発光分光分析供試のタービン油を分析した結果、SOAP／D－SOAPで鉄、リン、亜鉛、カルシウム、ケイ素、ナトリウムが検出されました。これらの検出された金属元素から発生箇所を推定すると鉄・軸受等リン、亜鉛、カルシウム、ケイ素、ナトリウム・外部混入異物であると思われます。このうち、機械部品が摩耗したと思われる元素はのグループです。計数汚染度は当社推奨の管理限界値に到達していました。フィルタ表面の異物観察で金属片、鉄錆等が観察されたことから、汚染度が高い要因は、摩耗と外部混入異物の影響と思われます。粘度、全酸価、IR、RBOTの各データは良好でした。尚、別紙RBOTの減少傾向から油の余寿命を求めた結果、本試料は直近の更油から起算して稼働日数が年月まで使用可能であることが分かります。
報告№109-09136 報告№110-00354 | 分析№109-001160 分析№110-001610 | 110-001610 | Iカップリング発光分光分析摩耗状態は、潤滑油中に含まれる金属成分と濃度を調査し、その結果で評価します。金属元素と濃度の分析は、試料油を以上の高温で発光させ、その光を分光器で分光し、分光によって得られた光の強度と金属固有の波長とから元素を特定するIカップリング発光分光分析法を用います。今回の試料はギヤ油でしたが、検出された金属は、SOAPの結果表に示すように、鉄、鉛、銅、アンチモン、リン、亜鉛、カルシウム、アルミニウム、ケイ素、ナトリウムでした。これら検出された金属元素から発生箇所を推定すると、鉄、鉛、銅、アンチモン・軸受等リン・オイル添加剤亜鉛、カルシウム、アルミニウム、ケイ素、ナトリウム・外部混入異であると思われます。このうち、機械部品が摩耗したと思われる元素はのグループです。フェログラフィー摩耗粒子と摩耗の形態分析結果から観察された粒子は、繰り返し応力を受けて発生する疲労摩耗粒子異物の切削作用で発生する切削粒子でした。潤滑部では、金属疲労による疲労摩耗、異物による切削摩耗が発生していることが分かりました。潤滑状態異常摩耗の早期発見パラメータとして摩耗粒子を定量化して評価するフェログラフィーのIs値は、潤滑状態がやや厳しいの乗となっていました。但し、Is値はやや高いものの、現時点では転がり軸受の指標としている摩耗粒子が観察されていないことから、フレーキングの発生はなく、本軸受は継続使用可能な状態にあると判断します。計数汚染度はNAS級とやや高い値でした。D－SOAPで摩耗により発生した鉄と油の添加剤成分であるリンが検出され、フィルタ表面の異物観察で表面が茶褐色であり、金属片、鉄錆、砂等が観察されたことから、汚染度が高い要因は、摩耗と外部混入異物の影響と思われます。粘度、水分、全酸価、IRの各データは良好でした。軸受の継続使用の是非本試料のIs値は、潤滑状態がやや厳しいの乗でした。摩耗の進行を予測するための直前のIs値がないため、今後の摩耗状態の予測できませんが、Is値が更油後ヶ月でこの値であれば継続使用は可能であると思われます。潤滑油の継続使用の是非潤滑油は継続使用可能な状態にあると判断します。本軸受は、疲労摩耗が観察されていることから定期的な分析により傾向監視を継続することが望ましいと考えます。
報告№108-5033 報告№108-5033 | 分析№108-01121 分析№108-01121 | 108-01121 | トライボ診断の結果、泡立ち試験を除く項目は良好でした。泡立ち試験の結果は、-と新油値の-に比較して高い値でした。消泡性能が低下していることが確認されたことから、今後の使用時間によっては、油の酸化劣化が進行したり、ギヤ歯面およびベアリング軌道面で油膜切れが発生したりする場合があるため、消泡剤の添加による消泡性能の改善が必要になると思われます。一方、摩耗粒子の形態観察でμm以下の小さな摩耗粒子が観察され、潤滑状態指数はのマイナス乗と濾過設備のない機器であれば、正常な潤滑状態にあると判断できる状況でした。但し、ギヤボックスの油系統にはインラインフィルタとオフラインフィルタがあり、μmサイズ以上の粒子の大部分は捕捉され、異常な摩耗状態が発生したとしても正常な潤滑状態にあると誤認してしまう可能性があります。フィルタの捕捉の影響による誤認を避けるため、今後の診断に当たっては、これまでの採油箇所に加え、インラインフィルタやオフラインフィルタの捕捉物も分析し、その結果から潤滑状態を評価することを推奨します。尚、フィルタ捕捉物の分析を実施する際には、フィルタ流量、フィルタ使用時間などの追加情報が必要です。是非ご提供下さい。泡立ち試験の結果、消泡性能が低下していることが確認されました。粘度は良好。粘度はmm/sと新油値mm/sに比較して、粘度変化率は-％で、当社推奨の管理限界値である±％以内にあり、良好と判断する。粘度はmm/sでした。粘度はmm/sでした。粘度指数はでした。粘度指数はでした。泡立ち試験は-でした。泡立ち試験は-と新油に比較して高い値でした。消泡性能が低下していることが確認されました。水分は良好。水分は.ppmと当社推奨の管理限界値の以下であり、良好と判断します。全酸価は良好。全酸価は.mgKOH/gと新油値.mgKOH/g以内であり、良好と判断します。機器の潤滑状態精密な濾過設備がない機器であれば、潤滑状態指数は正常の範囲にあると判断します。潤滑状態指数は正常の範囲にあると判断します。異常摩耗の早期発見パラメータである潤滑状態指数がのマイナス乗と、精密な濾過設備がない機器であれば、潤滑状態指数は正常の範囲にあると判断します。
報告№106-0025 報告№106-0137 | 分析№106-00118 分析№106-00894 | 106-00894 | トライボ診断の結果、摩耗粒子形態観察で転がり軸受の寿命の指標となるフレーキングの発生は確認されておらず、本軸受は継続使用可能な状態にあると判断します。但し、摩耗粒子形態観察で局部的な油膜切れにより発生するシビア粒子観察されており、軌道面の微小領域に損傷が発生していると思われます。今後この損傷が起点となって、フレーキングに進展する場合があります。一方、SOAP／D-SOAPの結果、海水に含まれるマグネシウム、ナトリウムが検出されたことから、海水が混入した可能性があります。今後、海水の影響で腐食が発生する場合がありますので、腐食発生によるベアリング損傷を予防するため、グリースの入れ替えとシール部の点検を推奨します。今後は、年に度トライボ診断を実施し、摩耗の進行状況及び海水の影響で発生する腐食摩耗の発生状況を確認されることを推奨します。尚、報告書の管理表中に示しているSOAP／D-SOAPは、グリース潤滑の場合、摩耗粒子が均一に分散していないため、測定値が大きく変動することがありますので参考値としてお考え下さい。
報告№106-6102 報告№106-0464 | 分析№106-02223 分析№106-02670 | 106-02670 | 今回の採油は、主機停止中にドレンバルブから採油を実施しているため、油循環中の採油に比較して油中粒子が沈降して高濃度になっている部分を採油していると考えられます。したがって、油が循環している状態で採油を実施した場合に比較して、分析データが高くでる可能性があります。今回の分析は以上を踏まえて結果を検討しました。分析の結果、沈降の影響で高濃度になる採油条件にもかかわらず、全てのデータが良好であることから、この油は継続使用可能であり、潤滑状態も正常と判断します。上述しましたように、今回の採油は停止中の採油であるため、循環中の採油に比較してデータが高目に出る可能性があります。したがって、次回採油時には粒子の沈降の影響を極力抑え、油中粒子が均一な分散状態に近い状態で採油が実施できるように、主機運転中、または停止直後に採油を実施されることを推奨します。
報告№108-5029 報告№108-0177 | 分析№108-00963 分析№108-01250 | 108-01250 | 、汚染度、軸受の潤滑状態を確認する。分析の結果、計数汚染度がNAS級以上、重量汚染度がmg/mlと共に当社推奨の管理限界値を超えていました。また、異常摩耗の早期発見パラメータであるフェログラフィーのIs値が高いの乗となっていました。摩耗粒子の形態観察で異物の噛み込みにより発生する切削粒子が多く観察され、フィルタ表面の異物観察で外部から混入したと思われる鉄錆、砂等が多く観察されました。更にSOAP／D－SOAPで鉄および銅が検出されたことから、汚染度が高い要因は、摩耗と採油の影響によるものと考えられました。今回の採油は対象設備の停止中にドレンプラグから採油を実施しているため、これらの異物は、ドレンプラグ配管内部に残留していた汚染物が検出された可能性が高いと思われます。観察された摩耗粒子の形態は、切削摩耗であり、異物が混入していない状態に比較して摩耗進行速度が速く注意が必要です。転がり軸受の場合、分の程度に寿命が低下することが知られています。今後、更に摩耗が進行し、転がり軸受の寿命の指標となるフレーキングに進展することが懸念されるため、油槽内を清掃されることを推奨します。一方、を示す粘度、水分、全酸価、IR、RBOTの各データは良好の範囲にあることから、この油は継続使用可能と判断します。尚、上述しましたように、今回の採油は停止中の採油であるため、運転中の採油に比較して汚染度は高目に出ている可能性があります。次回採油のタイミングは、粒子の沈降の影響を極力抑え、油中粒子が均一な分散状態に近い状態で採油が実施できるように、対象設備の運転中、または停止直後に採油を実施されることを併せて推奨します。
報告№105-0164 報告№105-0164 | 分析№105-01096 分析№105-01096 | 105-01096 | 今回のトライボ診断は、前回の診断結果で確認された外部混入異物による摩耗進行の確認を目的としました。その結果、前回と同様、外部から混入した異物が多くみられたものの、異物の影響によるメタルの摩耗は確認されず、摩耗の進行はないものと判断します。一般に、外部混入異物が観察されるのは、採油時に混入することが多く、前回と今回の採油箇所がドレンバルブであることから、前回確認された異物は、ドレンバルブに残留していたものを採油した可能性が高いと考えられます。採油時に異物混入を避けるには、採油時に廃油量を～倍に増やすか、運転中、又は、停止直後に油層中層部から直接実施されることを推奨します。は良好と判断します。水分は良好と判断します。水分は.ppmと当社推奨の管理限界値の以下であり、良好と判断します。全酸価は良好と判断します。全酸価はと新油値に比較して変化はなく、良好と判断します。IRの結果、良好と判断します。IRの結果、油劣化の兆候を示すカルボン酸の吸収が確認されていないことから、良好と判断します。計数汚染度はNAS級とやや高い値でした。計数汚染度はNAS級とやや高い値でした。計数汚染度はNAS級と当社推奨の管理限界値のNAS級以内にあるものの、やや高い値でした。重量汚染度は良好と判断します。重量汚染度は.mg/mlと当社推奨の管理限界値のmg/ml以内であり、良好と判断します。機器の潤滑状態異常摩耗の早期発見パラメータであるフェログラフィーのIs値がの乗から乗に桁上昇し、摩耗粒子形態観察で、前回と同じく外部から混入した鉄錆・砂が観察されました。SOAPの結果、軸受の摩耗を示す錫が検出されました。SOAPの結果、軸受の摩耗を示す錫がppm、油の添加剤成分であるリンがppm、外部から混入したケイ素がppm検出されました。D－SOAPの結果、軸受の摩耗を示す錫が検出されました。D－SOAPの結果、鉄が、軸受の摩耗を示す錫が、油の添加剤成分である亜鉛が、外部から混入したカルシウム、ナトリウムが共に検出されました。フェログラフィーの結果、外部から混入したと思われる鉄錆・砂が観察されました。異常摩耗の早期発見パラメータであるフェログラフィーのIs値がの乗から乗に桁上昇し、摩耗粒子形態観察で、前回と同じく外部から混入した鉄錆・砂が観察されました。
報告№109-09173 報告№109-09173 | 分析№109-001421 分析№109-001421 | 109-001421 | 分析の結果、前回に比較して計数汚染度がNAS級からNAS級にランク増加していることが分かりました。摩耗粒子の形態観察で金属接触が厳しい場合に発生するシビア粒子、外部から混入したと思われる砂等がやや多く観察されたことから、汚染度が高い要因は、摩耗と外部混入異物の影響と考えられます。今後、これらの摩耗粒子や異物が軸受摺動面に噛み込み摩耗が進行することが懸念されるため、ヶ月後に再度分析を実施し、今回の分析項目にSOAP／D－SOAPを追加し、汚染度および摩耗の進行状況を確認されることを推奨します。尚、本設備には静電浄油機が設置されており、常時運転している場合、常に清浄な状態に保持され摩耗の変化が生じても検出されない可能性もありえます。潤滑状態をより正確に把握するには、静電浄油機の仕様および運転時間を把握すると同時に、濾過機の入口と出口から採油を実施し、その差異から濾過効率を求め、それを根拠に摩耗の進行状況を確認されることを併せて推奨します。は良好と判断します。粘度は良好と判断します。粘度はmm/sと新油値mm/sに比較して、粘度変化率は-％で、当社推奨の管理限界値である±％以内にあり、良好と判断します。水分は良好と判断します。水分はと当社推奨の管理限界値の以下であり、良好と判断します。全酸価は良好と判断します。全酸価は.mgKOH/gと新油値.mgKOH/gに比較して高いものの、IRの結果で油劣化の兆候を示すカルボン酸の吸収が確認されていないことから、良好と判断します。IRの結果、良好と判断します。IRの結果、油劣化の兆候を示すカルボン酸の吸収が確認されていないことから、本試料油は継続使用可能と判断します。は良好と判断します。計数汚染度は良好と判断します。計数汚染度はNAS級と当社推奨の管理限界値のNAS級以内にあり、良好と判断します。重量汚染度は良好と判断します。重量汚染度は.mg/mlと当社推奨の管理限界値のmg/ml以内にあり、良好と判断します。機器の潤滑状態フェログラフィーの結果、金属接触が厳しい場合に発生するシビア粒子、外部から混入したと思われる砂等がやや多く観察されています。シビア粒子および砂等の異物が観察されました。異常摩耗の早期発見パラメータであるフェログラフィーのIs値がの乗と良好の範囲にあるものの、摩耗粒子の形態観察で金属接触が厳しい場合に発生するシビア粒子、外部から混入したと思われる砂等がやや多く観察されました。
報告№109-09270 報告№109-09270 | 分析№109-001991 分析№109-001991 | 109-001991 | 潤滑油および本軸受は、継続使用可能な状態にあると判断しますが、定期的に分析を実施し、摩耗の進行状況を確認されることを推奨します。次回採油時期は、理論的に求めると最短で約時間となります。この時間は、油中汚染物が均一になるために必要とする時間であり、この時間を経過すれば、再分析の結果から潤滑状態の傾向を確認することが可能となります。理論時間を参考に次回採油時期を検討されることを推奨します。
報告№109-09136 報告№110-00463 | 分析№109-001160 分析№110-002090 | 110-002090 | 摩耗状態異常摩耗の早期発見パラメータであるフェログラフィーのIs値はの乗とやや高く、摩耗粒子の形態観察で外部から混入したと思われる鉄錆、砂等が比較的多く観察されました。・ケイ素の検出SOAPでケイ素がppm検出されました。一般に、潤滑油中からケイ素が検出された場合の原因として、シリコン油或いは、シリコン系の添加剤が検出されるフェログラフィーおよびフィルタ表面の異物観察で砂が多く観察されて検出されるシリコングリースをシール部に塗布している場合、このシリコングリースが潤滑油に混入して検出されるなどが挙げられますが、今回の検出はおよびの可能性が考えられます。については、分析結果では確認することが出来ませんので、これに関する情報があれば提供をお願いします。・金属添加剤の検出SOAPの結果、油の添加剤成分として含まれているリン、バリウムが検出されました。ご提供いただいた油名はダフニータービンオイルですが、これには、これらの添加剤は含まれていないことから、異種油が混入したか、或いは、油名が違う可能性があります。汚染度計数汚染度はNAS級以上と当社推奨の管理限界値を超えていました。フィルタ表面の異物観察で鉄錆、砂等が観察されたことから、汚染度が高い要因は、外部混入異物の影響と思われます。・IRIRの結果、新油と異なるピークが確認されました。異種油が混入したか、或いは、油名が違う可能性があります。・RBOTRBOTの結果、minと当社推奨の管理限界値を下回っていました。今後、酸化防止剤の減少に伴い、基油の劣化に進展することが懸念されます。潤滑油および軸受は継続使用可能な状態にあるものの、摩耗および油劣化の進行が懸念されるため、以下の対策を推奨します。濾過と更油油中の汚染度が高く、観察された異物が軸受摺動面に噛み込み摩耗が進行することが懸念されるため、濾過を実施することを推奨します。また、同時に酸化防止剤の減少が確認されたことから、基油の劣化に進展することが懸念されるため、更油の実施を併せて推奨します。シリコン系のグリースや添加剤の確認シリコン系の添加剤やグリースを使用している箇所があるかについてご確認下さい。異種油および油名異種油の混入の有無、油名を再度確認することを推奨します。
報告№109-09136 報告№112-00442 | 分析№109-001160 分析№112-001883 | 112-001883 | 濾過前の試料油を分析した結果、摩耗粒子の形態観察で比較的多く観察された摩耗粒子は以下の通りでした。潤滑状態が正常な場合に発生する摩耗粒子金属接触が厳しい場合に発生するシビア粒子金属接触が厳しく、且つ、摩擦熱が高い場合に発生する黒錆主にサーボシリンダ内壁やポンプ内部で摩耗が発生している可能性が考えられます。現在のところ、NAS級と非常に良好の範囲にあるものの、このまま摩耗が進行し、汚染度がNAS級のやや不良領域に上昇した場合、バルブ類の動作障害やフィルタの目詰まり等が発生することが懸念されます。これらの障害発生に対する弊害を勘案の上、ヶ月後に再分析を実施し、摩耗の進行状況を確認されることを推奨します。
報告№109-09129 報告№109-09129 | 分析№109-001097 分析№109-001097 | 109-001097 | 分析の結果、SOAPの銅濃度が前回に比較してppmからppmに増加していたことから、銅を使用した部分の溶出が発生していると考えられます。貴社からの資料によれば、銅を使用した部分はボイラ給水ポンプのデフレクターやバッフル、或いは流体継ぎ手のスクイ管、潤滑油冷却器の冷却管などですが、溶出はこれらの部位の銅系材料を使用した箇所が選択的に溶出していると思われます。銅の溶出は、潤滑油に使用されている添加剤の成分と銅との反応により溶出することが知られています。銅濃度の増加は、別紙鉱油の酸化に対する金属触媒の影響に示すように濃度の増加とともに酸化速度が加速することが分かっていますので、定期的に分析を実施し、酸化劣化の進行状況を監視されることを推奨します。は良好と判断します。計数汚染度は良好と判断します。計数汚染度はNAS級と当社推奨の管理限界値のNAS級以内にあり、良好と判断します。重量汚染度は良好と判断します。重量汚染度は.mg/mlと当社推奨の管理限界値のmg/ml以内にあり、良好と判断します。機器の潤滑状態SOAPの結果、銅が多く検出されました。SOAPの結果、銅が多く検出されました。SOAPの結果、油の添加剤成分であるリン、亜鉛が検出されました。一方、銅が検出されました。銅を使用した部分の溶出が発生していると考えられます。この溶出は検出された亜鉛系添加剤の成分と銅が反応し、溶出することが知られています。銅濃度は別紙鉱油の酸化に対する金属触媒の影響に示すように銅濃度が増加すると酸化速度が速まりますので、酸化劣化の進行状況をを全酸価の変化で監視されることを推奨します。D－SOAPの結果は良好です。D－SOAPの結果、摩耗により発生する鉄および錫が検出されていないことから、良好と判断します。フェログラフィーの結果は良好です。異常摩耗の早期発見パラメータであるフェログラフィーのIs値がのマイナス乗と良好の範囲にあることから、潤滑状態は正常と判断します。
報告№109-09136 報告№110-00482 | 分析№109-001160 分析№110-002159 | 110-002159 | 摩耗状態前回に比較してSOAP／D－SOAPの結果で、鉄および錫濃度に大きな変化はなく、異常摩耗の早期発見パラメータであるフェログラフィーのIs値がのマイナス乗と良好でした。汚染度前回に比較して計数汚染度はNAS級からNAS級にランク減少し、良好でした。粘度、水分、全酸価、IR、RBOTの各データは良好でした。潤滑油および軸受は継続使用可能な状態にあると判断します。
報告№104-8044 報告№104-6078 | 分析№104-02040 分析№104-02331 | 104-02331 | オーバーホールヶ月後の初期試験を実施した結果、前回オーバーホール直後に実施した試験結果に比較し、約ヶ月で計数汚染度がNAS級からNAS級以上にランク上昇し、当社推奨の管理限界値を超えていたことがわかりました。これは、異常摩耗の早期発見パラメータであるフェログラフィーのIs値が、の乗とやや高い事と、摩耗粒子形態観察の結果で前回同様に外部から混入した鉄錆・砂、異物の噛み込みにより発生した切削粒子、金属接触が厳しい場合に発生するシビア粒子が観察された事によると思われます。また、さらにD－SOAPの結果でも、前回に比較し鉄やメタルの主成分である錫、そして外部から混入したカルシウムが各々増加している事が確認できました。以上のことから、汚染度が高い要因は、前回観察されている外部混入異物が軸受摺動面に噛み込み、切削摩耗を発生させ、加えて油膜切れも生じて厳しい金属接触も発生し、これらが混在しているためと考えられました。切削摩耗は、摩耗の進行速度が速いため特に注意が必要です。今後、更に摩耗が進行することが懸念されるため、可能であれば濾過を実施されることを推奨します。濾過が実施出来ない場合は、ヶ月以内に再度分析を実施し、汚染状況及び摩耗の進行状況を確認されることを推奨します。これらのことは、計数汚染度が前回のNAS級からNAS級以上にランク上昇し、当社推奨の管理限界値を超えていたこと異常摩耗の早期発見パラメータであるフェログラフィーのIs値が、の乗とやや高く、摩耗粒子形態観察の結果、前回と同じく外部から混入した鉄錆・砂、異物の噛み込みにより発生する切削粒子、金属接触が厳しい場合に発生するシビア粒子が観察されたことD－SOAPの結果、前回に比較して鉄、メタルの主成分である錫、外部から混入したカルシウムが上昇したこと以上のことから判断しました。
報告№109-09136 報告№110-00054 | 分析№109-001160 分析№110-000155 | 110-000155 | IRを除く項目は良好でした。IRの結果でIRチャートに示すように新油と異なるピークが確認されました。異種油の混入、或いは、油名が違う可能性があります。結論酸化劣化の進行は確認されなかったことから、潤滑油は継続使用可能な状態にあると判断しますが、以下の対策が必要です。異種油の混入、或いは、油名が違う可能性がありますので、再度ご確認下さい。
報告№102-4005 | 分析№102-00270 | 102-00270 | 分析の結果、を示す粘度、水分、全酸価、IRの各データは当社推奨の管理目安内にあり、この油は継続使用可能と判断します。但し、本試料油は、油濾過機が設置されている油槽であるため、常時油中の粒子が除去されていますので、診断は油濾過機による減少率を考慮して潤滑状態の判断を行う必要があります。油濾過機使用中の摩耗粒子減少率は、油濾過機の入口と出口の汚染度を評価し、その結果から求めます。今回は油濾過機の出口から採取した試料がありませんので、濾過能力が良好とされる一般的な濾過率.を計算根拠として用いる事としますが、濾過機の吐出量と総油量との比によりこの濾過率が変動します。この比は、本機の場合、濾過機吐出量が毎時L、設備油量がLですので吐出量と、設備油量から計算した毎時の減少率はとなる事がわかります。例えば、計数汚染度の～μmレンジを例にとり計算した場合、濾過機により時間で％の粒子が減少しますので、油がパスして増加する粒子数は、個/mlの％の個/mlとなります。更に、この発生粒子数から平衡濃度を計算します。平衡濃度は下式により求めます。平衡濃度＝発生粒子数／減少率・式油濾過機が設置されていない場合の減少率を.とすると平衡濃度は個/mlとなります。このことから分かるように、本試料油中の汚染度は、油濾過機が設置されていることでNAS級と清浄になっていますが、油濾過機がないと仮定した場合、計算により求めたように～μmレンジの汚染度はNAS級以上の汚染状態になる可能性を示唆するものととらえる事が出来ます。他のレンジを同様に計算すると以下のようになり、NAS級以上となります。～～～～以上等級級以上以上のことから、濾過機の影響で汚染状態は清浄になってはいるものの、摩耗が発生している状態にあると思われます。摩耗粒子の形態がメタルコンタクトがあった場合に発生するシビア摩耗粒子であり、今後さらに摩耗が進行する可能性がありますので、ヶ月後に再度分析を実施し、摩耗の進行状況を確認されることを推奨します。尚、傾向を見るため、油槽から採油すると同時に油濾過機の濾過前と濾過後の位置から採油を実施し、分析結果から減少率を導き、その減少率を上記方法により油濾過機がない場合の粒子数を求め、その粒子数の変化により金属接触が進行しているか落ち着いてきているのかを確認されることを推奨します。
報告№109-09136 報告№113-00301 | 分析№109-001160 分析№113-001229 | 113-001229 | 軸受は継続使用可能な状態にあると判断します。はフェログラフィーおよびSOAP/D-SOAPの結果から総合的に判断した結果、正常な状態にあると考えられます。フェログラフィー【定量分析：Is値】Is値は異常摩耗の早期発見パラメータのつで、摩耗程度を定量化するために用います。Is値はのマイナス乗と、低い値でした。フェログラフィー【定性分析：摩耗粒子および摩耗形態観察】分析結果から観察された全ての粒子量は少でした。Iカップリング発光分光分析【SOAP/D-SOAP】検出された金属元素から発生箇所を推定すると、以下の通りでした。錫・軸受等リン・添加剤カルシウム、ケイ素、ナトリウム・外部混入異物計数汚染度はNAS級、重量汚染度は.mg/mlと、共に良好でした。
報告№109-09136 報告№113-00025 | 分析№109-001160 分析№113-000070 | 113-000070 | 重量汚染度は当社推奨の管理限界値を超えていました。D-SOAPで油の添加剤成分であるリン、亜鉛が検出され、フィルタ表面の異物観察で表面が黒色で粘ちょう物が見られたことから、汚染度が高い要因は、スラッジの影響と思われることから、以下の対策を推奨します。更油今後、バルブ類の動作障害やフィルタおよびストレーナの目詰まりが発生することが懸念されるため、更油を推奨します。はフェログラフィーおよびSOAP/D-SOAPの結果から総合的に判断した結果、正常な状態にあると考えられます。フェログラフィー【定量分析：Is値】Is値は異常摩耗の早期発見パラメータのつで、摩耗粒子を定量化するために用います。今回のIs値はのマイナス乗と低い値でした。フェログラフィー【定性分析：摩耗粒子および摩耗形態観察】分析結果から観察された全ての粒子量は少でした。Iカップリング発光分光分析【SOAP/D-SOAP】検出された金属元素から発生箇所を推定すると、以下の通りでした。鉄、鉛、銅・シリンダ、ポンプ内部等リン、亜鉛・添加剤カルシウム、ケイ素、ナトリウム・外部混入異物計数汚染度はNAS級と、当社推奨の管理限界値に到達し、重量汚染度はmg/mlと、当社推奨の管理限界値を超えていました。D-SOAPで油の添加剤成分であるリン、亜鉛が検出され、フィルタ表面の異物観察で表面が黒色で粘ちょう物、汚染度が高い要因は、スラッジの影響と思われます。IRの結果は良好でした。
報告№106-0467 報告№106-6132 | 分析№106-02677 分析№106-02825 | 106-02825 | 初期試験を実施した結果、潤滑状態は安定し、潤滑油も継続使用可能と判断します。これらのことは、前回に比較して、計数汚染度はランク減少し、SOAP／D-SOAPの鉄及び錫濃度に変化がないこと異常摩耗の早期発見パラメータであるフェログラフィーのIs値が.と良好の範囲にあること以上のことから判断しました。
報告№108-0202 報告№108-0202 | 分析№108-01472 分析№108-01489 | 108-01489 | 分析の結果、全てのデータが良好であることから、潤滑状態は正常と判断します。は良好と判断します。計数汚染度は良好と判断します。計数汚染度はNAS級と当社推奨の管理限界値のNAS級以内であり、良好と判断します。重量汚染度は良好と判断します。重量汚染度は.mg/mlと当社推奨の管理限界値のmg/ml以内であり、良好と判断します。機器の潤滑状態機器の潤滑状態は正常と判断します。SOAPの結果は良好です。SOAPの結果、油の添加剤成分であるリンが検出されました。摩耗により発生する鉄および錫が検出されていないことから、良好と判断します。D－SOAPの結果は良好です。D－SOAPの結果、摩耗により発生する鉄および錫が検出されていないことから、良好と判断します。フェログラフィーの結果は良好です。フェログラフィーの結果、異常摩耗の早期発見パラメータであるIs値がのマイナス乗と良好の範囲にあることから、潤滑状態は正常と判断します。
報告№108-5071 報告№110-00682 | 分析№108-02721 分析№110-003167 | 110-003167 | 障害予防を目的に以下の対策を推奨します。更油粘度が低下していたことから、今後適正な粘度範囲で使用していない場合、ギヤ歯面やベアリング軌道面で油膜切れが発生し、摩耗が進行することが懸念されるため、更油を推奨します。追加分析消泡性能が低下した場合、ギヤ歯面での油膜形成に影響が出て摩耗の発生が進展することがあります。今後は消泡性能低下の影響により摩耗が進展する可能性がありますので、フェログラフィーおよびSOAPを追加することを推奨します。分析結果粘度が当社推奨の管理限界値を超えていました。泡立ち試験の結果、消泡性能が低下していることが確認されました。粘度粘度は.mm/sと新油値mm/sに比較して、粘度変化率は-.％で、当社推奨の管理限界値である±％を超えていました。泡立ち試験泡立ち試験は-と新油に比較して高い値でした。水分はppmと当社推奨の管理限界値の以下であり、良好と判断します。全酸価全酸価はmgKOH/gと新油値mgKOH/g以下にあり、良好と判断します。
報告№109-09136 報告№111-00094 | 分析№109-001160 分析№111-000486 | 111-000486 | 本試料油の添加剤は、一般に、タービン油に比較して極圧添加剤や摩耗防止剤などの濃度が高く、この影響でRBOT試験の結果が変動する傾向があります。そのため、ギヤ油の余寿命の評価をタービン油と同等の精度で得るには、RBOTの結果に加え、粘度、水分、全酸価、IRなどのデータを総合的に判断することが必要です。分析の結果、油の粘性を示す粘度は、新油値の.mm/sに比較して粘度変化率が-％のmm/sとほぼ変化はなく、また油中のスラッジの発生量を示す全酸価は、新油値の.mgKOH/gに対して.mgKOH/gで変化が見られず劣化は確認されなかった。さらにはIRの結果でも油が劣化した場合に発生するカルボン酸の発生も確認されず、酸化防止剤の残存量を示すRBOTは、限界値minに比較して、十分に残量があるminであった以上のように、の健全性を示す各パラメータは全て良好であり、潤滑油の劣化は確認されませんでした。油中の水分を計測した結果、水分は.ppmと新油と同等であり、継続使用可能な状態にあることが確認されました。潤滑油は継続使用可能な状態にあると判断します。
報告№108-5071 報告№110-00682 | 分析№108-02721 分析№110-003168 | 110-003168 | 障害予防を目的に以下の対策を推奨します。更油粘度が低下していたことから、今後適正な粘度範囲で使用していない場合、ギヤ歯面やベアリング軌道面で油膜切れが発生し、摩耗が進行することが懸念されるため、更油を推奨します。追加分析消泡性能が低下した場合、ギヤ歯面での油膜形成に影響が出て摩耗の発生が進展することがあります。今後は消泡性能低下の影響により摩耗が進展する可能性がありますので、フェログラフィーおよびSOAPを追加することを推奨します。分析結果粘度が当社推奨の管理限界値を超えていました。泡立ち試験の結果、消泡性能が低下していることが確認されました。粘度粘度は.mm/sと新油値mm/sに比較して、粘度変化率は-.％で、当社推奨の管理限界値である±％を超えていました。泡立ち試験泡立ち試験は-と新油に比較して高い値でした。水分は.ppmと当社推奨の管理限界値の以下であり、良好と判断します。全酸価全酸価はmgKOH/gと新油値mgKOH/g以下にあり、良好と判断します。
報告№107-0366 報告№111-00365 | 分析№107-01900 分析№111-001646 | 111-001646 | 濾過前の試料油を分析した結果、計数汚染度が前回濾過後のNAS級から今回NAS級に約年でランク増加していました。錫濃度がSOAPでppmからppm、D－SOAPでからppmに増加していました。年月日のオーバーホール後の分析でSOAPの錫濃度がppm検出されていたことから、この値を初期値として錫濃度の増加傾向を確認しました。錫濃度は、トライボレポートの累積錫濃度に示すとおり今回までの累積錫濃度がppmです。この累積錫濃度から初期値のppmを引いたppmが初期値からの増加量と考えられます。この増加量ppmと油量リットルから平均的な摩耗深さを計算した結果、平均的な摩耗深さは.μmとなりました。メタルの初期の表面粗さをRmaxμmと仮定すると、この計算結果から軸受表面は鏡面状態になっていると推定されますが、当該軸受は運転に支障が発生していないと思われることから、摩耗は起動や停止時周速が遅くなり油膜が形成しにくい状況で発生していると推定されます。摩耗深さは、計算の結果ではありますが推定どおりの摩耗発生であるとすれば、起動停止時に軸受損傷が発生しやすい危険な状況になっていると考えられます。本軸受は、解析結果から軸受損傷が発生しやすい危険な状態になっていると考えられます。また、今回の濾過により錫濃度は減少していますが、濾過だけでは摩耗の原因を取り除くことは出来ず、危険な状態が継続していると考えられます。これらのことから、今後は錫濃度の増加に注意するとともに、できるだけ早い時期に軸受の点検を実施されることを推奨します。
報告№109-09136 報告№112-00379 | 分析№109-001160 分析№112-001566 | 112-001566 | 濾過前の試料油を分析した結果、粘度はmm/sと新油のmm/sに比較して、粘度変化率は+％で、前回同様にやや不良領域にありました。粘度は、これまで使用していたISOVGにISOVGであるFBKタービンを補充して使用しているため新油データに比較して高い値を示していますが、前回に比較して変化が少ないことから、本試料油は継続使用可能と判断します。尚、RBOTが前回に比較してmin増加していました。RBOTが増加した理由は、更油、補給を実施した仮設タンクで他の軸受油と混合して濾過を実施した濾過機配管内や仮設タンクなどに油が残留していた以上のことが考えられます。今回の採油は、濾過機採油バルブから実施していることから、およびに該当すると思われます。
報告№109-09136 報告№111-00551 | 分析№109-001160 分析№111-002511 | 111-002511 | グリース中の摩耗粒子の形態を観察した結果、異音発生と直接関係するような大型の摩耗粒子は観察されませんでした。そのため、グリース分析の結果からは軸受に異常は見られず、軸受潤滑は良好な状態にあると推定されました。但し、本試料中の摩耗粒子から、潤滑状態は負荷側よりも厳しいことがわかりますので、今後も摩耗の進行を傾向監視するため、以下の対策を推奨します。定期的な分析切削摩耗や凝着摩耗の進行を監視するため、定期的に分析を実施し、摩耗の進行状況を確認することを推奨します。フェログラフィー摩耗粒子の形態で比較的多く観察された粒子は、潤滑状態が正常な場合に発生する摩耗粒子異物の噛み込みにより発生する切削粒子金属潤滑部が局部的に油膜切れを起して発生するシビア粒子でした。このような摩耗粒子が観察された場合には、潤滑部では正常なマイルド摩耗異物による切削摩耗潤滑状態がやや厳しい凝着摩耗が発生していることが分かります。摩耗形態の中でも切削摩耗は摩耗進行速度が速く、転がり軸受でこの摩耗形態が発生した場合には寿命が分の程度に低下することも知られており、切削摩耗により生じた軌道面の損傷が起点となって転がり軸受の寿命となるフレーキングに進展することから傾向監視による経過監視が必要です。Iカップリング発光分光分析供試グリースを分析した結果、検出された金属元素は、SOAPの結果表に示すように、鉄、鉛、錫、リン、亜鉛、カルシウム、バリウム、アルミニウム、ケイ素、ナトリウムでした。これらの検出された金属元素から発生箇所を推定すると鉄、鉛、錫・軸受等リン・グリース添加剤亜鉛、カルシウム、バリウム、アルミニウム、ケイ素、ナトリウム・増ちょう剤等であると思われます。このうち、機械部品が摩耗したと思われる元素はのグループです。SOAP／D－SOAPの鉄濃度が負荷側に比較して桁大きいことから、負荷側よりも潤滑状態が厳しい状態にあると思われます。グリースのちょう度、滴点、全酸価、IRの各データは良好でした。
報告№106-6130 報告№106-6130 | 分析№106-02785・2787 分析№106-02785・2787 | 106-02785_2787 | オイルゲージ・ドレンバルブの箇所から採油を実施し、今回の結果からどちらから採油を実施することが望ましいかを検討する。オイルゲージオイルゲージから採取した試料油を分析した結果、シリンダ、ピストンリング等の摩耗が確認されたものの、いずれも軽微であり、継続使用可能と判断します。但し、SOAPの結果で銅が多く検出されました。銅を使用した箇所、例えば、オイルクーラー等が考えられました。検出された銅は、潤滑油添加剤と使用されている亜鉛系添加剤の影響で溶出することが知られており、今回の検出は、この溶出によるものと思われます。現在のところ継続使用可能な状況にありますが、油中の銅濃度が高い場合、別紙鉱油の酸化に対する金属触媒の影響に示すように酸化速度が速まりますので、酸化劣化の進行状況を油分析により監視されることを推奨します。これらのことは、異常摩耗の早期発見パラメータであるフェログラフィーのIs値がの乗とやや高いものの、摩耗粒子形態観察の結果、マイルドな摩耗粒子が多く観察されたことSOAPの結果、銅が多く検出されたこと粒度分布の結果、～μmの粒子径が多いこと以上のことから判断しました。尚、を示す粘度、全塩基価の各データは新油データを基準として評価しています。今回は、新油の提供がなかったため、カタログ値により評価しました。その結果、粘度、全塩基価ともに良好の範囲にあり、継続使用可能と判断します。今後は、現在充填用に使用している新油を分析し、そのデータを基準に管理されることを併せて推奨します。ドレンバルブドレンバルブから採取した試料油を分析した結果、シリンダ、ピストンリング等の摩耗が確認されたものの、いずれも軽微であり、継続使用可能と判断します。一方、SOAPの結果で銅が多く検出されました。銅を使用した箇所、例えば、オイルクーラー等が考えられました。検出された銅は、潤滑油添加剤と使用されている亜鉛系添加剤の影響で溶出することが知られており、今回の検出は、この溶出によるものと思われます。現在のところ継続使用可能な状況にありますが、油中の銅濃度が高い場合、別紙鉱油の酸化に対する金属触媒の影響に示すように酸化速度が速まりますので、酸化劣化の進行状況を油分析により監視されることを推奨します。これらのことは、異常摩耗の早期発見パラメータであるフェログラフィーのIs値がの乗とやや高いものの、摩耗粒子形態観察の結果、マイルドな摩耗粒子が多くされ、外部から混入したと思われる鉄錆も観察されたことSOAPの結果、銅が多く検出されたこと粒度分布の結果、～μmの粒子径が多いこと以上のことから判断しました。尚、水分は管理限界値内にあり、良好と判断します。オイルゲージとドレンバルブの比較 オイルゲージ ドレンバルブ 計数汚染度 NAS級 NAS級 D-SOAP鉄濃度 Is値 の乗 の乗 適正な採油箇所を選択するため、オイルゲージとドレンバルブから採油し、分析結果を比較し検討しました。計数汚染度、D－SOAPの鉄濃度、異常摩耗の早期発見パラメータであるフェログラフィーのIs値、いずれも採油箇所による差異は確認されなかったものの、摩耗粒子の形態観察の結果で、オイルゲージに比較してドレンバルブの方が外部から混入したと思われる鉄錆や砂などが若干多く観察されました。正確なデータを確認するためには外部混入異物の影響を極力避ける必要があるため、採油箇所は、無負荷運転後にオイルゲージからを選択することを推奨します。
報告№107-0366 報告№113-00387 | 分析№107-01900 分析№113-001535 | 113-001535 | 濾過前の試料油を分析した結果、粘度がmm/sと新油値のmm/sに比較して、粘度変化率は+.％で、やや不良領域にありました。粘度は、これまで使用していたISOVGにISOVGであるFBKタービンSHを補充して使用しているため新油データに比較して高い値を示していますが、前回に比較して変化がないことから、本試料油は継続使用可能と判断します。尚、RBOTが前回に比較してmin増加していました。RBOTが増加した理由は、更油、補給を実施した仮設タンクで他の軸受油と混合して濾過を実施した濾過機配管内や仮設タンクなどに油が残留していた以上のことが考えられます。お客様の情報からは～のいずれにも該当せず、原因を特定するのは困難でした。但し、今回の分析結果で、酸価および粘度の各データに大きな変化はなく、異種油の混入などは確認されていないため、本試料油は継続使用可能な状態にあります。今後は今回のRBOT値によりデータ管理を行います。
報告№109-09014 報告№109-09014 | 分析№109-000353 分析№109-000354 | 109-000354 | 、汚染度、軸受の潤滑状態を確認する。今回の採油は、対象設備の停止中に排油口から実施しているため、別紙油中粒子の沈降の影響に示すように、沈降の影響を受けて分析データが高濃度に出る可能性があります。今回の分析は、以上のことを踏まえて結果を検討します。汚染度および軸受の潤滑状態分析の結果、異常摩耗の早期発見パラメータであるフェログラフィーのIs値がの乗とやや高く、摩耗粒子の形態観察で疲労摩耗粒子が多く観察され、D－SOAPで鉄が検出されました。今後、転がり軸受の寿命の指標となるフレーキングに進展することが懸念されるため、運転再開後ヶ月以内に再度分析を実施し、摩耗の進行状況を確認されることを推奨します。ケイ素の検出ケイ素がppm検出されています。一般に、潤滑油中からケイ素が検出された場合の原因として、油の消泡剤として使用されるシリコン系の添加剤が検出されるフェログラフィーおよびフィルタ表面の異物観察で砂が多く観察され、これが検出されるシリコングリースをシール部に塗布している場合、このシリコングリースが潤滑油に混入して検出されるなどが挙げられますが、今回の原因は、フィルタで砂が観察されたことから、～の可能性が考えられます。およびについては、分析結果では確認することが出来ませんので、原因を絞込むため、消泡剤の投与をしていないか、また、シリコングリースを使用している箇所があるかについてご確認下さい。
報告№109-09136 報告№114-00269 | 分析№109-001160 分析№114-000991 | 114-000991 | 分析の結果、は良好の範囲にあるものの、計数汚染度はNAS級とやや高い値となっています。油中の汚染物が潤滑部に噛み込み摩耗が進行することも考えられるため、以下の対策を推奨します。濾過油の汚染度が高いことから、摩耗粒子や異物等の夾雑物が潤滑部に噛み込むことによる摩耗の進行が懸念されるため、可能であれば濾過を推奨します。分析結果粘度、水分、酸価、IRの各データは良好です。計数汚染度はNAS級と当社推奨の管理限界値以下であるものの、やや高い値となっています。
報告№108-0387 報告№109-6503 | 分析№108-02609 分析№109-00040 | 109-00040 | 軸受の潤滑状態精点Aを実施し、前回データと照合した結果、油中粒子の減少が確認されています。油中の粒子濃度は、油膜破断による発生や、油槽内などでの沈降が均衡したところで一定、いわゆる平衡状態になりますが、このバランスが崩れると増加する場合と減少する場合とに分かれます。増加した場合は、発生と減少の均衡が崩れ、摩耗の発生や外部混入が始まったことを示し、またこれとは反対に、減少した場合は発生量が減少しているか、或いは、減少量が大きくなっていることを示し、特に減少は、汚染状態や潤滑状態が良好であることを示唆しています。本軸受では、油中の粒子が減少する要因となるフィルタ類は設置されておらず、濾過による減少は考えられませんので、油中の摩耗粒子が減少したのは、摩耗粒子がほとんど発生せず、油槽内部での沈降があったためと考えられます。以上のことから、本軸受は摩耗の進行がなく、潤滑状態は安定した状態にあったものと判断します。これらのことは、前回に比較して、計数汚染度はランク減少し、SOAP／D-SOAPの鉄および錫濃度に変化がないこと異常摩耗の早期発見パラメータであるフェログラフィーのIs値がのマイナス乗と良好の範囲にあること以上のことから判断しています。潤滑油の基本特性潤滑油の基本特性を示す粘度、全酸価、IR、RBOTの各データが良好の範囲にあることから、本試料油は継続使用可能と判断します。
報告№105-0410 報告№105-0410 | 分析№105-02707 分析№105-02707 | 105-02707 | 分析の結果、μm未満のマイクロフレーキングが確認されているものの、ベアリングは継続使用可能な範囲にあると判断します。計数汚染度は当社推奨の管理限界値に到達していました。計数汚染度は当社推奨の管理限界値に到達していました。計数汚染度はNAS級と当社推奨の管理限界値のNAS級に到達していました。重量汚染度は.mg/mlでした。重量汚染度は.mg/mlでした。機器の潤滑状態分析の結果、μm未満のマイクロフレーキングが確認されているものの、ベアリングは継続使用可能な範囲にあると判断します。SOAPの結果、鉄が検出されました。SOAPの結果、摩耗により発生した鉄が検出されました。D－SOAPの結果、鉄および銅が検出されました。D－SOAPの結果、摩耗により発生した鉄および銅が検出されました。フェログラフィーの結果、継続使用可能な状態にあると判断します。フェログラフィーの結果、μm未満のマイクロフレーキングが確認されているものの、ベアリングは継続使用可能な範囲にあると判断します。
報告№107-0366 報告№108-0465 | 分析№107-01900 分析№108-03227 | 108-03227 | 濾過後の試料油を分析した結果、計数汚染度が濾過前のNAS級からNAS級にランク減少しています。D－SOAPの結果、濾過前に比較して鉄が.ppmからに減少しています。濾過により汚染度は改善されていますが、濾過後でも計数汚染度がNAS級と高い値です。濾過前の考察で述べたとおり主にサーボシリンダ内壁およびポンプ内部で摩耗が発生している可能性が考えられます。摩耗が進行している場合、今後汚染度が上昇しNAS級のやや不良領域に到達する可能性が考えられ、バルブ類の動作障害やフィルタおよびストレーナの目詰まり等が発生することが懸念されます。これらの障害発生に対する弊害を勘案の上、再度濾過を実施されることを推奨します。尚、本試料油中の摩耗粒子はμm以下の微小なサイズの粒子が比較的多く見られます。このような場合、濾過圧力を高く設定すると摩耗粒子がフィルタから押し出されて濾過効率を低下させる可能性があります。濾過圧力をkgf/cmの低い圧力に設定して濾過を実施することを推奨します。
報告№109-09136 報告№112-00193 | 分析№109-001160 分析№112-000783 | 112-000783 | 対象設備は継続使用可能な状態にあると判断します。TS－の投与と濾過今後、バルブ類の動作障害やフィルタおよびストレーナの目詰まりが発生することが懸念されるため、当社製清浄分散剤TS－の投与と濾過を推奨します。最適な採油方法本試料油は、機器停止中にドレンバルブから採油されています。ドレンから採油されているにもかかわらず、分析結果がNAS級とやや汚染されている程度であったことから、本機の汚染度はやや注意を要する程度と判断しますが、今後の採油は、極力運転中もしくは停止直後の油槽中層部から実施されることを推奨します。フェログラフィーIs値は異常摩耗の早期発見パラメータのつで、摩耗粒子を定量化するために用います。前回に比較してIs値はの乗から乗に上昇し、潤滑状態はやや厳しさが上昇したと判断できます。摩耗粒子の形態で比較的多く観察された粒子は、潤滑状態が正常な場合に発生する摩耗粒子外部から混入したと思われる鉄錆等でした。これらの摩耗粒子が観察された場合、潤滑部で発生している摩耗形態は、正常なマイルド摩耗であることが分かります。Iカップリング発光分光分析【SOAP／D－SOAP】検出された金属元素は、SOAP／D－SOAPの結果表に示すように、鉄、銅、リン、亜鉛、カルシウム、ナトリウムでした。検出された金属元素から発生箇所を推定すると鉄、銅・シリンダ内壁・ポンプ内部等リン、亜鉛・オイル添加剤カルシウム、ナトリウム・外部混入異物であると思われます。このうち、機械部品が摩耗したと思われる元素はのグループです。前回に比較して計数汚染度はNAS級からNAS級にランク低下しているものの、当社推奨の管理限界値に到達し、重量汚染度はmg/mlからmg/mlに減少しているものの、当社推奨の管理限界値を超えていました。D－SOAPで油の添加剤成分である亜鉛、外部混入異物と思われるカルシウムが検出され、フィルタ表面の異物観察で表面が茶褐色で鉄錆、砂等が観察されたことから、汚染度が高い要因は、摩耗とスラッジ、外部混入異物の影響と思われます。
報告№109-09136 報告№110-00103 | 分析№109-001160 分析№110-000398 | 110-000398 | ・摩耗状態前回に比較してSOAP／D－SOAPの結果、鉄および錫濃度に変化はなく、異常摩耗の早期発見パラメータであるフェログラフィーのIs値がのマイナス乗と良好でした。・汚染度前回に比較して計数汚染度はNAS級からNAS級にランク増加したものの管理限界値内にあり、良好でした。・前回同様に粘度、水分、全酸価、IR、RBOTの各データは良好でした。潤滑油および軸受は継続使用可能な状態にあると判断します。
報告№109-09136 報告№113-00049 | 分析№109-001160 分析№113-000156 | 113-000156 | 分析の結果は、初期試験としては汚染常態がやや悪い状態でした。今回の結果であれば、良好な範囲であり継続使用は可能と判断できますが、SOAPの結果で新油と一致しないデータが確認されたことから、以下の対策を推奨します。軸受は継続使用可能な状態にあると判断します。但し、今後、摩耗進行の有無を確認するためにも傾向監視を継続することが有効です。再分析摩耗の進行を監視するため、夏期ピーク前に再分析を実施し、分析データによる摩耗の進行状況を確認することを推奨します。異種油の混入および油名の確認分析データから新油と一致しないデータが確認されました。意図的な添加剤の投与による影響ならば問題ありませんが、異種油の混入または油名が違っている可能性があります。油は設備の条件にあった適正な性能のものを使用することが重要であるため、異種油の混入の有無、油名を再確認することを推奨します。はフェログラフィーおよびSOAP/D-SOAPの結果から総合的に判断した結果、継続使用は可能ですが、今後の機器の機能を確認するためにも傾向管理が有用と考えます。フェログラフィー【定量分析：Is値】Is値は異常摩耗の早期発見パラメータのつで、摩耗粒子を定量化するために用います。今回のIs値はの乗と低い値でした。フェログラフィー【定性分析：摩耗粒子および摩耗形態観察】分析結果から観察された代表的な粒子は、以下の通りでした。正常な摩耗粒子・潤滑状態が正常なマイルド摩耗により発生。Iカップリング発光分光分析【SOAP/D-SOAP】検出された金属元素から発生箇所を推定すると、以下の通りでした。鉄、銅、ニッケル、錫、亜鉛・軸受等カルシウム、バリウム、ケイ素、ナトリウム・外部混入異物D-SOAPで錫が検出されました。軸受メタルの摩耗が進行していると思われます。今後さらに摩耗が進行することが懸念されるため、注意が必要です。また、SOAPでFBKタービンの新油に含まれていないバリウムがppm、ケイ素がppm検出されたことから、添加剤の投与、異種油の混入、または油名の誤りなどが考えられます。計数汚染度、重量汚染度は共に良好でした。IR、RBOTの各データは良好でした。
報告№107-6026 報告№107-0388 | 分析№107-02108 分析№107-02024 | 107-02024 | 分析の結果、銅を使用した箇所および軸受メタルの摩耗が確認されました。摩耗粒子形態観察で異物の噛み込みにより発生する切削粒子、金属接触が厳しい場合に発生するシビア粒子、外部から混入したと思われる鉄錆が多く観察されたことから、摩耗形態は切削摩耗と凝着摩耗が混在していることが分かりました。摩耗形態の中でも切削摩耗は、異物が混入していない状態に比較して摩耗進行速度が速く注意が必要です。また、銅を使用した箇所がオイルリングであった場合、動きが悪くなり、油の供給量が減少し、油膜切れが発生する可能性がありますので、オイルリングの回転状況を確認すると共に、ヶ月後に再度分析を実施し、摩耗の進行状況を確認することを併せて推奨します。これらのことは、異常摩耗の早期発見パラメータであるフェログラフィーのIs値がの乗と高く、摩耗粒子形態観察の結果、異物の噛み込みにより発生する切削粒子、金属接触が厳しい場合に発生するシビア粒子、外部から混入したと思われる鉄錆がやや多く観察されたことSOAP／D－SOAPで銅が検出され、D－SOAPで錫が検出されたこと以上のことから判断しました。尚、トライボ診断は、軸受メタルの表面積と油量の情報をご提供いただければ、摩耗量を求め、その結果から軸受メタルの摩耗状況を定量的に評価することが可能となりますので、情報をご提供下さい。
報告№107-6588 報告№107-6037 | 分析№107-02904 分析№107-03041 | 107-03041 | 油交換前の潤滑状態を確認する。精点Bを実施した結果、摩耗粒子の形態観察で電動サーボ内の減速機構に使用されているギヤ歯面、ボールネジ、ベアリング等で発生する疲労摩耗粒子、局部的に高圧・高温となる場合に発生するフリクションポリマが多く観察されました。電動サーボでは、精密ネジ部の微少範囲をボールが往復転動する特徴的な動作があり、ベアリング軌道面、ボールネジ軌道面等では面圧が局部的に高くなり、その影響でフリクションポリマが発生したと考えられます。また、観察された摩耗粒子の材質を調べた結果、＃G同様に高炭素クロム軸受鋼などのクロムを％程度含むの摩耗粒子が比較的多く観察され、この粒子は＃Gよりも粒子サイズが若干大きく、粒子形態から、転がり摩擦に加えてすべり摩擦も僅かに発生していることが確認されたことから、摩耗粒子の発生箇所はボールネジ部の軌道面から発生したものと推定されました。観察された摩耗粒子は小さく、電動サーボは継続使用可能な状態あると考えられますが、更油後も摩耗が進行すると共に、高面圧部分が局部的に発生することによる油劣化が進行することも懸念されるため、分析周期をこれまでの二分の一の周期で実施し、摩耗の進行状況および油の劣化状況を確認することを推奨します。これらのことは、ギヤ歯面、ボールネジ軌道面、ベアリング軌道面の疲労摩耗により発生する疲労摩耗粒子、局部的に高圧・高温となる場合に発生するフリクションポリマが観察されたことSOAP／D－SOAPの結果、鉄が検出されたこと以上のことから判断しました。尚、摩耗の発生箇所を特性するためには、電動サーボ内部で使用している各部品の材質に関する情報が必要ですので、是非お知らせ下さい。
報告№109-09556 報告№109-09556 | 分析№109-003460 分析№109-003460 | 109-003460 | ・摩耗状態SOAP／D－SOAPの結果、制御油中からは鉄、銅、クロムが検出されました。粒子観察の結果から、正常な潤滑状態で発生するマイルド摩耗粒子、金属接触が厳しい場合に発生するシビア粒子、局部的に高圧・高温となる場合に発生するフリクションポリマ、外部から混入したと思われる樹脂等が比較的多く観察されたことから、潤滑部で発生している摩耗形態はマイルド摩耗凝着摩耗が混在していることが分かりました。油中金属成分の結果から推定される摩耗箇所は、シリンダ内壁およびブッシュと考えられました。・汚染度計数汚染度がNAS級以上、重量汚染度が.mg/mlと汚染されていました。・粘度、水分、全酸価、IRの各データ良好でした。結論ドレン油に含まれている成分は、シリンダ内壁およびブッシュの摩耗により発生した摩耗粒子、シールパッキンの摩耗粒子と思われます。但し、当該設備の給油系統にはμm、そして戻り油系統にはμmのフィルタが設置されていますが、今回観察された摩耗粒子のサイズより大型の摩耗粒子が発生している可能性があります。この大型の摩耗粒子は、フィルタに捕獲されている可能性があります。可能であれば、フィルタ付着物の分析を実施することを推奨します。
報告№109-09136 報告№113-00448 | 分析№109-001160 分析№113-001848 | 113-001848 | 濾過前の試料油を分析した結果、前回に比較して重量汚染度が.mg/mlから.mg/mlに増加し、やや不良領域にありました。摩耗粒子の形態観察の結果、金属接触が厳しい場合に発生するシビア粒子が比較的多く観察されました。粘度は.mm/sと新油のmm/sに比較して、粘度変化率は+％で、前回同様にやや不良領域にありました。重量汚染度フィルタ表面の異物観察で金属片、鉄錆、砂等が観察されたことから、汚染度が高い要因は、摩耗と外部混入異物の影響と思われます。シビア粒子主にサーボシリンダ内壁やポンプ内部で摩耗が発生している可能性が考えられます。現在のところ、NAS級と非常に良好の範囲にあるものの、このまま摩耗が進行し、汚染度がNAS級のやや不良領域に上昇した場合、バルブ類の動作障害やフィルタの目詰まり等が発生することが懸念されます。粘度の上昇粘度は、これまで使用していたISOVGにISOVGであるFBKタービンを補充して使用しているため新油データに比較して高い値を示していますが、前回に比較して変化が少ないことから、本試料油は継続使用可能と判断します。これらの障害発生に対する弊害を勘案の上、濾過を推奨します。
報告№106-4509 報告№106-4509 | 分析№106-00259 分析№106-00261 | 106-00261 | 提供情報にストレーナサイズが不明となっていたため、ストレーナの影響を織り込んだ診断を行う事は出来ないが、使用されているストレーナサイズが一般的に使用される数μmレベルの精密なストレーナであった場合、添加剤が劣化してスラッジ化したものが認められるため、ストレーナ目詰まりの原因となる可能性が考えられた。尚、摩耗粒子の観察結果から、増速機の潤滑状態は良好であると判断できた。分析の結果、重量汚染度がmg/mlと＃－の倍の高い値を示していた。重量汚染度の上昇原因となっている汚染物は、＃－同様に添加剤成分のモリブデン、マグネシウム、亜鉛、リンがスラッジとして析出し、これに摩耗で発生した鉄、銅などが混合して粘性のあるスラッジになっていると推定された。これらのことは、異常摩耗の早期発見パラメータである潤滑状態指数はの乗とやや高いものの、摩耗の形態はマイルド摩耗と呼ぶ比較的小さな粒子が大勢を占めること計数汚染度は良好の範囲にあるものの、重量汚染度がmg/mlと高い値を示し、フィルタ表面が茶褐色になっていること油中金属濃度の結果、ギヤやベアリングなどの鉄系材料の摩耗、モリブデン、マグネシウム、亜鉛、リンなどの添加剤の析出が検出されたこと以上のことから判断した。
報告№109-09136 | 分析№109-001160 | 114-000982 | 潤滑油は継続使用可能と判断します。軸受は継続使用可能な状態にあると判断します。但し、今回鉄濃度は検出されなかったものの累積鉄濃度が注意領域にあることから、今後の摩耗進行の有無を確認するためにも傾向監視を継続することが有効です。定期的な分析累積鉄濃度が注意領域にあり、今後の摩耗進行に注意が必要なことから、定期的に分析を実施し、摩耗推移を監視することを推奨します。異常摩耗の早期発見パラメータであるのIs値は、前回のレベルから-レベルに低下し、正常であるものの、累積鉄濃度が注意領域にあることから、今後の摩耗推移を確認することが有用です。水分、汚染粒子数、汚染物重量の各データは良好です。．粘度、全酸価、酸化安定度、有機物・有機化合物、色相の各データは良好です。
報告№101-0302 | 分析№101-02889 | 101-02889 | 分析の結果、異物の噛み込みにより発生した切削粒子や金属接触が厳しい場合に発生するシビア粒子が見られるものの、摩耗の過酷度を示すフェログラフィーのIs値がの乗と良好の範囲にあることから継続使用可能と判断します。但し、現在のところ、極圧の影響が歯面に疲労剥離としてあらわれる、ギヤのピッチングやスポーリングによる疲労摩耗粒子は発生しておらず、ラビング粒子と呼ぶμm以下の粒子が支配的であるため摩耗の形態はマイルド摩耗の領域にあり継続使用が可能と思われます。尚、採油周期を検討するため、入力側と出力側の回転数をお知らせください。考察は良好と判断します。粘度は良好と判断します。粘度は.mm/sと新油値.mm/sに比較して、粘度変化率は+％で、当社推奨の管理目安である±％以内にあり、良好と判断します。水分は良好と判断します。水分はppmと当社推奨の管理目安の以下であり、良好と判断します。全酸価は良好と判断します。全酸価はmgKOH/gと新油値.mgKOH/gに比較して、.mgKOH/g高くなっていますが、継続使用可能な状態にあると判断します。計数汚染度、重量汚染度、共に当社推奨の管理目安内にありました。計数汚染度は良好と判断します。計数汚染度はNAS級と当社推奨の管理目安のNAS級以下であり、良好と判断します。重量汚染度は良好と判断します。重量汚染度はmg/mlと当社推奨の管理目安のmg/ml以下であり、良好と判断します。機器の潤滑状態継続使用可能と判断します。SOAPは良好です。油中の添加剤及びμm未満の摩耗粒子を検出できるSOAPの結果、油の添加剤成分であるリンがppm検出されました。D－SOAPは良好です。大型の摩耗粒子を検出できるD－SOAPの結果、ギヤ歯面の摩耗により発生した鉄が検出されました。フェログラフィーの結果、機器は継続使用可能と判断します。フェログラフィーの結果、異物の噛み込みにより発生した切削粒子や金属接触が厳しい場合に発生するシビア粒子が見られるものの、摩耗の過酷度を示すIs値がの乗と良好の範囲にあることから継続使用可能と判断します。
報告№109-09136 報告№110-00734 | 分析№109-001160 分析№110-003442 | 110-003442 | 軸受は継続使用可能な状態にあると判断します。
報告№107-4530 報告№107-0343 | 分析№107-01164 分析№107-01806 | 107-01806 | 前回トライボ診断からの摩耗進行状況を確認する。分析の結果、前回に比較してSOAPの錫濃度からppmに僅かに増加していたことから、軸受メタルの摩耗が進行していたことが確認されました。今後更に摩耗が進行することが懸念されるため、ヶ月後に再度分析を実施し、摩耗の進行状況を確認されることを推奨します。尚、軸受メタルの摩耗程度を評価する必要がありますので、次回分析時には、メタルサイズ、回転数をお知らせください。
報告№106-0409 報告№106-0409 | 分析№106-02322 分析№106-02322 | 106-02322 | 年月に点検・更油を実施した。年月に巡回していたところ、＃Gの潤滑油が黒化していた。トライボ診断を実施し、、汚染度、潤滑状態を確認する。黒化原因を確認する。潤滑油の黒化原因潤滑油が黒化する原因は以下のつが考えられます。摩耗粒子の増加油の劣化汚染粒子の混入これらの推定される原因を分析結果から確認しました。その結果、主軸及び軸受の台金支持部、軸受メタルやオイルリングの摩耗により発生した摩耗粒子が確認されました。潤滑油が黒化した原因は、摩耗粒子の増加によるものと考えられました。これらのことは、計数汚染度がNAS級以上と当社推奨の管理限界値を超えていたこと摩耗粒子形態観察の結果、金属接触が厳しい場合に発生するシビア粒子、銅合金、ホワイトメタルが多く観察されたことSOAP／D－SOAPでメタルの主成分である錫、D－SOAPで鉄、オイルリングの主成分である銅が検出されたこと潤滑を示すIRで油劣化の兆候を示すカルボン酸の吸収が確認されず、潤滑油の劣化が認められなかったこと以上のことから判断しました。軸受の継続使用の可否前回分析後に点検・更油を実施しましたが、更油後の分析を実施していないことから、軸受メタルの摩耗はと仮定し、提供された軸受諸元から軸受メタルの平均的な摩耗深さを計算しました。その結果、平均的な摩耗深さはμmであることがわかり、一般的なメタルの表面粗さをμmとした時に、摩耗による深さは表面粗さの割程度摩耗していることになります。前回更油により錫濃度がに改善されていたとすると、現状では局部的に鏡面になっている箇所が発生していると推定されます。今後の対策・計数汚染度がNAS級以上と当社推奨の管理限界値に到達していたことから、濾過を実施し、汚染度を改善されることを推奨します。・オイルリングの摩耗は、オイルリングの振れ回りが原因と思われます。今後、潤滑油を適正にかきあげることができなくなるなどの原因で油膜切れを発生させ、軸受メタルの摩耗が更に進行することが懸念されるため、巡視の際にオイルリングの回転状況を確認されることを推奨します。・前回更油時に錫濃度がに改善されていたと仮定した場合、軸受メタルは局部的に鏡面状態になっている可能性が考えられました。現在の摩耗の進行状況を確認するため、再分析を実施することを推奨します。
報告№109-09136 報告№111-00666 | 分析№109-001160 分析№111-003354 | 111-003354_date120313 | トライボロジーを活用した設備診断法による結果、対象設備はピストンのオイルリングが若干摩耗して燃焼ガスのシール性が低下し始めていると推定されます。現時点では直ちに異常な状態にはならないと判断しますが、シール性が低下した場合、エンジンオイル中に混入した燃焼ガスがオイルの添加剤とが化学反応してメタルを摩耗させる異物になるため注意が必要です。今回のデータでは、メタルの摩耗は確認されていないことから継続使用は可能な状態にあると判断しますが、今後も摩耗の進行を傾向監視するため、以下の対策を推奨します。更油ディーゼルエンジン中にSOAP-Tでカルシウムが検出された場合、そのカルシウムは燃料中の微量硫黄分と潤滑油中の添加剤とが化学反応して硫酸カルシウムになっていることが知られています。硫酸カルシウムは、いわゆる石膏であり、軸受の軟質金属に喰い込んだり、埋め込まれたりして潤滑中に相手材を切削し、結果として軸受寿命が短くなることが弊社の研究結果から判明しています。本試料油は、このカルシウム濃度が比較的高いため軸受メタルの摩耗が促進する可能性が極めて高いことから、可能であれば更油を推奨します。次回点検でオイルリングの点検燃焼ガス中の硫黄分と添加剤が反応して生成したカルシウム化合物が若干高い濃度を示していました。これは、オイルリングの摩耗により燃焼ガスのシール性が低下したためと推定されることから、次回点検ではオイルリングの摩耗状態の点検を推奨します。定期的な分析エンジン油中に混入する燃焼ガスとエンジンオイルの添加剤との反応により生じる生成物によりメタル摩耗の進行が懸念されるため、今後は定期的な分析の実施による摩耗の進行状況を確認することを推奨します。フェログラフィー異常摩耗の早期発見パラメータとして摩耗粒子を定量化して評価するフェログラフィーのIs値は、潤滑状態がやや厳しいの乗でした。摩耗粒子の形態で比較的多く観察された粒子は、潤滑状態が正常な場合に発生する摩耗粒子金属潤滑部が局部的に油膜切れを起して発生するシビア粒子金属接触が厳しく、且つ、摩擦熱が高い場合に発生する黒錆局部的に高圧・高温となる場合に発生するフリクションポリマでした。これらの摩耗粒子が観察された場合、潤滑部で発生している摩耗形態は、正常なマイルド摩耗潤滑状態がやや厳しい凝着摩耗であり、そして局部的ではあるものの高圧・高温の箇所が発生していることも分かります。フリクションポリマは、潤滑油が摺動面に押し込められ高圧状態になると同時に、圧縮熱により高温状態になった結果、基油自身が重合反応を起こし生成することが知られています。そのため、高圧高温状態の解消がなされなければ、潤滑油の劣化が進行し、粘度上昇に因る潤滑異常に進展する場合があります。Iカップリング発光分光分析供試の潤滑油を分析した結果、検出された金属元素は、SOAP-Tの結果表に示すように、鉄、鉛、リン、亜鉛、カルシウム、ナトリウムでした。検出されたこれらの金属元素から発生箇所を推定すると鉄、鉛・エンジン部品リン、亜鉛、カルシウム・オイル添加剤ナトリウム・外部混入異物であると思われます。このうち、機械部品が摩耗したと思われる元素はのグループです。カルシウムなどの析出SOAP-Tでカルシウムが.ppm検出されました。この影響については、別紙カルシウムなどの析出をご覧ください。計数汚染度計数汚染度はNAS級以上と汚染されていました。フィルタ表面の異物観察で金属片、鉄錆、砂、すす等が観察されたことから、汚染度が高い要因は、摩耗、エンジンオイルの反応生成物、そして外部混入異物の影響と思われます。粒度分布粒度分布は.～μmの範囲にあり、.μmにピークが確認されました。μm以下の粒子が多いことから、これらの微小サイズの粒子は燃焼して発生したすす等であると推定されました。粘度、水分、酸価、塩基価、IRの各データは良好でした。
報告№106-0025 報告№106-0040 | 分析№106-00118 分析№106-00209 | 106-00209 | 分析の結果、計数汚染度がNAS級と当社推奨の管理限界値に到達していました。異常摩耗の早期発見パラメータであるフェログラフィーのIs値がの乗と高く、摩耗粒子形態観察で金属接触が厳しい場合に発生するシビア粒子、砂等の硬い異物が噛み込んで発生する切削粒子、砂や鉄錆が比較的多く観察されたことから、汚染度が高い原因は、摩耗粒子と砂や鉄錆等の異物によるものと考えられました。現在のところ、本軸受は継続使用可能な範囲にありますが、今後これらの摩耗粒子が軸受摺動面に噛み込み摩耗が進行することが懸念されるため、油槽内を清浄にされることを推奨します。これらのことは、計数汚染度がNAS級と当社推奨の管理限界値に到達していたこと異常摩耗の早期発見パラメータであるフェログラフィーのIs値がの乗と高く、摩耗粒子形態観察の結果、異物の噛み込みにより発生する切削粒子、金属接触が厳しい場合に発生するシビア粒子が観察されたことSOAPの結果、鉄が検出され、D－SOAPの結果、鉄、軸受メタルの主成分である錫が検出されたこと以上のことから判断しました。今回の採油箇所が軸受箱ドレンプラグであったため、今回観察された砂等の異物は、ドレンプラグ配管内に残留していたものか、或いは、採油時に異物が混入した可能性が考えられます。今後の採油は、ドレンプラグ配管内容量の～倍程度に増量してから採油を実施されることを推奨します。
報告№109-09094 報告№110-00627 | 分析№109-000898 分析№110-002766 | 110-002766 | は良好と判断します。尚、RBOTがminと新油値のminに比較してmin減少していました。このまま継続使用した場合、この減少傾向から限界値に到達するのは、別紙図RBOTの減少傾向に示すように年月と推定されました。残りの継続使用期間は、約年ヶ月であると予測されます。潤滑油は継続使用可能な状態にあると判断します。≪状態監視とパラメータ≫分析の目的および各分析のパラメータは以下の通りです。特性低下目的：油の分析結果から、や劣化傾向ならびに添加剤の消耗程度、残存寿命などを確認する。粘度JISK全酸価JISK赤外線吸収スペクトルJISK酸化安定度試験JISK汚染目的：油の分析結果から、砂塵あるいは水・異種油などによるや、異物混入の有無を確認する。水分JISK計数汚染度JISB重量汚染度JISB光学顕微鏡観察摩耗目的：油中の摩耗粒子を分析する事により、回転・摺動部の潤滑状態、摩耗劣化の程度、余寿命などを解析する。摩耗診断電子顕微鏡観察JISKX線マイクロアナリシス油中金属濃度）JISK≪分析結果≫特性低下粘度：良好粘度値mm/sの新油値mm/sに対する変化率は+.％であり、当社推奨の管理限界値±％以内に留まっています。全酸価：良好全酸価は新油値の.mgKOH/g以内にあることから、問題は無いと判断します。赤外線吸収スペクトル：良好酸化安定度試験：良好酸化安定度試験の結果、数値minは当社推奨の管理限界値min以上に留まっており、現時点での使用は可能と判断します。汚染水分：良好水分値ppmは当社推奨の管理限界値以内に留まっています。計数汚染度：今回は実施していません。重量汚染度：今回は実施していません。光学顕微鏡観察：今回は実施していません。摩耗摩耗診断電子顕微鏡観察・X線マイクロアナリシス：今回は実施していません。油中金属濃度：今回は実施していません。
報告№105-0314 | 分析№105-01978 | 105-01978 | 濾過前の試料油を分析した結果、異常摩耗の早期発見パラメータであるフェログラフィーのIs値がの乗とやや不良領域にあり、摩耗粒子形態観察で金属接触が厳しい場合に発生するシビア粒子が多く観察された。D－SOAPの結果、前回に比較して鉄が.からに上昇していた。鉄を使用した箇所、例えば、主軸及び軸受の支持部等では、厳しい金属接触が発生しています。今後、更に摩耗が進行することが懸念されます。これらの障害発生に対する弊害を勘案の上、ヶ月以内に再度分析を実施し、汚染状況及び摩耗の進行状況を確認されることを推奨します。
報告№109-09136 | 分析№109-001160 | 114-001030 | 潤滑油は継続使用可能な状態にあると判断します。減速機減速機は継続使用可能な状態にあると判断します。定期的な分析今後の進行が懸念される疲労摩耗の推移を監視するため、定期的な分析実施を推奨します。異常摩耗の早期発見のパラメータであるIs値は、前回に比較してレベルからレベルに低下し、正常でした。但し、潤滑部の摩耗が認められたため、定期的に潤滑油分析を実施し、摩耗推移を監視することが有用と考えます。フェログラフィーで観察された代表的な粒子は、以下の通りです。正常な摩耗粒子・潤滑状態が正常なマイルド摩耗により発生。疲労摩耗粒子・繰返し応力による金属疲労で発生。大型化するとスポーリングやフレーキングにつながります。粘度、水分、酸価の各データは良好です。
報告№109-09136 報告№112-00409 | 分析№109-001160 分析№112-001706 | 112-001706 | 潤滑油は継続使用可能な状態にあると判断します。但し、今後は障害予防を目的に以下の対策を推奨します。追加分析消泡性能が低下した場合、ギヤ歯面での油膜形成に影響が出て摩耗が進展することがありますので、フェログラフィーおよびSOAP-Tを追加して摩耗により発生する油中金属濃度や潤滑状態を確認することを推奨します。泡立ち試験泡立ち試験の結果は、-と新油値が-であるのに比較して高い値となっていたことから、消泡性能が低下していることが分かりました。今後の使用状況によっては油の酸化劣化が進行したり、ギヤ歯面およびベアリング軌道面で油膜切れが発生したりする場合があるため、消泡剤の添加による消泡性能の改善など何らかの対応が必要になると思われます。分析結果は良好と判断します。粘度粘度はmm/sと新油値mm/sに比較して、粘度変化率は-％で、当社推奨の管理限界値である±％以内にあり、良好と判断します。泡立ち試験泡立ち試験は-と新油値に比較して高い値でした。水分は.ppmと当社推奨の管理限界値の以下にあり、良好と判断します。酸価は.mgKOH/gと新油値.mgKOH/gに比較して高いものの、IRの結果で油劣化の兆候を示すカルボン酸の吸収が確認されていないことから、良好と判断します。
報告№105-6050 報告№105-4568 | 分析№105-01529 分析№105-02761 | 105-02761 | 分析の結果、を示す粘度、水分、全酸価、IRの各データは当社推奨の管理限界値内にあり、この油は継続使用可能と判断します。但し、本設備には油濾過機が設置されているため、常時、油中粒子が除去されていることを考慮した診断・解析が必要で、ここでは、濾過機が診断に与える影響も検討しました。減少率油濾過機が設置されている場合の診断では、濾過機の入口と出口の汚染度を評価して行う必要があります。今回は油濾過機の出口から採取した試料がありませんので、濾過による油中粒子の減少率を推定により求めます。推定には濾過能力が良好とされる一般的な濾過率.として解析を行います。尚、濾過率を考慮した油中粒子数の減少率は油濾過機の吐出量と総油量との比から換算します。本機の油濾過機の吐出量は毎時L、設備油量はLですので、この事から計算した減少率はとなります。平衡濃度油濾過機により油中粒子数が時間で％減少するとした場合、油がパスして増加する粒子数は、今回計数汚染度の～μmレンジですと個/mlの％の個/mlとなります。更に、この発生粒子数から、平衡濃度を下式により求めます。平衡濃度＝発生粒子数／減少率・式油濾過機が設置されていない場合の減少率を.とすると平衡濃度は個/mlとなります。このことから分かるように、本試料油中の汚染度は、油濾過機が設置されていることでNAS級と清浄になっていますが、油濾過機がないと仮定した場合、計算により求めたように～μmレンジの汚染度はNAS級の汚染状態になる可能性を示唆するものととらえる事が出来ます。他のレンジを同様に計算すると以下のようになり、NAS級となります。 前回 今回 ～ ～ ～ ～ 以上 等級 級以上 級 今後の対策前回に比較して、油中粒子は～μmレンジが若干増加傾向を示し、摩耗粒子形態観察で金属接触が厳しい場合に発生するシビア粒子が観察されていることから、今後更に摩耗が進行することが懸念されました。以上のことから、ヶ月以内に再度分析を実施し、汚染状況及び摩耗の進行状況を確認されることを推奨します。潤滑状態をより正確に確認するため、油槽から採油すると同時に油濾過機の濾過前と濾過後の位置から採油を実施し、分析結果から減少率を導き、その減少率を上記方法により油濾過機がない場合の粒子数を求め、その粒子数の変化により金属接触が進行しているか落ち着いてきているのかを確認されることを推奨します。尚、採油を主機停止中にドレンバルブから実施しているため、油循環中の採油に比較して油中粒子が沈降して高濃度になっている部分を採油していると考えられます。したがって、油が循環している状態で採油を実施した場合に比較して、分析データが高くなり、異常な状態と判断してしまう可能性がありますので、今後の採油は、停止直後、或いは、油循環中に採油を実施されることを推奨します。
報告№109-09094 報告№109-09094 | 分析№109-000949 分析№109-000949 | 109-000949 | 分析の結果、全てのデータが良好であることから、このグリースは継続使用可能と判断します。尚、有機物・有機化合物の結果、新グリースと異なるピークが確認されたことから、グリース名が違うか、或いは、異種グリースが混入した可能性が考えられますので、グリースを再確認するとともに、異種グリースの混入の可能性についてご確認下さい。特性低下有機物・有機化合物の結果、新グリースと異なるピークが確認されたことから、グリース名が違うか、或いは、異種グリースが混入した可能性が考えられますので、グリースを再確認するとともに、異種グリースの混入の可能性についてご確認下さい。ちょう度は良好と判断します。ちょう度はと当社推奨の管理限界値であるから以内にあり、良好と判断します。滴点は良好と判断します。滴点はと新グリース値に比較して高いものの、良好と判断します。全酸価は良好と判断します。全酸価は.mgKOH/gと新グリース値.mgKOH/g以内にあり、良好と判断します。有機物・有機化合物の結果、良好と判断します。有機物・有機化合物の結果、油劣化の兆候を示すカルボン酸の吸収が確認されていないことから、良好と判断します。但し、新グリースと異なるピークが確認されたことから、グリース名が違うか、或いは、異種グリースが混入した可能性が考えられますので、グリースを再確認するとともに、異種グリースの混入の可能性についてご確認下さい。
報告№109-09250 報告№109-09250 | 分析№109-001803 分析№109-001803 | 109-001803 | 潤滑油の特性低下が見られないため、本潤滑油は汚染物を除去することで継続使用可能と判断します。但し、軸受摺動面では切削摩耗の発生が確認されており、今後継続して発生することが懸念されるため、再度分析を実施し、摩耗の進行状況を傾向監視することを推奨します。特性低下特性低下に係るパラメータの分析結果は良好と判断します。粘度粘度はmm/sと新油値mm/sに対する粘度変化率は+％で、当社推奨の管理限界値である±％以内にあり、良好と判断します。全酸価添加タービン油については、当社では管理限界値を設定しておらず、新油分析値との比較及び他の分析項目の結果より全酸価の状態判断を行いす。その結果、全酸価は.mgKOH/gと新油値.mgKOH/g以内であり、良好と判断します。酸化安定度酸化安定度はminであり、当社推奨の管理限界値のmin以上であることから、良好と判断します。有機物・有機化合物有機物・有機化合物は、IRチャートによる新油分析値との比較の結果、cm-付近に劣化の兆候を示すカルボン酸の吸収が確認されていないことから、良好と判断します。色相はLであり、新油値のL.に比較して若干上昇していますが、油劣化の指標としている全酸価、IR、RBOTの各データ良好の範囲にあることから、異常のない値と判断します。汚染に係るパラメータの分析結果は、汚染粒子数が当社推奨の管理限界値に到達し、汚染物重量は当社推奨の管理限界値を超えていました。水分は.ppmであり、当社推奨の管理限界値の以下であることから、良好と判断します。汚染粒子数はNAS級であり、当社推奨の管理限界値のNAS級に到達していました。汚染度物重量はmg/mlであり、当社推奨の管理限界値のmg/mlを超えていました。摩耗フェログラフィーによる摩耗粒子の観察の結果、異物の噛み込みなどで発生する切削粒子、局部的に高圧・高温となる場合に発生するフリクションポリマ、外部から混入したと思われる鉄錆等が観察されました。異常摩耗の早期発見パラメータであるフェログラフィーのIs値がの乗と高く、摩耗粒子の形態観察の結果、異物の噛み込みなどで発生する切削粒子、局部的に高圧・高温となる場合に発生するフリクションポリマ、外部から混入したと思われる鉄錆等が観察されました。金属濃度SOAP法により金属濃度を測定した結果、潤滑箇所で発生する金属接触によって検出される鉄が、外部から混入したと思われるケイ素がppm検出されました。金属濃度酸溶解法により金属濃度を測定した結果、潤滑箇所で発生する金属接触によって検出される鉄がppm、外部から混入したと思われる亜鉛が、カルシウム、ナトリウムが共に検出されました。
報告№108-0387 報告№108-5070 | 分析№108-02609 分析№108-02714 | 108-02714 | 分析の結果、計数汚染度がNAS級以上と当社推奨の管理限界値を超えています。摩耗粒子の形態観察およびフィルタ表面の異物観察で鉄錆、砂等がやや多く観察されたことから、汚染度が高い要因は、外部混入異物の影響と考えられます。今後、これらの異物が軸受摺動面に噛み込み摩耗が進行することが懸念されるため、濾過を実施されることを推奨します。但し、今回観察された外部混入異物は、今回の採油がドレンバルブから採油を実施しているため、ドレンバルブ配管内部に残留していた汚染物が検出された可能性も考えられますので、次回採油時には廃油を十分に行うなどご注意下さい。これらのことは、計数汚染度がNAS級以上と当社推奨の管理限界値を超えていたこと異常摩耗の早期発見パラメータであるフェログラフィーのIs値がのマイナス乗と良好の範囲にあるものの、摩耗粒子の形態観察およびフィルタ表面の異物観察で鉄錆、砂等がやや多く観察されたこと以上のことから判断しています。尚、を示す粘度、水分、全酸価、IRの各データが良好の範囲にあり、この油は継続使用可能と判断します。
報告№106-0144 報告№106-0144 | 分析№106-00916 分析№106-00916 | 106-00916 | 背景号AH減速機は、年使用しており、機械メーカに依頼する工場点検を実施する時期にあたる。コスト低減の観点から、工場点検周期を長期間化することを検討している。延伸化の確認・判断技術としてトライボ診断を適用し、ギヤ劣化状況の確認、および余寿命の推定を、複数回の分析診断の結果から工場点検の是非を判定することが望まれている。目的トライボ診断にて、AH減速機のギヤ／ベアリングの劣化状況を診断・評価することを目的とする。今後、数回実施するトライボ診断の結果から劣化速度を求めてベアリングの劣化状況を評価し、余寿命を推定して工場点検の是非を判定する。－工場点検の必要性減速機の構造から、最も負荷が大きく、摩耗が進行しやすい箇所をスパイラルベベルギヤとスパイラルベベルピニオンと推定し、この部分のバックラッシを求めた。分析結果から得られたデータを使用して求めたバックラッシは、減速機に摩耗が集中していたと仮定した場合、初期値からμm増加したものと推定された。バックラッシ増加分の上限値は、メーカにより差異はあるものの、当社の推奨するバックラッシは、一般に推奨されるμmを管理目安にしており、今回のデータはこの値に比較して十分に小さいことから、本歯車は継続使用可能な状態にあり、工場点検の必要はないと判断する。－余寿命の推定回目から今回までの摩耗進行を確認した。摩耗粒子形態観察で異物の噛み込みにより発生する切削粒子、局部的な油膜切れにより発生するシビア粒子が観察されたものの、SOAP／D－SOAPの鉄濃度は比較的低く、バックラッシ増加分にも増加傾向が見られないことから、ギヤの摩耗は安定していることが確認された。今後は、定期的なトライボ診断により、現在の摩耗安定期を経て進行期入口を捕らえ、余寿命の推定につなげることを推奨する。－機器の潤滑状態トライボ診断の結果、前回同様に硬い異物の噛み込みにより発生する切削粒子が観察され、摩耗形態は切削摩耗が発生していることが確認された。但し、前回に比較して、鉄濃度や異常摩耗の早期発見パラメータであるIs値、計数汚染度の各データに増加傾向は見られず摩耗は安定しているものと判断する。尚、切削摩耗で発生したベアリング軌道面の損傷が発生し、それが起点となって疲労摩耗に進展する場合があるため、定期的に分析を実施し、摩耗の発生状況を確認することを推奨する。このことは、計数汚染度が、前回に比較してNAS級からNAS級にしてランク減少したことSOAP／D－SOAPで、ギヤの摩耗により発生する鉄濃度に変化がないこと異常摩耗の早期発見パラメータであるIs値がの乗から乗に桁減少したものの、摩耗粒子形態観察の結果、異物の噛み込みにより発生する切削粒子がやや多く観察された以上のことから判断した。
報告№109-09136 | 分析№109-001160 | 113-001550 | 潤滑油は継続使用可能な状態にあると判断します。計数汚染度はNAS級と、当社推奨の管理限界値以下であり、良好でした。．粘度、水分、全酸価、IR、RBOTの各データは良好でした。
報告№106-0092 報告№106-4525 | 分析№106-00550 分析№106-00434 | 106-00434 | お客様からご提供いただいた経緯に関する情報は以下の通りです。・油圧系統でバルブの動作不良が発生した。油圧系統でバルブの動作不良が発生した原因を確認する。分析の結果、計数汚染度、重量汚染度共に当社推奨の管理限界値を超えていました。異常摩耗の早期発見パラメータであるフェログラフィーのIs値がの乗と高く、摩耗粒子形態観察で金属接触が厳しい場合に発生するシビア粒子が多く観察され、SOAP／D－SOAPで鉄が検出されたことから、動作不良が発生した原因は、サーボシリンダ内壁や圧油ポンプ内で摩耗が発生し、これらの粒子がバルブのスプール等に噛み込んだためと考えられました。これらのことは、計数汚染度がNAS級以上、重量汚染度がmg/mlと共に当社推奨の管理限界値を超えていたこと異常摩耗の早期発見パラメータであるフェログラフィーのIs値がの乗と高く、摩耗粒子形態観察の結果、金属接触が厳しい場合に発生するシビア粒子が多く観察されたことSOAP／D－SOAPの結果、鉄が多く検出されたこと以上のことから判断しました。
報告№104-0145 | 分析№104-01212 | 104-01212 | 本トライボ診断は、潤滑油を分析し、分析結果から潤滑および汚染状態を評価することを目的としました。潤滑潤滑を評価するため、粘度、水分、全酸価、IR、RBOTを実施しました。その結果、各分析データは全て良好であり、本試料油は使用可能な状態にあると判断します。潤滑潤滑を評価するため、計数汚染度、重量汚染度、光学顕微鏡写真を実施しました。その結果、各分析データは当社推奨の管理限界値内にあり、本試料油使用可能な汚染状態であると判断します。
報告№109-09136 報告№112-00091 | 分析№109-001160 分析№112-000275 | 112-000275 | グリースはちょう度が当社推奨の管理下限値を超えていました。以下の対策を推奨します。グリースの交換ちょう度が低下し、グリースが硬化していることが確認されたことから、油分の流動性がなくなり、軸受等で良好な油膜が保持されにくくなる可能性があることから、グリースを交換することを推奨します。グリースの物理的性状滴点、全酸価、IRの各データは良好でした。ちょう度ちょう度は、と当社推奨の管理下限値のを超えていることから、グリースが硬化していることが分かりました。硬化したグリースを使用した場合、油分の流動性がなくなり、軸受等で良好な油膜が保持されにくくなる可能性があります。
報告№108-0227 報告№113-00247 | 分析№108-01664 分析№113-000937 | 113-000937 | 軸受は継続使用可能な状態にあると判断します。但し、将来的な摩耗進行の有無を確認するためにも傾向監視を継続することが有効です。定期的な分析今後懸念される切削摩耗および凝着摩耗、そして疲労摩耗の進行を監視するため、定期的に分析を実施することを推奨します。異種油の混入および油名の確認分析データから新油と一致しないデータが確認されたことから、異種油の混入または油名が違っている可能性があります。油は設備の条件にあった適正な性能のものを使用することが重要であるため、異種油の混入の有無、油名を再確認することを推奨します。アルミニウムの使用箇所今回、アルミニウムと思われる白色の粒子が比較的多く観察されました。アルミニウムを使用した箇所がないか確認することを推奨します。分析結果はフェログラフィーおよびSOAP/D-SOAPの結果から総合的に判断した結果、継続使用は可能ですが、今後の機器の機能を確認するためにも傾向管理が有用と考えます。フェログラフィー【定量分析：Is値】Is値は異常摩耗の早期発見パラメータのつで、摩耗程度を定量化するために用います。今回のIs値はの乗と高い値でした。フェログラフィー【定性分析：摩耗粒子および摩耗形態観察】分析結果から観察された代表的な粒子は、以下の通りでした。正常な摩耗粒子・潤滑状態が正常なマイルド摩耗により発生。切削粒子・異物や金属表面の微小突起による切削摩耗により発生。シビア粒子・潤滑状態がやや厳しい凝着摩耗により発生。疲労摩耗粒子・繰返し応力を受けて発生。黒錆・潤滑状態がやや厳しい凝着摩耗により発生。金属接触が厳しく、且つ、高い摩擦熱が発生していると考えられます。赤錆、砂等・外部から混入したと考えられます。観察された摩耗粒子の中でも切削粒子、シビア粒子・黒錆は、将来的な摩耗の進行に繋がる可能性を示唆しているため、傾向監視が必要と思われます。摩耗形態の中でも切削摩耗は摩耗進行速度が速く、転がり軸受でこの摩耗形態が発生した場合には寿命が分の程度に低下することも知られており、切削摩耗により生じた軌道面の損傷が起点となって、転がり軸受の寿命となるフレーキングに進展することから、傾向監視が必要です。黒錆は、凝着摩耗に分類されます。これらの摩耗粒子は、ギヤ歯面や軌道面で凝着、破断を繰り返し、この過程で生じる移着粒子が成長して摩耗粒子となります。そのため、ギヤ歯面や軌道面では局部的に油膜切れが発生していることを示しています。この状態が継続した場合、摩耗粒子のサイズは徐々に大型化していき、最終的には設備の損傷に至る場合があります。観察された摩耗粒子の中には、白色の粒子が比較的多く観察されました。D-SOAPの結果でアルミニウムが高濃度であることから、白色の粒子は、アルミニウム合金の可能性があります。アルミニウムを使用した箇所がないか確認する必要があると思われます。Iカップリング発光分光分析【SOAP／D-SOAP】検出された金属元素 分類 鉄、錫、アルミニウム 軸受等 リン、亜鉛、バリウム 添加剤 カルシウム、バリウム、アルミニウム、ケイ素、ナトリウム、マグネシウム、ホウ素 外部混入異物 検出された元素の中でバリウム、ケイ素、アルミニウムが比較的高く注意が必要です。元素 検出された原因および懸念事項 バリウム SOAPでバリウムがppmと非常に高濃度でした。前回と今回の分析結果からリン、亜鉛は、添加剤として含まれていると推定されますが、バリウムは前回検出されていないことから、異種油が混入したか、或いは、油名が違う可能性が考えられます。 ケイ素 一般に、潤滑油中からケイ素が検出された場合の原因として、油の消泡剤として使用されるシリコン系の添加剤が検出されるフェログラフィーおよびフィルタ表面の異物観察で砂が多く観察され、これが検出されるシリコングリースをシール部に塗布している場合、このシリコングリースが潤滑油に混入して検出されるなどが挙げられますが、今回検出が比較的高濃度であることからの可能性が考えられます。については、分析結果では確認することが出来ませんので、これに関する情報があれば提供をお願いします。 アルミニウム D-SOAPでアルミニウムがppm検出されました。フェログラフィーの形態観察で白色の粒子が比較的多く観察されたことから、アルミニウムを使用した箇所が摩耗していると推定されます。アルミニウムを使用した箇所がないか確認する必要があると思われます。 計数汚染度は、NAS級以上と当社推奨の管理限界値を超えていました。D-SOAPで油の添加剤成分である亜鉛が高濃度で検出され、フィルタ表面の異物観察で金属片、鉄錆等が観察されたことから、汚染度が高い要因は、摩耗とスラッジ、そして外部混入異物の影響と思われます。
報告№107-0366 報告№113-00449 | 分析№107-01900 分析№113-001851 | 113-001851 | 濾過前の試料油を分析した結果、前回同様に摩耗粒子の形態観察で潤滑状態が正常な場合に発生する摩耗粒子、金属接触が厳しい場合に発生するシビア粒子、局部的に金属接触が厳しく、且つ、高い摩擦熱により発生する黒錆が比較的多く観察されました。前回に比較してD-SOAPで鉄が.ppmからppmに増加していました。主にサーボシリンダ内壁やポンプ内部で摩耗が発生している可能性が考えられます。現在のところ、前回同様にNAS級と良好の範囲にあるものの、摩耗が進行して汚染度がNAS級のやや不良領域に増加した場合、バルブ類の動作障害やフィルタの目詰まり等が発生することが懸念されます。これらの障害発生に対する弊害を勘案の上、念のため、ヶ月後に再分析を実施し、摩耗の進行状況および汚染の状態を確認することを推奨します。
報告№109-6502 報告№109-6502 | 分析№109-00011 分析№109-00011 | 109-00011 | 軸受の潤滑状態精点Aを実施し、前回データと照合した結果、油中摩耗粒子の増加とSOAP／D－SOAPの錫濃度の増加が確認されています。油中の粒子濃度は、油膜破断による発生や、油槽内などでの沈降が均衡したところで一定、いわゆる平衡状態になりますが、このバランスが崩れると増加する場合と減少する場合とに分かれます。増加した場合は、発生と減少の均衡が崩れ、摩耗の発生や外部混入が始まったことを示し、またこれとは反対に、減少した場合は発生量が減少しているか、或いは、減少量が大きくなっていることを示し、特に減少は、汚染状態や潤滑状態が良好であることを示唆しています。本軸受の場合、監視している粒子サイズを捕捉するフィルタ類の設置はなく、これによる減少はありませんので、油中の摩耗粒子が増加した理由は、摩耗が発生していると考えられます。前回に比較して、摩耗粒子の形態観察でホワイトメタルが多く観察され、SOAP／D－SOAPでメタルの主成分である錫が増加傾向にあることから、今後さらに摩耗が進行することが懸念されるため、夏期ピーク前に精点Bを実施し、汚染度および摩耗の進行状況を確認されることを推奨します。尚、今後摩耗が進行した場合、軸受メタルの摩耗程度を評価する必要がありますので、次回分析時には、油量、メタルサイズ、回転数、直近のメタル交換からの運転時間、現在の使用油の使用時間をお知らせください。これらのことは、前回に比較して、異常摩耗の早期発見パラメータであるフェログラフィーのIs値がのマイナス乗と良好の範囲にあるものの、摩耗粒子の形態観察の結果、ホワイトメタルが多く観察されたこと計数汚染度はランク増加し、SOAP／D-SOAPの錫濃度が増加していたこと以上のことから判断しています。潤滑油の基本特性潤滑油の基本特性は、良好の範囲にあることから継続使用可能と判断します。尚、補給によりRBOTが前回に比較しmin上昇していますので、今後は今回のRBOT値によりデータ管理を行います。
報告№109-09136 報告№111-00544 | 分析№109-001160 分析№111-002471 | 111-002471 | 潤滑油は継続使用可能な状態にあると判断します。粘度、水分、RBOTの各データは良好でした。尚、別紙RBOTの減少傾向から油の余寿命を求めた結果、本試料は直近の更油から起算して稼働日数が年月まで使用可能であることが分かります。
報告№109-09094 報告№110-00627 | 分析№109-000912 分析№110-002781 | 110-002781 | は良好と判断します。尚、RBOTがminと新油値のminに比較してmin減少していました。このまま継続使用した場合、この減少傾向から限界値に到達するのは、別紙図RBOTの減少傾向に示すように年月と推定されました。残りの継続使用期間は、約年ヶ月であると予測されます。潤滑油は継続使用可能な状態にあると判断します。≪状態監視とパラメータ≫分析の目的および各分析のパラメータは以下の通りです。特性低下目的：油の分析結果から、や劣化傾向ならびに添加剤の消耗程度、残存寿命などを確認する。粘度JISK全酸価JISK赤外線吸収スペクトルJISK酸化安定度試験JISK汚染目的：油の分析結果から、砂塵あるいは水・異種油などによるや、異物混入の有無を確認する。水分JISK計数汚染度JISB重量汚染度JISB光学顕微鏡観察摩耗目的：油中の摩耗粒子を分析する事により、回転・摺動部の潤滑状態、摩耗劣化の程度、余寿命などを解析する。摩耗診断電子顕微鏡観察JISKX線マイクロアナリシス油中金属濃度）JISK≪分析結果≫特性低下粘度：良好粘度値mm/sの新油値mm/sに対する変化率は-％であり、当社推奨の管理限界値±％以内に留まっています。全酸価：良好全酸価.mgKOH/gは新油値の.mgKOH/gに比較し高くはあるものの、有機物・有機化合物試験の結果で油劣化の兆候を示すカルボン酸の吸収が見られないことから、問題は無いと判断します。赤外線吸収スペクトル：良好酸化安定度試験：良好酸化安定度試験の結果、数値minは当社推奨の管理限界値min以上に留まっており、現時点での使用は可能と判断します。汚染水分：良好水分値ppmは当社推奨の管理限界値以内に留まっています。計数汚染度：今回は実施していません。重量汚染度：今回は実施していません。光学顕微鏡観察：今回は実施していません。摩耗摩耗診断電子顕微鏡観察・X線マイクロアナリシス：今回は実施していません。油中金属濃度：今回は実施していません。
報告№109-09136 報告№113-00074 | 分析№109-001160 分析№113-000307 | 113-000307 | 油の劣化は確認されなかったものの、油中の汚染度がやや高い値でした。軸受は継続使用可能な状態にあると判断します。但し、将来的な摩耗進行の有無を確認するためにも傾向監視を継続することが有効です。定期的な分析今後懸念される凝着摩耗の進行、汚染度の増加を監視するため、定期的に分析を実施することを推奨します。はフェログラフィーの結果から総合的に判断した結果、継続使用は可能ですが、機器の機能を保持するためにも傾向管理が有用と考えます。フェログラフィー【定量分析：Is値】Is値は異常摩耗の早期発見パラメータのつで、摩耗粒子を定量化するために用います。今回のIs値はの乗とやや高い値でした。フェログラフィー【定性分析：摩耗粒子および摩耗形態観察】分析結果から観察された代表的な粒子は、以下の通りでした。シビア粒子・潤滑状態がやや厳しい凝着摩耗により発生。金属潤滑部が局部的に油膜切れを起していると考えられます。フリクションポリマ・局部的に高圧・高温となる場合に発生。観察された摩耗粒子の中でもシビア粒子は、注意が必要です。シビア粒子は、凝着摩耗に分類されます。この摩耗粒子は、軌道面で凝着、破断を繰り返し、この過程で生じる移着粒子が成長して摩耗粒子となります。そのため、軌道面では局部的に油膜切れが発生していることを示しています。この状態が継続した場合、摩耗粒子のサイズは徐々に大型化していき、最終的に軸受の損傷に至る場合があります。計数汚染度はNAS級と当社推奨の管理限界値以下にあるものの、やや高い値でした。フェログラフィーの結果から、汚染度が高い要因は、摩耗によるものと思われます。粘度、水分、酸価の各データは良好な範囲にありました。
報告№109-09136 報告№110-00137 | 分析№109-001160 分析№110-000497 | 110-000497 | 本試料油の添加剤は、一般に、タービン油に比較して極圧添加剤や摩耗防止剤などの濃度が高く、この影響でRBOT試験の結果が変動する傾向があります。そのため、ギヤ油の余寿命の評価をタービン油と同等の精度で得るには、RBOTの結果に加え、粘度、水分、全酸価、IRなどのデータを総合的に判断することが必要です。分析の結果、前回に比較してRBOTが低下しているものの、粘度、水分、全酸価は全て良好の範囲にあり、また、IRのチャートからは劣化物は検出されませんでした。潤滑油は継続使用可能な状態にあると判断します。
報告№109-09136 報告№111-00053 | 分析№109-001160 分析№111-000159 | 111-000159 | 更油からの使用時間をもとに潤滑油の余寿命を評価したところ、潤滑油は次回定検まで使用可能と判断できました。次回定検時に更油を実施しない場合は、酸化安定度を知るための分析を実施し、余寿命を確認することを推奨します。酸化安定度はminであり、当社推奨の管理限界値のmin以上であることから、良好と判断します。
報告№102-4517 | 分析№102-02109 | 102-02109 | 分析の結果、前回と同じく光学顕微鏡写真に示すように外部から混入した異物、及び、茶褐色の粘ちょう物の発生が確認されました。又、D－SOAPで油の添加剤成分であるバリウムが前回同様に検出されていました。これらの異物及び粘ちょう物は、バルブ類の動作障害やストレーナの目詰まりの原因になることが知られています。障害予防のため、他電力で数多く実績のある当社製清浄分散剤TS－の投与と濾過を実施されることを推奨します。これらのことは、フェログラフィーの結果、異常摩耗の早期発見パラメータである、Is値がの乗と高く、摩耗粒子形態観察で、赤錆、外部から混入した異物が多く見られたこと計数汚染度がNAS級以上、重量汚染度がmg/mlと当社推奨の管理限界値を超えていたこと光学顕微鏡写真で、外部から混入した異物、茶褐色の粘ちょう物が見られたことD－SOAPで、油の添加剤成分であるバリウムが検出されたことから判断しました。尚、スラッジが発生する要因は、使用油であるエッソテレッソHに添加剤成分として含まれている、バリウムが析出してスラッジとなったためと考えられました。
報告№109-09136 報告№112-00436 | 分析№109-001160 分析№112-001868 | 112-001868 | 潤滑油および軸受は継続使用可能な状態にあると判断します。但し、油中の汚染度が高いことから、今後も摩耗の進行を傾向監視するため、以下の対策を推奨します。定期的な分析軸受の摩耗の進行を監視するため、ヶ月以内に回目の初期試験を実施し、分析データによる摩耗の進行状況を確認することを推奨します。濾過油中の汚染度が高いことから、摩耗粒子や異物等が軸受軌道面に噛み込むことによる摩耗の進行が懸念されるため、濾過を推奨します。はフェログラフィーおよびSOAP／D-SOAPの結果から総合的に判断した結果、やや厳しい状態にあると考えられます。フェログラフィー【定量分析：Is値】Is値は異常摩耗の早期発見パラメータのつで、摩耗粒子を定量化するために用います。前回に比較してIs値はの乗から乗に低下しているものの、やや高い値でした。フェログラフィー【定性分析：摩耗粒子および摩耗形態観察】分析結果から比較的多く観察された粒子は、以下の通りでした。正常な摩耗粒子・潤滑状態が正常なマイルド摩耗により発生。シビア粒子・潤滑状態がやや厳しい凝着摩耗により発生。金属潤滑部が局部的に油膜切れを起していると考えられます。切削粒子・異物や金属表面の微小突起による切削摩耗により発生。観察された摩耗粒子の中でも切削粒子は、注意が必要です。切削摩耗は、他の摩耗形態に比較して摩耗進行速度が速く注意が必要で、定期的なトライボ診断による状態監視が必要と考えます。切削摩耗の原因となる混入異物が残留している場合、この異物により切削摩耗が継続して発生する可能性があります。Iカップリング発光分光分析【SOAP/D-SOAP】検出された金属元素から発生箇所を推定すると、以下の通りでした。鉄、鉛、銅、アンチモン、錫、亜鉛・軸受等カルシウム、ケイ素、ナトリウム・外部混入異物メタルの摩耗前回に比較してD-SOAPでメタル成分である錫が、ppmからppmに低下しているものの、依然として高い値でした。今後も軸受の摩耗の進行を監視していく必要があると考えられます。前回に比較して、計数汚染度はNAS級以上からNAS級にランク低下しているものの当社推奨の管理限界値に到達していました。フィルタ表面の異物観察で金属片、鉄錆、砂等が観察されたことから、汚染度が高い要因は、摩耗と外部混入異物の影響と思われます。前回同様にIRは良好でした。
報告№109-09094 報告№111-00372 | 分析№109-000870 分析№111-001692 | 111-001692 | は良好と判断します。尚、RBOTがminと新油値のminに比較してmin減少していました。このまま継続使用した場合、この減少傾向から限界値に到達するのは、別紙図RBOTの減少傾向に示すように年月と推定されました。残りの継続使用期間は、約年であると予測されます。潤滑油は継続使用可能な状態にあると判断します。≪状態監視とパラメータ≫分析の目的および各分析のパラメータは以下の通りです。特性低下目的：油の分析結果から、や劣化傾向ならびに添加剤の消耗程度、残存寿命などを確認する。粘度JISK全酸価JISK赤外線吸収スペクトルJISK酸化安定度試験JISK汚染目的：油の分析結果から、砂塵あるいは水・異種油などによるや、異物混入の有無を確認する。水分JISK計数汚染度JISB重量汚染度JISB光学顕微鏡観察摩耗目的：油中の摩耗粒子を分析する事により、回転・摺動部の潤滑状態、摩耗劣化の程度、余寿命などを解析する。摩耗診断電子顕微鏡観察JISKX線マイクロアナリシス油中金属濃度JISK≪分析結果≫特性低下粘度：良好粘度値mm/sの新油値mm/sに対する変化率は+％であり、当社推奨の管理限界値±％以内に留まっています。全酸価：良好全酸価.mgKOH/gは新油値の.mgKOH/gに比較し変化はないことから問題は無いと判断します。赤外線吸収スペクトル：良好酸化安定度試験：良好酸化安定度試験の結果、数値minは当社推奨の管理限界値min以上に留まっており、現時点での使用は可能と判断します。汚染水分：良好水分値.ppmは当社推奨の管理限界値以内に留まっています。計数汚染度：今回は実施していません。重量汚染度：今回は実施していません。光学顕微鏡観察：今回は実施していません。摩耗摩耗診断電子顕微鏡観察・X線マイクロアナリシス：今回は実施していません。油中金属濃度：今回は実施していません。
報告№107-4545 報告№109-09147 | 分析№107-02185 分析№109-001244 | 109-001244 | トライボ診断の結果、全てのデータが良好であることから、この油は継続使用可能と判断します。は良好と判断します。粘度は良好。粘度は.mm/sと新油値mm/sに比較して、粘度変化率は-.％で、当社推奨の管理限界値である±％以内にあり、良好と判断します。粘度はmm/sとなっています。粘度はmm/sとなっています。粘度指数はとなっています。粘度指数はとなっています。水分は良好。水分はppmと当社推奨の管理限界値の以下であり、良好と判断します。全酸価は良好。全酸価は.mgKOH/gと新油値.mgKOH/gに比較して高いものの、IRの結果で油劣化の兆候を示すカルボン酸の吸収が確認されていないことから、良好と判断します。
報告№109-09156 報告№109-09156 | 分析№109-001290 分析№109-001290 | 109-001290 | 泡立ち試験の結果は、-と新油値が-であるのに比較して高い値となっていたことから消泡性能が低下していることが分かりました。消泡性の性能が低下していることが確認されたことから、今後の使用状況によっては油の酸化劣化が進行したり、ギヤ歯面およびベアリング軌道面で油膜切れが発生したりする場合があるため、消泡剤の添加による消泡性能の改善など何らかの対応が必要になると思われます。尚、を示す粘度、水分、全酸価の各データは、全てが良好の範囲あることから消泡性能の改善により継続使用が可能と判断します。消泡性能の改善は、添加する消泡剤の効果をテストにより確認する必要がありますので、必要な場合は当社営業担当者までお知らせ下さい。機器の潤滑状態潤滑状態の異常の早期発見パラメータである潤滑状態指数は、の乗と濾過設備のない機器であれば正常な潤滑状態にあると判断できます。当該機の潤滑系は、油中汚染粒子を濾過するフィルタが設置されているため、別紙インライン・オフラインフィルタの影響に示すとおり、潤滑状態が異常となり大型の摩耗粒子が発生したとしても発生した粒子の大部分が捕捉されてしまい、結果として正常な潤滑状態にあると誤認してしまう可能性があります。そのため、フィルタの影響を考慮に入れLCインデックスを求めたところ、その結果は摩耗がやや厳しい状態に分類されるの乗領域となりました。計算により求めたLCインデックスがこの値であれば、ギヤおよび転がり軸受の継続使用は可能と思われますが、的確な潤滑状態を確認するには、再分析が必要と思われます。再分析は、前回採油から今回採油まで年ヶ月程度経過していますので、安全をみてヶ月後を推奨します。泡立ち試験の結果、消泡性能が低下していることが確認されています。粘度は良好。粘度はmm/sと新油値mm/sに比較して、粘度変化率は+.％で、当社推奨の管理限界値である±％以内にあり、良好と判断します。粘度はmm/sとなっています。粘度はmm/sとなっています。粘度指数はとなっています。粘度指数はとなっています。泡立ち試験は-となっています。泡立ち試験は-と新油に比較して高い値となっています。消泡性能が低下していることが確認されています。水分は良好。水分はppmと当社推奨の管理限界値の以下であり、良好と判断します。全酸価は良好。全酸価は.mgKOH/gと新油値.mgKOH/g以内にあり、良好と判断します。機器の潤滑状態精密な濾過設備がない機器であれば、潤滑状態指数は正常の範囲にあると判断します。潤滑状態指数は正常の範囲にあると判断します。異常摩耗の早期発見パラメータである潤滑状態指数がの乗と精密な濾過設備がない機器であれば、潤滑状態指数は正常の範囲にあると判断します。
報告№108-0387 報告№109-09037 | 分析№108-02609 分析№109-000449 | 109-000449 | 水分の結果、と管理限界値内にありました。潤滑油は継続使用可能な状態にあると判断します。
報告№109-09249 報告№112-00272 | 分析№109-001747 分析№112-001088 | 112-001088_date120927 | 潤滑油および軸受は継続使用可能な状態にあると判断します。但し、今後も摩耗の進行を傾向監視するため、以下の対策を推奨します。定期的な分析凝着摩耗の進行を監視するため、定期的に分析を実施し、分析データによる摩耗の進行状況を確認することを推奨します。シリコン系のグリースや添加剤の確認シリコン系の添加剤やグリースを使用している箇所があるかについてご確認下さい。はフェログラフィーおよびSOAP／D-SOAPの結果から総合的に判断した結果、やや厳しい状態にあると考えられます。フェログラフィー【定量分析：Is値】Is値は異常摩耗の早期発見パラメータのつで、摩耗粒子を定量化するために用います。今回のIs値はの乗とやや高い値でした。フェログラフィー【定性分析：摩耗粒子および摩耗形態観察】分析結果から比較的多く観察された粒子は、以下の通りでした。正常な摩耗粒子・潤滑状態が正常なマイルド摩耗により発生。シビア粒子・潤滑状態がやや厳しい凝着摩耗により発生。金属潤滑部が局部的に油膜切れを起していると考えられます。Iカップリング発光分光分析【SOAP／D-SOAP】検出された金属元素から発生箇所を推定すると、以下の通りでした。鉄、亜鉛・軸受等カルシウム、ケイ素、ナトリウム・外部混入異物ケイ素の検出金属濃度でケイ素がppmと高い値でした。一般に、潤滑油中からケイ素が検出された場合の原因として、シリコン油或いは、シリコン系の添加剤が検出されるフェログラフィーおよびフィルタ表面の異物観察で砂が多く観察されて検出されるシリコングリースをシール部に塗布している場合、このシリコングリースが潤滑油に混入して検出されるなどが挙げられます。ケイ素が多く検出された原因がであると軸受摺動面に噛み込み摩耗が進行したり、であると潤滑油とグリースが混ざって粘度が上昇し、粘性抵抗が増大することにより、油温が上昇する等の悪影響を及ぼすことがあります。分析の結果から、今回検出された原因は、比較的高濃度であることからの可能性が考えられます。については、分析結果では確認することが出来ませんので、これに関する情報があれば提供をお願いします。水分、汚染粒子数、汚染度物重量は共に良好でした。．粘度、全酸価、酸化安定度、有機物・有機化合物の各データは良好でした。分析結果特性低下特性低下に係るパラメータの分析結果は良好と判断します。粘度粘度はmm/sと新油値mm/sに対する粘度変化率は+％で、当社推奨の管理限界値である±％以内にあり、良好と判断します。全酸価添加油の全酸価は、油メーカによって初期値が違うため統一した管理基準を設定するのが困難であることから、当社では管理限界値を設定しておらず、新油分析値との比較及び他の分析項目の結果より全酸価の状態判断を行います。その結果、全酸価は.mgKOH/gと新油値.mgKOH/gに比較して変化はないことから、良好と判断します。酸化安定度酸化安定度はminであり、当社推奨の管理限界値のmin以上であることから良好と判断します。有機物・有機化合物有機物・有機化合物は、IRチャートによる新油分析値との比較の結果、cm-付近に劣化の兆候を示すカルボン酸の吸収が確認されていないことから、良好と判断します。色相はLであり、新油値のL.に比較して大きな変化はないことから、良好と判断します。汚染に係るパラメータの分析結果は良好と判断します。水分はppmであり、当社推奨の管理限界値の以下であることから良好と判断します。汚染粒子数はNAS級であり、当社推奨の管理限界値のNAS級以下であることから良好と判断します。汚染度物重量は.mg/mlであり、当社推奨の管理限界値のmg/ml以下であることから良好と判断します。摩耗フェログラフィーによる摩耗粒子の観察の結果、潤滑状態が正常な場合に発生する摩耗粒子、金属潤滑部が局部的に油膜切れを起して発生するシビア粒子が比較的多く観察されました。異常摩耗の早期発見パラメータであるフェログラフィーのIs値がの乗とやや高く、摩耗粒子の形態観察の結果、潤滑状態が正常な場合に発生する摩耗粒子、金属潤滑部が局部的に油膜切れを起して発生するシビア粒子が比較的多く観察されました。金属濃度SOAP法により金属濃度を測定した結果、潤滑箇所で発生する金属接触よって検出される亜鉛がppm、外部から混入したと思われるカルシウムがppm、ケイ素がppm検出されました。金属濃度酸溶解法により金属濃度を測定した結果、潤滑箇所で発生する金属接触によって検出される鉄が、亜鉛が、外部から混入したと思われるカルシウムが、ナトリウムが検出されました。
報告№109-09136 報告№113-00518 | 分析№109-001160 分析№113-002180 | 113-002180 | 異常摩耗の早期発見のパラメータであるIs値は、レベルと正常でした。また、フェログラフィーで観察された摩耗粒子はμm以下の微小な粒子が支配的であることから、潤滑状態は良好と判断します。計数汚染度は濾過前のNAS級から等級に変化はなく、当社推奨の管理限界値を超えていましたが、μmを超えるサイズの粒子が突出して多く、且つフィルタ残渣に鉄錆、砂等の外部混入異物が多く観察されたことから、摩耗の進展によるものではないと判断します。粘度、水分、酸価、IR、RBOTの各データは良好です。
報告№109-09136 報告№111-00678 | 分析№109-001160 分析№111-003457 | 111-003457 | 潤滑油および対象設備は継続使用可能な状態にあると判断します。但し、スラッジの発生により油中の汚染度が高くなり始めていることから、以下の対策を推奨します。TS－の投与および濾過今後、バルブ類の動作障害やフィルタおよびストレーナの目詰まりが発生することが懸念されるため、当社製清浄分散剤TS－の投与と濾過を推奨します。フェログラフィー異常摩耗の早期発見パラメータとして摩耗粒子を定量化して評価するフェログラフィーのIs値は、潤滑状態が正常なのマイナス乗でした。Iカップリング発光分光分析供試の潤滑油を分析した結果、検出された金属元素は、SOAPの結果表に示すように、ニッケル、リン、亜鉛、カルシウム、ナトリウムでした。検出されたこれらの金属元素から発生箇所を推定するとニッケル・シリンダ内壁・ポンプ等リン、亜鉛・オイル添加剤カルシウム、ナトリウム・外部混入異物であると思われます。このうち、機械部品が摩耗したと思われる元素はのグループです。重量汚染度が当社推奨の管理限界値に到達していました。D－SOAPで油の添加剤成分と思われる亜鉛が検出され、フィルタ表面の異物観察で表面が茶褐色で鉄錆、砂等が観察されたことから、汚染度が高い要因は、摩耗とスラッジ、そして外部混入異物の影響と思われます。水分、IRの各データは良好でした。尚、粘度、全酸価、RBOTは、油名が不明であったため、新油データとの比較ができず評価できませんでした。
報告№109-09643 報告№109-09643 | 分析№109-003869 分析№109-003869 | 109-003869 | ・摩耗状態油中金属分析の結果、潤滑油中から鉄が検出されました。この鉄は、粒子の観察結果から金属接触が厳しい場合に発生するシビア粒子であることが確認されました。以上のことから、潤滑部で発生している摩耗形態は凝着摩耗であることが分かりました。異常摩耗の早期発見パラメータであるフェログラフィーのIs値がの乗とやや高いことから、潤滑状態がやや厳しい状態であると思われます。・軸受メタルの摩耗軸受の摩耗を示す錫が検出されていないことから、軸受の潤滑状態は正常と思われます。・汚染度計数汚染度、重量汚染度共に当社推奨の管理限界値内にあり、良好と判断します。・粘度、水分、全酸価、IR、RBOTの各データは良好でした。潤滑油および軸受は継続使用可能な状態にあると判断しますが、以下の対策が必要です。凝着摩耗等の進行を監視するために、ヶ月後に再度分析を実施し、摩耗の進行状況を確認されることを推奨します。尚、水車軸受油槽で確認された水分の混入は、潤滑油油槽に混入している可能性が高く、念のため、油槽底部から採油を実施し、油槽底部に水分が混入していないか確認されることを併せて推奨します。は良好と判断します。粘度粘度はmm/sと新油値mm/sに比較して、粘度変化率は-％で、当社推奨の管理限界値である±％以内にあり、良好と判断します。水分はと当社推奨の管理限界値の以下であり、良好と判断します。全酸価全酸価は.mgKOH/gと新油値.mgKOH/gに比較して高いものの、IRの結果、油劣化の兆候を示すカルボン酸の吸収が確認されなかったことから、良好と判断します。IRIRの結果、油劣化の兆候を示すカルボン酸の吸収が確認されていないことから、良好と判断します。RBOTRBOTはminと当社推奨の管理限界値のmin以上であり、良好と判断します。は良好と判断します。計数汚染度計数汚染度はNAS級と当社推奨の管理限界値のNAS級以内にあり、良好と判断します。重量汚染度はmg/mlと当社推奨の管理限界値のmg/ml以内にあり、良好と判断します。機器の潤滑状態摩耗粒子の形態観察の結果、金属接触が厳しい場合に発生するシビア粒子が比較的多く観察されました。SOAPSOAPの結果、油の添加剤成分であるリンがppm検出されました。D－SOAPD－SOAPの結果、鉄が、油の添加剤成分であるバリウムがppm、外部から混入したと思われるカルシウムが、ナトリウムが検出されました。フェログラフィー異常摩耗の早期発見パラメータであるフェログラフィーのIs値がの乗とやや高く、摩耗粒子の形態観察の結果、金属接触が厳しい場合に発生するシビア粒子が比較的多く観察されました。
報告№108-5071 報告№111-00279 | 分析№108-02721 分析№111-001328 | 111-001328 | 潤滑油は継続使用可能な状態にあると判断します。但し、今後は障害予防を目的に以下の対策を推奨します。消泡性能が低下した場合、ギヤ歯面での油膜形成に影響が出て摩耗の発生が進展することがあります。今後は消泡性能低下の影響により摩耗が進展する可能性がありますので、フェログラフィーおよびSOAP-Tを追加することを推奨します。泡立ち試験の結果は、-と新油値が-であるのに比較して高い値となっていたことから、消泡性能が低下していることが分かりました。今後の使用状況によっては油の酸化劣化が進行したり、ギヤ歯面およびベアリング軌道面で油膜切れが発生したりする場合があるため、消泡剤の添加による消泡性能の改善など何らかの対応が必要になると思われます。分析結果泡立ち試験の結果、消泡性能が低下していることが確認されました。粘度粘度はmm/sと新油値mm/sに比較して、粘度変化率は+％で、当社推奨の管理限界値である±％以内にあり、良好と判断します。泡立ち試験泡立ち試験は-と新油に比較して高い値でした。水分は.ppmと当社推奨の管理限界値の以下であり、良好と判断します。全酸価全酸価は.mgKOH/gと新油値.mgKOH/gに比較して高いものの、IRの結果で油劣化の兆候を示すカルボン酸の吸収が確認されていないことから、良好と判断します。
報告№109-09136 報告№112-00664 | 分析№109-001160 分析№112-003061 | 112-003061 | 分析の結果、油の劣化は確認されず、汚染度も良好な範囲にあることから、継続使用可能な状態にあると判断します。軸受分析の結果、軸受は継続使用可能な状態にあると判断します。はフェログラフィーおよびSOAP/D-SOAPの結果から総合的に判断した結果、正常な状態にあると考えられます。フェログラフィー【定量分析：Is値】Is値は異常摩耗の早期発見パラメータのつで、摩耗粒子を定量化するために用います。今回のIs値はのマイナス乗と低い値でした。フェログラフィー【定性分析：摩耗粒子および摩耗形態観察】分析結果から観察された全ての粒子量は少でした。Iカップリング発光分光分析【SOAP／D-SOAP】検出された金属元素から発生箇所を推定すると、以下の通りでした。鉄、亜鉛・軸受等リン、カルシウム、ナトリウム・外部混入異物計数汚染度、重量汚染度は共に良好でした。粘度、水分、酸価、IR、RBOTの各データは良好でした。尚、別紙RBOTの減少傾向から油の余寿命を求めた結果、本試料は直近の更油から起算して稼働日数が年月まで使用可能であることが分かりました。
報告№109-09136 報告№110-00560 | 分析№109-001160 分析№110-002496 | 110-002496 | Iカップリング発光分光分析供試のディーゼルエンジン油を分析した結果、検出された金属元素は、SOAPの結果表に示すように、鉄、銅、錫、リン、亜鉛、カルシウム、アルミニウム、ナトリウム、マグネシウムでした。これら検出された金属元素から発生箇所を推定すると、鉄、銅、錫・エンジン部品リン、亜鉛、カルシウム・オイル添加剤アルミニウム、ナトリウム、マグネシウム・外部混入異物であると思われます。このうち、機械部品が摩耗したと思われる元素はのグループです。フェログラフィー潤滑状態と摩耗形態分析結果から観察された粒子は、潤滑状態が正常な場合に発生する摩耗粒子異物の切削作用で発生する切削粒子でした。これらの結果から、シリンダ、ピストンリング、クランクメタルの摺動部は、正常な潤滑状態であるマイルド摩耗、異物による切削摩耗が発生していることが分かりました。切削摩耗は、他の摩耗形態に比較して摩耗進行速度が速く注意が必要で、定期的なトライボ診断による状態監視が必要と考えます。切削摩耗の原因となる混入異物が残留している場合、この異物により切削摩耗が継続して発生する可能性があります。異常摩耗の早期発見パラメータとして摩耗粒子を定量化して評価するフェログラフィーのIs値は、前回のの乗からの乗に桁低下し、潤滑状態が安定していることを示していました。カルシウムなどの析出D－SOAPの結果、油の添加剤成分であるカルシウムがppm検出され、また鉄もppm検出されました。エンジンオイル中に検出されるカルシウムは、燃焼ガス中に含まれている硫黄分と反応して微小サイズの硫酸カルシウム、いわゆる石膏が生成されます。この硫酸カルシウムは、モース硬度がとコンロッドやクランクメタルの主成分である錫や鉛の～と同等の硬さで、サイズは数μmから数十μmになることもあります。これらが軸受の油膜に混入した場合は、潤滑面では摩耗形態の中で摩耗速度が最も速い切削摩耗が発生し、メタルの摩耗が早まることがわかっています。本試料の場合、この硫酸カルシウム濃度はやや高い濃度でメタル摩耗に影響を与える濃度になりつつありますが、当該設備は稼働率が低い非常用設備であることから直ちに異常な状態にはならないと思われますが、鉄とメタル主成分の錫が検出されたことから、硫酸カルシウム等が軸受摺動面に噛み込みメタルの摩耗が発生していると推定できます。潤滑油中の固形分としてのカルシウムは、燃焼ガス中の硫黄分と添加剤との反応生成物であることから、当該機の場合は燃焼室から燃焼ガスや未燃焼ガスが潤滑油中に入り易くなっていると思われます。計数汚染度前回同様に計数汚染度はNAS級以上でした。フィルタ表面の異物観察で金属片、すす、鉄錆、砂等が観察されたことから、汚染度が高い要因は、摩耗、エンジンオイルの反応生成物、そして外部混入異物の影響と思われます。粒度分布粒度分布は.～μmの範囲にあり、.μmにピークが確認されました。前回に比較して水分は.ppmからppmに増加し、当社推奨の管理限界値を超えていました。今後、水分の影響でエンジン内部に錆が発生し、その影響で摩耗が発生する懸念があります。潤滑油および対象設備は継続使用可能な状態にあると判断します。なお、今後延伸化に向けて実施すべき対策は、以下の点を推奨します。更油或いは部分更油による水分濃度の調整水分の影響により金属表面で腐食摩耗が発生し、発生した鉄錆等の粒子が潤滑部に噛み込み摩耗が進行することがありますので、更油或いは部分更油などの方法により相対的に水分濃度を低くすることを推奨します。定期的な分析エンジン内部の摩耗の進行を監視するため、定期的に分析を実施し、摩耗の進行状況を確認する。
報告№107-4530 報告№107-0364 | 分析№107-01164 分析№107-01894 | 107-01894 | 、汚染度、軸受の潤滑状態を確認する。今回の採油は、機器停止中にドレン弁から実施しているため、油循環中に採油した場合に比較し、油中粒子の沈降の影響を受け、分析データが高濃度に出る可能性があります。今回の分析は以上のことを踏まえて結果を検討しました。分析の結果、高濃度の部分を採油したにもかかわらず、全てのデータが良好の範囲にありました。このことから、機器の潤滑状態は正常であり、この油は継続使用可能と判断します。尚、上述しましたように、今回の採油は停止中の採油であるため、循環中の採油に比較してデータが高目に出る可能性があります。これは、運転中の採油であったなら今回データより低い値になることが考えられます。次回採油は、粒子の沈降の影響を極力抑え、油中粒子が均一な分散状態に近い状態で採油が実施できるように、主機運転中、または停止直後に採油を実施されることを推奨します。
報告№109-09136 報告№111-00174 | 分析№109-001160 分析№111-000951 | 111-000951 | 前回に比較してSOAP／D－SOAPの結果で、錫は検出されなかったものの、鉄がからに増加していました。一方、異常摩耗の早期発見パラメータであるフェログラフィーのIs値はのマイナス乗からのマイナス乗に桁下がっていました。前回に比較して計数汚染度はNAS級からNAS級にランク増加したものの、当社推奨の管理限界値内にありました。前回に比較して全酸価が.mgKOH/gから.mgKOH/gに上昇し、当社推奨の管理限界値を大きく超え、赤外線吸収スペクトルによる分析の結果でも油劣化の兆候を示すカルボン酸の吸収が確認されたことから、油の劣化は進行していると判断します。フェログラフィーによる摩耗粒子観察の結果およびフィルタ表面の異物観察から、鉄系材料の腐食により発生した赤錆が比較的多く観察されていることから、スラストランナー、軸受台金、油槽内壁で腐食が発生している可能性が高いと思われました。今後、スラスト軸受摺動面において腐食摩耗が発生したり、鉄系材料の腐食により発生した赤錆が軸受摺動面に噛み込み摩耗を発生させることが懸念されます。分析結果全酸価は当社推奨の管理限界値を超え、IRで油劣化の兆候を示すカルボン酸の吸収が確認されました。粘度粘度は.mm/sと新油値mm/sに比較して、粘度変化率は+％で、当社推奨の管理限界値である±％以内にあり、良好と判断します。水分はと当社推奨の管理限界値の以下であり、良好と判断します。全酸価全酸価は.mgKOH/gと当社推奨の管理限界値の.mgKOH/gを超えていました。IRIRの結果、油劣化の兆候を示すカルボン酸の吸収が確認されました。は良好と判断します。計数汚染度計数汚染度はNAS級と当社推奨の管理限界値のNAS級以内であり、良好と判断します。重量汚染度は.mg/mlと当社推奨の管理限界値のmg/ml以内であり、良好と判断します。機器の潤滑状態機器の潤滑状態は正常と判断します。SOAPSOAPの結果、銅がppm、油の添加剤成分であるバリウムがppm検出されました。軸受の摩耗を示す錫が検出されていないことから、良好と判断します。D－SOAPD－SOAPの結果、鉄が、銅が、油の添加剤成分であるバリウムが、外部から混入したと思われるカルシウム、ナトリウムが検出されました。フェログラフィー異常摩耗の早期発見パラメータであるフェログラフィーのIs値がのマイナス乗と良好の範囲にありました。軸受は継続使用可能な状態にあるものの、潤滑油の劣化が確認されており、さらに鉄系材料を使用した箇所の腐食摩耗の発生も確認されています。今後、スラスト軸受摺動面において腐食摩耗が発生したり、鉄系材料の腐食により発生した赤錆が軸受摺動面に噛み込み摩耗を発生させることが懸念されるため、至急更油を実施することを推奨します。過去の他社の事例では、全酸価が上昇したタービン油を継続使用していて、軸受メタルが腐食摩耗により全損した例もありますので、できるだけ早い時期に更油を実施することを推奨します。
報告№107-0287 報告№107-0332 | 分析№107-01519 分析№107-01781 | 107-01781 | 濾過前の試料油を分析した結果、計数汚染度が前回NAS級から今回D級に約年でランク増加し、やや不良領域にありました。重量汚染度が前回の.mg/mlからmg/mlに増加し、やや不良領域にありました。D－SOAPで鉄がppm、鉛がppm、錫が、亜鉛が、カルシウムが.ppm検出されました。摩耗粒子の形態観察およびフィルタ写真で、鉄錆、砂等が観察されたため、汚染度およびD－SOAPの各濃度が増加した要因は、摩耗による汚染粒子の増加ではなく、外部から混入したと思われる異物によるものと思われます。今回の採油箇所が油面計配管であることから、ドレン量が不足していたか、或いは、採油時に異物が外部から混入した可能性も考えられました。正確な汚染度を確認には、再度採油・分析を実施することが必要です。
報告№108-6005 報告№108-0039 | 分析№108-00106 分析№108-00206 | 108-00206 | 前回の分析結果で、樹脂軸受交換後に潤滑油が黒化していたため、濾過の実施および摩耗の進行状況を確認することを推奨した。トライボ診断を実施し、汚染度、潤滑状態を確認する。濾過前の試料油を分析した結果、前回に比較して各データに変化がなかったことから、摩耗は安定していると判断します。これらのことは、計数汚染度がランク減少し、良好の範囲にあることSOAP／D－SOAPの結果、ホワイトメタルの主成分である錫が減少傾向あり、モリブデンが検出されていないこと以上のことから判断しました。
報告№109-09136 報告№112-00588 | 分析№109-001160 分析№112-002427 | 112-002427_date130226 | 、汚染状態、摩耗状態ポンプ減速機と潤滑油は、継続使用可能な状態であるため、分解点検の必要はないと判断します。但し、油中の汚染度が高いことから、以下の対策を推奨します。余寿命予測フェログラフィーのIs値は、前回に比較しての乗から変化はなく、平衡状態で安定した潤滑状態になっていることがわかります。このような安定した潤滑状態では、異常な方向に向かう上昇角を示さないことからIs値による余寿命予測はできませんが、前回と今回の各データを比較した結果から総合的に判断すると、少なくとも年程度の間は継続して使用が可能な状態にあると判断します。濾過油中の汚染度が高いことから、摩耗粒子や異物等がギヤ歯面や軸受軌道面に噛み込むことによる摩耗の進行が懸念されるため、濾過を推奨します。バックラッシによる評価トライボ診断では、バックラッシの増加量を分析結果から計算できますので、構造が確認できる図面、ギヤの形式、歯形、モジュール、歯数、歯幅、油入替後の稼働時間ならびに分解点検後の稼働時間をお知らせ下さい。計算結果をご報告いたします。はフェログラフィーおよびSOAP-Tの結果から総合的に判断した結果、正常な状態にあると考えられます。フェログラフィー【定量分析：Is値】Is値は異常摩耗の早期発見パラメータのつで、摩耗粒子を定量化するために用います。Is値は前回に比較しての乗から変化はなく、低い値でした。フェログラフィー【定性分析：摩耗粒子および摩耗形態観察】分析結果から比較的多く観察された粒子は、以下の通りでした。正常な摩耗粒子・潤滑状態が正常なマイルド摩耗により発生。Iカップリング発光分光分析【SOAP-T】検出された金属元素から発生箇所を推定すると、以下の通りでした。鉄、ニッケル、錫・ギヤ、軸受等リン・添加剤カルシウム、アルミニウム、ナトリウム・外部混入異物計数汚染度は、当社推奨の管理限界値に到達していました。計数汚染度計数汚染度は、NAS級と当社推奨の管理限界値NAS級に到達していました。重量汚染度は、.mg/mlでした。光学顕微鏡写真重量汚染度で濾過したフィルタ表面上の夾雑物を光学顕微鏡で観察した結果、金属片、鉄錆、砂等が観察されました。は良好と判断します。粘度粘度は、.mm/sと新油値mm/sに比較して、粘度変化率は-％で、当社推奨の管理限界値である±％以内にあり、良好と判断します。水分は、.ppmと当社推奨の管理限界値の以下にあり、良好と判断します。酸価は、.mgKOH/gと新油値.mgKOH/g以下にあり、良好と判断します。IRIRチャートの結果、新油と使用油のスペクトルパターンはほぼ一致し、また、油劣化の兆候を示すカルボン酸の吸収が確認されていないことから、良好と判断します。
報告№109-09136 報告№112-00613 | 分析№109-001160 分析№112-002595 | 112-002595_date130129 | 、汚染状態は共に良好でした。粘度、水分は良好でした。計数汚染度は良好でした。
報告№106-0203 報告№106-0203 | 分析№106-01134 分析№106-01134 | 106-01134 | 分析の結果、全てのデータが良好であることから、この油は継続使用可能であり、潤滑状態も正常と判断します。尚、主機停止中に油槽ドレンから採油を実施しているため、油循環中の採油に比較して油中粒子が沈降して高濃度になっている部分を採油していると考えられます。したがって、油が循環している状態で採油を実施した場合に比較して、分析データが高くなり、異常な状態と判断してしまう可能性がありますので、今後の採油は、停止直後、或いは、油循環中に潤滑油が十分に循環している箇所から採油を実施されることを推奨します。は良好と判断します。粘度は良好と判断します。粘度は、.mm/sと新油値mm/sに比較して粘度変化率は+％で、当社推奨の管理限界値である±％以内にあり良好と判断します。水分は良好と判断します。水分は、ppmと当社推奨の管理限界値の以下であり、良好と判断します。全酸価は良好と判断します。全酸価は、.mgKOH/gと当社推奨の管理限界値の.mgKOH/g以内にあり、良好と判断します。IRの結果、良好と判断します。IRの結果、油劣化の兆候を示すカルボン酸の吸収が確認されていないことから、良好と判断します。は良好と判断します。計数汚染度は良好と判断します。計数汚染度はNAS級と当社推奨の管理限界値のNAS級以内であり、良好と判断します。重量汚染度は良好と判断します。重量汚染度は.mg/mlと当社推奨の管理限界値のmg/ml以内であり、良好と判断します。機器の潤滑状態機器の潤滑状態は正常と判断します。SOAPの結果は良好です。SOAPの結果、金属元素は検出されなかったことから、良好と判断します。D－SOAPの結果は良好です。D－SOAPの結果、鉛が、銅が、外部から混入したカルシウムがと微量検出されましたが、軸受の摩耗を示す錫は検出されていないことから良好と判断します。フェログラフィーの結果は良好です。異常摩耗の早期発見パラメータであるフェログラフィーのIs値が.と良好の範囲にあり、潤滑状態は良好と判断します。
報告№109-09136 報告№113-00211 | 分析№109-001160 分析№113-000800 | 113-000800 | 潤滑油の劣化はないものの、油中の汚染度が非常に高い値でした。汚染度が高い要因は、採油条件の影響と、鉄が高濃度で検出されていることから、摩耗粒子の発生による影響が考えられます。異物の影響で将来的に摩耗が進行する懸念がありますので、に示す対策を推奨します。軸受現時点での軸受は直ちに異常な状態にはならないと思われますが、D-SOAPの分析結果で鉄がppmと高濃度で検出されました。又、同時にクロムも検出されています。一般にクロムはベアリング鋼に含有される金属で、これが検出された場合は、ベアリングの転動・軌道面に何らかの異常の兆候が認められることがあります。振動による監視が可能であれば振動の監視を強化し、ベアリング交換を計画するとともに、再分析により傾向監視の強化を推奨します。今回の分析結果には軸受が損傷した場合に発生するフレーキング粒子が観察されていないことから、現状は問題ないと思われます。但し、摩耗は確実に進展すると推定されますので、定期的な分析により今後の摩耗進行の有無を確認することを推奨します。更油油中の汚染度が高いことから、摩耗粒子や異物等が軸受軌道面に噛み込むことによる摩耗の進行が懸念されるため、更油を推奨します。また、油槽内には汚染物が残留している可能性があるため、油槽内を清掃し、更油する新油もNAS級程度の清浄な潤滑油を更油することを推奨します。定期的な分析摩耗粒子の形態観察で、切削摩耗、疲労摩耗、凝着摩耗が観察されたことから、今後の摩耗進行を監視するため、定期的に分析を実施することを推奨します。シリコン系のグリースや添加剤の確認シリコン系の添加剤やグリースを使用している箇所があるかについてご確認下さい。最適な採油方法本試料油は、機器停止中に軸受箱排油口から採油されているため、分析データが高濃度に出ていると推定されます。正確なデータによる診断を行うためにも、今後の採油は、極力運転中もしくは停止直後の油槽中層部から実施されることを推奨します。はフェログラフィーおよびSOAP／D-SOAPの結果から総合的に判断した結果、継続使用は可能ですが、今後の機器の機能を確認するためにも傾向管理が有用と考えます。フェログラフィー【定量分析：Is値】Is値は異常摩耗の早期発見パラメータのつで、摩耗程度を定量化するために用います。今回のIs値はの乗と、高い値でした。フェログラフィー【定性分析：摩耗粒子および摩耗形態観察】分析結果から観察された代表的な粒子は、以下の通りでした。切削粒子・異物や金属表面の微小突起による切削摩耗により発生。疲労摩耗粒子・繰返し応力を受けて発生。黒錆・潤滑状態がやや厳しい凝着摩耗により発生。金属接触が厳しく、且つ、高い摩擦熱が発生していると考えられます。観察された摩耗粒子の中でも切削粒子、黒錆は、将来的な摩耗の進行に繋がる可能性を示唆しているため、傾向監視が必要と思われます。摩耗形態の中でも切削摩耗は摩耗進行速度が速く、転がり軸受でこの摩耗形態が発生した場合には寿命が分の程度に低下することも知られており、切削摩耗により生じた軌道面の損傷が起点となって転がり軸受の寿命となるフレーキングに進展することから傾向監視による経過監視が必要です。切削摩耗の発生原因となる混入異物が残留している場合、この異物により切削摩耗が継続して発生する可能性があります。黒錆は凝着摩耗に分類されます。この摩耗粒子は、軸受軌道面で凝着、破断を繰り返し、この過程で生じる移着粒子が成長して摩耗粒子となります。そのため、軸受軌道面では局部的に油膜切れが発生していることを示しています。この状態が継続した場合、摩耗粒子のサイズは徐々に大型化していき、設備の損傷に至る場合がありますので、傾向監視が必要です。Iカップリング発光分光分析【SOAP／D-SOAP】検出された金属元素から発生箇所を推定すると、以下の通りでした。鉄、鉛、銅、クロム、錫、亜鉛・軸受等リン、カルシウム、バリウム、アルミニウム、ケイ素、ナトリウム、マグネシウム・外部混入異物ケイ素の検出ケイ素がppm検出されました。一般に、潤滑油中からケイ素が検出された場合の原因として、油の消泡剤として使用されるシリコン系の添加剤が検出されるフェログラフィーおよびフィルタ表面の異物観察で砂が多く観察され、これが検出されるシリコングリースをシール部に塗布している場合、このシリコングリースが潤滑油に混入して検出されるなどが挙げられますが、今回検出が比較的高濃度であることからの可能性が考えられます。については、分析結果では確認することが出来ませんので、これに関する情報があれば提供をお願いします。銅の摩耗SOAP/D-SOAPで銅が比較的高い値でした。銅を使用した箇所は、転がり軸受では保持器が考えられますが、型番情報から保持器には銅合金が使用されていませんでした。銅を使用した箇所は不明ですが、仮にオイルリングを使用している場合、オイルリングの摩耗が考えられます。オイルリングが摩耗していた場合、潤滑油の適正なかきあげに影響が生じ、軸受軌道面の油膜切れ発生原因となることから注意が必要です。計数汚染度はNAS級以上と当社推奨の管理限界値を超えていました。フィルタ表面の異物観察で金属片、鉄錆、砂等が観察されたことから、汚染度が高い要因は、摩耗と外部混入異物の影響と思われます。粘度、水分、全酸価、IR、RBOTの各データは、良好でした。尚、別紙RBOTの減少傾向から油の余寿命を求めた結果、本試料油は直近の更油から起算して年月まで使用可能であることが分かります。
報告№107-0076 報告№107-4510 | 分析№107-00347 分析№107-00558 | 107-00558 | 分析の結果、重量汚染度が前回のmg/mlに比較して今回はmg/mlに.mg/ml減少していました。これは年月に実施した更油の影響と思われますが、依然として当社推奨の管理限界値を超えていました。D－SOAPの結果で、油の添加剤成分である亜鉛が検出されたことから、重量汚染度が高い原因は、前回同様に油の添加剤成分の析出により発生したスラッジの影響と考えられました。このスラッジは粘着性があり、バルブ類の動作障害の原因となるため除去する必要があります。除去方法は、当社製清浄分散剤TS－の投与と濾過を実施することを推奨します。一方、異常摩耗の早期発見パラメータであるフェログラフィーのIs値がの乗とやや高く、摩耗粒子形態観察の結果、金属接触が厳しい場合に発生するシビア粒子がやや多く観察されたことから、シリンダ内壁等で厳しい金属接触が発生していることが確認できました。今後更に摩耗が進行することが懸念されるため、ヶ月以内に再度分析を実施し、摩耗の進行状況を確認することを併せて推奨します。これらのことは、前回に比較して重量汚染度がmg/mlからmg/mlに減少しているものの、依然として当社推奨の管理限界値を超えていたことD－SOAPの結果、油の添加剤成分である亜鉛がに検出されたこと異常摩耗の早期発見パラメータであるフェログラフィーのIs値がの乗とやや高く、摩耗粒子形態観察の結果、金属接触が厳しい場合に発生するシビア粒子がやや多く観察されたこと以上のことから判断しました。
報告№102-6047 報告№102-6047 | 分析№102-00841 分析№102-00841 | 102-00841_能代吸収塔循環ポンプ1B | フェログラフィーの結果、摩耗の過酷度を示すIs値がの乗と使用可能な範囲にあるものの、外部から混入した砂、鉄錆等の異物や、その異物の影響で発生した切削粒子が多く見られていますので、異物の影響で摩耗が進行する場合が考えられます。摩耗が安定しているか、或いは、進行しているのかを判断するには、摩耗粒子が平衡濃度に到達する時間以上経過した時点でもう一度分析を実施し、そのデータから確認されることが必要ですので、推奨時間経過後の再分析を推奨します。SOAP／D－SOAPで鉛が検出されていたため、鉛を含む摩耗粒子発生の可能性を図面により推測しました。その結果、ご提供いただいた構造図より、部品番号-Aのブッシュから発生している可能性が最も高いと考えられました。仮に、このブッシュの摺動部で摩耗が発生していると仮定した場合、部品番号のスリーブ軸受とブッシュをネジ止めしている止めネジが緩んでいるか、或いは、主軸とブッシュの摺動面が接触していると思われます。ブッシュの材質が明確でないため、鉛の発生源をブッシュと仮定して推定しました。鉛の発生源は、その他には油の添加剤に鉛が含まれている場合がありますので、添加剤混合の有無をご確認下さい。機器の潤滑状態SOAPの結果、鉛を使用した部分の摩耗が確認されました。SOAPの結果、ブッシュやスリーブ軸受に処理された鉛メッキ部の摩耗により発生したと思われる鉛がppm検出されました。一方、外部から混入したとケイ素がppmとやや多く検出されました。D－SOAPの結果、鉛を使用した部分の摩耗が確認されました。D－SOAPの結果、ブッシュやスリーブ軸受に処理された鉛メッキ部の摩耗により発生したと思われる鉛がppm検出されました。フェログラフィーの結果、外部から混入した異物とその影響で発生した切削粒子がやや多く見られました。フェログラフィーの結果、摩耗の過酷度を示すIs値がの乗と使用可能な範囲にあるものの、外部から混入した砂、鉄錆等の異物や、その異物の影響で発生した切削粒子が多く見られていますので、異物の影響で摩耗が進行する場合が考えられます。摩耗が安定しているか、或いは、進行しているのかを判断するには、摩耗粒子が平衡濃度に到達する時間以上経過した時点でもう一度分析を実施し、そのデータから確認されることが必要ですので、推奨時間経過後の再分析を推奨します。
報告№109-09136 報告№110-00406 | 分析№109-001160 分析№110-001856 | 110-001856 | 金属元素と濃度の分析は、試料油を以上の高温で発光させ、その光を分光器で分光し、分光によって得られた光の強度と金属固有の波長とから元素を特定するIカップリング発光分光分析法を用います。また摩耗状態は、SOAP法により求めた金属成分と濃度にフェログラフィー法による摩耗粒子分析とを加味して総合的に評価しますが、摩擦面の摩耗機構と摩耗状態の判断は摩耗粒子の形態と、異常摩耗の早期発見パラメータであるIs値により判断します。Iカップリング発光分光分析供試のギヤ油を分析した結果、SOAPでニッケル、リン、ケイ素、D－SOAPで鉄、銅、リン、カルシウム、ナトリウムが検出されました。これらの検出された金属元素から発生箇所を推定すると鉄、銅、ニッケル・ギヤ歯面、軸受等リン・オイル添加剤カルシウム、ケイ素、ナトリウム・外部混入異物であると思われます。このうち、機械部品が摩耗したと思われる元素はのグループです。フェログラフィー摩耗粒子と摩耗形態分析結果から観察された粒子は、潤滑状態が正常な場合に発生する摩耗粒子でした。潤滑部では、正常なマイルド摩耗が発生していることが分かりました。潤滑状態異常摩耗の早期発見パラメータとして摩耗粒子を定量化して評価するフェログラフィーのIs値は、潤滑状態が正常なの乗となっていました。バックラッシご提供いただいた減速機に関する情報からハスバ歯車の組み合わせの段減速機構であることが分かりました。この歯車の構成から接触点は合計で箇所となります。定検周期ヶ月間連続運転であったとしてギヤのバックラッシの増加量を求めました。その結果、接触点箇所で平均的に摩耗が発生していたと仮定した場合、バックラッシの増加量はヶ月間で.μmと推定されました。バックラッシ増加分の上限値は、メーカにより差異はあるものの、当社の推奨するバックラッシは、一般に推奨されるμmを管理目安にしています。この値に比較して十分に小さい値です。計数汚染度は良好でした。粘度、全酸価、IR、RBOTの各データは良好でした。本試料油の添加剤は、一般に、タービン油に比較して極圧添加剤や摩耗防止剤などの濃度が高く、この影響でRBOT試験の結果が変動する傾向があります。そのため、ギヤ油の余寿命の評価をタービン油と同等の精度で得るには、RBOTの結果に加え、粘度、全酸価、IRなどのデータを総合的に判断することが必要です。本試料油は、機器停止中に油槽排油口から採油されています。排油口の汚染度は、一般的に高く、尚且つ、機器が停止している状態では、油槽内で撹拌がなくなり固形物が沈降するため、油中汚染度は更に高くなると推定されます。このような悪条件にもかかわらず、今回の分析結果は全て良好であり、異常なデータは見られませんでした。したがって、潤滑油および軸受は継続使用可能な状態にあると判断します。なお、今後の採油は、極力停止直後の油槽中層部から実施されることを推奨します。
報告№103-0173 | 分析№103-01482 | 103-01482 | トライボ診断により、機器軸受の潤滑状態、潤滑油の劣化状態を診断することを目的としました。分析の結果、計数汚染度がNAS級以上と非常に汚染されていました。D-SOAPのカルシウム濃度がppm、錫濃度がppm検出され、異常摩耗の早期発見パラメータであるフェログラフィーのIs値がの乗と高い値を示していることから、汚染の要因は、油にもともと含まれているカルシウムが析出して発生したカルシウム化合物と軸受メタルの摩耗によるものと考えられました。尚、軸受メタルの主成分である錫濃度と油量、軸受サイズから、軸受メタルの平均的な摩耗深さを計算するとμmとなります。表面粗さがsと仮定すると、その粗さの分のとやや摩耗が進んでいることが推定されます。観察された摩耗粒子が示す内容から、メタル表面に油膜を形成するマイクロポケットが消滅する時期は、最も短い期間でヶ月後である可能性が考えられます。そのため、少なくとも、その分ののヶ月後に分析を実施し、潤滑状態、摩耗形態の変化の有無、摩耗の進行状況を確認する必要があります。
報告№109-09136 報告№112-00091 | 分析№109-001160 分析№112-000290 | 112-000290 | 潤滑油は継続使用可能な状態にあると判断します。粘度、全酸価、IR、RBOTの各データは良好でした。油の余寿命は、使用油の使用期間または使用時間が不明であったため、ご依頼の油の余寿命に関する検討は行えませんでした。ただし、分析の結果で新油値がminであったことから、使用期間を仮にヶ月間と仮定すれば余寿命は十二分にあると言えます。可能であれば、使用期間、あるいは使用時間の情報をご提供下さい。水分は良好でした。
報告№109-09136 報告№111-000121 | 分析№109-001160 分析№111-000640 | 111-000640 | グリースおよび軸受は継続使用可能な状態にあると判断します。フェログラフィー摩耗粒子の形態で比較的多く観察された粒子は、潤滑状態が正常な場合に発生する摩耗粒子、金属潤滑部が局部的に油膜切れを起して発生するシビア粒子でした。このような摩耗粒子が観察された場合には、潤滑部では正常なマイルド摩耗とやや厳しい摩耗による凝着摩耗が発生していることが分かります。但し、凝着摩耗により発生した摩耗粒子は、視野個と少なく、また観察された摩耗粒子が非常に少ないことから、潤滑状態は正常な状態にあると判断します。Iカップリング発光分光分析供試グリースを分析した結果、検出された金属元素は、SOAPの結果表に示すように、鉄、鉛、アンチモン、錫、リン、亜鉛、カルシウム、アルミニウム、ナトリウムでした。これらの検出された金属元素から発生箇所を推定すると鉄、鉛、アンチモン、錫・軸受等リン、亜鉛・グリース添加剤カルシウム、アルミニウム、ナトリウム・増ちょう剤であると思われます。このうち、機械部品が摩耗したと思われる元素はのグループです。グリースのちょう度、滴点、全酸価、IRの各データは良好でした。
報告№102-4041 | 分析№102-01992 | 102-01992 | 分析の結果、玉軸受及び潤滑油の交換が必要と判断します。玉軸受内部でアブレッシブ摩耗及び凝着摩耗が混在しています。異常摩耗の早期発見パラメータであるフェログラフィーのIs値が既にの乗と異常を示す領域に到達していることからも、次回定検までのヶ月間に玉軸受が損傷する懸念があります。玉軸受の交換が必要と判断します。玉軸受の加速的な損傷を防止し、延命化させる処置として、軸受ケース内の潤滑油を早急に清浄にすると共に、新油を精密に濾過しながら補充することを推奨します。尚、更油を実施しただけでは、軸受内部に発生した損傷はなくならず、その損傷が起点となって、疲労摩耗が進行するため、更油のみ実施した際は、運転開始後、時間以上経過した時点で再度分析を実施し、摩耗の進行状況を確認するとともに、振動診断法による監視の強化を行い、定期的なトライボ診断を併用することが必要と判断します。それは、ベアリングの主成分である鉄がSOAP／D－SOAPで多く検出された摩耗粒子の形態観察の結果から、異物の噛み込みにより発生した切削粒子、外部から混入した砂、鉄錆、厳しい金属接触により発生したシビア粒子が観察され、更に、異常摩耗の早期発見パラメータであるIs値がの乗と当社推奨の管理限界値を超えていることから判断しました。尚、潤滑を示す粘度、水分、全酸価、IRを判定するため、油名をお知らせいただくと共に、新油をLご提供ください。
報告№109-09250 報告№109-09250 | 分析№109-001786 分析№109-001786 | 109-001786 | 潤滑油タンク分析の結果、全ての分析項目の値が当社推奨の管理基準を満たしており、新油分析値との比較結果も問題となる値はなかったことから、油は継続使用可能な状態であり、運転中における潤滑状態も正常であったものと判断します。特性低下特性低下に係るパラメータの分析結果は良好と判断します。粘度粘度はmm/sと新油値mm/sに対する粘度変化率は+％で、当社推奨の管理限界値である±％以内にあり、良好と判断します。全酸価添加タービン油については、当社では管理限界値を設定しておらず、新油分析値との比較及び他の分析項目の結果より全酸価の状態判断を行います。その結果、全酸価は.mgKOH/gと新油値.mgKOH/gに比較して変化はなく、良好と判断します。酸化安定度酸化安定度はminであり、当社推奨の管理限界値のmin以上であることから、良好と判断します。有機物・有機化合物有機物・有機化合物は、IRチャートによる新油分析値との比較の結果、cm-付近に劣化の兆候を示すカルボン酸の吸収が確認されていないことから、良好と判断します。色相はLであり、新油値のLに比較して変化がないことから、良好と判断します。汚染に係るパラメータの分析結果は良好と判断します。水分は.ppmであり、当社推奨の管理限界値の以下であることから、良好と判断します。汚染粒子数はNAS級であり、当社推奨の管理限界値のNAS級以内であることから、良好と判断します。汚染度物重量は.mg/mlであり、当社推奨の管理限界値のmg/ml以内であることから、良好と判断します。摩耗運転中における潤滑状態は正常であったものと判断します。異常摩耗の早期発見パラメータであるフェログラフィーのIs値がのマイナス乗と当社基準値と比較して良好の範囲にあったことから、潤滑箇所の潤滑状態は正常と判断します。金属濃度SOAP法により金属濃度を測定した結果、外部から混入したと思われるケイ素がppmと僅かに検出されましたが、良好と判断します。金属濃度酸溶解法により金属濃度を測定した結果、外部から混入したと思われるカルシウムが、亜鉛、ナトリウムが共にと僅かに検出されましたが、良好と判断します。
報告№107-4508 報告№107-0121 | 分析№107-00526 分析№107-00638 | 107-00638 | 年月中旬にメタルの交換を実施した。メタル交換後の初期値を確認する。分析の結果、メタル交換後の初期試験にもかかわらず、メタルから発生した摩耗粒子が検出されました。ただし、この摩耗粒子の発生時期は、メタルの交換前に発生した粒子が残留した場合と交換後に発生した場合のいずれか、もしくは、両方の可能性が考えられます。メタル交換後に発生している場合、更に摩耗が進行することが懸念されるため、ヶ月後に再度分析を実施し、摩耗の進行状況を確認することを推奨します。尚、今回検出された錫濃度と油量Lから摩耗体積を計算した結果、.cmの体積が摩耗したと考えられます。この体積を軸受メタルの摺動面積で割ると平均的な摩耗深さを求めることができ、軸受メタルの摩耗程度を把握することが可能となります。スラストメタルの表面積が計算できる寸法をお知らせいただければ、摩耗深さの計算と摩耗速度についてご報告できますので、是非ご提供ください。これらのことは、異常摩耗の早期発見パラメータであるフェログラフィーのIs値がの乗とやや高く、摩耗粒子形態観察の結果、外部から混入したと思われる砂がやや多く観察されたことD－SOAPの結果、鉄、メタルの主成分である錫が検出されたこと以上のことから判断しました。
報告№109-09136 | 分析№109-001160 | 114-000279 | 潤滑油の劣化は確認されなかったものの、水分濃度がと非常に高い値でした。この水分の影響により、金属表面で腐食摩耗が発生することや健全な油膜が形成できず摩耗が進行することが懸念されます。また、スラッジは酸化劣化や熱分解の他に、油中水分が添加剤成分と反応し生成することが分かっています。今回オイルオイルパンで確認されたスラッジは、油中水分濃度が非常に高い影響で発生したと推定されます。さらに、SOAP-Tでカルシウムの固形分がppmと非常に高い値で検出されたことから、潤滑油中にカルシウム化合物が発生していると推定されるため、この化合物による今後の切削摩耗の進行が懸念されます。対象設備は、メタルの一部でホワイトメタルが摩耗し、その下層のケルメット層が現れている箇所があると思われますが、データから判断すると摩耗の範囲は局所的である思われることから現時点では継続使用可能と判断します。但し、今後の摩耗推移を確認するためにも定期的な傾向監視を継続することが必要です。尚、現時点では即時の分解点検は不要と判断します。更油の至急実施、水分混入経路の調査水分が非常に高いことからスラッジの発生や、金属表面での腐食摩耗の発生、油膜の形成不良による摩耗の進行が懸念されます。また、カルシウム化合物が非常に高い濃度で検出されたため、この化合物がコンロッドメタルやクランクメタルの摩耗を促進させる懸念があることから、更油を推奨します。尚、更油後も水分の混入経路を特定しなければ、再び水分の混入が継続する可能性があります。水分はオイルクーラーのピンホールまたは接続部から水漏れや、過冷却による結露によって混入している可能性があるため、調査することを推奨します。次回点検でピストンリング、シリンダライナの点検カルシウム化合物発生の原因は、ピストンリング、シリンダライナの摩耗によって燃焼ガスのシール性が低下し、燃焼ガス中の硫黄分と油中のカルシウム添加剤が反応するためと考えられます。そのため、次回点検ではピストンリング、シリンダライナの摩耗状態の点検を推奨します。定期的な分析今後のコンロッドメタル、クランクメタルの摩耗推移を監視するため、定期的な分析実施を推奨します。診断結果粘度粘度は、.mm/sと新油値の.mm/sに比較して粘度変化率が+.％となっており、当社推奨の管理限界値以内であり、良好です。水分はppmと当社推奨の管理限界値を超えていました。酸価・塩基価・IR酸化劣化の進行度は、酸価、塩基価、IRの結果から総合的に判断します。酸価は、mgKOH/gと新油値mgKOH/g以下、塩基価は.mgKOH/gと当社推奨の管理限界値mgKOH/g以上であり、IRで油の酸化劣化により発生するカルボン酸の吸収が確認されないことから、酸化劣化していないと判断します。計数汚染度計数汚染度はNAS級を上回っており、汚染されていました。重量汚染度は、.mg/mlと汚染されていました。粒度分布粒度分布は.～.μmの範囲にあり、中心粒径は.μmであることから、油中の粒子数としてはすすが主体であると考えられます。一方、粒度分布では、中心粒径.μmとして.～μmの広い範囲で分布がみらました。これは、非常に高い水分濃度の影響や、フィルタ残渣に観察された外部から混入したと考えられる樹脂等による影響と推定されます。異常摩耗の早期発見のパラメータであるIs値は、レベルとやや高い値でした。また、潤滑部の摩耗が認められたため、定期的に潤滑油分析を実施し、摩耗推移を監視することが有用と考えます。フェログラフィーで観察された代表的な粒子は以下の通りです。正常な摩耗粒子・潤滑状態が正常なマイルド摩耗により発生。切削粒子・異物や金属表面の微小突起による切削摩耗により発生。シビア粒子・潤滑状態がやや厳しい凝着摩耗により発生。極微小領域で油膜切れが発生したことを示します。切削粒子、シビア粒子は、摩擦面が将来的に異常摩耗へ進展する可能性を示唆しているため、傾向監視が有用と思われます。詳細は、別紙傾向監視が必要な摩耗粒子をご覧ください。コンロッドメタル、クランクメタルの摩耗SOAP-Tでメタルの主成分である錫がppm、鉛がppm、銅がppm検出されたことから、コンロッドメタル、クランクメタルが局所的に摩耗していると推定されました。ディーゼルエンジンのメタルは、別紙コンロッドメタル・クランクメタルの摩耗に示すように、積層構造になっており、一般的に最表面はホワイトメタル層が存在し、その下にニッケル層、さらにその下には銅と鉛の合金であるケルメット層が存在します。ケルメット層の上に鉛メッキされたメタルもありますが、今回ニッケルが検出されていることから、当該機のメタルはホワイトメタルを使用した三層構造である可能性が高いと推定されます。当該機のメタル接触部面積を、弊社が過去経験したメタル接触部面積と油量の情報からmmと仮定し、分解点検後のメタル成分の累積濃度を基に、メタル接触部分が均一に摩耗した場合の摩耗深さを計算すると、ホワイトメタル層の摩耗深さは.μmとなります。ホワイトメタル層の厚さがμm程度だとすると、摩耗深さの計算結果から、メタルの摩耗は、ニッケル層、更にはケルメット層に到達していないと考えられます。しかし、今回、ケルメット層成分の銅、鉛が比較的高い値で検出されたことから、異物などが噛み込む事によって、ケルメット層まで到達するような傷が発生していると推定され、注意が必要です。前回に比較して、メタル成分の金属濃度に大きな変化はないことから、現状は摺動部の油膜は保持できており、比較的摩耗は安定していると推定されますが、今後の摩耗進行によって油膜保持が困難になる可能性があるため傾向監視することが有用です。図メタルの摩耗状態推定フローまた、ホワイトメタル層の厚さをμm、メタルの摩耗が傷のみであったと仮定した場合の、三層目の摩耗深さを計算しました。この摩耗深さは検出された錫および銅濃度とホワイトメタル層の厚さを基にしており、傷の数や面積に依らない計算となります。その結果、三層目の摩耗深さは約μmと計算されました。実際には、傷以外の摩耗による錫の発生も考えられるので、三層目の摩耗深さは約μm以上であると推定されます。固形カルシウム化合物の生成SOAP-Tでカルシウムがppm検出されました。この固形カルシウムは、使用油に混入した燃焼ガス中の酸成分がカルシウム添加剤と中和反応して生成されます。SOAP-Tで鉄がppm検出されていることから、シリンダライナおよびピストンリングが摩耗し、気密性が低下して燃焼ガスが混入している可能性が考えられます。固形カルシウム化合物は比較的硬いため、摺動面に噛み込み、切削摩耗が進行することが懸念されます。詳細は、別紙固形カルシウム化合物の生成をご覧ください。
|  | 112-001993 | 潤滑油および対象設備は継続使用可能な状態にあると判断します。はフェログラフィーおよびSOAPの結果から総合的に判断した結果、正常な状態にあると考えられます。フェログラフィー【定量分析：Is値】Is値は異常摩耗の早期発見パラメータのつで、摩耗粒子を定量化するために用います。今回のIs値はのマイナス乗と低い値でした。フェログラフィー【定性分析：摩耗粒子および摩耗形態観察】分析結果から比較的多く観察された粒子は、以下の通りでした。正常な摩耗粒子・潤滑状態が正常なマイルド摩耗により発生。Iカップリング発光分光分析【SOAP】検出された金属元素から発生箇所を推定すると、以下の通りでした。銅、ニッケル、亜鉛・ギヤ、軸受等リン・添加剤亜鉛・外部混入異物SOAPの結果、亜鉛が検出されました。亜鉛を使用した箇所の溶出・摩耗が発生していると思われます。亜鉛メッキ等であった場合、耐食性が低下して腐食に進展することが懸念されます。．粘度、水分、IR酸化度の各データは良好でした。
報告№109-09136 報告№110-00818 | 分析№109-001160 分析№110-003862 | 110-003862 | Iカップリング発光分光分析供試のギヤ油を分析した結果、検出された金属元素は、SOAP-T法の結果表に示すように、鉄、リン、亜鉛、カルシウム、アルミニウム、ナトリウムが検出されました。これらの検出された金属元素から発生箇所を推定すると鉄・ギヤ・軸受等リン・オイル添加剤亜鉛、カルシウム、アルミニウム、ナトリウム・外部混入異物であると思われます。このうち、機械部品が摩耗したと思われる元素はのグループです。フェログラフィー異常摩耗の早期発見パラメータとして摩耗粒子を定量化して評価するフェログラフィーのIs値は、潤滑状態が正常なの乗でした。摩耗粒子の形態で比較的多く観察された粒子は、潤滑状態が正常な場合に発生する摩耗粒子、異物に噛み込みにより発生する切削粒子、金属潤滑部が局部的に油膜切れを起して発生するシビア粒子でした。このような摩耗粒子が観察された場合には、潤滑部では正常なマイルド摩耗、異物による切削摩耗とやや厳しい摩耗による凝着摩耗が発生していることが分かります。減速機で切削摩耗が発生した場合、減速機内部で使用されている転がり軸受が切削摩耗により生じた軌道面の損傷が起点となって寿命が分の程度に低下することがあることから、切削摩耗には十分注意する必要があります。切削摩耗の発生原因となる混入異物が残留している場合、この異物により切削摩耗が継続して発生する可能性があります。電子顕微鏡・X線マイクロアナリシス観察された粒子をSEM・XMAで詳細に分析した結果、粒子には鉄が比較的多く含まれており、成分割合から粒子は主にギヤ歯面から発生していると推定されました。計数汚染度は当社推奨の管理限界値を超えていました。SOAP-T法で油の添加剤成分であるリンが検出され、フィルタ表面の異物観察で表面が茶褐色で金属片、鉄錆、砂等が観察されました。さらに水分が当社推奨の管理限界値を超えていたことから、汚染度が高い要因は、摩耗とスラッジ、そして水分と外部混入異物の影響と思われます。水分はppmと当社推奨の管理限界値を超えていました。今後、水分の影響で油槽内に錆が発生し、その影響で摩耗が発生する懸念があります。RBOTRBOTがminと新油値のminに比較してmin減少していました。尚、別紙RBOTの減少傾向から油の余寿命を求めた結果、本試料は直近の更油から起算して稼働日数が年月まで使用可能であることが分かります。継続使用していた場合、当社推奨の管理限界値に到達している可能性がありますが、本試料油の添加剤は、一般に、タービン油に比較して極圧添加剤や摩耗防止剤などの濃度が高く、この影響でRBOT試験の結果が変動する傾向があります。そのため、ギヤ油の余寿命の評価をタービン油と同等の精度で得るには、RBOTの結果に加え、粘度、全酸価、IRなどのデータを総合的に判断することが必要です。粘度、全酸価、IRの各データは良好であることから、潤滑油は継続使用可能な状態にあると判断します。減速機は潤滑油の水分を除去すれば継続使用可能な状態にあると判断します。今後、水分の影響で油槽内に錆が発生し、その影響で摩耗が発生することが懸念されるため、水分除去を推奨します。また、切削摩耗や凝着摩耗の進行や油劣化の進行を監視するため、定期的に分析を実施することを併せて推奨します。
報告№109-09335 報告№109-09335 | 分析№109-002269 分析№109-002269 | 109-002269 | 潤滑油および本軸受は継続使用可能な状態にあると判断できますが、フレッティングにより発生した赤錆が軸受軌道面に噛み込み、フレーキングへ進展することが懸念されるため、定期的に分析を実施し、摩耗の進行状況を確認することを推奨します。次回の採油時期を理論的に求めたところ、使用時間が最短で約時間経過後となりました。この時間は、油中汚染物が均一になるために必要とする時間であり、この時間を経過すれば、再分析の結果から潤滑状態の傾向を確認することが可能となります。今回計算した理論時間を参考に次回採油時期を検討されることを推奨します。
報告№109-09136 報告№111-00114 | 分析№109-001160 分析№111-000595 | 111-000595 | 潤滑油および軸受は継続使用可能な状態あると判断します。Iカップリング発光分光分析供試のタービン油を分析した結果、SOAP／D－SOAPで鉄、錫、リン、ナトリウム、ホウ素が検出されました。これらの検出された金属元素から発生箇所を推定すると鉄、錫・軸受等リン・オイル添加剤ナトリウム、ホウ素・外部混入異物であると思われます。このうち、機械部品が摩耗したと思われる元素はのグループですが、検出されている軸受メタル成分の検出量が僅かであることから軸受は健全であると判断します。水分、計数汚染度は共に良好でした。粘度、全酸価、IR、RBOTの各データは良好でした。
報告№109-09136 報告№112-00646 | 分析№109-001160 分析№112-002900 | 112-002900_date130325 | 潤滑油の劣化はないものの、油中の汚染度がやや高い値でした。採油条件の影響で値が高くなっていると考えられますが、異物の影響で将来的に摩耗が進行する懸念がありますので、以下の対策を推奨します。軸受は継続使用可能な状態にあると判断します。但し、将来的な摩耗進行の有無を確認するためにも傾向監視を継続することが有効です。定期的な分析摩耗粒子の形態観察で、切削摩耗や凝着摩耗、そして疲労摩耗が観察されたことから、今後の摩耗進行を監視するため、定期的に分析を実施することを推奨します。最適な採油方法本試料油は、機器停止中に軸受箱排油口から採油されているため、分析データが高濃度に出ていると推定されます。正確なデータによる診断を行うためにも、今後の採油は、極力運転中もしくは停止直後の油槽中層部から実施されることを推奨します。異種油の混入および油名の確認分析データから新油と一致しないデータが確認されたことから、異種油の混入または油名が違っている可能性があります。油は設備の条件にあった適正な性能のものを使用することが重要であるため、異種油の混入の有無、油名を再確認することを推奨します。軸受の摩耗状態フェログラフィーおよびSOAP／D-SOAPの結果から総合的に判断した結果、軸受は健全であり、継続使用可能と評価できますが、引続き軸受の機能が保持されていることを確認するためにも、潤滑油診断による傾向管理が有用と考えます。フェログラフィー【定量分析：Is値】Is値は異常摩耗の早期発見パラメータのつで、摩耗粒子を定量化するために用います。Is値はの乗と、高い値でした。また、Is値の上昇傾向は機器の将来予測をするための指標の一つと考えることができます。今回のIs値は前回に比較しての乗から乗と上昇傾向がみられました。但し、採油条件の影響でIs値が高く出ている可能性があるので、採油条件を改善した上で上昇傾向による将来予測を行うことを推奨します。フェログラフィー【定性分析：摩耗粒子および摩耗形態観察】分析結果から比較的多く観察された粒子は、以下の通りでした。切削粒子・異物や金属表面の微小突起による切削摩耗により発生。シビア粒子・潤滑状態がやや厳しい凝着摩耗により発生。金属潤滑部が局部的に油膜切れを起していると考えられます。疲労摩耗粒子・繰返し応力を受けて発生。観察された摩耗粒子の中でも切削粒子、シビア粒子は、将来的な摩耗の進行に繋がる可能性を示唆しているため、傾向監視が必要と思われます。摩耗形態の中でも切削摩耗は摩耗進行速度が速く、転がり軸受でこの摩耗形態が発生した場合には寿命が分の程度に低下することも知られており、切削摩耗により生じた軌道面の損傷が起点となって転がり軸受の寿命となるフレーキングに進展することから傾向監視による経過監視が必要です。切削摩耗の発生原因となる混入異物が残留している場合、この異物により切削摩耗が継続して発生する可能性があります。シビア粒子は、凝着摩耗に分類されます。この摩耗粒子は、軌道面で凝着、破断を繰り返し、この過程で生じる移着粒子が成長して摩耗粒子となります。そのため、軌道面では局部的に油膜切れが発生していることを示しています。この状態が継続した場合、摩耗粒子のサイズは徐々に大型化していき、最終的には軸受の損傷に至る場合があります。Iカップリング発光分光分析【SOAP／D-SOAP】検出された金属元素から発生箇所を推定すると、以下の通りでした。鉄、亜鉛・軸受等リン、カルシウム、バリウム、ケイ素、ナトリウム・外部混入異物ケイ素の検出ケイ素がppm検出されました。一般に、潤滑油中からケイ素が検出された場合の原因として、油の消泡剤として使用されるシリコン系の添加剤が検出されるフェログラフィーおよびフィルタ表面の異物観察で砂が多く観察され、これが検出されるシリコングリースをシール部に塗布している場合、このシリコングリースが潤滑油に混入して検出されるなどが挙げられますが、今回の原因は、フィルタで砂が観察されたことから、の可能性が考えられます。およびについては、分析結果では確認することが出来ませんので、これに関する情報をご提供下さい。計数汚染度は、NAS級と当社推奨の管理限界値以下にあるもののやや高い値でした。フィルタ表面の異物観察で金属片、鉄錆、砂等が観察されたことから、汚染度が高い要因は、摩耗と外部混入異物、そして採油条件の影響と思われます。水分、全酸価、RBOTの各データは、良好でした。尚、別紙RBOTの減少傾向から油の余寿命を求めた結果、本試料油は直近の更油から起算して年月まで使用可能であることが分かります。粘度粘度は、.mm/sと新油値の.mm/sに比較して粘度変化率が-％となっており、当社推奨の管理限界値である±％以内であるものの、粘度の低下が確認されました。今後、粘度の低下が進行し、適正な粘度範囲外になった場合、潤滑部で油膜切れが発生し、摩耗の進行に繋がることが懸念されます。IRIRの結果、新油のIRスペクトルと一致しない箇所が確認されたことから、異種油の混入、または油名の誤りなどが考えられます。尚、○○の使用油リストを元にIRの比較を行ったところ、ダフニーアルファギヤーオイルの新油データとの比較で、指紋領域に不一致は見られるもののcm-付近の特徴的なピークが一致していることから、本試料にダフニーアルファギヤーオイルが混入している可能性があります。
報告№109-09136 報告№109-09422 | 分析№109-001160 分析№109-002688 | 109-002688 | 濾過前の試料油を分析した結果、全てのデータが良好です。尚、RBOTが前回に比較し、min上昇しています。RBOTが上昇した理由は、更油、補給を実施した仮設タンクで他の軸受油と混合して濾過を実施した濾過機配管内や仮設タンクなどに油が残留していた以上のことが考えられます。お客様からの情報から～いずれにも該当せず、原因は分かりませんでした。しかし、RBOT値に加えて、全酸価や粘度の各データが良好の範囲にあることから本試料油は継続使用可能な状態にあることが確認されました。今後は今回のRBOT値によりデータ管理を行います。
報告№109-09094 報告№109-09094 | 分析№109-000897 分析№109-000897 | 109-000897_100127 | 分析評価者：佐々木義憲保有資格：ICMLMLAⅠ設備保全技能士級ISO-準拠機械状態監視診断技術者カテゴリーⅠ分析の結果、全てのデータが良好である事から、この油は継続使用可能と判断します。≪状態監視とパラメータ≫分析の目的および各分析のパラメータは以下の通りです。特性低下目的：油の分析結果から、や劣化傾向ならびに添加剤の消耗程度、残存寿命などを確認する。粘度JISK全酸価JISK赤外線吸収スペクトルJISK酸化安定度試験JISK汚染目的：油の分析結果から、砂塵あるいは水・異種油などによるや、異物混入の有無を確認する。水分JISK計数汚染度JISB重量汚染度JISB光学顕微鏡観察摩耗目的：油中の摩耗粒子を分析する事により、回転・摺動部の潤滑状態、摩耗劣化の程度、余寿命などを解析する。摩耗診断電子顕微鏡観察JISKX線マイクロアナリシス油中金属濃度）JISK≪分析結果≫特性低下粘度：良好粘度値mm/sの新油値mm/sに対する変化率は+.％であり、当社推奨の管理限界値±％以内に留まっています。全酸価：良好全酸価.mgKOH/gは新油値の.mgKOH/gに比較し変化はないことから問題は無いと判断します。赤外線吸収スペクトル：良好酸化安定度試験：良好酸化安定度試験の結果、数値minは当社推奨の管理限界値min以内に留まっており、現時点での使用は可能と判断します。汚染水分：良好水分値は当社推奨の管理限界値以内に留まっています。計数汚染度：今回は実施していません。重量汚染度：今回は実施していません。光学顕微鏡観察：今回は実施していません。摩耗摩耗診断電子顕微鏡観察・X線マイクロアナリシス：今回は実施していません。油中金属濃度：今回は実施していません。
報告№101-0180 外部から混入したケイ素は、前報で述べたとおり、シリコーングリースの混入によるものと考えられました。 | 分析№101-01588 | 101-01588-1 | 摩耗の過酷度を示すフェログラフィーのIs値がの乗と良好の範囲にあるものの、摩耗粒子の形態観察の結果、フレッティングにより発生した粒子が多く見られました。現在のところ、フレーキングの発生は確認されていませんが、フレッティングが引き金となってフレーキングが発生することが懸念されるため、運転時間時間経過した時点で再度分析を実施し、摩耗の進行状況を確認されることを推奨します。この油は継続使用可能と判断します。粘度は良好と判断します。粘度はmm/sと新油値.mm/sに比較して、粘度変化率は-.％で、当社推奨の管理目安である％以内にあり、良好と判断します。水分は良好と判断します。水分はppmと当社推奨の管理目安の以下であり、良好と判断します。全酸価は良好と判断します。全酸価は.mgKOH/gと当社推奨の管理目安のmgKOH/g以下であり良好と判断します。計数汚染度は当社推奨の管理基準値を超えていました。計数汚染度はNAS級以上と当社推奨の管理基準値のNAS級を超えていました。重量汚染度は当社推奨の管理基準値を超えていました。重量汚染度はmg/mlと当社推奨の管理基準値のmg/mlを超えていました。機器の潤滑状態フレーキングの引き金となるフレッティングの発生が確認されました。SOAPの結果、ベアリングの摩耗が確認されました。油中の金属粒子濃度を分析するSOAPの結果、ベアリングの摩耗により発生した鉄がppm、外部から混入したケイ素がppm、油の添加剤成分のリンがppm検出されました。D－SOAPの結果、ベアリングの摩耗が確認されました。油中の金属粒子濃度を分析するD－SOAPの結果、ベアリングの摩耗により発生した鉄がppm、外部から混入したカルシウムが、ナトリウムが検出されました。フェログラフィーの結果、フレーキングの引き金となるフレッティングの発生が確認されました。摩耗の過酷度を示すフェログラフィーのIs値がの乗と良好の範囲にあるものの、摩耗粒子の形態観察の結果、フレッティングにより発生した粒子が多く見られました。現在のところ、フレーキングの発生は確認されていませんが、フレッティングが引き金となってフレーキングが発生することが懸念されるため、運転時間時間経過した時点で再度分析を実施し、摩耗の進行状況を確認されることを推奨します。
報告№109-09136 報告№112-00561 | 分析№109-001160 分析№112-002315 | 112-002315 | 分析の結果、潤滑油の劣化はないことから、継続使用可能な状態にあると判断します。軸受分析の結果、軸受は継続使用可能な状態にあると判断します。但し、将来的な摩耗進行の有無を確認するためにも傾向監視を継続することが有効です。定期的な分析今後懸念される凝着摩耗の進行を監視するため、定期的に分析を実施することを推奨します。は良好と判断します。粘度粘度は、mm/sと新油値mm/sに比較して、粘度変化率は+.％で、当社推奨の管理限界値である±％以内であり、良好と判断します。水分は、ppmと当社推奨の管理限界値の以下であり、良好と判断します。酸価は、.mgKOH/gと新油値.mgKOH/g以下であり、良好と判断します。IRIRチャートの結果、新油と使用油のスペクトルパターンはほぼ一致し、また、油劣化の兆候を示すカルボン酸の吸収が確認されていないことから、良好と判断します。計数汚染度は当社推奨の管理限界値以下であるものの、やや高い値でした。計数汚染度計数汚染度は、NAS級と当社推奨の管理限界値NAS級以下であるものの、やや高い値でした。重量汚染度は、.mg/mlと当社推奨の管理限界値mg/ml以下であり、良好と判断します。光学顕微鏡写真重量汚染度で濾過したフィルタ表面上の夾雑物を光学顕微鏡で観察した結果、金属片、鉄錆、砂等が観察されました。はフェログラフィーおよびSOAP-Tの結果から総合的に判断した結果、継続使用は可能ですが、機器の機能を保持するためにも傾向管理が有用と考えます。フェログラフィー【異常摩耗指数：Is値】Is値は異常摩耗の早期発見パラメータのつで、摩耗粒子を定量化するために用います。今回のIs値はの乗とやや高い値でした。フェログラフィー【定性分析：摩耗粒子および摩耗形態観察】分析結果から比較的多く観察された粒子は、以下の通りでした。正常な摩耗粒子・潤滑状態が正常なマイルド摩耗により発生。シビア粒子・潤滑状態がやや厳しい凝着摩耗により発生。金属潤滑部が局部的に油膜切れを起していると考えられます。観察された摩耗粒子の中でもシビア粒子は、注意が必要です。シビア粒子は、凝着摩耗に分類されます。これらの摩耗粒子は、軌道面で凝着、破断を繰り返し、この過程で生じる移着粒子が成長して摩耗粒子となります。そのため、軌道面では局部的に油膜切れが発生していることを示しています。この状態が継続した場合、摩耗粒子のサイズは徐々に大型化していき、軸受の損傷に至る場合がありますので、傾向監視が必要です。Iカップリング発光分光分析【SOAP-T】検出された金属元素から発生箇所を推定すると、以下の通りでした。鉄・軸受等リン、亜鉛・添加剤カルシウム・外部混入異物
報告№105-0186 | 分析№105-01251 | 105-01251_○ | トライボ診断により、機器軸受の潤滑状態、潤滑油の劣化状態を診断することを目的としました。分析の結果、摩耗は安定しており、継続使用可能と判断します。このことは、以下のことから判断しました。計数汚染度がNAS級と前回のNAS級に比較してランク減少し、清浄なレベルにあること。D－SOAPの結果、軸受メタルの摩耗により発生する錫の検出量が微量であること。異常摩耗の早期発見パラメータであるフェログラフィーのIs値が.と良好の範囲にあること。尚、を示す全酸価、IRの各データが良好であることから、この油は継続使用可能と判断します。
報告№109-09136 報告№111-00094 | 分析№109-001160 分析№111-000489 | 111-000489 | 本試料油の添加剤は、一般に、タービン油に比較して極圧添加剤や摩耗防止剤などの濃度が高く、この影響でRBOT試験の結果が変動する傾向があります。そのため、ギヤ油の余寿命の評価をタービン油と同等の精度で得るには、RBOTの結果に加え、粘度、水分、全酸価、IRなどのデータを総合的に判断することが必要です。分析の結果、油の粘性を示す粘度は、新油値の.mm/sに比較して粘度変化率が.％の.mm/sとほぼ変化はなく、また油中のスラッジの発生量を示す全酸価は、新油値の.mgKOH/gに対して.mgKOH/gで変化が見られず劣化は確認されなかった。さらにはIRの結果でも油が劣化した場合に発生するカルボン酸の発生も確認されず、酸化防止剤の残存量を示すRBOTは、限界値minに比較して、十分に残量があるminであった以上のように、の健全性を示す各パラメータは全て良好であり、潤滑油の劣化は確認されませんでした。油中の水分を計測した結果、水分はppmと新油と同等であり、継続使用可能な状態にあることが確認されました。潤滑油は継続使用可能な状態にあると判断します。
報告№102-0333 | 分析№102-03266 | 102-03266 | 分析の結果、本軸受は継続使用可能な状態にあると判断します。このことは、計数汚染度がNAS級と当社推奨の管理限界値内にあり、SOAP／D-SOAPの結果、メタルの主成分である錫の検出量が僅かで、異常摩耗の早期発見パラメータのフェログラフィーのIs値がのマイナス乗と良好の範囲にあることから判断しました。但し、フェログラフィーの結果、外部から混入した鉄錆、砂等の異物が確認されており、この異物が軸受摺動面に噛み込み摩耗が進行する場合がありますので、運転時間時間以上経過した時点で再度分析を実施し、摩耗の進行状況を確認されることを推奨します。尚、RBOTの結果がminと、残存寿命が新油値の％であることがわかり、当社推奨の管理限界値内にありましたので継続使用可能と判断します。油の使用期間とRBOTの減少率から限界値到達日を計算した結果、別紙表及び図に示すようにとなりました。
報告№109-09136 報告№112-00091 | 分析№109-001160 分析№112-000287 | 112-000287 | 潤滑油は継続使用可能な状態にあると判断します。粘度、全酸価、IR、RBOTの各データは良好でした。油の余寿命は、使用油の使用期間または使用時間が不明であったため、ご依頼の油の余寿命に関する検討は行えませんでした。ただし、分析の結果で新油値がminであったことから、使用期間を仮にヶ月間と仮定すれば余寿命は十二分にあると言えます。可能であれば、使用期間、あるいは使用時間の情報をご提供下さい。水分は良好でした。
報告№109-09136 報告№111-00668 | 分析№109-001160 分析№111-003372 | 111-003372 | 潤滑油および軸受は継続使用可能な状態にあると判断します。フェログラフィー異常摩耗の早期発見パラメータとして摩耗粒子を定量化して評価するフェログラフィーのIs値は、潤滑状態が正常なのマイナス乗でした。Iカップリング発光分光分析供試の潤滑油を分析した結果、検出された金属元素は、SOAP-Tの結果表に示すように、錫、リンでした。検出されたこれらの金属元素から発生箇所を推定すると錫・軸受等リン・オイル添加剤であると思われます。このうち、機械部品が摩耗したと思われる元素はのグループです。計数汚染度、重量汚染度は共に良好でした。粒度分布は.～μmの範囲にあり、.μmにピークが確認されました。μm以下の粒子が多いことから、潤滑状態が正常な場合に発生する摩耗粒子が支配的であることが分かります。．粘度、水分、酸価、IRの各データは良好でした。塩基価は.mgKOH/gでした。塩基価は、油中に混入する酸性物質を中和するために添加されている塩基成分の残存量を示す値です。本試料がガスタービン油であり、この評価には使用できないと思われます。
報告№106-0039 報告№106-0039 | 分析№106-00250 分析№106-00250 | 106-00250 | お客様からご提供いただいた経緯に関する情報は以下の通りでした。・油が黄色から黒色に変色した。ご依頼の分析目的は以下の通りでした。ミル油圧ジャーナルユニットのトライボ診断を実施し、当該油圧作動油の健全性を確認する。油の変色原因を確認する。油圧作動油の健全性確認本油圧機器の粘度、水分、全酸価、IRの潤滑は、分析の結果が全て正常の範囲であり、また、摩耗の過酷度のパラメータとなるIs値がの乗と若干高いものの、観察された摩耗粒子が比較的小さなサイズであることから摩耗速度が比較的遅い事がわかりました。このことから、作動油と油圧機器は継続使用が可能な範囲にあると判断します。但し、今後、摩耗が更に進行した場合、粒子濃度が上昇したり、大型の摩耗粒子の発生量が増加したりすると、バルブ類の動作障害やフィルタの目詰まり等が発生することが懸念されます。その場合には、濾過を実施するとともに、定期的に分析を実施し、汚染および摩耗状態を確認することを推奨します。これらのことは、油の粘度、水分、全酸価、IRが正常な範囲であること計数汚染度がNAS級以上、重量汚染度がmg/mlと共に当社推奨の管理限界値を超えていたこと異常摩耗の早期発見パラメータであるフェログラフィーのIs値がの乗とやや高く、摩耗粒子形態観察の結果、ラビング粒子、フリクションポリマが比較的多く観察されたこと以上のことから判断しました。変色の原因油が変色した原因を分析結果から検討しました。分析の結果、シリンダおよびポンプの鉄系材料を使用した摺動部から発生した鉄系摩耗粒子銅を使用した箇所から発生した摩耗粒子摩擦熱が高い場合に発生するフリクションポリマなどの発生が確認されました。本設備にはμmのフィルタが設置されていますが、今回観察された大部分の摩耗粒子はフィルタサイズより小さいμm以下であるため設置されているフィルタで捕捉できていない可能性があります。したがって、発生した摩耗粒子がフィルタに捕捉されず、油中に分散して油の変色につながったものと考えられました。この油は継続使用可能と判断します。粘度は良好と判断します。粘度はmm/sと管理限界値以内にあり、良好と判断します。水分は良好と判断します。水分は.ppmと管理限界値の以下にあり、良好と判断します。全酸価は良好と判断します。全酸価は.mgKOH/gと新油データの.mgKOH/g以内にあり、良好と判断します。IRは良好と判断します。IRの結果、油劣化の兆候を示すカルボン酸の吸収が確認されていないことから、継続使用可能な状態にあると考えられます。計数汚染度、重量汚染度、共に当社推奨の管理限界値を超えていました。計数汚染度は当社推奨の管理限界値を超えていました。計数汚染度はNAS級以上と当社推奨の管理限界値のNAS級を超えていました。重量汚染度は当社推奨の管理限界値を超えていました。重量汚染度はmg/mlと当社推奨の管理限界値のmg/mlを超えていました。機器の潤滑状態異常摩耗の早期発見パラメータであるフェログラフィーのIs値がの乗とやや高い値を示しているものの、観察された摩耗粒子はμm以下の小さなサイズが支配的でした。SOAPの結果、鉄、銅およびクロムが検出されました。SOAPの結果、摩耗により発生する鉄、銅、クロムが検出されました。尚、油の添加剤成分であるリンが検出されました。D－SOAPの結果、鉄が検出されました。D－SOAPの結果、摩耗により発生する鉄、外部から混入したカルシウム、ナトリウムが検出されました。フェログラフィーの結果、異常摩耗の早期発見パラメータであるIs値がの乗とやや高い値を示していました。フェログラフィーの結果、異常摩耗の早期発見パラメータであるIs値がの乗とやや高く、摩耗粒子形態観察でラビング粒子、フリクションポリマが多く観察されました。
報告№109-09136 報告№111-00610 | 分析№109-001160 分析№111-002897 | 111-002897_date120206 | 潤滑油および対象設備は継続使用可能な状態にあると判断します。但し、油中水分値が高く、その影響でエンジン内部に錆が発生し、潤滑箇所の摩耗粉の発生が懸念されるため、今後も摩耗の進行を傾向監視するため、以下の対策を推奨します。定期的な分析摩耗の進行を監視するため、定期的に分析を実施し、摩耗の進行状況を確認することを推奨します。更油或いは部分更油による水分濃度の調整水分の影響により金属表面で腐食摩耗が発生し、発生した鉄錆等の粒子が潤滑部に噛み込み摩耗が進行することがありますので、更油或いは部分更油などにより相対的に水分濃度を低くするなどの方法を推奨します。新油との比較による評価を示す粘度、酸価、塩基価、IRのデータは新油データを基準として評価しています。今回は当社に新油データがなかったため判断できませんでしたが、今後評価する場合は、充填用に新油を同時に分析することをご検討下さい。フェログラフィー異常摩耗の早期発見パラメータとして摩耗粒子を定量化して評価するフェログラフィーのIs値は、潤滑状態が厳しいの乗でした。摩耗粒子の形態で比較的多く観察された粒子は、潤滑状態が正常な場合に発生する摩耗粒子でした。これらの摩耗粒子が観察された場合、潤滑部で発生している摩耗形態は、正常なマイルド摩耗であることが分かります。Iカップリング発光分光分析供試の潤滑油を分析した結果、検出された金属元素は、SOAP-Tの結果表に示すように、鉄、銅、錫、リン、亜鉛、カルシウム、アルミニウム、ナトリウム、ホウ素でした。検出されたこれらの金属元素から発生箇所を推定すると鉄、銅、錫・エンジン部品リン、亜鉛、カルシウム、ホウ素・オイル添加剤アルミニウム、ナトリウム・外部混入異物であると思われます。このうち、機械部品が摩耗したと思われる元素はのグループです。銅を使用した箇所の摩耗・溶出SOAP-Tで銅がppm検出されました。銅の影響については、別紙鉛および銅を使用した箇所の摩耗・溶出を御覧ください。計数汚染度計数汚染度はNAS級以上と汚染されていました。フィルタ表面の異物観察で金属片、鉄錆、砂等が観察されたことから、汚染度が高い要因は、摩耗、エンジンオイルの反応生成物、そして外部混入異物の影響と思われます。粒度分布粒度分布は.～μmの範囲にあり、.μmにピークが確認されました。μm以下の粒子が多いことから、燃焼して発生したすす等であることが分かります。水分はppmと当社推奨の管理限界値を超えていました。今後、水分の影響でエンジン内部に錆が発生し、その影響で摩耗が発生する懸念があります。尚、粘度、酸価、塩基価、IRは、当社に新油データがなかったため、新油データとの比較ができず評価できませんでした。
報告№109-09136 報告№113-00537 | 分析№109-001160 分析№113-002299 | 113-002299 | 異常摩耗の早期発見のパラメータであるIs値は、レベルと高い値でした。また、潤滑部の摩耗が認められたため、定期的に潤滑油分析を実施し、摩耗推移を監視することが有用と考えます。フェログラフィーで観察された代表的な粒子は以下の通りです。正常な摩耗粒子・潤滑状態が正常なマイルド摩耗により発生。SOAP-Tで検出された銅はppmと比較的低濃度であり、銅系部品の溶出・摩耗は軽微であると考えられます。計数汚染度はNAS級と当社推奨の管理限界値に到達していました。フィルタ残渣に金属片、鉄錆、砂等が観察されたことから、汚染度が高い要因は、摩耗粒子、外部混入異物と思われます。IRは良好です。
報告№102-0051 | 分析№102-00410 | 102-00410 | 分析の結果、D－SOAP、フェログラフィーを除く項目は良好でした。D－SOAPの結果、メタルの主成分である錫が検出されていました。フェログラフィーのIs値は、.と良好の範囲にあるものの、摩耗粒子形態観察の結果、ホワイトメタルが確認されたことから、軸受の摩耗が確認されました。この濃度と油量L、からメタルの摩耗深さを計算すると、以下に示すようになります。尚、摩耗面積は、当社の経験から、ご提示いただいたメタル表面積の分のと仮定しました。 前回更油からヶ月経過しており、摩耗速度は、.μm／年となり、本機の稼動期間が約年ですので、年間で.μmとなります。したがって、メタル表面の粗さをsとすると、平均的な摩耗深さが.μmであるため、メタルは継続使用可能な状況にあると考えられますは良好と判断します。粘度は良好と判断します。粘度はmm/sと新油値mm/sに比較して、粘度変化率は+％で、当社推奨の管理目安である±％以内にあり、良好と判断します。水分は良好と判断します。水分は.ppmと当社推奨の管理目安の以下であり、良好と判断します。全酸価は良好と判断します。全酸価は.mgKOH/gと新油値.mgKOH/gに比較して、変化はなく、良好と判断します。は良好と判断します。計数汚染度は良好と判断します。計数汚染度はNAS級と当社推奨の管理目安のNAS級以下であり、良好と判断します。重量汚染度は良好と判断します。重量汚染度は.mg/mlと当社推奨の管理目安のmg/ml以下であり、良好と判断します。機器の潤滑状態現在のところ、運転には問題ありませんが、今後、軸受メタルの摩耗が進行する場合があるため、定期的に分析を実施し、摩耗の進行速度を確認されることを推奨します。SOAPの結果は良好です。SOAPの結果、金属元素は検出されず、良好と判断します。D－SOAPの結果、メタルの主成分である錫が検出されました。D－SOAPの結果、メタルの主成分である錫が検出されました。フェログラフィーの結果は良好です。摩耗の過酷度を示すフェログラフィーのIs値がのマイナス乗と低いものの、軸受メタルの摩耗粒子が若干見られており、軸受メタルの摩耗が進行する場合があるため、定期的に分析を実施し、摩耗の進行速度を確認されることを推奨します。
報告№109-09136 | 分析№109-001160 | 113-002406 | 使用油の劣化は確認されなかったことから、使用油は継続使用可能な状態であると判断します。なお、SOAP-Tでクロムがと非常に高い値で検出されたことからカムやカムロール、或いは、ピストンリングやシリンダ内壁のクロムメッキを施している箇所が摩耗している可能性が考えられました。クロムが高濃度で検出された場合、特に摩耗箇所がカムやカムローラである場合はエンジンの点火時期に影響が出て、最終的にはエンジンの焼損につながる懸念があるため点検が必要です。念のため、クロムを使用している箇所を至急点検することを推奨します。分解点検、或いは再分析ディーゼルエンジンの潤滑箇所であるカムやカムロール等の摩耗が懸念されることから、分解点検を実施するか、点検ができない場合は、今後のクロム濃度の推移を稼働時間で時間程度以内で傾向監視しながら、監視を強化することを推奨します。診断結果使用は良好です。粘度粘度は、.mm/sと新油値の.mm/sに比較して粘度変化率が+.％となっており、当社推奨の管理限界値以下であり良好です。水分はppmと当社推奨の管理限界値の以下であり、良好です。酸価・塩基価・IR使用油の酸化劣化は、酸価、塩基価、IRの結果から総合的に判断します。酸価は、mgKOH/gと新油値mgKOH/gに比較して大きな変化は無く、塩基価は.mgKOH/gと、当社推奨の管理限界値mgKOH/g以上であり、IRの結果で油の酸化劣化の兆候を示すカルボン酸の吸収が確認されていないことから、酸化劣化はしていないと判断します。計数汚染度、重量汚染度は高い値であり、汚染されていました。主体的な要因はすすと考えられます。計数汚染度計数汚染度はNAS級を上回っており、汚染されていました。重量汚染度は、mg/mlと汚染されていました。光学顕微鏡写真重量汚染度で濾過したフィルタ表面上の夾雑物を光学顕微鏡で観察した結果、金属片、鉄錆、砂等が観察されました。粒度分布粒度分布は.～.μmの範囲にあり、中心粒径は.μmでした。μm以下の粒子が多いことから、燃焼時に発生したすすが主体であると推定されます。異常摩耗の早期発見のパラメータであるIs値は、レベルとやや高い値でした。また、潤滑部の摩耗が認められたため、定期的に潤滑油分析を実施し、摩耗推移を監視することが有用と考えます。フェログラフィーで観察された代表的な粒子は以下の通りです。正常な摩耗粒子・潤滑状態が正常なマイルド摩耗により発生。切削粒子・異物や金属表面の微小突起による切削摩耗により発生。切削粒子は、摩擦面が将来的に異常摩耗へ進展する可能性を示唆しているため、傾向監視が有用と思われます。詳細は、別紙傾向監視が必要な摩耗粒子をご覧ください。コンロッドメタル、クランクメタルの摩耗SOAP-Tでメタルの主成分である錫が、鉛がppm、銅が検出されたことから、コンロッドメタル、クランクメタルが局所的に摩耗していると推定されました。検出されたメタル成分は現時点では低濃度であることから継続使用に支障がない範囲であると判断しますが、今後、摩耗が進行し異常摩耗に進展することを防止するため、傾向分析による摩耗推移の監視が有用です。詳細は、別紙コンロッドメタル・クランクメタルの摩耗をご覧ください。クロムを使用した箇所の摩耗SOAP-Tでクロムがと高い値で検出されたことから、クロムを使用した箇所、例えばカムやカムロール等が摩耗している可能性が考えられます。固形カルシウム化合物の生成SOAP-Tでカルシウムがppm検出されました。この固形カルシウムは、潤滑油に混入した燃焼ガス中の酸成分がカルシウム添加剤と中和反応して生成される比較的硬い化合物のため、摺動面に噛み込み、切削摩耗が進行することが懸念されます。詳細は、別紙固形カルシウム化合物の生成をご覧ください。
報告№108-0204 報告№108-6543 | 分析№108-01503 分析№108-02022 | 108-02022 | 精点Aを実施し、前回データと照合した結果、油中摩耗粒子の増加が確認されました。油中の摩耗粒子は、発生することにより増加し、油槽や配管内部で沈降したり、フィルタやストレーナにより捕捉されるなどにより減少します。油中の摩耗粒子濃度は、発生量と減少量とがバランスしたところで一定、いわゆる平衡状態になりますが、このバランスが崩れると増加する場合と減少する場合とに分かれます。増加する場合は、発生と減少がバランスしている状態から潤滑状態が変化して摩耗が厳しくなり始めたことを示し、これとは反対に、減少する場合は平衡状態から発生量が減少するか、或いは、減少量が大きくなることを示します。減少する場合は、いずれにしても摩耗の発生量に変化がないか、発生していないと判断できます。本軸受の場合、監視している粒子サイズを捕捉するフィルタ類の設置はなく、これによる減少はありませんので、油中の摩耗粒子が増加した理由は、摩耗粒子の発生があったためと考えられます。以上のことから、D－SOAPで鉄が微量検出されたことから、本軸受の摩耗の進行は僅かにあり、潤滑状態は進行した状態にあったものと判断します。但し、各データは管理限界値内にあることから、潤滑状態は良好と判断します。なお、潤滑油の基本特性も良好の範囲にあることから継続使用可能と判断します。これらのことは、前回に比較して、計数汚染度はランク増加し、SOAP／D-SOAPの錫は検出されていないものの、鉄が微量検出されたこと異常摩耗の早期発見パラメータであるフェログラフィーのIs値がのマイナス乗と良好の範囲にあること以上のことから判断しました。
報告№109-09136 報告№111-00361 | 分析№109-001160 分析№111-001637 | 111-001637 | 潤滑は清浄でした。Iカップリング発光分光分析供試の潤滑油を分析した結果、検出された金属元素は、SOAPの結果表に示すように、銅、錫、リン、亜鉛、ナトリウムでした。検出されたこれらの金属元素から発生箇所を推定すると銅・ブッシュ等リン・オイル添加剤錫、亜鉛、ナトリウム・外部混入異物であると思われます。このうち、機械部品が摩耗したと思われる元素はのグループです。計数汚染度はNAS級、重量汚染度は.mg/mlと共に良好でした。IRは良好でした。
報告№109-09375 報告№110-00091 | 分析№109-002515 分析№110-000347 | 110-000347 | ・摩耗状態SOAP／D－SOAPの結果、潤滑油中からは鉄が検出されました。検出された金属は、粒子の観察結果から繰返し応力を受けて発生する微小な疲労摩耗粒子でした。これらのことから、潤滑部では局部的に疲労摩耗が発生していることが分かりました。異常摩耗の早期発見パラメータであるフェログラフィーのIs値がの乗と高い範囲にあることから、摩耗は進行しつつあるものと思われます。・汚染度計数汚染度は良好でした。ギヤおよび軸受は継続使用可能な状態にあるものの、以下の対策が必要です。今後、疲労摩耗の進行を監視するため、定期的に分析を実施し、摩耗の進行状況を確認されることを推奨します。次回分析の時期を理論的に求めたところ、最短で約時間となります。この時間は、油中汚染物が均一になるために必要とする時間であり、この時間を経過すれば、再分析の結果から状態の傾向を確認することが可能となりますので、これを参考に次回分析時期を検討されることを提案します。尚、トライボ診断では、バックラッシの増加量を分析結果から計算できますので、構造が確認できる図面、ギヤの形式、歯形、モジュール、歯数、歯幅をお知らせ下さい。計算結果をご報告いたします。計数汚染度は良好と判断します。計数汚染度計数汚染度はNAS級と当社推奨の管理限界値のNAS級以内にあり、良好と判断します。重量汚染度は.mg/mlでした。機器の潤滑状態摩耗粒子の形態観察の結果、繰返し応力を受けて発生する微小な疲労摩耗粒子が比較的多く観察されました。SOAPSOAPの結果、摩耗により発生する鉄、油の添加剤成分であるリンが検出されました。D－SOAPD－SOAPの結果、摩耗により発生する鉄が検出されました。フェログラフィー異常摩耗の早期発見パラメータであるフェログラフィーのIs値がの乗とやや高く、摩耗粒子の形態観察の結果、繰返し応力を受けて発生する微小な疲労摩耗粒子が比較的多く観察されました。
報告№109-09256 報告№109-09256 | 分析№109-001939 分析№109-001939 | 109-001939 | 潤滑油および本軸受は継続使用可能と判断します。油槽内を十分に清掃されると共に、運転再開後ヶ月以内に再分析を実施し、摩耗の進行状況を確認されることを推奨します。銅を使用した箇所がないかを確認されることを併せて推奨します。
報告№104-8044 報告№104-0324 | 分析№104-02040 分析№104-02300 | 104-02300 | 本試験は、前回の分析データが悪かったため、採油箇所を変更して再度採油・分析を実施しました。分析の結果、摩耗粒子形態観察で、μmサイズのシビア粒子が観察されました。観察されたシビア粒子は、視野に個と少ないため現状の潤滑状態は正常と判断しますが、シビア粒子は金属接触を伴う混合潤滑で発生するため、今後も監視が必要です。混合潤滑状態が進行することも懸念されるため、～ヶ月以内に再度分析を実施し、汚染状況及び摩耗の進行状況を確認されることを推奨します。尚、粘度、全酸価は新油データとの比較が必要ですので、新油をご提供下さい。これらのことは、異常摩耗の早期発見パラメータであるフェログラフィーのIs値が、と良好の範囲にあるものの、摩耗粒子の形態観察の結果、金属接触が厳しい場合に発生するμmサイズのシビア粒子が観察されたこと光学顕微鏡写真に見られるように、μmサイズの金属片が見られたこと以上のことから判断しました。
報告№104-4026 報告№104-4026 | 分析№104-01744 分析№104-01744 | 104-01744 | 送風機のギヤや軸受は、今後の運転時間や運転状況が、特に変化のない運転であれば、少なくとも年間は継続使用可能な状態にあると判断します。これらのことは、以下の結果から判断しました。計数汚染度がNAS級と当社推奨の管理限界値以内にあった。SOAP／D-SOAPの結果、軸受メタルの主成分である錫が検出されなかった。異常摩耗の早期発見パラメータであるフェログラフィーのIs値がのマイナス乗と良好の範囲にあった。本試料油は継続使用可能な状態にあると判断します。粘度は良好と判断します。粘度はmm/sでした。油名が不明であるため判定できないものの、仮にVGの粘度グレードの潤滑油を使用することになっていたとしますと、本データはVGの規格値内にありますので、良好と判断できます。尚、軸受に異常な潤滑状態が確認されなかったことからも、VGを使用できることが確認できています。水分は良好と判断します。水分はppmと当社推奨の管理限界値の以下にあり、良好と判断します。全酸価は良好と判断します。全酸価は.mgKOH/gでした。全酸価は新油値との比較により判定しますが、油名が不明であるため、新油値との比較による判定は出来ませんでした。但し、今回データは全酸価の管理限界値が最も厳しい無添加タービン油の管理基準値.mgKOH/g以内にあることから良好と判断できます。IRは良好と判断します。IRは、油劣化の兆候を示すカルボン酸の吸収が確認されていないことから、良好と判断します。計数汚染度は良好と判断します。計数汚染度はNAS級と当社推奨の管理限界値のNAS級以内にあり、良好と判断します。重量汚染度は良好と判断します。重量汚染度は.mg/mlと当初推奨の管理限界値のmg/ml以内にあり、良好と判断します。機器の潤滑状態本機器のギヤや軸受は、今後の運転時間や運転状況が、特に変化のない運転であれば、少なくとも年間は継続使用可能な状態にあると判断します。SOAPは良好でした。SOAPの結果、軸受メタルの主成分である錫などの金属元素は検出されておらず良好と判断します。D－SOAPは良好でした。D－SOAPの結果、摩耗により発生する鉄がと微量検出されているものの、軸受メタルの主成分である錫が検出されておらず良好と判断します。フェログラフィーの結果、潤滑状態は良好と判断します。フェログラフィーの結果、異常摩耗の早期発見パラメータであるIs値がのマイナス乗と良好の範囲にあり、且つ、異常摩耗の兆候を示すシビア粒子等の摩耗粒子がほとんど観察されていないことから、今後の運転時間や運転状況が、特に変化のない運転であれば、軸受は少なくとも年間は継続使用可能な状態にあると判断します。
報告№109-09249 報告№110-00306 | 分析№109-001747 分析№110-001201 | 110-001201 | 油中金属の分析は、試料油を以上の高温で発光させた光を分光器で分光し、金属固有の波長から元素を特定するとともに、光の強度から濃度を求めるIカップリング発光分光分析法を用います。また摩耗状態は、SOAP法により求めた金属成分と濃度に、フェログラフィー法による早期発見パラメータであるIs値と摩耗粒子分析とを加味し、さらに摩耗粒子の形態により摩擦面で発生している摩耗機構を推定して総合的に判断します。Iカップリング発光分光分析供試の軸受油を分析した結果、検出された金属は油中金属元素の結果表に示すように、鉄、ニッケル、錫、リン、亜鉛、カルシウム、バリウム、ナトリウム、マグネシウムでした。これら検出された金属元素から発生箇所を推定すると、鉄、ニッケル、錫・軸受等リン、亜鉛・オイル添加剤カルシウム、バリウム、ナトリウム、マグネシウム・外部混入異物であると思われます。このうち、機械部品が摩耗したと思われる元素はのグループです。フェログラフィー摩耗粒子分析結果から観察された粒子は、潤滑状態が正常な場合に発生する摩耗粒子異物の切削作用で発生する切削粒子金属潤滑部が局部的に油膜切れを起して発生するシビア粒子局部的に高圧・高温となる潤滑状態で発生するフリクションポリマ外部から混入したと思われる砂等でした。潤滑状態と摩耗形態異常摩耗の早期発見パラメータとして摩耗粒子を定量化して評価するフェログラフィーのIs値は、潤滑状態がやや厳しいの乗となっていました。摩耗粒子の観察結果から潤滑部では正常な潤滑状態であるマイルド摩耗、異物による切削摩耗、そしてやや厳しい摩耗形態の凝着摩耗も発生していることが分かりました。・切削摩耗転がり軸受に切削摩耗が発生している場合、軸受の寿命が分の程度に低下することが知られており、定期的なトライボ診断による状態監視が必要と考えます。また、切削摩耗発生の原因となる混入異物が残留している場合、この異物により切削摩耗が継続して発生する可能性があります。・フリクションポリマ潤滑油が軸受摺動面および軌道面で高圧下に押し込められ局部的な高圧・高温状態が混在していることがわかりました。特に、高圧高温状態の解消がなされなければ、潤滑油は劣化する場合があります。汚染粒子数はNAS級と当社推奨の管理限界値に到達し、汚染度物重量はmg/mlと当社推奨の管理限界値を超えていました。フィルタ表面の異物観察で金属片、鉄錆、砂等が観察されたことから、汚染度が高い要因は、摩耗と外部混入異物の影響と思われます。粘度、全酸価、酸化安定度、有機物・有機化合物の各データは良好でした。潤滑油および軸受は継続使用可能な状態にあるものの、以下の対策が必要です。濾過油中の汚染物が軸受軌道面に噛み込み摩耗が進行することが懸念されるため、濾過を推奨します。定期的な分析今後、摩耗の進行を監視するため、定期的に分析を実施することを推奨します。分析結果特性低下特性低下に係るパラメータの分析結果は良好と判断します。粘度粘度は.mm/sと新油値.mm/sに対する粘度変化率は-.％で、当社推奨の管理限界値である±％以内にあり、良好と判断します。全酸価軸受油の全酸価は、油メーカによって初期値が違うため統一した管理基準を設定するのが困難であることから、当社では管理限界値を設定しておらず、新油分析値との比較及び他の分析項目の結果より全酸価の状態判断を行います。その結果、全酸価は.mgKOH/gと新油値.mgKOH/gに比較して若干高くなっていますが、IRチャートに示すように劣化の兆候として現れるカルボン酸などの有機物・有機化合物の発生が確認されていないことから、異常のない値と判断します。酸化安定度酸化安定度はminであり、当社推奨の管理限界値のmin以上であることから良好と判断します。有機物・有機化合物有機物・有機化合物は、IRチャートによる新油分析値との比較の結果、cm-付近に劣化の兆候を示すカルボン酸の吸収が確認されていないことから、良好と判断します。色相はLであり、新油値のLに比較して変化はないことから、良好と判断します。汚染に係るパラメータの分析結果は、汚染粒子数は当社推奨の管理限界値に到達し、汚染度物重量は当社推奨の管理限界値を超えていました。水分はppmであり、当社推奨の管理限界値の以下であることから良好と判断します。汚染粒子数はNAS級であり、当社推奨の管理限界値のNAS級に到達していました。汚染度物重量はmg/mlであり、当社推奨の管理限界値のmg/mlを超えていました。摩耗フェログラフィーによる摩耗粒子の観察の結果、潤滑状態が正常な場合に発生する摩耗粒子、異物の切削作用で発生する切削粒子、金属潤滑部が局部的に油膜切れを起して発生するシビア粒子、局部的に高圧・高温となる潤滑状態で発生するフリクションポリマ、外部から混入したと思われる砂等が比較的多く観察されました。異常摩耗の早期発見パラメータであるフェログラフィーのIs値がの乗とやや高く、摩耗粒子の形態観察の結果、潤滑状態が正常な場合に発生する摩耗粒子、異物の切削作用で発生する切削粒子、金属潤滑部が局部的に油膜切れを起して発生するシビア粒子、局部的に高圧・高温となる潤滑状態で発生するフリクションポリマ、外部から混入したと思われる砂等が比較的多く観察されました。金属濃度SOAP法により金属濃度を測定した結果、潤滑箇所で発生する金属接触によって検出されるニッケルがppm、油の添加剤成分であるリンがppm、亜鉛がppm検出されました。金属濃度酸溶解法により金属濃度を測定した結果、潤潤滑箇所で発生する金属接触によって検出される鉄が、錫が、油の添加剤成分であるリン、亜鉛が、外部から混入したと思われるカルシウムが、バリウムが、ナトリウム、マグネシウムが検出されました。
報告№108-0227 報告№110-00780 | 分析№108-01664 分析№110-003743 | 110-003743 | SOAP／D－SOAPの結果で、銅、錫が若干検出されているものの、検出量は少なく、且つ、異常摩耗の早期発見パラメータであるフェログラフィーのIs値がのマイナス乗と良好でした。前回に比較して計数汚染度はNAS級からNAS級に減少しており良好でした。IR、RBOTの各データは良好でした。潤滑油および軸受は継続使用可能な状態にあると判断します。
報告№107-0366 報告№111-00433 | 分析№107-01900 分析№111-002022 | 111-002022 | 濾過前の試料油を分析した結果、前回同様に摩耗粒子の形態観察で潤滑状態が正常な場合に発生する摩耗粒子が比較的多く観察されました。前回同様にD－SOAPで鉄が検出されました。主にサーボシリンダ内壁やポンプ内部で摩耗が発生している可能性が考えられます。現在のところ、前回同様にNAS級と良好の範囲にあるものの、摩耗が進行して汚染度がNAS級のやや不良領域に増加した場合、バルブ類の動作障害やフィルタの目詰まり等が発生することが懸念されます。これらの障害発生に対する弊害を勘案の上、念のため、ヶ月後に再分析を実施し、摩耗の進行状況および汚染の状態を確認することを推奨します。
報告№108-0387 報告№109-09045 | 分析№108-02609 分析№109-000482 | 109-000482 | RBOTのデータを改善するために、酸化防止剤TS－を投与した。酸化防止剤の効果を確認する。分析の結果、RBOTは投与前のminに比較してminとmin上昇し、酸化防止剤の効果が確認されました。今後は、本データを初期値として管理されることを推奨します。
報告№109-09249 報告№113-00161 | 分析№109-001747 分析№113-000847 | 113-000847 | 潤滑油の劣化は確認されなかったことから継続使用可能と判断します。軸受は継続使用可能な状態にあると判断します。本試料油は、汚染や摩耗に関するデータが異常として出やすいドレンプラグから採油されたにもかかわらず、分析の結果は全ての分析項目の値が当社推奨の管理基準値を満たしていました。分析結果特性低下特性低下に係るパラメータの分析結果は良好と判断します。粘度粘度はmm/sと良好領域にありました。全酸価全酸価は.mgKOH/gと良好領域にありました。酸化安定度酸化安定度はminと良好領域にありました。有機物・有機化合物有機物・有機化合物は、IRチャートによる新油分析値との比較の結果、cm-付近にカルボン酸の吸収が確認されていないことから、良好と判断します。色相はL.と良好領域にありました。汚染に係るパラメータの分析結果は良好と判断します。水分は.ppmと良好領域にありました。汚染粒子数はNAS級と良好領域にありました。汚染度物重量は.mg/mlと良好領域にありました。．摩耗運転中における潤滑状態は正常であったものと判断します。異常摩耗の早期発見パラメータであるフェログラフィーのIs値がの乗と良好領域にあり、潤滑箇所の潤滑状態は正常と判断します。金属濃度SOAP法により金属濃度を測定した結果、潤滑箇所で発生する金属接触によって検出される銅がppm、外部から混入したと思われるリンがppm、ケイ素がppm検出されました。金属濃度D-SOAP法により金属濃度を測定した結果、潤滑箇所で発生する金属接触よって検出される鉄が、鉛が、銅が、錫が、外部から混入したと思われるカルシウムが、ナトリウムが検出されました。
報告№109-09496 報告№109-09496 | 分析№109-003024 分析№109-003024 | 109-003024 | ・摩耗状態SOAP／D－SOAPの結果、潤滑油中からは摩耗粒子により発生した鉄が検出されました。粒子観察の結果から、疲労摩耗粒子が観察されたことから、潤滑部分で発生している摩耗形態は疲労摩耗であることが分かりました。現在のところ、転がり軸受寿命の指標としている摩耗粒子が観察されなかったことから、フレーキングは発生しておらず、また、異常摩耗の早期発見パラメータであるフェログラフィーのIs値がの乗と良好の範囲にあることあら、摩耗は安定しているものと判断します。・汚染度計数汚染度はNAS級と当社推奨の管理限界値内にあるものの、やや高い値でした。結論本軸受は、毎分の回転数が毎分回転と比較的低速であることから現在のところ継続使用は可能な状態にあると判断できますが、進行する疲労摩耗が観察されたため以下に示す対策が必要になると思われます。発生している摩耗形態が疲労摩耗であり、摩耗が進行する場合も想定されるため、定期的に分析を実施し、疲労摩耗の進行状況を確認することを推奨します。次回分析の時期を理論的に求めたところ、最短で約時間となります。この時間は、油中汚染物が均一になるために必要とする時間であり、この時間を経過すれば、再分析の結果から状態の傾向を確認することが可能となりますので、これを参考に次回分析時期を検討されることを提案します。計数汚染度はやや高い値でした。計数汚染度計数汚染度はNAS級と当社推奨の管理限界値のNAS級以内にあるものの、やや高い値でした。重量汚染度はmg/mlでした。機器の潤滑状態機器の潤滑状態は正常と判断します。SOAPSOAPの結果、摩耗により発生する鉄、油の添加剤成分であるリンが検出されました。D－SOAPD－SOAPの結果、摩耗により発生する鉄が検出されました。フェログラフィー異常摩耗の早期発見パラメータであるフェログラフィーのIs値がの乗と良好の範囲にあり、潤滑状態は正常と判断します。
報告№109-09136 報告№111-00236 | 分析№109-001160 分析№111-001171 | 111-001171 | 濾過前の試料油を分析した結果、前回同様に摩耗粒子の形態観察でフレッティングにより発生したμm未満の赤錆が比較的多く観察されました。D－SOAPの結果、前回に比較して鉄およびメタルの主成分である錫が増加していました。フレッティングフレッティングの発生要因は、スラストランナー固定部やスラストメタル台金部の鉄系材料が接合されたり、勘合されたりする部分から発生します。フレッティングによる赤錆が少量発生しても直ちに異常ではりませんが、場合によっては、発生した赤錆が軸受摺動面に噛み込み、摩耗を進行させる場合があります。今後は、赤錆が軸受摺動面に噛み込み発生する軸受の摩耗進行に対して監視する必要がありますので、次年度も必ずトライボ診断を実施することを推奨します。
報告№108-5033 報告№108-5033 | 分析№108-01108 分析№108-01108 | 108-01108 | トライボ診断の結果、泡立ち試験を除く項目は良好でした。泡立ち試験の結果は、-と新油値の-に比較して高い値でした。消泡性能が低下していることが確認されたことから、今後の使用時間によっては、油の酸化劣化が進行したり、ギヤ歯面およびベアリング軌道面で油膜切れが発生したりする場合があるため、消泡剤の添加による消泡性能の改善が必要になると思われます。一方、摩耗粒子の形態観察でμm以下の小さな摩耗粒子が観察され、潤滑状態指数はの乗と濾過設備のない機器であれば、正常な潤滑状態にあると判断できる状況でした。但し、ギヤボックスの油系統にはインラインフィルタとオフラインフィルタがあり、μmサイズ以上の粒子の大部分は捕捉され、異常な摩耗状態が発生したとしても正常な潤滑状態にあると誤認してしまう可能性があります。フィルタの捕捉の影響による誤認を避けるため、今後の診断に当たっては、これまでの採油箇所に加え、インラインフィルタやオフラインフィルタの捕捉物も分析し、その結果から潤滑状態を評価することを推奨します。尚、フィルタ捕捉物の分析を実施する際には、フィルタ流量、フィルタ使用時間などの追加情報が必要です。是非ご提供下さい。泡立ち試験の結果、消泡性能が低下していることが確認されました。粘度は良好。粘度はmm/sと新油値mm/sに比較して、粘度変化率は-.％で、当社推奨の管理限界値である±％以内にあり、良好と判断する。粘度はmm/sでした。粘度はmm/sでした。粘度指数はでした。粘度指数はでした。泡立ち試験は-でした。泡立ち試験は-と新油に比較して高い値でした。消泡性能が低下していることが確認されました。水分は良好。水分はppmと当社推奨の管理限界値の以下であり、良好と判断します。全酸価は良好。全酸価は.mgKOH/gと新油値.mgKOH/g以内であり、良好と判断します。機器の潤滑状態精密な濾過設備がない機器であれば、潤滑状態指数は正常の範囲にあると判断します。潤滑状態指数は正常の範囲にあると判断します。異常摩耗の早期発見パラメータである潤滑状態指数がの乗と、精密な濾過設備がない機器であれば、潤滑状態指数は正常の範囲にあると判断します。
報告№106-4500 報告№106-0050 | 分析№106-00057 分析№106-00279 | 106-00279 | 分析の結果、本軸受は、油膜切れで発生した摩耗粒子が一部に観察されていますが、軸受異常があった場合に発生する摩耗粒子が観察されていない事から継続使用は可能と判断できます。但し、今後、摩耗により発生した傷が起点となって疲労摩耗に進展することが懸念されるため、今回の採取以降稼働時間が時間に到達した時点で再度分析を実施されることを推奨します。SOAPの結果でナトリウム、マグネシウム、D－SOAPの結果でナトリウムが検出されていますが、ナトリウムは、海水が混入した場合とグリース成分であった場合に検出されます。海水混入とグリース成分のいずれであるかを判断するたには、新グリースデータとの比較が必要ですので補充用の新グリースをご提供下さい。尚、報告書の管理表中に示しているSOAP／D-SOAPは、グリース潤滑の場合、摩耗粒子が均一に分散していないため、測定値が大きく変動することがありますので参考値としてのデータである事をご承知おき下さい。
報告№109-09136 報告№111-00168 | 分析№109-001160 分析№111-000883 | 111-000883 | 摩耗状態前回に比較してD－SOAPの鉄に変化はなく、異常摩耗の早期発見パラメータであるフェログラフィーのIs値がの乗と変化はなく、摩耗は安定していました。汚染度前回に比較して計数汚染度はNAS級からNAS級にランク増加し、重量汚染度はmg/mlからmg/mlに若干減少したものの、いずれも当社推奨の管理限界値を超えていました。D－SOAPで鉄、油の添加剤成分である亜鉛、カルシウムが増加し、フィルタ表面の異物観察で表面が茶褐色になっていることから、汚染度が高い要因は、シリンダ内壁やポンプ内部の摩耗、油の添加剤成分の析出と石炭粉等の外部から混入したと思われる異物の影響と思われます。
報告№109-09136 報告№112-00537 | 分析№109-001160 分析№112-002210 | 112-002210 | 潤滑油は継続使用可能な状態にあると判断します。粘度、全酸価、IR、RBOTの各データは良好でした。油の余寿命は、使用油の使用期間または使用時間が不明であったため、ご依頼の油の余寿命に関する検討は行えませんでした。ただし、今回の結果がmin、新油値がminであることから、使用期間を仮にヶ月間と仮定すれば余寿命は十二分にあると言えます。可能であれば、使用期間、あるいは使用時間の情報をご提供下さい。水分は良好でした。
報告№109-09136 報告№112-00632 | 分析№109-001160 分析№112-002784 | 112-002784_date130308 | 油の劣化は確認されず、汚染度は良好な範囲にあることから、継続使用可能な状態にあると判断します。軸受は継続使用可能な状態にあると判断します。はフェログラフィーの結果から総合的に判断した結果、正常な状態にあると考えられます。フェログラフィー【定量分析：Is値】Is値は異常摩耗の早期発見パラメータのつで、摩耗粒子を定量化するために用います。Is値は前回に比較してのマイナス乗からマイナス乗と良好の範囲にあり、低い値でした。フェログラフィー【定性分析：摩耗粒子および摩耗形態観察】分析結果から観察された全ての粒子量は少でした。計数汚染度は、前回に比較してNAS級からNAS級にランク上昇し、やや高い値でした。．粘度、水分、酸価の各データは、前回同様に良好でした。
報告№104-0378 報告№105-0054 | 分析№104-02669 分析№105-00391 | 105-00391 | 分析の結果、重量汚染度を除く項目は良好でした。重量汚染度がmg/mlと前回の分析結果と同じように当社推奨の管理限界値を超えていました。汚染要因は、光学顕微鏡写真の結果で茶褐色状のものが観察されていることから、潤滑油が劣化して生成したスラッジが要因と考えられます。貴工場の射出成形機でも、この粘着性のあるスラッジが原因で圧油系統のバルブの動作障害等のトラブルが発生した経緯もあり、至急除去する必要があります。除去方法は、貴工場の射出成形機でも、数多く実績のある当社製清浄分散剤TS－の投与と濾過を実施されることを推奨します。
報告№108-0411 報告№110-00291 | 分析№108-02745 分析№110-001130 | 110-001130 | ・摩耗状態摩耗状態は、潤滑油中に含まれる金属成分とその濃度を調査し、調査の結果から評価します。金属元素と濃度の分析は、試料油を以上の高温で発光させ、その光を分光器で分光し、分光によって得られた光の強度と金属固有の波長とから元素を特定するIカップリング発光分光分析法を用います。今回の試料はギヤ油でしたが、検出された金属は、SOAPの結果表に示すように、鉄、銅、亜鉛、カルシウム、ナトリウムでした。これら検出された金属元素から発生箇所を推定すると、鉄、銅・ギヤ歯面、軸受等亜鉛、カルシウム、ナトリウム・外部混入異物であると思われます。このうち、機械部品が摩耗したと思われる元素はのグループです。観察された粒子は、潤滑状態が正常な場合に発生する摩耗粒子、繰返し応力を受けて発生する疲労摩耗粒子でした。これらのことから、ギヤ歯面では、疲労による疲労摩耗が発生していることが分かりました。一方、潤滑状態の異常を早期発見するパラメータであるIs値がの乗であったことから、潤滑状態は良好であることがわかりました。Is値は、フェログラフィー法により摩耗粒子を定量化して潤滑状態の異常度を評価するパラメータで、定量化により求めたIs値は実数部と指数部に分け、指数部が小さいほど潤滑状態が正常であることをあらわしています。潤滑油中の摩耗粒子には摩耗進行速度の早い切削摩耗が観察されたものの、使用には問題ないと判断できる範囲であることから、今後の継続使用は十分可能であると思われます。・バックラッシ減速機の構造から、最も負荷が大きく、摩耗が進行しやすい箇所をスパイラルベベルギヤと推定し、モジュール、歯幅が不明であったためモジュールを、歯幅をmmと仮定して、この部分のバックラッシを求めました。その結果、減速機のギヤ歯面に摩耗が集中していたと仮定した場合、バックラッシの増加は.μmと推定されました。また、本減速機は平成年に分解点検されており、年間経過しています。直近の採油がヶ月前の年月日であるため、バックラッシの.μm増加したのは、このヶ月間の増加量と考えることができます。したがって、この増加率を年で換算すると.μmと考えることできます。バックラッシ増加分の上限値は、メーカにより差異はあるものの、当社の推奨するバックラッシは、一般に推奨されるμmを管理目安にしており、今回のデータが初期値からの増加量と仮定した場合、この値に比較して十分に小さい値です。・粘度、水分、全酸価、IRの各データは良好でした。ギヤおよび軸受は継続使用可能な状態にあると判断します。尚、今後も摩耗の進行を監視するため、定期的に分析を実施し、摩耗の進行状況を確認することを推奨します。尚、トライボ診断では、今回のようにバックラッシの正確な増加量を分析結果から計算できます。今回仮定したモジュール、歯幅をご提供いただければ、再計算してご報告いたします。また、可能であれば、平成年の分解以降の稼働時間と直近の油交換からの稼働時間をご提供いただければ、より正確な計算結果をご報告いたします。は良好と判断します。粘度粘度はmm/sと新油値mm/sに比較して、粘度変化率は+％で、当社推奨の管理限界値である±％以内にあり、良好と判断します。水分は.ppmと当社推奨の管理限界値の以下であり、良好と判断します。全酸価全酸価は.mgKOH/gと当社推奨の管理限界値.mgKOH/g以内にあり、良好と判断します。IRIRの結果、油劣化の兆候を示すカルボン酸の吸収が確認されていないことから、良好と判断します。なお、別紙IRチャートに示す通り、cm-付近に新油にはない吸収が確認されており、異種油の混入があった可能性がありますが、粘度と全酸価の各結果から、異常な値はでていないため使用には問題ないものと判断します。計数汚染度は良好と判断します。計数汚染度計数汚染度はNAS級と当社推奨の管理限界値のNAS級以内にあり、良好と判断します。重量汚染度は.mg/mlでした。機器の潤滑状態摩耗粒子診断の結果、潤滑状態が正常な場合に発生する摩耗粒子、繰返し応力を受けて発生する疲労摩耗粒子が比較的多く観察されました。SOAPによる油中金属濃度SOAPによる油中金属濃度の結果、鉄、亜鉛、カルシウムが検出されました。SOAPによる油中金属濃度SOAPによる油中金属濃度の結果、鉄、銅、外部から混入したと思われるカルシウム、ナトリウムが検出されました。摩耗粒子診断異常摩耗の早期発見パラメータであるIs値がの乗と良好の範囲にあり、潤滑状態が正常な場合に発生する摩耗粒子、繰返し応力を受けて発生する疲労摩耗粒子が比較的多く観察されました。
報告№109-09136 報告№110-00472 | 分析№109-001160 分析№110-002120 | 110-002120 | 、汚染度、潤滑状態は良好でした。潤滑油および軸受は継続使用可能な状態にあると判断します。
報告№108-0030 報告№108-6521 | 分析№108-00153 分析№108-00372 | 108-00372 | 精点Aを実施した結果、全てのデータが良好であることから、この油は継続使用可能であり、潤滑状態も正常と判断します。尚、前回と同じくSOAPでケイ素がppm検出されました。一般に潤滑油中からケイ素が検出された場合の原因は、油の消泡剤として使用されることが多い添加剤で、添加濃度が通常～程度であることフェログラフィーで砂が多く観察されることシリコングリースをシール部に塗布している場合、このシリコングリースが潤滑油に混入している可能性が考えられること以上の通りの要因を検討した結果、フェログラフィーで観察された砂は少量であることから、SOAPでケイ素が検出されたのは、かの可能性が考えられました。原因を絞込むため、シリコングリースを使用している箇所があるかについてご確認下さい。
報告№108-5071 報告№110-00726 | 分析№108-02721 分析№110-003358 | 110-003358 | 障害予防を目的に以下の対策を推奨します。更油粘度が低下していたことから、今後適正な粘度範囲で使用していない場合、ギヤ歯面やベアリング軌道面で油膜切れが発生し、摩耗が進行することが懸念されるため、更油を推奨します。追加分析消泡性能が低下した場合、ギヤ歯面での油膜形成に影響が出て摩耗の発生が進展することがあります。今後は消泡性能低下の影響により摩耗が進展する可能性がありますので、フェログラフィーおよびSOAPを追加することを推奨します。分析結果粘度が当社推奨の管理限界値に到達していました。泡立ち試験の結果、消泡性能が低下していることが確認されました。粘度粘度はmm/sと新油値mm/sに比較して、粘度変化率は-％で、当社推奨の管理限界値である±％に到達していました。泡立ち試験泡立ち試験は-と新油に比較して高い値でした。水分はと当社推奨の管理限界値の以下であり、良好と判断します。全酸価全酸価はmgKOH/gと新油値mgKOH/g以下にあり、良好と判断します。
報告№107-0287 報告№107-0374 | 分析№107-01519 分析№107-01932 | 107-01932 | 濾過前の試料油を分析した結果、粘度がmm/sと新油のmm/sに比較して、粘度変化率は+％で、やや不良領域にありました。現在、ISOVGからISOVGに移行しているため異常ではなく、本試料油は継続使用可能と判断します。尚、RBOTが前回に比較し、min上昇していました。RBOTが上昇した理由は、更油、補給を実施した仮設タンクで他の軸受油および圧油と混合して濾過を実施した濾過機配管内や仮設タンクなどに油が残留していた以上のことが考えられました。お客様からの情報および採油状況によると、およびではないことから、の可能性が考えられました。今後は、今回のRBOT値によりデータ管理を行います。
報告№109-09136 報告№112-00329 | 分析№109-001160 分析№112-001306 | 112-001306 | 潤滑油および対象設備は継続使用可能な状態にあると判断します。はフェログラフィーおよびSOAP／D-SOAPの結果から総合的に判断した結果、正常な状態にあると考えられます。フェログラフィー【定量分析：Is値】Is値は異常摩耗の早期発見パラメータのつで、摩耗粒子を定量化するために用います。今回のIs値はのマイナス乗と低い値でした。フェログラフィー【定性分析：摩耗粒子および摩耗形態観察】分析結果から比較的多く観察された粒子は、以下の通りでした。正常な摩耗粒子・潤滑状態が正常なマイルド摩耗により発生。Iカップリング発光分光分析【SOAP／D-SOAP】検出された金属元素から発生箇所を推定すると、以下の通りでした。リン・添加剤カルシウム、ナトリウム・外部混入異物計数汚染度、重量汚染度は共に良好でした。粘度、水分、全酸価、IR、RBOTの各データは良好でした。尚、RBOTは、新油値に比較して大きな値であり減少傾向は確認されませんでした。このことから、酸化防止剤の消耗は確認されず、この油は継続使用可能な状態にあると判断できました。
報告№109-09136 報告№110-00127 | 分析№109-001160 分析№110-000472 | 110-000472 | ・摩耗状態前回に比較してSOAP／D－SOAPの結果、鉄濃度に変化はなく、異常摩耗の早期発見パラメータであるフェログラフィーのIs値がのマイナス乗と良好でした。・汚染度前回に比較して計数汚染度はNAS級と等級に変化はなく、良好でした。・前回同様に粘度、水分、全酸価、IR、RBOTの各データは良好でした。潤滑油および対象設備は継続使用可能な状態にあると判断します。
報告№109-09136 報告№112-00409 | 分析№109-001160 分析№112-001684 | 112-001684 | 潤滑油は継続使用可能な状態にあると判断します。但し、今後は障害予防を目的に以下の対策を推奨します。追加分析消泡性能が低下した場合、ギヤ歯面での油膜形成に影響が出て摩耗が進展することがありますので、フェログラフィーおよびSOAP-Tを追加して摩耗により発生する油中金属濃度や潤滑状態を確認することを推奨します。泡立ち試験泡立ち試験の結果は、-と新油値が-であるのに比較して高い値となっていたことから、消泡性能が低下していることが分かりました。今後の使用状況によっては油の酸化劣化が進行したり、ギヤ歯面およびベアリング軌道面で油膜切れが発生したりする場合があるため、消泡剤の添加による消泡性能の改善など何らかの対応が必要になると思われます。分析結果は良好と判断します。粘度粘度は.mm/sと新油値mm/sに比較して、粘度変化率は-％で、当社推奨の管理限界値である±％以内にあり、良好と判断します。泡立ち試験泡立ち試験は-と新油値に比較して高い値でした。水分は.ppmと当社推奨の管理限界値の以下にあり、良好と判断します。酸価は.mgKOH/gと新油値.mgKOH/gに比較して高いものの、IRの結果で油劣化の兆候を示すカルボン酸の吸収が確認されていないことから、良好と判断します。
報告№108-0227 報告№110-00105 | 分析№108-01664 分析№110-000408 | 110-000408 | 汚染度、潤滑状態は良好でした。結論軸受は継続使用可能な状態にあると判断します。計数汚染度は良好と判断します。計数汚染度計数汚染度はNAS級と当社推奨の管理限界値のNAS級以内にあり、良好と判断します。重量汚染度は.mg/mlでした。機器の潤滑状態機器の潤滑状態は正常と判断します。SOAPSOAPの結果、油の添加剤成分であるリンが検出されました。摩耗により発生する鉄が検出されてないことから、良好と判断します。D－SOAPD－SOAPの結果、摩耗により発生する鉄が検出されてないことから、良好と判断します。フェログラフィー異常摩耗の早期発見パラメータであるフェログラフィーのIs値がの乗と良好の範囲にあり、潤滑状態は正常と判断します。
報告№107-4530 報告№107-0224 | 分析№107-01164 分析№107-01209 | 107-01209 | 濾過前の試料油を分析した結果、計数汚染度が前回NAS級から、今回NAS級に約ヶ月でランク増加しました。摩耗粒子の形態観察およびフィルタ写真の結果、外部から混入した鉄錆、砂等が観察されているため、汚染度が増加した要因は、摩耗による汚染粒子の増加ではなく、外部から混入した異物による増加と考えられます。また、潤滑異常の早期発見パラメータである摩耗過酷度を示すIs値がの乗と非常に良好の範囲にあることから、潤滑状態は良好な状態にあると判断します。
報告№109-09136 報告№111-00609 | 分析№109-001160 分析№111-002875 | 111-002875_date120203 | 潤滑油および軸受は継続使用可能な状態にあると判断します。最適な採油方法本試料油は、機器停止中に排油口から採油されているにもかかわらず汚染度を示すデータは良好でしたが、今後の採油は、極力運転中もしくは停止直後の油槽中層部から実施されることを推奨します。フェログラフィー・SOAP／D－SOAP前回に比較してSOAP／D－SOAPの結果で、鉄および錫濃度に変化はなく、異常摩耗の早期発見パラメータであるフェログラフィーのIs値がのマイナス乗と良好でした。電子顕微鏡・X線マイクロアナリシス観察された粒子をSEM・XMAで詳細に分析した結果、粒子には鉄が比較的多く含まれており、成分割合から粒子は主に主軸等から発生していると推定できました。計数汚染度前回に比較して計数汚染度はNAS級からNAS級にランク減少し、良好でした。水分前回に比較して水分はから.ppmと大きな変化はなく、良好でした。前回に比較して粘度、全酸価、IR、RBOTの各データは良好でした。尚、別紙RBOTの減少傾向から油の余寿命を求めた結果、本試料は直近の更油から起算して稼働時間が時間まで使用可能であることが分かります。
報告№109-09501 報告№109-09501 | 分析№109-003067 分析№109-003067 | 109-003067 | 、汚染、潤滑状態は良好と判断します。潤滑油および軸受は継続使用可能な状態にあると判断します。≪状態監視とパラメータ≫分析の目的および各分析のパラメータは以下の通りです。特性低下目的：油の分析結果から、や劣化傾向ならびに添加剤の消耗程度、残存寿命などを確認する。粘度JISK全酸価JISK赤外線吸収スペクトルJISK酸化安定度試験JISK汚染目的：油の分析結果から、砂塵あるいは水・異種油などによるや、異物混入の有無を確認する。水分JISK計数汚染度JISB重量汚染度JISB光学顕微鏡観察摩耗目的：油中の摩耗粒子を分析する事により、回転・摺動部の潤滑状態、摩耗劣化の程度、余寿命などを解析する。摩耗診断電子顕微鏡観察JISKX線マイクロアナリシス油中金属濃度）JISK≪分析結果≫特性低下粘度：良好粘度値mm/sの新油値mm/sに対する変化率は+.％であり、当社推奨の管理限界値±％以内に留まっています。全酸価：良好全酸価.mgKOH/gは新油値の.mgKOH/gに比較し高くはあるものの、有機物・有機化合物試験の結果で油劣化の兆候を示すカルボン酸の吸収が見られないことから問題は無いと判断します。赤外線吸収スペクトル：良好酸化安定度試験：良好酸化安定度試験の結果、数値minは当社推奨の管理限界値min以上に留まっており、現時点での使用は可能と判断します。汚染水分：良好水分値.ppmは当社推奨の管理限界値以内に留まっています。計数汚染度：良好計数汚染度はNAS級と当社推奨の管理限界値NAS級以内にあります。重量汚染度：良好重量汚染度は.mg/mlと当社推奨の管理限界値mg/ml以内にあります。光学顕微鏡観察：良好光学顕微鏡写真は捕捉された汚染物の量は少なく、スラッジは確認されませんでした。摩耗摩耗診断：良好摩耗診断の結果、異常摩耗の早期発見パラメータであるIs値がの乗と良好の範囲にあることから、潤滑状態は正常と判断します。電子顕微鏡観察・X線マイクロアナリシス：今回は実施していません。油中金属濃度：良好油中金属濃度の結果、外部から混入したと思われるカルシウム、ナトリウムが検出されたものの微量であることから、良好と判断します。
報告№109-09505 報告№109-09505 | 分析№109-003149 分析№109-003149 | 109-003149 | ・摩耗状態SOAP／D－SOAPの結果、潤滑油中からは鉄および銅が検出されました。この金属成分は、粒子の観察結果で異物の噛み込みにより発生する切削粒子、疲労摩耗粒子、銅合金が比較的多く観察されたことから、この摩耗粒子が検出されたものと考えられました。また、潤滑部では切削摩耗と疲労摩耗が発生していることが分かりました。異常摩耗の早期発見パラメータであるフェログラフィーのIs値が前回のの乗からの乗に桁減少し、転がり軸受寿命の指標としている摩耗粒子が観察されなかったことから、フレーキングは発生していないと判断でき、本軸受は継続使用可能な状態にあると考えられます。但し、摩耗形態の中で特に切削摩耗は、異物が混入していない状態に比較して、摩耗進行速度が速く注意が必要です。切削摩耗により生じた軌道面の損傷が起点となって、フレーキングに進展し、寿命が分の程度に低下することが知られています。切削摩耗発生の原因となる混入異物が残留している場合、この異物により切削摩耗が継続して発生する可能性があります。尚、銅を使用した箇所は、転がり軸受の型番から保持器であることがわかります。今後保持器の摩耗が進行することで転動体とのギャップが大きくなると共に振動が増大し、摩耗の進行につながることが懸念されます。・汚染度前回に比較して計数汚染度はNAS級以上からNAS級にランク減少したものの、当社推奨の管理限界値に到達していました。結論現在のところ、本軸受は継続使用可能な状態にあると判断できますが、以下の対策を推奨します。摩耗の進行を監視するため、定期的に分析を実施し、摩耗の進行状況を確認されることを推奨します。次回分析時期は、理論的に計算したところ運転時間が時間以上経過すれば摩耗の進行状況を確認することができますので、このことを参考に決定されることを推奨します。計数汚染度は当社推奨の管理限界値に到達していました。計数汚染度計数汚染度はNAS級と当社推奨の管理限界値のNAS級に到達していました。重量汚染度はmg/mlでした。機器の潤滑状態フェログラフィーの結果、異物の噛み込みなどで発生する切削粒子、疲労摩耗粒子、銅合金が比較的多く観察されました。SOAPSOAPの結果、摩耗により発生する鉄および銅、油の添加剤成分であるリン、亜鉛が検出されました。D－SOAPD－SOAPの結果、摩耗により発生する鉄および銅、油の添加剤成分であるリン、亜鉛が検出されました。フェログラフィー異常摩耗の早期発見パラメータであるフェログラフィーのIs値がの乗とやや高く、摩耗粒子の形態観察の結果、異物の噛み込みなどで発生する切削粒子、疲労摩耗粒子、銅合金が比較的多く観察されました。
報告№108-0389 報告№108-0389 | 分析№108-02621 分析№108-02621 | 108-02621 | 分析の結果、摩耗の安定が確認され、ギヤ歯面および転がり軌道面の潤滑状態は正常と判断します。これらのことは、前回に比較して、計数汚染度はランク減少し、SOAP／D-SOAPの鉄濃度に変化がないこと異常摩耗の早期発見パラメータであるフェログラフィーのIs値がの乗とやや高いものの、摩耗粒子の形態観察の結果、μm未満の鉄系粒子が支配的であること以上のことから判断しています。計数汚染度は良好と判断します。計数汚染度は良好と判断します。計数汚染度はNAS級と当社推奨の管理限界値のNAS級以内にあり、良好と判断します。重量汚染度はmg/mlとなっています。重量汚染度はmg/mlとなっています。機器の潤滑状態フェログラフィーの結果、μm未満の鉄系粒子が多く観察されています。SOAPの結果は良好です。SOAPの結果、鉛、油の添加剤成分であるリンが検出されています。摩耗により発生する鉄が検出されていないことから、良好と判断します。D－SOAPの結果、鉄が検出されています。D－SOAPの結果、摩耗により発生する鉄が検出されています。フェログラフィーの結果、ギヤ歯面および転がり軸受は継続使用可能と判断します。異常摩耗の早期発見パラメータであるフェログラフィーのIs値がの乗とやや高いものの、摩耗粒子の形態観察の結果、μm未満の鉄系粒子が多く観察されています。
報告№106-4500 報告№106-4500 | 分析№106-00055 分析№106-00056 | 106-00056 | 精点Aを実施した結果、重量汚染度を除く項目は良好であったものの、重量汚染度がmg/mlと管理限界値mg/mlを大きく超えていました。D－SOAPの結果、亜鉛が.ppm検出されているため、重量汚染度が高い要因は、モービルヘビーメディアムJに含めれている添加剤成分の亜鉛が析出したためと考えられました。このスラッジは、粘着性があり、バルブの動作障害の発生原因となることが知られており、バルブ類の動作障害の予防のため、貴社で数多く実績のある当社製清浄分散剤TS－の投与と深層式濾過装置による濾過実施を推奨します。これらのことは重量汚染度がmg/mlと当社推奨の管理限界値を超えていたことD－SOAPで、油の添加剤成分の亜鉛が.ppm検出されたこと光学顕微鏡写真の結果、茶褐色状のスラッジが見られたこと以上のことから判断しました。
報告№109-09136 報告№113-00490 | 分析№109-001160 分析№113-002032 | 113-002032 | 潤滑油および対象設備は継続使用可能な状態にあると判断します。フィルタの入口と出口から採油次回からの分析は、潤滑油フィルタの濾過効率を考慮した評価が重要であるため、潤滑油フィルタの入口と出口の箇所から採油を実施することを推奨します。はフェログラフィーおよびSOAP／D-SOAPの結果から総合的に判断した結果、正常な状態にあると考えられます。フェログラフィー【定量分析：Is値】Is値は異常摩耗の早期発見パラメータのつで、摩耗程度を定量化するために用います。前回に比較してIs値はのマイナス乗から変化はなく、低い値でした。フェログラフィー【定性分析：摩耗粒子および摩耗形態観察】分析結果から観察された全ての粒子量は少でした。Iカップリング発光分光分析【SOAP／D-SOAP】検出された金属元素から発生箇所を推定すると、以下の通りでした。錫・軸受等リン・添加剤カルシウム、ナトリウム・外部混入異物前回に比較して計数汚染度はNAS級からNAS級にランク低下し、重量汚染度は.mg/mlから変化はなく、共に良好でした。前回同様に、粘度、水分、酸価、IR、RBOTの各データは良好でした。
報告№102-8125 | 分析№102-03220 | 102-03220 | 本試験は、平成年月日からの点検でフラッシングを実施するため、フラッシング前の状態を確認することを目的としました。精点Aを実施した結果、前回に比較して、計数汚染度、SOAP／D－SOAP、フェログラフィーの各データに変化はなく、摩耗は安定していたものと判断します。但し、軸受摺動面で厳しい金属接触が発生していますので、軸受メタルの分解点検を実施しない場合は、運転開始後、週間以内に精点Bを実施し、摩耗の進行状況を確認されることを推奨します。これらのことは、異常摩耗の早期発見パラメータであるフェログラフィーのIs値が、の乗と依然として高く、摩耗粒子の形態観察の結果、金属接触が厳しく、且つ、摩擦熱が高い場合に発生する黒錆、外部から混入した砂が多く観察されたことから判断しました。尚、採油を主機停止から時間経過した時点で油槽中層部から実施しているため、油循環中の採油に比較して油中粒子が沈降して低濃度になっている部分を採油していると考えられます。したがって、油が循環している状態で採油を実施した場合に比較して、分析データが低くなり、異常な状態を見落としてしまう可能性がありますので、今後の採油は、停止直後、或いは、油循環中に前回と同じオイルクーラードレンから採油を実施されることを推奨します。
報告№106-6023 報告№106-0073 | 分析№106-00388 分析№106-00408 | 106-00408 | 本トライボ診断は、軸受の潤滑状態、汚染状況、油の劣化状態を確認することを目的としました。【軸受の潤滑状態】潤滑油中の摩耗粒子の分析結果から、ベアリング軌道面には微小領域に疲労摩耗が発生しているものの、転がり軸受の寿命の指標となるフレーキングの発生が確認されていないことから、現在のところ、ベアリングは継続使用可能な状態にあると判断します。【汚染状況】計数汚染度がNAS級以上と当社推奨の管理限界値を超え、重量汚染度がmg/mlでした。【油の劣化状態】油の劣化状況を確認するために実施した粘度、水分、全酸価、IRの各データが良好であることから、この油は継続使用可能と判断します。
報告№109-09136 報告№112-00176 | 分析№109-001160 分析№112-000731 | 112-000731 | 減速機は継続使用可能な状態にあると判断します。定期的な分析凝着摩耗の進行を監視するため、定期的に分析を実施し、分析データによる摩耗の進行状況を確認することを推奨します。バックラッシによる評価トライボ診断では、バックラッシの増加量を分析結果から計算できますので、構造が確認できる図面、ギヤの形式、歯形、モジュール、歯数、歯幅、油入替後の稼働時間ならびに分解点検後の稼働時間をお知らせ下さい。計算結果をご報告いたします。フェログラフィーIs値は異常摩耗の早期発見パラメータのつで、摩耗粒子を定量化するために用います。前回同様にIs値はの乗であり、潤滑状態は正常と判断できます。摩耗粒子の形態で比較的多く観察された粒子は、潤滑状態が正常な場合に発生する摩耗粒子金属潤滑部が局部的に油膜切れを起して発生するシビア粒子でした。これらの摩耗粒子が観察された場合、潤滑部で発生している摩耗形態は、正常なマイルド摩耗潤滑状態がやや厳しい凝着摩耗であることが分かります。Iカップリング発光分光分析【SOAP-T】検出された金属元素は、SOAP-Tの結果表に示すように、鉄、リン、カルシウム、アルミニウム、ナトリウム、モリブデンでした。検出された金属元素から発生箇所を推定すると鉄・ギヤ・軸受等リン、モリブデン・オイル添加剤カルシウム、アルミニウム、ナトリウム・外部混入異物であると思われます。このうち、機械部品が摩耗したと思われる元素はのグループです。前回に比較して計数汚染度はNAS級以上からNAS級にランク低下しているものの、やや高い値でした。フェログラフィーの結果から、汚染度が高い要因は、摩耗によるものと思われます。
報告№109-09007 報告№109-09007 既報では、軸受の交換を推奨した４号ロール№３のＩｓ値は１０の８乗でしたが、本軸受はこの値に比較して６桁低い１０の２乗であり、軸受としては継続使用可能な範囲にあると考えられます。 | 分析№109-000322 分析№109-000322 | 109-000322 | トライボ診断を実施し、、汚染度、潤滑状態を確認する。採油について今回の採油は、機器停止中にドレンプラグから実施しているため、油循環中に採油した場合に比較し、油中粒子の沈降の影響を受け、分析データが低濃度に出る可能性があります。粒子の沈降は、採油時の油温や粒子サイズにより相違があります。例えば、μmの鉄系摩耗粒子であれば、油温がで時間にcm、時間でcm程度となります。このように、油温とサイズにより沈降速度は変化しますので、採油は極力この影響を少なくして実施することが重要で、油中粒子が均一な分散状態で実施するのが最良です。可能であれば、採油直前に潤滑油を撹拌されることを推奨します。今回の分析は以上のことを踏まえて結果を検討します。軸受の潤滑状態分析の結果、観察された摩耗粒子の多くは、フレッティングにより発生する赤錆とフリクションポリマでした。これらの摩耗粒子を異常摩耗の早期発見パラメータのIs値として数値化して求めたところ、の乗とやや高いことが分かりました。但し、フレッティングにより発生した赤錆がやや多く観察されており、今後、これらの赤錆が軸受軌道面に噛み込み、転がり軸受の寿命の指標となるフレーキングに進展することが懸念されるため、定期的に分析を実施し、摩耗の進行状態を監視しながら、使用されることを推奨します。尚、他社のミルロールで実施した、傾向監視による予防保全の好事例を添付しますので、参考にして下さい。を示す粘度、水分、全酸価、IRの各データは良好であることから、この油は継続使用可能と判断します。計数汚染度がNAS級と当社推奨の管理限界値内にあり、重量汚染度がmg/mlと汚染されています。
報告№109-09136 報告№112-00660 | 分析№109-001160 分析№112-003039 | 112-003039_date130313 | 潤滑油の劣化は確認されていないものの、汚染度がやや高い値であることがわかりました。当該機は分解後および油入替後から今回までの稼働時間が短く、また、提供して頂いた新油が比較的高い汚染状態であることから、実機の汚染度が高い要因は、汚染度がやや高い新油を使用したことに加え、極微小領域から摩耗粒子が発生したためと思われます。潤滑油の劣化は確認されていないものの、汚染度が高い値であることがわかりました。当該機は分解後および油入替後から今回までの稼働時間が短く、ご提供頂いた新油も比較的高い汚染状態であることから、汚染度が高い要因は、汚染されていた新油を使用したことに加え、極微小領域から摩耗粒子が発生したことよるものと思われます。しかし、後述の通り、特に問題となる摩耗劣化が確認されていないことから、現状の汚染状態でも潤滑油は問題無いと判定します。軸受は継続使用可能な状態にあると判断します。定期的な分析および分析周期の検討定期的に分析を実施することにより、データの微小な変化から異常の兆候を早期に発見することが可能となります。今後、寿命予測を行うには、今回データを含め少なくとも回の分析データが必要となります。当該機は、年間稼働率が低いことから、採油の機会を検討するのは難しいところがありますが、あと最低でも回分析を実施し、寿命予測を行うと共に分析周期を検討することを推奨します。軸受の摩耗状態フェログラフィーおよびSOAP-Tのデータから総合的に解析した結果、軸受は健全であり、継続使用可能と評価できます。フェログラフィー【定量分析：Is値】Is値は異常摩耗の早期発見パラメータのつで、摩耗程度を定量化するために用います。今回のIs値はのマイナス乗と低い値でした。フェログラフィー【定性分析：摩耗粒子および摩耗形態観察】分析結果から観察された全ての粒子量は少でした。Iカップリング発光分光分析【SOAP-T】検出された金属元素から発生箇所を推定すると、摩耗粒子の発生箇所は、以下のように推定できました。鉄、錫・軸受等ナトリウム・外部混入異物軸受の摩耗SOAP-Tで錫が検出されたことから、軸受の摩耗が発生していると推定されました。分析結果から軸受メタルの摩耗深さをSOAP-Tの結果で得られている錫濃度と油量Lから計算しました。当社の経験からメタル面積の約分の程度が摩耗したと仮定しました。当社の知見、および今回検出された錫濃度等の情報から軸受の摩耗深さを計算した結果、軸受表面の平均的な摩耗深さは.μmとなり、メタルの表面粗さを軸受表面の一般的な粗さであるμmと仮定すると、摩耗は軽微であり、継続使用可能な状態にあると推定されます。計数汚染度はやや高い値でした。計数汚染度計数汚染度は、NAS級と当社推奨の管理限界値NAS級以下であるものの、やや高い値でした。重量汚染度は、.mg/mlと当社推奨の管理限界値mg/ml以下であり、良好と判断します。光学顕微鏡写真供試油を濾過したフィルタ表面上の夾雑物を光学顕微鏡で観察した結果、鉄錆、砂等が観察されました。
報告№109-09136 報告№112-00712 | 分析№109-001160 分析№112-003283 | 112-003283 | 分析の結果、前回に比較してRBOTはminからminに増加していました。前回から今回までの間に補給や更油を実施していないことから、RBOTが増加した要因は、添加剤の投与や低段側の潤滑油が混合したものと思われます。添加剤の投与をしていないか確認して頂くなどの対応をお願いします。分析結果粘度、水分、酸価、IR、RBOTの各データは、前回同様に良好でした。計数汚染度は、前回に比較してNAS級以上からNAS級にランク低下し、良好でした。
報告№109-09103 報告№109-09103 | 分析№109-000995 分析№109-000995 | 109-000995 | 泡立ち試験の結果は、一般的には消泡性能が低くいと判断できる値の-でしたが、新油値の-と同レベルにあったため、良好と判断します。また、を示す粘度、全酸価の各データが良好の範囲にあることから、本試料油は継続使用可能と判断します。尚、水分が新油に比較して高い値です。使用油であるAlphasynPGは、ポリグリコールベースの合成ギヤオイルであるため、水分を吸収しやすい特性があります。今後は、水分濃度の増加に注意されることを推奨します。機器の潤滑状態潤滑状態の異常の早期発見パラメータである潤滑状態指数は、の乗と濾過設備のない機器であれば正常な潤滑状態にあると判断できます。しかし、当該機の潤滑系にはフィルタが設置されているため、別紙インライン・オフラインフィルタの影響に示すとおり、潤滑状態が異常となり大型の摩耗粒子が発生したとしても粒子の大部分が捕捉されてしまい正常な潤滑状態にあると誤認してしまう可能性があります。このようなフィルタの影響を考慮に入れたLCインデックスは、摩耗が厳しい状態に分類されるの乗領域となりました。推定により求めたLCインデックスがこの値であれば、ギヤの継続続使用は可能と思われますが、的確な潤滑状態を確認するには、ヶ月後に再度分析を実施し、摩耗進行の有無を確認することを推奨します。尚、摩耗粒子の形態観察で観察された粒子は、μmサイズの粒子が比較的多く観察されており、フィルタ精度μmのオフラインフィルタの効果が低下している可能性があります。オフラインフィルタに目詰まりが発生している可能性がありますので、差圧の上昇またはオフラインフィルタの吐出量の減少がないかご確認下さい。泡立ち試験の結果、消泡性能が低いと判断できる値であるものの、新油と同レベルにあると判断します。粘度は良好。粘度は.mm/sと新油値.mm/sに比較して、粘度変化率は-.％で、当社推奨の管理限界値である±％以内にあり、良好と判断します。粘度はmm/sとなっています。粘度はmm/sとなっています。粘度指数はとなっています。粘度指数はとなっています。泡立ち試験は-です。泡立ち試験は-と新油と同レベルにあり、消泡性能が新油と同レベルにあると判断します。水分は新油値より高い値となっています。水分はppmと新油値より高い値となっています。全酸価は良好。全酸価はmgKOH/gと新油値.mgKOH/gに比較して高いものの、IRの結果で油劣化の兆候を示すカルボン酸の吸収が確認されていないことから、良好と判断します。機器の潤滑状態精密な濾過設備がない機器であれば、潤滑状態指数は正常の範囲にあると判断します。潤滑状態指数は正常の範囲にあると判断します。異常摩耗の早期発見パラメータである潤滑状態指数がの乗と精密な濾過設備がない機器であれば、潤滑状態指数は正常の範囲にあると判断します。
報告№109-09136 報告№112-00409 | 分析№109-001160 分析№112-001697 | 112-001697 | 潤滑油は継続使用可能な状態にあると判断します。但し、今後は障害予防を目的に以下の対策を推奨します。追加分析消泡性能が低下した場合、ギヤ歯面での油膜形成に影響が出て摩耗が進展することがありますので、フェログラフィーおよびSOAP-Tを追加して摩耗により発生する油中金属濃度や潤滑状態を確認することを推奨します。泡立ち試験泡立ち試験の結果は、-と新油値が-であるのに比較して高い値となっていたことから、消泡性能が低下していることが分かりました。今後の使用状況によっては油の酸化劣化が進行したり、ギヤ歯面およびベアリング軌道面で油膜切れが発生したりする場合があるため、消泡剤の添加による消泡性能の改善など何らかの対応が必要になると思われます。分析結果は良好と判断します。粘度粘度は.mm/sと新油値mm/sに比較して、粘度変化率は-％で、当社推奨の管理限界値である±％以内にあり、良好と判断します。泡立ち試験泡立ち試験は-と新油値に比較して高い値でした。水分は.ppmと当社推奨の管理限界値の以下にあり、良好と判断します。酸価は.mgKOH/gと新油値.mgKOH/gに比較して高いものの、IRの結果で油劣化の兆候を示すカルボン酸の吸収が確認されていないことから、良好と判断します。
報告№109-09136 報告№110-00054 | 分析№109-001160 分析№110-000192 | 110-000192 | 本試料油の添加剤は、一般に、タービン油に比較して極圧添加剤や摩耗防止剤などの濃度が高く、この影響でRBOT試験の結果が変動する傾向があります。そのため、ギヤ油の余寿命の評価をタービン油と同等の精度で得るには、RBOTの結果に加え、粘度、水分、全酸価、IRなどのデータを総合的に判断することが必要です。粘度、IRを除く項目は良好でした。粘度は.mm/sと新油値mm/sに比較して、粘度変化率は-.％で、当社推奨の管理限界値である±％を超えていました。IRの結果でIRチャートに示すように新油と異なるピークが確認されました。異種油の混入、或いは、油名が違う可能性があります。結論酸化劣化の進行は確認されなかったことから、潤滑油は継続使用可能な状態にあると判断しますが、以下の対策が必要です。異種油の混入、或いは、油名が違う可能性がありますので、再度ご確認下さい。
報告№105-0039 | 分析№105-00257 | 105-00257 | 本試験は、トライボ診断を実施し、油の劣化状態、汚染状況、軸受の潤滑状態を確認することを目的としました。油の劣化状態油の劣化状況を確認するために実施した粘度、水分、全酸価、IRの各データが良好であることから、この油は継続使用可能と判断します。汚染状況計数汚染度がNAS級以上、重量汚染度がmg/mlと汚染されていた。軸受の潤滑状態ベアリング軌道面及び保持器に若干摩耗が発生している事が確認出来たものの、転がり軸受の寿命の指標となるフレーキングの発生が確認されていないことから、現在のところ、ベアリングは継続使用可能な状態にあると判断します。
報告№105-0052 報告№105-0052 | 分析№105-00375 分析№105-00375 | 105-00375 | 分析の結果、軸受の摩耗が僅かに確認されましたが、現在のところ継続使用可能な状態にあると判断できます。今後、摩耗程度を評価するため、油量、軸受サイズ、回転数、濾過システムの有無について諸元のご提供をお願い致します。は良好と判断します。粘度は良好と判断します。粘度はmm/sと新油値mm/sに比較して、粘度変化率は+.％で、当社推奨の管理限界値である±％以内にあり、良好と判断します。水分は良好と判断します。水分はと当社推奨の管理限界値の以下であり、良好と判断します。全酸価は良好と判断します。全酸価は.mgKOH/gと新油値.mgKOH/gに比較して変化はなく、良好と判断します。IRの結果、良好と判断します。IRの結果、油劣化の兆候を示すカルボン酸の吸収が確認されていないことから、良好と判断します。RBOTの結果、良好と判断します。RBOTはminと当社推奨の管理限界値のmin以上であり、良好と判断します。は良好と判断します。計数汚染度は良好と判断します。計数汚染度はNAS級と当社推奨の管理限界値のNAS級以内であり、良好と判断します。重量汚染度は良好と判断します。重量汚染度は.mg/mlと当社推奨の管理限界値のmg/ml以内であり良好と判断します。機器の潤滑状態軸受の摩耗が僅かに確認されましたが、現在のところ継続使用可能な状態にあると判断できます。今後、摩耗程度を評価するため、油量、軸受サイズ、回転数、濾過システムの有無について諸元のご提供をお願い致します。SOAPの結果は、軸受の摩耗を示す錫が検出されました。SOAPの結果、軸受の摩耗を示す錫がppm、油の添加剤成分であるリンがppm、バリウムがppm検出されました。D－SOAPの結果は良好です。D－SOAPの結果、鉄が、油の添加剤成分であるバリウムが、外部から混入したと思われるカルシウムが検出されました。軸受の摩耗を示す錫は検出されず、良好と判断します。フェログラフィーの結果は良好です。異常摩耗の早期発見パラメータであるフェログラフィーのIs値が.と良好の範囲にあり、潤滑状態は良好と判断します。
報告№102-0138 報告№102-0138 | 分析№102-01070 分析№102-01070 | ○○102-01070 | 本試料油は主機停止中に採油を実施しているため、採油箇所が油槽中層部から採油している場合は停止中に粒子が沈降している可能性があります。油面上部に近い箇所で採油した場合は沈降により油槽濃度が低くなってしまった部分を採取している可能性があります。採油は、運転中もしくは停止直後に油槽中層部から実施されることを推奨します。は良好と判断します。粘度は良好と判断します。粘度はmm/sと新油値.mm/sに比較して、粘度変化率は-％で、当社推奨の管理目安である±％以内にあり、良好と判断します。水分は良好と判断します。水分は.ppmと当社推奨の管理目安の以下であり、良好と判断します。全酸価は良好と判断します。全酸価は.mgKOH/gと新油値.mgKOH/gに比較して、変化はなく、良好と判断します。IRの結果、良好と判断します。IRの結果、良好と判断します。は良好と判断します。計数汚染度は良好と判断します。計数汚染度はNAS級と当社推奨の限界値のNAS級に比較して清浄でした。重量汚染度は良好と判断します。重量汚染度は.mg/mlと当社推奨の管理目安のmg/ml以下であり、良好と判断します。機器の潤滑状態軸受の潤滑状態は正常と判断します。SOAPの結果は良好です。SOAPの結果、金属元素は確認されませんでした。D－SOAPの結果は良好です。軸受の摩耗を示す錫は検出されず、良好と判断します。フェログラフィーの結果は良好です。摩耗の過酷度を示すフェログラフィーのIs値が.と低く、且つ、正常な潤滑状態で発生するμm未満のラビング粒子が支配的であることから、軸受の潤滑状態は良好と判断します。
報告№108-0411 報告№112-00594 | 分析№108-02744 分析№112-002498 | 112-002498 | 潤滑油は継続使用可能な状態にあると判断します。粘度、全酸価、IR、RBOTの各データは良好でした。尚、別紙RBOTの減少傾向から油の余寿命を求めた結果、本試料は直近の更油から起算して稼働日数が年月まで使用可能であることが分かりました。水分は良好でした。
報告№104-4548 報告№104-0236 | 分析№104-01752 分析№104-01785 | 104-01785 | B排脱吸収塔下段循環ポンプ軸受の潤滑油を分析し、トライボ診断を実施しました。その結果、以下の通りでした。軸受の潤滑状態軸受の潤滑状態を知るためフェログラフィー及びSOAP／D-SOAPを実施しました。その結果、軸受内部でやや厳しい金属接触の発生が確認できますが、転がり軸受の寿命を示すフレーキングの発生は確認されず、本軸受は継続使用可能な状態にあると判断します。尚、金属接触により発生した傷が起点となって疲労摩耗に進展することが懸念されます。疲労摩耗の開始時期を確認するため、定期的なトライボ診断を推奨します。潤滑油の劣化潤滑油の劣化状況を確認するため、全酸価及びIRを実施しました。その結果、全酸価が.mgKOH/gと新油値の以内にあり、且つ、IRの結果、新油のスペクトルに比較して変化がないことから、この油は継続使用可能と判断します。
報告№109-09136 | 分析№109-001160 | 113-001558 | 潤滑油および軸受は継続使用可能な状態にあると判断します。Is値は異常摩耗の早期発見のパラメータのつで、摩耗粒子を定量化するために用います。今回のIs値はのマイナス乗と低く、潤滑状態は正常と判断します。．計数汚染度はNAS級と、当社推奨の管理限界値以下であり、良好でした。．粘度、水分、全酸価、IR、RBOTの各データは良好でした。
報告№108-0204 報告№108-0199 | 分析№108-01503 分析№108-01428 | 108-01428 | 、軸受の潤滑状態を確認する。今回の採油は、対象設備の停止中にドレンプラグから実施しているため、油循環中に採油した場合に比較し、油中粒子の沈降の影響を受け、分析データが高濃度に出る可能性があります。今回の分析は以上のことを踏まえて結果を検討しました。を示す粘度、水分、全酸価、RBOTの各データは良好の範囲にあることから、この油は継続使用可能と判断します。軸受の潤滑状態異常摩耗の早期発見パラメータであるフェログラフィーのIs値が高いの乗となっていました。摩耗粒子の形態観察で正常ラビング粒子、局部的に高圧・高温となる場合に発生するフリクションポリマが多く観察されました。フリクションポリマは、タービン油が軸受摺動面で高圧下に押し込められ高圧状態になると同時に、圧縮熱も発生して高温状態にもなり、その結果、潤滑油が重合して発生することが知られています。そのため、高温高圧状態の解消がなされなければ、潤滑油は劣化する場合がありますので、定期的に分析を実施する必要があります。採油について上述しましたように今回の採油は対象設備の停止中の採油であるため、油中の摩耗粒子などが平均的に分散した状態とはいえない状態で採油されている可能性があります。採油は、粒子の沈降の影響を少なくすることが重要であり、そのため油中粒子が均一な分散状態で実施されることを併せて推奨します。
報告№108-0204 報告№108-5003 | 分析№108-01503 分析№108-00402 | 108-00402 | 、汚染度、軸受の潤滑状態を確認する。今回の採油は、対象設備の停止中に廃油口から実施しているため、油循環中に採油した場合に比較し、油中粒子の沈降の影響を受け、分析データが高濃度に出る可能性があります。今回の分析は以上のことを踏まえて結果を検討しました。分析の結果、計数汚染度はNAS級とやや高い値でした。また、異常摩耗の早期発見パラメータであるフェログラフィーのIs値がやや高いの乗となっていました。摩耗粒子の形態観察で異物の噛み込みなどで発生する切削粒子、金属接触が厳しい場合に発生するシビア粒子がやや多く観察され、これらの粒子をSEM・XMAで詳細に粒子を観察した結果、鉄、クロム、マンガンを含む粒子が多く観察されました。更にD－SOAPで鉄が検出されたことから、汚染度が高い要因は、摩耗によるものと考えられます。観察された摩耗粒子の形態は、切削摩耗と凝着摩耗が混在しており、特に切削摩耗は異物が混入していない状態に比較して、摩耗進行速度が速く注意が必要です。転がり軸受の場合、分の程度に寿命が低下することが知られています。今回の定検で潤滑油を交換していますが、潤滑油を交換しただけでは摩耗の原因を取り除くことは出来ないため、潤滑油交換後も摩耗が進行することが考えられます。今後、更に摩耗が進行し、転がり軸受の寿命の指標となるフレーキングに進展することが懸念されるため、運転再開している場合は、再度分析を実施し、汚染度および摩耗の進行状況を確認されることを推奨します。一方、を示す粘度、水分、全酸価、IRの各データは良好の範囲にあることから、この油は継続使用可能と判断します。尚、上述しましたように今回の採油は対象設備の停止中の採油であるため、対象設備の運転中の採油に比較して汚染度は高目に出ている可能性があります。採油は、粒子の沈降の影響を少なくすることが重要であり、そのため油中粒子が均一な分散状態で実施されることを併せて推奨します。
報告№109-09136 報告№109-09585 | 分析№109-001160 分析№109-003619 | 109-003619 | は良好でした。潤滑油は継続使用可能な状態にあると判断します。尚、RBOTはminでしたが、年に貴所から提供された新油値のminに比較して、使用油の方がmin高い値を示していました。今回のRBOTの試験結果は、当社の社内基準のバラツキ範囲を超えており、さらに、異種油の混入の可能性を新油と比較したIRの結果でみたところ、異種は混入していないことが確認されたため、今回RBOTが新油値より高くなった要因は、製造ロットの違いによるバラツキ基油の精製度の違い添加剤の添加量の誤差などが考えられます。
報告№109-09136 報告№112-00536 | 分析№109-001160 分析№112-002201 | 112-002201 | 潤滑油は継続使用可能な状態にあると判断します。粘度、全酸価、IR、RBOTの各データは良好でした。本試料油の添加剤は、一般に、タービン油に比較して極圧添加剤や摩耗防止剤などの濃度が高く、この影響でRBOT試験の結果が変動する傾向があります。そのため、ギヤ油の余寿命の評価をタービン油と同等の精度で得るには、RBOTの結果に加え、粘度、全酸価、IRなどのデータを総合的に判断することが必要です。一方、油の余寿命は、使用油の使用期間または使用時間が不明であったため、ご依頼の油の余寿命に関する検討は行えませんでした。ただし、分析の結果で新油値がminであったことから、使用期間を仮にヶ月間と仮定すれば余寿命は十二分にあると言えます。可能であれば、使用期間、あるいは使用時間の情報をご提供下さい。水分は良好でした。
報告№102-8026 | 分析№102-00370 | 102-00370_訂正後 | 分析の目的本試験は、前回の分析結果で、なじみ過程から異常摩耗に進展する可能性があることが確認されたため、運転時間が時間に到達したところで、採油を実施し、潤滑状態を確認することを目的としました。考察分析の結果、前回に比較して、計数汚染度がNAS級、摩耗の過酷度を示すフェログラフィーのIs値がのマイナス乗と変化はないものの、粒子数を詳細に見ると～μmサイズの粒子数が増加していました。フェログラフィーの摩耗粒子形態観察の結果、前回確認されていた大型の粒子が確認されなくなり、μm以下の比較的小さな粒子が支配的になりました。粒子数が増加傾向を示しているため、今回の粒子数個/mlで平衡状態になっているかを確認する必要がありますので、運転時間が今回採油以降で時間経過した時点で、もう度精点Bを実施することを推奨します。次の分析結果で、今回同様の粒子数であれば、摩耗粒子は平衡状態になり、摩耗は安定していると判断できます。摩耗粒子が平衡濃度に到達するのは、運転時間が時間後となりますので、時間経過したら、なるべく早い時期に採油を実施されることを推奨します。
報告№109-09136 報告№112-00227 | 分析№109-001160 分析№112-000903 | 112-000903 | グリースの黒化原因は、グリースの劣化潤滑部の摩耗外部混入異物の影響以上のつが考えられます。分析結果から、グリースの劣化は確認されず、外部混入異物はほとんど観察されませんでした。一方、SOAP-Tの鉄濃度が高く、摩耗粒子の形態観察で金属潤滑部が局部的に油膜切れを起して発生するシビア粒子が比較的多く観察されたことから、グリースの黒化原因は上記のであると推定されます。フェログラフィー摩耗粒子および摩耗形態摩耗粒子の形態で比較的多く観察された粒子は、潤滑状態が正常な場合に発生する摩耗粒子金属潤滑部が局部的に油膜切れを起して発生するシビア粒子でした。これらの摩耗粒子が観察された場合、潤滑部で発生している摩耗形態は、正常なマイルド摩耗潤滑状態がやや厳しい凝着摩耗であることが分かります。潤滑状態摩耗粒子の観察結果から総合的に判断した結果、潤滑状態はやや厳しい状態にあると判断します。Iカップリング発光分光分析【SOAP-T】検出された金属元素から発生箇所を推定すると、以下の通りでした。鉄、銅、ニッケル・軸受等リン、亜鉛、カルシウム、アルミニウム、ナトリウム・添加剤・増ちょう剤・外部混入異物等このうち、機械部品が摩耗したと思われる元素はのグループです。鉄が比較的多く検出されたことから、軸受軌道面の摩耗が発生していると推定されます。グリースの物理的性状IRの結果、新油に比較してスペクトルに大きな変化はなく、さらに油劣化の兆候を示すカルボン酸の吸収が確認されていないことから、良好と判断します。
報告№107-4545 報告№109-09131 | 分析№107-02185 分析№109-001124 | 109-001124 | トライボ診断の結果、全てのデータが良好であることから、この油は継続使用可能と判断します。は良好と判断します。粘度は良好。粘度は.mm/sと新油値mm/sに比較して、粘度変化率は-.％で、当社推奨の管理限界値である±％以内にあり、良好と判断します。粘度はmm/sとなっています。粘度はmm/sとなっています。粘度指数はとなっています。粘度指数はとなっています。水分は良好。水分はppmと当社推奨の管理限界値の以下であり、良好と判断します。全酸価は良好。全酸価は.mgKOH/gと新油値.mgKOH/g以内にあり、良好と判断します。
報告№109-09249 報告№112-00273 | 分析№109-001747 分析№112-001096 | 112-001096_date121024 | 潤滑油は継続使用可能な状態であり、また運転中における潤滑状態も正常であったものと判断します。本試料油は、汚染や摩耗に関するデータが異常として出やすいドレンプラグから採油されたにもかかわらず、分析の結果は全ての分析項目の値が当社推奨の管理基準値を満たしており、新油分析値との比較結果も問題となる値はありませんでした。分析結果特性低下特性低下に係るパラメータの分析結果は良好と判断します。粘度粘度はmm/sと新油値mm/sに対する粘度変化率は-.％で、当社推奨の管理限界値である±％以内にあり、良好と判断します。全酸価添加油の全酸価は、油メーカによって初期値が違うため統一した管理基準を設定するのが困難であることから、当社では管理限界値を設定しておらず、新油分析値との比較及び他の分析項目の結果より全酸価の状態判断を行います。その結果、全酸価は.mgKOH/gと新油値.mgKOH/g以下にあり、良好と判断します。酸化安定度酸化安定度はminであり、当社推奨の管理限界値のmin以上であることから良好と判断します。有機物・有機化合物有機物・有機化合物は、IRチャートによる新油分析値との比較の結果、cm-付近に劣化の兆候を示すカルボン酸の吸収が確認されていないことから、良好と判断します。色相はL.であり、新油値のL.に比較して変化はないことから、良好と判断します。汚染に係るパラメータの分析結果は良好と判断します。水分はであり、当社推奨の管理限界値の以下であることから良好と判断します。汚染粒子数はNAS級であり、当社推奨の管理限界値のNAS級以下であることから良好と判断します。汚染度物重量は.mg/mlであり、当社推奨の管理限界値のmg/ml以下であることから良好と判断します。．摩耗運転中における潤滑状態は正常であったものと判断します。異常摩耗の早期発見パラメータであるフェログラフィーのIs値がの乗と良好の範囲にあったことから、潤滑箇所の潤滑状態は正常と判断します。金属濃度SOAP法により金属濃度を測定した結果、潤滑箇所で発生する金属接触によって検出される鉛がppm検出されました。金属濃度D-SOAP法により金属濃度を測定した結果、外部から混入したと思われるカルシウムが、ナトリウムが検出されました。
報告№108-0411 報告№110-00656 | 分析№108-02744 分析№110-003051 | 110-003051 | グリースの物理的性状グリースの物理的性状は、グリースの硬さや、徐々に温度を上昇させた恒温槽内でグリースが滴になって滴下する初滴温度、グリース中のスラッジの発生量などを判断パラメータに、ちょう度、滴点、全酸価、有機物・有機化合物として評価します。分析の結果、グリースの硬さを示すちょう度は、新グリース値のに比較してとほぼ変化はなく、また、グリースが滴になって滴下するときの温度を示す滴点が新グリース値のに比較して本試料はと高いものの、劣化の兆候として現れる有機物・有機化合物が見られなかった。グリース中のスラッジの発生量を示す全酸価は、新油値の.mgKOH/gに対して.mgKOH/gと高いものの、有機物・有機化合物の結果でグリース中の油が劣化した場合に発生するカルボン酸の発生は確認されなかった。以上のように、グリースの物理的性状の健全性を示す各パラメータは全て良好であり、グリースの劣化は確認されませんでした。グリースは継続使用可能な状態にあると判断します。
報告№109-09136 | 分析№109-001160 | 114-001096 | 減速機は継続使用可能な状態にあると判断します。SOAP-Tの結果、金属濃度の顕著な増加はなく、は良好と判断します。平歯車のバックラッシご提供いただいた減速機に関する情報から、平歯車の組み合わせの段変速機構であることが分かりました。この歯車の構成から接触点は合計で箇所となります。検出された鉄濃度を基にギヤのバックラッシの増加量を求めました。その結果、接触点で平均的に摩耗が発生していたと仮定した場合、バックラッシの増加量は更油後から時間で.μmと推定されました。更油前の摩耗深さと積算すると、.μmとなります。バックラッシ増加量の上限値は、歯車の情報から約.μmと推定され、この値に比較して十分に小さい値でした。ウォームギヤの摩耗量ご提供いただいた油量とウォームホイールの仕様から、ウォームホイール歯面の平均的な摩耗深さを銅濃度から計算した結果、更油後から時間で.μmと推定されました。更油前の摩耗深さと積算すると、.μmとなります。摩耗深さは、すなわちギヤのバックラッシの増量を示すこととなり、メーカが規定するバックラッシ許容値と照合することでウォーム減速機のメンテナンス時期を検討する材料にもできます。
報告№109-09136 報告№111-00496 | 分析№109-001160 分析№111-002278 | 111-002278 | 潤滑油は継続使用可能な状態にあると判断します。今回はこれまでに実施してきました油清浄器出口から採油した試料がないため、油清浄器の性能を評価できず、摩耗の発生状況を推定することが出来ませんでした。油清浄器から採油した試料だけでは、異常な摩耗が発生していても見落としてしまう可能性が高いため、次回からは油清浄器出口から採油した試料の分析も実施されることを推奨します。、汚染状態は良好でした。尚、補給によりRBOTが前回に比較してmin上昇していますので、今後は今回のRBOT値によりデータ管理を行います。一方、機器の潤滑状態を知るためにフェログラフィーおよびSOAP／D－SOAPの各データは良好の範囲にありますが、本設備には精密な油清浄器が設置されており、発生した摩耗粒子の大部分が除去され、異常な摩耗状態で発生した摩耗粒子も除去されている可能性があります。
報告№109-09136 報告№110-00429 | 分析№109-001160 分析№110-001939 | 110-001939 | 金属元素と濃度の分析は、試料油を以上の高温で発光させ、その光を分光器で分光し、分光によって得られた光の強度と金属固有の波長とから元素を特定するIカップリング発光分光分析法を用います。また摩耗状態は、SOAP法により求めた金属成分と濃度にフェログラフィー法による摩耗粒子分析とを加味して総合的に評価しますが、摩擦面の摩耗機構と摩耗状態の判断は摩耗粒子の形態と、異常摩耗の早期発見パラメータであるIs値により判断します。Iカップリング発光分光分析供試のギヤ油を分析した結果、検出された金属は油中金属元素の結果表に示すように、鉄、鉛、銅、クロム、アンチモン、リン、亜鉛、カルシウム、アルミニウム、ナトリウム、マグネシウムでした。これら検出された金属元素から発生箇所を推定すると、鉄、鉛、銅、クロム、アンチモン・軸受等リン・オイル添加剤亜鉛、カルシウム、アルミニウム、ナトリウム、マグネシウム・外部混入異物であると思われます。このうち、機械部品が摩耗したと思われる元素はのグループです。フェログラフィー摩耗粒子分析結果から観察された粒子は、潤滑状態が正常な場合に発生する摩耗粒子金属潤滑部が局部的に油膜切れを起して発生するシビア粒子局部的に高圧・高温となる潤滑状態で発生するフリクションポリマ外部から混入したと思われる鉄錆、砂等でした。潤滑状態と摩耗形態異常摩耗の早期発見パラメータとして摩耗粒子を定量化して評価するフェログラフィーのIs値は、潤滑状態がやや厳しいの乗となっていました。粒子の観察結果から潤滑部では正常な潤滑状態であるマイルド摩耗とやや厳しい摩耗形態である凝着摩耗、そして局部的ではあるものの高圧・高温の箇所があることも確認されました。また、フリクションポリマが観察されたことから潤滑油が軸受軌道面で高圧下に押し込められ局部的な高圧・高温状態が混在していることがわかりました。この高圧高温状態の解消がなされなければ、潤滑油は劣化する場合があります。計数汚染度はNAS級と当社推奨の管理限界値に到達していました。D－SOAPで油の添加剤成分であるリンが検出され、フィルタ表面の異物観察で表面が茶褐色で金属片、鉄錆、砂等が観察されたことから、汚染度が高い要因は、摩耗とスラッジ、外部混入異物の影響と思われます。粘度、水分、全酸価、IRの各データは良好でした。潤滑油および軸受は継続使用可能な状態にあるものの、若干凝着摩耗の発生が確認されていますので以下の対策を推奨します。今後、摩耗の進行を監視するため、定期的に分析を実施することを推奨します。傾向監視のための次回採油時期は、回転数から理論的に求めます。その結果、次回の採油は最短で約時間となります。この時間は、油中汚染物が均一濃度になるために必要な時間であり、この時間を経過すれば、再分析の結果から摩耗速度を評価すことが可能となります。
報告№106-0437 報告№106-0437 | 分析№106-02496 分析№106-02496 | 106-02496 | 今回の採油は、主機停止中にドレンプラグから採油を実施しているため、油循環中の採油に比較して油中粒子が沈降して高濃度になっている部分を採油していると考えられます。したがって、油が循環している状態で採油を実施した場合に比較して、分析データが高くなる可能性があります。今回の分析は以上のことを踏まえて結果を検討しました。分析の結果、ドレン配管内部に残留していたと思われる鉄錆や砂がやや多く確認されたものの、ギヤの異常摩耗を示す大型の摩耗粒子が観察されていないことから、ギヤは継続使用可能な状態あると判断します。一方、SOAPの結果で鉛、銅が検出されました。D-SOAPで鉛も銅も検出されていないことから、いずれの元素も金属成分が油に溶出したものと思われます。溶出した箇所は、鉛の場合、鉛パッキンを使用している部分などがあれば、この鉛パッキンの溶出、銅の場合は、油の添加剤成分である亜鉛系添加剤と銅を使用した箇所が反応して溶出することが考えられます。特に、銅は濃度が以上になった場合、別添資料鉱油の酸化に対する金属触媒の影響に示すとおり油の劣化速度が加速しますので、銅濃度は以下で管理されることを推奨します。銅濃度が増加傾向を示すような場合、油種の変更が必要と思われます。これらのことは、摩耗粒子形態観察の結果、外部から混入したと思われる鉄錆が多く観察されたことフィルタ写真でも鉄錆、砂が多く観察されたことSOAPの結果、鉄、鉛、銅が多く検出されたこと以上のことから判断しました。上述しましたように、今回の採油は停止中の採油であるため、循環中の採油に比較してデータが高くなる可能性があります。これは、運転中の採油であったなら今回データより低い値になることが考えられます。したがって、次回採油時には粒子の沈降の影響を極力抑え、油中粒子が均一な分散状態に近い状態で採油が実施できるように、主機運転中、または停止直後に採油を実施されることを推奨します。尚、トライボ診断では、バックラッシの増加量を分析結果から計算できますので、構造が確認できる図面、ギヤの形式、歯形、モジュール、歯数、回転数、増速比、歯幅をお知らせ下さい。計算結果をご報告いたします。この油は継続使用可能と判断します。粘度は良好と判断します。粘度は.mm/sと管理限界値以内にあり、良好と判断します。水分は良好と判断します。水分はppmと管理限界値の以下にあり、良好と判断します。全酸価は良好と判断します。全酸価は.mgKOH/gと新油データの.mgKOH/g以内にあり、良好と判断します。IRは良好と判断します。IRの結果、油劣化の兆候を示すカルボン酸の吸収が確認されていないことから、継続使用可能な状態にあると考えられます。はやや高い値でした。計数汚染度はやや高い値でした。計数汚染度はNAS級と当社推奨の管理限界値のNAS級以内にあるものの、やや高い値でした。重量汚染度は.mg/mlでした。重量汚染度は.mg/mlでした。機器の潤滑状態摩耗粒子形態観察で外部から混入したと思われる鉄錆、砂が多く観察されました。SOAPの結果、鉄、鉛、銅が検出されました。SOAPの結果、鉄、油の添加剤成分であるリン、亜鉛が検出されました。一方、鉛、銅が検出されました。鉛、銅を使用した部分の溶出が発生していると考えられます。鉛の溶出は、例えば鉛パッキンなどが考えられます。銅の溶出は、検出された亜鉛系添加剤の成分と銅が反応し、溶出することが知られています。銅濃度は別紙鉱油の酸化に対する金属触媒の影響に示すように銅濃度が増加すると酸化速度が速まりますので、酸化劣化の進行状況を油分析により監視されることを推奨します。D－SOAPの結果、鉄が検出されました。D－SOAPの結果、鉄、油の添加剤成分である亜鉛、外部から混入したと思われるカルシウム、ナトリウムが検出されました。フェログラフィーの結果、外部から混入したと思われる鉄錆、砂が多く観察されました。フェログラフィーの結果、摩耗粒子形態観察で外部から混入したと思われる鉄錆、砂が多く観察されました。
報告№109-09136 報告№111-00310 | 分析№109-001160 分析№111-001455 | 111-001455 | 軸受メタルが若干摩耗していることがわかりました。メタルサイズ、回転数、直近のメタル交換からの運転時間、そして油交換からの運転時間に関する情報がないため、詳細な解析による診断を進めることはできませんでしたが、摩耗粒子の形態観察の結果、少なくとも局部的な油膜切れにより発生したものと判断でき、今後摩耗が継続する可能性が高いと思われますので、以下の対策を推奨します。濾過油中の汚染度が高いことから、観察された異物等が軸受摺動面に噛み込み摩耗が進行することが懸念されるため、濾過を推奨します。定期的な分析摩耗の進行を監視するため、定期的に分析を実施し、摩耗の進行状況を確認することを推奨します。傾向監視のための次回採油時期は、回転数が不明であるためをrpmと仮定すると最短で約時間となります。この時間は、油中汚染物が均一になるために必要とする時間であり、この時間を経過すれば、再分析の結果から状態の傾向を確認することが可能となりますので、これを参考に次回分析時期を検討されることを提案します。オイルリングの点検オイルリングがある場合、オイルリングの摩耗が発生していると思われるため、日常点検の際にオイルリングの回転状況を確認することを推奨します。水分の混入経路水分が当社管理限界値内にあるもののやや高く、今後水分が増加した場合、油槽内部に錆が発生し、その影響で摩耗が発生する懸念があるため、水分の混入経路特定することを推奨します。軸受メタルの情報提供今後軸受メタルの摩耗が進行した場合、摩耗程度を評価する必要がありますので、次回分析時には、メタルサイズ、回転数、直近のメタル交換からの運転時間をお知らせください。最適な採油方法本試料油は、機器停止中にブローラインから採油されています。機器が停止している状態では、別紙油粒子の沈降の影響に示すように油槽内で撹拌がなくなり固形物が沈降するため、油中汚染度は高くなると推定されます。今後の採油は、極力運転中もしくは停止直後の油槽中層部から実施されることを推奨します。フェログラフィー異常摩耗の早期発見パラメータとして摩耗粒子を定量化して評価するフェログラフィーのIs値は、前回のの乗から乗に上昇しており、潤滑状態が厳しくなっていることを示していました。摩耗粒子の形態で比較的多く観察された粒子は、潤滑状態が正常な場合に発生する摩耗粒子、異物の噛み込みにより発生する切削粒子、金属潤滑部が局部的に油膜切れを起して発生する鉄系および銅系シビア粒子、局部的に高圧・高温となる場合に発生するフリクションポリマ、外部から混入したと思われる鉄錆等でした。これらの摩耗粒子が観察された場合、潤滑部で発生している摩耗形態は、正常なマイルド摩耗、異物による切削摩耗と潤滑状態がやや厳しい凝着摩耗であり、そして局部的ではあるものの高圧・高温の箇所が発生していることも分かります。切削摩耗は、他の摩耗形態に比較して摩耗進行速度が速く注意が必要で、定期的なトライボ診断による状態監視が必要と考えます。切削摩耗の原因となる混入異物が残留している場合、この異物により切削摩耗が継続して発生する可能性があります。本軸受はすべり軸受であることから、オイルリングを使用している可能性があります。使用している場合、オイルリングと主軸間、またはオイルリングと軸受台金側面との間で摩耗が発生していると考えられます。このような場合、オイルリングと主軸の間で摩擦が低下したり、台金との摩擦が増大するなどの影響でオイルリングが円滑に回転し難い状況が発生します。その結果、潤滑油のかき揚げ量が減少し、軸受摺動面で油膜切れを引き起こす可能性があります。フリクションポリマは、潤滑油が摺動面に押し込められ高圧状態になると同時に、圧縮熱により高温状態になった結果、基油自身が重合反応を起こし生成することが知られています。そのため、高圧高温状態の解消がなされなければ、潤滑油の劣化が進行し、粘度上昇に因る潤滑異常に進展する場合があります。Iカップリング発光分光分析供試のタービン油を分析した結果、検出された金属元素は、SOAPの結果表に示すように、鉄、鉛、銅、アンチモン、錫、亜鉛、カルシウム、ケイ素、ナトリウムが検出されました。これらの検出された金属元素から発生箇所を推定すると鉄、鉛、銅、アンチモン、錫・軸受等亜鉛、カルシウム、ケイ素、ナトリウム・外部混入異物であると思われます。このうち、機械部品が摩耗したと思われる元素はのグループです。計数汚染度、重量汚染度は共に当社推奨の管理限界値を超えていました。フィルタ表面の異物観察で金属片、鉄錆、砂、粘ちょう物等が観察されたことから、汚染度が高い要因は、摩耗とスラッジ、そして外部混入異物の影響と思われます。水分がppmと当社推奨の管理限界値内にあるもののやや高い値でした。今後水分が増加した場合、油槽内部に錆が発生し、その影響で摩耗が発生する懸念があります。
報告№109-09136 報告№112-00572 | 分析№109-001160 分析№112-002850 | 112-002850 | 本試料油は、粒子濃度が比較的高く、外部の影響を受けやすいと思われるドレン弁から停止中に採油を実施したにもかかわらず、大型の粒子は非常に少なく、また、油の性状・汚染度・機器摩耗・油余寿命に関するすべてのデータは良好な範囲にあったことから、潤滑油および対象設備は継続使用可能な状態にあると判断します。最適な採油方法本試料油は、機器停止中にドレン弁から採油されているため、分析データが高濃度に出ていると推定されます。正確なデータによる診断を行うためにも、今後の採油は、極力運転中もしくは停止直後の油槽中層部から実施されることを推奨します。はフェログラフィーおよびSOAP／D-SOAPの結果から総合的に判断した結果、正常な状態にあると考えられます。フェログラフィー【定量分析：Is値】Is値は異常摩耗の早期発見パラメータのつで、摩耗粒子を定量化するために用います。Is値は前回に比較してのマイナス乗からマイナス乗に低下し、低い値でした。フェログラフィー【定性分析：摩耗粒子および摩耗形態観察】分析結果から観察された全ての粒子量は少でした。Iカップリング発光分光分析【SOAP／D-SOAP】検出された金属元素から発生箇所を推定すると、以下の通りでした。カルシウム、ナトリウム・外部混入異物計数汚染度は、前回に比較してNAS級からNAS級にランク上昇しているものの、重量汚染度は、.mg/mlから.mg/mlに減少し、共に良好でした。粘度、水分、全酸価、IR、RBOTの各データは、前回同様に良好でした。尚、別紙RBOTの減少傾向から油の余寿命を求めた結果、本試料は直近の更油から起算して稼働日数が年月まで使用可能であることが分かりました。
報告№108-0227 報告№110-00791 | 分析№108-01664 分析№110-003773 | 110-003773 | SOAP／D－SOAPの結果で、鉄および錫が検出されず、異常摩耗の早期発見パラメータであるフェログラフィーのIs値がのマイナス乗と良好でした。計数汚染度はNAS級と良好でした。全酸価を除く項目は良好でした。全酸価は、mgKOH/gと新油値.mgKOH/gの倍と非常に高くなっていました。IRの結果、油劣化の兆候を示すカルボン酸の吸収は確認されていないため、油の酸化劣化の進行によるものではないことが分かりました。また、新油のIRスペクトルと差異は確認されず、異種油の混入によるものではないことが分かりました。潤滑油および軸受は継続使用可能な状態にあると判断します。なお、全酸価の上昇が確認されています。この全酸価の増加は油中の酸成分の増加と考えられます。現在のところ、この酸成分による腐食摩耗は発生していませんが、今後も定期的に分析を実施し、腐食摩耗発生の有無をチェックすることを推奨します。
報告№108-0227 報告№110-00732 | 分析№108-01664 分析№110-003409 | 110-003409 | 【評価：B－】Iカップリング発光分光分析供試のディーゼルエンジン油を分析した結果、検出された金属元素は、油中金属濃度の結果表に示すように、鉄、鉛、クロム、アンチモン、錫、リン、亜鉛、カルシウム、アルミニウム、ケイ素、ナトリウム、マグネシウムが検出されました。これらの検出された金属元素から発生箇所を推定すると鉄、鉛、クロム、アンチモン、錫・ギヤ・軸受等リン、亜鉛、カルシウム、マグネシウム・オイル添加剤アルミニウム、ケイ素、ナトリウム・外部混入異物であると思われます。このうち、機械部品が摩耗したと思われる元素はのグループです。カルシウムなどの析出油中金属濃度で固形分のカルシウムが.ppm検出され、また鉄も.ppm検出されました。エンジンオイル中に検出されるカルシウムは、燃焼ガス中に含まれている硫黄分と反応して微小サイズの硫酸カルシウム、いわゆる石膏が生成されます。この硫酸カルシウムは、モース硬度がとコンロッドやクランクメタルの主成分である錫や鉛の～と同等の硬さで、サイズは数μmから数十μmになることもあります。本試料の場合、鉄が金属イオン濃度ではppm、固形分では.ppm検出されており、これはコンロッドメタルのメタル部に埋め込まれたカルシウム化合物が鉄側を摩耗させている現象があると推定できます。カルシウム化合物が軸受の油膜に混入した場合は、潤滑面では摩耗形態の中で摩耗速度が最も速い切削摩耗が発生し、メタルは短期間で摩耗することが判明しています。潤滑油中の固形分としてのカルシウムは、オイルリングやトップリングが正常であればほとんど検出されませんが、当該機の場合は、オイルリングが摩耗し燃焼室から燃焼ガスや未燃焼ガスが潤滑油中に入り易くなっている可能性が考えられます。フェログラフィー異常摩耗の早期発見パラメータとして摩耗粒子を定量化して評価するフェログラフィーのIs値は、潤滑状態が厳しいの乗でした。摩耗粒子の形態で比較的多く観察された粒子は、潤滑状態が正常な場合に発生する摩耗粒子、異物の噛み込みなどで発生する切削粒子でした。このような摩耗粒子が観察された場合には、潤滑部では正常なマイルド摩耗、異物による切削摩耗が発生していることが分かります。切削摩耗は、他の摩耗形態に比較して摩耗進行速度が速く注意が必要で、定期的なトライボ診断による状態監視が必要と考えます。切削摩耗の原因となる混入異物が残留している場合、この異物により切削摩耗が継続して発生する可能性があります。【評価：B－】計数汚染度はNAS級以上と汚染されていました。フィルタ表面の異物観察で金属片、鉄錆、砂等が観察されたことから、汚染度が高い要因は、摩耗、エンジンオイルの反応生成物、そして外部混入異物の影響と思われます。【評価：C＋】水分はと当社推奨の管理限界値を超えていました。今後、水分の影響でエンジン内部に錆が発生し、その影響で摩耗が発生する懸念があります。【評価：C＋】軸受および潤滑油は継続使用可能な状態にあると判断します。但し、水分濃度およびカルシウム濃度が高いことから、以下の対策を推奨します。次回点検でオイルリングの点検オイルリングの摩耗により、燃焼ガスのシール性が低下し、カルシウム添加剤の反応生成物が高濃度に見られることから、次回点検ではオイルリングの点検が必要と思われます。更油水分混入が確認されており、油膜切れなどによる摩耗と水分の影響で発生する腐食摩耗の発生が懸念されます。これらの予防処置として更油を推奨します。定期的な分析エンジン内部の摩耗の進行を監視するため、定期的に分析を実施し、摩耗の進行状況を確認することを推奨します。
報告№109-09094 報告№112-00124 | 分析№109-000870 分析№112-000477 | 112-000477 | 潤滑油および軸受は継続使用可能な状態にあると判断します。はフェログラフィーおよびSOAP-Tの結果から総合的に判断した結果、やや厳しい状態にあると考えられます。フェログラフィー【定量分析：Is値】Is値は異常摩耗の早期発見パラメータのつで、摩耗粒子を定量化するために用います。今回のIs値はの乗とやや高い値でした。フェログラフィー【定性分析：摩耗粒子および摩耗形態観察】分析結果から比較的多く観察された粒子は、以下の通りでした。正常な摩耗粒子・潤滑状態が正常なマイルド摩耗により発生。シビア粒子・潤滑状態がやや厳しい凝着摩耗により発生。金属潤滑部が局部的に油膜切れを起していると考えられます。Iカップリング発光分光分析【SOAP-T】検出された金属元素から発生箇所を推定すると、以下の通りでした。鉄、亜鉛・軸受等カルシウム、ナトリウム・外部混入異物．水分、計数汚染度、重量汚染度は共に良好でした。．粘度、酸価、IR、RBOTの各データは良好でした。尚、RBOTがminと新油値のminに比較してmin減少していました。このまま継続使用した場合、この減少傾向から限界値に到達するのは、別紙図RBOTの減少傾向に示すように年月と推定されました。残りの継続使用期間は、約年ヶ月であると予測されます。≪状態監視とパラメータ≫分析の目的および各分析のパラメータは以下の通りです。特性低下目的：油の分析結果から、や劣化傾向ならびに添加剤の消耗程度、残存寿命などを確認する。粘度JISK酸価JISK赤外線吸収スペクトルJISK酸化安定度試験JISK汚染目的：油の分析結果から、砂塵あるいは水・異種油などによるや、異物混入の有無を確認する。水分JISK計数汚染度JISB重量汚染度JISB光学顕微鏡観察摩耗目的：油中の摩耗粒子を分析する事により、回転・摺動部の潤滑状態、摩耗劣化の程度、余寿命などを解析する。摩耗診断電子顕微鏡観察JISKX線マイクロアナリシス油中金属濃度JISK≪分析結果≫特性低下粘度：良好粘度値mm/sの新油値mm/sに対する変化率は+％であり、当社推奨の管理限界値±％以内に留まっています。酸価：良好酸価.mgKOH/gは新油値の.mgKOH/g以内にあることから、問題は無いと判断します。赤外線吸収スペクトル：良好酸化安定度試験：良好酸化安定度試験の結果、数値minは当社推奨の管理限界値min以上に留まっており、現時点での使用は可能と判断します。汚染水分：良好水分値.ppmは当社推奨の管理限界値以内に留まっています。計数汚染度：良好計数汚染度はNAS級と当社推奨の管理限界値NAS級以内にあります。重量汚染度：良好重量汚染度は.mg/mlと当社推奨の管理限界値mg/ml以内にあります。光学顕微鏡観察：良好光学顕微鏡写真は捕捉された汚染物の量は少なく、スラッジは確認されませんでした。摩耗摩耗診断：注意摩耗診断の結果、異常摩耗の早期発見パラメータであるIs値がの乗とやや高く、金属潤滑部が局部的に油膜切れを起して発生するシビア粒子が比較的多く観察されました。電子顕微鏡観察・X線マイクロアナリシス：今回は実施していません。油中金属濃度：良好油中金属濃度の結果、鉄、亜鉛、外部から混入したと思われるカルシウム、ナトリウムが検出されたものの、良好と判断します。
報告№104-8014 | 分析№104-00608 | 104-00608 | 精点Aを実施した結果、計数汚染度がNAS級と前回のNAS級に比較して、年ヶ月間でランク上昇しました。D－SOAPの結果、メタルの主成分である錫と主軸の主成分である鉄が検出され、又、油の添加剤成分である亜鉛が検出されていることから、汚染の要因は、軸受の摩耗と添加剤成分の析出によるものと考えられました。今後、更に摩耗が進行する場合がありますので、ヶ月後に摩耗試験を実施し、摩耗の進行状況を確認されることを推奨します。これらのことは、計数汚染度がNAS級と前回のNAS級に比較して年ヶ月間でランク上昇したことD-SOAPの結果、軸受メタルの主成分である錫と主軸の主成分である鉄が検出されたこと同じくD－SOAPで、油の添加剤成分である亜鉛が.ppm検出されたこと以上のことから判断しました。
報告№108-5071 報告№111-00278 | 分析№108-02721 分析№111-001324 | 111-001324 | 潤滑油は継続使用可能な状態にあると判断します。但し、今後は障害予防を目的に以下の対策を推奨します。消泡性能が低下した場合、ギヤ歯面での油膜形成に影響が出て摩耗の発生が進展することがあります。今後は消泡性能低下の影響により摩耗が進展する可能性がありますので、フェログラフィーおよびSOAP-Tを追加して摩耗により発生する油中金属濃度や潤滑状態を確認することを推奨します。泡立ち試験の結果は、-と新油値が-であるのに比較して高い値となっていたことから、消泡性能が低下していることが分かりました。今後の使用状況によっては油の酸化劣化が進行したり、ギヤ歯面およびベアリング軌道面で油膜切れが発生したりする場合があるため、消泡剤の添加による消泡性能の改善など何らかの対応が必要になると思われます。分析結果泡立ち試験の結果、消泡性能が低下していることが確認されました。粘度粘度は.mm/sと新油値mm/sに比較して、粘度変化率は+.％で、当社推奨の管理限界値である±％以内にあり、良好と判断します。泡立ち試験泡立ち試験は-と新油に比較して高い値でした。水分はppmと当社推奨の管理限界値の以下であり、良好と判断します。全酸価全酸価は.mgKOH/gと新油値.mgKOH/g以下であり、良好と判断します。
報告№109-09136 報告№111-00647 | 分析№109-001160 分析№111-003249 | 111-003249 | 潤滑油は継続使用可能な状態にあると判断します。前回同様に粘度、全酸価、IR、RBOTの各データは良好でした。油の余寿命は、使用油の使用期間または使用時間が不明であったため、ご依頼の油の余寿命に関する検討は行えませんでした。但し、分析の結果で新油値がminであったことから、使用期間を仮にヶ月間と仮定すれば余寿命は十二分にあると言えます。可能であれば、使用期間、あるいは使用時間の情報をご提供下さい。前回同様に水分は良好でした。
報告№113-00165 | 分析№113-000608 | 113000608 | 油の劣化は確認されず、汚染度も良好な範囲にあることから、継続使用可能な状態にあると判断します。計数汚染度は、前回に比較してNAS級からNAS級にランク上昇したものの、当社推奨の管理限界値以下であり、良好と判断します。粘度粘度は、mm/sと新油カタログ値mm/sに比較して、粘度変化率は+％で、当社推奨の管理限界値である±％以内であり、また、前回に比較して大きな変化はなく、良好と判断します。水分は、.ppmと前回に比較して増加しているものの、当社推奨の管理限界値以下であり、良好と判断します。酸価は、.mgKOH/gと新油カタログ値.mgKOH/gに比較して変化はなく、前回に比較して低下していることから、酸化劣化していないと判断します。色相は、Lと前回のLに比較して変化はありませんでした。
報告№109-09136 報告№110-00330 | 分析№109-001160 分析№110-001482 | 110-001482 | 本試料油の添加剤は、一般に、タービン油に比較して極圧添加剤や摩耗防止剤などの濃度が高く、この影響でRBOT試験の結果が変動する傾向があります。そのため、コンプレッサー油の余寿命の評価をタービン油と同等の精度で得るには、RBOTの結果に加え、粘度、水分、全酸価、IRなどのデータを総合的に判断することが必要です。分析の結果、油の粘性を示す粘度は、新油値の.mm/sに比較して粘度変化率が-％の.mm/sとほぼ変化はありませんでした油中のスラッジの発生量を示す全酸価は、新油値のに比較して.mgKOH/gとやや高いものの、IRの結果で油が劣化した場合に発生するカルボン酸の発生は確認されませんでした酸化防止剤の残存量を示すRBOTは、限界値minに比較して、十分に残量があるminでした以上のことから、潤滑油の劣化は確認されませんでした。尚、別紙表および図から分かるように、RBOTの減少傾向から油の余寿命を求めた結果、この減少傾向のまま継続使用した場合は、別紙図RBOTの減少傾向に示すように年月には限界値に到達すると推定されます。一方、油中の水分を計測した結果、水分はppmと新油と同等であり継続使用可能な状態にあることが確認されました。潤滑油は継続使用可能な状態にあると判断します。
報告№106-6102 報告№106-6117 | 分析№106-02223 分析№106-02508 | 106-02508 | 精点Aを実施した結果、全酸価が.mgKOH/gと管理限界値を超え、IRで油劣化の兆候を示すカルボン酸の吸収が見られたことから、油の劣化が進行しつつあることが確認されました。現在の全酸価では腐食摩耗はまだ発生しないと思われますが、今後の変化次第では急速に劣化が進む場合がありますので、計画を組んで早目に更油することが必要です。これらのことは、全酸価が.mgKOH/gと管理限界値を超えていたことIRで油劣化の兆候を示すカルボン酸の吸収が見られたこと以上のことから判断しました。
報告№109-09094 報告№110-00147 | 分析№109-000922 分析№110-000578 | 110-000578 | グリースの物理的性状は良好と判断します。グリースは継続使用可能な状態にあると判断します。≪状態監視とパラメータ≫分析の目的および各分析のパラメータは以下の通りです。特性低下目的：グリースの分析結果から、グリースの物理的性状や劣化傾向などを確認する。全酸価JISK赤外線吸収スペクトルJISKちょう度JISK滴点JISK摩耗目的：グリース中の摩耗粒子を分析する事により、回転・摺動部の潤滑状態、摩耗劣化の程度、余寿命などを解析する。摩耗診断電子顕微鏡観察JISKX線マイクロアナリシス油中金属濃度）JISK≪分析結果≫特性低下全酸価：良好全酸価.mgKOH/gは新油値の.mgKOH/g以内にあることから問題は無いと判断します。赤外線吸収スペクトル：良好ちょう度：良好ちょう度値はと当社推奨の管理限界値であるから以内に留まっています。滴点：良好滴点はと新油値のに比較し変化はないことから問題は無いと判断します。摩耗摩耗診断電子顕微鏡観察・X線マイクロアナリシス：今回は実施していません。油中金属濃度：今回は実施していません。
報告№109-09249 報告№109-09249 | 分析№109-001765 分析№109-001765 | 109-001765 | 分析の結果、全ての分析項目の値が当社推奨の管理基準を満たしており、新油分析値との比較結果も問題となる値はなかったことから、油は継続使用可能な状態であり、運転中における潤滑状態も正常であったものと判断します。特性低下特性低下に係るパラメータの分析結果は良好と判断します。粘度粘度はmm/sと新油値mm/sに対する粘度変化率は+％で、当社推奨の管理限界値である±％以内にあり、良好と判断します。全酸価添加タービン油については、当社では管理限界値を設定しておらず、新油分析値との比較及び他の分析項目の結果より全酸価の状態判断を行います。その結果、全酸価は.mgKOH/gと新油値に比較して若干高くなっていますが、IRチャートに示すように劣化の兆候として現れるカルボン酸などの有機物・有機化合物の発生が確認されていないことから、異常のない値と判断します。酸化安定度酸化安定度はminであり、当社推奨の管理限界値のmin以上であることから良好と判断します。有機物・有機化合物有機物・有機化合物は、IRチャートによる新油分析値との比較の結果、cm-付近に劣化の兆候を示すカルボン酸の吸収が確認されていないことから、良好と判断します。色相はLであり、新油値のL.に比較して大きな変化はないことから、良好と判断します。汚染に係るパラメータの分析結果は良好と判断します。水分は.ppmであり、当社推奨の管理限界値の以下であることから良好と判断します。汚染粒子数はNAS級であり、当社推奨の管理限界値のNAS級以であることから良好と判断します。汚染度物重量はmg/mlであり、当社推奨の管理限界値のmg/ml以内であることから良好と判断します。摩耗運転中における潤滑状態は正常であったものと判断します。異常摩耗の早期発見パラメータであるフェログラフィーのIs値がの乗と当社基準値と比較して良好の範囲にあったことから潤滑箇所の潤滑状態は正常と判断します。金属濃度SOAP法により金属濃度を測定した結果、金属元素は検出されなかったことから、潤滑箇所で発生する金属接触による摩耗や、外部からの異物などの混入は見られず良好と判断します。金属濃度酸溶解法により金属濃度を測定した結果、潤滑箇所で発生する金属接触によって検出される銅が、外部から混入したと思われる亜鉛が、カルシウムが、ナトリウムがと僅かに検出されましたが良好と判断します。
報告№109-09302 報告№109-09302 | 分析№109-002172 分析№109-002172 | 109-002172 | 泡立ち試験の結果は、一般的には消泡性能が低下していると判断できる値の-でしたが、新油値の-と同レベルにあったため、良好と判断します。また、を示す粘度、水分、全酸価の各データが良好の範囲にあることから、本試料油は継続使用可能です。尚、水分がppmと新油値ppmに比較してやや高い値でした。使用油であるAlphasynPGは、ポリグリコールベースの合成ギヤオイルであるため、水分を吸収しやすい特性があります。そのため、今回は前回のppmからppm増加しppmとなっています。今後は、水分濃度の増加と、水分による腐食摩耗の発生に注意することを推奨します。機器の潤滑状態潤滑状態指数はのマイナス乗と濾過設備のない機器であれば正常な潤滑状態にあると判断できますが、ギヤボックスの油系統にはインラインフィルタとオフラインフィルタがあり、粒子の大部分は捕捉されることから、異常な摩耗状態が発生しても正常な潤滑状態にあると誤認してしまう可能性があります。潤滑状態を解析評価するには、フィルタの濾過効率を考慮する必要がありますが、今回の試料は解析評価に必要なメッシュサイズとポンプの吐出量が不明であるため定量的な評価を行うことができませんでした。そのため、発生した摩耗粒子の形態から解析を試みました。摩耗粒子の形態観察の結果、～μmサイズの鉄系摩耗粒子が比較的多く観察され、観察された粒子サイズから判断する潤滑状態は、直ちに異常となる潤滑状態ではありませんが、発生した摩耗痕が起点となって今後更に摩耗が進行することがあります。また、使用しているフィルタサイズによっては、μm以上の粒子がフィルタに捕捉されている可能性もあることから、可能であればヶ月後に再度分析を実施し、摩耗の進行状況を確認することを推奨します。尚、フィルタの捕捉の影響による誤認を避けるため、これまでの採油箇所に加え、インラインフィルタとオフラインフィルタの捕捉物も分析し、その結果から潤滑状態を評価することを提案します。フィルタ捕捉物の分析を実施する際には、フィルタ使用時間の情報をご提供いただけますようお願い致します。泡立ち試験の結果、消泡性能が低いと判断できる値であるものの、新油と同レベルにあると判断します。水分が新油に比較して高い値です。使用油であるAlphasynPGは、ポリグリコールベースの合成ギヤオイルであるため、水分を吸収しやすい特性があります。今後は、水分濃度の増加と水分の影響による腐食摩耗の発生に注意されることを推奨します。粘度粘度はmm/sと新油値.mm/sに比較して、粘度変化率は-％で、当社推奨の管理限界値である±％以内にあり、良好と判断します。粘度粘度は.mm/sとなっています。粘度指数粘度指数はとなっています。泡立ち試験泡立ち試験は-と新油と同レベルにあり、消泡性能が新油と同レベルにあると判断します。水分はppmと新油値より高い値となっています。全酸価全酸価はmgKOH/gと新油値.mgKOH/gに比較して高いものの、IRの結果で油劣化の兆候を示すカルボン酸の吸収が確認されていないことから、良好と判断します。機器の潤滑状態摩耗粒子の形態観察の結果、ギヤ歯面の摩耗で発生したと推定される～μmサイズの摩耗粒子が観察されています。～μmサイズの摩耗粒子が観察されています。異常摩耗の早期発見パラメータである潤滑状態指数がのマイナス乗と正常の範囲にあるものの、摩耗粒子の形態観察の結果、ギヤ歯面の摩耗で発生したと推定される～μmサイズの摩耗粒子が観察されています。
報告№104-0067 報告№104-0067 | 分析№104-00582 分析№104-00582 | 104-00582 | 分析の結果、軸受寿命の指標とされるフレーキングにより発生した摩耗粒子が支配的でした。このことから、軸受軌道面および転動面には、μmサイズの剥離が多く発生し、比較的大きなフレーキング痕に進展していると推定されます。以上のことから、軸受軌道面および転動面を点検されることを推奨します。軸受が損傷した原因は、主に疲労摩耗により発生した軌道面や転動面の疲労摩耗による微小剥離が、進展し、寿命に大きく影響するフレーキングへと進展していると考えられます。摩耗粒子の中にはマイクロフレーキングの発生を示す微小な粒子も多く観られています。これは、ベアリング表面で発生した微小領域の疲労摩耗により発生するもので、フレーキングに進展する前にこれらの微小な粒子が発生します。更に、SOAP／D-SOAPで銅が比較的多く検出されており、保持器と転動体の摩擦・摩耗により発生した粒子と思われます。摩耗は、転動体と保持器の間で発生し、摩耗によりこれらのギャップが増大し、振動発生へとつながり、軌道面、転動面間で疲労摩耗が進展したと考えられます。以上のことから、フレーキング発生のメカニズムは以下のように推定されました。転動体と保持器の間で常時発生する微振動により転動体と保持器間で微小摩耗が発生微小摩耗により徐々にギャップが増大し振動が発生振動により微小領域でマイクロフレーキングが発生マイクロフレーキングに荷重が集中し、大きなフレーキングに進展この油は継続使用可能と判断します。粘度は良好と判断します。粘度は.mm/sと管理限界値以内にあり、良好と判断します。水分は良好と判断します。水分はppmと管理限界値の以下にあり、良好と判断します。全酸価は良好と判断します。全酸価は.mgKOH/gと新油データの.mgKOH/gに比較して変化がないことから良好と判断します。IRは良好と判断します。IRの結果、新油に比較して変化がなく、且つ、油劣化の兆候を示すカルボン酸の吸収が確認されていないことから、継続使用可能な状態にあると考えられます。計数汚染度、重量汚染度、共に高い値を示していました。計数汚染度は当社推奨の管理限界値を超え、汚染されていました。計数汚染度はNAS級以上と当社推奨の管理限界値のNAS級を超えており、汚染されていました。重量汚染度は高い値を示していました。重量汚染度はmg/mlと高い値を示していました。機器の潤滑状態フェログラフィーの結果、軸受軌道面にマイクロフレーキングが発生していると考えられます。今後更に摩耗が進行し、軸受の寿命の指標とされるフレーキングに進展することが懸念されるため、運転時間時間経過後に再度分析を実施し、摩耗の進行状況を確認されることを推奨します。SOAPは良好と判断します。SOAPの結果、軸受軌道面の摩耗により発生した鉄が多く検出されました。D－SOAPの結果、鉄が多く検出されました。D－SOAPの結果、摩耗により発生する鉄、銅、クロムが多く検出されました。フェログラフィーの結果、軸受軌道面にフレーキングが発生していると考えられます。フェログラフィーの結果、軸受寿命の指標とされるフレーキングにより発生した摩耗粒子が支配的でした。このことから、軸受軌道面および転動面には、μmサイズの剥離が多く発生し、比較的大きなフレーキング痕に進展していると推定されます。以上のことから、軸受軌道面および転動面を点検されることを推奨します。
報告№109-09136 報告№113-00211 | 分析№109-001160 分析№113-000810 | 113-000810 | 潤滑油の劣化はないものの、油中の汚染度が高い値でした。採油条件の影響で値が高くなっていると考えられますが、異物の影響で将来的に摩耗が進行する懸念がありますので、に示す対策を推奨します。軸受は継続使用可能な状態にあると判断します。但し、銅が比較的高い値で検出されたことから、銅を使用した箇所の摩耗が懸念されます。銅を使用している箇所を速やかに特定すると同時に、次回の分析時期を短縮して再分析を実施し、摩耗進行の有無を確認することを推奨します。更油油中の汚染度が高いことから、摩耗粒子や異物等が軸受軌道面に噛み込むことによる摩耗の進行が懸念されるため、更油を推奨します。また、油槽内には汚染物が残留している可能性があるため、油槽内を清掃し、更油する新油もNAS級程度の清浄な潤滑油を更油することを推奨します。定期的な分析摩耗粒子の形態観察で、凝着摩耗、疲労摩耗が観察されたことから、今後の摩耗進行を監視するため、定期的に分析を実施することを推奨します。銅を使用した箇所の確認銅を使用した箇所の摩耗が発生していることから、状態を確認することを推奨します。シリコン系のグリースや添加剤の確認シリコン系の添加剤やグリースを使用している箇所があるかについてご確認下さい。最適な採油方法本試料油は、機器停止中に軸受箱排油口から採油されているため、分析データが高濃度に出ていると推定されます。正確なデータによる診断を行うためにも、今後の採油は、極力運転中もしくは停止直後の油槽中層部から実施されることを推奨します。はフェログラフィーおよびSOAP／D-SOAPの結果から総合的に判断した結果、継続使用は可能ですが、今後の機器の機能を確認するためにも傾向管理が有用と考えます。フェログラフィー【定量分析：Is値】Is値は異常摩耗の早期発見パラメータのつで、摩耗程度を定量化するために用います。今回のIs値はの乗と、やや高い値でした。フェログラフィー【定性分析：摩耗粒子および摩耗形態観察】分析結果から観察された代表的な粒子は、以下の通りでした。疲労摩耗粒子・繰返し応力を受けて発生。黒錆・潤滑状態がやや厳しい凝着摩耗により発生。金属接触が厳しく、且つ、高い摩擦熱が発生していると考えられます。銅系シビア粒子・潤滑状態がやや厳しい凝着摩耗により発生。金属潤滑部が局部的に油膜切れを起していると考えられます。観察された摩耗粒子の中でも切削粒子、黒錆、銅系シビア粒子は、将来的な摩耗の進行に繋がる可能性を示唆しているため、傾向監視が必要と思われます。摩耗形態の中でも切削摩耗は摩耗進行速度が速く、転がり軸受でこの摩耗形態が発生した場合には寿命が分の程度に低下することも知られており、切削摩耗により生じた軌道面の損傷が起点となって転がり軸受の寿命となるフレーキングに進展することから傾向監視による経過監視が必要です。切削摩耗の発生原因となる混入異物が残留している場合、この異物により切削摩耗が継続して発生する可能性があります。黒錆、シビア粒子は凝着摩耗に分類されます。これらの摩耗粒子は、軸受軌道面で凝着、破断を繰り返し、この過程で生じる移着粒子が成長して摩耗粒子となります。そのため、軸受軌道面では局部的に油膜切れが発生していることを示しています。この状態が継続した場合、摩耗粒子のサイズは徐々に大型化していき、設備の損傷に至る場合がありますので、傾向監視が必要です。Iカップリング発光分光分析【SOAP／D-SOAP】検出された金属元素から発生箇所を推定すると、以下の通りでした。鉄、鉛、銅、錫、亜鉛・軸受等リン、カルシウム、アルミニウム、ケイ素、ナトリウム・外部混入異物ケイ素の検出ケイ素がppm検出されました。一般に、潤滑油中からケイ素が検出された場合の原因として、油の消泡剤として使用されるシリコン系の添加剤が検出されるフェログラフィーおよびフィルタ表面の異物観察で砂が多く観察され、これが検出されるシリコングリースをシール部に塗布している場合、このシリコングリースが潤滑油に混入して検出されるなどが挙げられますが、今回検出が比較的高濃度であることからの可能性が考えられます。については、分析結果では確認することが出来ませんので、これに関する情報があれば提供をお願いします。銅の摩耗SOAP/D-SOAPで銅が比較的高い値でした。銅を使用した箇所は、転がり軸受では保持器が考えられますが、型番情報から保持器には銅合金が使用されていませんでした。銅を使用した箇所は不明ですが、仮にオイルリングを使用している場合、オイルリングの摩耗が考えられます。オイルリングが摩耗していた場合、潤滑油の適正なかきあげに影響が生じ、軸受軌道面の油膜切れ発生原因となることから注意が必要です。重量汚染度はmg/mlと当社推奨の管理限界値を超えていました。フィルタ表面の異物観察で金属片、鉄錆、砂等が観察されたことから、汚染度が高い要因は、摩耗と外部混入異物の影響と思われます。計数汚染度は試料量が少なかったため、実施できませんでした。水分、IR、RBOTの各データは、良好でした。粘度、全酸価は試料量が少なかったため、実施できませんでした。尚、RBOTは、新油値に比較して大きな値であり減少傾向は確認されませんでした。このことから、酸化防止剤の消耗は確認されず、この油は継続使用可能な状態にあると判断できました。
報告№108-5082 報告№108-5082 | 分析№108-02985 分析№108-02985 | 108-02985 | トライボ診断の結果、泡立ち試験を除く項目は良好です。泡立ち試験の結果は、-と新油値の-に比較して消泡性能が高く良好と判断します。機器の潤滑状態潤滑状態指数はの乗と濾過設備のない機器であれば正常な潤滑状態にあると判断できますが、ギヤボックスの油系統にはインラインフィルタとオフラインフィルタがあり、μmサイズ以上の粒子の大部分は捕捉され、異常な摩耗状態が発生したとしても正常な潤滑状態にあると誤認してしまう可能性があります。そこで、フィルタが設置されていない場合の潤滑状態を、一般的なフィルタの効率である.と仮定し、粒子の発生状況から潤滑状態を推定します。その結果、ギヤは継続使用可能な状態にあると思われますが、潤滑状態指数は摩耗がやや厳しい状態であるの乗領域にあると推定できます。推定結果は、フィルタの濾過効率を仮定して求めたものですが、フィルタがない状態では油中の粒子濃度は現在より高いことは明らかです。そのためヶ月後に再度分析を実施し、摩耗進行の有無をチェックすることを推奨します。尚、フィルタの捕捉の影響による誤認を避けるため、これまでの採油箇所に加え、インラインフィルタやオフラインフィルタの捕捉物も分析し、その結果から潤滑状態を評価することを提案します。フィルタ捕捉物の分析を実施する際には、フィルタ使用時間の情報をご提供いただけますようお願い致します。泡立ち試験の結果は、-と新油値の-に比較して消泡性能が高く良好と判断します。水分が新油に比較して若干高い値です。使用油であるAlphasynPGは、ポリグリコールベースの合成ギヤオイルであるため、水分を吸収しやすい特性があります。今後は、水分濃度の上昇に注意されることを推奨します。粘度は良好。粘度は.mm/sと新油値.mm/sに比較して、粘度変化率は-％で、当社推奨の管理限界値である±％以内にあり、良好と判断します。粘度はmm/sとなっています。粘度はmm/sとなっています。粘度指数はとなっています。粘度指数はとなっています。泡立ち試験は-となっています。泡立ち試験の結果は、-と新油値の-に比較して消泡性能が高く良好と判断します。水分は新油値より若干高い値となっています。水分はppmと新油値より若干高い値となっています。全酸価は良好。全酸価は.mgKOH/gと新油値.mgKOH/gに比較して高いものの、IRの結果で油劣化の兆候を示すカルボン酸の吸収が確認されていないことから、良好と判断します。機器の潤滑状態摩耗粒子の形態観察の結果、ギヤ歯面の摩耗で発生したと推定されるμmサイズの摩耗粒子が観察されています。μmサイズの摩耗粒子が観察されています。異常摩耗の早期発見パラメータである潤滑状態指数がの乗と正常の範囲にあるものの、摩耗粒子の形態観察の結果、ギヤ歯面の摩耗で発生したと推定されるμmサイズの摩耗粒子が観察されています。
報告№107-4530 報告№107-0377 | 分析№107-01164 分析№107-01962 | 107-01962 | 、汚染度、金属濃度を確認する。分析の結果、を示す水分、全酸価、IR、RBOTの各データは良好でした。汚染度を確認するために実施した計数汚染度は、NAS級以上と当社推奨の管理限界値を超えていました。D－SOAPで鉄が多く検出されました。検出された鉄は、転がり軸受の摩耗により発生した可能性が考えられますので、今回の試料油に対してフェログラフィーによる摩耗診断を追加実施されることを推奨します。尚、追加分析の実施で摩耗の発生が確認された場合、更油後も発生し続ける可能性がありますので、機器運転再開後に再度分析を実施し、摩耗の発生状況を確認することが必要です。
報告№109-09249 報告№111-00170 | 分析№109-001747 分析№111-000916 | 111-000916 | 潤滑油は継続使用可能な状態であり、また運転中における潤滑状態も正常であったものと判断します。本試料油は、汚染や摩耗に関するデータが異常として出やすいドレンバルブから採油されたにもかかわらず、分析の結果は全ての分析項目の値が当社推奨の管理基準値を満たしており、新油分析値との比較結果も問題となる値はありませんでした。分析結果特性低下特性低下に係るパラメータの分析結果は良好と判断します。粘度粘度はmm/sと新油値mm/sに対する粘度変化率は-.％で、当社推奨の管理限界値である±％以内にあり、良好と判断します。全酸価添加タービン油の全酸価は、油メーカによって初期値が違うため統一した管理基準を設定するのが困難であることから、当社では管理限界値を設定しておらず、新油分析値との比較及び他の分析項目の結果より全酸価の状態判断を行います。その結果、全酸価は.mgKOH/gと新油値.mgKOH/gに比較して若干高くなっていますが、IRチャートに示すように劣化の兆候として現れるカルボン酸などの有機物・有機化合物の発生が確認されていないことから、良好と判断します。酸化安定度酸化安定度はminであり、当社推奨の管理限界値のmin以上であることから良好と判断します。有機物・有機化合物有機物・有機化合物は、IRチャートによる新油分析値との比較の結果、cm-付近に劣化の兆候を示すカルボン酸の吸収が確認されていないことから、良好と判断します。色相はL.であり、新油値のL.に比較して変化はないことから、良好と判断します。汚染に係るパラメータの分析結果は良好と判断します。水分はppmであり、当社推奨の管理限界値の以下であることから良好と判断します。汚染粒子数はNAS級であり、当社推奨の管理限界値のNAS級以内であることから良好と判断します。汚染度物重量は.mg/mlであり、当社推奨の管理限界値のmg/ml以内であることから良好と判断します。摩耗運転中における潤滑状態は正常であったものと判断します。異常摩耗の早期発見パラメータであるフェログラフィーのIs値がのマイナス乗と当社基準値と比較して良好の範囲にあったことから、潤滑箇所の潤滑状態は正常と判断します。金属濃度SOAP法により金属濃度を測定した結果、潤滑箇所で発生する金属接触によって検出される錫、外部から混入したと思われるリン、亜鉛が共にppm検出されましたが僅かであり良好と判断します。金属濃度酸溶解法により金属濃度を測定した結果、潤滑箇所で発生する金属接触によって検出される銅が、錫が、外部から混入したと思われる亜鉛、カルシウムが共に、ナトリウムが検出されましたが僅かであり良好と判断します。
報告№109-09136 | 分析№109-001160 | 113-002623 | 潤滑油は汚染度が高いことから、油中の夾雑物が潤滑部に噛み込むことによる摩耗の進行が懸念されます。対象設備は継続使用可能な状態にあると判断しますが、今後の摩耗推移を確認するためにも傾向監視を継続することが有効です。更油油中の汚染度が高いことから、摩耗粒子や異物等の夾雑物が潤滑面に噛み込むことによる摩耗の進行が懸念されるため、可能であれば更油を推奨します。定期的な分析今後の切削摩耗、凝着摩耗の推移を監視するため、定期的な分析実施を推奨します。新油の分析粘度、酸価は、油の性能を評価するパラメータの一種です。油の性能低下は、新油との比較が必要なことから、使用油の油名確認および未使用油の分析による比較評価を推奨します。異常摩耗の早期発見のパラメータであるIs値は、前回のレベルからレベルに低下し、やや高い値でした。また、潤滑部の摩耗が認められたため、定期的に潤滑油分析を実施し、摩耗推移を監視することが有用と考えます。フェログラフィーで比較的多く観察された粒子は、以下の通りです。正常な摩耗粒子・潤滑状態が正常なマイルド摩耗により発生。切削粒子・異物や金属表面の微小突起による切削摩耗により発生。シビア粒子・潤滑状態がやや厳しい凝着摩耗により発生。極微小領域で油膜切れが発生したことを示します。切削粒子、シビア粒子は、摩擦面が将来的に異常摩耗へ進展する可能性を示唆しているため、傾向監視が有用と思われます。詳細は、別紙傾向監視が必要な摩耗粒子をご覧ください。計数汚染度は前回同様、NAS級を上回っており、当社推奨の管理限界値を超えていました。今後、油中の汚染物が潤滑部に噛み込むことによる摩耗の進行が懸念されます。前回同様、水分は良好です。粘度粘度はmm/sでした。前回同様にISOVG規格内にありますが、新油との比較による評価を推奨します。酸価は.mgKOH/gでした。前回の.mgKOH/gに比較して大きな変化はありませんでしたが、新油との比較による評価が必要です。
報告№108-0075 報告№113-00347 | 分析№108-00429 分析№113-001369 | 113-001369 | 分析の結果、潤滑油の劣化はなく、汚染度は良好な範囲にあることから、継続使用可能と判断します。軸受分析の結果、軸受は継続使用可能と判断します。但し、今後の摩耗進行の有無を確認するためにも傾向監視を継続することが有効です。定期的な分析今後懸念される軸受メタルの摩耗進行を監視するため、定期的に分析を実施することを推奨します。は、フェログラフィーおよびSOAP/D-SOAPのデータから総合的に解析した結果、継続使用は可能ですが、今後の機器の機能を確認するためにも傾向管理が有用と考えます。フェログラフィー【定量分析：Is値】Is値は異常摩耗の早期発見パラメータのつで、摩耗程度を定量化するために用います。Is値は前回に比較してのマイナス乗から乗に上昇し、やや高い値でした。フェログラフィー【定性分析：摩耗粒子および摩耗形態観察】分析結果から観察された代表的な粒子は、以下の通りでした。鉄錆等・外部から混入したと考えられます。Iカップリング発光分光分析【SOAP/D-SOAP】検出された金属元素から発生箇所を推定すると、以下の通りでした。鉄、銅、錫、亜鉛・軸受等リン、カルシウム、ケイ素、ナトリウム・外部混入異物メタルの摩耗D-SOAPで錫が前回に比較して.から増加しており、軸受の摩耗が発生していると推定されます。分析結果から軸受メタルの摩耗深さを求めました。計算はD-SOAPの累積錫濃度ppmと油量Lを用いて行いました。本試料油は、発電機軸受と水車軸受を潤滑しているため、どちらの軸受が摩耗しているかを特定するのは困難ですが、発電機軸受のサイズは水車軸受に比較して小さく、安全サイドに考えれば、発電機軸受に摩耗が集中したことを想定すれば良いと思われるため、摩耗が発電機軸受に集中したことを仮定し計算を行いました。その結果、メタル表面の平均的な摩耗深さは.μmとなり、メタルの表面粗さを軸受表面の一般的な粗さであるsとすると、発電機軸受に摩耗が集中していたとしても、摩耗は僅かであると考えられるため、軸受メタルは継続使用可能と判断します。計数汚染度は前回に比較してNAS級からNAS級にランク増加し、重量汚染度は前回に比較して.mg/mlから.mg/mlに増加しているものの、共に管理限界値以下であり、良好でした。粘度、水分、全酸価、IR、RBOTの各データは良好でした。
報告№107-0487 報告№107-0487 | 分析№107-02896 分析№107-02896 | 107-02896 | 分析の結果、全てのデータが良好でした。本データを初期値として管理されることを推奨します。は良好と判断します。本データを初期値として管理されることを推奨します。粘度は良好と判断します。粘度はmm/sとISOVGの規格内にあり、良好と判断します。水分は良好と判断します。水分は.ppmと当社推奨の管理限界値の以下であり、良好と判断します。全酸価は良好と判断します。全酸価は.mgKOH/gと本タービン油銘柄の代表値の.mgKOH/gに比較して差異はなく、良好と判断します。IRの結果、良好と判断します。IRの結果、油劣化の兆候を示すカルボン酸の吸収が確認されていないことから、良好と判断します。RBOTの結果、良好と判断します。RBOTはminと当社推奨の管理限界値のmin以上であり、良好と判断します。は良好と判断します。本データを初期値として管理されることを推奨します。計数汚染度は良好と判断します。計数汚染度はNAS級と当社推奨の管理限界値のNAS級以内であり、良好と判断します。重量汚染度は良好と判断します。重量汚染度は.mg/mlと当社推奨の管理限界値のmg/ml以内であり、良好と判断します。機器の潤滑状態本データを初期値として管理されることを推奨します。SOAPの結果は良好です。SOAPの結果、油の添加剤成分であるバリウムがppm検出されました。D－SOAPの結果は良好です。D－SOAPの結果、油の添加剤成分であるバリウムが、外部から混入したと思われるカルシウム、ナトリウムが共に検出されました。フェログラフィーの結果は良好です。異常摩耗の早期発見パラメータであるフェログラフィーのIs値が×のマイナス乗と良好の範囲にあり正常と判断します。
報告№108-0387 報告№108-0419 | 分析№108-02609 分析№108-02776 | 108-02776 | を確認する。ギヤ油の添加剤は、一般に、タービン油に比較して極圧添加剤や摩耗防止剤などの濃度が高く、この影響でRBOT試験の結果が低く出る傾向があります。そのため、ギヤ油の余寿命の評価をタービン油と同等の精度で得るには、RBOTの結果に加え、粘度、水分、全酸価、IRなどのデータを総合的に判断することが必要です。本試料油は、各分析データを総合的に評価しました。その結果、RBOTは新油に比較して変化はなく、粘度、全酸価は良好の範囲にあり、かつ、IRの分析結果でスペクトルパターンが新油と一致していたことから、本試料油は継続使用可能な状態にあると判断します。
報告№109-09117 報告№109-09117 | 分析№109-001051 分析№109-001051 | 109-001051 | 分析の結果、摩耗の安定が確認され、潤滑状態は正常と判断します。これらのことは、前回に比較して、計数汚染度はランク減少し、SOAP／D-SOAPの鉄および錫濃度に変化がないこと異常摩耗の早期発見パラメータであるフェログラフィーのIs値がのマイナス乗と良好の範囲にあること以上のことから判断しています。は良好と判断します。計数汚染度は良好と判断します。計数汚染度はNAS級と当社推奨の管理限界値のNAS級以内にあり、良好と判断します。重量汚染度は良好と判断します。重量汚染度は.mg/mlと当社推奨の管理限界値のmg/ml以内にあり、良好と判断します。機器の潤滑状態機器の潤滑状態は正常と判断します。SOAPの結果は良好です。SOAPの結果、油の添加剤成分であるリンが検出されています。摩耗により発生する鉄および錫が検出されていないことから、良好と判断します。D－SOAPの結果は良好です。D－SOAPの結果、摩耗により発生する鉄および錫が検出されていないことから、良好と判断します。フェログラフィーの結果は良好です。異常摩耗の早期発見パラメータであるフェログラフィーのIs値がのマイナス乗と良好の範囲にあることから、潤滑状態は正常と判断します。
報告№109-09096 報告№109-09096 | 分析№109-000963 分析№109-000963 | 109-000963 | 軸受の潤滑状態および定期試験を実施し、前回データと照合した結果、油中摩耗粒子の増加が確認されています。油中の粒子濃度は、油膜破断による発生や、油槽内などでの沈降が均衡したところで一定、いわゆる平衡状態になりますが、このバランスが崩れると増加する場合と減少する場合とに分かれます。本軸受の場合、油中粒子の増加が確認されています。異常摩耗の早期発見パラメータであるフェログラフィーのIs値がの乗とやや高く、摩耗粒子の形態観察でフレッティングにより発生したμm以下の赤錆が多く観察され、D－SOAPで鉄およびメタルの主成分である錫が増加していたことから、フレッティングおよびメタルの摩耗によるものと考えられます。フレッティングは、スラストランナー固定部やスラストメタル台金部の鉄系材料が接合されたり、勘合されていたりする部分で発生します。起動停止が頻繁にあるような場合には、軟らかい軸受表面に硬いフレッティング粒子が埋め込まれ、これが原因で起動時のトルク増大による起動開度の増加に繋がることもあります。巡視の際には、起動開度の増加や軸受温度の跳ね上がり等の変化に注意して下さい。今後、埋め込まれた赤錆により、さらに摩耗が進行することが懸念されるため、摩耗試験を実施し、摩耗の進行状況を確認されることを推奨します。尚、今後摩耗が進行する場合がありますので、軸受メタルの摩耗程度を評価する必要があります。次回分析時には、油量、メタルサイズ、回転数、直近のメタル交換からの運転時間、現在の使用油の使用時間をお知らせください。これらのことは、前回に比較して、計数汚染度はランク増加し、SOAP／D-SOAPの鉄および錫濃度が増加したこと異常摩耗の早期発見パラメータであるフェログラフィーのIs値がの乗とやや高く、摩耗粒子の形態観察の結果、フレッティングにより発生したμm以下の赤錆が多く観察されたこと以上のことから判断しています。潤滑油の基本特性潤滑油の基本特性は、良好の範囲にあることから、本試料油は継続使用可能と判断します。
報告№109-09136 報告№111-00553 | 分析№109-001160 分析№111-002589 | 111-002589 | 軸受は継続使用可能な状態にあると判断します。但し、SOAPで銅濃度が高いことから、以下の対策を推奨します。今後、油劣化の進行が懸念されるため、定期的に分析を実施し、摩耗および酸化劣化の進行状況を確認することを推奨します。フェログラフィー異常摩耗の早期発見パラメータとして摩耗粒子を定量化して評価するフェログラフィーのIs値は、前回ののマイナス乗からマイナス乗に低下し、潤滑状態が安定していることを示していました。Iカップリング発光分光分析供試の潤滑油を分析した結果、検出された金属元素は、鉄、銅、リン、亜鉛、カルシウム、ナトリウムが検出されました。これらの検出された金属元素から発生箇所を推定すると鉄、銅・軸受等リン、亜鉛・オイル添加剤カルシウム、ナトリウム・外部混入異物であると思われます。このうち、機械部品が摩耗したと思われる元素はのグループです。銅の溶出前回に比較してSOAPの銅がppmからppmに増加し、高い値でした。銅の溶出箇所は、貴社ご提供の図面からデフレクターとバッフルという部品からと考えられます。これらの部品はオイルシールの役目を果たしていることから、溶出が継続した場合、シャフトとのギャップが増大し、油漏れの原因になることが懸念されます。巡視の際には油漏れと油面の低下に注意を払う必要があります。今後は、銅の溶出が継続した場合、ギャップが増大することにより油漏れが発生し、さらには油面低下により潤滑不良が発生し、摩耗が進行することが懸念されます。また、銅濃度の増加は、別紙鉱油の酸化に対する金属触媒の影響に示すように濃度の増加とともに酸化速度が加速することが分かっています。前回に比較して計数汚染度はNAS級からNAS級にランク減少し、良好でした。分析結果は良好と判断します。計数汚染度計数汚染度はNAS級と当社推奨の管理限界値のNAS級以内にあり、良好と判断します。重量汚染度は.mg/mlと当社推奨の管理限界値のmg/ml以内にあり、良好と判断します。機器の潤滑状態前回同様にSOAPの結果で銅が高い値でした。SOAPSOAPの結果、油の添加剤成分であるリン、亜鉛が検出されました。一方、銅が検出されました。銅を使用した部分の溶出が進行していると考えられます。この溶出は検出された亜鉛系添加剤の成分と銅が反応し、溶出することが知られています。別紙鉱油の酸化に対する金属触媒の影響に示すように銅濃度が増加すると酸化速度が速まります。D－SOAPD－SOAPの結果、摩耗により発生する鉄が検出されました。フェログラフィー異常摩耗の早期発見パラメータであるフェログラフィーのIs値がのマイナス乗と良好の範囲にあり、潤滑状態は正常と判断します。
報告№104-0378 報告№104-0378 | 分析№104-02669 分析№104-02669 | 104-02669 | 分析の結果、計数汚染度がNAS級以上と当社推奨の管理限界値NAS級を超えていました。異常摩耗の早期発見パラメータであるフェログラフィーのIs値がの乗と高く、摩耗粒子形態観察の結果、金属接触が厳しい場合に発生するシビア粒子が多く観察され、D－SOAPの結果、鉄がppm検出されたことから、汚染の要因は、サーボシリンダ内壁の摩耗と考えられます。今後、更に摩耗が進行し、バルブ類の動作障害やフィルタ、ストレーナ等の目詰まりの発生が懸念されるため、至急濾過を実施されることを推奨します。尚、主機停止中にドレンバルブから採油を実施している場合、油循環中の採油に比較して油中粒子が沈降して高濃度になっている部分を採油していることが考えられます。したがって、油が循環している状態で採油を実施した場合に比較して、分析データが高濃度となり、異常な状態と判断してしまう可能性がありますので、今後の採油は、停止直後、或いは、油循環中に採油を実施されることを推奨します。は良好と判断します。粘度は良好と判断します。粘度はmm/sと新油値mm/sに比較して、粘度変化率は-％で、当社推奨の管理限界値である±％以内にあり、良好と判断します。水分は良好と判断します。水分は.ppmと当社推奨の管理限界値の以下であり、良好と判断します。全酸価は良好と判断します。全酸価は.mgKOH/gと新油値.mgKOH/gに比較して変化はなく、良好と判断します。IRの結果、良好と判断します。IRの結果、油劣化の兆候を示すカルボン酸の吸収が確認されていないことから、良好と判断します。RBOTの結果、良好と判断します。RBOTはminと当社推奨の管理限界値のmin以上であり、良好と判断します。計数汚染度がNAS級以上と当社推奨の管理限界値のNAS級を超えていました。計数汚染度は、NAS級以上と当社推奨の管理限界値のNAS級を超えていました。計数汚染度はNAS級以上と当社推奨の管理限界値のNAS級を超えていました。重量汚染度は良好と判断します。重量汚染度は.mg/mlと当社推奨の管理限界値のmg/ml以内であり、良好と判断します。機器の潤滑状態異常摩耗の早期発見パラメータであるフェログラフィーのIs値がの乗と高く、摩耗粒子形態観察の結果、金属接触が厳しい場合に発生するシビア粒子が多く観察され、D－SOAPの結果、鉄がppm検出されたことから、汚染の要因は、サーボシリンダ内壁の摩耗と考えられます。SOAPの結果は良好です。SOAPの結果、油の添加剤成分であるリンがppm、バリウムがppm、外部から混入したケイ素がppm検出されました。D－SOAPの結果は、鉄が多く検出されました。D－SOAPの結果、鉄がppm、油の添加剤成分であるバリウムが、外部から混入したカルシウムが、ナトリウムが検出されました。フェログラフィーの結果、金属接触が厳しい場合に発生するシビア粒子が多く観察されました。フェログラフィーの結果、異常摩耗の早期発見パラメータであるフェログラフィーのIs値がの乗と高く、摩耗粒子形態観察の結果、金属接触が厳しい場合に発生するシビア粒子が多く観察されました。
報告№109-09136 報告№111-00462 | 分析№109-001160 分析№111-002131 | 111-002131 | 軸受は継続使用可能な状態にあると判断します。但し、SOAPの銅濃度が高いことから、以下の対策が必要です。定期的な分析今後、油劣化の進行が懸念されるため、定期的に分析を実施し、摩耗および酸化劣化の進行状況を確認することを推奨します。傾向監視のための次回採油時期は、最短で約時間となります。この時間は、油中汚染物が均一になるために必要とする時間であり、この時間を経過すれば、再分析の結果から状態の傾向を確認することが可能となりますので、これを参考に次回分析時期を検討されることを提案します。フェログラフィー異常摩耗の早期発見パラメータとして摩耗粒子を定量化して評価するフェログラフィーのIs値は、前回の-.からのマイナス乗と良好の範囲にあり、潤滑状態が安定していることを示していました。Iカップリング発光分光分析供試のタービン油を分析した結果、検出された金属元素は、銅、錫、リン、亜鉛、カルシウム、バリウム、ナトリウムが検出されました。これらの検出された金属元素から発生箇所を推定すると銅、錫・軸受等リン、亜鉛・オイル添加剤カルシウム、バリウム、ナトリウム・外部混入異物であると思われます。このうち、機械部品が摩耗したと思われる元素はのグループです。銅の溶出前回に比較してSOAPの銅がppmからppmに増加していました。提供して頂いた情報によれば、ボイラ給水ポンプのラビリンスリングに銅が使用されていると思われますので、この部位の銅が検出されているか、或いは、潤滑油中の亜鉛系添加剤が銅と反応して溶出させていると推定されました。銅濃度は、別紙鉱油の酸化に対する金属触媒の影響に示すように濃度の増加とともに酸化速度が加速しますので、注意が必要です。前回に比較して計数汚染度はNAS級からNAS級にランク減少し、良好でした。前回に比較して酸価は、mgKOH/gからmgKOH/gに僅かに上昇したものの、良好でした。分析結果酸価は良好と判断します。酸価はmgKOH/gと新油値mgKOH/g以下にあり、良好と判断します。は良好と判断します。計数汚染度計数汚染度はNAS級と当社推奨の管理限界値のNAS級以内にあり、良好と判断します。重量汚染度は.mg/mlと当社推奨の管理限界値のmg/ml以内にあり、良好と判断します。機器の潤滑状態前回同様にSOAPの銅が高い値でした。SOAPSOAPの結果、油の添加剤成分であるリン、亜鉛が検出されました。一方、銅が検出されました。銅を使用した部分の溶出が進行していると考えられます。この溶出は検出された亜鉛系添加剤の成分と銅が反応し、溶出することが知られています。別紙鉱油の酸化に対する金属触媒の影響に示すように銅濃度が増加すると酸化速度が速まりますので、酸化劣化の進行状況を酸価の変化で監視されることを推奨します。D－SOAPD－SOAPの結果、摩耗により発生する鉄が検出されていないことから、良好と判断します。フェログラフィー異常摩耗の早期発見パラメータであるフェログラフィーのIs値がのマイナス乗と良好の範囲にあり、潤滑状態は正常と判断します。
報告№109-09514 報告№109-09514 | 分析№109-003215 分析№109-003215 | 109-003215 | ・摩耗状態油中金属分析の結果、潤滑油中からは鉄、亜鉛が検出されました。検出されたのは、粒子の観察結果から局部的な油膜切れにより発生するシビア粒子、異物の噛み込みなどにより発生する切削粒子、局部的に高圧・高温となる場合に発生するフリクションポリマであり、軸受内部で発生している摩耗形態は、凝着摩耗と切削摩耗であることが分かりました。観察された摩耗粒子の材質と形態を、SEM・XMAで詳細に観察した結果、鉄、マンガン、クロムを含む粒子や亜鉛、硫黄を含む粒子などが観察されたことから、摩耗粒子の発生箇所は転がり軸受軌道面と外部混入異物であると推定されます。但し、異常摩耗の早期発見パラメータであるフェログラフィーのIs値がの乗と良好の範囲にあり、且つ、転がり軸受寿命の指標としている摩耗粒子が観察されなかったことから、フレーキングは発生していないと判断できます。フリクションポリマは、潤滑油が軸受軌道面で高圧下に押し込められ高圧状態になると同時に、圧縮熱も発生して高温状態になります。その結果、潤滑油が重合して発生することが知られています。そのため、高圧高温状態の解消がなされなければ、潤滑油は劣化する場合があります。・汚染度汚染粒子数はNAS級以上と当社推奨の管理限界値を超えていました。汚染度が高い要因は、摩耗によるものと思われます。・粘度、全酸価、酸化安定度、有機物・有機化合物の各データは良好でした。潤滑油および軸受は継続使用可能な状態にあると判断できますが、以下の対策を推奨します。今後、観察された摩耗粒子が軸受軌道面に噛み込み摩耗が進行することが懸念されるため、濾過を推奨します。特性低下特性低下に係るパラメータの分析結果は良好と判断します。粘度粘度はmm/sと新油値mm/sに対する粘度変化率は+.％で、当社推奨の管理限界値である±％以内にあり、良好と判断します。全酸価添加タービン油については、当社では管理限界値を設定しておらず、新油分析値との比較及び他の分析項目の結果より全酸価の状態判断を行います。その結果、全酸価は.mgKOH/gと新油値.mgKOH/gに比較して若干高くなっていますが、IRチャートに示すように劣化の兆候として現れるカルボン酸などの有機物・有機化合物の発生が確認されていないことから、異常のない値と判断します。酸化安定度酸化安定度はminであり、当社推奨の管理限界値のmin以上であることから、良好と判断します。有機物・有機化合物有機物・有機化合物は、IRチャートによる新油分析値との比較の結果、cm-付近に劣化の兆候を示すカルボン酸の吸収が確認されていないことから、良好と判断します。汚染粒子数は当社推奨の管理限界値に到達していました。水分はppmであり、当社推奨の管理限界値の以下であることから、良好と判断します。汚染粒子数はNAS級以上であり、当社推奨の管理限界値のNAS級を超えていました。汚染度物重量はmg/mlであり、当社推奨の管理限界値のmg/ml以内であることから、良好と判断します。摩耗フェログラフィーによる摩耗粒子の観察の結果、局部的に高圧・高温となる場合に発生するフリクションポリマが比較的多く観察されました。異常摩耗の早期発見パラメータであるフェログラフィーのIs値がの乗と当社基準値と比較して良好の範囲にあるものの、摩耗粒子の形態観察の結果、局部的に高圧・高温となる場合に発生するフリクションポリマが比較的多く観察されました。電子顕微鏡写真・X線マイクロアナライザー摩耗粒子診断で観察された粒子を電子顕微鏡写真・X線マイクロアナライザーで詳細に観察した結果、鉄、亜鉛、硫黄を含む粒子が観察されました。金属濃度SOAP法により金属濃度を測定した結果、外部から混入したと思われるバリウム、ケイ素が僅かに検出されましたが、良好と判断します。金属濃度酸溶解法により金属濃度を測定した結果、鉄、鉛、銅、外部から混入したと思われる亜鉛、カルシウム、バリウムが僅かに検出されましたが、良好と判断します。
報告№109-09136 報告№113-00063 | 分析№109-001160 分析№113-000229 | 113-000229 | 潤滑油の劣化はなく、汚染度は良好な範囲にあることから、継続使用可能と判断します。増速機増速機は継続使用可能な状態にあると判断します。はフェログラフィーおよびSOAP-Tの結果から総合的に判断した結果、正常な状態にあると考えられます。フェログラフィー【定量分析：Is値】Is値は異常摩耗の早期発見パラメータのつで、摩耗粒子を定量化するために用います。今回のIs値はの乗と低い値でした。フェログラフィー【定性分析：摩耗粒子および摩耗形態観察】分析結果から観察された全ての粒子量は少でした。Iカップリング発光分光分析【SOAP-T】検出された金属元素から発生箇所を推定すると、以下の通りでした。鉄、亜鉛・ギヤ、軸受等リン・添加物カルシウム、アルミニウム、ナトリウム、ホウ素・外部混入異物計数汚染度は良好でした。粘度、水分、酸価、IRの各データは良好でした。
報告№104-0197 | 分析№104-01428 | 104-01428 | 濾過前の試料油を分析した結果、計数汚染度が前回NAS級から、今回NAS級に約年でランク上昇しました。SOAPの結果、油の添加剤成分であるバリウムが検出されました。摩耗粒子形態観察の結果及び光学顕微鏡写真に示すように、鉄錆・砂等が多く見られているため、汚染度が上昇した要因は、外部から混入した異物によるものと考えられました。鉄錆・砂等の異物は、通常運転中に外部から混入する可能性がないため、今回採油時に混入した可能性が高いと考えられます。又、潤滑異常の早期発見パラメータである摩耗過酷度を示すIs値が.と非常に良好の範囲にあることから、潤滑状態は良好な状態にあると判断します。採油時には異物が混入しないように注意して採油をすることが必要です。尚、SOAPの結果、FBKタービンJOMORIXタービンに含まれていないバリウムが検出されていることから、油名が間違っているか、異種油が混入した可能性がありますので、再確認をお願いいたします。
報告№107-4517 報告№107-4522 | 分析№107-00829 分析№107-00975 | 107-00975 | 分析の結果、本軸受は継続使用可能な状態にあると判断します。これらのことは、異常摩耗の早期発見パラメータであるIs値がの乗とやや高いものの、ベアリング軌道面から発生した摩耗粒子はマイルドな潤滑状態で発生した摩耗粒子であり、潤滑状態は良好な状態で進行していると考えられること鉄濃度から計算したフレーキングの発生面積が内輪軌道面の面積の凡そ.％であること以上のことから判断しました。
報告№108-0390 報告№108-0390 | 分析№108-02632 分析№108-02632 | 108-02632 | 分析の結果、摩耗の安定が確認され、潤滑状態は正常と判断します。これらのことは、前回に比較して、計数汚染度はランク減少し、SOAP／D-SOAPの鉄濃度に変化がないこと異常摩耗の早期発見パラメータであるフェログラフィーのIs値がのマイナス乗と良好の範囲にあること以上のことから判断しています。は良好と判断します。計数汚染度は良好と判断します。計数汚染度はNAS級と当社推奨の管理限界値のNAS級以内にあり、良好と判断します。重量汚染度は良好と判断します。重量汚染度は.mg/mlと当社推奨の管理限界値のmg/ml以内にあり、良好と判断します。機器の潤滑状態機器の潤滑状態は正常と判断します。SOAPの結果は良好です。SOAPの結果、油の添加剤成分であるリンが検出されています。摩耗により発生する鉄が検出されていないことから、良好と判断します。D－SOAPの結果は良好です。D－SOAPの結果、摩耗により発生する鉄が検出されていないことから、良好と判断します。フェログラフィーの結果は良好です。異常摩耗の早期発見パラメータであるフェログラフィーのIs値がのマイナス乗と良好の範囲にあることから、潤滑状態は正常と判断します。
報告№109-09136 報告№112-00467 | 分析№109-001160 分析№112-001961 | 112-001961 | 本試料油は、機器停止中のドレンから採油されているため、分析データは高濃度に出ると思われますが、分析の結果は潤滑油及び軸受潤滑状態が正常であることを示す内容でした。そのため、潤滑油および軸受は継続使用可能な状態にあると判断します。最適な採油方法今後の採油は、極力運転中もしくは停止直後の油槽中層部から実施されることを推奨します。はフェログラフィーおよびSOAP-Tの結果から総合的に判断した結果、正常な状態にあると考えられます。フェログラフィー【定量分析：Is値】Is値は異常摩耗の早期発見パラメータのつで、摩耗粒子を定量化するために用います。今回のIs値はのマイナス乗と低い値でした。フェログラフィー【定性分析：摩耗粒子および摩耗形態観察】分析結果から比較的多く観察された粒子は、以下の通りでした。正常な摩耗粒子・潤滑状態が正常なマイルド摩耗により発生。鉄錆、砂等・外部から混入したと考えられます。Iカップリング発光分光分析【SOAP-T】検出された金属元素から発生箇所を推定すると、以下の通りでした。鉄、銅、錫・軸受等カルシウム、ナトリウム・外部混入異物メタルの摩耗分析結果から軸受メタルの摩耗深さを求めました。計算はD-SOAPの結果で得られている錫濃度と油量Lから計算しました。当社の経験からメタル面積の約分の程度が摩耗したと仮定しました。その結果、メタル表面の平均的な摩耗深さは.μmとなり、メタルの表面粗さを軸受表面の一般的な粗さであるsと仮定すると、表面粗さの％程度の摩耗であることから、軸受メタルは継続使用可能と判断できます。計数汚染度はNAS級とやや高い値でした。粒子分布を見るとμ以上の粒子が多く、フィルタ表面の異物観察で鉄錆、砂等が観察されたことから、汚染度が高い要因は、外部混入異物の影響と思われます。粘度、水分、酸価、IRの各データは良好でした。
報告№106-0334 報告№106-0334 | 分析№106-01752 分析№106-01752 | 106-01752 | 分析の結果、計数汚染度がNAS級と当社推奨の管理限界値に到達していました。摩耗粒子形態観察で外部から混入した砂、樹脂が観察されたことから、汚染度が高い原因は、外部から混入した異物の影響と考えられました。今後、これらの異物が軸受摺動面に噛み込み摩耗が進行することが懸念されるため、更油を実施されることを推奨します。これらのことは、計数汚染度がNAS級と当社推奨の管理限界値に到達していたこと異常摩耗の早期発見パラメータであるフェログラフィーのIs値がと良好の範囲にあるものの、摩耗粒子形態観察で外部から混入した砂、樹脂が観察されたこと以上のことから判断しました。尚、採油前の排油量がドレン配管分であり不足していた可能性も考えられます。今後の採油は今回のドレン量の～倍程度排油を行ってから、採油を実施されることを推奨します。この油は継続使用可能と判断します。粘度は良好と判断します。粘度はmm/sと管理限界値以内にあり、良好と判断します。水分は良好と判断します。水分はと管理限界値の以下にあり、良好と判断します。全酸価は良好と判断します。全酸価は.mgKOH/gと新油データの.mgKOH/gに比較して高い値であるものの、IRの結果で油劣化の兆候を示すカルボン酸が確認されていないことから、良好と判断します。IRは良好と判断します。IRの結果、油劣化の兆候を示すカルボン酸の吸収が確認されていないことから、継続使用可能な状態にあると考えられます。計数汚染度は当社推奨の管理限界値に到達していました。計数汚染度は当社推奨の管理限界値に到達していました。計数汚染度はNAS級と当社推奨の管理限界値のNAS級に到達していました。重量汚染度は良好と判断します。重量汚染度は.mg/mlと当社推奨の管理限界値のmg/ml以内にあり良好と判断します。機器の潤滑状態フェログラフィーの結果、外部から混入した砂、樹脂が観察されました。SOAPは良好と判断します。SOAPの結果、摩耗により発生する鉄および錫が検出されていないことから、良好と判断します。又、油の添加剤成分であるリンが検出されました。D－SOAPの結果、鉄と錫が検出されました。D－SOAPの結果、摩耗により発生する鉄および錫が検出されました。フェログラフィーの結果、外部から混入した砂、樹脂が観察されました。フェログラフィーの結果、異常摩耗の早期発見パラメータであるIs値がと良好の範囲にあるものの、摩耗粒子形態観察で外部から混入した砂、樹脂が観察されました。
報告№109-09136 報告№111-00551 | 分析№109-001160 分析№111-002508 | 111-002508 | グリース中の摩耗粒子の形態を観察した結果、異音発生と直接関係するような大型の摩耗粒子は観察されませんでした。そのため、グリース分析の結果からは軸受に異常は見られず、軸受潤滑は良好な状態にあると推定されました。フェログラフィー摩耗粒子の形態で比較的多く観察された粒子は、潤滑状態が正常な場合に発生する摩耗粒子でした。このような摩耗粒子が観察された場合には、潤滑部では正常なマイルド摩耗が発生していることが分かります。Iカップリング発光分光分析供試グリースを分析した結果、検出された金属元素は、SOAPの結果表に示すように、鉄、鉛、銅、錫、リン、亜鉛、カルシウム、バリウム、アルミニウム、ケイ素、ナトリウム、ホウ素でした。これらの検出された金属元素から発生箇所を推定すると鉄、鉛、銅、錫・軸受等リン・グリース添加剤亜鉛、カルシウム、バリウム、アルミニウム、ケイ素、ナトリウム、ホウ素・増ちょう剤等であると思われます。このうち、機械部品が摩耗したと思われる元素はのグループです。グリースのちょう度、滴点、全酸価、IRの各データは良好でした。
報告№108-0227 報告№110-00105 | 分析№108-01664 分析№110-000407 | 110-000407 | ・摩耗状態前回に比較してSOAP／D－SOAPの鉄および錫濃度に大きな変化はなく、異常摩耗の早期発見パラメータであるフェログラフィーのIs値がのマイナス乗と良好でした。・汚染度前回に比較して計数汚染度はNAS級からNAS級にランク減少し、良好でした。結論軸受は継続使用可能な状態にあると判断します。は良好と判断します。計数汚染度計数汚染度はNAS級と当社推奨の管理限界値のNAS級以内にあり、良好と判断します。重量汚染度は.mg/mlと当社推奨の管理限界値のmg/ml以内にあり、良好と判断します。機器の潤滑状態機器の潤滑状態は正常と判断します。SOAPSOAPの結果、摩耗により発生する銅、油の添加剤成分であるリンが検出されました。D－SOAPD－SOAPの結果、摩耗により発生する鉄、錫、銅が検出されていないことから、良好と判断します。フェログラフィー異常摩耗の早期発見パラメータであるフェログラフィーのIs値がのマイナス乗と良好の範囲にあることから、潤滑状態は正常と判断します。
報告№109-09136 報告№109-09234 | 分析№109-001160 分析№109-001701 | 109-001701 | 今回の採油は、主機停止中に上部点検窓から実施しているため、別紙油中粒子の沈降の影響に示すように、沈降の影響を受けて分析データが低濃度に出る可能性があります。今回の分析は、以上のことを踏まえて結果を検討します。軸受の潤滑状態および初期試験を実施し、前回データと照合した結果、油中摩耗粒子の増加が確認されました。油中の粒子濃度は、油膜破断による発生や、油槽内などでの沈降が均衡したところで一定、いわゆる平衡状態になります。このバランスが崩れると増加する場合と減少する場合とに分かれます。本軸受では、油中の粒子が減少する要因となるフィルタ類は設置されていませんが、沈降の影響を受けているため、分析データが減少すると考えられるにもかかわらず、今回の分析結果では、油中摩耗粒子の増加が確認されていることから、稼働中に採油するなどより最適な条件で採油を実施した場合、分析データは今回よりもさらに高濃度となっている可能性があります。今回のように停止中に採油した場合、異常な摩耗により発生した大型摩耗粒子が検出されず潤滑状態は良好と誤認してしまう可能性があります。そのため、油循環中または主機停止直後に再度採油を実施し、汚染状態および摩耗の発生状況を確認することを推奨します。潤滑油の基本特性潤滑油の基本特性は、良好の範囲にあることから、本試料油は継続使用可能と判断します。
報告№108-0199 報告№108-0199 | 分析№108-01422 分析№108-01422 | 108-01422 | 、軸受の潤滑状態を確認する。今回の採油は、対象設備の停止中にドレンプラグから実施しているため、油循環中に採油した場合に比較し、油中粒子の沈降の影響を受け、分析データが高濃度に出る可能性があります。今回の分析は以上のことを踏まえて結果を検討しました。を示す粘度、水分、全酸価、RBOTの各データは良好の範囲にあることから、この油は継続使用可能と判断します。軸受の潤滑状態異常摩耗の早期発見パラメータであるフェログラフィーのIs値が高いの乗となっていました。油中の粒子観察結果から、鉄錆、砂等がやや多く観察され、また、異物の噛み込みなどで発生する切削粒子が観察されましたが、鉄錆や砂等は、採油がドレンプラグから行われた影響によるものと思われました。但し、切削粒子は、摩耗の形態が切削摩耗であり、異物が混入していない状態に比較して、摩耗進行速度が速く注意が必要です。転がり軸受にこの摩耗形態が観察された場合、軸受寿命が分の程度に低下することが知られています。切削摩耗が進行した場合、転がり軸受の寿命の指標となるフレーキングに進展することが懸念されるため、運転を再開しているようであれば今回の分析項目に計数汚染度、SOAP／D－SOAPの分析項目を追加して、再分析を実施し、汚染度および摩耗の進行状況を確認されることを推奨します。採油について上述しましたように今回の採油は対象設備の停止中の採油であるため、油中の摩耗粒子などが平均的に分散した状態とはいえない状態で採油されている可能性があります。採油は、粒子の沈降の影響を少なくすることが重要であり、そのため油中粒子が均一な分散状態で実施されることを併せて推奨します。
報告№109-09607 報告№109-09607 | 分析№109-003735 分析№109-003735 | 109-003735 | ・摩耗状態前回同様に油中金属分析の結果、潤滑油中から鉄が検出されました。この鉄は、粒子の観察結果から異物の噛み込みなどで発生する切削粒子と金属接触が厳しい場合に発生するシビア粒子で、潤滑部で発生している摩耗形態は切削摩耗と凝着摩耗であることが分かりました。観察された摩耗粒子の材質と形態を、SEM・XMAで詳細に観察した結果、鉄、クロム、マンガンを含む粒子が観察されたことから、摩耗の発生箇所は転がり軸受軌道面であると推定されます。異常摩耗の早期発見パラメータであるフェログラフィーのIs値が前回に比較してのマイナス乗から乗に上昇したものの良好の範囲にあり、且つ、転がり軸受寿命の指標としている摩耗粒子が観察されなかったことからフレーキングは発生していないと判断できます。但し、転がり軸受内に切削摩耗が発生している場合、軸受の寿命が分の程度に低下することが知られており、定期的なトライボ診断による状態監視が必要と考えます。また、切削摩耗発生の原因となる混入異物が残留している場合、この異物により切削摩耗が継続して発生する可能性があります。・汚染度水分、汚染粒子数、汚染度物重量の各データは良好でした。・粘度、全酸価、酸化安定度、有機物・有機化合物の各データは良好でした。潤滑油および軸受は継続使用可能な状態にあるものの、以下の対策が必要です。切削摩耗等の進行を監視するために、定期的に分析を実施し、摩耗の進行状況を確認されることを推奨します。次回分析の時期を理論的に求めたところ、最短で約時間となります。この時間は、油中汚染物が均一になるために必要とする時間であり、この時間を経過すれば、再分析の結果から状態の傾向を確認することが可能となりますので、これを参考に次回分析時期を検討されることを提案します。特性低下特性低下に係るパラメータの分析結果は良好と判断します。粘度粘度はmm/sと新油値mm/sに対する粘度変化率は-.％で、当社推奨の管理限界値である±％以内にあり、良好と判断します。全酸価添加タービン油については、当社では管理限界値を設定しておらず、新油分析値との比較及び他の分析項目の結果より全酸価の状態判断を行います。その結果、全酸価は.mgKOH/gと新油値.mgKOH/gに比較して変化はないことから、良好と判断します。酸化安定度酸化安定度はminであり、当社推奨の管理限界値のmin以上にあり、良好と判断します。有機物・有機化合物有機物・有機化合物は、IRチャートによる新油分析値との比較の結果、cm-付近に劣化の兆候を示すカルボン酸の吸収が確認されていないことから、良好と判断します。汚染に係るパラメータの分析結果は良好と判断します。水分はppmであり、当社推奨の管理限界値の以下であることから、良好と判断します。汚染粒子数はNAS級であり、当社推奨の管理限界値のNAS級以内であることから、良好と判断します。汚染度物重量は.mg/mlであり、当社推奨の管理限界値のmg/ml以内であることから、良好と判断します。摩耗フェログラフィーによる摩耗粒子の観察の結果、異物の噛み込みなどで発生する切削粒子、金属接触が厳しい場合に発生するシビア粒子が比較的多く観察されました。異常摩耗の早期発見パラメータであるフェログラフィーのIs値がの乗と当社基準値と比較して良好の範囲にあり、摩耗粒子の形態観察の結果、異物の噛み込みなどで発生する切削粒子、金属接触が厳しい場合に発生するシビア粒子が比較的多く観察されました。電子顕微鏡写真・X線マイクロアナライザー摩耗粒子診断で観察された粒子を電子顕微鏡写真・X線マイクロアナライザーで詳細に観察した結果、鉄、クロム、マンガンを含む粒子が観察されました。金属濃度SOAP法により金属濃度を測定した結果、外部から混入したと思われる亜鉛、バリウム、ケイ素が僅かに検出されましたが、良好と判断します。金属濃度酸溶解法により金属濃度を測定した結果、鉄、外部から混入したと思われるナトリウムが僅かに検出されましたが、良好と判断します。
報告№109-09136 報告№112-00118 | 分析№109-001160 分析№112-000405 | 112-000405 | 軸受は継続使用可能な状態にあると判断します。但し、グリースはちょう度の上昇が確認され、今後も摩耗の進行を傾向監視するため、以下の対策を推奨します。グリースの交換ちょう度の上昇し、グリースが軟化していることが確認されたことから、今後グリースの漏洩や油膜切れの発生が懸念されるため、グリースを交換されることを推奨します。定期的な分析疲労摩耗の進行を監視するため、定期的に分析を実施し、分析データによる摩耗の進行状況を確認することを推奨します。異種グリースの混入およびグリース名の確認異種グリースの混入の有無、グリース名を再確認することを推奨します。フェログラフィー摩耗粒子の形態で比較的多く観察された粒子は、潤滑状態が正常な場合に発生する摩耗粒子繰返し応力を受けて発生する疲労摩耗粒子でした。このような摩耗粒子が観察された場合には、潤滑部では正常なマイルド摩耗疲労による疲労摩耗が発生していることが分かります。Iカップリング発光分光分析【SOAP／D－SOAP】検出された金属元素は、SOAP／D－SOAPの結果表に示すように、鉄、鉛、ニッケル、錫、リン、亜鉛、カルシウム、バリウム、アルミニウム、ナトリウムでした。これらの検出された金属元素から発生箇所を推定すると鉄、鉛、ニッケル、錫・軸受等リン、亜鉛、カルシウム、アルミニウム・添加剤・増ちょう剤バリウム、ナトリウム・外部混入異物であると思われます。このうち、機械部品が摩耗したと思われる元素はのグループです。グリースの物理的性状滴点、全酸価の各データは良好でした。ちょう度ちょう度は、と当社推奨の管理上限値のより若干高くなっており、グリースが軟化していることが分かりました。軟化したグリースを使用した場合、グリースの漏洩や軸受等で油膜切れが発生することが懸念されます。IRIRの結果、新グリースのIRスペクトルと一致しない箇所が確認されました。異種グリースの混入またはグリース名の誤りなどが考えられます。
報告№109-09136 報告№112-00747 | 分析№109-001160 分析№112-003377 | 112-003377 | 油の劣化は確認されず、汚染度も良好な範囲にあることから、潤滑油は継続使用可能な状態にあると判断します。減速機減速機は継続使用可能な状態にあると判断します。但し、凝着摩耗が確認されたことから、将来的な摩耗進行の有無を確認するためにも傾向監視を継続することが有効です。定期的な分析今後懸念される凝着摩耗の進行を監視するため、定期的に分析を実施することを推奨します。バックラッシによる評価トライボ診断では、バックラッシの増加量を分析結果から計算できますので、構造が確認できる図面、ギヤの形式、歯形、モジュール、歯数、歯幅をお知らせ下さい。計算結果をご報告いたします。フェログラフィーおよびSOAP/D-SOAPの結果から総合的に判断した結果、ギヤ歯面および軸受は健全であり、継続使用可能と評価できますが、引続きギヤおよび軸受の機能が保持されていることを確認するためにも、潤滑油診断による傾向管理が有用と考えます。フェログラフィー【定量分析：Is値】Is値は異常摩耗の早期発見パラメータのつで、摩耗粒子を定量化するために用います。Is値は前回のの乗から乗に低下し、低い値でした。フェログラフィー【定性分析：摩耗粒子および摩耗形態観察】分析結果から観察された全ての粒子量は少でした。但し、観察された摩耗粒子の中には、約μmサイズの大型のシビア粒子が観察されました。シビア粒子は、視野に個と少ないことから、直ちに異常ではないものの、将来的な摩耗の進行に繋がる可能性を示唆しているため、傾向監視が必要と思われます。シビア粒子は、凝着摩耗に分類されます。この摩耗粒子は、ギヤ歯面や軌道面で凝着、破断を繰り返し、この過程で生じる移着粒子が成長して摩耗粒子となります。そのため、ギヤ歯面や軌道面では局部的に油膜切れが発生していることを示しています。この状態が継続した場合、摩耗粒子のサイズは徐々に大型化していき、最終的にはギヤおよび軸受の損傷に至る場合があります。Iカップリング発光分光分析【SOAP/D-SOAP】検出された金属元素から発生箇所を推定すると、以下の通りでした。鉄、錫・ギヤ歯面、軸受等リン・添加剤カルシウム、アルミニウム、ケイ素、ナトリウム・外部混入異物計数汚染度は、前回に比較してNAS級からNAS級にランク低下し、良好でした。粘度、水分、酸価、IRの各データは、前回同様に良好でした。
報告№109-09136 報告№113-00518 | 分析№109-001160 分析№113-002182 | 113-002182 | 異常摩耗の早期発見のパラメータであるIs値は、レベルと正常でした。また、異常摩耗の兆候を示す摩耗粒子が顕著に観察されなかったことから、は良好と判断します。計数汚染度は濾過前のNAS級からNAS級にランク低下し、重量汚染度は.mg/mlから.mg/mlに減少しており、共に良好です。．粘度、水分、酸価、IR、RBOTの各データは良好です。
報告№109-09136 報告№111-00576 | 分析№109-001160 分析№111-002685 | 111-002685 | 潤滑油および軸受は継続使用可能な状態にあると判断します。但し、今後も摩耗の進行を傾向監視するため、以下の対策を推奨します。定期的な分析凝着摩耗の進行を監視するため、定期的に分析を実施し、摩耗の進行状況を確認することを推奨します。再分析の時期を理論的に求めたところ、最短で約時間となります。この時間は、油中汚染物が均一になるために必要とする時間であり、この時間を経過すれば、油が入れ替わっていても再分析の結果から状態の傾向を確認することが可能となります。そのため、試運転などで数時間の運転が可能であれば、より的確に状況が確認できますので再分析を推奨します。油槽内の清掃潤滑油が汚染されていることから、油槽内は汚染されていると思われます。更油をする際には、油槽内を清掃し、更油する新油もNAS級程度の清浄な潤滑油を更油することを推奨します。Iカップリング発光分光分析供試の潤滑油を分析した結果、検出された金属元素は、SOAPの結果表に示すように、鉄、カルシウムが検出されました。これらの検出された金属元素から発生箇所を推定すると鉄・軸受等カルシウム・外部混入異物であると思われます。このうち、機械部品が摩耗したと思われる元素はのグループです。フェログラフィー異常摩耗の早期発見パラメータとして摩耗粒子を定量化して評価するフェログラフィーのIs値は、潤滑状態が厳しいの乗でした。摩耗粒子の形態で比較的多く観察された粒子は、潤滑状態が正常な場合に発生する摩耗粒子金属潤滑部が局部的に油膜切れを起こして発生するシビア粒子局部的に高圧・高温となる場合に発生するフリクションポリマでした。このような摩耗粒子が観察された場合には、潤滑部では正常なマイルド摩耗潤滑状態がやや厳しい凝着摩耗であり、そして局部的ではあるものの高圧・高温の箇所が発生していることも分かります。フリクションポリマは、潤滑油が軌道面に押し込められ高圧状態になると同時に、圧縮熱により高温状態になった結果、基油自身が重合反応を起こし生成することが知られています。そのため、高圧高温状態の解消がなされなければ、潤滑油の劣化が進行し、粘度上昇に因る潤滑異常に進展する場合があります。計数汚染度はNAS級とやや高い値でした。フィルタ表面の異物観察で金属片、鉄錆等が観察されたことから、汚染度が高い要因は、摩耗と外部混入異物の影響と思われます。粘度、水分、全酸価、IR、RBOTの各データは良好でした。尚、別紙RBOTの減少傾向から油の余寿命を求めた結果、本試料は直近の更油から起算して稼働日数が年月まで使用可能であることが分かります。
報告№104-0378 報告№105-5001 | 分析№104-02669 分析№105-00862 | 105-00862 | オーバーホールヶ月後に初期試験を実施した結果、潤滑状態は安定し、潤滑油も継続使用が可能と判断します。これらのことは、前回に比較して、計数汚染度はランク減少したことSOAP／D-SOAPの鉄及び錫濃度に大きな変化がないこと異常摩耗の早期発見パラメータであるフェログラフィーのIs値が.と良好の範囲にあること以上のことから判断しました。
報告№106-0336 報告№106-0336 | 分析№106-01780 分析№106-01780 | 106-01780_修正20061222 | 経緯年月B号機の定検時に油の補充を実施した。その後、運転を再開したらエアーブリーザー等からオイルミストの飛散が多くなり、増速機周辺の油付着が目立つようになった。又、年月A号機の定検時に油の補充を実施した。B号機同様の現象が発生した。現在もこの状況に変化はない。目的・オイルミストの発生する要因に潤滑油性能等の影響がないかを調査する。消泡性能が低下する原因を確認する。トライボ診断を実施し、、汚染度、軸受の潤滑状態を確認する。考察消泡性能泡立ち試験は、通常新油であれば、シーケンスⅠ～Ⅲどれも泡立ち度はml以下、泡安定度はmlとなります。泡立ち度とは泡導入終了直後の泡の量を示し、泡安定度は泡導入終了後分間静置した後の泡の量です。分析の結果、泡立ち度がシーケンスⅠでml、シーケンスⅢでmlと新油に比較して高い値でした。更に、SOAPのケイ素がppmと新油のppmに比較して僅かに減少していますが、この程度は消泡剤の油中での分散状態によりデータがばらつく可能性がありますので減少であると断定することは困難です。消泡性能が低下する要因は、以下のことが考えられます。消泡剤の消耗油の劣化による界面張力の低下異種油混合による界面張力の変化水分による影響これらの要因のうち、、は、油の劣化や異種油混合による界面張力の低下と言う現象が現われますが、とりわけ、、の劣化は泡立ちがしやすい原因となります。本試料油の場合、消泡性能が低下していますが、これは界面張力が低下した結果、泡が消えにくい状態となっていることを示しており、ポンプ内で発生する断熱圧縮による劣化の連鎖に結びついていると思われます。一般に、潤滑油は、油中の溶存空気がポンプの吸入工程で気泡となり、その直後の圧縮工程で断熱圧縮され、圧縮熱を生じることが知られています。この断熱圧縮による温度上昇は、泡の表面、いわゆる気液界面温度が～になることもあり、これにより油の分子が切断されたり、或いは消泡剤が減少して消泡性能が低下すると思われます。泡が消えにくくなった油は、断熱圧縮が起きやすくなり、これにより気泡の気液界面近傍の油は劣化が進行します。ポンプが常時運転しているような条件下では、断熱圧縮による気液界面が劣化する、いわゆる劣化の連鎖状態が続いていることになり、このことが泡立ち、すなわち、発生した泡の破泡によるベーパ発生につながっていると思われます。断熱圧縮の防止は、空気の遮断が抜本策ですが、これ以外の対応策は油槽内の戻り配管とポンプ吸入配管との間に邪魔板を設ける、或いは、リリーフの戻り油配管が油面より上の状態にならない工夫をするなど、油中に泡が発生しにくい集油槽の構造にすることが必要と思われます。トライボ診断分析の結果、全酸価が.mgKOH/gと新油値.mgKOH/gに比較して、高い値でした。IRの結果で油劣化の兆候を示すカルボン酸が確認されていないことから、全酸価が高い原因は、潤滑油が混合しているためと考えられました。また、汚染度、潤滑状態共に良好であることから、この油は継続使用可能であり、潤滑状態も正常と判断します。
報告№106-0227 報告№106-4566 | 分析№106-01279 分析№106-01945 | 106-01945 | 分析の結果、粘度が.mm/sと前回に比較して、％増加していることが確認されました。また、全酸価が.mgKOH/gと当社推奨の管理限界値を超え、IRで油劣化の兆候を示すカルボン酸の吸収が確認されたことから、本試料油は油が劣化し始めていることが判りました。全酸価が.ないし.mgKOH/gの高い状態で使用を継続した場合、油中の酸成分により金属表面が腐食して腐食摩耗が発生します。他電力の発電所での例では、軸受メタルが腐食摩耗により全損した例もあります。なるべく早い時期に更油を計画されることを推奨します。更油を実施できない場合は、ヶ月以内に再度分析を実施し、劣化および摩耗の進行状況を確認することを推奨します。一方、D－SOAPで銅が検出されました。銅は、現在のところ微量であり継続使用可能な状態にあると判断できますが、銅が検出された原因は、冷却水用配管等の銅を使用している箇所の摩耗が発生していると考えられます。仮に冷却水用配管の摩耗であった場合、配管取付部に緩みが生じている場合も考えられます。緩みが生じたことで配管が振動し、継手部がはずれたり、銅配管に亀裂が生じるなど、冷却水の混入に至るケースもありますので、今後は銅濃度の監視と共に、水分濃度を監視する必要があります。これらのことは、全酸価が.mgKOH/gと当社推奨の管理限界値を超えていたことIRで油劣化の兆候を示すカルボン酸の吸収が確認されたことD－SOAPの結果で銅が検出されたこと以上のことから判断しました。
報告№106-6023 報告№106-5012 | 分析№106-00388 分析№106-00665 | 106-00665 | 油圧系統でバルブ動作不良が発生した。油圧系統でバルブ動作不良が発生したため、圧油を分析し、その分析結果から発生原因を調査する。分析の結果、D－SOAPの結果で油の添加剤成分である亜鉛がppm検出されたことに加えて、フィルタ写真の結果でフィルタ表面が茶色になっていることが確認されたことから、油圧系統でバルブ動作不良が発生した原因は、モービルヘビーメディアムJに含まれている添加剤成分の亜鉛がスラッジ化したためと考えられました。このスラッジは、粘着性がありバルブ動作障害の発生原因となることが分かっています。バルブ動作障害予防のため、貴社でも実績のある当社製清浄分散剤TS－投与と濾過実施を推奨します。また、油の酸化度を示す全酸価が.mgKOH/gと新油値.mgKOH/gに比較して高い値を示していました。IR分析により油が劣化した場合に生成するカルボン酸発生の有無を確認した結果、IRチャートには劣化の兆候を示すカルボン酸の吸収が確認されたことから、全酸価が高い原因は、油が劣化しつつあるためと考えられました。今後、油中に発生した酸成分により金属表面が腐食することが懸念されるため、TS－投与と濾過を実施したのち、更油を実施することを併せて推奨します。これらのことはD－SOAPの結果、油の添加剤成分の亜鉛がppm検出されたことフィルタ写真に見られるように、茶褐色状のスラッジが見られたこと全酸価が.mgKOH/gと高く、IRの結果、油劣化の兆候を示すカルボン酸が確認されたこと以上のことから判断しました。
報告№109-09136 | 分析№109-001160 | 114-000411 | 潤滑油の劣化は確認されなかったものの、水分濃度が.ppmと高い値でした。この水分の影響により、金属表面で腐食摩耗が発生することや健全な油膜が形成できず摩耗が進行することが懸念されます。対象設備は、メタルの一部でホワイトメタルが摩耗し、その下層のケルメット層が現れている箇所があると思われますが、データから判断すると摩耗の範囲は局所的である思われることから現時点では継続使用可能と判断します。但し、今後の摩耗推移を確認するためにも定期的な傾向監視を継続することが必要です。尚、現時点では即時の分解点検は不要と判断します。更油或いは水分除去水分が非常に高いことからスラッジの発生や、金属表面での腐食摩耗の発生、油膜の形成不良による摩耗の進行が懸念されることから、更油或いは水分除去を推奨します。定期的な分析今後のコンロッドメタル、クランクメタルの摩耗推移を監視するため、定期的な分析実施を推奨します。異種油の混入および油名の確認IRスペクトルで新油と一致しない箇所が確認されたことから、異種油の混入または油名が違っている可能性があります。油は設備の条件にあった適正な性能のものを使用することが重要であるため、異種油の混入の有無、油名を再確認することを推奨します。診断結果粘度粘度は、.mm/sと新油値のmm/sに比較して粘度変化率が+.％となっており、当社推奨の管理限界値以内であり、良好です。水分は.ppmと当社推奨の管理限界値を超えていました。酸価・塩基価・IR酸化劣化の進行度は、酸価、塩基価、IRの結果から総合的に判断します。酸価は、mgKOH/gと新油値mgKOH/g以上であるものの、塩基価はmgKOH/gと当社推奨の管理限界値mgKOH/g以上であり、IRで油の酸化劣化により発生するカルボン酸の吸収が確認されないことから、酸化劣化していないと判断します。但し、IRの結果、新油のIRスペクトルと一致しない箇所が確認されたことから、異種油の混入、または油名の誤りなどが考えられます。計数汚染度計数汚染度はNAS級を上回っており、汚染されていました。重量汚染度は、mg/mlと汚染されていました。粒度分布粒度分布は.～μmの範囲にあり、中心粒径は.μmでした。一方、粒度分布では、.～μmの範囲で分布がみられ、その中心粒径は.μmでした。μm以下の粒子が多いことから、燃焼時に発生したすすが主体であると推定されます。異常摩耗の早期発見のパラメータであるIs値は、前回のレベルからレベルに上昇し、やや高い値でした。また、潤滑部の摩耗が認められたため、定期的に潤滑油分析を実施し、摩耗推移を監視することが有用と考えます。フェログラフィーで観察された代表的な粒子は以下の通りです。正常な摩耗粒子・潤滑状態が正常なマイルド摩耗により発生。切削粒子・異物や金属表面の微小突起による切削摩耗により発生。シビア粒子・潤滑状態がやや厳しい凝着摩耗により発生。極微小領域で油膜切れが発生したことを示します。切削粒子、シビア粒子は、摩擦面が将来的に異常摩耗へ進展する可能性を示唆しているため、傾向監視が有用と思われます。詳細は、別紙傾向監視が必要な摩耗粒子をご覧ください。コンロッドメタル、クランクメタルの摩耗SOAP-Tでメタルの主成分である錫が、鉛がppm、銅が検出されたことから、コンロッドメタル、クランクメタルが局所的に摩耗していると推定されました。ディーゼルエンジンのメタルは、別紙コンロッドメタル・クランクメタルの摩耗に示すように、積層構造になっており、一般的に最表面はホワイトメタル層が存在し、その下にニッケル層、さらにその下には銅と鉛の合金であるケルメット層が存在します。ケルメット層の上に鉛メッキされたメタルもありますが、今回ニッケルが検出されていることから、当該機のメタルはホワイトメタルを使用した三層構造である可能性が高いと推定されます。当該機のメタル接触部面積を、弊社が過去経験したメタル接触部面積と油量の情報からmmと仮定し、分解点検後のメタル成分の累積濃度を基に、メタル接触部分が均一に摩耗した場合の摩耗深さを計算すると、ホワイトメタル層の摩耗深さはμmとなります。ホワイトメタル層の厚さがμm程度だとすると、摩耗深さの計算結果から、メタルの摩耗は、ニッケル層、更にはケルメット層に到達していないと考えられます。しかし、今回、ケルメット層成分の銅、鉛が若干検出されたことから、異物などが噛み込む事によって、ケルメット層まで到達するような傷が発生していると推定されます。ケルメット層成分は比較的低濃度であることから、第三層目まで達する摩耗は軽微であると思われますが、前回に比較して、錫濃度が増加していることから、ホワイトメタル層の摩耗が進行していると考えられます。今後の摩耗進行によって油膜保持が困難になる可能性があるため傾向監視することが有用です。図メタルの摩耗状態推定フローまた、ホワイトメタル層の厚さをμm、メタルの摩耗が傷のみであったと仮定した場合の、三層目の摩耗深さを計算しました。この摩耗深さは検出された錫および銅濃度とホワイトメタル層の厚さを基にしており、傷の数や面積に依らない計算となります。その結果、三層目の摩耗深さは約μmと計算されました。実際には、傷以外の摩耗による錫の発生も考えられるので、三層目の摩耗深さは約μm以上であると推定されます。
報告№107-0419 報告№107-0419 |  | 107-02327_2328 | を示す粘度、水分、全酸価、IRの各データは、試料共に全て良好と判断します。又、新油と比較した結果、大きな変化はありませんでした。濾過効率は～％であり、かつ、清浄器出口サンプリング弁から採取した試料油の汚染度がNAS級と清浄な状態を保持できていることから、濾過精度は確保できていると判断します。摩耗粒子の形態観察の結果、μmを超える摩耗粒子が観察されたことから、局部的な油膜切れによる摩耗が発生しているものと考えられます。今後、更に摩耗が進行することが懸念されるため、定期的に分析を実施し、摩耗の進行状況を確認することを推奨します。今回の分析結果から前回の汚染度が逆転していた原因を検討した結果、採油配管の排油が十分ではなく、配管内に滞留していた錆などの汚染粒子が混入した状態で採油した採油試料が入れ替わったこの点の可能性があると考えられました。を示す粘度、水分、全酸価、IRの各データは試料共に良好でした。油清浄器の濾過効率による油汚染度管理に関する考察油清浄器の濾過効率の指標であるβ値を確認するため、油清浄器の入口側と出口側の配管より採油を実施し、計数汚染度を実施しました。その結果を下表に示します。 ・ここで、 EMBEDExcel.Sheet.式および表に示す通り、その結果、～μmレンジが%～μmレンジが%～μmレンジが%～μmレンジが%であり、汚染度もNAS級と清浄な状態を保持できていることから、濾過精度は確保できていると判断できました。尚、今回の分析結果から前回の汚染度が逆転していた原因を検討した。今回はリットル程度排油に採油を実施し、且つ、今回は濾過後の汚染度が濾過前の汚染度より清浄な値になっていたことから、前回の汚染度が逆転していた原因は、以下の点の可能性があると考えられました。採油配管の排油が十分ではなく、配管内に滞留していた錆などの汚染粒子が混入した状態で採油した採油試料が入れ替わった機器の摩耗油清浄器が設置されていることでNAS級と清浄になっていますが、油濾過機がないと仮定した場合、計算により求めた～μmレンジの汚染度はNAS級以上の汚染状態になる可能性を示唆するものととらえる事が出来ます。他のレンジを同様に計算すると以下のようになり、NAS級以上となりました。～～～～以上等級級以上油清浄器がなかったとした場合、以上のとおり摩耗粒子の発生によりNAS級以上の汚染された状態になることが推定されます。フェログラフィーの結果、μmを超えるやや大型の摩耗粒子が確認されており、局部的な油膜切れによる摩耗が発生しているものと考えられます。今後、更に摩耗が進行することが懸念されるため、定期的に分析を実施し、摩耗の進行状況を確認することを推奨します。
|  | 113-001160 | 粘度、IR、SOAP-Tの結果で新油と一致しないデータが確認されたことから、異種油の混入または油名の誤りが考えられるため、に示す対策を推奨します。軸受は継続使用可能であるため、分解点検の必要はないと判断します。但し、将来的な摩耗進行の有無を確認するためにも傾向監視を継続することが有効です。異種油の混入、油名の確認および、場合によっては更油分析データから新油と一致しないデータが確認されたことから、異種油の混入または油名が違っている可能性があります。油は設備の条件にあった適正な性能のものを使用することが重要であるため、異種油の混入の有無、油名を再確認することを推奨します。再確認し、現在使用している油が設備の条件に不適正であると判明した場合は、更油を推奨します。定期的なトライボ診断実施定期的な分析を実施することにより、データの変化から異常の兆候を早期に発見することが可能となります。今後懸念されるフレッティング摩耗の進行を監視するため、定期的なトライボ診断の実施を推奨します。粘度およびIRで新油と一致しないデータが確認されたことから、異種油の混入または油名の誤りが考えられます。粘度粘度は、.mm/sと新油値のmm/sに比較して粘度変化率が+％となっており、当社推奨の管理限界値である±％を超えていました。異種油の混入または油名の誤りが考えられます。適正な粘度範囲より高粘度の油を使用した場合、粘性抵抗が増大することにより、油温が上昇して、油劣化の進行に繋がることが懸念されます。水分はと当社推奨の管理限界値以下にあり、良好と判断します。酸価・IR酸価劣化の進行度は、酸価およびIRの結果から総合的に判断します。酸価は、と新油値以下にあり、IRの結果で油劣化の兆候を示すカルボン酸の吸収が確認されていないことから、油は劣化していないと判断します。但し、IRの結果、新油のIRスペクトルと一致しない箇所が確認されました。異種油の混入、または油名の誤りなどが考えられます。は良好でした。計数汚染度計数汚染度はNAS級と当社推奨の管理限界値NAS級以下であり、良好でした。重量汚染度は.mg/mlと当社推奨の管理限界値mg/ml以下であり、良好でした。光学顕微鏡写真重量汚染度で濾過したフィルタ表面上の夾雑物を光学顕微鏡で観察した結果、鉄錆が観察されました。はフェログラフィーおよびSOAP-Tの結果から総合的に判断した結果、継続使用は可能ですが、今後の機器の機能を確認するためにも傾向管理が有用と考えます。フェログラフィー【定量分析：Is値】Is値は異常摩耗の早期発見パラメータのつで、摩耗粒子を定量化するために用います。今回のIs値は、-と低い値でした。フェログラフィー【定性分析：摩耗粒子および摩耗形態観察】分析結果から観察された代表的な粒子は、以下の通りでした。赤錆・フレッティングにより発生。フレッティングは、・軸と転がり軸受の内輪内面・軸受箱と転がり軸受の外輪外面・転がり軸受の軌道輪と転動体の箇所で発生する可能性があります。フレッティング粒子は酸化して硬いため、軸受軌道面に噛み込んだ場合はその傷が疲労剥離の起点となり、疲労摩耗へと進展することが想定されます。Iカップリング発光分光分析【SOAP-T】検出された金属元素から発生箇所を推定すると、以下の通りでした。鉄、銅、クロム、亜鉛・軸受等リン・添加剤カルシウム、バリウム、ナトリウム・外部混入異物SOAP-Tの結果、ご提供頂いた新油シェルモーリナSBで添加剤のリンがppm検出されていますが、本試料油からはリンがppmと低い値で検出されました。このことから、異種油の混入、または油名の誤りなどが考えられます。
報告№107-0158 報告№107-0158 | 分析№107-00882 分析№107-00882 | 107-00882 | 分析の結果、全てのデータが良好であることから、本試料油は継続使用可能であり、軸受の潤滑状態も正常と判断します。この油は継続使用可能と判断します。粘度は良好と判断します。粘度はmm/sと管理限界値以内にあり、良好と判断します。水分は良好と判断します。水分は.ppmと管理限界値の以下にあり、良好と判断します。全酸価は良好と判断します。全酸価は.mgKOH/gと新油データの.mgKOH/gに比較してに高い値であるものの、IRの結果で油劣化の兆候を示すカルボン酸が確認されていないことから、良好と判断します。IRは良好と判断します。IRの結果、油劣化の兆候を示すカルボン酸の吸収が確認されていないことから、継続使用可能な状態にあると考えられます。計数汚染度、重量汚染度、共に良好と判断します。計数汚染度は良好と判断します。計数汚染度はNAS級と当社推奨の管理限界値のNAS級以内にあり、良好と判断します。重量汚染度は良好と判断します。重量汚染度は.mg/mlと当社推奨の管理限界値のmg/ml以内にあり、良好と判断します。機器の潤滑状態フェログラフィーの結果、異常摩耗の早期発見パラメータであるIs値がと良好の範囲にあり、潤滑状態は正常と判断します。SOAPは良好と判断します。SOAPの結果、摩耗により発生する鉄及び錫が検出されていないことから、良好と判断します。尚、油の添加剤成分であるリンが検出されました。D－SOAPの結果、鉄および錫が検出されました。D－SOAPの結果、摩耗により発生する鉄および錫が検出されました。フェログラフィーの結果、継続使用可能な状態にあると判断します。異常摩耗の早期発見パラメータであるフェログラフィーのIs値がと良好の範囲にあることから、継続使用可能な状態にあると判断します。
報告№108-5071 報告№110-00397 | 分析№108-02721 分析№110-001825 | 110-001825 | 潤滑油は継続続使用可能な状態にあるものの、今後は障害予防を目的に以下の対策を推奨します。今後、全酸価の上昇が予測されますので、同様に分析周期を短縮して傾向監視を強化することを併せて推奨します。分析結果全酸価が上昇していました。泡立ち試験の結果、消泡性能が低下していることが確認されました。粘度粘度はmm/sと新油値mm/sに比較して、粘度変化率は-.％で、当社推奨の管理限界値である±％以内にあり、良好と判断します。泡立ち試験泡立ち試験は-と新油に比較して低い値でした。水分はppmと当社推奨の管理限界値の以下であり、良好と判断します。全酸価全酸価は.mgKOH/gと新油値.mgKOH/gに比較して高いものの、IRの結果で油劣化の兆候を示すカルボン酸の吸収が確認されていないことから、良好と判断します。
報告№109-09136 報告№111-00023 | 分析№109-001160 分析№111-000047 | 111-000047 | Iカップリング発光分光分析供試のギヤ油を分析した結果、検出された金属元素は、SOAP-Tの結果表に示すように、鉄、リン、亜鉛、カルシウム、アルミニウム、ケイ素、ナトリウムが検出されました。これらの検出された金属元素から発生箇所を推定すると鉄・ギヤ・軸受等リン・オイル添加剤亜鉛、カルシウム、アルミニウム、ケイ素ナトリウム・外部混入異物であると思われます。このうち、機械部品が摩耗したと思われる元素はのグループです。フェログラフィー異常摩耗の早期発見パラメータとして摩耗粒子を定量化して評価するフェログラフィーのIs値は、潤滑状態が正常なの乗でした。摩耗粒子の形態で比較的多く観察された粒子は、潤滑状態が正常な場合に発生する摩耗粒子でした。このような摩耗粒子が観察された場合には、潤滑部では正常なマイルド摩耗が発生していることが分かります。計数汚染度は当社推奨の管理限界値を超えていました。フェログラフィーで摩耗粒子が観察されたことから、汚染度が高い要因は、摩耗によるものと思われます。減速機および潤滑油は継続使用可能な状態にあると判断します。なお、トライボ診断では、バックラッシの増加量を分析結果から計算できますので、構造が確認できる図面、ギヤの形式、歯形、モジュール、歯数、歯幅、油入替後の稼働時間ならびに分解点検後の稼働時間をお知らせ下さい。計算結果をご報告いたします。
報告№104-4500 | 分析№104-00020 | 104-00020 | 分解点検終了後に分析を実施した結果、摩耗粒子形態観察でμmサイズのシビア粒子が観察されました。観察されたシビア粒子は、視野に個と少ないため現状の潤滑状態は正常と判断しますが、シビア粒子は金属接触を伴う混合潤滑で発生するため、今後も監視が必要です。混合潤滑状態が局部的に発生した場合でも、その発生状況によっては汚染度を上昇させ、バルブの動作障害を与える汚染度レベルに到達する場合がありますので、計画通り分析を実施し、汚染状況及び摩耗の進行状況を確認されることを推奨します。これらのことは、異常摩耗の早期発見パラメータであるフェログラフィーのIs値が、.と良好の範囲にあるものの、摩耗粒子の形態観察の結果、金属接触が厳しい場合に発生するμmサイズのシビア粒子、外部から混入した異物が観察されたこと以上のことから判断しました。
報告№108-0227 報告№110-00695 | 分析№108-01664 分析№110-003249 | 110-003249 | 軸受は継続使用可能な状態にあると判断します。今後も定期的に分析を実施し、保持器の摩耗や疲労摩耗の発生の有無に注意を払い管理されることを推奨します。
報告№101-0260 | 分析№101-02491 | 101-02491 | 本試験は、巻上機ギヤケース内のギヤ油を分析し、その分析結果から、、汚染状態を確認すると共に、ギヤ、軸受の潤滑状態を確認することを目的としました。分析の結果、水分、フェログラフィー、SOAP／D-SOAPを除く項目は良好でした。水分がと当社推奨の管理基準値のを超え、水分濃度は異常に高く、多量に混入していることが確認されました。又、フェログラフィーの結果、摩耗の過酷度がの乗とやや高く、水分の影響で発生した赤錆が非常に見られました。更に、異物の噛み込みにより発生する切削粒子も多く見られました。このことから、異物の噛み込みにより発生する切削摩耗がギヤ歯面で発生しているものと考えられました。以上のことから、以下の対策を推奨します。水分濃度が異常に高いため、これ以上の発錆を防ぐため、至急更油が必要です。異物の混入が非常に多く、且つ、その異物の噛み込みにより発生する切削粒子が多く見られることから、更油時には十分にフラッシングを行い、濾過機による新油の補充、試運転時に濾過を実施されることを推奨します。油に水分が混入する構造になっている場合、構造上の問題となります。水分の混入は油の劣化を早めるだけでなく、金属表面を腐食し、表面粗さが大きくなることが原因で腐食摩耗や異常摩耗が発生します。ギヤの場合、ギヤ歯面が腐食し、摩耗速度が速まってしまいます。したがって、水分の混入しない構造に改造する必要があります。又、水分は以下で管理されることを推奨します。定期的に水分濃度及びギヤの摩耗状況を確認するため、分析を実施することを推奨します。尚、適正な採油周期を計算により求めますので、ギヤの出力側の回転数と運転状況をお知らせ下さい。
報告№105-6047 | 分析№105-01376 | 105-01376 | 濾過前の試料油を分析した結果、異常摩耗の早期発見パラメータであるフェログラフィーのIs値が、前回のの乗から乗に桁上昇し処置領域にあり、摩耗粒子形態観察で、摩擦熱が高い場合に発生する黒錆が多く観察されました。サーボシリンダ内壁に摩耗が発生していると考えられます。今後、このまま摩耗が進行した場合、汚染度が上昇し、バルブ類の動作障害が発生する懸念があります。これらの障害発生に対する弊害を勘案の上、予防処置としてヶ月以内に再度分析を実施し、摩耗の進行状況及び汚染度の上昇程度を確認されることを推奨します。
報告№106-4577 報告№106-0432 | 分析№106-02445 分析№106-02472 | 106-02472 | 目的トライボ診断を実施し、軸受の潤滑状態、汚染度、を確認する。軸受の潤滑状態ベアリング軌道面の微小領域に摩耗が発生しているものの、転がり軸受の寿命の指標となるフレーキングの発生が確認されていないことから、現在のところ、ベアリングは継続使用可能な状態にあると判断します。尚、摩耗粒子形態観察で確認された外部から混入したと思われる鉄錆や砂は、採油がドレン配管から実施されておりますので、配管内の汚染物が採取された可能性が考えられますが、万が一この汚染物が油系統を循環している場合、軸受軌道面に噛み込み摩耗を進行させる場合がありますので、念のため、ヶ月後に再度分析を実施し、摩耗の進行状況を確認することを推奨します。油の汚染状況計数汚染度がナトリウム級と当社推奨の管理限界値内にあり、重量汚染度がmg/mlでした。を確認するために実施した粘度、水分、全酸価、IRの各データが良好であることから、この油は継続使用可能と判断します。
報告№108-0227 報告№110-00639 | 分析№108-01664 分析№110-002911 | 110-002911 | 金属元素と濃度の分析は、試料油を以上の高温で発光させ、その光を分光器で分光し、分光によって得られた光の強度と金属固有の波長とから元素を特定するIカップリング発光分光分析法）を用います。また摩耗状態は、SOAPにより求めた金属成分と濃度にフェログラフィー法による摩耗粒子分析とを加味して総合的に評価しますが、摩擦面の摩耗機構と摩耗状態の判断は摩耗粒子の形態と、異常摩耗の早期発見パラメータであるIs値により判断します。Iカップリング発光分光分析供試のディーゼルエンジン油を分析した結果、検出された金属元素は、油中金属元素の結果表に示すように、鉄、鉛、銅、アンチモン、錫、リン、亜鉛、カルシウム、アルミニウム、ケイ素、ナトリウム、マグネシウム、ホウ素でした。これら検出された金属元素から発生箇所を推定すると、鉄、鉛、銅、アンチモン、錫・エンジン部品リン、亜鉛、カルシウム、マグネシウム・オイル添加剤アルミニウム、ケイ素、ナトリウム、ホウ素・外部混入異物であると思われます。このうち、機械部品が摩耗したと思われる元素はのグループです。銅を使用した箇所の溶出・摩耗油中金属元素の結果表に示すように、銅がppm検出されました。検出される要因は、軸受の摩耗と亜鉛系添加剤との反応による溶出に大別することができます。銅が摩耗で発生する場合一般に、ディーゼルエンジンのクランクメタルは積層構造になっており、クランクメタルの最表面は錫などの軟質金属層で、その下にニッケル層があったり、或いは直接ケルメット層になっている場合があります。今回の分析では、最表面のメタル層の成分である錫とケルメット層の主成分である銅とが極微量ですが検出されていたことから、摩耗が局部的にケルメット層まで至っている箇所があると推定される。添加剤との反応で発生する場合亜鉛系添加剤は、金属の銅が添加剤中の成分と反応し、銅をイオン化させる働きがあり、これによって潤滑油中に銅が検出されることがある。カルシウムなどの析出油中金属濃度を発光分光法による分析で固形分のカルシウムがppm検出され、また鉄も検出されました。エンジンオイル中に検出されるカルシウムは、燃焼ガス中に含まれている硫黄分と反応して微小サイズの硫酸カルシウム、いわゆる石膏が生成されます。硫酸カルシウムは、モース硬度がとコンロッドメタルやクランクメタルの主成分である錫や鉛の～と同等の硬さで、サイズは数μmから数十μmになることもあります。これらが軸受の油膜に混入した場合は、潤滑面では摩耗形態の中で摩耗速度が最も速い切削摩耗が発生し、メタルは短期間で摩耗することが判明しています。本試料の場合は、この硫酸カルシウム濃度が比較的に高く、また鉄も検出されています。さらにメタル主成分の錫が検出されたことから、硫酸カルシウム等が軸受摺動面に噛み込みメタルの摩耗が発生していると推定できますが、本機器は、待機系の機器であるため稼働率が低く、摩耗の進行は比較的遅いことから直ちに影響はないものと思われますので、定期的な分析により摩耗の進行状況を把握することを推奨します。フェログラフィー摩耗粒子分析結果から観察された粒子は、潤滑状態が正常な場合に発生する摩耗粒子でした。潤滑状態と摩耗形態異常摩耗の早期発見パラメータとして摩耗粒子を定量化して評価するフェログラフィーのIs値は、潤滑状態がやや厳しいの乗となっていました。これらの結果から、シリンダ、ピストンリング、クランクメタル、カムローラの摺動部で発生している摩耗は、正常な潤滑状態であるマイルド摩耗であることが分かりました。粒度分布は.～μmの範囲にあり、.μmにピークが確認されました。水分はppmと当社推奨の管理限界値を超えていました。今後、水分の影響でエンジン内部に錆が発生し、その影響で摩耗が発生する懸念があります。対象設備は継続使用可能な状態にあると判断します。ただし、潤滑油の水分濃度がやや高いことから、以下の対策を推奨します。更油或いは部分更油による水分濃度の調整水分の影響により金属表面で腐食摩耗が発生し、発生した鉄錆等の粒子が潤滑部に噛み込み摩耗を進行させることがありますので、更油或いは部分更油などにより相対的に水分濃度を低くするなどの方法を推奨します。経過監視と定期的な分析エンジン内部のメタル部は、分析の結果から健全な範囲にあると判断しますが、最表面のごく一部が摩耗していると推定されることから、あと二回の経過監視を行い摩耗の進行状況を確認するよう推奨します。経過監視の結果が良好であれば、分析周期は定期的な周期に戻して管理してください。
報告№109-09209 報告№109-09209 | 分析№109-001583 分析№109-001585 | 109-001585 | 赤外線吸収スペクトルの結果、別紙IR吸収パターンの相違からわかるように、新油と異なる有機物・有機化合物の存在が確認されました。これは、使用油に異種油が混入していた可能性や油名称が異なる可能性が考えられますので、今一度、油名称の確認をお願い致します。特性低下有機物・有機化合物を分析するために実施したIRの結果、新油と異なる有機物・有機化合物の存在が確認されました。粘度は良好と判断します。粘度はmm/sと新油値mm/sに対する粘度変化率は+％で、当社推奨の管理限界値である±％以内にあり、良好と判断します。全酸価は良好と判断します。全酸価は.mgKOH/gと新油値.mgKOH/g以内にあり、良好と判断します。新油と異なる有機物・有機化合物の存在が確認されました。有機物・有機化合物を分析するために実施したIRの結果、新油と異なる有機物・有機化合物の存在が確認されました。汚染水分濃度は管理限界値以下で汚染されておらず、清浄であると判断します。水分濃度は良好です。水分濃度はと当社推奨の管理限界値の以下であり、良好と判断します。
報告№108-0384 報告№108-0384 |  | 108-02567_2568 | 濾過効率は～％と比較的高く、かつ、清浄機出口サンプリング弁から採取した試料油の汚染度がNAS級と清浄な状態を保持できていることから、濾過精度は確保できていると判断します。を知るために実施したフェログラフィーの結果、油清浄機が設置されているにもかかわらず、やや大型の摩耗粒子が確認されたことから、摩耗の発生が確認されています。を示す粘度、水分、全酸価、IRの各データは当社推奨の管理限界値内にあることから、継続使用可能と判断します。【対策】摩耗の発生が確認されたため、次の評価が可能となる運転時間が時間以上経過後に再度分析を実施し、摩耗の進行状況を確認することを推奨します。を示す粘度、水分、全酸価、IRの各データは良好です。油清浄機の濾過効率による油汚染度管理に関する考察油清浄機の濾過効率の指標であるβ値を確認するため、油清浄機の入口側と出口側の配管より採油を実施し、計数汚染度を実施しました。その結果を下表に示します。 ・ここで、 EMBEDExcel.Sheet.式および表に示す通り、その結果、～μmレンジが%～μmレンジが%～μmレンジが%～μmレンジが%であり、汚染度もNAS級と清浄な状態を保持できていることから、濾過精度は確保できていると判断できます。機器の摩耗油清浄機が設置されていることでNAS級と清浄になっていますが、油濾過機がないと仮定した場合、計算により求めた～μmレンジの汚染度はNAS級以上の汚染状態になる可能性を示唆するものととらえる事が出来ます。他のレンジを同様に計算すると以下のようになり、NAS級以上となります。～～～～以上等級級以上油清浄機がなかったとした場合、以上のとおりNAS級以上の汚染された状態になることが推定されます。さらに、を知るために実施したフェログラフィーの結果、油清浄機が設置されているにもかかわらず、やや大型の摩耗粒子が確認されたことから、摩耗の発生が確認されています。
報告№109-09136 報告№112-00064 | 分析№109-001160 分析№112-000173 | 112-000173 | グリースは継続使用可能な状態にあると判断します。但し、SOAP／D－SOAPの鉄濃度が比較的高い値であることから、今後も摩耗の進行を傾向監視するため、以下の対策を推奨します。定期的な分析摩耗の進行を監視するため、定期的に分析を実施し、分析データによる摩耗の進行状況を確認することを推奨します。フェログラフィー摩耗粒子の形態で比較的多く観察された粒子は、潤滑状態が正常な場合に発生する摩耗粒子でした。これらの摩耗粒子が観察された場合、潤滑部では正常なマイルド摩耗が発生していることが分かります。Iカップリング発光分光分析供試グリースを分析した結果、検出された金属元素は、SOAPの結果表に示すように、鉄、鉛、ニッケル、錫、リン、カルシウム、ナトリウムでした。これらの検出された金属元素から発生箇所を推定すると鉄、鉛、ニッケル、錫・軸受等カルシウム、ナトリウム・添加剤・増ちょう剤リン・外部混入異物であると思われます。このうち、機械部品が摩耗したと思われる元素はのグループです。グリースのちょう度、滴点、全酸価、IRの各データは良好でした。
報告№109-09136 報告№111-00404 | 分析№109-001160 分析№111-001918 | 111-001918 | 潤滑油および対象設備は継続使用可能な状態にあると判断します。但し、摩耗の進行が懸念されるため、以下の対策が必要です。濾過クロムの微小な粒子が比較的多く観察されたことから、今後バルブ類の動作障害やフィルタおよびストレーナの目詰まりが発生することが懸念されるため、濾過を推奨します。定期的な分析摩耗の進行を監視するため、定期的に分析を実施し、摩耗の進行状況を確認することを推奨します。濾過効率の確認潤滑油が常時濾過されている設備は、全体油量と潤滑油ポンプ吐出量、そして濾過機の濾過効率などをパラメータとして潤滑状態の評価を行います。今後は、濾過機の入口と出口から採油を実施することを推奨します。最適な採油方法本試料油は、ドラム缶に移送してから油を採油されています。別紙油粒子の沈降の影響に示すようにドラム缶で撹拌がなくなり固形物が沈降するため、油中汚染度は低くなると推定されます。今後の採油は、極力運転中もしくは停止直後の油槽中層部から実施されることを推奨します。フェログラフィー異常摩耗の早期発見パラメータとして摩耗粒子を定量化して評価するフェログラフィーのIs値は、前回のの乗から変化はありませんでした。摩耗粒子の形態で比較的多く観察された粒子は、潤滑状態が正常な場合に発生する摩耗粒子でした。これらの摩耗粒子が観察された場合、潤滑部で発生している摩耗形態は、正常なマイルド摩耗であることが分かります。Iカップリング発光分光分析供試の潤滑油を分析した結果、検出された金属元素は、SOAPの結果表に示すように、鉄、鉛、銅、クロム、ニッケル、錫、リン、亜鉛、カルシウム、バリウム、ナトリウムでした。検出されたこれらの金属元素から発生箇所を推定すると鉄、鉛、銅、クロム、ニッケル、錫、亜鉛・シリンダ内壁等リン・オイル添加剤カルシウム、バリウム、ナトリウム・外部混入異物であると思われます。このうち、機械部品が摩耗したと思われる元素はのグループです。クロムが比較的多く検出されました。シリンダ内面にクロムメッキをしていることから、シリンダ内面の摩耗によるものと考えられます。前回に比較して計数汚染度はNAS級から等級に変化なく、重量汚染度が前回同様に当社推奨の管理限界値を超えていました。D－SOAPで油の添加剤成分であるリンが検出され、フィルタ表面の異物観察で表面が茶褐色で金属片、鉄錆、砂等が観察されたことから、汚染度が高い要因は、摩耗とスラッジ、そして外部混入異物の影響と思われます。前回同様に粘度、水分、酸価、IRの各データは良好でした。
報告№109-09146 報告№109-09146 | 分析№109-001208 分析№109-001208 | 109-001208 | 泡立ち試験の結果は、-と新油値が-であるのに比較して高い値となっていたことから消泡性能が低下していることが分かりました。消泡性の性能が低下していることが確認されたことから、今後の使用状況によっては油の酸化劣化が進行したり、ギヤ歯面およびベアリング軌道面で油膜切れが発生したりする場合があるため、消泡剤の添加による消泡性能の改善など何らかの対応が必要になると思われます。尚、を示す粘度、水分、全酸価の各データは、全てが良好の範囲あることから消泡性能の改善により継続使用が可能と判断します。消泡性能の改善は、添加する消泡剤の効果をテストにより確認する必要がありますので、必要な場合は当社営業担当者までお知らせ下さい。機器の潤滑状態潤滑状態の異常の早期発見パラメータである潤滑状態指数は、の乗と濾過設備のない機器であれば正常な潤滑状態にあると判断できます。当該機の潤滑系は、油中汚染粒子を濾過するフィルタが設置されているため、別紙インライン・オフラインフィルタの影響に示すとおり、潤滑状態が異常となり大型の摩耗粒子が発生したとしても発生した粒子の大部分が捕捉されてしまい、結果として正常な潤滑状態にあると誤認してしまう可能性があります。そのため、フィルタの影響を考慮に入れLCインデックスを求めたところ、その結果は摩耗がやや厳しい状態に分類されるの乗領域となりました。計算により求めたLCインデックスがこの値であれば、ギヤおよび転がり軸受の継続続使用は可能と思われます。但し、摩耗粒子には疲労摩耗の開始時期に見られるμm前後の摩耗粒子が観察され、また、LCインデックスが前回ののマイナスから今回の乗へと潤滑状態の厳しさが桁上昇し摩耗の進行が懸念されました。今後の状態変化を把握するためヶ月後に再度分析を実施し、疲労摩耗の進行状況を確認することを推奨します。泡立ち試験の結果、消泡性能が低下していることが確認されています。粘度は良好。粘度はmm/sと新油値mm/sに比較して、粘度変化率は-.％で、当社推奨の管理限界値である±％以内にあり、良好と判断します。粘度はmm/sとなっています。粘度はmm/sとなっています。粘度指数はとなっています。粘度指数はとなっています。泡立ち試験は-となっています。泡立ち試験は-と新油に比較して高い値となっています。消泡性能が低下していることが確認されています。水分は良好。水分はppmと当社推奨の管理限界値の以下であり、良好と判断します。全酸価は良好。全酸価は.mgKOH/gと新油値.mgKOH/g以内にあり、良好と判断します。機器の潤滑状態摩耗粒子の形態観察結果で疲労摩耗の開始時期に見られる粒子が観察されました。μm前後の疲労摩耗粒子が観察されました。異常摩耗の早期発見パラメータである潤滑状態指数がの乗と精密な濾過設備がない機器であれば、潤滑状態指数は正常の範囲にあると判断できますが、摩耗粒子の形態観察でμm前後の疲労摩耗粒子が観察されました。
報告№103-6025 | 分析№103-00685 | 103-00685 | 回目の初期試験を実施した結果、摩耗粒子から判断し、潤滑状態は安定していると判断します。これらのことは、前回に比較して、計数汚染度はNAS級から級にランク減少し、SOAP／D-SOAPの鉄及び錫濃度に変化がなく、異常摩耗の早期発見パラメータであるフェログラフィーのIs値が、の乗からと桁改善されていることから判断しました。
報告№102-0048 | 分析№102-00373 | 102-00373_追加 | 本試験は、カムクラッチが損傷したため、分析結果からその損傷原因を検討することを目的としました。但し、本試料油の採油が下部油溜まりの上澄み廃油後に掬い取るようにして実施しており、摩耗粒子が均一に分散していないと思われるため、SOAP／D-SOAP、フェログラフィーのIs値の摩耗粒子の濃度に関連する項目は参考と考える必要があります。また、カムクラッチの破損により発生した金属破片は取り除かれているため、これらのことを考慮し診断しました。分析の結果、SOAP／D-SOAPで鉄が検出されました。この鉄は、フェログラフィーの結果から、疲労摩耗で発生した～μmサイズの疲労摩耗粒子であると判断されました。また、他の摩耗粒子として、異物の噛み込み、又は、クラッチ軌道面の片当たり等により発生したと思われる切削粒子が見られました。以上のことから、当社が考える損傷のメカニズムは、カムクラッチ軌道面では、疲労摩耗によるフレーキングが発生し、発生した損傷が起点となって、損傷が進行したと思われます。疲労摩耗が進行し、摩耗が増大していく過程では、摩耗の影響によりシャフトに軸振れがあったと推定されます。今回の分析結果からは、カムクラッチが破損した原因については確認できませんでしたが、一般論としてその原因を推定した場合、同軸上の減速機の回転数が上昇するには、負荷側の負荷が何らかの原因で減少したため、異常な高回転数になった可能性が高いのではないかと考えます。尚、を示す粘度、全酸価、IRを実施した結果、新油に比較して差異はなく、本試料油はJOMORIXタービンであり、継続使用可能な状況にあることが確認されました。このことから、油の性状変化、異種油の混入等の影響でカムクラッチの破損が発生したものではないと判断します。
報告№109-09136 報告№113-00756 | 分析№109-001160 分析№113-001509 | 113-001509 | 分析の結果、前回に比較して鉄濃度は減少し、Is値は低下していることから摩耗状態は安定しており、現時点では減速機の状態は健全であると判断します。尚、現時点では良好な状態にあると判断できますが、分解点検の必要性を検討するために、後回分析を行い、本分析結果を含めた合計回のデータが健全な範囲にあるかを確認することが重要です。定期的な分析定期的な分析を実施することにより、データの変化から異常の兆候を早期に発見することが可能となります。将来的な摩耗の進行を監視するため、定期的に分析を実施することを推奨します。は、フェログラフィーおよびSOAP/D-SOAPSOAP-Tの結果から総合的に判断した結果、正常な状態にあると考えられます。フェログラフィー【異常摩耗指数：Is値】Is値は異常摩耗の早期発見パラメータのつで、摩耗粒子を定量化するために用います。前回に比較してIs値はの乗からマイナス乗に桁低下しており、摩耗状態は安定していると考えられます。フェログラフィー【定性分析：摩耗粒子および摩耗形態観察】分析結果から観察された全ての粒子量は少でした。Iカップリング発光分光分析【SOAP-T】検出された金属元素から発生箇所を推定すると、以下の通りでした。鉄、銅、錫、亜鉛・ギヤ、軸受等リン、モリブデン・添加剤カルシウム、アルミニウム、ケイ素、ナトリウム・外部混入異物
報告№107-0485 報告№107-0485 | 分析№107-02880 分析№107-02880 | 107-02880 | 分析の結果、摩耗は安定し、潤滑状態も正常と判断します。これらのことは、前回に比較して計数汚染度がランク減少し、SOAP／D－SOAPの鉄および銅濃度に大きな変化はないこと異常摩耗の早期発見パラメータであるフェログラフィーのIs値がの乗と良好の範囲にあるものの、摩耗粒子形態観察の結果、微小な疲労摩耗粒子が多く観察されたこと以上のことから判断しました。計数汚染度は良好と判断します。計数汚染度は良好と判断します。計数汚染度はNAS級と当社推奨の管理限界値のNAS級以内にあり、良好と判断します。重量汚染度は.mg/mlでした。重量汚染度は.mg/mlでした。機器の潤滑状態フェログラフィーの結果、微小な疲労摩耗粒子が多く観察されました。SOAPの結果、鉄および銅が検出されました。SOAPの結果、摩耗により発生した鉄および銅が検出されました。又、油の添加剤成分であるリン、亜鉛が検出されました。D－SOAPの結果、鉄が検出されました。D－SOAPの結果、摩耗により発生する鉄が検出されました。フェログラフィーの結果、微小な疲労摩耗粒子が多く観察されました。フェログラフィーの結果、異常摩耗の早期発見パラメータであるIs値がの乗と良好の範囲にあり、摩耗粒子形態観察の結果、微小な疲労摩耗粒子が多く観察されました。
報告№104-0378 報告№105-6000 | 分析№104-02669 分析№105-00063 | 105-00063 | 初期試験を実施した結果、オイルリングおよび軸受メタルの摩耗が確認されました。オイルリングの摩耗はオイルリングの振れ回りが原因と思われます。今後、潤滑油を適正にかきあげることができなくなるなどの原因で油膜切れを発生させることが懸念されるため、巡視の際にオイルリングの回転状況を確認すると共に至急濾過を実施されることを推奨します。濾過が実施出来ない場合は、ヶ月以内に精点Bを実施し、汚染状況及び摩耗の進行状況を確認されることを推奨します。これらのことは、異常摩耗の早期発見パラメータであるフェログラフィーのIs値がの乗と高く、摩耗粒子形態観察の結果、金属接触が厳しい場合に発生するシビア粒子、銅合金が観察されたことD－SOAPの結果、鉄がppm、オイルリングの主成分である銅がppm、メタルの主成分である錫がppm検出されたこと計数汚染度がNAS級以上、重量汚染度がmg/mlと当社推奨の管理限界値を超えていたこと以上のことから判断しました。
報告№108-5019 報告№108-5019 | 分析№108-00650 分析№108-00650 | 108-00650 | トライボ診断の結果、泡立ち試験を除く項目は良好でした。泡立ち試験の結果は、一般的には消泡性能が低くいと判断できる値の-ですが、新油値の-と同レベルにあったため、良好と判断します。一方、摩耗粒子の形態観察の結果、ギヤ歯面の摩耗で発生したと推定されるμmサイズの摩耗粒子、外部から混入したと思われる鉄錆等が観察されました。ギヤボックスの油系統にはフィルタがあり、粒子の大部分は捕捉されていると考えられます。それにもかかわらず、μmの摩耗粒子が確認されており、ギヤ歯面ではやや厳しい潤滑状態が発生している可能性があると思われました。また、フィルタの目詰まりにより濾過効率が低下している可能性も考えられました。今後さらに摩耗が進行することが懸念されるため、ヶ月以内に再度分析を実施すると共に、フィルタのメンテナンスを検討されることを推奨します。フィルタの捕捉の影響による誤認を避けるため、今後の診断に当たっては、これまでの採油箇所に加え、フィルタの捕捉物も分析し、その結果から潤滑状態を評価することを推奨します。尚、フィルタ捕捉物の分析を実施する際には、フィルタ流量、フィルタ使用時間、主機稼働時間などの追加情報が必要です。水分が新油に比較して高い値でした。使用油であるAlphasynPGは、ポリグリコールベースの合成ギヤオイルであるため、水分を吸収しやすい特性があります。今後は、水分濃度増加の有無を監視されることを推奨します。粘度は良好。粘度はmm/sと新油値.mm/sに比較して、粘度変化率は-.％で、当社推奨の管理限界値である±％以内にあり、良好と判断します。粘度はmm/sでした。粘度はmm/sでした。粘度指数はでした。粘度指数はでした。泡立ち試験は-でした。泡立ち試験は-と新油と同レベルにあり、消泡性能が新油と同レベルにあることが確認されました。水分は新油値より高い値でした。水分はppmと新油値より高い値でした。全酸価は良好。全酸価はmgKOH/gと新油値.mgKOH/gに比較して高いものの、IRの結果で、新油との差異は確認されず、且つ、劣化の兆候も確認されなかったことから、本試料油は継続使用可能と判断します。機器の潤滑状態摩耗粒子の形態観察の結果、ギヤ歯面の摩耗で発生したと推定されるμmサイズの摩耗粒子が観察されました。μmサイズの疲労摩耗粒子が観察されました。異常摩耗の早期発見パラメータである潤滑状態指数がの乗と正常な範囲にあるものの、摩耗粒子の形態観察の結果、ギヤ歯面の疲労摩耗で発生したと推定されるμmサイズの摩耗粒子が観察されました。
報告№107-0366 報告№108-0233 | 分析№107-01900 分析№108-01699 | 108-01699 | 濾過後の試料油を分析した結果、計数汚染度がNAS級と、濾過前のNAS級に対してランク増加していました。計数汚染度がランク増加していますが、濾過前がNAS級、濾過後がNAS級と、いずれも清浄なレベルにあり、継続使用可能な状態にあると判断します。
報告№109-09136 報告№111-00505 | 分析№109-001160 分析№111-002328 | 111-002328 | グリースおよび軸受は継続使用可能な状態にあると判断します。但し、今後も摩耗の進行を傾向監視するため、以下の対策を推奨します。定期的な分析切削摩耗の進行を監視するため、定期的に分析を実施し、摩耗の進行状況を確認することを推奨します。新グリースとの比較による評価グリースの物理的性状を示すIRのデータは新グリースデータを基準として評価しています。今回はグリース名が不明であったため判断できませんでしたが、今後評価する場合は、充填用の新グリースを同時に分析することをご検討下さい。フェログラフィー摩耗粒子の形態で比較的多く観察された粒子は、潤滑状態が正常な場合に発生する摩耗粒子異物の噛み込みにより発生する切削粒子でした。このような摩耗粒子が観察された場合には、潤滑部では正常なマイルド摩耗異物による切削摩耗が発生していることが分かります。摩耗形態の中でも切削摩耗は摩耗進行速度が速く、転がり軸受でこの摩耗形態が発生した場合には寿命が分の程度に低下することも知られており、切削摩耗により生じた軌道面の損傷が起点となって転がり軸受の寿命となるフレーキングに進展することから傾向監視による経過監視が必要です。Iカップリング発光分光分析供試グリースを分析した結果、検出された金属元素は、SOAP-Tの結果表に示すように、鉄、鉛、銅、アンチモン、ニッケル、錫、リン、カルシウム、バリウム、アルミニウム、ナトリウム、マグネシウムでした。これらの検出された金属元素から発生箇所を推定すると鉄、鉛、銅、ニッケル、アンチモン、錫・軸受等リン、バリウム・グリース添加剤カルシウム、アルミニウム、ナトリウム、マグネシウム・増ちょう剤等であると思われます。このうち、機械部品が摩耗したと思われる元素はのグループです。グリースの物理的性状IRの結果、油劣化の兆候を示すカルボン酸の吸収が確認されていないことから、良好と判断します。
報告№109-09136 報告№112-00290 | 分析№109-001160 分析№112-001169 | 112-001169 | 潤滑油は継続使用可能な状態にあると判断します。但し、今後は障害予防を目的に以下の対策を推奨します。追加分析消泡性能が低下した場合、ギヤ歯面での油膜形成に影響が出て摩耗が進展することがありますので、フェログラフィーおよびSOAP-Tを追加して摩耗により発生する油中金属濃度や潤滑状態を確認することを推奨します。泡立ち試験泡立ち試験の結果は、-と新油値が-であるのに比較して高い値となっていたことから、消泡性能が低下していることが分かりました。今後の使用状況によっては油の酸化劣化が進行したり、ギヤ歯面およびベアリング軌道面で油膜切れが発生したりする場合があるため、消泡剤の添加による消泡性能の改善など何らかの対応が必要になると思われます。分析結果泡立ち試験の結果、消泡性能が低下していることが確認されました。粘度粘度はmm/sと新油値mm/sに比較して、粘度変化率は-％で、当社推奨の管理限界値である±％以内にあり、良好と判断します。泡立ち試験泡立ち試験は-と新油に比較して高い値でした。水分はppmと当社推奨の管理限界値の以下であり、良好と判断します。酸価は.mgKOH/gと新油値.mgKOH/gに比較して高いものの、IRの結果で油劣化の兆候を示すカルボン酸の吸収が確認されていないことから、良好と判断します。
報告№107-0059 報告№107-0059 | 分析№107-00249 分析№107-00249 | 107-00249 | 分析の結果、摩耗粒子形態観察およびフィルタ写真で摩耗粒子および外部から混入したと思われる鉄錆、砂が観察されました。混入による影響は直ちにはないものの、前回に比較して計数汚染度がNAS級からNAS級にランク増加しており、今後、汚染度が増加することにより、汚染物がバルブのスプール等に噛み込み動作障害等が発生する可能性が高くなることが懸念されます。念のため、ヶ月後に再度分析を実施し、汚染度および摩耗の進行状況を確認することを推奨します。これらのことは、前回に比較して計数汚染度がNAS級からNAS級にランク増加し、やや高いこと異常摩耗の早期発見パラメータであるフェログラフィーのIs値が.と良好の範囲にあるものの、摩耗粒子形態観察の結果、外部から混入したと思われる鉄錆、砂が観察されたことフィルタ写真でも外部から混入したと思われる鉄錆、砂が観察されたこと以上のことから判断しました。は良好と判断します。粘度は良好と判断します。粘度はmm/sと新油値mm/sに比較して、粘度変化率は-.％で、当社推奨の管理限界値である±％以内にあり、良好と判断します。水分は良好と判断します。水分はppmと当社推奨の管理限界値の以下であり、良好と判断します。全酸価は良好と判断します。全酸価は.mgKOH/gと新油値以内にあり、良好と判断します。IRの結果、良好と判断します。IRの結果、油劣化の兆候を示すカルボン酸の吸収が確認されていないことから、良好と判断します。RBOTの結果、良好と判断します。RBOTはminと当社推奨の管理限界値のmin以上であり、良好と判断します。計数汚染度はやや高い値でした。計数汚染度はやや高い値でした。計数汚染度はNAS級と当社推奨の管理限界値のNAS級以内にあるものの、前回に比較してランク増加していました。重量汚染度は良好と判断します。重量汚染度は.mg/mlと当社推奨の管理限界値のmg/ml以内であり、良好と判断します。機器の潤滑状態摩耗粒子形態観察で外部から混入したと思われる鉄錆、砂が観察されました。SOAPの結果は良好です。SOAPの結果、ニッケルがppm、油の添加剤成分であるリンがppm、外部から混入したと思われるナトリウムがppm検出されました。D－SOAPの結果は良好です。D－SOAPの結果、鉄、外部から混入したと思われるカルシウム、ナトリウムが共に検出されました。フェログラフィーの結果、外部から混入したと思われる鉄錆、砂が比較的多く観察されました。異常摩耗の早期発見パラメータであるフェログラフィーのIs値が.と良好の範囲にあるものの、摩耗粒子形態観察の結果、鉄系摩耗粒子および外部から混入したと思われる鉄錆、砂が観察されました。
報告№106-0025 報告№106-6135 | 分析№106-00118 分析№106-02958 | 106-02958 | 初期試験を実施した結果、潤滑状態は安定し、潤滑油も継続使用可能と判断します。尚、摩耗粒子形態観察で金属接触が厳しい場合に発生するシビア粒子、外部から混入したと思われる砂がやや多く観察されたことから、今後摩耗が進行する場合があります。念のため、ヶ月後に精点Bを実施し、摩耗の進行状況を確認されることを推奨します。これらのことは、前回に比較して、計数汚染度はランク減少し、SOAP／D-SOAPの鉄及び錫濃度に変化がないこと異常摩耗の早期発見パラメータであるフェログラフィーのIs値がと良好の範囲にあるものの、摩耗粒子形態観察の結果、金属接触が厳しい場合に発生するシビア粒子、外部から混入したと思われる砂がやや多く観察されたこと以上のことから判断しました。
報告№109-09136 報告№114-00308 | 分析№109-001160 分析№114-001286 | 114-001286 | 水分は当社推奨の管理限界値以下であり、良好と判断します。軸受は継続使用可能な状態にあると判断します。但し、切削粒子が比較的多く観察されたことから、今後摩耗の進行速度が速める可能性があるため、以下の対策を推奨します。定期的な分析今後の進行が懸念される切削摩耗の推移を監視するため、定期的な分析実施を推奨します。異常摩耗の早期発見のパラメータであるIs値は、レベルとやや高い値でした。また、潤滑部の摩耗が認められたため、定期的に潤滑油分析を実施し、摩耗推移を監視することが有用と考えます。フェログラフィーで比較的多く観察された粒子は、以下の通りです。正常な摩耗粒子・潤滑状態が正常なマイルド摩耗により発生。切削粒子・異物や金属表面の微小突起による切削摩耗により発生。疲労摩耗粒子・繰返し応力による金属疲労で発生。大型化するとフレーキングの発生が懸念されます。切削粒子は、摩擦面が将来的に異常摩耗へ進展する可能性を示唆しているため、傾向監視が有用と思われます。詳細は、別紙傾向監視が必要な摩耗粒子をご覧ください。SOAP-Tの結果、鉄がppm検出され、さらにSEM・XMAで鉄、クロム、マンガンを含む粒子が支配的であったことから、ベアリングの摩耗によるものと推定されます。水分は良好です。
報告№109-09136 報告№111-00180 | 分析№109-001160 分析№111-000982 | 111-000982 | 潤滑油は継続使用可能な状態にあると判断します。但し、異種油の混入の有無、油名を再度確認することを推奨します。粘度、全酸価、RBOTの各データは良好でした。IRの結果、新油のIRスペクトルと一致しない箇所が確認されました。異種油の混入または油名の誤りなどが考えられます。尚、RBOTは、新油値と同じ値であり、減少傾向は確認されませんでした。このことから、酸化防止剤の消耗は確認されませんでした。水分は良好でした。
報告№109-09249 報告№112-00272 | 分析№109-001747 分析№112-001092 | 112-001092_date120927 | 潤滑油および軸受は継続使用可能な状態にあると判断します。但し、今後も摩耗の進行を傾向監視するため、以下の対策を推奨します。定期的な分析切削摩耗の進行を監視するため、定期的に分析を実施し、分析データによる摩耗の進行状況を確認することを推奨します。シリコン系のグリースや添加剤の確認シリコン系の添加剤やグリースを使用している箇所があるかについてご確認下さい。はフェログラフィーおよびSOAP／D-SOAPの結果から総合的に判断した結果、やや厳しい状態にあると考えられます。フェログラフィー【定量分析：Is値】Is値は異常摩耗の早期発見パラメータのつで、摩耗粒子を定量化するために用います。今回のIs値はの乗とやや高い値でした。フェログラフィー【定性分析：摩耗粒子および摩耗形態観察】分析結果から比較的多く観察された粒子は、以下の通りでした。正常な摩耗粒子・潤滑状態が正常なマイルド摩耗により発生。切削粒子・異物や金属表面の微小突起による切削摩耗により発生。観察された摩耗粒子の中でも切削粒子は、注意が必要です。摩耗形態の中でも切削摩耗は摩耗進行速度が速く、転がり軸受でこの摩耗形態が発生した場合には寿命が分の程度に低下することも知られており、切削摩耗により生じた軌道面の損傷が起点となって転がり軸受の寿命となるフレーキングに進展することから傾向監視による経過監視が必要です。Iカップリング発光分光分析【SOAP／D-SOAP】検出された金属元素から発生箇所を推定すると、以下の通りでした。鉄、鉛、亜鉛・軸受等カルシウム、ケイ素、ナトリウム・外部混入異物ケイ素の検出金属濃度でケイ素がppmと高い値でした。一般に、潤滑油中からケイ素が検出された場合の原因として、シリコン油或いは、シリコン系の添加剤が検出されるフェログラフィーおよびフィルタ表面の異物観察で砂が多く観察されて検出されるシリコングリースをシール部に塗布している場合、このシリコングリースが潤滑油に混入して検出されるなどが挙げられます。ケイ素が多く検出された原因がであると軸受摺動面に噛み込み摩耗が進行したり、であると潤滑油とグリースが混ざって粘度が上昇し、粘性抵抗が増大することにより、油温が上昇する等の悪影響を及ぼすことがあります。分析の結果から、今回検出された原因は、比較的高濃度であることからの可能性が考えられます。については、分析結果では確認することが出来ませんので、これに関する情報があれば提供をお願いします。水分、汚染度物重量は共に良好でした。汚染粒子数はNAS級とやや高い値でした。フィルタ表面の異物観察で金属片、鉄錆、砂等が観察されたことから、汚染度が高い要因は、摩耗と外部混入異物の影響と思われます。．粘度、全酸価、酸化安定度、有機物・有機化合物の各データは良好でした。分析結果特性低下特性低下に係るパラメータの分析結果は良好と判断します。粘度粘度はmm/sと新油値mm/sに対する粘度変化率は+.％で、当社推奨の管理限界値である±％以内にあり、良好と判断します。全酸価添加油の全酸価は、油メーカによって初期値が違うため統一した管理基準を設定するのが困難であることから、当社では管理限界値を設定しておらず、新油分析値との比較及び他の分析項目の結果より全酸価の状態判断を行います。その結果、全酸価は.mgKOH/gと新油値.mgKOH/g以下にあることから、良好と判断します。酸化安定度酸化安定度はminであり、当社推奨の管理限界値のmin以上であることから良好と判断します。有機物・有機化合物有機物・有機化合物は、IRチャートによる新油分析値との比較の結果、cm-付近に劣化の兆候を示すカルボン酸の吸収が確認されていないことから、良好と判断します。色相はL.であり、新油値のL.に比較して変化はないことから、良好と判断します。汚染にかかわるパラメータの分析結果は、汚染粒子数はやや高い値でした。水分はppmであり、当社推奨の管理限界値の以下であることから良好と判断します。汚染粒子数はNAS級であり、当社推奨の管理限界値のNAS級以下であるものの、やや高い値でした。汚染度物重量は.mg/mlであり、当社推奨の管理限界値のmg/ml以下であることから良好と判断します。摩耗フェログラフィーによる摩耗粒子の観察の結果、潤滑状態が正常な場合に発生する摩耗粒子、異物の噛み込みや金属表面の微小突起により発生する切削粒子が比較的多く観察されました。異常摩耗の早期発見パラメータであるフェログラフィーのIs値がの乗とやや高く、摩耗粒子の形態観察の結果、潤滑状態が正常な場合に発生する摩耗粒子、異物の噛み込みや金属表面の微小突起により発生する切削粒子が比較的多く観察されました。金属濃度SOAP法により金属濃度を測定した結果、外部から混入したと思われるケイ素がppm検出されました。金属濃度酸溶解法により金属濃度を測定した結果、潤滑箇所で発生する金属接触によって検出される鉄がppm、鉛が、亜鉛が、外部から混入したと思われるカルシウムが、ナトリウムが検出されました。
報告№101-0286 | 分析№101-02952 | 101-02952 | 分析の結果、本ベアリングは継続使用可能な状態にあると判断します。それは、フェログラフィーの結果、転動体と内輪、外輪間では微小なフレーキングは発生しているがベアリングの寿命の指標である大型のフレーキングは確認されていない。転動体と保持器の間では、厳しい金属接触は発生しているが、軌道面では発生していない。ことから確認されました。今回の定検以降、分解点検、油の交換を定期的に実施しないことになりますので、今後は、今回の定検直後と、その後年毎に分析を定期的に実施し、機器の摩耗状況、油の劣化状況を確認されることを推奨します。粘度は良好です。粘度はmm/sと新油値mm/sに比較して、推奨管理基準内であり良好と判断します。水分は良好です。水分はppmと当社推奨の管理基準値内であり良好と判断します。全酸価は良好です。全酸価は.mgKOH/gと新油値.mgKOH/g以下であり、良好と判断します。IRは良好です。IRの結果、油劣化のカルボン酸の吸収は見られず、良好と判断します。計数汚染度は当社推奨の管理限界値を超えていました。計数汚染度はNAS級以上と当社推奨の管理限界値を超えていました。重量汚染度は当社推奨の管理限界値を超えていました。重量汚染度はmg/mlと当社推奨の管理限界値を超えていました。機器の潤滑状態SOAPは良好です。SOAPの結果、ベアリングの摩耗により発生した鉄がppmと若干検出されました。一方、油の添加剤成分であるリンがppm検出されました。D－SOAPは良好です。D－SOAPの結果、ベアリングの摩耗により発生した鉄が.ppm、銅が、外部から混入したカルシウムがppm検出されました。フェログラフィーの結果、軌道面でマイクロスリップが発生していることが確認されました。フェログラフィーの結果、シビア粒子、銅系粒子、～μm未満のマイクロスリップにより発生した粒子が見られました。これらのことから、転動体と保持器の間で油膜が切れて、マイクロスリップによる凝着摩耗が発生していることが確認されました。但し、損傷に至るような大型のフレーキングにより発生した粒子は確認されていません。したがって、本ベアリングは継続使用可能と判断します。尚、フレーキングの発生を監視するためにも、年に回の分析によるCBMは必要ですから、傾向管理にはトライボ診断法を実施願います。
報告№108-5007 報告№108-5007 | 分析№108-00465 分析№108-00465 | 108-00465 | 、汚染度、軸受の潤滑状態を確認する。今回の採油は、対象設備の停止中にブロー弁から実施しているため、油循環中に採油した場合に比較し、油中粒子の沈降の影響を受け、分析データが高濃度に出る可能性があります。今回の分析は以上のことを踏まえて結果を検討しました。分析の結果、異常摩耗の早期発見パラメータであるフェログラフィーのIs値がやや高いの乗であり、摩耗粒子の形態観察で疲労摩耗粒子が多く観察されました。更にD－SOAPで鉄が検出されました。今後、更に摩耗が進行し、転がり軸受の寿命の指標となるフレーキングに進展することが懸念されるため、再度分析を実施し、汚染度および摩耗の進行状況を確認することを推奨します。理論的計算の結果、今回の採油から時間以上経過していれば進行状態の確認が出来ますので、この経過時間以後に再分析を実施する事を推奨します。尚、を示す粘度を除く項目は良好でした。粘度は.mm/sと新油のmm/sに比較して変化率が-％となり、当社推奨の管理限界値内にあるものの、低下しています。粘度が低下したことにより軸受軌道面で油膜切れが発生し、摩耗の進行速度が速まることも懸念されるため、早急に更油を計画することを併せて推奨します。尚、上述しましたように、今回の採油は停止中の採油であるため、運転中の採油に比較して汚染度は高目に出ている可能性があります。次回採油のタイミングは、粒子の沈降の影響を極力抑え、油中粒子が均一な分散状態に近い状態で採油が実施できるように、対象設備の運転中、または停止直後に採油を実施されることを推奨します。粘度は当社推奨の管理限界値内にあるものの、低下していました。粘度は低下していました。粘度は.mm/sと新油値mm/sに比較して、粘度変化率は-％で、当社推奨の管理限界値である±％以内にあるものの、低下していました。水分は良好と判断します。水分は.ppmと当社推奨の管理限界値の以下であり、良好と判断します。全酸価は良好と判断します。全酸価は.mgKOH/gと新油値.mgKOH/gに比較して変化はなく、良好と判断します。IRの結果、良好と判断します。IRの結果、油劣化の兆候を示すカルボン酸の吸収が確認されていないことから、良好と判断します。RBOTの結果、良好と判断します。RBOTはminと当社推奨の管理限界値のmin以上であり、良好と判断します。は良好と判断します。計数汚染度は良好と判断します。計数汚染度はNAS級と当社推奨の管理限界値のNAS級以内であり、良好と判断します。重量汚染度は良好と判断します。重量汚染度は.mg/mlと当社推奨の管理限界値のmg/ml以内であり、良好と判断します。機器の潤滑状態異常摩耗の早期発見パラメータであるフェログラフィーのIs値がの乗とやや高く、摩耗粒子の形態観察の結果、疲労摩耗粒子が多く観察されました。SOAPの結果は良好です。SOAPの結果、油の添加剤成分であるリン、亜鉛が検出されました。D－SOAPの結果は良好です。D－SOAPの結果、鉄、銅、油の添加剤成分であるリン、亜鉛、外部から混入したと思われるカルシウムが検出されました。フェログラフィーの結果、疲労摩耗粒子が多く観察されました。異常摩耗の早期発見パラメータであるフェログラフィーのIs値がの乗とやや高く、摩耗粒子の形態観察の結果、疲労摩耗粒子が多く観察されました。
報告№109-09136 報告№114-00253 | 分析№109-001160 分析№114-000859 | 114-000859 | 軸受は継続使用可能な状態にあると判断します。但し、疲労摩耗が発生していることから、以下の対策を推奨します。再分析による濾過または更油の検討油の汚染度が高いことから、摩耗粒子や異物等の夾雑物が潤滑部に噛み込むことによる摩耗の進行が懸念されるため、再分析によりデータを確認し、汚染度が上昇するようであれば、濾過または更油を推奨します。定期的な分析疲労摩耗の進行を監視するため、定期的に分析を実施し、分析データによる摩耗の進行状況を確認することを推奨します。異常摩耗の早期発見のパラメータであるフェログラフィーのIs値は、レベルと高い値です。また、潤滑部の摩耗が認められたため、定期的に潤滑油分析を実施し、摩耗推移を監視することが有用と考えます。フェログラフィーで観察された代表的な粒子は、以下の通りです。疲労摩耗粒子・繰返し応力を受けて発生。D-SOAPの結果、鉄がppmと比較的高い値であることから、軸受軌道面の摩耗によるものと推定されます。計数汚染度は、NAS級以上と当社推奨の管理限界値を超えています。フィルタグラムで金属片、鉄錆、砂等が観察されたことから、汚染度が高い要因は、摩耗と外部混入異物の影響と思われます。
報告№108-8024 報告№108-8024 | 分析№108-03436 分析№108-03436 | 108-03436 | 分析の結果、汚染粒子数がNAS級と良好の範囲にあり、且つ、摩耗粒子で観察された摩耗粒子がμm未満の鉄系粒子が支配的であることから、ギヤおよび転がり軸受は継続使用可能と判断します。一方、金属濃度SOAPでケイ素がppm検出されています。一般に、潤滑油中からケイ素が検出された場合の原因として、油の消泡剤として使用されるシリコン系の添加剤が検出されるフェログラフィーおよびフィルタ表面の異物観察で砂が多く観察され、これが検出されるシリコングリースをシール部に塗布している場合、このシリコングリースが潤滑油に混入して検出されるなどが挙げられますが、今回の原因は、フィルタで砂が多く観察されたことから、の可能性が考えられます。およびについては、分析結果では確認することが出来ませんので、原因を絞込むため、消泡剤の投与をしていないか、また、シリコングリースを使用している箇所があるかについてご確認下さい。尚、潤滑油の基本特性を示す粘度、および特性低下を知るパラメータである全酸価、有機物・有機化合物、酸化安定度の各データが良好の範囲にあることから、この油は継続使用可能と判断します。トライボ診断では、バックラッシの増加量を分析結果から計算できますので、構造が確認できる図面、ギヤの形式、歯形、モジュール、歯数、回転数、増速比、歯幅をお知らせ下さい。計算結果をご報告いたします。特性低下全ての項目が良好な範囲にあったことから特性低下は認められず良好と判断します。粘度は良好と判断します。粘度は.mm/sと新油値.mm/sに比較して、粘度変化率は-.％で、当社推奨の管理限界値である±％以内にあり、良好と判断します。全酸価は良好と判断します。全酸価は.mgKOH/gと新油値.mgKOH/g以内にあり、良好と判断します。有機物・有機化合物の結果、良好と判断します。有機物・有機化合物の結果、油劣化の兆候を示すカルボン酸の吸収が確認されていないことから、良好と判断します。酸化安定度の結果、良好と判断します。酸化安定度はminと当社推奨の管理限界値のmin以上であり、良好と判断します。色相は良好と判断します。色相はLと新油値のLに変化はなく、良好と判断します。汚染は良好と判断します。水分は良好と判断します。水分はppmと当社推奨の管理限界値の以下であり、良好と判断します。汚染粒子数は良好と判断します。汚染粒子数はNAS級と当社推奨の管理限界値のNAS級以内にあり、良好と判断します。汚染物重量は良好と判断します。汚染物重量は.mg/mlと当社推奨の管理限界値のmg/ml以内にあり、良好と判断します。摩耗摩耗は正常と判断します。摩耗粒子の結果は良好と判断します。異常摩耗の早期発見パラメータであるフェログラフィーのIs値がの乗と良好の範囲にあり、潤滑状態も正常と判断します。金属濃度SOAPの結果は良好です。金属濃度SOAPの結果、錫、油の添加剤成分であるリン、亜鉛、カルシウム、外部から混入したと思われるバリウム、ケイ素が検出されています。金属濃度酸溶解法の結果、鉄が検出されています。金属濃度酸溶解法の結果、鉄、油の添加剤成分である亜鉛、カルシウム、外部から混入したと思われるナトリウムが検出されています。
報告№108-7518 報告№108-7518 | 分析№108-02339 分析№108-02340 | 108-02340 | 精点Aを実施し、前回データと照合した結果、油中摩耗粒子の増加が僅かに確認されています。油中の摩耗粒子は、発生することにより増加し、油槽や配管内部で沈降したり、フィルタやストレーナにより捕捉されるなどにより減少します。油中の摩耗粒子濃度は、発生量と減少量とがバランスしたところで一定、いわゆる平衡状態になりますが、このバランスが崩れると増加する場合と減少する場合とに分かれます。増加する場合は、発生と減少がバランスしている状態から潤滑状態が変化して摩耗が厳しくなり始めたことを示し、これとは反対に、減少する場合は平衡状態から発生量が減少するか、或いは、減少量が大きくなることを示します。減少する場合は、いずれにしても摩耗の発生量に変化がないか、発生していないと判断できます。本軸受の場合、監視している粒子サイズを捕捉するフィルタ類の設置はなく、これによる減少はありませんので、油中の摩耗粒子が増加した理由は、摩耗が若干発生していると考えられます。但し、本軸受の摩耗は僅かに発生しているものの、計数汚染度がNAS級と清浄であり、かつ、異常摩耗の早期発見パラメータであるフェログラフィーのIs値がのマイナス乗と良好の範囲にあることから、本軸受は継続使用可能と判断します。これらのことは、前回に比較して、計数汚染度はランク増加しているものの良好の範囲にあり、SOAP／D-SOAPの鉄および錫濃度に変化がないこと異常摩耗の早期発見パラメータであるフェログラフィーのIs値がのマイナス乗と良好の範囲にあること以上のことから判断します。尚、潤滑油の基本特性も良好の範囲にあることから継続使用可能と判断します。
報告№104-4518 | 分析№104-00757 | 104-00757 | 分析の結果、軸受メタル及び主軸の摩耗進行が僅かに確認されましたが、現状では問題なく使用可能と判断します。これらのことは、前回に比較して、計数汚染度はランク上昇し、D-SOAPの鉄が.から、錫濃度が.からに増加したこと異常摩耗の早期発見パラメータであるフェログラフィーのIs値が、.から.に僅かに増加していたこと以上のことから判断しました。尚、前回が油給油口から採油を実施していたのに対して、今回がドレンバルブと一致していないため、今回、計数汚染度や鉄濃度が上昇した原因は、摩耗の進行ではなく、採油箇所の違いによる可能性が考えられました。
報告№106-4567 報告№106-4567 | 分析№106-02023 分析№106-02023 | 106-02023 | 分析の結果、摩耗粒子形態観察で金属接触が厳しい場合に発生するシビア粒子、マイルドな摩耗状態で発生する粒子がやや多く観察されたものの、現在のところ、転がり軸受およびギヤは継続使用可能と判断します。これらのことは、異常摩耗の早期発見パラメータであるフェログラフィーのIs値がの乗とやや高く、摩耗粒子形態観察の結果、金属接触が厳しい場合に発生するシビア粒子、マイルドな摩耗状態で発生する粒子がやや多く観察されたものの、計数汚染度がNAS級と清浄であることSOAP／D－SOAPの結果、鉄および銅濃度が微量であること以上のことから判断しました。トライボ診断では、バックラッシの増加量を分析結果から計算できますので、構造が確認できる図面、ギヤの形式、歯形、モジュール、歯数、回転数、増速比、歯幅をお知らせ下さい。計算結果をご報告いたします。は良好と判断します。粘度は良好と判断します。粘度はmm/sと新油値mm/sに比較して、粘度変化率は-％で、当社推奨の管理限界値である±％以内にあり、良好と判断します。水分は良好と判断します。水分はppmと当社推奨の管理限界値の以下であり、良好と判断します。全酸価は良好と判断します。全酸価は.mgKOH/gと新油値.mgKOH/gに比較して高い値であるものの、IRの結果で油劣化の兆候を示すカルボン酸が確認されていないことから、良好と判断します。IRの結果、良好と判断します。IRの結果、油劣化の兆候を示すカルボン酸の吸収が確認されていないことから、良好と判断します。RBOTの結果、良好と判断します。RBOTはminと当社推奨の管理限界値のmin以上であり、良好と判断します。計数汚染度は良好と判断します。計数汚染度は良好と判断します。計数汚染度はNAS級と当社推奨の管理限界値のNAS級以内であり、良好と判断します。重量汚染度は.mg/mlでした。重量汚染度は.mg/mlでした。機器の潤滑状態摩耗粒子形態観察で金属接触が厳しい場合に発生するシビア粒子、マイルドな摩耗状態で発生する粒子がやや多く観察されたものの、現在のところ、転がり軸受およびギヤは継続使用可能と判断します。SOAPの結果、鉄および銅が検出されました。SOAPの結果、摩耗により発生した鉄および銅、油の添加剤成分であるリンが検出されました。D－SOAPの結果、鉄および銅が検出されました。D－SOAPの結果、摩耗により発生した鉄および銅、外部から混入したカルシウム、ナトリウムが検出されました。フェログラフィーの結果、金属接触が厳しい場合に発生するシビア粒子、マイルドな摩耗状態で発生する粒子がやや多く観察されました。異常摩耗の早期発見パラメータであるフェログラフィーのIs値がの乗とやや高く、摩耗粒子形態観察の結果、金属接触が厳しい場合に発生するシビア粒子、マイルドな摩耗状態で発生する粒子がやや多く観察されました。
報告№107-4545 報告№109-09146 | 分析№107-02185 分析№109-001226 | 109-001226 | トライボ診断の結果、全てのデータが良好であることから、この油は継続使用可能と判断します。は良好と判断します。粘度は良好。粘度は.mm/sと新油値mm/sに比較して、粘度変化率は-.％で、当社推奨の管理限界値である±％以内にあり、良好と判断します。粘度はmm/sとなっています。粘度はmm/sとなっています。粘度指数はとなっています。粘度指数はとなっています。水分は良好。水分は.ppmと当社推奨の管理限界値の以下であり、良好と判断します。全酸価は良好。全酸価は.mgKOH/gと新油値.mgKOH/g以内にあり、良好と判断します。
報告№109-09136 報告№114-00230 | 分析№109-001160 分析№114-000786 | 114-000786 | 分析の結果、潤滑は清浄な状態にあることから、潤滑油は継続使用可能状態にあると判断します。ギヤの摩耗状態ギヤは継続使用可能な状態にあると判断します。但し、異常摩耗の早期発見パラメータであるフェログラフィーのIs値がレベルと良好の範囲にあるものの、摩耗粒子の形態観察で繰返し応力を受けて発生する疲労摩耗粒子、外部から混入したと思われる鉄錆等が比較的多く観察されています。さらにSOAP/D-SOAPの鉄およびクロムが比較的高濃度で検出されています。ギヤ歯面で発生している摩耗形態は、疲労摩耗であり、今後も摩耗の進行が懸念されるため、以下の対策を推奨します。定期的な分析今後の進行が懸念される疲労摩耗の推移を監視するため、定期的な分析実施を推奨します。
報告№107-0366 報告№110-00206 | 分析№107-01900 分析№110-000794 | 110-000794 | 濾過前の試料油を分析した結果、前回に比較してD－SOAPでメタルの主成分である錫がからppmに増加していました。粘度がmm/sと新油のmm/sに比較して、粘度変化率は+％で、やや不良領域にありました。・メタルの摩耗軸受メタルの摩耗が進行しています。今後さらに摩耗が進行し、軸受の損傷に至ることが懸念されます。油量リットルと仮定して、今回の錫濃度からスラスト軸受の平均的な摩耗深さを計算したところ、.μmとなりましたが、これまでに実施してきた濾過により摩耗粒子が除去されており、計算結果は前回の濾過後から今回の採油までに発生した量と考えなければいけません。・粘度の上昇現在、ISOVGからISOVGに移行しているため異常ではなく、本試料油は継続使用可能と判断します。これらの障害発生に対する弊害を勘案の上、ヶ月以内に分析を実施し、汚染度および摩耗の進行状況を確認することを推奨します。また、今後軸受メタルの摩耗が進行した場合、摩耗程度を評価する必要がありますので、次回分析時には、設備油量と直近のメタル交換時期をお知らせください。
報告№109-09136 報告№112-00091 | 分析№109-001160 分析№112-000309 | 112-000309 | 潤滑油は継続使用可能な状態にあると判断します。粘度、全酸価、IR、RBOTの各データは良好でした。油の余寿命は、使用油の使用期間または使用時間が不明であったため、ご依頼の油の余寿命に関する検討は行えませんでした。ただし、分析の結果で新油値がminであったことから、使用期間を仮にヶ月間と仮定すれば余寿命は十二分にあると言えます。可能であれば、使用期間、あるいは使用時間の情報をご提供下さい。本試料油の添加剤は、一般に、タービン油に比較して極圧添加剤や摩耗防止剤などの濃度が高く、この影響でRBOT試験の結果が変動する傾向があります。そのため、ギヤ油の余寿命の評価をタービン油と同等の精度で得るには、RBOTの結果に加え、粘度、全酸価、IRなどのデータを総合的に判断することが必要です。水分は良好でした。
報告№109-09136 報告№110-00326 | 分析№109-001160 分析№110-001412 | 110-001412 | 摩擦面で発生している摩耗の形態や潤滑状態は、フェログラフィーで得られた摩耗粒子の観察結果から評価します。同法は、摩耗粒子を含んだ試料油を磁力で油と粒子とに分離する技術で、分離された摩耗粒子を解析することによって潤滑状態の健全性や摩耗粒子の発生原因を診断するものです。摩耗粒子と摩耗形態観察された粒子は、潤滑状態が正常な場合に発生する摩耗粒子でした。以上から、潤滑部で発生している摩耗は正常なマイルド摩耗であることが分かりました。潤滑状態異常摩耗の早期発見パラメータとして摩耗粒子を定量化して評価するフェログラフィーのIs値は、潤滑状態が正常であるのマイナス乗となっていました。汚染度水分濃度は、前回同様に管理基準以内にあり良好でした。粘度、全酸価、RBOTの各データは、前回同様に管理基準以内にあり良好でした。潤滑油は継続使用可能な状態にあると判断します。なお、本設備には油清浄機が設置されており、異常な摩耗により発生した摩耗粒子が除去され、異常な摩耗状態を検知できない場合も考えられますので、以下の対策を推奨します。潤滑油が油清浄機で常時濾過されている主タービンは、全体油量と潤滑油ポンプ吐出量、そして油清浄機の濾過効率などをパラメータとして潤滑状態の評価を行ないます。今回は、油清浄機入口から採取された試料油のみであるため正確な評価は出来ませんでした。今後は、油清浄機の入口と出口の箇所から採油を実施することを推奨します。
報告№104-4548 報告№104-0236 | 分析№104-01752 分析№104-01804 | 104-01804 | GGH駆動用減速機の潤滑油を分析し、トライボ診断を実施しました。その結果、以下の通りでした。減速機の潤滑状態減速機の潤滑状態を知るためフェログラフィー及びSOAP／D-SOAPを実施しました。その結果、ギヤ歯面及び銅を使用した箇所で、若干摩耗が発生していることが確認されました。D-SOAPの鉄濃度と油量リットルから計算によって求めた摩耗体積はmmとなります。ご提供いただきましたギヤのモジュール、歯数、歯幅の情報からバックラッシの増加量を計算した結果、最も摩耗が発生しやすいと思われるまがりはかさ歯車に摩耗が集中したと仮定しても.μmとほとんど増加していないことが分かりました。以上のことから、本減速機は継続使用可能な状態にあると判断します。尚、計算により求めたバックラッシ増加量は、今後、設計許容値に照合することで減速機の点検要否を検討することが可能となります。非分解による設備診断を推進するために、バックラッシ初期値および設計許容値の情報をご提供下さい。潤滑油の劣化潤滑油の劣化状況を確認するため、全酸価及びIRを実施しました。その結果、全酸価が.mgKOH/gと新油値の.mgKOH/g以内にあり、且つ、IRの結果、新油のスペクトルに比較して変化がないことから、この油は継続使用可能と判断します。
報告№107-0475 | 分析№107-02720 | 107-02720 | 今回の採油は、油量が.Lと少量であったため、ドレンプラグから機器停止中に全量抜き取り分析試料としました。通常は採油の前に排油を行い、油槽底部やドレン配管に沈降、滞留していた鉄錆や砂等の外部混入物を排出し、その後に採油を行いますが、今回の採油方法では、外部混入異物を採取した可能性が高く、油中粒子が均一に分散している油循環中に比較して、分析データが高濃度に出る可能性があると思われます。分析の結果、計数汚染度がNAS級以上、重量汚染度が.mg/mlと共に当社推奨の管理限界値を超え、またSOAP／D-SOAPの鉄濃度が高い値を示し、さらに、異常摩耗の早期発見パラメータであるフェログラフィーのIs値がの乗と高い値を示していました。汚染に関する分析データが高くなっている原因は、摩耗粒子形態観察およびフィルタ写真の結果で鉄錆、砂等の外部混入物が多く観察されたことから、採油時に外部から混入した影響によるものと考えられましたが、粒子濃度が高めになるドレンプラグからの採油であるにもかかわらず、観察された摩耗粒子は、正常な潤滑状態下で発生した摩耗粒子が支配的であることから、本軸受は継続使用可能な状態にあると判断します。尚、RBOTがminと新油値のminに比較して、使用油の方がmin高い値を示していますが、これはIRの結果で異種油の混入が確認されていないことから、製造ロットの違いなどが影響したものと考えられました。
報告№104-0328 | 分析№104-02314 | 104-02314 | 濾過前の試料油を分析した結果、計数汚染度が前回NAS級から、今回NAS級に約年ヶ月でランク上昇しました。摩耗粒子形態観察で、摩擦熱が高い場合や軸電流により発生する球状粒子、外部から混入した鉄錆が観察されました。計数汚染度の上昇摩耗粒子形態観察の結果、球状粒子、鉄錆が多く観察されたため、汚染度が上昇した要因は、摩耗粒子と外部から混入した異物によるものと考えられます。球状粒子の発生球状粒子は、異常の兆候を示す形態のパラメータで、この摩耗粒子が発生する場合、潤滑状態に注意が必要です。球状粒子の発生原因は、一般に、溶接工事、溶接作業などによる溶接スパッタの混入、電食による発生、厳しい金属接触による摩耗、が考えられます。球状粒子の発生原因が、の溶接スパッタの混入であれば、今後増加しないと思われますが、が考えられる場合は、原因を取り除かなければ球状粒子は増加すると考えられます。これらの障害発生に対する弊害を勘案の上、予防処置としてヶ月以内に再度分析を実施し、この球状粒子の増加の有無を確認されることを推奨します。尚、念のため、主機の起動時、停止時の温度チャートから軸受温度に微妙な変化がないかを確認されることを推奨します。
報告№109-09136 報告№110-00326 | 分析№109-001160 分析№110-001405 | 110-001405 | 摩擦面で発生している摩耗の形態や潤滑状態は、フェログラフィーで得られた摩耗粒子の観察結果から評価します。同法は、摩耗粒子を含んだ試料油を磁力で油と粒子とに分離する技術で、分離された摩耗粒子を解析することによって潤滑状態の健全性や摩耗粒子の発生原因を診断するものです。摩耗粒子と摩耗形態観察された粒子は、潤滑状態が正常な場合に発生する摩耗粒子金属潤滑部が局部的に油膜切れを起して発生するシビア粒子でした。以上から、潤滑部で発生している摩耗は正常なマイルド摩耗と、やや厳しい摩耗形態の凝着摩耗が発生していることが分かりました。潤滑状態異常摩耗の早期発見パラメータとして摩耗粒子を定量化して評価するフェログラフィーのIs値は、潤滑状態がやや厳しいの乗となっていました。汚染度水分濃度は、前回同様に管理基準以内にあり良好でした。粘度、全酸価、RBOTの各データは、前回同様に管理基準以内にあり良好でした。潤滑油は継続使用可能な状態にあるものの、軸受摺動面で局部的な油膜切れによる摩耗が僅かに発生していますので、以下の対策が必要です。今後、摩耗の進行状況を監視するため、定期的に分析を実施し、摩耗の進行状況を確認することを推奨します。傾向監視のための次回採油時期は、理論的に求めると最短で約時間となります。この時間は、油中汚染物が均一になるために必要とする時間であり、この時間を経過すれば、再分析の結果から潤滑状態の傾向を確認することが可能となります。理論時間を参考に次回採油時期を検討されることを提案します。なお、次回はすべり軸受の摩耗程度を確認するため、油中金属元素濃度を追加実施することを推奨します。当社では、油中金属元素濃度の結果と油量から軸受の摩耗体積を算出することが可能です。また、軸受摺動面の面積が確認できる情報をご提供いただければ、軸受の摩耗程度を評価することが可能となりますので、次回分析時には軸受の寸法、材質に関する情報をご提供下さい。
報告№109-09084 報告№109-09084 | 分析№109-000735 分析№109-000735 | 109-000735 | トライボ診断の結果、泡立ち試験を除く項目は良好です。泡立ち試験の結果は、一般的には消泡性能が低くいと判断できる値の-ですが、新油値の-と同レベルにあったため、良好と判断します。機器の潤滑状態潤滑状態指数はのマイナス乗と濾過設備のない機器であれば正常な潤滑状態にあると判断できます。しかし、フィルタが設置されているため、別紙インライン・オフラインフィルタの影響に示すとおり、粒子の大部分は捕捉され、異常な摩耗状態が発生したとしても正常な潤滑状態にあると誤認してしまう可能性があります。これらのフィルタの影響を検討した結果、ギヤは継続使用可能な状態にあると思われますが、潤滑状態指数は摩耗がやや厳しい状態であるの乗領域にあると推定できます。推定結果は、フィルタの濾過効率を仮定して求めたものですが、フィルタがない状態では油中の粒子濃度は現在より高いことは明らかです。そのためヶ月後に再度分析を実施し、摩耗進行の有無を確認することを推奨します。泡立ち試験の結果、消泡性能が低いと判断できる値であるものの、新油と同レベルにあると判断します。粘度は良好。粘度はmm/sと新油値.mm/sに比較して、粘度変化率は-.％で、当社推奨の管理限界値である±％以内にあり、良好と判断します。粘度はmm/sとなっています。粘度はmm/sとなっています。粘度指数はとなっています。粘度指数はとなっています。泡立ち試験は-となっています。泡立ち試験は-と新油と同レベルにあり、消泡性能が新油と同レベルにあると判断します。水分は良好。水分はppmと当社推奨の管理限界値の以下であり、良好と判断します。全酸価は良好。全酸価は.mgKOH/gと新油値.mgKOH/gに比較して高いものの、IRの結果で油劣化の兆候を示すカルボン酸の吸収が確認されていないことから、良好と判断します。機器の潤滑状態精密な濾過設備がない機器であれば、潤滑状態指数は正常の範囲にあると判断します。潤滑状態指数は正常の範囲にあると判断します。異常摩耗の早期発見パラメータである潤滑状態指数がのマイナス乗と精密な濾過設備がない機器であれば、潤滑状態指数は正常の範囲にあると判断します。
報告№109-09221 報告№109-09221 | 分析№109-001668 分析№109-001668 | 109-001668 | 結論定期的に分析を実施し、酸化劣化の進行状況を監視されることを推奨します。は良好と判断します。計数汚染度は良好と判断します。計数汚染度はNAS級と当社推奨の管理限界値のNAS級以内にあり、良好と判断します。重量汚染度は良好と判断します。重量汚染度は.mg/mlと当社推奨の管理限界値のmg/ml以内にあり、良好と判断します。機器の潤滑状態SOAPの結果、銅が検出されました。SOAPの結果、銅が検出されました。SOAPの結果、油の添加剤成分であるリン、亜鉛が検出されました。一方、銅が検出されており、銅を使用した部分の溶出が発生していると考えられます。この溶出は亜鉛系添加剤成分の亜鉛と銅が反応し、溶出することが知られています。銅濃度は別紙鉱油の酸化に対する金属触媒の影響に示すように銅濃度が増加すると酸化速度が速まります。酸化劣化の進行状況を全酸価の変化で監視されることを推奨します。D－SOAPの結果は良好です。D－SOAPの結果、摩耗により発生する鉄、錫、銅が検出されていないことから、良好と判断します。フェログラフィーの結果は良好です。フェログラフィーの結果、異常摩耗の早期発見パラメータであるIs値がのマイナス乗と良好の範囲にあり、潤滑状態も正常と判断します。
報告№108-0387 報告№109-09022 | 分析№108-02609 分析№109-000397 | 109-000397 | 機器の潤滑状態および初期試験を実施し、前回データと照合した結果、油中摩耗粒子に変化がないことが確認されています。油中の粒子濃度は、油膜破断による発生や、油槽内などでの沈降が均衡したところで一定、いわゆる平衡状態になりますが、このバランスが崩れると増加する場合と減少する場合とに分かれます。増加した場合は、発生と減少の均衡が崩れ、摩耗の発生や外部混入が始まったことを示し、またこれとは反対に、減少した場合は発生量が減少しているか、或いは、減少量が大きくなっていることを示し、特に減少は、汚染状態や潤滑状態が良好であることを示唆しています。本軸受では、油中の粒子が減少する要因となるフィルタ類は設置されておらず、濾過による減少は考えられませんので、油中の摩耗粒子に変化がなかったのは、摩耗粒子の発生が極微量で、油槽内部での沈降があったためと考えられます。以上のことから、本軸受は摩耗の進行がほとんどなく、潤滑状態は安定した状態にあったものと判断します。これらのことは、前回に比較して、計数汚染度は等級に変化はなく、SOAP／D-SOAPの鉄および錫濃度に変化がないこと異常摩耗の早期発見パラメータであるフェログラフィーのIs値がのマイナス乗と良好の範囲にあること以上のことから判断しています。潤滑油の基本特性潤滑油の基本特性は、良好の範囲にあることから、本試料油は継続使用可能と判断します。
報告№109-09136 報告№113-00147 | 分析№109-001160 分析№113-000543 | 113-000543 | 潤滑油の劣化はなく、汚染度も良好な範囲にあることから、継続使用可能と判断します。軸受は継続使用可能な状態にあると判断します。但し、D-SOAPの錫が前回に比較して増加していました。今後、軸受メタルの摩耗の進行が懸念されるため、以下の対策を推奨します。ヶ月後に再分析今後、軸受メタルの摩耗が進行することが懸念されるため、ヶ月後に回目の初期試験を実施し、汚染度および摩耗の進行状況を確認することを推奨します。はフェログラフィーおよびSOAP/D-SOAPの結果から総合的に判断した結果、継続使用は可能ですが、今後の機器の機能を確認するためにも傾向管理が有用と考えます。フェログラフィー【定量分析：Is値】Is値は異常摩耗の早期発見パラメータのつで、摩耗程度を定量化するために用います。Is値は前回に比較しての乗からマイナス乗に低下し、低い値でした。フェログラフィー【定性分析：摩耗粒子および摩耗形態観察】分析結果から観察された全ての粒子量は少でした。Iカップリング発光分光分析【SOAP／D-SOAP】検出された金属元素から発生箇所を推定すると、以下の通りでした。鉄、銅、錫・軸受等バリウム・添加剤カルシウム、アルミニウム、ナトリウム・外部混入異物メタルの摩耗D-SOAPの結果、前回に比較して錫がからに増加したことから、軸受の摩耗が進行していると推定されました。今後、さらに摩耗が進行することが懸念されます。計数汚染度は、前回に比較してNAS級からNAS級にランク低下し、重量汚染度は.mg/mlから.mg/mlに減少したことから、共に良好でした。IR、RBOTは、前回同様に良好でした。
報告№109-09136 報告№111-00053 | 分析№109-001160 分析№111-000154 | 111-000154 | 更油からの使用時間をもとに潤滑油の余寿命を評価したところ、潤滑油は次回定検まで使用可能と判断できました。次回定検時に更油を実施しない場合は、酸化安定度を知るための分析を実施し、余寿命を確認することを推奨します。酸化安定度はminであり、当社推奨の管理限界値のmin以上であることから、良好と判断します。
|  | 10302541 | 分析NO － 年月日 トライボシステム診断レポート会社名 ○○殿 分析項目 機種 新油 流動点 機番・使用箇所 ライン 水分 油名 ガソリン 銅板腐食 油種 反応 採油日 年月日 蒸留性状 他情報 摩耗状態の判定良好注意要処置汚染状態の判定良好注意要処置良好注意要処置総合考察流動点は-以下であった。水分はであった。銅板腐食はaであった。反応は中性であった。蒸留性状は別紙の通りであった。
報告№109-09447 報告№110-00768 | 分析№109-002782 分析№110-003675 | 110-003675 | 軸受および潤滑油は継続使用可能な状態にあると判断します。本試料油は、機器停止中に油面計から採油されています。機器が停止している状態では、別紙油粒子の沈降の影響に示すように油槽内で撹拌がなくなり固形物が沈降するため、油中汚染度は低くなり、異常な潤滑状態を示す摩耗粒子が発生していても見落としてしまう可能性があります。今後の採油は、極力運転中もしくは停止直後の油槽中層部から実施されることを推奨します。
報告№109-09094 報告№110-00722 | 分析№109-000900 分析№110-003342 | 110-003342 | 外輪外側のハウジングとの接触部で発生した焦げ痕は、外輪とハウジング間で微小なすき間が発生し、フレッティングやクリープが発生し、局部的に発熱したためと想定されます。このような場合、外輪軌道面と転動体の間で高圧・高温になっていることも考えられます。そこで、グリース中の摩耗粒子から、フレッティングやクリープなどの発生がないか、また、軸受軌道面において異常な摩耗は発生していないかについて確認しました。粒子の観察結果から、μm以下の鉄系摩耗粒子が比較的多く観察されたものの、フレッティングやクリープなどで発生する摩耗粒子は確認されませんでした。また、転がり軸受寿命の指標としている摩耗粒子も観察されていないことから、軸受軌道面ではフレーキングの発生はなく転がり軸受は継続使用可能と判断します。グリースのちょう度、滴点、全酸価、有機物・有機化合物の各データは良好であり、異常な発熱による劣化等は確認されませんでした。分析の結果、転がり軸受寿命の指標としている摩耗粒子が観察されていないことから、軸受軌道面ではフレーキングの発生はなく継続使用可能と判断します。また、グリースの物理的性状を示す各データは良好の範囲にあり、グリースは継続使用可能な状態にあると判断します。なお、外輪外側のハウジングとの接触部で発生した焦げ痕は、外輪とハウジング間で微小なすき間が発生し、フレッティングやクリープの発生による場合が想定されます。次回組立時にはハウジングの摩耗がないか、ベアリングのはめあいが適正になっているかについてご確認下さい。≪状態監視とパラメータ≫分析の目的および各分析のパラメータは以下の通りです。特性低下目的：グリースの分析結果から、グリースの物理的性状や劣化傾向などを確認する。全酸価JISK赤外線吸収スペクトルJISKちょう度JISK滴点JISK摩耗目的：グリース中の摩耗粒子を分析する事により、回転・摺動部の潤滑状態、摩耗劣化の程度、余寿命などを解析する。摩耗診断電子顕微鏡観察JISKX線マイクロアナリシス油中金属濃度）JISK≪分析結果≫特性低下全酸価：良好全酸価mgKOH/gは新油値のmgKOH/gに比較し高くはあるものの、有機物・有機化合物試験の結果で油劣化の兆候を示すカルボン酸の吸収が見られないことから問題は無いと判断します。赤外線吸収スペクトル：良好ちょう度：良好ちょう度値はと当社推奨の管理限界値であるから以内に留まっています。滴点：良好滴点はと新油値のに比較し低いものの問題は無いと判断します。摩耗摩耗診断：良好摩耗診断の結果、μm以下の鉄系摩耗粒子が比較的多く観察されました。電子顕微鏡観察・X線マイクロアナリシス：今回は実施していません。油中金属濃度：良好油中金属濃度の結果、軸受の摩耗による鉄等は検出されませんでした。油中金属濃度：良好油中金属濃度の結果、鉄が検出されました。
報告№106-0025 報告№106-0130 | 分析№106-00118 分析№106-00861 | 106-00861 | 本試料油は、運転中のドレンから採油が行われており、その影響で汚染度が比較的高めに出ることが予想されますが、前回採油もドレンから行われているため、診断の背景は同様であり、潤滑状態の傾向は把握できるものと考えられます。分析の結果、特徴的であったのは、汚染度のμm未満の粒子と重量汚染度が増加していることと、観察された摩耗粒子が前回分析結果と同様にギヤ歯面のすべり接触で発生するやや厳しい摩耗が観察されたことでした。このことは、本機の潤滑状態が前回から摩耗が緩やかに進行し、また、重量汚染度が上昇する要因となる油の劣化傾向も発生していることを示すものと思われます。今後、更に重量汚染度が上昇し、また、摩耗も進行することが懸念されるため、ヶ月以内に再度分析を実施し、摩耗の進行状況を確認されることを推奨します。これらのことは、前回に比較して計数汚染度がランク上昇したこと異常摩耗の早期発見パラメータであるフェログラフィーのIs値がの乗と良好の範囲にあるものの、摩耗粒子の形態観察の結果、金属接触が厳しい場合に発生するシビア粒子が多く観察されたこと重量汚染度がmg/mlと大きく上昇した事以上のことから判断しました。尚、減速機のバックラッシの増加を確認するためには、SOAP／D-SOAPを追加実施するとともに、歯車のタイプ、形状、モジュール、歯幅、歯数などの情報が必要です。是非、ご提供下さい。
報告№109-09448 報告№109-09448 | 分析№109-002847 分析№109-002847 | 109-002847 | 摩耗状態異常摩耗の早期発見パラメータであるフェログラフィーのIs値は、潤滑状態が良好な状態にあることを示すの乗であり、点検を要する摩耗粒子が観察されておらず、現在のところ継続使用は可能な状態にあると判断できます。この状態で検出された油中金属は、その多くが鉄であり、これらは摩耗粒子の観察結果から疲労摩耗であることが分かりました。疲労摩耗は、スパイラルベベルギヤの歯面で発生していると推定されますが、発生箇所が歯面の微小領域であることから、現在のところ継続使用は可能と判断できます。バックラッシ減速機の構造から、最も負荷が大きく、摩耗が進行しやすい箇所をスパイラルベベルギヤとスパイラルベベルピニオンと推定し、この部分のバックラッシを求めました。提供していただいた図面には歯幅が記載されておらず、また、更油後の稼働時間も不明であったため、歯幅mmと、更油後の稼働時間を時間と仮定してバックラッシを計算しました。その結果、減速機のギヤ歯面に摩耗が集中していたと仮定した場合、バックラッシの増加は初期値からμm増加したと推定されました。バックラッシ増加分の上限値はメーカにより差異はあるものの、当社が推奨するバックラッシは一般に推奨されるμmを目安にしており、今回のデータはこの値に比較して十分に小さい値であることがわかります。汚染度計数汚染度がNAS級とやや汚染されていました。汚染度が高い要因は、摩耗によるものと思われます。を示す粘度、水分、全酸価、IRの各データは良好でした。結論ゲート機器の潤滑箇所の摩耗診断分析結果から摩耗が発生している箇所はギヤ歯面であり、摩耗形態は疲労摩耗であることが分かりました。この摩耗形態は、ギヤ歯面に荷重が繰り返しかかることにより、歯面の表面下で材料が疲労して剥離します。歯面に加わる荷重が過大である場合、観察される摩耗粒子は今回より大きな粒子が発生します。分析結果から推定されたバックラッシの増加分はμmでしたが、このバックラッシは、一対の歯車の噛み合いを円滑にするための、ピッチ円周上での歯面間の遊びです。この値が過大になると振動や騒音の原因となるため、ギヤの摩耗状態を判断するためには重要なパラメータです。今回観察された摩耗粒子は、μmサイズの微小な粒子が支配的であることから、バックラッシの値は小さいと判断できます。バックラッシの計算時に仮定した稼働時間や歯幅などの数値が正確であれば、本減速機は継続使用可能と判断できます。整備の必要な箇所の検討整備が必要な箇所は、本分析結果から確認されませんでした。しかし、分析結果から僅かではありますがギヤの摩耗が進行していることが確認されていますので、今後は定期的に潤滑油分析を実施し、その結果から摩耗の進行状況を確認することにより、整備の必要の有無を監視する方法が有用と思われます。潤滑油の劣化度診断一般的に潤滑油が劣化した場合、油の外観は黒褐色になり、粘度や全酸価が上昇しスラッジ等が発生します。また、その過程では劣化の兆候を示すカルボン酸の吸収がIRで確認できます。今回のは、全てのデータが良好の範囲にあり、潤滑油の劣化は確認されなかったことから、継続使用可能であり、交換の必要はないと判断します。潤滑管理の方法現在の潤滑油は年使用していますが、年間使用したにもかかわらず劣化が確認されなかったことから、本設備の潤滑油は少なくても更油後年間は使用できることが分かりました。潤滑油の交換時期の判断は、今回の分析だけでは予測することは困難ですが、定期的に分析を実施し、その結果の傾向から劣化の進行状況を確認することで容易に可能になります。現在のところ潤滑部は継続使用可能な状態にあると思われますが、今後は疲労摩耗が進行する場合がありますので、定期的に分析を実施し、摩耗の進行状況を確認されることを推奨します。次回分析の時期を理論的に求めたところ、最短で約時間となります。この時間は、油中汚染物が均一になるために必要とする時間であり、この時間を経過すれば、再分析の結果から状態の傾向を確認することが可能となりますので、これを参考に次回分析時期を検討されることを推奨します。尚、定期的な分析を実施する際には、に関する分析項目の実施を推奨します。今回の分析結果からは、油劣化の進行は確認されていませんが、定期的な分析により潤滑油の交換時期を管理することが可能となります。は良好と判断します。粘度粘度は.mm/sと新油値.mm/sに比較して、粘度変化率は+.％で、当社推奨の管理限界値である±％以内にあり、良好と判断します。水分はppmと当社推奨の管理限界値の以下にあり、良好と判断します。全酸価全酸価は.mgKOH/gと新油値.mgKOH/gに比較して変化はなく良好と判断します。IRIRの結果、油劣化の兆候を示すカルボン酸の吸収が確認されていないことから、良好と判断します。は良好と判断します。計数汚染度計数汚染度はNAS級と当社推奨の管理限界値のNAS級に到達していました。重量汚染度は.mg/mlでした。機器の潤滑状態摩耗粒子の形態観察の結果、疲労摩耗粒子が比較的多く観察されました。SOAPによる油中金属濃度SOAPによる油中金属濃度の結果、油の添加剤成分であるリン、外部から混入したと思われるアルミニウム、ナトリウムが検出されました。SOAPによる油中金属濃度SOAPによる油中金属濃度の結果、鉄、外部から混入したと思われるカルシウムが検出されました。摩耗粒子診断異常摩耗の早期発見パラメータであるIs値がの乗と良好の範囲にあるものの、摩耗粒子の形態観察の結果、疲労摩耗粒子が比較的多く観察されました。
報告№101-0143 | 分析№101-01251 | 101-01251 | 軸受軌道面や転動面に肉眼では確認できない程度の微小なフレーキングが発生しているものと考えられます。今後、ヶ月間隔で定期的にトライボ診断を実施し、疲労摩耗の進行状況を確認されることを推奨します。粘度は新油値との比較が必要です。粘度は.mm/sとカタログ値.mm/sに比較して変化率が-%と当社推奨の管理限界値内にあり、良好と判断します。但し、粘度は新油値との比較が適正であり、貴発電所で使用している新油をご提供ください。水分は良好と判断します。水分はppmと当社推奨の管理目安内にあり、良好と判断します。全酸価は新油値との比較が必要です。全酸価は.mgKOH/gとカタログ値.mgKOH/g以内にあり、良好と判断します。但し、全酸価は新油値との比較が必要であり、貴発電所で使用している新油をご提供ください。IRは良好と判断します。IRチャートに示すように油劣化の兆候を示すカルボン酸が確認されないことから良好と判断します。計数汚染度は当社推奨の管理限界値に到達していました。計数汚染度はNAS級と当社推奨の管理限界値に到達していました。重量汚染度は良好です。重量汚染度はmg/mlと当社推奨の管理目安内にあり良好と判断します。機器の潤滑状態SOAPの結果、軸受の摩耗により発生した鉄、銅が検出されました。SOAPの結果、軸受の摩耗により発生した鉄が、銅がppm検出されました。その他には、油の添加剤成分であるリンがppm、亜鉛がppm、カルシウムがppm検出されました。D－SOAPの結果、軸受の摩耗により発生した鉄、銅が検出されました。D－SOAPの結果、軸受の摩耗により発生した鉄がppm、銅が検出されました。その他には、油の添加剤成分の析出により発生したリンが、亜鉛が、カルシウムが検出されました。フェログラフィーの結果、軸受軌道面や転動面に肉眼では確認できない程度の微小なフレーキングが発生していると推定されました。摩耗の過酷度を示すフェログラフィーのIs値がの乗とやや高い値を示していました。摩耗粒子の形態観察の結果、ベアリング軌道面、転動面から発生したμm以下の粒子、保持器の摩耗により発生した粒子が見られました。このことから、軌道面や転動面に肉眼では確認できない程度のフレーキングが発生しているものと考えられました。これが起点となる疲労剥離の進行が考えられます。今後、ヶ月間隔で定期的にトライボ診断を実施し、疲労摩耗の進行状況を確認されることを推奨します。
報告№108-5071 報告№110-00727 | 分析№108-02721 分析№110-003381 | 110-003381 | 潤滑油は粘度の低下と消泡性能の低下が確認されており、摩耗が発生する可能性がありますので、以下の対策を推奨します。更油の検討粘度が低下していたことから、今後適正な粘度範囲で使用していない場合、ギヤ歯面やベアリング軌道面で油膜切れが発生し、摩耗が進行することが懸念されるため、更油の検討を推奨します。追加分析消泡性能が低下した場合、ギヤ歯面での油膜形成に影響が出て摩耗の発生が進展することがあります。今後は消泡性能低下の影響により摩耗が進展する可能性がありますので、フェログラフィーおよびSOAPを追加することを推奨します。分析結果粘度は当社推奨の管理限界値を超えていました。泡立ち試験の結果、消泡性能が低下していることが確認されました。粘度粘度はmm/sと新油値mm/sに比較して、粘度変化率は-％で、当社推奨の管理限界値である±％を超えていました。泡立ち試験泡立ち試験は-と新油に比較して高い値でした。水分はppmと当社推奨の管理限界値の以下であり、良好と判断します。全酸価全酸価はmgKOH/gと新油値mgKOH/g以下であり、良好と判断します。
報告№109-09094 報告№110-00147 | 分析№109-000901 分析№110-000557 | 110-000557 | は良好と判断します。尚、RBOTがminと新油値のminに比較してmin減少していました。このまま継続使用した場合、この減少傾向から限界値に到達するのは、別紙図RBOTの減少傾向に示すように年月と推定され、残りの継続使用期間は、約ヶ月であると予測されます。潤滑油は継続使用可能な状態にありますが、残りの継続使用期間が約ヶ月と定検周期のヶ月を下回っており、更油を計画されることを推奨します。≪状態監視とパラメータ≫分析の目的および各分析のパラメータは以下の通りです。特性低下目的：油の分析結果から、や劣化傾向ならびに添加剤の消耗程度、残存寿命などを確認する。粘度JISK全酸価JISK赤外線吸収スペクトルJISK酸化安定度試験JISK汚染目的：油の分析結果から、砂塵あるいは水・異種油などによるや、異物混入の有無を確認する。水分JISK計数汚染度JISB重量汚染度JISB光学顕微鏡観察摩耗目的：油中の摩耗粒子を分析する事により、回転・摺動部の潤滑状態、摩耗劣化の程度、余寿命などを解析する。摩耗診断電子顕微鏡観察JISKX線マイクロアナリシス油中金属濃度）JISK≪分析結果≫特性低下粘度：良好粘度値mm/sの新油値mm/sに対する変化率は+.％であり、当社推奨の管理限界値±％以内に留まっています。全酸価：良好全酸価.mgKOH/gは新油値の.mgKOH/gに比較し高くはあるものの、有機物・有機化合物試験の結果で油劣化の兆候を示すカルボン酸の吸収が見られないことから問題は無いと判断します。赤外線吸収スペクトル：良好酸化安定度試験：良好酸化安定度試験の結果、数値minは当社推奨の管理限界値min以上に留まっており、現時点での使用は可能と判断します。汚染水分：良好水分値.ppmは当社推奨の管理限界値以内に留まっています。計数汚染度：今回は実施していません。重量汚染度：今回は実施していません。光学顕微鏡観察：今回は実施していません。摩耗摩耗診断電子顕微鏡観察・X線マイクロアナリシス：今回は実施していません。油中金属濃度：今回は実施していません。
報告№109-09136 報告№111-00760 | 分析№109-001160 分析№111-003829 | 111-003829 | 潤滑油および対象設備は継続使用可能な状態にあると判断します。但し、今後も摩耗の進行を傾向監視するため、以下の対策を推奨します。定期的な分析疲労摩耗の進行を監視するため、定期的に分析を実施し、分析データによる摩耗の進行状況を確認することを推奨します。最適な採油方法本試料油は、機器停止中にドレンから採油されています。機器が停止している状態では、別紙油中粒子の沈降の影響に示すように油槽内で撹拌がなくなり固形物が沈降するため、油中汚染度は高くなると推定されます。今後の採油は、極力運転中もしくは停止直後の油槽中層部から実施されることを推奨します。新油との比較による評価を示す粘度、酸価のデータは新油データを基準として評価しています。今回は油名が不明であったため判断できませんでしたが、今後評価する場合は、充填用に新油を同時に分析することをご検討下さい。フェログラフィーIs値は異常摩耗の早期発見パラメータのつで、摩耗粒子を定量化するために用います。今回のIs値はの乗であり、潤滑状態は正常と判断できます。摩耗粒子の形態で比較的多く観察された粒子は、潤滑状態が正常な場合に発生する摩耗粒子繰返し応力を受けて発生する疲労摩耗粒子局部的に高圧・高温となる場合に発生するフリクションポリマでした。これらの摩耗粒子が観察された場合、潤滑部で発生している摩耗形態は、正常なマイルド摩耗疲労による疲労摩耗であり、そして局部的ではあるものの高圧・高温の箇所が発生していることも分かります。フリクションポリマは、潤滑油がギヤ歯面や軌道面に押し込められ高圧状態になると同時に、圧縮熱により高温状態になった結果、基油自身が重合反応を起こし生成することが知られています。そのため、高圧高温状態の解消がなされなければ、潤滑油の劣化が進行し、粘度上昇に因る潤滑異常に進展する場合があります。Iカップリング発光分光分析供試の潤滑油を分析した結果、検出された金属元素は、SOAP-Tの結果表に示すように、鉄、銅、リン、亜鉛、カルシウム、バリウム、ナトリウムでした。検出されたこれらの金属元素から発生箇所を推定すると鉄、銅、亜鉛・ギヤ・軸受等リン・オイル添加剤カルシウム、バリウム、ナトリウム・外部混入異物であると思われます。このうち、機械部品が摩耗したと思われる元素はのグループです。バックラッシご提供いただいた減速機に関する情報からハスバ歯車の組み合わせの段減速機構であることが分かりました。この歯車の構成から接触点は合計で箇所となります。ギヤのバックラッシの増加量を求めた結果、接触点箇所で平均的に摩耗が発生していたと仮定した場合、バックラッシの増加量は累積稼動月数がヶ月で.μmと推定されました。バックラッシ増加分の上限値は、メーカにより差異はあるものの、当社の推奨するバックラッシは、一般に推奨されるμmを管理目安にしています。この値に比較して十分に小さい値です。計数汚染度は当社推奨の管理限界値を超えていました。フィルタ表面の異物観察で表面が茶褐色で金属片、鉄錆、砂等が観察されたことから、汚染度が高い要因は、摩耗とスラッジ、そして外部混入異物の影響と思われます。水分、IRの各データは良好でした。粘度はmm/sとISOVG規格内にありました。尚、酸価は、油名が不明であったため、新油データとの比較ができず評価できませんでした。
報告№109-09136 | 分析№109-001160 | 113-002271 | 異常摩耗の早期発見のパラメータであるIs値はレベルと正常でした。但し、潤滑部の摩耗が認められたため、定期的に潤滑油分析を実施し、摩耗推移を監視することが有用と考えます。フェログラフィーで観察された代表的な粒子は以下の通りです。赤錆・フレッティングにより発生。赤錆は、摩擦面が将来的に異常摩耗へ進展する可能性を示唆しているため、傾向監視が有用と思われます。詳細は、別紙傾向監視が必要な摩耗粒子をご覧ください。計数汚染度、重量汚染度は共に良好です。粘度、水分、酸価、IRの各データは良好です。
報告№109-09136 報告№112-00588 | 分析№109-001160 分析№112-002432 | 112-002432 | 、汚染状態、摩耗状態ポンプ減速機と潤滑油は、継続使用可能な状態であるため、分解点検の必要はないと判断します。但し、観察された油中粒子には、異物の切削作用の影響で発生する切削摩耗や、繰り返し応力による疲労摩耗で発生した摩耗粒子が観られたことから、今後の摩耗進行を傾向監視するため、＜以下のに示す＞対策を推奨します。余寿命予測フェログラフィーのIs値は、前回に比較しての乗から乗に桁低下し、安定した潤滑状態になっていることがわかります。このような安定した潤滑状態では、異常な方向に向かう上昇角を示さないことからIs値による余寿命予測はできませんが、前回と今回のデータを比較した結果から判断すると、少なくとも年程度の間は継続して使用が可能な状態にあると判断します。定期的なトライボ診断トライボ診断は、潤滑油を分析し、潤滑油の性状を調査して継続使用が可能か、更油すべきかの評価を行うことはもとより、ギヤや転がり軸受、すべり軸受などの潤滑状態も評価する設備診断技術ですが、農業用の設備では稼働率にもよるものの年に回程度の診断により、そのデータの変化から異常の兆候を早期に発見することや、分解点検の必要性を判断することが可能となります。今回の分析データでは、潤滑油中に摩耗速度の早い摩耗形態の切削摩耗および疲労摩耗が確認されたことから、今後も定期的な分析診断により設備状態を把握することを推奨します。濾過油中の汚染度が高いことから、摩耗粒子や異物等がギヤ歯面や軸受軌道面に噛み込むことによる摩耗の進行が懸念されるため、濾過を推奨します。バックラッシによる評価トライボ診断では、バックラッシの増加量を分析結果から計算できますが、今回は計算に必要な歯幅に関する情報が不足していたため、仮定して計算しております。不足している情報をお知らせ頂ければ、より正確な診断を行うことが出来ますので、可能であれば情報をお知らせ下さい。はフェログラフィーおよびSOAP-Tの結果から総合的に判断した結果、傾向管理が必要な状態にあると考えられます。フェログラフィー【定量分析：Is値】Is値は異常摩耗の早期発見パラメータのつで、摩耗粒子を定量化するために用います。Is値は前回に比較しての乗から乗に低下し、低い値でした。フェログラフィー【定性分析：摩耗粒子および摩耗形態観察】分析結果から比較的多く観察された粒子は、以下の通りでした。正常な摩耗粒子・潤滑状態が正常なマイルド摩耗により発生。切削粒子・異物や金属表面の微小突起による切削摩耗により発生。疲労摩耗粒子・繰返し応力を受けて発生。観察された摩耗粒子の中でも切削粒子は、注意が必要です。減速機で切削摩耗が発生した場合、減速機内部で使用されている転がり軸受が切削摩耗により生じた軌道面の損傷が起点となって、寿命が分の程度に低下することがあることから、切削摩耗には十分注意する必要があります。切削摩耗の発生原因となる混入異物が残留している場合、この異物により切削摩耗が継続して発生する可能性があります。Iカップリング発光分光分析【SOAP-T】検出された金属元素から発生箇所を推定すると、以下の通りでした。鉄、鉛、銅、ニッケル、錫、亜鉛・ギヤ、軸受等リン・添加剤カルシウム、アルミニウム、ナトリウム・外部混入異物バックラッシご提供いただいた減速機に関する情報から、スパイラルベベルギヤであり、この部分のバックラッシを求めました。尚、歯幅が不明でしたのでmmと仮定しました。その結果、減速機のギヤ歯面に摩耗が集中していたと仮定した場合、バックラッシの増加量は約μmと推定されました。バックラッシ増加分の上限値は、メーカにより差異はあるものの、当社の推奨するバックラッシは、一般に推奨されるμmを管理目安にしています。この値に比較して十分に小さい値であり、前回に比較してSOAP-Tの鉄濃度が減少していることから、摩耗は安定しているものと推定されます。計数汚染度は、当社推奨の管理限界値に到達していました。計数汚染度計数汚染度は、NAS級と当社推奨の管理限界値NAS級に到達していました。重量汚染度は、mg/mlでした。光学顕微鏡写真重量汚染度で濾過したフィルタ表面上の夾雑物を光学顕微鏡で観察した結果、茶褐色のスラッジ、金属片、鉄錆、砂等が観察されました。は良好と判断します。粘度粘度は、.mm/sと新油値mm/sに比較して、粘度変化率は-％で、当社推奨の管理限界値である±％以内にあり、良好と判断します。水分は、ppmと当社推奨の管理限界値の以下にあり、良好と判断します。酸価は、.mgKOH/gと新油値.mgKOH/g以下にあり、良好と判断します。IRIRチャートの結果、新油と使用油のスペクトルパターンはほぼ一致し、また、油劣化の兆候を示すカルボン酸の吸収が確認されていないことから、良好と判断します。
報告№107-4530 報告№107-7003 | 分析№107-01164 分析№107-01200 | 107-01200 | 今回の採油は、機器停止中にドレンバルブから実施しているため、油循環中に採油した場合に比較し、油中粒子の沈降の影響を受け、分析データが高濃度に出る可能性があります。今回の分析は以上のことを踏まえて結果を検討しました。初期試験を実施した結果、高濃度の部分を採油しているにもかかわらず、全てのデータは良好の範囲にあり、潤滑状態は正常と判断します。今回の採油が停止中の採油であるため、循環中の採油に比較してデータが高目に出る可能性があり、これは運転中の採油であったなら今回データより低い値になることが考えられます。次回採油は、粒子の沈降の影響を極力抑え、油中粒子が均一な分散状態に近い状態で採油が実施できるように、主機運転中、または停止直後に採油を実施することを推奨します。
報告№109-09136 報告№110-00054 | 分析№109-001160 分析№110-000154 | 110-000154 | IRを除く項目は良好でした。IRの結果でIRチャートに示すように新油と異なるピークが確認されました。異種油の混入、或いは、油名が違う可能性があります。結論酸化劣化の進行は確認されなかったことから、潤滑油は継続使用可能な状態にあると判断しますが、以下の対策が必要です。異種油の混入、或いは、油名が違う可能性がありますので、再度ご確認下さい。
報告№107-0366 報告№109-09574 | 分析№107-01900 分析№109-003549 | 109-003549 | 濾過前の試料油を分析した結果、前回同様にメタルの主成分である錫がSOAPでppm、D－SOAPで検出されました。前回濾過後に比較して錫濃度がSOAPでppmからppm、D－SOAPでからと大きな変化はありませんでした。前回から今回分析までの間はメタルの摩耗が安定していたと考えられます。トライボレポートの累積錫濃度に示すとおり、年月日のオーバーホール後から今回までの累積錫濃度がです。この累積錫濃度と油量リットルから平均的な摩耗深さを計算した結果、摩耗深さは.μmとなります。メタルの初期の表面粗さをRmaxμmと仮定した時、軸受表面は既に鏡面状態になっている部分があり、油膜切れが発生しやすい危険な状況になっていると考えられます。濾過後のSOAP／D－SOAPの錫濃度に大きな変化はなく、現在のところ軸受メタルの摩耗は安定していると判断できますが、軸受表面は鏡面状態になっている部分があり、油膜切れが発生しやすい危険な状態になっていると考えられます。今後も錫濃度の増加に注意するとともに、できるだけ早い時期に軸受の点検を実施されることを推奨します。
報告№102-4005 | 分析№102-00271 | 102-00271 | 分析の結果、計数汚染度がNAS級と当社推奨の管理目安に到達していました。フェログラフィーの結果、摩耗の過酷度を示すIs値がの乗とやや高いことが分かりました。この原因は、若干の金属接触が発生していることと、異物の影響によるものです。摩耗粒子の形態観察結果で、金属接触が厳しく、且つ、摩擦熱が高い場合に発生する黒錆と異物が摺動面に噛み込み発生する切削粒子がやや多く見られています。又、外部から混入した砂、鉄錆も多く見られました。今後、これらの異物が軸受摺動面に噛み込み、摩耗が進行することが懸念されるため、潤滑油中の摩耗濃度は平衡濃度に到達する時間以上経過した時点で再度分析を実施し、摩耗の進行状況を確認されることを推奨します。尚、多く観察された砂や鉄錆等の外部から混入した異物は、ドレン配管内や油槽底部の汚染物を誤って採取している可能性がありますので、ドレンの量等の採油方法を再度ご確認いただきますようお願いいたします。ご不明な点がございましたら、当社営業担当にお尋ねください。
報告№109-09136 報告№111-00053 | 分析№109-001160 分析№111-000146 | 111-000146 | 更油からの使用時間をもとに潤滑油の余寿命を評価したところ、潤滑油は次回定検まで使用可能と判断できました。次回定検時に更油を実施しない場合は、酸化安定度を知るための分析を実施し、余寿命を確認することを推奨します。酸化安定度はminであり、当社推奨の管理限界値のmin以上であることから、良好と判断します。
報告№109-09136 報告№110-00100 | 分析№109-001160 分析№110-000388 | 110-000388 | 水分の結果、ppmと当社推奨の管理限界値を超えていました。結論前回同様に試料油の水分濃度は高い値を示していました。今後、水分の影響でタンク底部に腐食が発生することが懸念されます。至急水分除去を推奨します。
報告№109-09136 報告№112-00017 | 分析№109-001160 分析№112-000034 | 112-000034 | 潤滑油および減速機は継続使用可能な状態にあると判断します。但し、今後も摩耗の進行を傾向監視するため、以下の対策を推奨します。定期的な分析切削摩耗や凝着摩耗、そして疲労摩耗の進行を監視するため、定期的に分析を実施し、分析データによる摩耗の進行状況を確認することを推奨します。バックラッシによる評価トライボ診断では、バックラッシの増加量を分析結果から計算できますので、構造が確認できる図面、ギヤの形式、歯形、モジュール、歯数、歯幅、油入替後の稼働時間ならびに分解点検後の稼働時間をお知らせ下さい。計算結果をご報告いたします。異種油の混入および油名の確認異種油の混入の有無、油名を再確認することを推奨します。フェログラフィーIs値は異常摩耗の早期発見パラメータのつで、摩耗粒子を定量化するために用います。今回のIs値はの乗であり、潤滑状態は厳しいと判断できます。摩耗粒子の形態で比較的多く観察された粒子は、潤滑状態が正常な場合に発生する摩耗粒子異物の噛み込みにより発生する切削粒子金属潤滑部が局部的に油膜切れを起して発生するシビア粒子繰返し応力を受けて発生する疲労摩耗粒子でした。これらの摩耗粒子が観察された場合、潤滑部で発生している摩耗形態は、正常なマイルド摩耗異物による切削摩耗潤滑状態がやや厳しい凝着摩耗d.疲労による疲労摩耗であることが分かります。減速機で切削摩耗が発生した場合、減速機内部で使用されている転がり軸受が切削摩耗により生じた軌道面の損傷が起点となって寿命が分の程度に低下することがあることから、切削摩耗には十分注意する必要があります。切削摩耗の発生原因となる混入異物が残留している場合、この異物により切削摩耗が継続して発生する可能性があります。Iカップリング発光分光分析供試の潤滑油を分析した結果、検出された金属元素は、SOAPの結果表に示すように、鉄、銅、リン、亜鉛、カルシウム、バリウム、ナトリウムでした。検出された金属元素から発生箇所を推定すると鉄、銅・ギヤ・軸受等リン・オイル添加剤亜鉛、カルシウム、バリウム、ナトリウム・外部混入異物であると思われます。このうち、機械部品が摩耗したと思われる元素はのグループです。SOAPで銅がppm検出されました。銅を使用した箇所は、転がり軸受の保持器が考えられます。保持器であった場合、保持器の摩耗が進行することで転動体とのギャップが大きくなると共に振動が増大し、摩耗の進行につながることが懸念されます。計数汚染度はNAS級以上と当社推奨の管理限界値を超えていました。フィルタ表面の異物観察で金属片、鉄錆、砂等が観察されたことから、汚染度が高い要因は、摩耗と外部混入異物の影響と思われます。粘度、水分、全酸価の各データは良好でした。IRIRの結果、新油のIRスペクトルと一致しない箇所が確認されました。さらにSOAPの結果、亜鉛がppm検出されていますが、当社にあるモービルギアXリンの新油データには、亜鉛が含まれていませんでした。これらのことから、異種油の混入、または油名の誤りなどが考えられます。
報告№109-09136 報告№110-00366 | 分析№109-001160 分析№110-001676 | 110-001676 | 摩耗状態前回に比較してSOAP／D－SOAPの結果、鉄および錫濃度に大きな変化はなく、異常摩耗の早期発見パラメータであるフェログラフィーのIs値がのマイナス乗と良好でした。汚染度前回に比較して計数汚染度はNAS級からNAS級にランク減少し、良好でした。IR、RBOTの各データは良好でした。なお、油の残存寿命を示すRBOTの結果から、本試料油の余寿命は年ヶ月であることが推定されました。潤滑油および軸受は継続使用可能な状態にあると判断します。
報告№107-0076 報告№107-0076 | 分析№107-00347 分析№107-00347 | 107-00347 | 分析の結果、軸受は継続使用可能と判断します。但し、前回と同じく全酸価が.mgKOH/gと当社推奨の管理限界値内にあるものの、やや高い値でした。IRで油劣化の兆候を示すカルボン酸の吸収が確認されており、今後、油劣化の進行に注意が必要です。一方、計数汚染度、重量汚染度共に当社推奨の管理限界値を超えていました。摩耗粒子形態観察及びフィルタ写真の結果から、赤錆が多く観察されたことから、汚染の要因は、油槽内部で発生した赤錆の影響と考えられました。今後、この赤錆の影響で軸受メタルの摩耗が進行することが懸念されるため、至急濾過を実施することを推奨します。また、油劣化の進行状況を確認するため、ヶ月後に再度分析を実施することを併せて推奨します。これらのことは、全酸価が前回と同じく.mgKOH/gとやや高いこと計数汚染度がNAS級以上、重量汚染度がmg/mlと共に当社推奨の管理限界値を超えていたこと異常摩耗の早期発見パラメータであるフェログラフィーのIs値がの乗とやや高く、摩耗粒子形態観察の結果、腐食により発生する赤錆が多く観察されたことフィルタ写真で赤錆が多く見られたこと以上のことから判断しました。全酸価は、当社推奨の管理限界値内にあるものの、やや高い値であり、IRの結果で油劣化の兆候を示すカルボン酸の吸収が確認されました。粘度は良好と判断します。粘度はmm/sと新油値mm/sに比較して、粘度変化率は+％で、当社推奨の管理限界値である±％以内にあり、良好と判断します。水分は良好と判断します。水分はppmと当社推奨の管理限界値の以下であり、良好と判断します。全酸価はやや高い値でした。全酸価は.mgKOH/gと当社推奨の管理限界値の.mgKOH/g以内にあるものの、やや高い値でした。IRの結果、良好と判断します。IRの結果、油劣化の兆候を示すカルボン酸の吸収が確認されていないことから、良好と判断します。計数汚染度、重量汚染度共に当社推奨の管理限界値を超えていました。計数汚染度は当社推奨の管理限界値を超えていました。計数汚染度はNAS級以上と当社推奨の管理限界値のNAS級を超えていました。重量汚染度は当社推奨の管理限界値を超えていました。重量汚染度はmg/mlと当社推奨の管理限界値のmg/mlを超えていました。機器の潤滑状態異常摩耗の早期発見のパラメータであるフェログラフィーのIs値がの乗とやや高く、摩耗粒子形態観察で腐食により発生する赤錆が多く観察されました。SOAPの結果は良好です。SOAPの結果、鉄がppm、外部から混入したと思われるケイ素がppm検出されました。軸受の摩耗を示す錫は検出されていないことから良好と判断します。D－SOAPの結果、軸受の摩耗を示す錫が検出されました。D－SOAPの結果、鉄が.、鉛が、銅が、軸受の摩耗を示す錫が、亜鉛が、外部から混入したと思われるカルシウムが、ナトリウムが検出されました。フェログラフィーの結果、腐食により発生する赤錆が多く観察されました。異常摩耗の早期発見パラメータであるフェログラフィーのIs値がの乗とやや高く、摩耗粒子形態観察の結果、腐食により発生する赤錆が多く観察されました。
報告№109-09501 報告№109-09501 | 分析№109-003058 分析№109-003058 | 109-003058 | 、汚染、潤滑状態は良好と判断します。潤滑油および対象設備は継続使用可能な状態にあると判断します。≪状態監視とパラメータ≫分析の目的および各分析のパラメータは以下の通りです。特性低下目的：油の分析結果から、や劣化傾向ならびに添加剤の消耗程度、残存寿命などを確認する。粘度JISK全酸価JISK赤外線吸収スペクトルJISK酸化安定度試験JISK汚染目的：油の分析結果から、砂塵あるいは水・異種油などによるや、異物混入の有無を確認する。水分JISK計数汚染度JISB重量汚染度JISB光学顕微鏡観察摩耗目的：油中の摩耗粒子を分析する事により、回転・摺動部の潤滑状態、摩耗劣化の程度、余寿命などを解析する。摩耗診断電子顕微鏡観察JISKX線マイクロアナリシス油中金属濃度）JISK≪分析結果≫特性低下粘度：良好粘度値.mm/sの新油値mm/sに対する変化率は+％であり、当社推奨の管理限界値±％以内に留まっています。全酸価：良好全酸価.mgKOH/gは新油値の.mgKOH/gに比較し高くはあるものの、有機物・有機化合物試験の結果で油劣化の兆候を示すカルボン酸の吸収が見られないことから問題は無いと判断します。赤外線吸収スペクトル：良好酸化安定度試験：良好酸化安定度試験の結果、数値minは当社推奨の管理限界値min以上に留まっており、現時点での使用は可能と判断します。汚染水分：良好水分値.ppmは当社推奨の管理限界値以内に留まっています。計数汚染度：良好計数汚染度はNAS級と当社推奨の管理限界値NAS級以内にあります。重量汚染度：良好重量汚染度はmg/mlと当社推奨の管理限界値mg/ml以内にあります。光学顕微鏡観察：良好光学顕微鏡写真は捕捉された汚染物の量は少なく、スラッジは確認されませんでした。摩耗摩耗診断：良好摩耗診断の結果、異常摩耗の早期発見パラメータであるIs値がのマイナス乗と良好の範囲にあることから、潤滑状態は正常と判断します。電子顕微鏡観察・X線マイクロアナリシス：今回は実施していません。油中金属濃度：良好油中金属濃度の結果、外部から混入したと思われるナトリウムが検出されたものの微量であることから、良好と判断します。
報告№108-0204 報告№108-5045 | 分析№108-01503 分析№108-01776 | 108-01776 | 分析の結果、計数汚染度はNAS級と当社推奨の管理限界値に到達していました。フィルタ表面の異物観察の結果、金属片、鉄錆等が観察され、また、摩耗粒子の形態観察では金属接触が厳しい場合に発生する～μmサイズのシビア粒子が観察されました。これらの粒子は、SEM・XMAによる詳細な観察結果から、写真の測定№に示すカーボン系粒子、写真の測定№およびに示す通り、銅と錫を含んでいることが判りました。更にD－SOAPでも銅が検出され、汚染度が高い要因は、カーボン、銅および錫を含む材料から発生した摩耗粒子および外部混入異物によるものと考えられました。これらの粒子は、成分から軸受油槽内部で発生したとは考えられず、励磁機のスリップリングなどの外部で発生した摩耗粒子が軸受油槽に混入した可能性があると思われます。したがって、現在のところ本軸受は継続使用可能と判断できますが、今後混入した異物の影響で摩耗が発生する場合があり、十分に注意が必要ですので、定期的に分析を実施し、摩耗の発生状況を確認することを推奨します。これらのことは、計数汚染度がNAS級と当社推奨の管理限界値に到達していたこと異常摩耗の早期発見パラメータであるフェログラフィーのIs値がの乗と良好の範囲にあるものの、摩耗粒子の形態観察の結果、金属接触が厳しい場合に発生する～μmサイズのシビア粒子が観察されたことD－SOAPの結果、鉛、銅が検出されたことフィルタ表面の異物観察で金属片、銅合金、鉄錆等が観察されたことSEM・XMAで粒子を詳細に観察した結果、写真の測定№・で銅と錫を含む粒子が観察されたこと以上のことから判断しました。
報告№103-0147 | 分析№103-01303 | 103-01303 | カップリングメーカが推奨するギヤカップリンググリースの交換延長を目的に、定期的にギヤカップリングを開放してグリースを採取し、グリースのトライボ診断でギヤ歯面の状態、グリース性状の確認を行ってきました。その結果、メーカ推奨のヶ月毎の交換に対し、ヶ月毎の交換で問題がないという結果が得られていましたが、今回ヶ月使用したギヤカップリングを分解点検した結果、号CBPカップリングのモータ側のギヤに異常な摩耗が確認されました。そのため、ギヤ周りから採取したグリースをトライボ診断により診断し、異常摩耗の原因を調査しました。分析の結果、ギヤの異常な摩耗状態を示す大型の摩耗粒子や黒色スラッジがみられることから、ギヤ歯面では、何らかの原因でグリース供給量が不足し、そのことでギヤ歯面に油膜切れが発生し、厳しい金属接触が発生していたと確認されました。ギヤ歯面で油膜切れが発生した原因は、ギヤカップリングのギヤ歯面で生じるフレッッティングなどによる振動で歯面の面圧が高面圧となり、その影響で油膜切れが生じた。事が考えられた。尚、グリースの物理的性状を示すちょう度、滴点、全酸価、IRを実施した結果、ちょう度、滴点は良好であったが、前回に比較して、全酸価がmgKOH/gからmgKOH/gに上昇し、新油値mgKOH/gを超えていました。又、IRの結果、グリースの基油の劣化を示すカルボン酸の吸収が確認されており、全酸価が上昇した要因は、グリースの劣化が進行したためと考えられました。但し、ちょう度、滴点が良好な値を示しており、全酸価が上昇したことが摩耗に悪影響を与えたとは考えにくいと思われます。今回、号CBPでは異常な摩耗が確認されましたが、CBP、では確認されておらずおよびのトライボ診断結果参照）、これまでの結果から、過去に確認されたヶ月毎の交換周期の良否を断定できないため、今後、更にヶ月使用したサンプルを採取し、ギヤ歯面の摩耗状態とトライボ診断の結果を比較、確認することを推奨します。
報告№109-09255 報告№109-09255 | 分析№109-001918 分析№109-001918 | 109-001918 | 結論運転再開後、今回の分析項目に計数汚染度、油中金属濃度を追加して、再度分析を実施し、摩耗および油劣化の進行状況を確認されることを推奨します。特性低下分析結果は、全項目が良好の範囲にありました。したがって、油の特性低下は認められず良好と判断します。粘度粘度はmm/sと新油値.mm/sに対する粘度変化率が-％でした。粘度変化率の推奨管理限界値は、±％以内となっていますが、今回の結果はこの範囲内にあることから、良好と判断します。全酸価全酸価は.mgKOH/gと新油値以内にあり、良好と判断します。酸化安定度酸化安定度は、新油値と比較して十分に残存していることが必要ですが、今回の残存率は新油の％となっており、当社推奨の管理限界値の％以上であったことから、良好と判断します汚染水分による汚染は確認されず、良好と判断します。水分濃度水分濃度は、当社推奨の管理限界値の以下のであり、良好と判断します。摩耗摩耗粒子の結果、異物の噛み込みなどで発生する切削粒子、局部的に高圧・高温となる場合に発生するフリクションポリマが多く観察されました。異常摩耗の早期発見パラメータであるフェログラフィーのIs値がの乗とやや高く、摩耗粒子の形態観察の結果、異物の噛み込みなどで発生する切削粒子、局部的に高圧・高温となる場合に発生するフリクションポリマが多く観察されました。
報告№109-09136 報告№112-00047 | 分析№109-001160 分析№112-000115 | 112-000115 | 潤滑油は継続使用可能な状態にあると判断します。粘度、全酸価、IR、RBOTの各データは良好でした。尚、別紙RBOTの減少傾向から油の余寿命を求めた結果、本試料は直近の更油から起算して稼働日数が年月まで使用可能であることが分かります。水分は良好でした。
報告№102-4536 | 分析№102-03317 | 102-03317 | 分析の結果、摩耗粒子形態観察で、μmサイズのシビア粒子が見られました。観察されたシビア粒子は、視野に個と少ないため現状の潤滑状態は正常と判断しますが、シビア粒子は金属接触を伴う混合潤滑で発生するため、今後も監視が必要です。混合潤滑状態が進行することも懸念されるため、ヶ月以内に精点Bを実施し、汚染状況及び摩耗の進行状況を確認されることを推奨します。これらのことは、異常摩耗の早期発見パラメータであるフェログラフィーのIs値が、と高良好の範囲にあるものの、摩耗粒子の形態観察の結果、金属接触が厳しい場合に発生するμmサイズのシビア粒子が観察されたことから判断しました。尚、本試料油は停止中にドレンバルブから採油が実施されており、ドレン配管内や油槽底部に沈んでいたものを採取した可能性があります。可能であれば、主機運転中、又は、主機停止直後に油槽中層部から採油を実施されることを推奨します。
報告№101-8016 | 分析№101-00396 | 101-00396 | 分析の結果、全酸価、IRを除く項目は良好でした。全酸価が.mgKOH/gと当社推奨の管理基準値を超えていました。IRの結果、油劣化の兆候を示すカルボン酸の吸収が確認されていることから、全酸価が上昇した要因は、油の劣化によるものと考えられました。更に、SOAP／D－SOAPで銅が検出されていますが、これは、劣化により発生した油中の酸成分により溶出・析出している可能性が考えられます。検出濃度が、.からであり、今の段階では溶出濃度が低いため、正常と思われます。この状態が進行すると、軸受メタルや鉄系の主軸表面も銅と同様に酸成分により腐食するいわゆる腐食摩耗が発生する場合もありますので、計画を組んで出来る限り夏季ピーク前に早めに更油を実施されることを推奨します。尚、前回から約ヶ月で全酸価が.上昇しており、油の使用温度が高い、または、高い部分が発生していると考えられますので、冷却水の通水量のチェック及び添加タービン油への変更を検討されることを推奨します。
報告№109-09136 報告№110-00319 | 分析№109-001160 分析№110-001307 | 110-001307 | は、油の粘度、油中のスラッジの発生量を判断パラメータに、粘度、全酸価、IR、RBOTで評価します。分析の結果、油の粘性を示す粘度は、新油値の.mm/sに比較して粘度変化率が-％のmm/sとほぼ変化はなく、また油中のスラッジの発生量を示す全酸価は、新油値の.mgKOH/gに比較して大きな変化のない.mgKOH/gと劣化は確認されなかった。さらにはIRの結果でも油が劣化した場合に発生するカルボン酸の発生も確認されず、酸化防止剤の残存量を示すRBOTは、限界値minに比較して、十分に残量があるminであった以上のことから、潤滑油の劣化は確認されませんでした。一方、油中の水分を計測した結果、水分はppmと新油と同等であり、継続使用可能な状態にあることが確認されました。潤滑油は継続使用可能な状態にあると判断します。なお、潤滑油の余寿命は、RBOTの使用時間当たりの減少量から推定しますが、推定には新油値と使用油のRBOT値に加えて、使用時間または直近の油入替日が必要となります。今後は、可能であればご提供下さい。
報告№109-09136 報告№110-00177 | 分析№109-001160 分析№110-000700 | 110-000700 | ・摩耗状態前回に比較してSOAP／D－SOAPの結果、鉄および錫濃度に大きな変化はなく、異常摩耗の早期発見パラメータであるフェログラフィーのIs値がの乗と良好でした。・汚染度前回に比較して計数汚染度はNAS級からNAS級にランク増加し、やや高い値でした。フィルタ表面の異物観察で鉄錆、砂等が観察されたことから、汚染度が高い要因は、外部混入異物の影響と思われます。・前回同様に粘度、水分、全酸価、IR、RBOTの各データは良好でした。潤滑油および軸受は継続使用可能な状態にあるものの、以下の対策が必要です。今後、外部混入異物が軸受摺動面に噛み込み摩耗が進行することが懸念されるため、ヶ月後に摩耗試験を実施し、汚染度および摩耗の進行状況を確認することを推奨します。
報告№109-09209 報告№109-09209 | 分析№109-001583 分析№109-001587 | 109-001587 | 分析の結果、全てのデータが良好であることから、この油は継続使用可能と判断します。特性低下全ての項目が良好の範囲にあったことから、特性低下は認められず良好と判断します。粘度は良好と判断します。粘度はmm/sと新油値mm/sに対する粘度変化率は+％で、当社推奨の管理限界値である±％以内にあり、良好と判断します。全酸価は良好と判断します。全酸価は.mgKOH/gと新油値.mgKOH/g以内にあり、良好と判断します。基油は良好と判断します。酸化劣化の兆候のパラメータである有機物・有機化合物は、今回の分析結果で確認されなかったことから、基油には劣化兆候はなく良好と判断します。酸化安定度は良好な範囲にありました。酸化安定度は、新油値と比較して十分に残存していることが必要ですが、分析の結果は新油の.％が残存しており、当社推奨の管理限界値の％以上であることから、良好と判断します。汚染水分濃度は管理限界値以下で汚染されておらず、清浄であると判断します。水分濃度は良好と判断します。水分濃度は.ppmと当社推奨の管理限界値の以下であり、良好と判断します。
報告№107-4544 報告№107-4544 | 分析№107-02166 分析№107-02166 | 107-02166 | トライボ診断の結果、泡立ち試験を除く項目は良好でした。泡立ち試験の結果は、一般的には消泡性能が低くいと判断できる値の-ですが、新油値の-と同レベルにあったため、良好と判断します。一方、潤滑状態指数はの乗、摩耗粒子の形態観察でμm以下の小さな摩耗粒子が観察されており、濾過設備のない機器であれば正常な潤滑状態にあると判断できる状況でした。但し、潤滑油の摩耗粒子はフィルタに捕捉され、異常な摩耗状態が発生したとしても正常な潤滑状態にあると誤認してしまう可能性があります。フィルタの捕捉の影響による誤認を避けるため、今後の診断に当たっては、これまでの採油箇所に加え、フィルタの捕捉物も分析し、その結果から潤滑状態を評価することを推奨します。尚、フィルタ捕捉物の分析を実施する際には、フィルタ流量、フィルタ使用時間、主機稼働時間などの追加情報が必要です。水分が、新油に比較して高い値でした。使用油であるAlphasynPGは、ポリエチレングリコールベースの合成ギヤオイルであるため、水分を吸収しやすい特性があります。今後は、水分濃度増加の有無を監視されることを推奨します。粘度は良好。粘度.mm/sと新油値.mm/sに比較して、粘度変化率は-.％で、当社推奨の管理限界値である±％以内にあり、良好と判断します。粘度はmm/sでした。粘度はmm/sでした。粘度指数はでした。粘度指数はでした。泡立ち試験は-でした。泡立ち試験は-と新油と同レベルにあり、消泡性能が新油と同レベルにあることが確認されました。水分は新油値より高い値でした。水分はppmと新油値より高い値でした。全酸価は良好。全酸価は.mgKOH/gと新油値.mgKOH/gに比較して高いものの、IRの結果で、新油との差異は確認されず、且つ、劣化の兆候も確認されなかったことから、本試料油は継続使用可能と判断します。機器の潤滑状態精密な濾過設備がない機器であれば、潤滑状態指数は正常の範囲にあると判断します。潤滑状態指数は正常の範囲にあると判断します。異常摩耗の早期発見パラメータである潤滑状態指数がの乗と、精密な濾過設備がない機器であれば、潤滑状態指数は正常の範囲にあると判断します。
報告№109-09136 報告№113-00042 | 分析№109-001160 分析№113-000124 | 113-000124 | 潤滑油は継続使用可能な状態にあると判断します。分析結果粘度粘度はmm/sと新油値.mm/sに比較して、粘度変化率は-.％で、当社推奨の管理限界値である±％以内にあり、良好と判断します。泡立ち試験泡立ち試験は-と新油値-以下にあり、良好と判断します。水分はppmと当社推奨の管理限界値の以下であり、良好と判断します。酸価は.mgKOH/gと新油値.mgKOH/gに比較して高いものの、IRの結果で油劣化の兆候を示すカルボン酸の吸収が確認されていないことから、良好と判断します。
報告№108-5071 報告№111-00151 | 分析№108-02721 分析№111-000765 | 111-000765_date110720 | 潤滑油は継続続使用可能な状態にあるものの、今後は障害予防を目的に以下の対策を推奨します。追加分析消泡性能が低下した場合、ギヤ歯面での油膜形成に影響が出て摩耗の発生が進展することがあります。今後は消泡性能低下の影響により摩耗が進展する可能性がありますので、フェログラフィーおよびSOAP-Tを追加して摩耗状況を確認することを推奨します。分析結果泡立ち試験の結果、消泡性能が低下していることが確認されました。粘度粘度はmm/sと新油値mm/sに比較して、粘度変化率は-％で、当社推奨の管理限界値である±％以内にあり、良好と判断します。泡立ち試験泡立ち試験は-と新油に比較して高い値でした。水分はと当社推奨の管理限界値の以下であり、良好と判断します。全酸価全酸価は.mgKOH/gと新油値.mgKOH/gに比較して高いものの、IRの結果で油劣化の兆候を示すカルボン酸の吸収が確認されていないことから、良好と判断します。
報告№109-09136 報告№111-00557 | 分析№109-001160 分析№111-002607 | 111-002607 | 潤滑油が劣化していることが分かりました。今後、油劣化の進行と軸受の摩耗進行が懸念されるため、以下の対策を推奨します。更油今後、油中の酸成分により金属表面が腐食する腐食摩耗に進展することが懸念されるため、更油を推奨します。定期的な分析凝着摩耗の進行を監視するため、ヶ月後に再分析を実施し、摩耗の進行状況を確認することを推奨します。オイルリングの確認日常点検の際にオイルリングの回転状況を確認することを推奨します。シリコン系のグリースや添加剤の確認シリコン系の添加剤やグリースを使用している箇所があるかについてご確認下さい。フェログラフィー異常摩耗の早期発見パラメータとして摩耗粒子を定量化して評価するフェログラフィーのIs値は、前回のの乗から乗に低下しており、潤滑状態が安定していることを示していました。摩耗粒子の形態で比較的多く観察された粒子は、潤滑状態が正常な場合に発生する摩耗粒子金属潤滑部が局部的に油膜切れを起して発生するシビア粒子金属接触が厳しく、且つ、摩擦熱が高い場合に発生する球状粒子でした。これらの摩耗粒子が観察された場合、潤滑部で発生している摩耗形態は、正常なマイルド摩耗潤滑状態がやや厳しい凝着摩耗であることが分かります。観察された摩耗粒子の中でも球状粒子は、異常摩耗の兆候を示す形態のパラメータで、この摩耗粒子が発生する場合、潤滑状態に注意が必要です。球状粒子の発生原因は、一般に、Ⅰ.溶接工事、溶接作業などによる溶接スパッタの混入Ⅱ.電食による発生Ⅲ.厳しい金属接触による摩耗が考えられます。球状粒子の発生原因が、Ⅰの溶接スパッタの混入であれば、今後増加しないと思われますが、Ⅱ、Ⅲが考えられる場合は、原因を取り除かなければ球状粒子は増加すると考えられます。Iカップリング発光分光分析供試の潤滑油を分析した結果、検出された金属元素は、SOAPの結果表に示すように、鉄、鉛、銅、アンチモン、錫、リン、亜鉛、カルシウム、ケイ素、ナトリウムでした。検出されたこれらの金属元素から発生箇所を推定すると鉄、鉛、銅、アンチモン、錫、亜鉛・軸受等カルシウム、ケイ素、ナトリウム・外部混入異物であると思われます。このうち、機械部品が摩耗したと思われる元素はのグループです。メタルの摩耗深さ前回に比較してSOAP／D－SOAPでメタルの主成分である錫濃度に大きな変化はありませんでした。メタルの摩耗は進行しておらず、メタルの平均的な摩耗深さは前回ご報告したμmとなります。メタルの表面粗さを軸受表面の一般的な粗さであるsと仮定すると、％程度摩耗していると推定されます。現状は継続使用可能な状態にあるものの、今後さらに摩耗が進行することが懸念されます。オイルリングの摩耗オイルリングと主軸間、またはオイルリングと軸受台金側面との間で摩耗が発生していると考えられます。このような場合、オイルリングと主軸の間で摩擦が低下したり、台金との摩擦が増大するなどの影響でオイルリングが円滑に回転し難い状況が発生します。その結果、潤滑油のかき揚げ量が減少し、軸受摺動面で油膜切れを引き起こす可能性があります。ケイ素の検出前回同様にSOAPでケイ素がppm検出されました。一般に、潤滑油中からケイ素が検出された場合の原因として、シリコン油或いは、シリコン系の添加剤が検出されるフェログラフィーおよびフィルタ表面の異物観察で砂が多く観察されて検出されるシリコングリースをシール部に塗布している場合、このシリコングリースが潤滑油に混入して検出されるなどが挙げられますが、今回検出が比較的高濃度であることからの可能性が考えられます。については、分析結果では確認することが出来ませんので、これに関する情報があれば提供をお願いします。前回に比較して計数汚染度はNAS級以上からNAS級にランク減少したものの、やや高い値でした。フィルタ表面の異物観察で銅合金、鉄錆、砂等が観察されたことから、汚染度が高い要因は、摩耗と外部混入異物の影響と思われます。粘度前回同様に粘度は.mm/sと新油値mm/sに比較して、粘度変化率は+％で、管理限界値である±％以内にあるものの、やや高い値でした。全酸価が管理限界値を超え、IRで油劣化の兆候を示すカルボン酸の吸収が確認されたことから、粘度が上昇した要因は、油の劣化によるものと思われます。今後、油劣化が進行するにつれて粘度が上昇し、粘性抵抗が大きくなることが懸念されます。全酸価・IR前回に比較して全酸価は.mgKOH/gから.mgKOH/gに上昇し、管理限界値を超えていました。IRで油劣化の兆候を示すカルボン酸の吸収が確認されたことから、油劣化が進行していることが分かりました。今後、油中の酸成分により金属表面が腐食する腐食摩耗に進展することが懸念されます。
報告№108-0199 報告№108-0199 | 分析№108-01434 分析№108-01434 | 108-01434 | 、軸受の潤滑状態を確認する。今回の採油は、対象設備の停止中にドレンプラグから実施しているため、油循環中に採油した場合に比較し、油中粒子の沈降の影響を受け、分析データが高濃度に出る可能性があります。今回の分析は以上のことを踏まえて結果を検討しました。を示す粘度、水分、全酸価、RBOTの各データは良好の範囲にあることから、この油は継続使用可能と判断します。軸受の潤滑状態異常摩耗の早期発見パラメータであるフェログラフィーのIs値が高いの乗となっていました。摩耗粒子の形態観察で異物の噛み込みにより発生する切削粒子、局部的に高圧・高温となる場合に発生するフリクションポリマが多く観察されました。フリクションポリマは、タービン油が軸受摺動面で高圧下に押し込められ高圧状態になると同時に、圧縮熱も発生して高温状態にもなり、その結果、潤滑油が重合して発生することが知られています。そのため、高温高圧状態の解消がなされなければ、潤滑油は劣化する場合がありますので、定期的に分析を実施する必要があります。切削粒子は、摩耗の形態が切削摩耗であり、異物が混入していない状態に比較して、摩耗進行速度が速く注意が必要で、転がり軸受にこの摩耗形態が観察された場合、軸受寿命が分の程度に低下することが知られています。切削摩耗が進行した場合、転がり軸受の寿命の指標となるフレーキングに進展することが懸念されるため、運転を再開しているようであれば今回の分析項目に計数汚染度、SOAP／D－SOAPの分析項目を追加して、再分析を実施し、汚染度および摩耗の進行状況を確認されることを推奨します。採油について上述しましたように今回の採油は対象設備の停止中の採油であるため、油中の摩耗粒子などが平均的に分散した状態とはいえない状態で採油されている可能性があります。採油は、粒子の沈降の影響を少なくすることが重要であり、そのため油中粒子が均一な分散状態で実施されることを併せて推奨します。
報告№109-09136 報告№114-00254 | 分析№109-001160 分析№114-000873 | 114-000873 | 軸受は継続使用可能な状態にあると判断します。但し、計数汚染度がNAS級と当社推奨の管理限界値に到達し、疲労摩耗が発生しているため、以下の対策を推奨します。再分析よる濾過或いは更油の検討油の汚染度が高いことから、摩耗粒子や異物等の夾雑物が潤滑部に噛み込むことによる摩耗の進行が懸念されるため、再分析によりデータを確認し、汚染状態が上昇するようであれば、濾過或いは更油を推奨します。定期的な分析今後懸念される疲労摩耗の進行を監視するため、定期的に分析を実施することを推奨します。異常摩耗の早期発見のパラメータであるフェログラフィーのIs値は、レベルとやや高い値です。また、潤滑部の摩耗が認められたため、定期的に潤滑油分析を実施し、摩耗推移を監視することが有用と考えます。フェログラフィーで観察された代表的な粒子は、以下の通りです。疲労摩耗粒子・繰返し応力を受けて発生。計数汚染度はNAS級と当社推奨の管理限界値に到達しています。フィルタグラムで金属片、鉄錆、砂等が観察されていることから、汚染度が高い要因は、摩耗と外部混入異物の影響と思われます。
報告№109-09136 報告№112-00688 | 分析№109-001160 分析№112-003176 | 112-003176 | 油の劣化は確認されず、油中の汚染度は良好な範囲にあることから、継続使用可能な状態にあると判断します。ギヤおよび軸受ギヤおよび軸受は継続使用可能な状態にあると判断します。フェログラフィーおよびSOAP／D-SOAPの結果から総合的に判断した結果、正常な状態にあると考えられます。フェログラフィー【定量分析：Is値】Is値は異常摩耗の早期発見パラメータのつで、摩耗程度を定量化するために用います。Is値は前回に比較してのマイナス乗から変化はなく、低い値でした。フェログラフィー【定性分析：摩耗粒子および摩耗形態観察】分析結果から観察された全ての粒子量は少でした。Iカップリング発光分光分析【SOAP／D-SOAP】検出された金属元素から発生箇所を推定すると、以下の通りでした。カルシウム、ナトリウム、ホウ素・外部混入異物計数汚染度は、前回に比較してNAS級からNAS級にランク低下し、重量汚染度は.mg/mlから.mg/mlに増加したものの、共に良好でした。粘度、水分、全酸価、RBOT、IRの各データは、前回同様に良好でした。尚、RBOTが前回に比較してmin増加していました。RBOTが増加した理由は、更油や補給などが考えられますが、これらのことを実施していないことから、原因を特定するのは困難でした。但し、今回の分析結果で、酸価および粘度の各データに大きな変化はなく、異種油の混入などは確認されていないため、本試料油は継続使用可能な状態にあります。今後は今回のRBOT値によりデータ管理を行います。
報告№109-09166 報告№109-09166 | 分析№109-001356 分析№109-001356 | 109-001356 | 分析の結果、SOAPの銅濃度以外のデータは良好でした。SOAPの銅濃度が前回のppmに比較してppmに増加し、高い値となっていました。銅の溶出箇所は、貴社ご提供の図面からデフレクターとバッフルという部品からと考えられます。これらの部品はオイルシールの役目を果たしていることから、溶出が継続した場合、シャフトとのギャップが増大し、油漏れの原因になることが懸念されます。巡視の際には油漏れと油面の低下に注意を払う必要があります。今後は、銅の溶出が継続した場合、ギャップが増大することにより油漏れが発生し、さらには油面低下により潤滑不良が発生し、摩耗が進行することが懸念されます。また、銅濃度の増加は、別紙鉱油の酸化に対する金属触媒の影響に示すように濃度の増加とともに酸化速度が加速することが分かっていますので、定期的に分析を実施し、摩耗進行の有無、酸化劣化の進行状況を監視されることを推奨します。は良好と判断します。計数汚染度は良好と判断します。計数汚染度はNAS級と当社推奨の管理限界値のNAS級以内にあり、良好と判断します。重量汚染度は良好と判断します。重量汚染度は.mg/mlと当社推奨の管理限界値のmg/ml以内にあり、良好と判断します。機器の潤滑状態SOAPの結果、銅の溶出が確認されています。SOAPの結果、銅が多く検出されています。SOAPの結果、油の添加剤成分であるリン、亜鉛が検出されています。一方、銅が検出されています。銅を使用した部分の溶出が発生していると考えられます。この溶出は検出された亜鉛系添加剤の成分と銅が反応し、溶出することが知られています。別紙鉱油の酸化に対する金属触媒の影響に示すように銅濃度が増加すると酸化速度が速まりますので、酸化劣化の進行状況を全酸価の変化で監視されることを推奨します。D－SOAPの結果は良好です。D－SOAPの結果、摩耗により発生する鉄および錫が検出されていないことから、良好と判断します。フェログラフィーの結果は良好です。フェログラフィーの結果、異常摩耗の早期発見パラメータであるIs値がのマイナス乗と良好の範囲にあることから、潤滑状態は正常と判断します。
報告№109-09136 報告№112-00588 | 分析№109-001160 分析№112-002433 | 112-002433_date130313_bak | 、汚染状態、摩耗状態ポンプ減速機と潤滑油は、継続使用可能な状態であるため、分解点検の必要はないと判断します。但し、観察された油中粒子には、異物の切削作用の影響で発生する切削摩耗や、繰返し応力による疲労摩耗で発生した摩耗粒子が観られたことから、今後の摩耗進行を傾向監視するため、以下の対策を推奨します。余寿命予測フェログラフィーのIs値は、前回に比較しての乗から乗に桁低下し、安定した潤滑状態になっていることがわかります。このような安定した潤滑状態では、異常な方向に向かう上昇角を示さないことからIs値による余寿命予測はできませんが、前回と今回の摩耗形態や摩耗サイズの粒度分布、金属摩耗量、油中汚染物の影響や潤滑性状の確認や比較等の過程を経た結果から総合的に判断すると、少なくとも年程度の間は継続して使用が可能な状態にあると判断します。異種油の混入および油名の確認分析データから新油と一致しないデータが確認されたことから、異種油の混入または油名が違っている可能性があります。油は設備の条件にあった適正な性能のものを使用することが重要であるため、異種油の混入の有無、油名を再確認することを推奨します。定期的なトライボ診断トライボ診断は、潤滑油を分析し、潤滑油の性状を調査して継続使用が可能か、更油すべきかの評価を行うことはもとより、ギヤや転がり軸受、すべり軸受などの潤滑状態も評価する設備診断技術ですが、農業用の設備では稼働率にもよるものの年に回程度の診断により、そのデータの変化から異常の兆候を早期に発見することや、分解点検の必要性を判断することが可能となります。今回の分析データでは、潤滑油中に摩耗速度の早い摩耗形態の切削摩耗および疲労摩耗が確認されたことから、今後も定期的な分析診断により設備状態を把握することを推奨します。バックラッシによる評価トライボ診断では、バックラッシの増加量を分析結果から計算できますので、構造が確認できる図面、ギヤの形式、歯形、モジュール、歯数、歯幅、油入替後の稼働時間ならびに分解点検後の稼働時間をお知らせ下さい。計算結果をご報告いたします。はフェログラフィーおよびSOAP-Tの結果から総合的に判断した結果、傾向管理が必要な状態にあると考えられます。フェログラフィー【定量分析：Is値】Is値は異常摩耗の早期発見パラメータのつで、摩耗粒子を定量化するために用います。Is値は前回に比較しての乗から乗に低下し、低い値でした。これは、潤滑状態が異常に向かう上昇角を示さないことから、安定した潤滑状態になっていると判断します。また、乗から乗に低下した理由については、採油時の試料収集による影響によるものであることが、計数汚染度の粒子サイズのレンジデータからも確認することができました。フェログラフィー【定性分析：摩耗粒子および摩耗形態観察】分析結果から比較的多く観察された粒子は、以下の通りでした。正常な摩耗粒子・潤滑状態が正常なマイルド摩耗により発生。切削粒子・異物や金属表面の微小突起による切削摩耗により発生。疲労摩耗粒子・繰返し応力を受けて発生。観察された摩耗粒子の中でも切削粒子は、注意が必要です。減速機で切削摩耗が発生した場合、減速機内部で使用されている転がり軸受が切削摩耗により生じた軌道面の損傷が起点となって、寿命が分の程度に低下することがあることから、切削摩耗には十分注意する必要があります。切削摩耗の発生原因となる混入異物が残留している場合、この異物により切削摩耗が継続して発生する可能性があります。Iカップリング発光分光分析【SOAP-T】検出された金属元素から発生箇所を推定すると、以下の通りでした。鉄、錫・ギヤ、軸受等リン・添加剤亜鉛、カルシウム、ナトリウム・外部混入異物SOAP-Tの結果、亜鉛、カルシウムが比較的高い値でした。亜鉛、カルシウムは、添加剤として添加されている油種がありますが、使用油であるスーパーマルパスDXには、リンのみ添加されていることから、異種油が混入したか、或いは、油名が違う可能性が考えられます。計数汚染度は、昨年のデータNAS級からNAS級に減少し、管理限界値のNAS級以下であり良好でした。重量汚染度は、昨年データのmg/mlと比較して、.mg/mlに減少していました。潤滑油は、摩耗状態がやや厳しい状態であるものの、潤滑状態にすぐに悪影響を与える領域に達していませんので、今後の運転時間や運転状況が、特に変化のない運転であれば、少なくても年間は継続使用可能な状態にあると判断します。は良好と判断します。粘度粘度は、mm/sと新油値.mm/sに比較して、粘度変化率は-％で、管理限界値である±％以内にあり、良好と判断します。水分は、ppmと管理限界値の以下にあり、良好と判断します。酸価は、.mgKOH/gと新油値.mgKOH/g以下にあり、比較して高いものの、IRの結果で油劣化の兆候を示すカルボン酸の吸収が確認されていないことから、良好と判断します。IRIRチャートの結果、新油と使用油のスペクトルパターンで、指紋領域等に一致していない箇所があり、SOAP-Tの結果、新油と一致しないデータが確認されたことから、異種油の混入または油名が違っている可能性があります。
報告№109-09136 報告№110-00124 | 分析№109-001160 分析№110-000459 | 110-000459 | ・摩耗状態前回に比較してSOAP／D－SOAPの結果、鉄および錫濃度に変化はなく、異常摩耗の早期発見パラメータであるフェログラフィーのIs値がのマイナス乗と良好でした。・汚染度前回に比較して計数汚染度はNAS級からNAS級にランク減少し、良好でした。・前回同様に粘度、水分、全酸価、IR、RBOTの各データは良好でしたが、全酸価が上昇気味になっているため、今後の傾向監視に注意が必要と思われます。潤滑油は継続使用可能な状態にあると判断しますが、全酸価が上昇気味になっているため、今後の上昇傾向に注意が必要と思われます。全酸価は、油の劣化傾向を知るパラメータですが、劣化は急激に変化することが多く、分析の周期が長い場合には急激に劣化する状況を捉えることができず、軸受の焼け付きや錆の発生につながることがあります。そのため、ヶ月以内に再度分析し、その状態を把握することを推奨します。尚、今回のデータは、採油が適正であれば、本分析結果から正常な状態にあるとの判断をすることができますが、本試料油は主機停止後に採取されているため油中粒子が沈降してしまっている可能性があり、場合によっては異常な状態を見落としている可能性があります。対象設備が停止してから採油までの時間が不明ですが、仮に対象設備の停止から時間経過後に採油したとすると、μmサイズの粒子はcm程度沈降すると想定され、時間経過しているとcmとなります。油槽中層部付近から採油を実施している場合、μm以上の大型の摩耗粒子は沈降の影響で採取されていない可能性があると考えられます。今後は、主機運転中もしくは停止直後に採油を実施することを推奨します。
報告№107-8000 報告№107-8000 | 分析№107-00415 分析№107-00415 | 107-00415 | トライボ診断の結果、泡立ち試験を除く項目は良好でした。泡立ち試験の結果は、-でした。これは、今回の採油量が少なく分析に必要な油量が確保できなかったため参考値ですが、新油値が-であり、使用油の結果は、これと同レベルにあることから消泡性能は、新油と比較して大きな変化はなかったと考えられました。一方、摩耗粒子の形態観察の結果、ギヤ歯面の疲労摩耗で発生したと推定されるμmサイズの摩耗粒子が観察されました。ギヤボックスの油系統にはインラインフィルタとオフラインフィルタがあり、μmサイズ以上の粒子の大部分は捕捉されていると考えられます。それにもかかわらず、μmの摩耗粒子が確認されており、ギヤ歯面ではやや厳しい潤滑状態が発生している可能性があると思われました。油中摩耗粒子は、インラインフィルタやオフラインフィルタに捕捉され、異常な摩耗状態が発生したとしても正常な潤滑状態にあると誤認してしまう可能性が考えられます。これを避けるため、今後の診断に当たっては、これまでの採油箇所に加え、インラインフィルタやオフラインフィルタの捕捉物も分析し、その結果から潤滑状態を評価することを推奨します。尚、フィルタ捕捉物の分析を実施する際には、フィルタ流量、フィルタ使用時間などの追加情報が必要です。是非ご提供下さい。泡立ち試験の結果、採油量が少なく、泡立ち試験に必要な油量が確保できなかったため、参考値と考える必要があるものの、新油と同レベルにありました。粘度は良好。粘度は.mm/sと新油値.mm/sに比較して、粘度変化率は-％で、当社推奨の管理限界値である±％以内にあり、良好と判断する。粘度はmm/sでした。粘度はmm/sでした。粘度指数はでした。粘度指数はでした。泡立ち試験は-でした。泡立ち試験は-と新油と同レベルにあり、消泡性能が新油と同レベルにあることが確認されました。尚、試料油量が少量であったため、参考値として下さい。水分は良好。水分はと当社推奨の管理限界値の以下であり、良好と判断する。全酸価は良好。全酸価は.mgKOH/gと新油値.mgKOH/gに比較してやや高いものの、良好と判断する。機器の潤滑状態摩耗粒子の形態観察の結果、ギヤ歯面の疲労摩耗で発生したと推定されるμmサイズの摩耗粒子が観察されました。μmサイズの疲労摩耗粒子が観察されました。異常摩耗の早期発見パラメータである潤滑状態指数がのマイナス乗と正常な範囲にあるものの、摩耗粒子の形態観察の結果でギヤ歯面の疲労摩耗で発生したμmサイズの摩耗粒子が観察されました。
報告№108-0387 報告№109-09061 | 分析№108-02609 分析№109-000648 | 109-000648 | 、汚染度を確認する。汚染度分析の結果、重量汚染度が当社推奨の管理限界値を超えていることが分かりました。ミリポアフィルタの表面観察で鉄錆、砂等が多く観察されたことから、汚染度が高い要因は、外部混入異物の影響と考えられます。外部混入異物は、今回の採油が対象設備の停止中に排油口から採油を実施しているため、排油口配管内部に残留していた汚染物が検出された可能性が高いと思われます。切削摩耗を予防するために、油槽内を清掃されることを推奨します。を示す水分がppmと当社推奨の管理限界値を超えていました。一般に水分濃度は、以下であるのが普通です。特に、当該油種の場合は水分離性が良いことから、今回のようにを超す濃度になるのは何らかの理由があると思われます。水分濃度が高くなるのは、結露なども考えられますが、水分濃度が高い状態で転がり軸受を使用すると油膜切れなどの影響が出やすくなりますので注意が必要です。
報告№109-09136 報告№112-00363 | 分析№109-001160 分析№112-001514 | 112-001514 | 更油からの経過日数をもとに潤滑油の余寿命を評価したところ、潤滑油は定検までのヶ月間は使用可能と判断できました。次回定検時に更油を実施しない場合は、酸化安定度を知るための分析を実施し、余寿命を確認することを推奨します。酸化安定度はminであり、当社推奨の管理限界値のmin以上であることから、良好と判断します。
報告№109-09136 報告№112-00469 | 分析№109-001160 分析№112-001969 | 112-001969 | 潤滑油および軸受は継続使用可能な状態にあると判断します。はフェログラフィーおよびSOAP／D-SOAPの結果から総合的に判断した結果、正常な状態にあると考えられます。フェログラフィー【定量分析：Is値】Is値は異常摩耗の早期発見パラメータのつで、摩耗粒子を定量化するために用います。前回に比較してIs値はのマイナス乗からマイナス乗に低下し、低い値でした。フェログラフィー【定性分析：摩耗粒子および摩耗形態観察】分析結果から比較的多く観察された粒子は、以下の通りでした。正常な摩耗粒子・潤滑状態が正常なマイルド摩耗により発生。Iカップリング発光分光分析【SOAP／D-SOAP】検出された金属元素から発生箇所を推定すると、以下の通りでした。カルシウム、ナトリウム・外部混入異物前回に比較して計数汚染度はNAS級から等級に変化はなく、重量汚染度は.mg/mlから.mg/mlに減少し、共に良好でした。前回同様に粘度、水分、全酸価、IR、RBOTの各データは良好でした。尚、別紙RBOTの減少傾向から油の余寿命を求めた結果、本試料は直近の更油から起算して稼働日数が年月まで使用可能であることが分かります。
報告№108-0411 報告№110-00656 | 分析№108-02744 分析№110-003032 | 110-003032 | は、油の粘度変化率、油中のスラッジの発生量などを判断パラメータに、粘度、全酸価、有機物・有機化合物、酸化安定度で評価します。分析の結果、油の粘性を示す粘度は、新油値の.mm/sに比較して粘度変化率が-.％の.mm/sとほぼ変化はなく、また油中のスラッジの発生量を示す全酸価は、新油値の.mgKOH/gに対して.mgKOH/gと減少しており、さらには有機物・有機化合物の結果でも油が劣化した場合に発生するカルボン酸の発生も確認されず、酸化防止剤の残存量を示す酸化安定度は、限界値minに比較して、十分に残量があるminであった。以上のように、の健全性を示す各パラメータは全て良好であり、潤滑油の劣化は確認されませんでした。尚、別紙酸化安定度の減少傾向から油の余寿命を求めた結果、本試料は年月まで使用可能であることが分かります。油中の水分を計測した結果、水分は.ppmと新油と同等であり、継続使用可能な状態にあることが確認されました。潤滑油は継続使用可能な状態にあると判断します。
報告№108-4533 報告№108-4533 | 分析№108-03403 分析№108-03403 | 108-03403 | 貴○○は廃止措置工事期間中であるが、運転状態にある機器においては保全計画を策定している。この中で当該機器については設備の状態監視保全の適用を行っている。油診断法により精度の高い状態監視活動を行う。今回の採油は、対象設備の停止中に注油口から実施しているため、油循環中に採油した場合に比較し、油中粒子の沈降の影響を受け、分析データが低濃度に出る可能性があります。今回の分析は以上のことを踏まえて結果を検討します。軸受の潤滑状態分析の結果、前回同様にSOAPでメタルの主成分である錫が検出され、今回D－SOAPでも検出されたことから、軸受メタルの摩耗が確認されています。軸受メタルの摩耗程度を評価する必要がありますので、メタルサイズをお知らせください。鉛、銅の溶出SOAPの結果、前回同様に鉛、銅が検出されたことから、鉛および銅を使用した箇所の溶出が発生していると考えられます。鉛は、鉛パッキンなどが考えられます。銅は、潤滑油添加剤として使用されている亜鉛系添加剤の影響により溶出することが知られています。鉛および銅濃度は、別紙鉱油の酸化に対する金属触媒の影響に示すように鉛および銅濃度の増加に伴い油の酸化速度が速まりますので、酸化劣化の進行状況を確認されることを推奨します。を示す粘度、水分、全酸価、IRの各データは良好であることから、この油は継続使用可能と判断します。尚、次回の採油は、粒子の沈降の影響を少なくすることが重要であり、そのため油中粒子が均一な分散状態で実施されることを推奨します。
報告№108-0227 報告№112-00669 | 分析№108-01664 分析№112-003283 | 110-003283 | Iカップリング発光分光分析供試のタービン油を分析した結果、検出された金属元素は、SOAPの結果表に示すように、鉛、銅、ニッケル、錫、リン、亜鉛、カルシウム、ナトリウムが検出されました。これらの検出された金属元素から発生箇所を推定すると鉛、銅、ニッケル、錫・軸受等リン、亜鉛・オイル添加剤カルシウム、ナトリウム・外部混入異物であると思われます。このうち、機械部品が摩耗したと思われる元素はのグループです。メタルの摩耗深さ分析結果から軸受メタルの摩耗深さを求めました。更油およびメタルの交換時期などの情報が不明であるため、過去回の分析データの中で、SOAPの結果で得られている最も高い錫濃度ppmと油量Lから計算しました。その結果、メタル表面の平均的な摩耗深さは.μmとなり、メタルの表面粗さを軸受表面の一般的な粗さであるsと仮定すると、摩耗は軽微であると推定されます。銅を使用した箇所の溶出・摩耗銅を使用した部分の溶出・摩耗が発生しています。亜鉛系添加剤を使用している潤滑油で銅が検出される場合、潤滑系統内でこれらの金属が亜鉛系添加剤の影響により溶出することが知られています。今回の検出は、この溶出と、摺動面の摩耗との双方によるものと考えられます。今後、別紙鉱油の酸化に対する金属触媒の影響に示すように濃度の増加に伴い酸化速度が速まる可能性があります。フェログラフィー異常摩耗の早期発見パラメータとして摩耗粒子を定量化して評価するフェログラフィーのIs値は、前回ののマイナス乗から変化はないことから、摩耗が安定していることを示していました。摩耗粒子の形態で比較的多く観察された粒子は、潤滑状態が正常な場合に発生する摩耗粒子でした。このような摩耗粒子が観察された場合には、潤滑部では正常なマイルド摩耗が発生していることが分かります。前回に比較して計数汚染度はNAS級からNAS級にランク減少し、良好でした。前回同様に粘度、水分、全酸価、IRの各データは良好でした。軸受および潤滑油は継続使用可能な状態にあると判断します。なお、銅の溶出が確認されており、今後潤滑油の酸化劣化が進行する場合がありますので、定期的に分析を実施し、酸化劣化の進行状況を確認することを推奨します。
報告№109-09136 報告№112-00591 | 分析№109-001160 分析№112-002464 | 112-002464 | 潤滑油は、水分、計数汚染度、重量汚染度が高く、腐食やバルブ類の動作障害の原因となりやすいことから、濾過の実施、或いは、更油を推奨します。また、油中金属元素のクロム濃度が約ヶ月で約倍に増加していることがわかりました。クロムは、シリンダ内面にメッキされていることから、シリンダ内面の摩耗によるものと推定されます。今後、メッキが剥がれ落ちてきた場合、耐摩耗性が低下し、シリンダ内面の摩耗が進行してピストンの動作に支障が出る懸念があるため、以下の対策を推奨します。シリンダ内面の点検と採油箇所の検討SOAPの結果、クロムが高い値であり、仮定した数値が間違っていなければ、メッキ部分は摩耗している可能性があることから、シリンダ内面の点検を推奨します。今後分析を実施する場合、シリンダポートの両側から採油を実施し、ポートのどちら側が摩耗しているかを確認することを併せて推奨します。水分除去今後、水分の影響で油槽内部に錆が発生し、その影響で摩耗が発生することが懸念されるため、更油或いは、濾過などによる水分除去を推奨します。濾過効率の確認潤滑油が常時濾過されている設備は、全体油量と潤滑油ポンプ吐出量、そして濾過機の濾過効率などをパラメータとして潤滑状態の評価を行います。今後は、濾過機の入口と出口から採油を実施することを推奨します。最適な採油方法本試料油は、機機器停止中に油槽上部プラグから採油されているため、分析データが低濃度に出ていると推定されます。正確なデータによる診断を行うためにも、今後の採油は、極力運転中もしくは停止直後の油槽中層部から実施されることを推奨します。はフェログラフィーおよびSOAP/D-SOAPの結果から総合的に判断した結果、傾向管理が必要な状態にあると考えられます。フェログラフィー【定量分析：Is値】Is値は異常摩耗の早期発見パラメータのつで、摩耗粒子を定量化するために用います。今回のIs値はの乗とやや高い値でした。フェログラフィー【定性分析：摩耗粒子および摩耗形態観察】分析結果から比較的多く観察された粒子は、以下の通りでした。正常な摩耗粒子・潤滑状態が正常なマイルド摩耗により発生。シビア粒子・潤滑状態がやや厳しい凝着摩耗により発生。金属潤滑部が局部的に油膜切れを起していると考えられます。黒錆・潤滑状態がやや厳しい凝着摩耗により発生。金属接触が厳しく、且つ、高い摩擦熱が発生していると考えられます。フリクションポリマ・局部的に高圧・高温となる場合に発生。観察された摩耗粒子の中でもフリクションポリマは、注意が必要です。フリクションポリマは、潤滑油が摺動面に押し込められ高圧状態になると同時に、圧縮熱により高温状態になった結果、基油自身が重合反応を起こし生成することが知られています。そのため、高圧高温状態の解消がなされなければ、潤滑油の劣化が進行し、粘度上昇に因る潤滑異常に進展する場合があります。Iカップリング発光分光分析【SOAP/D-SOAP】検出された金属元素から発生箇所を推定すると、以下の通りでした。鉄、鉛、銅、クロム、錫、亜鉛・シリンダ内壁、ポンプ内部等リン・添加剤カルシウム、ナトリウム・外部混入異物クロムメッキの摩耗深さSOAPの結果、クロムがppm検出されました。シリンダ内面にクロムメッキをしていることから、シリンダ内面の摩耗によるものと考えられます。メッキの膜厚は、～μm以上であり、用途に応じて膜厚が選定されます。今回の分析結果からメッキの摩耗深さを求めました。情報が不明な部分がありますので、シリンダ直径をmm、ストローク幅をmmと仮定しました。その結果、メッキ部分の平均的な摩耗深さは、μmと推定されました。メッキの膜厚が最も少ないμmであった場合、既にメッキが摩耗している可能性が考えられます。計数汚染度はNAS級、重量汚染度はmg/mlと、共に当社推奨の管理限界値を超えていました。水分濃度がやや高く、D-SOAPで油の添加剤成分であるリンが検出され、フィルタ表面の異物観察で表面が茶褐色で、金属片、鉄錆、砂等が観察されたことから、汚染度が高い要因は、摩耗とスラッジ、水分、そして外部混入異物の影響と思われます。粘度、酸価、IRの各データは良好でした。水分は.ppmと当社推奨の管理限界値以下にあるものの、やや高い値でした。
報告№108-5071 報告№111-00278 | 分析№108-02721 分析№111-001320 | 111-001320 | 潤滑油は継続使用可能な状態にあると判断します。但し、今後は障害予防を目的に以下の対策を推奨します。追加分析消泡性能が低下した場合、ギヤ歯面での油膜形成に影響が出て摩耗の発生が進展することがあります。今後は消泡性能低下の影響により摩耗が進展する可能性がありますので、フェログラフィーおよびSOAP-Tを追加して摩耗により発生する油中金属濃度や潤滑状態を確認することを推奨します。分析周期の短縮今後、全酸価の上昇が予測されますので、同様に分析周期を短縮して傾向監視を強化することを併せて推奨します。全酸価全酸価は、前回の.mgKOH/gから.mgKOH/gに上昇していました。現在のところ、IRで油劣化の兆候を示すカルボン酸の吸収が確認されていないことから継続使用可能と判断しますが、全酸価が上昇し始めていることから今後の劣化進行に注意が必要です。泡立ち試験泡立ち試験の結果は、-と新油値が-であるのに比較して高い値となっていたことから、消泡性能が低下していることが分かりました。今後の使用状況によっては油の酸化劣化が進行したり、ギヤ歯面およびベアリング軌道面で油膜切れが発生したりする場合があるため、消泡剤の添加による消泡性能の改善など何らかの対応が必要になると思われます。分析結果前回に比較して全酸価が上昇していました。泡立ち試験の結果、消泡性能が低下していることが確認されました。粘度粘度はmm/sと新油値mm/sに比較して、粘度変化率は+％で、当社推奨の管理限界値である±％以内にあり、良好と判断します。泡立ち試験泡立ち試験は-と新油に比較して高い値でした。水分はppmと当社推奨の管理限界値の以下であり、良好と判断します。全酸価全酸価は.mgKOH/gと新油値.mgKOH/gに比較して高いものの、IRの結果で油劣化の兆候を示すカルボン酸の吸収が確認されていないことから、良好と判断します。
報告№108-0411 報告№110-00622 | 分析№108-02744 分析№110-002720 | 110-002720 | Iカップリング発光分光分析供試のギヤ油を油中金属濃度で分析した結果、鉄、鉛、銅、クロム、アンチモン、錫、リン、亜鉛、カルシウム、アルミニウム、ケイ素、ナトリウム、マグネシウム、ホウ素が検出されました。これらの検出された金属元素から発生箇所を推定すると鉄、鉛、銅、クロム、アンチモン、錫、亜鉛・軸受等リン・オイル添加剤カルシウム、アルミニウム、ケイ素、ナトリウム、マグネシウム、ホウ素・外部混入異物であると思われます。このうち、機械部品が摩耗したと思われる元素はのグループです。フェログラフィー異常摩耗の早期発見パラメータとして摩耗粒子を定量化して評価するフェログラフィーのIs値は、潤滑状態がやや厳しいの乗でした。摩耗粒子の形態で比較的多く観察された粒子は、繰返し応力を受けて発生する疲労摩耗粒子、フレッティングにより発生する赤錆、銅合金、局部的に高圧・高温となる場合に発生するフリクションポリマでした。このような摩耗粒子が観察された場合には、潤滑部では疲労による疲労摩耗と微振動によるフレッティング摩耗が発生し、そして局部的ではあるものの高圧・高温の箇所が発生していることも分かります。フレッティングは、軸と内輪内面軸受箱と外輪外面軌道輪と転動体の箇所で発生する可能性があります。フレッティング粒子は酸化して硬いため、軸受軌道面に噛み込んだ場合はその傷が疲労剥離の起点となり、疲労摩耗へと進展することが想定されます。フリクションポリマは、潤滑油が軌道面に押し込められ高圧状態になると同時に、圧縮熱により高温状態になった結果、基油自身が重合反応を起こし生成することが知られています。そのため、高圧高温状態の解消がなされなければ、潤滑油の劣化が進行し、粘度上昇に因る潤滑異常に進展する場合があります。転がり軸受の型番が不明ですが、保持器に銅合金を使用している場合、保持器の摩耗が進行することで転動体とのギャップが大きくなると共に振動が増大し、摩耗の進行につながることが懸念されます。計数汚染度は当社推奨の管理限界値に到達していました。D－SOAPで油の添加剤成分であるリンが検出され、フィルタ表面の異物観察で表面が茶褐色で鉄錆、砂等が観察されたことから、汚染度が高い要因は、摩耗とスラッジ、外部混入異物の影響と思われます。前回同様に粘度、水分、全酸価、IRの各データは良好でした。約年半で摩耗が倍になったものの、本軸受および潤滑油は継続使用可能な範囲にあると判断します。また、以下の内容を推奨します。定期的な分析摩耗の進行を監視するため、定期的に分析を実施し、摩耗の進行状況を確認することを推奨します。最適な採油方法本試料油は、機器停止中にドレンバルブから採油されています。機器が停止している状態では、別紙油粒子の沈降の影響に示すように油槽内で撹拌がなくなり固形物が沈降するため、油中汚染度は高くなると推定されます。今後の採油は、極力運転中もしくは停止直後の油槽中層部から実施されることを推奨します。
報告№102-0170 | 分析№102-01431 | 102-01431 | 本試験は、潤滑油の分析結果から、軸受の潤滑状態及び油の劣化状態を確認することを目的としました。結論ベアリング軌道面で、転がり摩擦ではなく、スティックスリップのような微小なすべり摩擦が発生していると考えられます。その影響で軌道面に～ミクロン程度の微小な損傷が多く発生していると思われます。この傷が起点となって、ベアリングの寿命の指標とされるフレーキングに進展することもありますが、ヶ月後に再度分析を実施し、摩耗の進行状況を確認されることを推奨します。考察分析の結果、フェログラフィーを除く項目は良好でした。フェログラフィーの結果、異常摩耗の早期発見パラメータであるIs値がの乗と高い値を示しており、ベアリング軌道面でやや厳しい摩耗状態にあるものと考えられます。摩耗粒子の形態観察の結果、金属接触が厳しく、且つ、摩擦熱が高い場合に発生する黒錆が支配的でした。以上のことから、ベアリング軌道面では、ころがり摩擦に加えて、すべり摩擦が発生し、そのすべり摩擦により局部的に～程度に到達している箇所があると判断できます。但し、現在のところ、ベアリングの寿命の指標とされるフレーキングの発生は確認されず、ベアリングは継続使用可能な状態にあると判断できますが、すべり摩擦により発生した傷が起点となってフレーキングに進展することに注意する必要がありますので、引き続き傾向管理が必要です。傾向管理は時間運転しているとした場合、ヶ月毎に確認するよう推奨します。
報告№109-09136 報告№111-00029 | 分析№109-001160 分析№111-000068 | 111-000068 | 前回に比較して水分はから.ppmに減少し、当社推奨の管理限界値内にありました。前回に比較して計数汚染度はNAS級からNAS級以上にランク増加し、重量汚染度は.mg/mlからmg/mlに増加し、共に当社推奨の管理限界値を超えていました。フィルタ表面の異物観察で鉄錆等が観察されたことから、汚染度が高い要因は、外部混入異物の影響と思われます。計数汚染度および重量汚染度は高く、濾過エレメントを交換して、濾過を継続することを推奨します。
報告№109-09136 報告№114-00190 | 分析№109-001160 分析№114-000594 | 114-000594 | 分析の結果、前回同様に、汚染状態は共に良好の範囲にあることから、潤滑油は継続使用可能な状態にあると判断します。尚、RBOTの値が前回に比較して増加していることから、潤滑油の余寿命を求めることは出来なかったものの、前回から今回までの間で酸化防止剤の減少はなかったものと思われます。更油日から今回までの期間が年ヶ月であることから、今後の運転状況に変化がなければ、少なくともこの期間は使用可能と推定されます。対象設備分析の結果、前回に比較してSOAP-T、フェログラフィーの各データに大きな変化はないことから、摩耗は安定しており、対象設備は継続使用可能な状態にあると判断します。
報告№108-6552 報告№108-6552 | 分析№108-02853 分析№108-02853 | 108-02853 | 精点Aを実施し、前回データと照合した結果、油中粒子に変化がないことが確認されています。油中の粒子濃度は、油膜破断による発生や、油槽内などでの沈降が均衡したところで一定、いわゆる平衡状態になりますが、このバランスが崩れると増加する場合と減少する場合とに分かれます。増加した場合は、発生と減少の均衡が崩れ、摩耗の発生や外部混入が始まったことを示し、またこれとは反対に、減少した場合は発生量が減少しているか、或いは、減少量が大きくなっていることを示し、特に減少は、汚染状態や潤滑状態が良好であることを示唆しています。本軸受では、油中の粒子が減少する要因となるフィルタ類は設置されておらず、濾過による減少は考えられませんので、油中の摩耗粒子の発生に変化がなかった理由は、摩耗粒子の発生が微量であったためと考えられます。但し、各データの変化は小さく、数値の上からは良好の範囲にありますが、摩耗粒子の形態観察で金属接触が厳しい場合に発生するシビア粒子が比較的多く観察されており、摩耗の進行は急激ではないものの、今後徐々に進行する可能性を含んでおります。以上のことから、ヶ月後に精点Bを実施し、汚染度および摩耗の進行速度を確認されることを推奨します。これらのことは、前回に比較して、計数汚染度は等級に変化はなく、SOAP／D-SOAPの鉄および錫濃度も変化がないこと異常摩耗の早期発見パラメータであるフェログラフィーのIs値がのマイナス乗と良好の範囲にあるものの、摩耗粒子の形態観察の結果、金属接触が厳しい場合に発生するシビア粒子がやや多く観察されたこと以上のことから判断しています。尚、潤滑油の基本特性も良好の範囲にあることから継続使用可能と判断します。
報告№109-09136 報告№112-00561 | 分析№109-001160 分析№112-002303 | 112-002303_date130321 | 分析の結果、潤滑油の劣化は確認されていないことから、継続使用可能な状態にあると判断します。但し、油中の汚染度が高く、汚染物がギヤ歯面や軌道面に噛み込み摩耗が進行することが懸念されるため、以下の対策を推奨します。減速機分析の結果、減速機は継続使用可能な状態にあると判断します。但し、将来的な摩耗進行の有無を確認するためにも傾向監視を継続することが有効です。定期的な分析今後懸念される疲労摩耗の進行を監視するため、定期的に分析を実施することを推奨します。濾過または更油油中の汚染度が高いことから、摩耗粒子や異物等がギヤ歯面や軸受軌道面に噛み込むことによる摩耗の進行が懸念されるため、濾過または更油を推奨します。更油する際には、油槽内を清掃し、更油する新油もNAS級程度の清浄な潤滑油を更油することを併せて推奨します。は良好と判断します。粘度前回に比較して今回の粘度は、mm/sからmm/sに上昇していました。新油値mm/sに比較して、粘度変化率は+％で、当社推奨の管理限界値である±％以内であり、良好と判断します。尚、前回に比較して粘度が大きく変化しているのは、前回は油名の誤りがあったためと推定されます。水分前回に比較して今回の水分は、.からppmに増加しているものの、当社推奨の管理限界値の以下であり、良好と判断します。酸価前回に比較して今回の酸価は、.KOH/gから.mgKOH/gに上昇しているものの、新油値.mgKOH/g以下であり、良好と判断します。尚、前回に比較して酸価が大きく変化しているのは、前回は油名の誤りがあったためと推定されます。IRIRチャートの結果、新油と使用油のスペクトルパターンはほぼ一致し、また、油劣化の兆候を示すカルボン酸の吸収が確認されていないことから、良好と判断します。計数汚染度は当社推奨の管理限界値を超えていました。計数汚染度前回に比較して今回の計数汚染度は、NAS級からNAS級以上に増加し、当社推奨の管理限界値NAS級を超えていました。重量汚染度前回に比較して今回の重量汚染度は、.mg/mlからmg/mlに増加していました。光学顕微鏡写真重量汚染度で濾過したフィルタ表面上の夾雑物を光学顕微鏡で観察した結果、金属片、鉄錆、砂等が観察されました。はフェログラフィーおよびSOAP-Tの結果から総合的に判断した結果、継続使用は可能ですが、機器の機能を保持するためにも傾向管理が有用と考えます。フェログラフィー【異常摩耗指数：Is値】Is値は異常摩耗の早期発見パラメータのつで、摩耗粒子を定量化するために用います。前回に比較して今回の今回のIs値はの乗から乗に上昇し、高い値でした。摩耗が進行していると推定されます。フェログラフィー【定性分析：摩耗粒子および摩耗形態観察】分析結果から比較的多く観察された粒子は、以下の通りでした。正常な摩耗粒子・潤滑状態が正常なマイルド摩耗により発生。疲労摩耗粒子・繰返し応力を受けて発生。フリクションポリマ・局部的に高圧・高温となる場合に発生。観察された摩耗粒子の中には、μmサイズの疲労摩耗粒子が観察されました。疲労摩耗粒子は、視野に個と少ないことから、直ちに異常ではないものの、今後さらに摩耗が進行することが懸念されます。Iカップリング発光分光分析【SOAP-T】検出された金属元素から発生箇所を推定すると、以下の通りでした。鉄、亜鉛・ギヤ、軸受等リン・添加剤カルシウム、ナトリウム・外部混入異物バックラッシご提供いただいた減速機に関する情報から遊星歯車機構であることが分かりました。遊星歯車は、太陽歯車、内歯車、そして遊星歯車から構成されています。遊星歯車の個数は個ですので、遊星歯車と内歯車、遊星歯車と太陽歯車の接触点は合計で箇所となります。今回は、歯幅が不明でしたので歯幅をmmと仮定し、この部分のバックラッシを求めました。その結果、平均的に摩耗が発生していたと仮定した場合、バックラッシの増加量は以下の通りと推定されます。表バックラッシ増加量接触箇所 接触点 バックラッシ増加量 太陽歯車-遊星歯車 約. 遊星歯車-内歯 約. バックラッシ増加分の上限値は、メーカにより差異はあるものの、当社の推奨するバックラッシは、一般に推奨されるμmを管理目安にしています。この値に比較して十分に小さい値です。
報告№109-09341 報告№109-09341 | 分析№109-002312 分析№109-002312 | 109-002312 | 結論現在のところ、シリンダおよびピストンリング、クランクメタル等は継続使用は可能な状態にあると判断できます。汚染粒子数はNAS級以上と汚染されています。汚染粒子数は以下の通りです。汚染粒子数はNAS級以上と汚染されています。汚染度物重量はmg/mlとなっています。汚染度物重量はmg/mlとなっています。摩耗観察された摩耗粒子は、μm以下の微小な鉄系摩耗粒子、異物の噛み込みなどで発生する切削粒子で、切削粒子はやや多く観察されています。摩耗粒子の結果、μm以下の微小な鉄系摩耗粒子、異物の噛み込みなどで発生する切削粒子が多く観察されています。異常摩耗の早期発見パラメータであるフェログラフィーのIs値がの乗と高く、摩耗粒子の形態観察の結果、観察された摩耗粒子は、μm以下の微小な鉄系摩耗粒子と異物の噛み込みなどで発生する切削粒子で、中でも切削粒子はやや多く観察されています。金属濃度SOAPの結果、鉄、ニッケルが検出されています。金属濃度SOAPの結果、鉄、ニッケル、油の添加剤成分であるリン、亜鉛、カルシウム、マグネシウム、外部から混入したと思われるアルミニウム、ケイ素、ホウ素が検出されています。金属濃度酸溶解法の結果、鉄、錫が検出されています。金属濃度酸溶解法の結果、鉄、錫、油の添加剤成分であるリン、亜鉛、カルシウム、外部から混入したと思われるアルミニウム、ナトリウムが検出されています。
報告№109-09136 報告№110-00746 | 分析№109-001160 分析№110-003530 | 110-003530_date110318 | 金属元素と濃度の分析は、試料油を以上の高温で発光させ、その光を分光器で分光し、分光によって得られた光の強度と金属固有の波長とから元素を特定するIカップリング発光分光分析法)を用います。また摩耗状態は、SOAPにより求めた金属成分と濃度にフェログラフィー法による摩耗粒子分析とを加味して総合的に評価しますが、摩擦面の摩耗機構と摩耗状態の判断は摩耗粒子の形態と、異常摩耗の早期発見パラメータであるIs値により判断します。Iカップリング発光分光分析供試のタービン油を分析した結果、検出された金属元素は、油中金属元素の結果表に示すように、銅、アンチモン、錫、カルシウム、ナトリウムが検出されました。これらの検出された金属元素から発生箇所を推定すると銅、アンチモン、錫・軸受等カルシウム、ナトリウム・外部混入異物であると思われます。このうち、機械部品が摩耗したと思われる元素はのグループです。フェログラフィー摩耗粒子分析結果から観察された粒子は、潤滑状態が正常な場合に発生する摩耗粒子でした。潤滑状態と摩耗形態異常摩耗の早期発見パラメータとして摩耗粒子を定量化して評価するフェログラフィーのIs値は、潤滑状態が正常なのマイナス乗となっていました。これらの結果から、軸受摺動部で発生している摩耗は、正常な潤滑状態であるマイルド摩耗が発生していることが分かります。計数汚染度、重量汚染度は共に良好でした。IRの結果、新油のIRスペクトルと一致しない箇所が確認されました。SOAPの結果、ご提供頂いた新油ダフニースーパータービンには添加剤のリンが検出されていますが、本試料油からはリンが検出されませんでした。これらのことから、異種油の混入、または油名の誤りなどが考えられます。軸受および潤滑油は継続使用可能な状態にあると判断します。今後も定期的に分析を実施し、摩耗の進行状況を確認することを推奨します。定期的な分析摩耗の進行を監視するため、定期的に分析を実施し、摩耗の進行状況を確認することを推奨します。軸受メタルの情報提供今後軸受メタルの摩耗が進行した場合、摩耗程度を評価する必要がありますので、次回分析時には、設備油量、メタルサイズ、回転数、直近のメタル交換からの運転時間をお知らせください。異種油の混入および油名の確認異種油の混入の有無、油名を再度確認することを推奨します。
報告№109-09094 報告№112-00124 | 分析№109-000870 分析№112-000483 | 112-000483 | 潤滑油および軸受は継続使用可能な状態にあると判断します。はフェログラフィーおよびSOAP-Tの結果から総合的に判断した結果、正常な状態にあると考えられます。フェログラフィー【定量分析：Is値】Is値は異常摩耗の早期発見パラメータのつで、摩耗粒子を定量化するために用います。今回のIs値はの乗と低い値でした。フェログラフィー【定性分析：摩耗粒子および摩耗形態観察】分析結果から比較的多く観察された粒子は、以下の通りでした。正常な摩耗粒子・潤滑状態が正常なマイルド摩耗により発生。Iカップリング発光分光分析【SOAP-T】検出された金属元素から発生箇所を推定すると、以下の通りでした。亜鉛・軸受等カルシウム、ナトリウム・外部混入異物．水分、計数汚染度、重量汚染度は共に良好でした。．粘度、酸価、IR、RBOTの各データは良好でした。尚、RBOTがminと新油値のminに比較してmin減少していました。このまま継続使用した場合、この減少傾向から限界値に到達するのは、別紙図RBOTの減少傾向に示すように年月と推定されました。残りの継続使用期間は、約年ヶ月であると予測されます。≪状態監視とパラメータ≫分析の目的および各分析のパラメータは以下の通りです。特性低下目的：油の分析結果から、や劣化傾向ならびに添加剤の消耗程度、残存寿命などを確認する。粘度JISK酸価JISK赤外線吸収スペクトルJISK酸化安定度試験JISK汚染目的：油の分析結果から、砂塵あるいは水・異種油などによるや、異物混入の有無を確認する。水分JISK計数汚染度JISB重量汚染度JISB光学顕微鏡観察摩耗目的：油中の摩耗粒子を分析する事により、回転・摺動部の潤滑状態、摩耗劣化の程度、余寿命などを解析する。摩耗診断電子顕微鏡観察JISKX線マイクロアナリシス油中金属濃度JISK≪分析結果≫特性低下粘度：良好粘度値mm/sの新油値mm/sに対する変化率は+％であり、当社推奨の管理限界値±％以内に留まっています。酸価：良好酸価.mgKOH/gは新油値の.mgKOH/g以内にあることから、問題は無いと判断します。赤外線吸収スペクトル：良好酸化安定度試験：良好酸化安定度試験の結果、数値minは当社推奨の管理限界値min以上に留まっており、現時点での使用は可能と判断します。汚染水分：良好水分値ppmは当社推奨の管理限界値以内に留まっています。計数汚染度：良好計数汚染度はNAS級と当社推奨の管理限界値NAS級以内にあります。重量汚染度：良好重量汚染度は.mg/mlと当社推奨の管理限界値mg/ml以内にあります。光学顕微鏡観察：良好光学顕微鏡写真は捕捉された汚染物の量は少なく、スラッジは確認されませんでした。摩耗摩耗診断：良好摩耗診断の結果、異常摩耗の早期発見パラメータであるIs値がの乗と良好の範囲にあることから、潤滑状態は正常と判断します。電子顕微鏡観察・X線マイクロアナリシス：今回は実施していません。油中金属濃度：良好油中金属濃度の結果、亜鉛、外部から混入したと思われるカルシウム、ナトリウムが検出されたものの、良好と判断します。
報告№107-0014 報告№107-0014 | 分析№107-00048 分析№107-00048 | 107-00048 | 分析の結果、摩耗の安定が確認され、潤滑油も継続使用可能な状態にあると判断します。これらのことは、前回に比較して、計数汚染度はランク減少したことSOAP／D-SOAPの鉄及び錫濃度に変化がないこと異常摩耗の早期発見パラメータであるフェログラフィーのIs値が.と良好の範囲にあること以上のことから判断しました。は良好と判断します。粘度は良好と判断します。粘度はmm/sと新油値mm/sに比較して、粘度変化率は-.％で、当社推奨の管理限界値である±％以内にあり、良好と判断します。水分は良好と判断します。水分はppmと当社推奨の管理限界値の以下であり、良好と判断します。全酸価は良好と判断します。全酸価は.mgKOH/gと新油値以内にあり、良好と判断します。IRの結果、良好と判断します。IRの結果、油劣化の兆候を示すカルボン酸の吸収が確認されていないことから、良好と判断します。RBOTの結果、良好と判断します。RBOTはminと当社推奨の管理限界値のmin以上であり、良好と判断します。は良好と判断します。計数汚染度は良好と判断します。計数汚染度はNAS級と当社推奨の管理限界値のNAS級以内であり、良好と判断します。重量汚染度は良好と判断します。重量汚染度は.mg/mlと当社推奨の管理限界値のmg/ml以内であり、良好と判断します。機器の潤滑状態機器の潤滑状態は正常と判断します。SOAPの結果は良好です。SOAPの結果、ニッケルがppm、油の添加剤成分であるリンがppm検出されました。軸受の摩耗を示す錫は検出されていないことから良好と判断します。D－SOAPの結果は良好です。D－SOAPの結果、鉄が、鉛が、銅が、亜鉛が、外部から混入したと思われるカルシウムが、ナトリウムが検出されました。軸受の摩耗を示す錫は検出されていないことから良好と判断します。フェログラフィーの結果は良好です。異常摩耗の早期発見パラメータであるフェログラフィーのIs値が.と良好の範囲にあり、潤滑状態は良好と判断します。
報告№107-0078 報告№107-0078 | 分析№107-00351 分析№107-00351 | 107-00351 | 分解点検時に軸受表面に固形物の付着が見られた。軸受に付着していた異物の特定をする。但し、異物を直接採取しておらず、軸受を洗浄した油を採油したサンプルしかないため、このサンプルから確認できる範囲で調査を行う。分析の結果、摩耗粒子形態観察で摩擦熱が高い場合に発生する黒錆がやや多く観察され、フィルタ写真で金属片、黒錆が多く見られ、さらにD－SOAPでメタルの主成分である錫が多く検出されたことから、軸受に付着していた異物は、メタルの摩耗粒子と黒錆と推定されました。尚、採取の状況から本データが全体を代表するものではないと思われますが、観察された摩耗粒子のサイズは、概ねμm以下の比較的小さく、直ちに焼損に至る状況は確認されませんでした。これらのことは、摩耗粒子形態観察の結果、摩擦熱が高い場合に発生する黒錆がやや多く観察されたことD－SOAPの結果、メタルの主成分である錫がppm検出されたことフィルタ写真で金属片、黒錆が多く観察されたこと以上のことから判断しました。は良好と判断します。粘度は良好と判断します。粘度はmm/sと管理限界値以内にあり、良好と判断します。水分は良好と判断します。水分はppmと管理限界値の以下にあり、良好と判断します。全酸価は良好と判断します。全酸価はmgKOH/gと新油データのmgKOH/g以内にあり、良好と判断します。IRの結果、良好と判断します。IRの結果、油劣化の兆候を示すカルボン酸の吸収が確認されていないことから、良好と判断します。計数汚染度は当社推奨の管理限界値に到達していました。計数汚染度は当社推奨の管理限界値に到達していました。計数汚染度はNAS級と当社推奨の管理限界値のNAS級に到達していました。重量汚染度は良好と判断します。重量汚染度は.mg/mlと当社推奨の管理限界値のmg/ml以内にあり、良好と判断します。機器の潤滑状態軸受に付着していた異物は、メタルの摩耗粒子と黒錆と推定されました。SOAPの結果、添加剤成分のリンおよび亜鉛が検出されました。SOAPの結果、油の添加剤成分であるリンおよび亜鉛が検出されました。D－SOAPの結果、鉄および錫が検出されました。D－SOAPの結果、摩耗により発生した鉄および錫が検出されました。フェログラフィーの結果、摩擦熱が高い場合に発生する黒錆がやや多く観察されました。フェログラフィーの結果、異常摩耗の早期発見パラメータであるIs値がと良好の範囲にあるものの、摩耗粒子形態観察の結果、摩擦熱が高い場合に発生する黒錆がやや多く観察されました。
報告№108-5029 報告№108-0159 | 分析№108-00963 分析№108-01008 | 108-01008 | 前々回の分析結果でベアリングの交換を推奨した。しかし、月の定期点検までベアリングの交換をすることが出来ないため、潤滑状態を確認しながら、運用していくことになった。汚染度、潤滑状態を確認する。分析の結果、前回と同じく摩耗粒子の形態観察で金属接触が厳しい場合に発生するシビア粒子、銅合金が多く観察されたことから、摩耗形態は凝着摩耗であることが確認されました。計数汚染度の粒子数、SOAP／D－SOAPの鉄および銅濃度が増加傾向にありました。今後保持器とコロとのギャップが増大し、振動発生に繋がり、転がり軸受の寿命の指標となるフレーキングに進展することが懸念されるため、月の定期点検ではベアリングを交換することを推奨します。これらのことは、前回に比較して計数汚染度の粒子数が増加傾向にあることSOAP／D－SOAPの鉄および銅濃度が増加傾向にあること異常摩耗の早期発見パラメータであるフェログラフィーのIs値がの乗から乗に桁上昇し、摩耗粒子の形態観察の結果、金属接触が厳しい場合に発生するシビア粒子、銅合金が多く観察されたこと以上のことから判断しました。
報告№109-09136 報告№111-00114 | 分析№109-001160 分析№111-000605 | 111-000605 | 潤滑油は継続使用可能な状態にあると判断します。を示す粘度、全酸価、IR、RBOTの各データは良好でした。尚、別紙RBOTの減少傾向から油の余寿命を求めた結果、本試料は直近の更油から起算して稼働時間が時間まで使用可能であることが分かります。水分は良好でした。
報告№103-0213 | 分析№103-02122 | 103-02122 | トライボ診断により、機器軸受の潤滑状態、潤滑油の劣化状態を診断することを目的としました。分析の結果、フェログラフィーを除く項目は良好でした。SOAPの結果で、軸受メタルの主成分である錫が微量検出されていますが、この錫濃度と油量、軸受サイズから、軸受メタルの平均的な摩耗深さを計算すると.μmとなります。表面粗さがsと仮定すると、摩耗深さは粗さの分のと非常に小さく、このことから現在のところ軸受は使用可能と判断しました。フェログラフィーの結果、異物の噛み込みにより発生した切削粒子が比較的多く観察されました。この摩耗粒子が発生している場合の摩耗速度は比較的早い事が知られています。現状では軸受に異常がない状態であっても、今後の摩耗進行を把握するためヶ月以内の再分析により摩耗の増加傾向を知る必要があると判断します。
報告№109-09447 報告№110-00768 | 分析№109-002782 分析№110-003662 | 110-003662 | 軸受および潤滑油は継続使用可能な状態にあると判断します。本試料油は、機器停止中にドレンバルブから採油されています。機器が停止している状態では、別紙油粒子の沈降の影響に示すように油槽内で撹拌がなくなり固形物が沈降するため、油中汚染度は高くなると推定されます。今後の採油は、極力運転中もしくは停止直後の油槽中層部から実施されることを推奨します。
報告№109-09136 報告№112-00370 | 分析№109-001160 分析№112-001546 | 112-001546 | 温度が上昇した要因は、軸受摺動面で局部的に面圧が高い箇所があり、メタルコンタクトが発生しているためと推定されます。現状の軸受状態は、継続使用可能な状態にあると判断できますが、摩耗粒子の分析結果でフリクションポリマが観察されていることから、軸受温度が上昇している要因のひとつとして、ランナーが下流側に若干押されるなどして下流側のメタルギャップが狭くなり、面圧が上昇している箇所があると推定されます。今回のデータで僅かではありますがメタルの摩耗が確認されたことから、再分析を推奨します。再分析軸受メタルの主成分である錫が僅かに検出されました。局部的にメタルコンタクトが発生していると推定されるため、ヶ月後に再分析を実施し、分析データによる摩耗の進行状況を確認することを推奨します。軸受メタルの情報提供今後軸受メタルの摩耗が進行した場合、摩耗程度を評価する必要がありますので、次回分析時には、メタルサイズ、回転数、直近のメタル交換からの運転時間をお知らせください。はフェログラフィーおよびSOAP／D-SOAPの結果から総合的に判断した結果、正常な状態にあると考えられます。フェログラフィー【定量分析：Is値】Is値は異常摩耗の早期発見パラメータのつで、摩耗粒子を定量化するために用います。今回のIs値はのマイナス乗と低い値でした。フェログラフィー【定性分析：摩耗粒子および摩耗形態観察】分析結果から比較的多く観察された粒子は、以下の通りでした。正常な摩耗粒子・潤滑状態が正常なマイルド摩耗により発生。フリクションポリマ・局部的に高圧・高温となる場合に発生。観察された摩耗粒子の中でもフリクションポリマは、注意が必要です。フリクションポリマは、潤滑油が摺動面に押し込められ高圧状態になると同時に、圧縮熱により高温状態になった結果、基油自身が重合反応を起こし生成することが知られています。そのため、高圧高温状態の解消がなされなければ、潤滑油の劣化が進行し、粘度上昇に因る潤滑異常に進展する場合があります。Iカップリング発光分光分析【SOAP-T】検出された金属元素から発生箇所を推定すると、以下の通りでした。鉄、錫・軸受等リン・添加剤カルシウム、ナトリウム・外部混入異物メタルの摩耗D-SOAPで錫が検出されたことから、軸受メタルの摩耗が発生していると推定されます。検出された錫濃度は僅かですが、局部的に軸受摺動面のギャップが狭くなり、メタルコンタクトが発生していると思われるため、今後さらに摩耗が進行することが懸念されます。計数汚染度、重量汚染度は共に良好でした。粘度、水分、酸価、IR、RBOTの各データは良好でした。分析結果は良好と判断します。粘度粘度はmm/sと新油値mm/sに比較して、粘度変化率は+％で、当社推奨の管理限界値である±％以内にあり、良好と判断します。水分は.ppmと当社推奨の管理限界値の以下であり、良好と判断します。酸価は.mgKOH/gと新油値.mgKOH/gに比較して変化はなく、良好と判断します。IRIRの結果、油劣化の兆候を示すカルボン酸の吸収が確認されていないことから、良好と判断します。RBOTRBOTはminと当社推奨の管理限界値のmin以上であり、良好と判断します。は良好と判断します。計数汚染度計数汚染度はNAS級と当社推奨の管理限界値のNAS級以下であり、良好と判断します。重量汚染度は.mg/mlと当社推奨の管理限界値のmg/ml以下であり、良好と判断します。摩耗粒子の形態観察の結果、潤滑状態が正常な場合に発生する摩耗粒子、局部的に高圧・高温となる場合に発生するフリクションポリマが比較的多く観察されました。SOAPSOAPの結果、油の添加剤成分であるリンがppm、外部から混入したと思われるナトリウムがppm検出されました。D－SOAPD-SOAPの結果、鉄が、軸受の摩耗を示す錫が、外部から混入したと思われるカルシウムが、ナトリウムがppm検出されました。フェログラフィー異常摩耗の早期発見パラメータであるフェログラフィーのIs値がのマイナス乗と良好の範囲にあるものの、摩耗粒子の形態観察の結果、潤滑状態が正常な場合に発生する摩耗粒子、局部的に高圧・高温となる場合に発生するフリクションポリマが比較的多く観察されました。
報告№109-09136 報告№112-00588 | 分析№109-001160 分析№112-002421 | 112-002421 | 、汚染状態、摩耗状態ポンプ減速機と潤滑油は、継続使用可能な状態であるため、分解点検の必要はないと判断します。但し、油中の汚染度が高く、観察された油中粒子には、異物の切削作用の影響で発生する切削摩耗で発生した摩耗粒子が観られたことから、今後の摩耗進行を傾向監視するため、＜以下のに示す＞対策を推奨します。余寿命予測フェログラフィーのIs値は、前回に比較しての乗から乗に桁低下し、安定した潤滑状態になっていることがわかります。このような安定した潤滑状態では、異常な方向に向かう上昇角を示さないことからIs値による余寿命予測はできませんが、前回と今回のデータを比較した結果から判断すると、少なくとも年程度の間は継続して使用が可能な状態にあると判断します。定期的なトライボ診断トライボ診断は、潤滑油を分析し、潤滑油の性状を調査して継続使用が可能か、更油すべきかの評価を行うことはもとより、ギヤや転がり軸受、すべり軸受などの潤滑状態も評価する設備診断技術ですが、農業用の設備では稼働率にもよるものの年に回程度の診断により、そのデータの変化から異常の兆候を早期に発見することや、分解点検の必要性を判断することが可能となります。今回の分析データでは、潤滑油中に摩耗速度の早い摩耗形態の切削摩耗が確認されたことから、今後も定期的な分析診断により設備状態を把握することを推奨します。濾過油中の汚染度が高いことから、摩耗粒子や異物等がギヤ歯面や軸受軌道面に噛み込むことによる摩耗の進行が懸念されるため、濾過を推奨します。はフェログラフィーおよびSOAP-Tの結果から総合的に判断した結果、傾向管理が必要な状態にあると考えられます。フェログラフィー【定量分析：Is値】Is値は異常摩耗の早期発見パラメータのつで、摩耗粒子を定量化するために用います。Is値は前回に比較しての乗から乗に低下し、低い値でした。フェログラフィー【定性分析：摩耗粒子および摩耗形態観察】分析結果から比較的多く観察された粒子は、以下の通りでした。正常な摩耗粒子・潤滑状態が正常なマイルド摩耗により発生。切削粒子・異物や金属表面の微小突起による切削摩耗により発生。観察された摩耗粒子の中でも切削粒子は、注意が必要です。減速機で切削摩耗が発生した場合、減速機内部で使用されている転がり軸受が切削摩耗により生じた軌道面の損傷が起点となって、寿命が分の程度に低下することがあることから、切削摩耗には十分注意する必要があります。切削摩耗の発生原因となる混入異物が残留している場合、この異物により切削摩耗が継続して発生する可能性があります。Iカップリング発光分光分析【SOAP-T】検出された金属元素から発生箇所を推定すると、以下の通りでした。鉄、鉛、銅、錫、亜鉛・ギヤ、軸受等リン、カルシウム、ナトリウム・外部混入異物バックラッシご提供いただいた減速機に関する情報から遊星歯車機構であることが分かりました。遊星歯車は、太陽歯車、内歯車、そして遊星歯車から構成されています。遊星歯車の個数は個ですので、遊星歯車と内歯車、遊星歯車と太陽歯車の接触点は合計で箇所となります。その結果、平均的に摩耗が発生していたと仮定した場合、バックラッシの増加量は以下の通りと推定されます。表バックラッシ増加量接触箇所 接触点 バックラッシ増加量 太陽歯車-遊星歯車 約. 遊星歯車-内歯 約. バックラッシ増加分の上限値は、メーカにより差異はあるものの、当社の推奨するバックラッシは、一般に推奨されるμmを管理目安にしています。この値に比較して十分に小さい値であり、前回に比較してSOAP-Tの鉄濃度が減少していることから、摩耗は安定しているものと推定されます。重量汚染度は、当社推奨の管理限界値を超えていました。計数汚染度計数汚染度は、NAS級と当社推奨の管理限界値NAS級以下にあり、良好と判断します。重量汚染度は、mg/mlと当社推奨の管理限界値mg/mlを超えていました。光学顕微鏡写真重量汚染度で濾過したフィルタ表面上の夾雑物を光学顕微鏡で観察した結果、金属片、鉄錆、砂等が観察されました。は良好と判断します。粘度粘度は、.mm/sと新油値.mm/sに比較して、粘度変化率は+.％で、当社推奨の管理限界値である±％以内にあり、良好と判断します。水分は、.ppmと当社推奨の管理限界値の以下にあり、良好と判断します。酸価は、.mgKOH/gと新油値に比較して高いものの、IRの結果で油劣化の兆候を示すカルボン酸の吸収が確認されていないことから、良好と判断します。IRIRチャートの結果、新油と使用油のスペクトルパターンはほぼ一致し、また、油劣化の兆候を示すカルボン酸の吸収が確認されていないことから、良好と判断します。
報告№109-09061 報告№109-09061 | 分析№109-000633 分析№109-000633 | 109-000633 | 、汚染度、軸受の潤滑状態を確認する。本試料油は、採油量が少なかったため計数汚染度は参考値としてお考え下さい。汚染度および軸受の潤滑状態分析の結果、計数汚染度が当社推奨の管理限界値超えていることが分かりました。異常摩耗の早期発見パラメータであるフェログラフィーのIs値がの乗とやや高く、潤滑状態がやや厳しい状態にあることが分かりました。摩耗粒子の形態観察で観察された粒子は、異物の噛み込みにより発生する切削粒子、金属接触が厳しい場合に発生するシビア粒子、銅合金が観察されたことから、潤滑状態がやや厳しいのは切削摩耗と凝着摩耗の混合状態であるためと推定されました。観察された摩耗粒子の中でも切削摩耗は、異物が混入していない状態に比較して、摩耗進行速度が速いことから、今後の管理には注意が必要です。転がり軸受で切削摩耗が発生した場合、切削摩耗により生じた軌道面の損傷が起点となって転がり軸受の寿命となるフレーキングに進展し、寿命が分の程度に低下することも知られています。今回の採油でほぼ全量更油されており切削摩耗を引き起こしている異物は取り除かれている場合もありますが、念のため、再度分析を実施し摩耗の進行状況を確認することを推奨します。ミリポアフィルタの表面観察では、銅合金が多く観察されていることと、SOAPで鉛、銅、ケイ素、D－SOAPで鉄、鉛、銅が検出されたことから、汚染度が高い要因は、摩耗粒子と外部混入異物の影響によるものと考えられます。鉛および銅を使用した箇所の溶出・摩耗が確認されています。鉛は、鉛パッキンなどに使用されている場合があります。銅は、転がり軸受の保持器などが考えられますが、本軸受の保持器は銅合金ではないことから、他の部位が考えられます。鉛および銅を使用した箇所がないかを確認されることを推奨します。再分析の時期を理論的に求めたところ、最短で約.時間となります。この時間は、油中汚染物が均一になるために必要とする時間であり、この時間を経過すれば、油が入れ替わっていても再分析の結果から状態の傾向を確認することが可能となります。そのため、試運転などで数時間の運転が可能であれば、より的確に状況が確認できますので再分析を推奨します。ケイ素の検出ケイ素がppm検出されています。一般に、潤滑油中からケイ素が検出された場合の原因として、油の消泡剤として使用されるシリコン系の添加剤が検出されるフェログラフィーおよびフィルタ表面の異物観察で砂が多く観察され、これが検出されるシリコングリースをシール部に塗布している場合、このシリコングリースが潤滑油に混入して検出されるなどが挙げられますが、今回の原因は、フィルタで砂が観察されたことから、～の可能性が考えられます。およびについては、分析結果では確認することが出来ませんので、原因を絞込むため、消泡剤の投与をしていないか、また、シリコングリースを使用している箇所があるかについてご確認下さい。を示す粘度、水分、全酸価、IR、RBOTの各データは良好の範囲にあることから、この油は継続使用可能と判断します。
|  | 10500330 | 分析NO － 年月日 トライボシステム診断レポート会社名 ○○殿 分析項目 機種 新油 粘度指数 流動点 機番・使用箇所 ラインサブ 粘度 引火点 油名 キャッスルオートフルードDⅡ 水分 全塩基価 油種 車両用特殊潤滑油 全酸価 銅板腐食 採油日 年月日 NAS等級 粘度 他情報 重量汚染度 摩耗状態の判定良好注意要処置汚染状態の判定良好注意要処置良好注意要処置総合考察＜＞粘度指数はであった。粘度はmm/s、粘度は.mm/sであった。水分はppmであった。全酸価は.mgKOH/gであった。汚染度NAS級＜、重量汚染度.mg/mlであった。流動点は-であった。引火点はであった。全アルカリ価はmgKOH/gであった。銅板腐食はaであった。
報告№101-0139 | 分析№101-01243 | 101-01243 | 本試料油の機械構造の説明図面等の情報がありませんでしたので、BE駆動用作動油という名称から油圧ポンプを駆動している作動油と考えました。このことを前提に考察します。石炭ミル同様に図面をご提供いただけますようお願いいたします。分析の結果、μm以下の鉄系粒子が支配的でした。これらの粒子はマンガンを.～.％を含んでおり、SM材であると推定されました。これらの摩耗粒子は油圧ポンプ内部で発生していると考えられます。又、異物の噛み込みにより発生した切削粒子も比較的多く見られました。今後更に摩耗が進行することが懸念されるため、定期的に分析を実施し、摩耗の進行状況を確認されることを推奨します。一方、銅がppm検出されました。これは銅を使用した部分、例えば、ポンプのサイドプレート、リテーナー、ロッドのブッシュなど銅合金を使用している箇所の摩耗が考えられます。油量をリットルとして摩耗体積を計算すると.cmとなります。油量により摩耗体積が変化しますし、摺動面の面積によっては同じ摩耗体積でも異常を示すことになりますので、油量、構造図面等をご提供ください。尚、ソレノイドバルブ等のバルブが系統内で使用されている場合、バルブの動作障害が発生する可能性がありますので、濾過が必要になります。粘度は新油値との比較が必要です。粘度はmm/sとISOVG規格の油種を使用している場合、規格値.～mm/s以内にあり良好と判断します。尚、粘度は新油値との比較が必要ですので、油名をお知らせいただくと共に貴発電所で使用している新油をご提供ください。水分は良好です。水分は.と当社推奨の管理限界値にあり、良好と判断します。全酸価は新油値との比較が必要です。全酸価は.mgKOH/gですが、新油値との比較が必要ですので、油名をお知らせいただくと共に貴発電所で使用している新油をご提供ください。計数汚染度は当社推奨の管理限界値を超えていました。計数汚染度はNAS級以上と当社推奨の管理限界値を超えていました。重量汚染度は当社推奨の管理限界値内にありました。重量汚染度はmg/mlと当社推奨の管理限界値内にありました。機器の潤滑状態SOAPの結果、溶出した銅がppm検出されました。SOAPの結果、溶出した銅がppm検出されました。又、油の添加剤成分であるリンがppm、亜鉛がppm検出されました。D－SOAPの結果、ポンプ内部の摩耗により発生した鉄が検出されました。D－SOAPの結果、ポンプ内部の摩耗により発生した鉄が検出されました。フェログラフィーの結果、ポンプ内部の摩耗が確認されました。摩耗の過酷度を示すフェログラフィーのIs値がの乗を示していました。摩耗粒子の形態観察の結果、ポンプ内部の摩耗により発生したと思われる鉄系摩耗粒子が見られました。
報告№108-0457 報告№108-0457 | 分析№108-03119 分析№108-03127 | 108-03127 | 、軸受の潤滑状態を確認する。今回の採油は、対象設備の停止中に排油弁から実施しているため、油循環中に採油した場合に比較し、油中粒子の沈降の影響を受け、分析データが高濃度に出る可能性があります。今回の分析は以上のことを踏まえて結果を検討します。分析の結果、今回の採油が高濃度になっていると思われる対象設備停止中の排油弁から行われた採油にもかかわらず、全てのデータが良好の範囲にあります。このことから、機器の潤滑状態は正常であり、この油は継続使用可能と判断します。尚、次回の採油は、粒子の沈降の影響を少なくすることが重要であり、そのため油中粒子が均一な分散状態で実施されることを推奨します。
報告№109-09094 報告№112-00124 | 分析№109-000870 分析№112-000434 | 112-000434_旧 | 潤滑油および対象設備は継続使用可能な状態にあると判断します。はフェログラフィーおよびSOAP-Tの結果から総合的に判断した結果、正常な状態にあると考えられます。フェログラフィー【定量分析：Is値】Is値は異常摩耗の早期発見パラメータのつで、摩耗粒子を定量化するために用います。今回のIs値はのマイナス乗と低い値でした。フェログラフィー【定性分析：摩耗粒子および摩耗形態観察】分析結果から比較的多く観察された粒子は、以下の通りでした。正常な摩耗粒子・潤滑状態が正常なマイルド摩耗により発生。Iカップリング発光分光分析【SOAP-T】検出された金属元素から発生箇所を推定すると、以下の通りでした。ニッケル、亜鉛・軸受等リン・添加剤カルシウム、ナトリウム、マグネシウム・外部混入異物．水分、計数汚染度、重量汚染度は共に良好でした。．粘度、酸価、IR、RBOTの各データは良好でした。尚、RBOTがminと新油値のminに比較してmin減少していました。このまま継続使用した場合、この減少傾向から限界値に到達するのは、別紙図RBOTの減少傾向に示すように年月と推定されました。残りの継続使用期間は、約年ヶ月であると予測されます。≪状態監視とパラメータ≫分析の目的および各分析のパラメータは以下の通りです。特性低下目的：油の分析結果から、や劣化傾向ならびに添加剤の消耗程度、残存寿命などを確認する。粘度JISK酸価JISK赤外線吸収スペクトルJISK酸化安定度試験JISK汚染目的：油の分析結果から、砂塵あるいは水・異種油などによるや、異物混入の有無を確認する。水分JISK計数汚染度JISB重量汚染度JISB光学顕微鏡観察摩耗目的：油中の摩耗粒子を分析する事により、回転・摺動部の潤滑状態、摩耗劣化の程度、余寿命などを解析する。摩耗診断電子顕微鏡観察JISKX線マイクロアナリシス油中金属濃度JISK≪分析結果≫特性低下粘度：良好粘度値.mm/sの新油値.mm/sに対する変化率は-％であり、当社推奨の管理限界値±％以内に留まっています。酸価：良好酸価.mgKOH/gは新油値の.mgKOH/g以内にあることから、問題は無いと判断します。赤外線吸収スペクトル：良好酸化安定度試験：良好酸化安定度試験の結果、数値minは当社推奨の管理限界値min以上に留まっており、現時点での使用は可能と判断します。汚染水分：良好水分値ppmは当社推奨の管理限界値以内に留まっています。計数汚染度：良好計数汚染度はNAS級と当社推奨の管理限界値NAS級以内にあります。重量汚染度：良好重量汚染度は.mg/mlと当社推奨の管理限界値mg/ml以内にあります。光学顕微鏡観察：良好光学顕微鏡写真は捕捉された汚染物の量は少なく、スラッジは確認されませんでした。摩耗摩耗診断：良好摩耗診断の結果、異常摩耗の早期発見パラメータであるIs値がのマイナス乗と良好の範囲にあることから、潤滑状態は正常と判断します。電子顕微鏡観察・X線マイクロアナリシス：今回は実施していません。油中金属濃度：良好油中金属濃度の結果、ニッケル、亜鉛、油の添加剤成分であるリン、外部から混入したと思われるカルシウム、ナトリウム、マグネシウムが検出されたものの、良好と判断します。
報告№103-6108 | 分析№103-01994 | 103-01994 | 濾過前の試料油を分析した結果、サーボシリンダ内壁、或いは、ポンプで厳しい金属接触が発生しています。今後、更に摩耗が進行する場合があるため、ヶ月後に再度分析を実施し、汚染状況及び摩耗の進行状況を確認されることを推奨します。これらのことは、異常摩耗の早期発見パラメータであるフェログラフィーのIs値が、.と非常に良好の範囲にあるものの、摩耗粒子形態観察で、金属接触が厳しい場合に発生するシビア粒子がやや多く見られたこと以上のことから判断しました。
報告№107-0366 報告№110-00543 | 分析№107-01900 分析№110-002452 | 110-002452 | 臨時・濾過前の試料油を分析した結果、計数汚染度が前回のNAS級から、今回NAS級に約ヶ月でランク増加していました。摩耗粒子の形態観察およびフィルタ表面の異物観察で鉄錆等が観察されたため、汚染度およびD－SOAPの鉄濃度が増加した要因は、摩耗による粒子の増加ではなく、外部から混入したと思われる異物によるものと考えられます。但し、異物の混入はありましたが、潤滑異常の早期発見パラメータである摩耗過酷度を示すIs値がの乗と非常に良好の範囲にあることから、軸受も潤滑状態も正常な状態にあると判断します。なお、汚染度がNAS級と汚染されており、汚染物の噛み込みによる摩耗発生を予防するため、濾過を計画されることを推奨します。
報告№109-09136 報告№111-00318 | 分析№109-001160 分析№111-001487 | 111-001487 | 潤滑油および減速機は継続使用可能な状態にあると判断します。但し、運転に影響のでるレベルではありませんが、切削摩耗の発生が確認されたため、以下の対策を推奨します。定期的な分析切削摩耗の進行を監視するため、定期的に分析を実施し、摩耗の進行状況を確認することを推奨します。バックラッシによる評価トライボ診断では、バックラッシの増加量を分析結果から計算できますので、構造が確認できる図面、歯形、歯数、歯幅、油入替後の稼働時間ならびに分解点検後の稼働時間をお知らせ下さい。計算結果をご報告いたします。フェログラフィー異常摩耗の早期発見パラメータとして摩耗粒子を定量化して評価するフェログラフィーのIs値は、潤滑状態が正常なの乗でした。摩耗粒子の形態で比較的多く観察された粒子は、潤滑状態が正常な場合に発生する摩耗粒子、異物の噛み込みなどで発生する切削粒子でした。これらの摩耗粒子が観察された場合、潤滑部で発生している摩耗形態は、正常なマイルド摩耗と異物による切削摩耗であることが分かります。減速機で切削摩耗が発生した場合、減速機内部で使用されている転がり軸受が切削摩耗により生じた軌道面の損傷が起点となって寿命が分の程度に低下することがあることから、切削摩耗には十分注意する必要があります。切削摩耗の発生原因となる混入異物が残留している場合、この異物により切削摩耗が継続して発生する可能性があります。Iカップリング発光分光分析供試のギヤ油を分析した結果、検出された金属元素は、SOAPの結果表に示すように、鉄、鉛、リン、カルシウム、アルミニウム、ケイ素、ナトリウム、ホウ素が検出されました。これらの検出された金属元素から発生箇所を推定すると鉄、鉛・ギヤ・軸受等リン・オイル添加剤カルシウム、アルミニウム、ケイ素、ナトリウムホウ素・外部混入異物であると思われます。このうち、機械部品が摩耗したと思われる元素はのグループです。前回に比較して水分はppmからppmと大きな変化はなく、良好でした。計数汚染度はやや高い値でした。フィルタ表面の異物観察で金属片、鉄錆、砂等が観察されたことから、汚染度が高い要因は、摩耗と外部混入異物の影響と思われます。本試料油の添加剤は、一般に、タービン油に比較して極圧添加剤や摩耗防止剤などの濃度が高く、この影響でRBOT試験の結果が変動する傾向があります。そのため、ギヤ油の余寿命の評価をタービン油と同等の精度で得るには、RBOTの結果に加え、粘度、水分、全酸価、IRなどのデータを総合的に判断することが必要です。分析の結果、前回同様に粘度、全酸価、IR、RBOTの各データは良好でした。油の余寿命は、使用油の使用期間または使用時間が不明であったため、ご依頼の油の余寿命に関する検討は行えませんでした。ただし、分析の結果で新油値がminであったことから、使用期間を仮にヶ月間と仮定すれば余寿命は十二分にあると言えます。可能であれば、使用期間、あるいは使用時間の情報をご提供下さい。
報告№108-6005 報告№108-0042 | 分析№108-00106 分析№108-00220 | 108-00220 | グリースを給脂した際に、給脂排出口から黒化したグリースが排出された。グリースの物理的性状、軸受の潤滑状態を確認する。軸受が継続使用可能かを判断する。・グリースの物理的性状、軸受の潤滑状態分析の結果、SOAP／D－SOAPで鉄が多く検出され、摩耗粒子の形態観察で疲労摩耗粒子が多く観察されました。SEM・XMAで鉄、クロム、マンガンを含む薄片状の粒子が多く観察され、中にはμmサイズの摩耗粒子が観察されたことから、転がり軸受の寿命の指標となるフレーキングが確認されました。一方、グリースの物理的性状を示すちょう度、全酸価、IRの各データは良好の範囲にあるものの、滴点が新グリースのに比較してと上昇し、当社推奨の管理限界値を超えていました。尚、報告書の管理表中に示しているSOAP／D－SOAPは、グリース潤滑の場合、摩耗粒子が均一に分散していないため、測定値が大きく変動することがありますので参考値としてお考え下さい。・軸受の継続使用可否転がり軸受の寿命の指標となるフレーキングが確認されたことから、軸受を交換することを推奨します。
報告№109-09209 報告№109-09209 | 分析№109-001583 分析№109-001613 | 109-001613 | 分析の結果、全てのデータが良好であることから、このグリースは継続使用可能と判断します。特性低下全ての項目が良好の範囲にあったことから、特性低下は認められず良好と判断します。ちょう度は良好と判断します。ちょう度はと当社推奨の管理限界値であるから以内にあり、良好と判断します。滴点は良好と判断します。滴点はと新グリース値に比較して高くなっていたものの、今回の分析結果には劣化の兆候として現れる有機物・有機化合物が確認されていないことから、基油は良好と判断します。全酸価は良好と判断します。全酸価は.mgKOH/gと新グリース値.mgKOH/gに比較してやや高くなっていたものの、今回の分析結果には劣化の兆候として現れる有機物・有機化合物が確認されていないことから、基油は良好と判断します。基油は良好と判断します。酸化劣化の兆候のパラメータである有機物・有機化合物は、今回の分析結果で確認されなかったことから、基油には劣化兆候はなく良好と判断します。
報告№105-6050 報告№106-0472 | 分析№105-01529 分析№106-02723 | 106-02723 | 今回の採油は、主機停止中にドレンバルブから採油を実施しているため、油循環中の採油に比較して油中粒子が沈降して高濃度になっている部分を採油していると考えられます。したがって、油が循環している状態で採油を実施した場合に比較して、分析データが高くなる可能性があります。今回の分析は以上のことを踏まえて結果を検討しました。分析の結果、前回同様に摩耗粒子形態観察で異物の噛み込みにより発生する切削粒子がやや多く観察されたことから、摩耗形態は切削摩耗であり、摩耗の進行が確認されました。今後更に摩耗が進行することが懸念されるため、ヶ月後に再度分析を実施し、摩耗の進行状況を確認されることを推奨します。これらのことは、前回に比較して、計数汚染度はランク増加し、SOAP／D－SOAPの鉄濃度が増加したこと異常摩耗の早期発見パラメータであるフェログラフィーのIs値がの乗と良好の範囲にあるものの、摩耗粒子形態観察の結果、異物の噛み込みにより発生する切削粒子がやや多く観察されたこと以上のことから判断しました。上述しましたように、今回の採油は停止中の採油であるため、循環中の採油に比較してデータが高くなる可能性があります。これは、運転中の採油であったなら今回データより低い値になることが考えられます。したがって、次回採油時には粒子の沈降の影響を極力抑え、油中粒子が均一な分散状態に近い状態で採油が実施できるように、主機運転中、または停止直後に採油を実施されることを推奨します。尚、バックラッシの増加量を分析結果から計算し、CBMによる傾向監視に役立てる事が出来ますので、構造が確認できる図面、ギヤの形式、歯形、モジュール、歯数、回転数、増速比、歯幅をお知らせ下さい。計算結果を報告します。
報告№108-5071 報告№111-00598 | 分析№108-02721 分析№111-002797 | 111-002797 | 潤滑油は継続使用可能な状態にあると判断します。但し、消泡性能が低下していることから、以下の対策を推奨します。追加分析消泡性能が低下した場合、ギヤ歯面での油膜形成に影響が出て摩耗が進展することがありますので、フェログラフィーおよびSOAP-Tを追加して摩耗により発生する油中金属濃度や潤滑状態を確認することを推奨します。泡立ち試験泡立ち試験の結果は、一般的には消泡性能が低下していると判断できる値の-でしたが、前回同様に新油値の-であるのに比較して高い値であったことから、消泡性能が低下していることが分かりました。今後の使用状況によっては油の酸化劣化が進行したり、ギヤ歯面およびベアリング軌道面で油膜切れが発生したりする場合があるため、消泡剤の添加による消泡性能の改善など何らかの対応が必要になると思われます。分析結果泡立ち試験の結果、消泡性能が低下していました。粘度粘度は.mm/sと新油値mm/sに比較して、粘度変化率は-％で、当社推奨の管理限界値である±％以内にあり、良好と判断します。泡立ち試験泡立ち試験は-と新油値に比較して高い値でした。水分は.ppmと当社推奨の管理限界値の以下であり、良好と判断します。全酸価全酸価は.mgKOH/gと新油値.mgKOH/gに比較して高いものの、IRの結果で油劣化の兆候を示すカルボン酸の吸収が確認されていないことから、良好と判断します。
報告№109-09136 報告№110-00734 | 分析№109-001160 分析№110-003444 | 110-003444 | 軸受は継続使用可能な状態にあるものの、摩耗の進行を監視するため、定期的に分析を実施し、摩耗の進行状況を確認することを推奨します。
報告№107-6009 報告№107-6516 | 分析№107-00301 分析№107-00385 | 107-00385 | 初期試験を実施した結果、摩耗の安定が確認され、潤滑油も継続使用可能と判断します。これらのことは、前回に比較して、計数汚染度は等級に変化がないことSOAP／D-SOAPの鉄および錫濃度に変化がないこと異常摩耗の早期発見パラメータであるフェログラフィーのIs値がのマイナス乗と良好の範囲にあること以上のことから判断しました。尚、RBOTがminと前回のminに比較してmin上昇しています。RBOTの試験規格では、繰り返し許容差を下式により規定しています。許容差＝×回の測定値の平均この式より、今回の分析値ではminが繰り返し許容差です。したがって、今回のRBOT値の上昇はバラツキの範囲にあり、変化がなかったものと判断します。
報告№109-09136 報告№110-00406 | 分析№109-001160 分析№110-001852 | 110-001852 | 金属元素と濃度の分析は、試料油を以上の高温で発光させ、その光を分光器で分光し、分光によって得られた光の強度と金属固有の波長とから元素を特定するIカップリング発光分光分析法を用います。また摩耗状態は、SOAP法により求めた金属成分と濃度にフェログラフィー法による摩耗粒子分析とを加味して総合的に評価しますが、摩擦面の摩耗機構と摩耗状態の判断は摩耗粒子の形態と、異常摩耗の早期発見パラメータであるIs値により判断します。Iカップリング発光分光分析供試のタービン油を分析した結果、SOAPで鉄、バリウム、ケイ素、D－SOAPで鉄、鉛、クロム、亜鉛、カルシウム、バリウム、アルミニウム、ナトリウムが検出されました。これらの検出された金属元素から発生箇所を推定すると鉄、鉛、クロム・軸受等亜鉛、カルシウム、バリウム、アルミニウム、ケイ素、ナトリウム・外部混入異物であると思われます。このうち、機械部品が摩耗したと思われる元素はのグループです。ケイ素の検出SOAPでケイ素がppm検出されました。一般に、潤滑油中からケイ素が検出された場合の原因として、シリコン油或いは、シリコン系の添加剤が検出されるフェログラフィーおよびフィルタ表面の異物観察で砂が多く観察されて検出されるシリコングリースをシール部に塗布している場合、このシリコングリースが潤滑油に混入して検出されるなどが挙げられますが、今回検出が比較的高濃度であることからの可能性が考えられます。については、分析結果では確認することが出来ませんので、これに関する情報があれば提供をお願いします。フェログラフィー摩耗粒子と摩耗形態分析結果から観察された粒子は、潤滑状態が正常な場合に発生する摩耗粒子異物の切削作用で発生する切削粒子金属潤滑部が局部的に油膜切れを起して発生するシビア粒子局部的に高圧・高温となる場合に発生するフリクションポリマでした。潤滑部では、正常なマイルド摩耗、異物による切削摩耗、そしてやや厳しい凝着摩耗も発生していることが分かりました。また、潤滑油が軸受軌道面で高圧下に押し込められ、局部的に高圧・高温状態になっている箇所があることも確認されました。摩耗形態の中でも切削摩耗は、摩耗進行速度が速い形態であることから管理には注意が必要です。転がり軸受で切削摩耗が発生している場合、軸受の寿命は分の程度に低下することが知られています。また、切削摩耗の発生原因となる混入異物が残留している場合、この異物により切削摩耗が継続して発生する可能性があります。フリクションポリマは、潤滑油が軸受軌道面に押し込められ高圧状態になると同時に、圧縮熱により高温状態になった結果、基油自身重合反応を起こし生成することが知られています。そのため、高圧高温状態の解消がなされなければ、潤滑油の劣化が進行し、粘度上昇に因る潤滑異常に進展する場合があります。潤滑状態異常摩耗の早期発見パラメータとして摩耗粒子を定量化して評価するフェログラフィーのIs値は、潤滑状態が厳しいの乗となっていました。計数汚染度、重量汚染度は共に当社推奨の管理限界値を超えていました。フィルタ表面の異物観察で金属片、鉄錆、砂等が観察されたことから、汚染度が高い要因は、摩耗と外部混入異物の影響と思われます。粘度、全酸価、IR、RBOTの各データは良好でした。尚、別紙RBOTの減少傾向から油の余寿命を求めた結果、本試料は直近の更油から起算して年月まで使用可能であることが分かります。軸受および潤滑油は継続使用可能な状態にあるものの、以下の対策が必要です。汚染度の改善油の汚染度が高く、観察された摩耗粒子や異物が軸受軌道面に噛み込み摩耗が進行し、軸受の寿命の指標となるフレーキングに進展することが懸念されるため、汚染度の改善が必要です。更油前に油槽内を清掃してから、更油することを推奨します。定期的な分析摩耗の進行を監視するため、定期的に分析を実施し、摩耗の進行状況を確認することを推奨します。傾向監視のための次回採油時期は、理論的に求めると最短で約時間となります。この時間は、油中汚染物が均一になるために必要とする時間であり、この時間を経過すれば、再分析の結果から潤滑状態の傾向を確認することが可能となります。理論時間を参考に次回採油時期を検討されることを提案します。シリコン系のグリースや添加剤の確認シリコン系の添加剤やグリースを使用している箇所があるかについてご確認下さい。
報告№102-0328 報告№103-4000 | 分析№102-03215 分析№103-00253 | 103-00253 | 本試験は、ガバナ開閉時に機器から発生している異音がボールネジ部の異常摩耗により発生していることが懸念されたため、本分析は、ボールネジ部の異常摩耗の有無を確認することを目的としました。フェログラフィー分析の結果、ボールネジ軌道面又はボール軌道面にフレーキングが発生している可能性があります。このことから、機器から発生している異音は、ボールネジ軌道面に発生した疲労摩耗痕によるものと考えられました。このことは、ボールネジ及びボール軌道面から発生したμm以上の疲労摩耗粒子が見られ、摩擦熱が高い場合に見られる球状粒子がみられることから判断しました。尚、グリースの物理的性状を示すちょう度、滴点、全酸価、IRの各データが良好であることから、グリースは継続使用可能と判断します。
報告№108-5071 報告№110-00637 | 分析№108-02721 分析№110-002887 | 110-002887 | 潤滑油は継続続使用可能な状態にあると判断します。但し、水分が前回同様に新油に比較して高い値を示しています。使用油であるAlphasynPGは、ポリグリコールベースの合成ギヤオイルであるため、水分を吸収しやすい特性があります。今後は定期的な分析により、水分濃度の増加とともに水分の影響による腐食摩耗の発生に注意し管理されることを推奨します。分析結果泡立ち試験の結果、消泡性能が低いと判断できる値であるものの、新油と同レベルにあり継続使用可能な範囲にあると判断します。水分は新油に比較して高い値でした。粘度粘度は.mm/sと新油値.mm/sに比較して、粘度変化率は-.％で、当社推奨の管理限界値である±％以内にあり、良好と判断します。泡立ち試験泡立ち試験は-であり、新油と同レベルにありました。水分はppmと新油値より高い値でした。全酸価全酸価は.mgKOH/gと新油値.mgKOH/g以下であり、良好と判断します。
報告№109-09136 報告№112-00624 | 分析№109-001160 分析№112-002681 | 112-002681 | 潤滑油は継続使用可能な状態にあると判断します。粘度、全酸価、IR、RBOTの各データは良好でした。油の余寿命は、使用油の使用期間または使用時間が不明であったため、ご依頼の油の余寿命に関する検討は行えませんでした。ただし、今回の結果がmin、新油値がminであったことから、酸化防止剤の残存量は％でした。可能であれば、使用期間、あるいは使用時間の情報をご提供下さい。水分は良好でした。
報告№108-0075 報告№108-0075 | 分析№108-00426 分析№108-00426 | 108-00426 | 前回の分析結果でベアリングの交換を推奨した。しかし、月の定期点検までベアリングの交換をすることが出来ないため、更油および濾過を行い、潤滑状態を確認して、運用して行くことになった。更油および濾過後の試料油を分析し、汚染度、潤滑状態を確認する。分析の結果、更油および濾過を実施したにもかかわらず、計数汚染度が当社推奨の管理限界値を超えていました。SOAP／D－SOAPで鉄が検出され、異常摩耗の早期発見パラメータであるフェログラフィーのIs値がの乗と高く、摩耗粒子の形態観察の結果で異物の噛み込みにより発生する切削粒子、疲労摩耗粒子が多く観察されました。摩耗形態は切削摩耗と疲労摩耗が混在していることが分かりました。中でも切削摩耗は異物が混入していない状態に比較して、摩耗進行速度が速く注意が必要です。今後更に摩耗が進行し、転がり軸受の寿命の指標となるフレーキングが進展することが懸念されるため、前報でも述べたとおり、月の定期点検までの間、ヶ月に回分析を実施し、潤滑状態の傾向の変化を注意深く監視することを推奨します。また、更油および濾過を実施したにもかかわらず、汚染度が高いことからドレンバルブ配管内に摩耗粒子および外部混入異物が残留している可能性が考えられます。今後の採油は、今回の廃油量の～倍に増量して採油を実施することを併せて推奨します。これらのことは、計数汚染度がNAS級以上と当社推奨の管理限界値を超えていたこと異常摩耗の早期発見パラメータであるフェログラフィーのIs値がの乗と高く、摩耗粒子の形態観察の結果、異物の噛み込みにより発生する切削粒子、疲労摩耗粒子が多く観察されたことSOAP／D－SOAPの結果、鉄が検出されたことフィルタ表面の異物を観察した結果、μm以上の金属片が多く観察されたこと以上のことから判断しました。
報告№107-0260 報告№107-0260 | 分析№107-01408 分析№107-01409 | 107-01409 | 分析の結果、ギヤ歯面、転がり軸受の軌道面、共に潤滑状態は正常であることが確認され、ギヤおよび軸受は継続使用可能な状態にあると判断します。これらのことは、D－SOAPの結果、ギヤ歯面及び転がり軸受の摩耗により発生する鉄が検出されたものの、フェログラフィーの摩耗粒子形態観察の結果、観察された摩耗粒子がμm以下の微小な摩耗粒子が支配的であったこと以上のことから判断しました。計数汚染度は良好と判断します。計数汚染度は良好と判断します。計数汚染度はNAS級と当社推奨の管理限界値のNAS級以内にあり、良好と判断します。重量汚染度は.mg/mlでした。重量汚染度は.mg/mlでした。機器の潤滑状態フェログラフィーの結果、観察された摩耗粒子がμm以下の微小な摩耗粒子が支配的でした。SOAPの結果は良好です。SOAPの結果、油の添加剤成分であるリンが検出されました。D－SOAPの結果、鉄が検出されました。D－SOAPの結果、摩耗により発生する鉄が検出されました。フェログラフィーの結果、ギヤ歯面及び転がり軸受は継続使用可能な状態にあると判断します。摩耗粒子形態観察の結果、μm以下の微小な摩耗粒子が多く観察されました。
報告№109-09136 報告№110-00812 | 分析№109-001160 分析№110-003868 | 110-003868 | データが高濃度になる採油条件にもかかわらず、各データが良好であったことから、軸受および潤滑油は継続使用可能な状態にあると判断します。本試料油は、機器停止中に排油口から採油されているにもかかわらず汚染度を示すデータは良好でしたが、今後の採油は、極力運転中もしくは停止直後の油槽中層部から実施されることを推奨します。
報告№109-09136 | 分析№109-001160 | 112-002800 | 油の劣化進行は確認されなかったものの、油中の汚染度が高く、増加傾向にあることから、以下の対策を推奨します。対象設備は継続使用可能な状態にあると判断します。但し、将来的な摩耗進行の有無を確認するためにも傾向監視を継続することが有効です。濾過摩耗粒子や異物等がギヤ歯面や軸受軌道面に噛み込むことによる摩耗の進行が懸念されるため、可能であれば濾過を推奨します。定期的な分析今後懸念される切削摩耗、凝着摩耗、そして疲労摩耗の進行を監視するため、定期的に分析を実施することを推奨します。シリコン系のグリースや添加剤の確認ケイ素がやや高い濃度で検出されたことから、シリコン系の添加剤やグリースを使用している箇所があるかについてご確認下さい。新油との比較による評価を示す粘度、酸価のデータは新油データを基準として評価しています。今回は油名が不明であったため評価できませんでしたが、今後評価する場合は、使用している新油を同時に分析することをご検討下さい。はフェログラフィーおよびSOAP-Tの結果から総合的に判断した結果、継続使用は可能ですが、機器の機能を保持するためにも傾向管理が有用と考えます。フェログラフィー【定量分析：Is値】Is値は異常摩耗の早期発見パラメータのつで、摩耗粒子を定量化するために用います。Is値はの乗とやや高い値でした。フェログラフィー【定性分析：摩耗粒子および摩耗形態観察】分析結果から比較的多く観察された粒子は、以下の通りでした。正常な摩耗粒子・潤滑状態が正常なマイルド摩耗により発生切削粒子・異物や金属表面の微小突起による切削摩耗により発生。シビア粒子・潤滑状態がやや厳しい凝着摩耗により発生。金属潤滑部が局部的に油膜切れを起していると考えられます。疲労摩耗粒子・繰返し応力を受けて発生。黒錆・潤滑状態がやや厳しい凝着摩耗により発生。金属接触が厳しく、且つ、高い摩擦熱が発生していると考えられます。観察された摩耗粒子の中でも切削粒子、シビア粒子、黒錆は、将来的な摩耗の進行に繋がる可能性を示唆しているため、傾向監視が必要と思われます。減速機で切削摩耗が発生した場合、減速機内部で使用されている転がり軸受が切削摩耗により生じた軌道面の損傷が起点となって寿命が分の程度に低下することがあることから、切削摩耗には十分注意する必要があります。切削摩耗の発生原因となる混入異物が残留している場合、この異物により切削摩耗が継続して発生する可能性があります。シビア粒子、黒錆は、凝着摩耗に分類されます。これらの摩耗粒子は、ギヤ歯面や軸受軌道面で凝着、破断を繰り返し、この過程で生じる移着粒子が成長して摩耗粒子となります。そのため、ギヤ歯面や軸受軌道面では局部的に油膜切れが発生していることを示しています。この状態が継続した場合、摩耗粒子のサイズは徐々に大型化していき、設備の損傷に至る場合がありますので、傾向監視が必要です。Iカップリング発光分光分析【SOAP-T】検出された金属元素から発生箇所を推定すると、以下の通りでした。鉄、鉛、銅、クロム、ニッケル、錫、亜鉛・ギヤ、軸受等リン・添加剤カルシウム、バリウム、アルミニウム、ケイ素、ナトリウム、マグネシウム・外部混入異物ケイ素の検出SOAP-Tの結果、ケイ素がppm検出されました。ケイ素が検出される原因は、泡立ちを抑制するためにシリコン添加剤を投与した。転がり軸受の給脂しているグリースが混入した。以上の点が考えられます。であった場合、添加量は一般的にであることから問題ない濃度ですが、であった場合、粘度が上昇して、粘性抵抗が増大することにより油温が上昇することが懸念されます。シリコン系の添加剤やグリースの使用について確認することを推奨します。計数汚染度は、NAS級以上と当社推奨の管理限界値を超えていました。摩耗粒子の形態観察およびSOAP-Tの結果から、汚染度が高い要因は摩耗と外部混入異物の影響と思われます。粘度粘度はmm/sとISOVG規格内にありました。水分は.ppmと当社推奨の管理限界値以下であり、良好でした。酸価は油名が不明であったため、新油データとの比較ができず評価できませんでした。潤滑油および設備の劣化比較と傾向はフェログラフィーおよびSOAP-Tの結果から総合的に判断した結果、前回同様に傾向管理が必要な状態にあると考えられます。フェログラフィー【定量分析：Is値】Is値は前回に比較しての乗から乗に上昇し、やや高い値でした。フェログラフィー【定性分析：摩耗粒子および摩耗形態観察】前回同様に切削粒子、シビア粒子が比較的多く観察されました。また今回は疲労摩耗粒子が比較的多く観察されました。Iカップリング発光分光分析【SOAP-T】前回と比較して鉄がppmからppmに増加していました。またケイ素が前回に比較してppmからppmに減少しているものの、やや高い値で検出されました。計数汚染度は、前回同様にNAS級以上と当社推奨の管理限界値NAS級を超えており、また粒子数も増加傾向にありました。粘度粘度は前回に比較してmm/sからmm/sに上昇しているものの、前回同様にISOVG規格内にありました。水分は前回に比較してppmから.ppmに増加しているものの、前回同様に当社推奨の管理限界値以下であり、良好でした。酸価は前回に比較して.mgKOH/gからに低下していることから、油劣化は進行していないと考えられます。
報告№109-09136 報告№111-00750 | 分析№109-001160 分析№111-003782 | 111-003782 | 潤滑油の劣化は確認されず、継続使用可能な状態にあると判断します。フェログラフィー異常摩耗の早期発見パラメータとして摩耗粒子を定量化して評価するフェログラフィーのIs値は、潤滑状態が正常なのマイナス乗でした。Iカップリング発光分光分析供試の潤滑油を分析した結果、検出された金属元素は、SOAPの結果表に示すように、リン、ナトリウムでした。検出されたこれらの金属元素から発生箇所を推定するとリン・オイル添加剤ナトリウム・外部混入異物であると思われます。計数汚染度、重量汚染度は共に良好でした。粘度、水分、酸価、IRの各データは良好でした。IRの結果、新油と異なるピークが確認されました。ご提供頂いた情報によればJOMORIXタービンSCが混合していることから、混合したことにより新油のFBKタービンと一致しないピークが確認されました。
報告№109-09438 報告№109-09438 | 分析№109-002752 分析№109-002752 | 109-002752 | グリースおよび軸受は継続使用可能な状態にあると判断できますが、今後疲労摩耗の発生領域が広がり、フレーキングに進展することが懸念されるため、定期的に分析を実施フレーキング発生の有無を確認されることを推奨します。尚、報告書の管理表中に示しているSOAP／D-SOAPは、グリース潤滑の場合、摩耗粒子が均一に分散していないため、測定値が大きく変動することがありますので参考値としてお考え下さい。グリースの物理的性状グリースの物理的性状は良好と判断します。ちょう度ちょう度はと当社推奨の管理限界値であるから以内にあり、良好と判断します。滴点滴点はと新グリース値に比較して大きな変化はなく、良好と判断します。水分はppmと新グリース値ppmに比較して高い値でした。全酸価全酸価は.mgKOH/gと新グリース値.mgKOH/gに比較して高い値であるものの、IRの結果、油劣化の兆候を示すカルボン酸の吸収が確認されていないことから、良好と判断します。IRIRの結果、油劣化の兆候を示すカルボン酸の吸収が確認されず、且つ、新グリースのスペクトルパターンとほぼ一致していることから、良好と判断します。軸受の潤滑状態SOAP／D－SOAPで鉄およびクロムが検出されました。SOAPSOAPの結果、鉄およびクロムが検出されました。D－SOAPD－SOAPの結果、鉄およびクロムが検出されました。フェログラフィー摩耗粒子の形態観察の結果、μm以下の鉄系摩耗粒子が観察されました。
報告№109-09447 報告№109-09447 | 分析№109-002794 分析№109-002794 | 109-002794 | 分析の結果、全ての分析項目の値が当社推奨の管理基準値を満たしており、新油分析値との比較結果も問題となる値はありませんでした。結論油は継続使用可能な状態であり、潤滑状態も正常であったものと判断します。特性低下特性低下に係るパラメータの分析結果は良好と判断します。粘度粘度はmm/sと新油値mm/sに対する粘度変化率は+.％で、当社推奨の管理限界値である±％以内にあり、良好と判断します。全酸価添加タービン油については、当社では管理限界値を設定しておらず、新油分析値との比較及び他の分析項目の結果より全酸価の状態判断を行います。その結果、全酸価は.mgKOH/gと新油値.mgKOH/gに比較して変化はなく、良好と判断します。汚染に係るパラメータの分析結果は良好と判断します。水分はであり、当社推奨の管理限界値の以下であることから、良好と判断します。汚染粒子数はNAS級であり、当社推奨の管理限界値のNAS級以内であることから、良好と判断します。摩耗運転中における潤滑状態は正常であったものと判断します。異常摩耗の早期発見パラメータであるフェログラフィーのIs値がのマイナス乗と当社基準値と比較して良好の範囲にあったことから、潤滑箇所の潤滑状態は正常と判断します。
報告№107-0366 報告№108-0282 | 分析№107-01900 分析№108-02014 | 108-02014 | 濾過後の試料油を分析した結果、計数汚染度がNAS級と、濾過前のNAS級に対してランク増加していました。計数汚染度がランク増加していますが、濾過前がNAS級、濾過後がNAS級と、いずれも清浄なレベルにあり、継続使用可能な状態にあると判断します。
報告№109-09136 報告№111-00490 | 分析№109-001160 分析№111-002256 | 111-002256 | 潤滑油および対象設備は継続使用可能な状態にあると判断します。但し、油中の汚染度が高く、スラッジが発生しているため、電磁弁の固着や動作不良などの現象が現れやすくなるため、以下の対策が必要です。TS－の投与および濾過今後、バルブ類の動作障害やフィルタおよびストレーナの目詰まりが発生することが懸念されるため、当社製清浄分散剤TS－の投与と濾過を推奨します。定期的な分析凝着摩耗の進行を監視するため、定期的に分析を実施し、摩耗の進行状況を確認することを推奨します。最適な採油方法本試料油は、機器停止中にドレンプラグから採油されています。機器が停止している状態では、別紙油粒子の沈降の影響に示すように油槽内で撹拌がなくなり固形物が沈降するため、油中汚染度は高くなると推定されます。今後の採油は、極力運転中もしくは停止直後の油槽中層部から実施されることを推奨します。フェログラフィー異常摩耗の早期発見パラメータとして摩耗粒子を定量化して評価するフェログラフィーのIs値は、潤滑状態がやや厳しいの乗でした。摩耗粒子の形態で比較的多く観察された粒子は、潤滑状態が正常な場合に発生する摩耗粒子金属潤滑部が局部的に油膜切れを起して発生するシビア粒子局部的に高圧・高温となる場合に発生するフリクションポリマでした。これらの摩耗粒子が観察された場合、潤滑部で発生している摩耗形態は、正常なマイルド摩耗潤滑状態がやや厳しい凝着摩耗であり、そして局部的ではあるものの高圧・高温の箇所が発生していることも分かります。フリクションポリマは、潤滑油が摺動面に押し込められ高圧状態になると同時に、圧縮熱により高温状態になった結果、基油自身が重合反応を起こし生成することが知られています。そのため、高圧高温状態の解消がなされなければ、潤滑油の劣化が進行し、粘度上昇に因る潤滑異常に進展する場合があります。Iカップリング発光分光分析供試の潤滑油を分析した結果、検出された金属元素は、SOAPの結果表に示すように、鉄、銅、クロム、錫、リン、亜鉛、カルシウム、バリウム、ナトリウムでした。検出されたこれらの金属元素から発生箇所を推定すると鉄、銅、クロム、錫・シリンダ内壁・ポンプ等リン、亜鉛・オイル添加剤カルシウム、バリウム、ナトリウム・外部混入異物であると思われます。このうち、機械部品が摩耗したと思われる元素はのグループです。銅を使用した箇所の溶出・摩耗SOAPの結果、銅がppm検出されたことから、銅を使用した部分の溶出・摩耗が発生しています。亜鉛系添加剤を使用している潤滑油で銅が検出される場合、潤滑系統内でこれらの金属が亜鉛系添加剤の影響により溶出することが知られています。今回の検出は、この溶出によるものと考えられます。今後、別紙鉱油の酸化に対する金属触媒の影響に示すように濃度の増加に伴い酸化速度が速まる可能性があります。計数汚染度は良好の範囲にあるものの、重量汚染度は当社推奨の管理限界値を超えていました。D－SOAPで油の添加剤成分である亜鉛が検出され、フィルタ表面の異物観察で金属片、鉄錆、砂等が観察されたことから、汚染度が高い要因は、摩耗とスラッジ、そして外部混入異物の影響と思われます。粘度、水分、酸価、IRの各データは良好でした。
報告№8624 | 分析№98-01958 | 9801958 | 本試験は、軸受潤滑油を分析し油劣化状況および機器の潤滑状態を確認することを目的としました。を示す粘度、全酸価、それぞれの分析データを新油値および当社推奨の管理基準値と比較しました。その結果、以下のことが確認されました。粘度はmm/sと新油値のmm/sに比較して、％の増加量であり、当社が推奨する管理限界値の新油値±％以内にあることから良好と判断します。全酸価は.mgKOH/gと新油値の.mgKOH/gに比較して、大きな変化はなく良好と判断します。を示す粘度、全酸価の各データは良好であり、この油は継続使用可能と判断します。を知るために実施した計数汚染度、重量汚染度の結果、計数汚染度はNAS級、重量汚染度はmg/mlでした。軸受の摩耗状態ベアリングの摩耗状態を知るために実施したフェログラフィーおよびSOAP／D－SOAPの結果、以下のことが分かりました。油中の摩耗粒子をフェログラフィー法により観察した結果、油膜が正常に形成されている場合に発生するμm以下の粒子等の小さな粒子が支配的でした。μm以下のプレート状の粒子が若干見られました。油に溶解している添加剤成分および小型粒子を分析できる油中金属元素濃度分析より分析しました。その結果、摩耗により発生する鉄ppm、鉛ppm、油の添加剤成分であるリンppm、亜鉛ppm検出されました。大型粒子を分析できる油中金属元素濃度分析により分析しました。その結果、摩耗により発生する鉄ppm、鉛、銅、油の添加剤成分が析出して発生するリン、夾雑物のカルシウム、ナトリウム検出されました。以上のことから、以下のラビング粒子とμm以下のプレート状粒子が支配的であることから、ベアリングの摩耗状態は良好と判断します。
報告№108-0387 報告№109-09039 | 分析№108-02609 分析№109-000455 | 109-000455 | 機器の潤滑状態および初期試験を実施し、前回データと照合した結果、本軸受は摩耗の進行がなく、潤滑状態は安定した状態にあったものと判断します。これらのことは、前回に比較して、計数汚染度はランク減少し、SOAP／D-SOAPの鉄および錫濃度に変化がないこと異常摩耗の早期発見パラメータであるフェログラフィーのIs値がのマイナス乗と良好の範囲にあること以上のことから判断しています。潤滑油の基本特性潤滑油の基本特性は、良好の範囲にあることから、本試料油は継続使用可能と判断します。
報告№109-09250 報告№109-09250 | 分析№109-001847 分析№109-001847 | 109-001847 | 調速装置及び非常用調速装置ケーシング分析の結果、全ての分析項目の値が当社推奨の管理基準を満たしており、新油分析値との比較結果も問題となる値はなかったことから、油は継続使用可能な状態であり、運転中における潤滑状態も正常であったものと判断します。特性低下特性低下に係るパラメータの分析結果は良好と判断します。粘度粘度はmm/sと新油値.mm/sに対する粘度変化率は-％で、当社推奨の管理限界値である±％以内にあり、良好と判断します。全酸価添加タービン油については、当社では管理限界値を設定しておらず、新油分析値との比較及び他の分析項目の結果より全酸価の状態判断を行います。その結果、全酸価は.mgKOH/gと新油値.mgKOH/g以内にあり、良好と判断します。酸化安定度酸化安定度はminであり、当社推奨の管理限界値のmin以上であることから、良好と判断します。有機物・有機化合物有機物・有機化合物は、IRチャートによる新油分析値との比較の結果、cm-付近に劣化の兆候を示すカルボン酸の吸収が確認されていないことから、良好と判断します。色相はLであり、新油値のLに比較して大きな変化はないことから、良好と判断します。汚染に係るパラメータの分析結果は良好と判断します。水分はppmであり、当社推奨の管理限界値の以下であることから、良好と判断します。汚染粒子数はNAS級であり、当社推奨の管理限界値のNAS級以内であることから、良好と判断します。汚染度物重量は.mg/mlであり、当社推奨の管理限界値のmg/ml以内であることから、良好と判断します。摩耗運転中における潤滑状態は正常であったものと判断します。異常摩耗の早期発見パラメータであるフェログラフィーのIs値がのマイナス乗と当社基準値と比較して良好の範囲にあったことから、潤滑箇所の潤滑状態は正常と判断します。金属濃度SOAP法により金属濃度を測定した結果、外部から混入したと思われる亜鉛がppm検出されましたが僅かであり良好と判断します。金属濃度酸溶解法により金属濃度を測定した結果、潤滑箇所で発生する金属接触によって検出される鉄が、外部から混入したと思われるカルシウムが、ナトリウムが検出されましたが僅かであり良好と判断します。
報告№109-09136 報告№110-00618 | 分析№109-001160 分析№110-002693 | 110-002693_date110222 | フェログラフィー異常摩耗の早期発見パラメータとして摩耗粒子を定量化して評価するフェログラフィーのIs値は、前回ののマイナス乗からマイナス乗に低下し、摩耗が安定していることを示していました。摩耗粒子の形態で比較的多く観察された粒子は、潤滑状態が正常な場合に発生する摩耗粒子でした。このような摩耗粒子が観察された場合には、潤滑部では正常なマイルド摩耗が発生していることが分かります。前回に比較して計数汚染度はNAS級からNAS級にランク減少し、良好でした。前回同様に粘度、水分、全酸価の各データは良好でした。軸受および潤滑油は継続使用可能な状態にあると判断します。
報告№109-09377 報告№109-09377 | 分析№109-002535 分析№109-002535 | 109-002535 | グリースおよび軸受は継続使用可能な状態にあると判断します。尚、報告書の管理表中に示しているSOAP／D-SOAPは、グリース潤滑の場合、摩耗粒子が均一に分散していないため、測定値が大きく変動することがありますので参考値としてお考え下さい。グリースのちょう度、滴点は試料不足のため、測定できませんでした。ちょう度ちょう度は試料不足のため測定できませんでした。滴点滴点はと新グリース値に比較して大きな変化はなく、良好と判断します。水分はppmと新グリース値ppm以下にあり、良好と判断します。全酸価全酸価はmgKOH/gと新グリース値mgKOH/gに比較して高い値であるものの、IRの結果、油劣化の兆候を示すカルボン酸の吸収が確認されていないことから、良好と判断します。IRIRの結果、油劣化の兆候を示すカルボン酸の吸収が確認されず、且つ、新油のスペクトルパターンとほぼ一致していることから、良好と判断します。軸受の潤滑状態D－SOAPで鉄が検出されました。SOAPSOAPの結果、摩耗により発生する鉄等は検出されませんでした。D－SOAPD－SOAPの結果、鉄が検出されました。フェログラフィー摩耗粒子の形態観察の結果、μm以下の鉄系摩耗粒子が観察されました。
報告№105-6050 報告№105-0304 | 分析№105-01529 分析№105-01940 | 105-01940 | 分析の結果、摩耗粒子形態観察で転がり軸受の寿命の指標となるフレーキングの発生は確認されておらず、本軸受は継続使用可能な状態にあると判断します。但し、油膜切れが原因で発生するやや大型の摩耗粒子がみられている事から、今後摩耗の進行が懸念されました。そのため、今回の採油から時間程度稼動した時点で再度分析を実施されることを推奨します。尚、SOAPの結果で、海水に含まれるマグネシウムが微量ですが検出されたことから、海水が混入した可能性があります。仮に、海水が混入していた場合、海水の影響によりベアリング内に腐食が発生することがありますので、グリース交換を計画すると共に、定期的に分析を実施し腐食の有無を確認されることを併せて推奨します。報告書の管理表中に示しているSOAP／D-SOAPは、グリース潤滑の場合、摩耗粒子が均一に分散していないため、測定値が大きく変動することがありますので参考値としてお考え下さい。
報告№108-0266 報告№108-0266 | 分析№108-01904 分析№108-01904 | 108-01904 | .採油の分析結果でベアリングの交換を推奨した。しかし、年月に予定していた定期点検までベアリングを交換することが出来なかったため、潤滑状態を確認しながら運用している。分解前の試料油を分析し、、汚染度、潤滑状態を確認する。本振動篩の上部主軸にはモータ側と反モータ側とに軸受があり、それぞれの軸受に潤滑油を給排する部位があるものの、境界には仕切り板程度があるだけで、振動篩が稼働した際に発生する大きな振動により油は混合します。そのため、本試料油中には両方の軸受から発生した摩耗粒子が存在することになりますので混合を前提に評価しました。分析の結果、観察された摩耗粒子は、疲労摩耗の初期に発生する特長的な形態が確認され、また、D－SOAPによる油中の鉄濃度がppm検出され、さらに異常摩耗の早期発見パラメータであるIs値もの乗とやや高い値を示していました。これらのことから、対象設備の潤滑状態は摩耗の安定期から進展期に移行し始めていると推定されました。対象設備の構造上、油中摩耗粒子がモータ側軸受反モータ側軸受のいずれの軸受で発生しているか特定できないものの、発生している摩耗は肉眼で確認するのが困難なほど小さなマイクロフレーキングとよぶ軽度な疲労摩耗です。現在のところ、転がり軸受は健全な状態にありモータ側軸受反モータ側軸受の両方の軸受は交換するレベルには到達していないと思われますが、一旦発生したマイクロフレーキングは、徐々に大型化し剥離痕も大きくなるため今後は疲労摩耗の進展に注意が必要です。継続して使用する場合には、ヶ月に回程度の短周期で分析を実施し、進行速度を確認しながら運転する必要があります。これらのことは、計数汚染度はNAS級以上、重量汚染度がmg/mlと共に当社推奨の管理限界値を超えていたことSOAP／D－SOAPの鉄濃度が高い値であること異常摩耗の早期発見パラメータであるフェログラフィーのIs値がの乗と高く、摩耗粒子の形態観察の結果、疲労摩耗粒子が多く観察されたこと以上のことから判断します。尚、を示す粘度、水分、全酸価、IRの各データは概ね良好の範囲にあり継続使用可能と判断できますが、今後劣化が進行した場合、劣化度を評価するためには、新油データが必要であるため、現在使用している貴社保有の新油をご提供下さい。
報告№104-6008 | 分析№104-00153 | 104-00153 | 濾過前の試料油を分析した結果、サーボシリンダ内壁及びブッシュの摩耗が発生していると考えられました。計数汚染度がD級、重量汚染度がmg/mlと共に処置領域にあり、Is値がの乗とやや不良領域にあることから、管理のオーダーが注意レベルにある状態です。この状況で継続使用した場合、バルブ類の動作不良が発生する懸念がありますので、予防処置として至急濾過を実施されることを推奨します。これらのことは、計数汚染度がD級、重量汚染度がmg/mlと処置領域にあること異常摩耗の早期発見パラメータであるフェログラフィーのIs値が、の乗とやや不良の範囲にあるものの、摩耗粒子形態観察で、金属接触が厳しい場合に発生するシビア粒子、摩擦熱が高い場合に発生する黒錆、銅合金が観察されたことSOAP／D－SOAPで、鉄、銅が多く検出されたことD－SOAPで、メタルの主成分である錫が検出されたこと以上のことから判断しました。
|  | 113-001970 | 対象設備は継続使用可能な状態にあると判断します。但し、摺動部が摩耗していることから、に示す内容をご確認ください。潤滑油潤滑油は油名が不明であることから、性能評価をすることが出来ませんでした。に示す内容をご確認ください。設備の点検もしくは定期的な分析SOAP-Tでクロムがppmと高い値でした。カム・カムローラ等で摩耗が発生している可能性が考えられます。また、SOAP-Tで鉄がppmと高い値で検出されたことから、シリンダライナあるいはピストンリング等で摩耗が進行している可能性があります。以上により、設備の点検もしくは定期的な分析を実施することにより、摺動部の摩耗推移を監視することを推奨します。新油の分析粘度、塩基価は、油の性能を評価するパラメータの一種です。油の性能低下は、新油との比較が必要なことから、未使用油の提供および分析による比較評価を推奨します。はフェログラフィーおよびSOAP-Tの結果から総合的に判断した結果、継続使用は可能ですが、機器の機能を保持するためにも傾向管理が有用と考えます。フェログラフィー【定量分析：Is値】Is値は異常摩耗の早期発見パラメータのつで、摩耗を定量化するために用います。Is値はの乗と高い値でした。フェログラフィー【定性分析：摩耗粒子の形態観察】比較的多く観察された粒子は、以下の通りです。正常な摩耗粒子・潤滑状態が正常なマイルド摩耗により発生。切削粒子・異物や金属表面の微小突起による切削摩耗により発生。黒錆・潤滑状態がやや厳しい凝着摩耗により発生。金属接触が厳しく、且つ、高い摩擦熱が発生していると考えられます。観察された摩耗粒子の中でも切削粒子、黒錆は、将来的な異常摩耗の進行に繋がる可能性を示唆しているため、傾向監視が必要と思われます。詳細は、別紙傾向監視が必要な摩耗粒子をご覧ください。Iカップリング発光分光分析【SOAP-T】摩耗発生箇所は、以下のように推定します。鉄、鉛、銅、クロム、アンチモン、ニッケル、錫・エンジン部品等リン、亜鉛、カルシウム・添加剤アルミニウム、ケイ素、ナトリウム、マグネシウムホウ素、モリブデン・外部混入異物コンロッドメタル或いはクランクメタル等の摩耗SOAP-Tで錫が.ppm、鉛が、アンチモンが、ニッケルがppm、銅がppm検出されたことから、コンロッドメタル或いはクランクメタル等が摩耗していると推定します。詳細は、別紙コンロッドメタル・クランクメタルの摩耗をご覧ください。カムとカムローラの摩耗SOAP-Tでクロムがppmと高い値でした。カム・カムローラ等で摩耗が発生している可能性が考えられます。固形カルシウム化合物の生成SOAP-Tでカルシウムが.検出されました。ディーゼルエンジンオイル中に検出されるカルシウムは、燃焼ガス中に含まれている硫黄分と反応して微小サイズの硫酸カルシウム、いわゆる石膏が生成されます。この影響については、別紙固形カルシウム化合物の生成をご覧ください。粘度粘度はmm/sでした。新油との比較による評価が必要です。水分はppmと当社推奨の管理限界値以下であり、良好でした。塩基価は.mgKOH/gでした。新油との比較による評価が必要です。
報告№108-6553 報告№108-6553 | 分析№108-02858 分析№108-02858 | 108-02858 | 今回の採油は、主機停止中に点検窓から実施しているため、油循環中に採油した場合に比較し、油中粒子の沈降の影響を受け、分析データが低濃度に出る可能性があります。今回の分析は以上のことを踏まえて結果を検討します。初期試験を実施し、前回データと照合した結果、油中摩耗粒子の発生に変化がなかったことが確認されています。油中の粒子濃度は、油膜破断による発生や、油槽内などでの沈降が均衡したところで一定、いわゆる平衡状態になりますが、このバランスが崩れると増加する場合と減少する場合とに分かれます。増加した場合は、発生と減少の均衡が崩れ、摩耗の発生や外部混入が始まったことを示し、またこれとは反対に、減少した場合は発生量が減少しているか、或いは、減少量が大きくなっていることを示し、特に減少は、汚染状態や潤滑状態が良好であることを示唆しています。本軸受では、油中の粒子が減少する要因となるフィルタ類は設置されていませんが、採油が停止中の採油であったため、粒子の沈降による減少が発生していると思われます。今回は、粒子の減少が確認されていますが、停止中の採油であるため、良好な潤滑状態が継続していたのか、摩耗は発生しているが採油時に沈降してサンプリングされなかったか、通りの可能性があり、どちらか確認することはできませんでした。可能であれば、主機運転中または停止直後に再度採油を実施し、摩耗の進行状況を再確認することを推奨します。これらのことは、前回に比較して、計数汚染度はランク減少し、SOAP／D-SOAPの鉄および錫濃度に変化がないこと異常摩耗の早期発見パラメータであるフェログラフィーのIs値がのマイナス乗と良好の範囲にあること以上のことから判断します。尚、潤滑油の基本特性も良好の範囲にあることから継続使用可能と判断します。上述しましたように、今回の採油は停止中の採油であるため、運転中の採油に比較して汚染度は低めに出ている可能性があります。採油は、粒子の沈降の影響を少なくすることが重要であり、そのため油中粒子が均一な分散状態で実施されることを推奨します。
報告№109-09136 報告№110-00575 | 分析№109-001160 分析№110-002559 | 110-002559 | 前回に比較してSOAP／D－SOAPの結果で、鉄濃度に変化はなく、異常摩耗の早期発見パラメータであるフェログラフィーのIs値がのマイナス乗と良好でした。前回に比較して計数汚染度はNAS級からNAS級にランク増加したものの、当社推奨の管理限界値内にあり、良好でした。前回同様にIR、RBOTの各データは良好でした。潤滑油および対象設備は継続使用可能な状態にあると判断します。
|  | 112-002845 | 分析の結果、潤滑油および対象設備は継続使用可能な状態にあると判断します。但し、今後も摩耗の進行を傾向監視するため、以下の対策を推奨します。定期的な分析および分析周期の検討定期的に分析を実施することにより、データの変化から異常の兆候を早期に発見することが可能となります。また、今回は対象設備の初回分析であるため、あと最低でも回分析を実施し、分析データの変化から今後の分析周期を検討することを推奨します。今後、局部的な油膜切れによる凝着摩耗の進行が懸念されるため、早めに回目の分析を実施することを推奨します。油劣化の確認今後、別紙鉱油の酸化に対する金属触媒の影響に示すように銅濃度の増加に伴い酸化速度が速まる可能性があるため、今回の分析から短期間のうちに再分析を実施し、油劣化の進行状況を確認することを推奨します。異種油の混入および油名の確認分析データから新油と一致しないデータが確認されたことから、異種油の混入または油名が違っている可能性があります。油は設備の条件にあった適正な性能のものを使用することが重要であるため、異種油の混入の有無、油名を再確認することを推奨します。最適な採油方法本試料油は、機器停止中にタンクから採油されているため、分析データが低濃度に出ていると推定されます。正確なデータによる診断を行うためにも、今後の採油は、極力運転中もしくは停止直後の油槽中層部から実施されることを推奨します。はフェログラフィーおよびSOAP-Tの結果から総合的に判断した結果、傾向管理が必要な状態にあると考えられます。フェログラフィー【定量分析：Is値】Is値は異常摩耗の早期発見パラメータのつで、摩耗粒子を定量化するために用います。今回のIs値はの乗とやや高い値でした。フェログラフィー【定性分析：摩耗粒子および摩耗形態観察】分析結果から比較的多く観察された粒子は、以下の通りでした。正常な摩耗粒子・潤滑状態が正常なマイルド摩耗により発生。シビア粒子・潤滑状態がやや厳しい凝着摩耗により発生。金属潤滑部が局部的に油膜切れを起していると考えられます。フリクションポリマ・局部的に高圧・高温となる場合に発生。砂等・外部から混入したと考えられます。Iカップリング発光分光分析【SOAP-T】検出された金属元素から発生箇所を推定すると、以下の通りでした。鉄、鉛、銅・シリンダ内壁、ポンプ内部等リン、亜鉛・添加剤カルシウム、ナトリウム、マグネシウム、ホウ素・外部混入異物SOAP-Tの結果、カルシウムが比較的高い値でした。使用油であるテラスオイルには、添加剤としてカルシウムは添加されていないことから、異種油の混入、または、油名が違う可能性が考えられます。銅を使用した箇所の溶出・摩耗SOAP-Tの結果、銅がppm検出されたことから、銅を使用した箇所の溶出・摩耗が発生していると推定されます。亜鉛系添加剤を使用している潤滑油で銅が検出される場合、潤滑系統内でこれらの金属が亜鉛系添加剤の影響により溶出することが知られています。今回の検出は、この溶出と摩耗との双方によるものと考えられます。今後、別紙鉱油の酸化に対する金属触媒の影響に示すように濃度の増加に伴い酸化速度が速まる可能性があります。水分は良好でした。
報告№109-09136 報告№112-00409 | 分析№109-001160 分析№112-001687 | 112-001687 | 潤滑油は継続使用可能な状態にあると判断します。分析結果は良好と判断します。粘度粘度はmm/sと新油値mm/sに比較して、粘度変化率は-.％で、当社推奨の管理限界値である±％以内にあり、良好と判断します。泡立ち試験泡立ち試験は-と新油値に比較して低い値でした。水分はppmと当社推奨の管理限界値の以下にあり、良好と判断します。酸価は.mgKOH/gと新油値.mgKOH/gに比較して高いものの、IRの結果で油劣化の兆候を示すカルボン酸の吸収が確認されていないことから、良好と判断します。
報告№109-09136 報告№111-00456 | 分析№109-001160 分析№111-002106 | 111-002106 | 潤滑油は継続使用可能な状態にあると判断します。本試料油の添加剤は、一般に、タービン油に比較して極圧添加剤や摩耗防止剤などの濃度が高く、この影響でRBOT試験の結果が変動する傾向があります。そのため、コンプレッサー油の余寿命の評価をタービン油と同等の精度で得るには、RBOTの結果に加え、粘度、全酸価、IRなどのデータを総合的に判断することが必要です。粘度、全酸価、IR、RBOTの各データは良好でした。尚、別紙RBOTの減少傾向から油の余寿命を求めた結果、本試料は直近の更油から起算して稼働日数が年月まで使用可能であることが分かります。水分は良好でした。
報告№104-0378 報告№105-0088 | 分析№104-02669 分析№105-00598 | 105-00598 | 本試験は、試運転時に振動が確認されたため、トライボ診断を実施し、振動の原因を検討するとともに、摩耗状態に異常がないかを確認することを目的としました。分析の結果、試運転時に確認された振動の原因は、ウォームホイールとウォームギヤやホイールボスなどの摺動面で発生したすべり接触が原因のひとつであると考えられます。減速機は、発生している摩耗形態から判断して、現時点では継続使用可能な状態にあるものの、摩耗の進行状況を監視が必要な領域に入っていると思われます。そのため、一定期間経過後に再度分析を実施し、金属濃度や潤滑状態の厳しさが上昇するか、或いはこのまま落ち着くのか傾向監視することを推奨します。次回採油時期を検討するために必要な入力軸または出力軸の回転数範囲をお知らせください。尚、すべり接触が発生している原因は、モータと減速機入力軸または分級機と出力軸のミスアライメントやギヤのギャップ調整不良などの組み付け調整の不良の可能性も考えられます。既に現場で確認されている入力軸の振動増大の原因がミスアライメントによるものかを確認するため、振動加速度の測定と周波数解析を加えて実施することを併せて推奨します。これらのことは、異常摩耗の早期発見パラメータであるフェログラフィーのIs値がの乗とやや高いこと。摩耗粒子形態観察の結果、金属接触が厳しい場合に発生するシビア粒子が多く観察されたこと。SOAPの結果、鉄が検出され、D－SOAPの結果、鉄、銅が検出されたこと。以上の分析結果から判断しました。
報告№101-0015 | 分析№101-00160,00161 | 101-00161 | 分析の結果、N－、N－、共に、を示す粘度、水分、全酸価、IRの各データは、石油メーカ推奨基準値内にあり、且つ、を示す計数汚染度、重量汚染度の各データは当社推奨基準値内にありますので、本試料油は継続使用可能と判断します。尚、機器の潤滑状態を示すSOAP／D－SOAP、フェログラフィーの結果、フェログラフィーを除く項目は良好でした。フェログラフィーの結果は、N－、N－は非常によく似た状況で、異物の噛み込みや潤滑面の表面粗さが粗いことが原因で発生する切削粒子が支配的でした。この切削粒子は、シリンダ摺動部、ポンプ手動部などの摩耗により発生したと考えられます。摩耗の発生箇所等は、ご提供いただいておりますフィルタ付着物を詳細に分析することで確認できると考えます。
報告№108-5033 報告№108-5033 | 分析№108-01118 分析№108-01118 | 108-01118 | トライボ診断の結果、泡立ち試験を除く項目は良好でした。泡立ち試験の結果は、-と新油値の-に比較して高い値でした。消泡性能が低下していることが確認されたことから、今後の使用時間によっては、油の酸化劣化が進行したり、ギヤ歯面およびベアリング軌道面で油膜切れが発生したりする場合があるため、消泡剤の添加による消泡性能の改善が必要になると思われます。一方、摩耗粒子の形態観察の結果、ギヤ歯面の疲労摩耗で発生したと推定されるμmサイズの摩耗粒子が観察されました。ギヤボックスの油系統にはインラインフィルタとオフラインフィルタがあり、μmサイズ以上の粒子の大部分は捕捉されていると考えられます。それにもかかわらず、μmのやや大型の摩耗粒子が確認されており、ギヤ歯面ではやや厳しい潤滑状態が発生している可能性があると思われました。今後さらに摩耗が進行することが懸念されるため、ヶ月以内に再度分析を実施し、摩耗の進行状況を確認することを推奨します。油中摩耗粒子は、インラインフィルタやオフラインフィルタに捕捉され、異常な摩耗状態が発生したとしても正常な潤滑状態にあると誤認してしまう可能性が考えられます。これを避けるため、今後の診断に当たっては、これまでの採油箇所に加え、インラインフィルタやオフラインフィルタの捕捉物も分析し、その結果から潤滑状態を評価することを推奨します。尚、フィルタ捕捉物の分析を実施する際には、フィルタ流量、フィルタ使用時間などの追加情報が必要です。是非ご提供下さい。泡立ち試験の結果、消泡性能が低下していることが確認されました。粘度は良好。粘度はmm/sと新油値mm/sに比較して、粘度変化率は-.％で、当社推奨の管理限界値である±％以内にあり、良好と判断する。粘度はmm/sでした。粘度はmm/sでした。粘度指数はでした。粘度指数はでした。泡立ち試験は-でした。泡立ち試験は-と新油に比較して高い値でした。消泡性能が低下していることが確認されました。水分は良好。水分はと当社推奨の管理限界値の以下であり、良好と判断します。全酸価は良好。全酸価は.mgKOH/gと新油値.mgKOH/g以内であり、良好と判断します。機器の潤滑状態摩耗粒子の形態観察の結果、ギヤ歯面の疲労摩耗で発生したと推定されるμmサイズの摩耗粒子が観察されました。μmサイズの疲労摩耗粒子が観察されました。異常摩耗の早期発見パラメータである潤滑状態指数がの乗と正常な範囲にあるものの、摩耗粒子の形態観察の結果、ギヤ歯面の疲労摩耗で発生したと推定されるμmサイズの摩耗粒子が観察されました。
報告№109-09221 報告№109-09221 | 分析№109-001672 分析№109-001672 | 109-001672 | ギヤおよび転がり軸受は継続使用可能と判断します。計数汚染度は良好と判断します。計数汚染度は良好と判断します。計数汚染度はNAS級と当社推奨の管理限界値のNAS級以内にあり、良好と判断します。重量汚染度は.mg/mlでした。重量汚染度は.mg/mlでした。機器の潤滑状態フェログラフィーの結果、μm以下の鉄系粒子が観察されました。SOAPの結果、鉄および銅が検出されました。SOAPの結果、摩耗により発生する鉄および銅、油の添加剤成分であるリンが検出されました。D－SOAPの結果、鉄が検出されました。D－SOAPの結果、摩耗により発生する鉄が検出されました。フェログラフィーの結果、μm以下の鉄系摩耗粒子が観察されました。異常摩耗の早期発見パラメータであるフェログラフィーのIs値がの乗と良好の範囲にあり、摩耗粒子の形態観察の結果、μm以下の鉄系粒子が観察されました。
報告№111-00372 報告№111-00372 | 分析№111-001676 分析№111-001737 | 111-001737 | ちょう度値と新グリース値に比較して低下し、当社推奨の管理下限値であるを超えていることから、硬化していることが分かりました。硬化したグリースを使用した場合、油分の流動性がなくなり、軸受等で良好な油膜が保持されにくくなる可能性があります。グリースが硬化していたため、以下の対策が必要です。グリースを交換されることを推奨します。≪状態監視とパラメータ≫分析の目的および各分析のパラメータは以下の通りです。特性低下目的：グリースの分析結果から、グリースの物理的性状や劣化傾向などを確認する。全酸価JISK赤外線吸収スペクトルJISKちょう度JISK滴点JISK摩耗目的：グリース中の摩耗粒子を分析する事により、回転・摺動部の潤滑状態、摩耗劣化の程度、余寿命などを解析する。摩耗診断電子顕微鏡観察JISKX線マイクロアナリシス油中金属濃度JISK≪分析結果≫特性低下全酸価：良好全酸価.mgKOH/gは新油値の.mgKOH/g以内にあることから問題は無いと判断します。赤外線吸収スペクトル：良好ちょう度：要処置ちょう度値はと当社推奨の管理下限値であるを超えていました。滴点：良好滴点はと新油値のに比較し高いものの、有機物・有機化合物試験の結果で油劣化の兆候を示すカルボン酸の吸収が見られないことから問題は無いと判断します。摩耗摩耗診断電子顕微鏡観察・X線マイクロアナリシス：今回は実施していません。油中金属濃度：今回は実施していません。
報告№109-09136 報告№112-00409 | 分析№109-001160 分析№112-001722 | 112-001722 | 潤滑油は継続使用可能な状態にあると判断します。分析結果は良好と判断します。粘度粘度はmm/sと新油値mm/sに比較して、粘度変化率は-.％で、当社推奨の管理限界値である±％以内にあり、良好と判断します。泡立ち試験泡立ち試験は-と新油値に比較して低い値でした。水分はppmと当社推奨の管理限界値の以下にあり、良好と判断します。酸価は.mgKOH/gと新油値.mgKOH/gに比較して高いものの、IRの結果で油劣化の兆候を示すカルボン酸の吸収が確認されていないことから、良好と判断します。
報告№109-09136 報告№113-00071 | 分析№109-001160 分析№113-000296 | 113-000296 | 潤滑油は継続使用可能な状態にあると判断します。粘度、全酸価、IR、RBOTの各データは良好でした。尚、別紙RBOTの減少傾向から油の余寿命を求めた結果、本試料は直近の更油から起算して稼働日数が年月まで使用可能であることが分かりました。水分濃度は良好な範囲にありました。
報告№101-8050 | 分析№101-00975 | 101-00975 | 分析の結果、重量汚染度を除く項目は良好でした。重量汚染度がmg/mlと当社推奨の管理基準値のmg/mlを若干超えていました。これは、スラッジが検出されたことを示しており、昨年月に投与した清浄分散剤の効果が低下していることを示しておりますので、効果を維持するため、追加投与を推奨します。追加投与量は、下表に示すとおり％を推奨します。表TS－混合試験混合割合 重量汚染度 除去率÷混合前× 混合前 混合後 . 尚、TS-は、通常の使用であれば、少なくとも年程度効果が持続しますが、今回ヶ月で効果の低下が確認されました。これは、TS－の投与量を決定する方法として、油中に浮遊しているスラッジ量を基に試験し、決定しているため、配管内壁等に付着したスラッジは評価できていません。本機の場合、配管内壁等に付着していた量が非常に多かったため、前回の投与量では、溶解・分散しきれなかったものと考えられました。
報告№107-4530 報告№107-7012 | 分析№107-01164 分析№107-01457 | 107-01457 | 初期試験を実施した結果、摩耗の安定が確認され、潤滑油も継続使用可能と判断します。これらのことは、前回に比較して、計数汚染度は等級に変化がないことSOAP／D-SOAPの鉄および錫濃度に変化がないこと異常摩耗の早期発見パラメータであるフェログラフィーのIs値がのマイナス乗と良好の範囲にあること以上のことから判断しました。
報告№106-0227 報告№106-6086 | 分析№106-01279 分析№106-02001 | 106-02001 | 精点Aを実施した結果、異常摩耗の早期発見パラメータであるフェログラフィーのIs値が-と良好の範囲にあるものの、摩耗粒子形態観察で前回と同様にフレッティングにより発生したμm未満の赤錆が多く観察され、金属接触が厳しい場合に発生するμmサイズのシビア粒子が観察されました。フレッティングは、鉄系材料が接合されたり、勘合されていたりする部分から発生します。フレッティングによる赤錆が少量発生しても直ちに異常ではありませんが、起動停止が頻繁にあるような場合には、軟らかい軸受表面に硬いフレッティング粒子が埋め込まれそれが原因で、起動時のトルク増大による起動開度の増加にも繋がる事があります。巡視の際には、起動開度の増大や、主機発停時の軸受温度の跳ね上がり等の変化に注意して下さい。また、観察されたμmサイズのシビア粒子は、視野に個と少なく、数量からは正常と判断できますが、粒子サイズが大きい場合は、短時間で油槽内に沈降する事もあります。シビア粒子は金属接触を伴う混合潤滑で発生するため、今後も監視が必要です。以上の摩耗状況から、今後さらに摩耗の進行が懸念されるため、ヶ月後に精点Bを実施し、摩耗の進行状況を確認されることを推奨します。これらのことは、異常摩耗の早期発見パラメータであるフェログラフィーのIs値が-と良好の範囲にあるものの、摩耗粒子形態観察の結果、前回と同じくフレッティングにより発生したμm未満の赤錆が多く、金属接触が厳しい場合に発生するμmサイズのシビア粒子が観察されたことD－SOAPの結果、前回に比較して鉄がから、軸受メタルの主成分である錫がからに上昇したこと以上のことから判断しました。
報告№109-09136 報告№110-00361 | 分析№109-001160 分析№110-001643 | 110-001643 | 酸化防止剤の残存量を示すRBOTは、前回のminに対して、今回がminとmin低下していることが確認されましたが、当社推奨に管理限界値のmin以上あり良好と判断します。潤滑油は継続使用可能な状態にあると判断します。尚、前回のminから約ヶ月でmin減少していたことから、調整が必要となるminに到達する時期を推定したところ、別紙図RBOTの減少傾向に示す通り年月となりました。
報告№109-09136 報告№113-00463 | 分析№109-001160 分析№113-001892 | 113-001892_date140218 | 潤滑油および軸受は継続使用可能な状態にあると判断します。但し、将来的な摩耗進行の有無を確認するためにも傾向監視を継続することが有効です。定期的な分析今後懸念される摩耗の進行を監視するため、定期的に分析を実施することを推奨します。診断結果は良好と判断します。粘度前回に比較して今回の粘度は、mm/sからmm/sに上昇していました。新油値mm/sに比較して粘度変化率は+％で、当社推奨の管理限界値である±％以内であり、良好と判断します。水分前回に比較して今回の水分は、ppmからppmに増加していました。当社推奨の管理限界値の以下であり、良好と判断します。酸価・IR潤滑油の酸化劣化は、酸価およびIRの結果から総合的に判断します。前回に比較して今回の酸価は、.mgKOH/gから.mgKOH/gに低下していました。新油値.mgKOH/g以下であり、IRの結果で酸化劣化の兆候を示すカルボン酸の吸収が確認されていないことから、良好と判断します。は良好と判断します。計数汚染度前回に比較して今回の計数汚染度は、NAS級から等級に変化はなく、当社推奨の管理限界値NAS級以下であり、良好と判断します。重量汚染度前回に比較して今回の重量汚染度は、.mg/mlから.mg/mlと同程度であり、当社推奨の管理限界値mg/ml以下にあることから、良好と判断します。光学顕微鏡写真重量汚染度で濾過したフィルタ表面上の夾雑物を光学顕微鏡で観察した結果、鉄錆、砂等が観察されました。総合的に判断した結果、は許容範囲内にあり、機器は継続使用可能と判定しますが、摺動部の摩耗が認められたため、定期的に潤滑油分析を実施し、摩耗推移を監視することが有用と考えます。フェログラフィー【異常摩耗指数：Is値】Is値は異常摩耗の早期発見パラメータのつで、摩耗程度を定量化するために用います。今回のIs値はの乗と、やや高い値でした。また、前回に比較してIs値の上昇が確認されたことから、Is値の上昇傾向および限界値到達予測を表に示しました。Is値が限界値に達するのは年月と推定されました。フェログラフィー【定性分析：摩耗粒子の形態観察】観察された代表的な粒子は、以下の通りでした。正常な摩耗粒子・潤滑状態が正常なマイルド摩耗により発生。切削粒子・異物や金属表面の微小突起による切削摩耗により発生。シビア粒子・潤滑状態がやや厳しい凝着摩耗により発生。金属潤滑部が局部的に油膜切れを起していると考えられます。腐食粒子・フレッティングにより発生。観察された摩耗粒子の中でも切削粒子、シビア粒子、腐食粒子は、摩擦面が将来的に異常摩耗へ進展する可能性を示唆しているため、傾向監視が必要と思われます。詳細は、別紙傾向監視が必要な摩耗粒子をご覧ください。Iカップリング発光分光分析【SOAP-T】検出された金属元素と、想定される発生箇所は、以下の通りです。鉄、銅・軸受等リン、亜鉛・添加剤カルシウム、ケイ素、ナトリウム・外部混入異物
報告№109-09136 報告№110-00259 | 分析№109-001160 分析№110-000999 | 110-000999 | ・摩耗状態摩耗状態は、潤滑油中に含まれる金属成分とその濃度を調査し、調査の結果から評価します。金属元素と濃度の分析は、試料油を以上の高温で発光させ、その光を分光器で分光し、分光によって得られた光の強度と金属固有の波長とから元素を特定するIカップリング発光分光分析法を用います。今回の試料はギヤ油でしたが、検出された金属は、SOAPの結果表に示すように、鉄、鉛、ニッケル、リン、亜鉛、カルシウム、バリウム、アルミニウム、ケイ素、ナトリウムでした。これら検出された金属元素から発生箇所を推定すると、鉄、鉛、ニッケル・ギヤ歯面、軸受等リン・オイル添加剤亜鉛、カルシウム、バリウム、アルミニウム、ケイ素、ナトリウム・外部混入異物であると思われます。このうち、機械部品が摩耗したと思われる元素はのグループです。検出された金属の粒子は、潤滑状態が正常な場合に発生するマイルド摩耗粒子であったことから、潤滑部では、マイルド摩耗が発生していることが分かりました。この摩耗状態は、異常摩耗の早期発見パラメータであるフェログラフィーのIs値であらわされますが、Is値がの乗とやや高い範囲にあるものの、潤滑状態が正常な場合に発生するマイルド摩耗が支配的であることから、良好な状態にあると思われます。・汚染度計数汚染度はやや高い値でした。フィルタ表面の異物観察で金属片、鉄錆、砂等が観察されたことから、汚染度が高い要因は、摩耗と外部混入異物の影響と思われます。・粘度、水分、全酸価、IRの各データは良好でした。ギヤおよび軸受、潤滑油は継続使用可能な状態にあると判断します。尚、トライボ診断では、バックラッシの増加量を分析結果から計算できますので、構造が確認できる図面、歯形、モジュール、歯幅、歯数、回転数をお知らせ下さい。計算結果をご報告いたします。
報告№109-09136 報告№110-00326 | 分析№109-001160 分析№110-001442 | 110-001442 | 摩擦面で発生している摩耗の形態や潤滑状態は、フェログラフィーで得られた摩耗粒子の観察結果から評価します。同法は、摩耗粒子を含んだ試料油を磁力で油と粒子とに分離する技術で、分離された摩耗粒子を解析することによって潤滑状態の健全性や摩耗粒子の発生原因を診断するものです。摩耗粒子と摩耗形態観察された粒子は、潤滑状態が正常な場合に発生する摩耗粒子異物の切削作用で発生する切削粒子金属潤滑部が局部的に油膜切れを起して発生するシビア粒子でした。以上から潤滑部で発生している摩耗は正常なマイルド摩耗、異物による切削摩耗、そしてやや厳しい摩耗形態の凝着摩耗であることが分かりました。摩耗形態の中でも切削摩耗は、摩耗進行速度が速く注意が必要です。転がり軸受で切削摩耗が発生している場合、軸受の寿命は分の程度に低下することが知られています。また、切削摩耗の発生原因となる混入異物が残留している場合、この異物により切削摩耗が継続して発生する可能性があります。潤滑状態異常摩耗の早期発見パラメータであるIs値は、潤滑状態が厳しいの乗となっていました。汚染度水分濃度は、前回同様に管理基準以内にあり良好でした。粘度、全酸価、RBOTの各データは、前回同様に管理基準以内にあり良好でした。本試料油は、機器停止中に軸受箱ドレンプラグから採油されています。ドレンプラグの汚染度は、一般的に高く、尚且つ、機器が停止している状態では、油槽内で撹拌がなくなり固形物が沈降するため、油中汚染度は更に高くなると推定されます。このような悪条件にもかかわらず、今回の分析結果から転がり軸受寿命の指標としている摩耗粒子は確認されず、本軸受は継続使用可能な状態にあると判断します。今回の診断は、提示して頂いた採油状況をもとに試料油の汚染度が高いことを前提に解析しましたが、採油時の排油量が多い場合には粒子などの固形物が排油と共に排出してしまい、場合によっては清浄な油を採取する可能性も考えられます。より正確な診断を行うためにも、設備油量、排油量などの情報提供をお願い致します。但し、軸受摺動面で局部的な油膜切れによる摩耗や異物の噛み込みによる摩耗が発生しています。今後さらに摩耗が進行することが懸念されますので、以下の対策を推奨します。今後、摩耗の進行状況を監視するため、定期的に分析を実施することを推奨します。傾向監視のための次回採油時期は、回転数と油量から理論的に求めます。本設備の回転数に関する情報が提供されなかったため、rpmと仮定し計算しました。その結果、次回の採油は最短で約時間となります。この時間は、油中汚染物が均一濃度になるために必要な時間であり、この時間を経過すれば、再分析の結果から摩耗速度を評価すことが可能となります。本計算は、回転数を仮定して求めていますので、次回分析実施時までに回転数等の設備情報をご提供下さい。
報告№109-09136 報告№112-00043 | 分析№109-001160 分析№112-000104 | 112-000104 | 潤滑油および対象設備は継続使用可能な状態にあると判断します。但し、今後も摩耗の進行を傾向監視するため、以下の対策を推奨します。定期的な分析摩耗の進行を監視するため、定期的に分析を実施し、分析データによる摩耗の進行状況を確認することを推奨します。最適な採油方法本試料油は、機器停止中に給油プラグから採油されています。機器が停止している状態では、別紙油中粒子の沈降の影響に示すように油槽内で撹拌がなくなり固形物が沈降するため、油中汚染度は低くなると推定されます。今後の採油は、極力運転中もしくは停止直後の油槽中層部から実施されることを推奨します。フェログラフィーIs値は異常摩耗の早期発見パラメータのつで、摩耗粒子を定量化するために用います。前回に比較してIs値はの乗から乗に低下していることから、潤滑状態は正常と判断できます。摩耗粒子の形態で比較的多く観察された粒子は、潤滑状態が正常な場合に発生する摩耗粒子でした。これらの摩耗粒子が観察された場合、潤滑部で発生している摩耗形態は、正常なマイルド摩耗であることが分かります。Iカップリング発光分光分析供試の潤滑油を分析した結果、検出された金属元素は、SOAPの結果表に示すように、鉄、リン、亜鉛、カルシウム、アルミニウム、ケイ素でした。検出された金属元素から発生箇所を推定すると鉄、亜鉛・軸受等リン・オイル添加剤カルシウム、アルミニウム、ケイ素・外部混入異物であると思われます。このうち、機械部品が摩耗したと思われる元素はのグループです。前回に比較して計数汚染度はNAS級からNAS級にランク増加し、当社推奨の管理限界値に到達していました。D－SOAPで油の添加剤成分であるリンが検出され、フィルタ表面の異物観察で表面が茶褐色で鉄錆、砂等が観察されたことから、汚染度が高い要因は、摩耗とスラッジ、そして外部混入異物の影響と思われます。前回同様に粘度、水分、酸価、IRの各データは良好でした。
報告№111-00058 報告№111-00058 | 分析№111-000368 分析№111-000368 | 111-000368 | 有機物・有機化合物試験で検出されたピークには新グリースと異なるピークが検出されました。IRの結果で新グリースと異なるピークが検出されたことから、グリース名が違うか、或いは、異種グリースが混入した可能性が考えられますので、確認する必要があります。≪状態監視とパラメータ≫分析の目的および各分析のパラメータは以下の通りです。特性低下目的：グリースの分析結果から、グリースの物理的性状や劣化傾向などを確認する。全酸価JISK赤外線吸収スペクトルJISKちょう度JISK滴点JISK摩耗目的：グリース中の摩耗粒子を分析する事により、回転・摺動部の潤滑状態、摩耗劣化の程度、余寿命などを解析する。摩耗診断電子顕微鏡観察JISKX線マイクロアナリシス油中金属濃度JISK≪分析結果≫特性低下全酸価：良好全酸価.mgKOH/gは新油値の.mgKOH/g以内にあることから問題は無いと判断します。赤外線吸収スペクトル：良好ちょう度：良好ちょう度値はと当社推奨の管理限界値であるから以内に留まっています。滴点：良好滴点はと新油値のに比較し高いものの、ちょう度が良好の範囲にあり、かつ、有機物・有機化合物試験の結果で油劣化の兆候を示すカルボン酸の吸収が見られないことから、問題は無いと判断します。摩耗摩耗診断電子顕微鏡観察・X線マイクロアナリシス：今回は実施していません。油中金属濃度：今回は実施していません。
報告№104-4548 報告№104-4548 | 分析№104-01752 分析№104-01752 | 104-01752 | 本試験は、電磁弁スプールの動作不良原因を調査するために分析を実施しました。動作不良の原因分析の結果、計数汚染度はNAS級と当社推奨の管理限界値に到達しており、特に、～μmサイズの大型の粒子が多いことが判りました。また、光学顕微鏡写真では外部から混入した砂・鉄錆・銅合金が多く観察され、さらに摩耗粒子の形態観察では、観察された粒子の中に視野に個と少ないものの異常な摩耗サイズであるμmサイズの大型のシビア粒子が観察されました。以上のことから、電磁弁のスプールが動作不良を起こした要因は、汚染度が高く、摩耗粒子及び異物がバルブのスプールに噛み込んだためと考えられました。摩耗粒子発生のメカニズム摩耗粒子には、金属接触が厳しい場合に発生するシビア粒子と呼ぶ銅合金の粒子や鉄系粒子が観察されています。これらの粒子は、凝着摩耗と呼ぶ金属同士の接触が原因であるため、油圧システム内では局部的に金属接触が生じていると思われます。発生箇所は、油圧ポンプ内のサイドプレートか、あるいは、油圧サーボのロッドとブッシュが考えられます。接触が油圧ポンプ内であるとすれば、摩耗が急速に進行し汚染度も急上昇し電磁弁スプールの動作不良が頻発するようになりますので、注意が必要です。また、油圧サーボのロッドとブッシュとで発生している場合は、起動時、あるいは、停止時にロッドが大きく動作する場合に発生すると思われます。ロッドとブッシュで摩耗が発生している場合は、ロッドの表面傷が大きくなっている事がありますので確認することと、ロッドからの油漏れを詳細に見ることでおおよそ分かると思われます。対策摩耗の発生箇所を確認することと、濾過を実施されることを推奨します。を示す粘度、水分、全酸価、IRの各データが良好であることからこの油は継続使用可能と判断します。その他主機停止中にドレンバルブから採油を実施しているため、油循環中の採油に比較して油中粒子が沈降して高濃度になっている部分を採油していると考えられます。したがって、油が循環している状態で採油を実施した場合に比較して、分析データが高くなり、異常な状態と判断してしまう可能性がありますので、今後の採油は、停止直後、或いは、油循環中に採油を実施されることを推奨します。
報告№109-09136 報告№110-00685 | 分析№109-001160 分析№110-003185 | 110-003185 | 金属元素と濃度の分析は、試料油を以上の高温で発光させ、その光を分光器で分光し、分光によって得られた光の強度と金属固有の波長とから元素を特定するIカップリング発光分光分析法）を用います。また摩耗状態は、SOAPにより求めた金属成分と濃度にフェログラフィー法による摩耗粒子分析とを加味して総合的に評価しますが、摩擦面の摩耗機構と摩耗状態の判断は摩耗粒子の形態と、異常摩耗の早期発見パラメータであるIs値により判断します。Iカップリング発光分光分析供試のタービン油を分析した結果、検出された金属元素は、油中金属濃度の結果表に示すように、鉄、リン、カルシウム、ナトリウムが検出されました。これらの検出された金属元素から発生箇所を推定すると鉄・軸受等リン、カルシウム、ナトリウム・外部混入異物であると思われます。このうち、機械部品が摩耗したと思われる元素はのグループです。フェログラフィー異常摩耗の早期発見パラメータとして摩耗粒子を定量化して評価するフェログラフィーのIs値は、潤滑状態が正常なの乗でした。しかし、局部的な油膜切れにより発生した鉄系摩耗粒子が確認され、粒子のサイズが～μmと大きく、転がり軸受の寿命の指標となるフレーキングへ進展することが懸念されました。計数汚染度、重量汚染度は共に良好でした。粘度、水分、全酸価、IRの各データは良好でした。潤滑油は継続使用可能な状態にあると判断します。尚、大型の摩耗粒子が観察されていることから、軸受は摩耗の進行が懸念され、フレーキングへ進展することも考えられますので念のため再分析を実施し摩耗の進行状況を確認することを推奨します。
報告№104-0378 報告№105-6031 | 分析№104-02669 分析№105-01032 | 105-01032 | オーバーホールヶ月後に初期試験を実施した結果、濾過効率の変化がなければ摩耗は安定していると判断します。これらのことは、前回に比較して、計数汚染度はランク上昇しているものの、良好の範囲にあることSOAP／D-SOAPの結果、鉄濃度に変化がないこと異常摩耗の早期発見パラメータであるフェログラフィーのIs値がのマイナス乗と良好の範囲にあること以上のことから判断しました。尚、入口弁圧油には静電浄油機が設置されており、摩耗状況を確認するためには、油清浄機の濾過性能を考慮して解析する必要があります。解析を進めるためには、浄油機の入口と出口から採油を実施し、正確な濾過効率を元に摩耗の進行状況を確認されることを推奨します。
報告№109-09136 報告№111-00576 | 分析№109-001160 分析№111-002701 | 111-002701 | 軸受は継続使用可能な状態にあると判断します。但し、グリースはちょう度の上昇がみられ、軟化していることが確認されたことから、以下の対策を推奨します。グリースの交換今後、グリースの漏洩や油膜切れの発生が懸念されるため、グリースを交換されることを推奨します。フェログラフィー摩耗粒子の形態で比較的多く観察された粒子は、潤滑状態が正常な場合に発生する摩耗粒子外部から混入したと思われる鉄錆等でした。このような摩耗粒子が観察された場合には、潤滑部では正常なマイルド摩耗が発生していることが分かります。Iカップリング発光分光分析供試グリースを分析した結果、検出された金属元素は、SOAPの結果表に示すように、鉄、錫、リン、亜鉛、カルシウム、バリウム、アルミニウム、ナトリウムでした。これらの検出された金属元素から発生箇所を推定すると鉄、錫・軸受等リン、亜鉛・グリース添加剤カルシウム、バリウム、アルミニウム、ナトリウム・増ちょう剤等であると思われます。このうち、機械部品が摩耗したと思われる元素はのグループです。グリースの物理的性状滴点、全酸価、IRの各データは良好でした。一方、ちょう度は、と当社推奨の管理上限値のより若干高くなっており、グリースが軟化していることが分かりました。軟化したグリースを使用した場合、グリースの漏洩や軸受等で油膜切れが発生することが懸念されます。
報告№102-0006 | 分析№102-00062 | 102-00062 | 現在のところ、クロム鋼の摩耗粒子のサイズは、μm以下と小さく、ギヤ及びベアリングは使用可能な状況にあると判断します。但し、いずれかのベアリングの外輪にクリープが発生している可能性があり、外輪と転動体間ですべり摩擦が発生し、ベアリングが早く寿命に到達することが懸念されますので、定期的に分析を実施し、摩耗の進行状況を確認されることを推奨します。考察分析の結果、SOAP／D－SOAP、フェログラフィーを除く項目は良好でした。摩耗の過酷度を示すフェログラフィーのIs値がの乗と高い値でした。SOAP／D－SOAPの結果、鉄がやや多く検出され、摩耗粒子の形態観察の結果、クロム鋼と鋳鉄の摩耗粒子が支配的であるこが分かりました。摩耗粒子の形態観察の結果ら、発生している摩耗は主にギヤ歯面からと思われます。クロム鋼が全てベアリングから発生しているとした場合、この摩耗状況ではベアリングの軌道面、転動面には、微小なフレーキングが発生していると思われますが、摩耗粒子の形態がギヤ歯面が摩耗して発生している特徴的な形態をしており、ギヤの歯面からの発生が主なものと考えられます。一方、今回、本機の材質等が不明であるため、鋳鉄が使用されている箇所を知ることはできませんが、鋳鉄を使用している箇所は、本体のハウジングやベアリングハウジングが考えられます。フェログラフィーで確認された鋳鉄の摩耗粒子が、ベアリングハウジングが摩耗して発生したと仮定すると、ベアリングの外輪にクリープが発生していると考えられます。クリープが発生している場合、その影響で、ベアリング外輪と転動体の間でころがり摩擦ではなくすべり摩擦が発生することが想像でき、結果としてベアリング表面に傷がつき、その傷が起点となって、フレーキングに進展することが想像されます。現在のところ、クロム鋼の摩耗粒子のサイズは、比較的小さく、マイルド摩耗と呼ばれる穏やかな摩耗状態にあると思われ、ギヤ及びベアリングは継続使用が可能な状況にあると判断します。
報告№109-09136 報告№111-00488 | 分析№109-001160 分析№111-002232 | 111-002232_ｄａｔｅ111209 | 計数汚染度、重量汚染度は共に良好でした。粘度、水分、酸価、IRの各データは良好でした。IRの結果、酸化防止剤の残存量や酸価に伴って発生するカルボン酸の吸収がみられないことから良好と判断します。操作油は継続使用可能な状態にあると判断します。本試料油は、機器停止中に採油されています。機器が停止している状態では、別紙油粒子の沈降の影響に示すように油槽内で撹拌がなくなり固形物が沈降します。今後の採油は、極力運転中もしくは停止直後の油槽中層部から実施されることを推奨します。
報告№109-09136 報告№111-00295 | 分析№109-001160 分析№111-001401 | 111-001401 | 潤滑油は継続使用可能な状態にあると判断します。粘度、全酸価、IR、RBOTの各データは良好でした。油の余寿命は、使用油の使用期間または使用時間が不明であったため、ご依頼の油の余寿命に関する検討は行えませんでした。ただし、分析の結果で新油値がminであったことから、使用期間を仮にヶ月間と仮定すれば余寿命は十二分にあると言えます。可能であれば、使用期間、あるいは使用時間の情報をご提供下さい。水分は良好でした。
報告№102-4513 | 分析№102-01966 | 102-01966 | EMBEDExcel.Sheet.今回の採油が、機器停止後時間以上経過し、ドレン配管の汚染粒子濃度が高い部分を採油していることを考慮して解析を進めました。分析の結果、前回から今回までの間、潤滑状態は良好な状態にあったことが確認されました。このことから、これまで同様の運転条件であれば、少なくとも後年間は軸受が継続使用可能な状態にあると判断します。それは、計数汚染度が前回に比較して、NAS級と変化がなくSOAP／D－SOAPの鉄が前回同様に検出されていないこと、更に、異常摩耗の早期発見パラメータである、フェログラフィーのIs値が前回同様にのマイナス乗と良好な範囲にあり、ころがり軸受の寿命の指標であるフレーキングの発生が確認されていないことから判断できました。
報告№109-09136 報告№113-00211 | 分析№109-001160 分析№113-000799 | 113-000799_date130912 | 潤滑油の劣化はなく、汚染度は良好な範囲にあることから、継続使用可能と判断します。軸受は継続使用可能な状態にあると判断します。最適な採油方法本試料油は、機器停止中に軸受箱排油口から採油されているため、分析データが高濃度に出ていると推定されます。正確なデータによる診断を行うためにも、今後の採油は、極力運転中もしくは停止直後の油槽中層部から実施されることを推奨します。はフェログラフィーおよびSOAP／D-SOAPの結果から総合的に判断した結果、正常な状態にあると考えられます。フェログラフィー【定量分析：Is値】Is値は異常摩耗の早期発見パラメータのつで、摩耗程度を定量化するために用います。今回のIs値はのマイナス乗と、低い値でした。フェログラフィー【定性分析：摩耗粒子および摩耗形態観察】分析結果から観察された全ての粒子量は少でした。Iカップリング発光分光分析【SOAP／D-SOAP】検出された金属元素から発生箇所を推定すると、以下の通りでした。ニッケル、亜鉛・軸受等カルシウム、ナトリウム・外部混入異物計数汚染度はNAS級、重量汚染度は.mg/mlと、共に当社推奨の管理限界値以下であり、良好でした。粘度、水分、全酸価、IR、RBOTの各データは、良好でした。尚、別紙RBOTの減少傾向から油の余寿命を求めた結果、本試料油は直近の更油から起算して年月まで使用可能であることが分かります。
報告№108-5033 報告№108-5033 | 分析№108-01113 分析№108-01113 | 108-01113 | トライボ診断の結果、泡立ち試験を除く項目は良好でした。泡立ち試験の結果は、-と新油値の-に比較して高い値でした。消泡性能が低下していることが確認されたことから、今後の使用時間によっては、油の酸化劣化が進行したり、ギヤ歯面およびベアリング軌道面で油膜切れが発生したりする場合があるため、消泡剤の添加による消泡性能の改善が必要になると思われます。一方、摩耗粒子の形態観察でμm以下の小さな摩耗粒子が観察され、潤滑状態指数はのマイナス乗と濾過設備のない機器であれば、正常な潤滑状態にあると判断できる状況でした。但し、ギヤボックスの油系統にはインラインフィルタとオフラインフィルタがあり、μmサイズ以上の粒子の大部分は捕捉され、異常な摩耗状態が発生したとしても正常な潤滑状態にあると誤認してしまう可能性があります。フィルタの捕捉の影響による誤認を避けるため、今後の診断に当たっては、これまでの採油箇所に加え、インラインフィルタやオフラインフィルタの捕捉物も分析し、その結果から潤滑状態を評価することを推奨します。尚、フィルタ捕捉物の分析を実施する際には、フィルタ流量、フィルタ使用時間などの追加情報が必要です。是非ご提供下さい。泡立ち試験の結果、消泡性能が低下していることが確認されました。粘度は良好。粘度はmm/sと新油値mm/sに比較して、粘度変化率は-％で、当社推奨の管理限界値である±％以内にあり、良好と判断する。粘度はmm/sでした。粘度はmm/sでした。粘度指数はでした。粘度指数はでした。泡立ち試験は-でした。泡立ち試験は-と新油に比較して高い値でした。消泡性能が低下していることが確認されました。水分は良好。水分はppmと当社推奨の管理限界値の以下であり、良好と判断します。全酸価は良好。全酸価は.mgKOH/gと新油値.mgKOH/g以内であり、良好と判断します。機器の潤滑状態精密な濾過設備がない機器であれば、潤滑状態指数は正常の範囲にあると判断します。潤滑状態指数は正常の範囲にあると判断します。異常摩耗の早期発見パラメータである潤滑状態指数がのマイナス乗と、精密な濾過設備がない機器であれば、潤滑状態指数は正常の範囲にあると判断します。
報告№102-0048 | 分析№102-00374 | 102-00374 | 本機器の回転数が通常rpmからrpmに上昇し、この高回転を分間経験したため、本試験は、分析結果から、ギヤ歯面に異常な摩耗が発生していないかについて確認することを目的としました。但し、本試料油は廃油として入れてあったペール缶の油を棒で攪拌し、サンプル瓶に移し取っており、摩耗粒子が均一に分散しておらず、且つ、もともとペール缶内の汚染物が採取されている可能性もあると思われるため、計数汚染度、SOAP／D-SOAP、フェログラフィーのIs値の摩耗粒子の濃度に関連する項目は参考と考える必要があります。このことを考慮して、解析を進めました。分析の結果、SOAP／D-SOAPで鉄が検出されました。この鉄は、フェログラフィーの結果から、ギヤ歯面ですべり摩擦が発生し、且つ、油膜切れにより発生する鉄系凝着摩耗粒子、外部から混入した鉄錆と判断できました。ギヤ歯面が良好な潤滑状態である場合、発生する摩耗粒子は通常μm未満です。今回の結果では、μm前後のシビア摩耗粒子も数多く観察されており、やや厳しい潤滑状態にあったと推定されます。混合潤滑になると摩耗速度は桁上昇し、異常摩耗の領域になりますが、今回は回転速度が上昇した結果、歯面のすべり速度も上昇し、シビア摩耗が発生したと推定できます。試料中に観察されている摩耗粒子は、シビア摩耗が主体でギヤの破損の前兆を示す疲労摩耗ではないため、継続使用は可能と思われます。但し、シビア摩耗により発生した損傷が起点となって、疲労摩耗の進行が早まることが懸念されます。念のため、運転を再開直後と時間後、そして時間経過した時点の回分析を実施し、摩耗の進行状況を確認されることを推奨します。
報告№108-0008 報告№108-6002 | 分析№108-00042 分析№108-00057 | 108-00057 | 長期停止中で点検を実施したが、潤滑油が黒化していたため濾過を実施した。濾過後の試料油を精点Aにて分析を実施し、、汚染度、潤滑状態を確認する。今回の採油は、機器停止中に油循環ポンプ配管ドレンから実施しているため、油循環中に採油した場合に比較し、油中粒子の沈降の影響を受け、分析データが高濃度に出る可能性があります。今回の分析は以上のことを踏まえて結果を検討しました。精点Aを実施した結果、高濃度の部分を採油したにもかかわらず、全てのデータが良好の範囲にありました。このことから、機器の潤滑状態は正常であり、この油は継続使用可能と判断します。尚、上述しましたように、今回の採油は停止中の採油であるため、循環中の採油に比較してデータが高目に出る可能性があります。これは、運転中の採油であったなら今回データより低い値になることが考えられます。次回採油は、粒子の沈降の影響を極力抑え、油中粒子が均一な分散状態に近い状態で採油が実施できるように、主機運転中、または停止直後に採油を実施されることを推奨します。
報告№103-8039 | 分析№103-00764 | 103-00764 | 回目の初期試験を実施した結果、摩耗粒子から判断し、潤滑状態は安定していると判断します。但し、光学顕微鏡写真に示すように、μmサイズの金属片が多く見られますので、今後、これらの金属片が軸受摺動面に噛み込み摩耗が進行する場合があるため、夏期ピーク後に精点Bを実施し、摩耗の進行状況を確認されることを推奨します。これらのことは、光学顕微鏡写真に示すようにμmサイズの金属片が多く見られ、前回に比較して、計数汚染度はNAS級から変化はないものの、SOAP／D-SOAPの鉄及び錫濃度に変化がなく、異常摩耗の早期発見パラメータであるフェログラフィーのIs値が、からと改善されていることから判断しました。
報告№108-0387 報告№109-0045 | 分析№108-02609 分析№109-00216 | 109-00216 | 分析の結果、潤滑油は継続使用可能な状態にあることが確認されました。このことは、前々回に比較して、計数汚染度は等級に変化はなく、SOAP／D-SOAPの鉄濃度に変化がないこと異常摩耗の早期発見パラメータであるフェログラフィーのIs値がのマイナス乗と良好の範囲にあることを示す粘度、水分、全酸価、RBOTの各データが全て良好の範囲にあること以上のことから判断しています。尚、補給によりRBOTが前回に比較しmin上昇していますので、今後は今回のRBOT値によりデータ管理を行います。油清浄器入口から採油した試料油だけでは、摩耗の発生状況を推定することができませんので、次回からは、油清浄器出口から採油した試料の分析も実施されることを推奨します。
|  | 113-001490 | 主ポンプ反C側軸受は使用可能な状態であり、分解点検で軸受部品を交換する必要はないと判断します。定期的なトライボ診断実施今後の適切な分解点検時期を見出すためにも、定期的な分析による傾向監視により、軸受の潤滑と摩耗の進行状態を確認するよう推奨します。はフェログラフィーの結果から判断した結果、継続使用は可能ですが、今後の摩耗進行を確認するためにも傾向管理が有用と考えます。フェログラフィー【定性分析：摩耗粒子および摩耗形態観察】観察された代表的な摩耗粒子は、以下の通りでした。シビア粒子・潤滑状態がやや厳しい凝着摩耗により発生。金属潤滑部が局部的に油膜切れを起していると考えられます。シビア粒子は凝着摩耗に分類されます。この摩耗粒子は、軸受軌道面で凝着、破断を繰り返し、この過程で生じる移着粒子が成長して摩耗粒子となります。そのため、軸受軌道面では局部的に油膜切れが発生していることを示しています。この状態が継続した場合、摩耗粒子のサイズは徐々に大型化していき、設備の損傷に至る場合がありますので、傾向監視が必要です。Iカップリング発光分光分析【SOAP-T】SOAP-Tはサンプル量が少なかったため、実施できませんでした。
報告№108-0411 報告№110-00261 | 分析№108-02745 分析№110-001014 | 110-001014 | ・摩耗状態SOAP／D－SOAPで鉄および錫濃度は検出されず、異常摩耗の早期発見パラメータであるフェログラフィーのIs値がのマイナス乗と良好でした。・汚染度計数汚染度はNAS級と当社推奨の管理限界値内にあり、良好でした。結論軸受は継続使用可能な状態にあると判断します。は良好と判断します。計数汚染度計数汚染度はNAS級と当社推奨の管理限界値のNAS級以内にあり、良好と判断します。重量汚染度は.mg/mlと当社推奨の管理限界値のmg/ml以内にあり、良好と判断します。機器の潤滑状態機器の潤滑状態は正常と判断します。SOAPSOAPの結果、油の添加剤成分であるリンが検出されました。摩耗により発生する鉄および錫が検出されていないことから、良好と判断します。D－SOAPD－SOAPの結果、摩耗により発生する鉄および錫が検出されていないことから、良好と判断します。フェログラフィー異常摩耗の早期発見パラメータであるフェログラフィーのIs値がのマイナス乗と良好の範囲にあり、潤滑状態は正常と判断します。
報告№107-6029 報告№107-6029 | 分析№107-02237 分析№107-02237 | 107-02237 | お客様からご提供のあった経緯に関する情報は以下の通りです。・年月に分解点検を実施した。・本試料油は、分解点検後の年月日に採油を実施した。本トライボ診断は、樹脂軸受が摩耗していないかを確認することを目的としました。分解点検後の試運転後に採油した試料油を分析した結果、SOAP／D－SOAPで樹脂軸受に含まれる成分のモリブデンが検出されず、樹脂軸受の摩耗は確認されませんでした。一方、観察された摩耗粒子から本試料には初期のなじみ摩耗が発生していたと考えられました。今回のようになじみ過程で切削粒子、シビア粒子、球状粒子が観察された場合は、なじみ過程が正常に終了していない場合があり、異常摩耗に進展することも懸念する必要があります。なじみ過程が正常な状態で終了した場合、切削粒子、シビア粒子、球状粒子は観察されることが少なく、従って、今回のなじみ過程では、局部的な金属接触がごく一部で発生したと考えられます。この接触が、既に正常な状態に推移しているか、或いは、進行しているのかを確認するためには、ヶ月毎にあと回の再分析を実施することを推奨します。又、摩耗粒子形態観察およびフィルタ写真で外部から混入したと思われる鉄錆、砂が多く見られました。本設備は樹脂軸受であることから、以下のことに注意が必要です。混入した異物が樹脂軸受に埋め込まれ、これによりランナー側を切削摩耗により摩耗させる混入した異物が樹脂軸受摺動面に噛み込み、樹脂側にも摩耗が発生する可能であれば早めに濾過を実施し、異物を除去することを併せて推奨します。これらのことは、異常摩耗の早期発見パラメータであるフェログラフィーのIs値がの乗と良好の範囲にあるものの、摩耗粒子形態観察の結果、異物の噛み込みにより発生する切削粒子、金属接触が厳しい場合に発生するシビア粒子、摩擦熱が高い場合に発生する球状粒子、外部から混入したと思われる鉄錆がやや多く観察されたことフィルタ写真で外部から混入したと思われる鉄錆、砂が見られたこと以上のことから判断しました。
報告№109-09136 報告№112-00292 | 分析№109-001160 分析№112-001178 | 112-001178 | 潤滑油および軸受は継続使用可能な状態にあると判断します。但し、油中の汚染度が高く、今後も摩耗の進行を傾向監視するため、以下の対策を推奨します。定期的な分析凝着摩耗の進行を監視するため、定期的に分析を実施し、分析データによる摩耗の進行状況を確認することを推奨します。油槽内の清掃潤滑油が汚染されていることから、油槽内は汚染されていると思われます。更油をする際には、油槽内を清掃し、更油する新油もNAS級程度の清浄な潤滑油を更油することを推奨します。はフェログラフィーおよびSOAP-Tの結果から総合的に判断した結果、やや厳しい状態にあると考えられます。フェログラフィー【定量分析：Is値】Is値は異常摩耗の早期発見パラメータのつで、摩耗粒子を定量化するために用います。今回のIs値はの乗と高い値でした。フェログラフィー【定性分析：摩耗粒子および摩耗形態観察】分析結果から比較的多く観察された粒子は、以下の通りでした。正常な摩耗粒子・潤滑状態が正常なマイルド摩耗により発生。シビア粒子・潤滑状態がやや厳しい凝着摩耗により発生。金属潤滑部が局部的に油膜切れを起していると考えられます。鉄錆、砂等・外部から混入したと考えられます。フリクションポリマ・局部的に高圧・高温となる場合に発生。観察された摩耗粒子の中でもフリクションポリマは、注意が必要です。フリクションポリマは、潤滑油が軌道面に押し込められ高圧状態になると同時に、圧縮熱により高温状態になった結果、基油自身が重合反応を起こし生成することが知られています。そのため、高圧高温状態の解消がなされなければ、潤滑油の劣化が進行し、粘度上昇に因る潤滑異常に進展する場合があります。Iカップリング発光分光分析【SOAP-T】検出された金属元素から発生箇所を推定すると、以下の通りでした。鉄、銅、錫、亜鉛・軸受等カルシウム、ナトリウム・外部混入異物計数汚染度はNAS級以上、重量汚染度はmg/mlと共に当社推奨の管理限界値を超えていました。フィルタ表面の異物観察で表面が茶褐色で鉄錆、砂等が観察されたことから、汚染度が高い要因は、摩耗と外部混入異物の影響と思われます。水分、RBOT、IRの各データは良好でした。
報告№109-09249 報告№111-00550 | 分析№109-001747 分析№111-002560 | 111-002560 | 潤滑油および軸受は継続使用可能な状態であると判断します。但し、今後も摩耗の進行を傾向監視するため、以下の対策を推奨します。定期的な分析切削摩耗や凝着摩耗の進行を監視するため、定期的に分析を実施し、摩耗の進行状況を確認することを推奨します。フェログラフィー異常摩耗の早期発見パラメータとして摩耗粒子を定量化して評価するフェログラフィーのIs値は、潤滑状態がやや厳しいの乗でした。摩耗粒子の形態で比較的多く観察された粒子は、潤滑状態が正常な場合に発生する摩耗粒子異物の噛み込みにより発生する切削粒子金属潤滑部が局部的に油膜切れを起して発生するシビア粒子局部的に高圧・高温となる場合に発生するフリクションポリマ外部から混入したと思われる鉄錆、砂等でした。これらの摩耗粒子が観察された場合、潤滑部で発生している摩耗形態は、正常なマイルド摩耗異物による切削摩耗潤滑状態がやや厳しい凝着摩耗であり、そして局部的ではあるものの高圧・高温の箇所が発生していることも分かります。摩耗形態の中でも切削摩耗は摩耗進行速度が速く、転がり軸受でこの摩耗形態が発生した場合には寿命が分の程度に低下することも知られており、切削摩耗により生じた軌道面の損傷が起点となって転がり軸受の寿命となるフレーキングに進展することから傾向監視による経過監視が必要です。フリクションポリマは、潤滑油が軌道面に押し込められ高圧状態になると同時に、圧縮熱により高温状態になった結果、基油自身が重合反応を起こし生成することが知られています。そのため、高圧高温状態の解消がなされなければ、潤滑油の劣化が進行し、粘度上昇に因る潤滑異常に進展する場合があります。Iカップリング発光分光分析供試の潤滑油を分析した結果、検出された金属元素は、油中金属元素の結果表に示すように、鉄、ニッケル、リン、亜鉛、カルシウム、アルミニウム、ナトリウム、ホウ素でした。検出されたこれらの金属元素から発生箇所を推定すると鉄、ニッケル・軸受等リン、亜鉛、カルシウム、ホウ素・オイル添加剤アルミニウム、ナトリウム・外部混入異物であると思われます。このうち、機械部品が摩耗したと思われる元素はのグループです。汚染粒子数はNAS級とやや汚染されていました。フィルタ表面の異物観察で金属片、鉄錆、砂等が観察されたことから、汚染度が高い要因は、摩耗と外部混入異物の影響と思われます。本試料油のエンジン油は、添加剤の影響で新油でも酸化安定度が低く、酸化安定度による管理には適していない油種です。そのため、タービン油と同等の精度を得るには、粘度、全塩基価、有機物・有機化合物などの分析を実施し、これらのデータから総合的に判断することが必要です。粘度、全塩基価、酸化安定度、有機物・有機化合物の各データは良好でした。分析結果特性低下特性低下に係るパラメータの分析結果は良好と判断します。粘度粘度は.mm/sと新油値mm/sに対する粘度変化率は-％で、当社推奨の管理限界値である±％以内にあり、良好と判断します。全塩基価全塩基価はmgKOH/gと当社推奨の管理限界値であるmgKOH/g以上にあり、良好と判断します。酸化安定度酸化安定度はminであり、当社推奨の管理限界値のmin以上であることから良好と判断します。有機物・有機化合物有機物・有機化合物は、IRチャートによる新油分析値との比較の結果、cm-付近に劣化の兆候を示すカルボン酸の吸収が確認されていないことから、良好と判断します。色相はLであり、新油値のLに比較して高い値でした。汚染に係るパラメータの分析結果は、水分は良好でした。水分はppmであり、当社推奨の管理限界値の以下であることから良好と判断します。汚染粒子数はNAS級でした。汚染度物重量はmg/mlでした。摩耗フェログラフィーによる摩耗粒子の観察の結果、潤滑状態が正常な場合に発生する摩耗粒子、異物の噛み込みにより発生する切削粒子、金属潤滑部が局部的に油膜切れを起して発生するシビア粒子、局部的に高圧・高温となる場合に発生するフリクションポリマ、外部から混入したと思われる鉄錆、砂等が比較的多く観察されました。異常摩耗の早期発見パラメータであるフェログラフィーのIs値がの乗とやや高く、摩耗粒子の形態観察の結果、潤滑状態が正常な場合に発生する摩耗粒子、異物の噛み込みにより発生する切削粒子、金属潤滑部が局部的に油膜切れを起して発生するシビア粒子、局部的に高圧・高温となる場合に発生するフリクションポリマ、外部から混入したと思われる鉄錆、砂等が比較的多く観察されました。金属濃度SOAP法により金属濃度を測定した結果、潤滑箇所で発生する金属接触によって検出されるニッケルがppm、油の添加剤成分であるリンがppm、亜鉛がppm、カルシウムが、ホウ素がppm、外部から混入したと思われるナトリウムがppm検出されました。金属濃度酸溶解法により金属濃度を測定した結果、潤滑箇所で発生する金属接触によって検出される鉄が、油の添加剤成分であるカルシウムがppm、外部から混入したと思われるアルミニウムが、ナトリウムが検出されました。
報告№103-4027 | 分析№103-03021 | 103-03021 | 分析の結果、シリンダ内壁で摩耗が発生していることがわかりました。但し、摩耗粒子がマイルドな摩耗により発生する粒子であり、このことから潤滑摺動面は健全である事が分かり、継続使用は可能と判断します。但し、汚染粒子濃度が非常に高く、この影響で軸受摺動面の摩耗が進行することが懸念されるため潤滑油を清浄にする必要があります。これらのことは、異常摩耗の早期発見パラメータであるIs値がの乗と良好の範囲にあり、発生している摩耗粒子のサイズが、小さなサイズが支配的であること計数汚染度、重量汚染度、共にやや高いことD-SOAPの結果、油の添加剤成分のリン、亜鉛、カルシウム、ナトリウムが検出されていること以上のことから判断しました。
報告№102-4075 | 分析№102-03121 | 102-03121 | 分析の結果、可能であれば、夏季ピーク前に更油が必要と判断します。尚、軸受摺動面でやや厳しい金属接触が発生し、更に外部から混入した異物の噛み込みによる摩耗進行が懸念されるため、ヶ月以内に再度分析を実施し、摩耗の進行状況を確認されることを推奨します。これらのことは、全酸価が.mgKOH/gで、劣化し始めていることが分かります。IRの結果、油劣化の兆候を示すカルボン酸の吸収が見られました。一方、計数汚染度がNAS級、異常摩耗の早期発見パラメータであるIs値が、の乗と高く、又、摩耗粒子形態観察で、異物の噛み込みや金属表面の微小突起により発生する切削粒子、金属接触が厳しい場合に発生するシビア粒子、金属接触が厳しく、且つ、摩擦熱が高い場合に発生する黒錆が多く見られた。これらのことから判断出来ました。全酸価が.mgKOH/g以上に劣化しそれを継続使用した場合、酸成分により軸受表面が腐食摩耗の影響を受け、軸受機能に影響が出る場合があります。他電力会社では、.mgKOH/gを超えて使用したため、軸受を全て取り替えた例もありますので、早めの更油を検討ください。
報告№109-09136 報告№111-00790 | 分析№109-001160 分析№111-003924 | 111-003924 | 潤滑油および軸受は継続使用可能な状態にあると判断します。但し、異種油の混入、或いは、油名が違う可能性があるため、以下の対策を推奨します。異種油の混入および油名の確認異種油の混入の有無、油名を再確認することを推奨します。フェログラフィーIs値は異常摩耗の早期発見パラメータのつで、摩耗粒子を定量化するために用います。今回のIs値はのマイナス乗であり、潤滑状態は正常と判断できます。Iカップリング発光分光分析供試の潤滑油を分析した結果、検出された金属元素は、SOAPの結果表に示すように、鉄、錫、リン、カルシウム、ナトリウムでした。検出されたこれらの金属元素から発生箇所を推定すると鉄、錫・軸受等リン・オイル添加剤カルシウム、ナトリウム・外部混入異物であると思われます。このうち、機械部品が摩耗したと思われる元素はのグループです。軸受の余寿命金属元素分析で軸受メタルの主成分である錫がppm検出されたため、前回と今回の分析結果を基にメタル摩耗の状態を検討しました。検討には、下式で摩耗速度を計算し、その結果から現時点における平均的な摩耗深さを求めました。その結果、摩耗の深さは軸受表面から.μmであると推定できました。y=×-x-.----ここでy:平均的な摩耗深さx:運転時間本軸受がこの摩耗速度で、摩耗の限界に到達する時間、いわゆる限界使用時間を試算すると、軸受の表面粗さをsとした場合の余寿命は約万時間になると推定され、摩耗速度が非常に小さく、良好な潤滑状態が継続しているものと判断できます。計数汚染度、重量汚染度は共に良好でした。IRIRの結果、新油のIRスペクトルと一致しない箇所が確認されました。異種油の混入または油名の誤りなどが考えられます。尚、別紙RBOTの減少傾向から油の余寿命を求めた結果、本試料は直近の更油から起算して稼働日数が年月まで使用可能であることが分かります。
報告№108-0411 報告№109-09599 | 分析№108-02745 分析№109-003694 | 109-003694 | ・摩耗状態油中金属濃度〔SOAP〕の結果、潤滑油中からは摩耗により発生した鉄が検出されました。検出された金属は、粒子観察の結果から潤滑状態が正常な状態で発生するマイルド摩耗粒子で、その他には外部から混入した砂が観察されました。これらのことから、潤滑部で発生している摩耗形態は、摺動面ではマイルド摩耗であることが分かりました。異常摩耗の早期発見パラメータであるフェログラフィーのIs値がの乗とやや高いものの、発生している摩耗粒子のサイズが小さく、摩耗は比較的緩やかに進行しているものと判断できます。・汚染度計数汚染度はNAS級と当社推奨の管理限界値に到達していました。汚染度が高い要因は、摩耗と外部混入異物によるものと思われます。・粘度、水分、全酸価、IRの各データは良好でした。潤滑油および対象設備は継続使用可能な状態にあるものの、以下の対策が必要です。今後さらに摩耗が進行することで汚染度が上昇し、この影響でバルブ類の動作障害やフィルタおよびストレーナの目詰まりが発生することが懸念されます。この後は、定期的に分析を実施し、計数汚染度がNAS級となったことが確認された時点で濾過を実施することを推奨します。は良好と判断します。粘度粘度はmm/sと新油値mm/sに比較して、粘度変化率は-.％で、当社推奨の管理限界値である±％以内にあり、良好と判断します。水分は.ppmと当社推奨の管理限界値の以下であり、良好と判断します。全酸価全酸価は.mgKOH/gと新油値.mgKOH/g以内にあり、良好と判断します。IRIRの結果、油劣化の兆候を示すカルボン酸の吸収が確認されず、且つ、新油のスペクトルパターンとほぼ一致していることから、良好と判断します。計数汚染度は当社推奨の管理限界値に到達していました。計数汚染度計数汚染度はNAS級と当社推奨の管理限界値のNAS級に到達していました。重量汚染度は.mg/mlと当社推奨の管理限界値のmg/ml以内にあり、良好と判断します。機器の潤滑状態摩耗粒子診断の結果、潤滑状態が正常な場合に発生するマイルド摩耗粒子が比較的多く観察されました。SOAPによる油中金属濃度SOAPによる油中金属濃度の結果、銅、油の添加剤成分であるリン、亜鉛が検出されました。SOAPによる油中金属濃度SOAPによる油中金属濃度の結果、鉄、油の添加剤成分である亜鉛、外部から混入したと思われるカルシウムが検出されました。摩耗粒子診断異常摩耗の早期発見パラメータであるIs値がの乗とやや高く、摩耗粒子の形態観察の結果、潤滑状態が正常な場合に発生するマイルド摩耗粒子が比較的多く観察されました。SEM・XMA摩耗粒子診断で観察された粒子をSEM・XMAで詳細に観察した結果、鉄、マンガンを含む粒子が観察されました。
|  | 113-001463 | 分析の結果、潤滑油の劣化は確認されなかったことから、継続使用可能と判断します。但し、油中の汚染度がやや高いことから、異物の噛み込みによる摩耗が懸念されます。今回は採油条件の影響で、汚染度が高くなっている可能性がありますが、念のために示す対策を推奨します。定期的なトライボ診断実施定期的な分析を実施することにより、データの変化から異常の兆候を早期に発見することが可能となります。今後懸念される汚染度の増加、摩耗の進行を監視するため、定期的なトライボ診断の実施を推奨します。最適な採油方法本試料油は、機器停止中にドレンバルブから採油されているため、分析データが高濃度に出ていると推定されます。正確なデータによる診断を行うためにも、今後の採油は、極力運転中もしくは停止直後の油槽中層部から実施されることを推奨します。は良好でした。粘度粘度は、mm/sと、新油値のmm/sに比較して粘度変化率が-％となり、当社推奨の管理限界値である±％以内であり、良好と判断します。水分は.ppmと当社推奨の管理限界値以下であり、良好と判断します。酸価は、.mgKOH/gと新油値.mgKOH/g以下であり、良好と判断します。計数汚染度は管理限界値以下であるものの、やや高い値でした。フィルタ表面の異物観察で、金属片、鉄錆、砂等が観察されたことから、汚染度が高い要因は、摩耗と外部混入異物の影響と思われます。計数汚染度計数汚染度はNAS級と当社推奨の管理限界値NAS級以下であるものの、やや高い値でした。重量汚染度は.mg/mlと当社推奨の管理限界値mg/ml以下であり、良好でした。光学顕微鏡写真重量汚染度で濾過したフィルタ表面上の夾雑物を光学顕微鏡で観察した結果、金属片、鉄錆、砂等が観察されました。
報告№109-09136 報告№114-00213 | 分析№109-001160 分析№114-000700 | 114-000700 | 分析の結果、計数汚染度はNAS級以上と当社推奨の管理限界値を超えています。今後、油中の汚染物が軸受摺動面に噛み込み摩耗が進行することが懸念されます。軸受は継続使用可能と判断します。但し、軸受メタルの摩耗が確認されているため、以下の対策を推奨します。更油および油槽内の清掃油中の汚染度が高いことから、汚染物が軸受摺動面に噛み込み摩耗が進行することが懸念されるため、更油を推奨します。尚、更油をする際には、油槽内を清掃し、更油する新油もNAS級程度の清浄な潤滑油を更油することを推奨します。定期的な分析および分析周期の検討定期的な潤滑油分析によるトライボ診断を実施することにより、分析データの変化から異常の兆候を早期に発見することが可能となります。別紙金属摩耗粉の平衡速度から計算する採油周期に示すように、計算では運転時間が時間で平衡濃度に到達すると思われます。そのため、本設備は時間経過すれば、いつでも採油可能ですので、この時間を目安に次回の採油時期を検討することを推奨します。次回の結果で摩耗状態が良好と確認されれば、分析周期を定期分析の周期にもどし、異常な摩耗状態と確認できた場合には分析周期をさらに短縮して、傾向管理していくことを併せて推奨します。軸受メタルの情報提供今後軸受メタルの摩耗が進行した場合、摩耗程度を評価する必要がありますので、次回分析時には、メタルサイズ、油入れ替え後の稼働時間ならびに直近のメタル交換からの稼働時間をお知らせください。分析結果異常摩耗の早期発見のパラメータであるIs値は-レベルと正常です。また、異常摩耗の兆候を示す摩耗粒子が顕著に観察されなかったことから、は良好と判断します。SOAPの結果、軸受メタルの成分である錫が検出されていることから、軸受メタルの摩耗が発生していると推定されます。今後、軸受メタルの摩耗が進行した場合、油膜が形成されにくくなり、最終的には焼損する場合もあるため、注意が必要です。計数汚染度はNAS級以上と当社推奨の管理限界値を超えています。フィルタグラムで金属片、鉄錆、砂等が観察されていることから、汚染度が高い要因は、摩耗と外部混入異物の影響と思われます。粘度、水分、酸価、IRの各データは良好と判断します。
報告№105-6050 報告№105-0361 | 分析№105-01529 分析№105-02394 | 105-02394 | 分析の結果、前回同様にオイルリングの摩耗が確認されました。今後、オイルリングの動きが悪く、油の供給量が減少し、油膜切れが発生する可能性がありますので、オイルリングの動作状況を確認されると共に、ヶ月後を目安に再度分析を実施し、摩耗の進行状況を確認されることを推奨します。これらのことは、異常摩耗の早期発見パラメータであるフェログラフィーのIs値はと良好の範囲にあるものの、摩耗粒子形態観察の結果、金属接触が厳しい場合に発生するシビア粒子、銅合金が多く観察されたことSOAPの結果、オイルリングの主成分である銅がppm、軸受メタルの主成分である錫がppm、D－SOAPの結果、オイルリングの主成分である銅がppm、軸受メタルの主成分である錫がppm検出されたこと以上のことから判断しました。尚、軸受の使用限界を推定するため、軸受の直径及び幅、油量、回転数、軸受メタルの種類をお知らせ下さい。
報告№109-09249 報告№111-00550 | 分析№109-001747 分析№111-002577 | 111-002577 | 潤滑油および対象設備は継続使用可能な状態であると判断します。但し、今後も摩耗の進行を傾向監視するため、以下の対策を推奨します。定期的な分析切削摩耗の進行を監視するため、定期的に分析を実施し、摩耗の進行状況を確認することを推奨します。フェログラフィー異常摩耗の早期発見パラメータとして摩耗粒子を定量化して評価するフェログラフィーのIs値は、潤滑状態がやや厳しいの乗でした。摩耗粒子の形態で比較的多く観察された粒子は、潤滑状態が正常な場合に発生する摩耗粒子異物の噛み込みにより発生する切削粒子でした。これらの摩耗粒子が観察された場合、潤滑部で発生している摩耗形態は、正常なマイルド摩耗異物による切削摩耗であることが分かります。切削摩耗は、他の摩耗形態に比較して摩耗進行速度が速く注意が必要で、定期的なトライボ診断による状態監視が必要と考えます。切削摩耗の原因となる混入異物が残留している場合、この異物により切削摩耗が継続して発生する可能性があります。Iカップリング発光分光分析供試の潤滑油を分析した結果、検出された金属元素は、油中金属元素の結果表に示すように、鉄、銅、錫、リン、亜鉛、カルシウム、ナトリウム、ホウ素でした。検出されたこれらの金属元素から発生箇所を推定すると鉄、銅、錫・軸受等リン、亜鉛、カルシウム・オイル添加剤ナトリウム、ホウ素・外部混入異物であると思われます。このうち、機械部品が摩耗したと思われる元素はのグループです。水分、汚染粒子数、汚染度物重量の各データは良好でした。粘度、全酸価、酸化安定度、有機物・有機化合物の各データは良好でした。分析結果特性低下特性低下に係るパラメータの分析結果は良好と判断します。粘度粘度はmm/sと新油値mm/sに対する粘度変化率は+.％で、当社推奨の管理限界値である±％以内にあり、良好と判断します。全酸価添加油の全酸価は、油メーカによって初期値が違うため統一した管理基準を設定するのが困難であることから、当社では管理限界値を設定しておらず、新油分析値との比較及び他の分析項目の結果より全酸価の状態判断を行います。その結果、全酸価は.mgKOH/gと新油値.mgKOH/g以内にあり、良好と判断します。酸化安定度酸化安定度はminであり、当社推奨の管理限界値のmin以上であることから良好と判断します。有機物・有機化合物有機物・有機化合物は、IRチャートによる新油分析値との比較の結果、cm-付近に劣化の兆候を示すカルボン酸の吸収が確認されていないことから、良好と判断します。色相はLであり、新油値のLに比較して高い値でした。汚染に係るパラメータの分析結果は良好と判断します。水分はppmであり、当社推奨の管理限界値の以下であることから良好と判断します。汚染粒子数はNAS級であり、当社推奨の管理限界値のNAS級以内であることから良好と判断します。汚染度物重量は.mg/mlであり、当社推奨の管理限界値のmg/ml以内であることから良好と判断します。摩耗フェログラフィーによる摩耗粒子の観察の結果、潤滑状態が正常な場合に発生する摩耗粒子、異物の噛み込みにより発生する切削粒子が比較的多く観察されました。異常摩耗の早期発見パラメータであるフェログラフィーのIs値がの乗とやや高く、摩耗粒子の形態観察の結果、潤滑状態が正常な場合に発生する摩耗粒子、異物の噛み込みにより発生する切削粒子が比較的多く観察されました。金属濃度SOAP法により金属濃度を測定した結果、潤滑箇所で発生する金属接触によって検出される鉄がppm、銅、錫が共にppm、油の添加剤成分であるリンがppm、亜鉛がppm、カルシウムがppm、外部から混入したと思われるホウ素がppm検出されました。金属濃度酸溶解法により金属濃度を測定した結果、潤滑箇所で発生する金属接触によって検出される鉄が、油の添加剤成分であるカルシウムが、外部から混入したと思われるナトリウムが検出されました。
報告№109-09136 報告№112-00751 | 分析№109-001160 分析№112-003395 | 112-003395_date130410 | 油中の水分濃度が高いことから、以下の対策を推奨します。軸受は継続使用可能な状態にあると判断します。但し、将来的な摩耗進行の有無を確認するためにも傾向監視を継続することが有効です。定期的な分析凝着摩耗の進行を監視するため、定期的に分析を実施し、分析データによる摩耗の進行状況を確認することを推奨します。はフェログラフィーおよびSOAP-Tの結果から総合的に判断した結果、継続使用は可能ですが、機器の機能を保持するためにも傾向管理が有用と考えます。フェログラフィー【定量分析：Is値】Is値は異常摩耗の早期発見パラメータのつで、摩耗粒子を定量化するために用います。前回同様に、Is値はの乗とやや高い値でした。フェログラフィー【定性分析：摩耗粒子および摩耗形態観察】分析結果から比較的多く観察された粒子は、以下の通りでした。黒錆・潤滑状態がやや厳しい凝着摩耗により発生。金属接触が厳しく、且つ、高い摩擦熱が発生していると考えられます。観察された摩耗粒子の中でも黒錆は、将来的な摩耗の進行に繋がる可能性を示唆しているため、傾向監視が必要と思われます。黒錆は、凝着摩耗に分類されます。この摩耗粒子は、摺動面で凝着、破断を繰り返し、この過程で生じる移着粒子が成長して摩耗粒子となります。そのため、摺動面では局部的に油膜切れが発生していることを示しています。この状態が継続した場合、摩耗粒子のサイズは徐々に大型化していき、設備の損傷に至る場合がありますので、傾向監視が必要です。Iカップリング発光分光分析【SOAP-T】検出された金属元素から発生箇所を推定すると、以下の通りでした。鉄、鉛、銅、錫・エンジン部品リン、亜鉛、カルシウム、モリブデン・添加剤バリウム、アルミニウム、ケイ素、ナトリウム・外部混入異物クランクメタルの摩耗前回に比較して、SOAP-Tで錫がからppmに増加していることから、クランクメタル表面に摩耗が発生していると推定されました。ディーゼルエンジンのクランクメタルは積層構造になっており、クランクメタルの最表面はホワイトメタル層が存在し、その下にニッケル層、さらにその下には銅と鉛の合金であるケルメット層が存在します。ディーゼルエンジンのメタルは、設計上、油膜が正常に形成される流体潤滑が基本であることから、通常の使用においては摩耗しにくいと思われますが、メタルの潤滑部に流体潤滑になりにくい部分が発生するとメタル表面の軟質金属部が摩耗しメタル部のすぐ下のニッケル部まで摩耗し始め、ホワイトメタル層の主成分である錫や鉛、そしてメタルの第二層のニッケルやバックメタルの銅が検出されます。今後、摩耗が進行した場合、軸受が焼付を起こす可能性があるため、注意が必要です。銅を使用した箇所の溶出・摩耗前回に比較して、SOAP-Tで銅がppmからppmに増加していました。検出された銅は、鉛と同時に検出されていることから、軸受メタル第三層のケルメット層が摩耗している可能性が考えられました。軸受メタルは、一般に再表面に錫などの軟質金属が薄層状態で存在しており、この薄層部が摩耗するとその下層部が検出されます。今回検出された金属は、錫、銅、鉛であるため、メタルは軟質金属の錫が摩耗により消滅し、ケルメット層が露出している箇所があると思われます。そのため、クランク軸、或いは、コンロッドと直接接触して焼付きを起こす可能性があることから、再分析により摩耗が進行するか、確認することを推奨島します。前回同様に計数汚染度はNAS級以上と等級に変化はなく、やや汚染されていました。フィルタ表面の異物観察で金属片、鉄錆、砂等が観察されたことから、汚染度が高い要因は、摩耗と外部混入異物の影響と思われます。前回同様に粘度、酸価、IR、塩基価の各データは良好でした。水分は前回に比較してppmからppmに減少しているものの、当社推奨の管理限界値のを超えていました。今後、水分の影響でエンジン内部に錆が発生し、その影響で摩耗が発生する懸念があります。
報告№108-5112 報告№108-5112 | 分析№108-03603 分析№108-03603 | 108-03603 | 粘度、泡立ち試験を除く項目は良好でした。粘度は.mm/sと新油値mm/sに比較して、粘度変化率は-％で、当社推奨の管理限界値である±％を超えていました。今後、粘度の低下により油膜切れが発生し、金属接触が発生することが懸念されるため、早めに更油を実施することを推奨します。泡立ち試験の結果は、一般的には消泡性能が低くいと判断できる値の-でした。また、新油値の-に比較して高い値であることから、消泡性能が低下していることが確認されました。今後の使用時間によっては、油の酸化劣化が進行したり、ギヤ歯面およびベアリング軌道面で油膜切れが発生したりする場合があるため、消泡剤の添加による消泡性能の改善が必要になると思われます。機器の潤滑状態潤滑状態指数はのマイナス乗と濾過設備のない機器であれば正常な潤滑状態にあると判断できますが、ギヤボックスの油系統にはインラインフィルタとオフラインフィルタがあり、μmサイズ以上の粒子の大部分は捕捉され、異常な摩耗状態が発生したとしても正常な潤滑状態にあると誤認してしまう可能性があります。そこで、フィルタが設置されていない場合の潤滑状態を、一般的なフィルタの効率である.と仮定して粒子の発生状況から潤滑状態を推定しました。その結果、ギヤは継続使用可能な状態にあると思われますが、潤滑状態指数は摩耗がやや厳しい状態であるの乗領域にあると推定できます。推定結果は、フィルタの濾過効率を仮定して求めたものですが、フィルタがない状態では油中の粒子濃度は現在より高いことは明らかです。そのためヶ月後に再度分析を実施し、摩耗進行の有無をチェックすることを推奨します。尚、フィルタの捕捉の影響による誤認を避けるため、これまでの採油箇所に加え、インラインフィルタやオフラインフィルタの捕捉物も分析し、その結果から潤滑状態を評価することを提案します。フィルタ捕捉物の分析を実施する際には、フィルタ使用時間の情報をご提供いただけますようお願い致します。粘度は当社推奨の管理限界値を超えています。泡立ち試験の結果、消泡性能が低下しています。粘度は当社推奨の管理限界値を超えています。粘度は.mm/sと新油値mm/sに比較して、粘度変化率は-％で、当社推奨の管理限界値である±％を超えています。粘度は.mm/sとなっています。粘度は.mm/sとなっています。粘度指数はとなっています。粘度指数はとなっています。泡立ち試験は-となっています。泡立ち試験は-と新油に比較して高い値であり、消泡性能が低下しています。水分は良好。水分はppmと当社推奨の管理限界値の以下であり、良好と判断します。全酸価は良好。全酸価はmgKOH/gと新油値mgKOH/g以内にあり、良好と判断します。機器の潤滑状態精密な濾過設備がない機器であれば、潤滑状態指数は正常の範囲にあると判断します。潤滑状態指数は正常の範囲にあると判断します。異常摩耗の早期発見パラメータである潤滑状態指数がのマイナス乗と精密な濾過設備がない機器であれば、潤滑状態指数は正常の範囲にあると判断します。
報告№109-09136 報告№112-00723 | 分析№109-001160 分析№112-003310 | 112-003310 | 潤滑油の劣化はなく、汚染度は良好な範囲にあることから、継続使用可能と判断します。軸受は継続使用可能な状態にあると判断します。はフェログラフィーおよびSOAP／D-SOAPの結果から総合的に判断した結果、正常な状態にあると考えられます。フェログラフィー【定量分析：Is値】Is値は異常摩耗の早期発見パラメータのつで、摩耗粒子を定量化するために用います。Is値は前回同様にのマイナス乗と良好の範囲にあり、低い値でした。フェログラフィー【定性分析：摩耗粒子および摩耗形態観察】分析結果から観察された全ての粒子量は少でした。Iカップリング発光分光分析【SOAP／D-SOAP】検出された金属元素から発生箇所を推定すると、以下の通りでした。カルシウム、ナトリウム・外部混入異物計数汚染度は、前回に比較してNAS級から等級に変化はなく、重量汚染度は.mg/mlから.mg/mlに減少し、共に良好でした。粘度、水分、全酸価、IR、RBOTの各データは、前回同様に良好でした。尚、別紙RBOTの減少傾向から油の余寿命を求めた結果、本試料は直近の更油から起算して稼働日数が年月まで使用可能であることが分かりました。
報告№106-0025 報告№106-6045 | 分析№106-00118 分析№106-00970 | 106-00970 | オーバーホール後に初期試験を実施した結果、計数汚染度がNAS級と初期値としてはやや高い値でした。摩耗粒子形態観察で外部から混入した砂がやや多く観察されたことから、汚染度が高い原因は、外部から混入した異物の影響と考えられました。混入による影響は直ちにないものの、今後これらの異物が軸受摺動面に噛み込み摩耗が進行することが懸念されるため、ヶ月後に精点Bを実施し、汚染度及び摩耗の進行状況を確認されることを推奨します。これらのことは、計数汚染度がNAS級と初期値としてはやや高いこと異常摩耗の早期発見パラメータであるフェログラフィーのIs値がと良好の範囲にあるものの、摩耗粒子形態観察の結果、外部から混入した砂が多く観察されたこと以上のことから判断しました。
報告№109-09136 報告№110-00326 | 分析№109-001160 分析№110-001410 | 110-001410 | 摩擦面で発生している摩耗の形態や潤滑状態は、フェログラフィーで得られた摩耗粒子の観察結果から評価します。同法は、摩耗粒子を含んだ試料油を磁力で油と粒子とに分離する技術で、分離された摩耗粒子を解析することによって潤滑状態の健全性や摩耗粒子の発生原因を診断するものです。摩耗粒子と摩耗形態観察された粒子は、潤滑状態が正常な場合に発生する摩耗粒子異物の切削作用で発生する切削粒子金属潤滑部が局部的に油膜切れを起して発生するシビア粒子局部的に高圧・高温となる場合に発生するフリクションポリマでした。以上から、潤滑部で発生している摩耗は正常なマイルド摩耗、異物による切削摩耗、やや厳しい摩耗形態の凝着摩耗が発生していることが分かりました。また、局部的に高圧・高温の箇所があることも確認されました。摩耗形態の中でも切削摩耗は、異物が混入していない状態に比較して摩耗進行速度が速く注意が必要で、定期的なトライボ診断による状態監視が必要と考えます。切削摩耗発生の原因となる混入異物が残留している本設備においても、この異物により切削摩耗が継続して発生する可能性があります。このように、潤滑状態に影響のある因子が残っていると思われます。一方、フリクションポリマは、潤滑油が軸受摺動面に押し込められ高圧状態になると同時に、圧縮熱により高温状態になった結果、基油自身が重合反応を起こし生成することが知られています。そのため、高圧高温状態の解消がなされなければ、潤滑油の劣化が進行し、粘度上昇に因る潤滑異常に進展する場合があります。潤滑状態異常摩耗の早期発見パラメータとして摩耗粒子を定量化して評価するフェログラフィーのIs値は、潤滑状態がやや厳しいの乗となっていました。汚染度水分濃度は、前回同様に管理基準以内にあり良好でした。粘度、全酸価、RBOTの各データは、前回同様に管理基準以内にあり良好でした。本試料油は、機器停止中に油槽排油口から採油されています。排油口の汚染度は、一般的に高く、尚且つ、機器が停止している状態では、油槽内で撹拌がなくなり固形物が沈降するため、油中汚染度は更に高くなると推定されます。このような悪条件にもかかわらず、今回の分析結果は全て良好であり、異常なデータは見られませんでした。したがって、潤滑油および軸受は継続使用可能な状態にあると判断します。但し、軸受摺動面で局部的な油膜切れによる摩耗や異物の噛み込みによる摩耗が僅かに発生しています。今後さらに摩耗が進行することが懸念されますので、以下の対策が必要です。今後、摩耗の進行状況を監視するため、定期的に分析を実施し、摩耗の進行状況を確認することを推奨します。傾向監視のための次回採油時期は、理論的に求めると最短で約時間となります。この時間は、油中汚染物が均一になるために必要とする時間であり、この時間を経過すれば、再分析の結果から潤滑状態の傾向を確認することが可能となります。理論時間を参考に次回採油時期を検討されることを提案します。なお、今後の採油は、極力停止直後の油槽中層部から実施されることを推奨します。また、次回はすべり軸受の摩耗程度を確認するため、油中金属元素濃度を追加実施することを併せて推奨します。当社では、油中金属元素濃度の結果と油量から軸受の摩耗体積を算出することが可能です。さらに軸受摺動面の面積が確認できる情報をご提供いただければ、軸受の摩耗程度を評価することが可能となりますので、次回分析時には軸受の寸法、材質に関する情報をご提供下さい。
報告№109-0017 報告№109-0017 | 分析№108-00066 分析№109-00066 | 109-00066 | 本トライボ診断は、、摩耗進行状況、汚染状況を確認する。採油について今回の採油は、機器停止中に下部廃油管から実施しているため、油循環中に採油した場合に比較し、油中粒子の沈降と油槽底部に下向きに接続されている廃油管の形状の影響を受け、分析データが変動する可能性があります。粒子の沈降は、採油時の油温や粒子サイズにより相違があります。例えば、μmの鉄系摩耗粒子であれば、油温がで時間にcm、日でcm程度となります。このように、油温とサイズにより沈降速度は変化しますので、採油は極力この影響を少なくして実施することが重要で、油中粒子が均一な分散状態で実施するのが最良です。今回の分析は以上のことを踏まえて結果を検討します。軸受の潤滑状態採油条件が異なるため、前回データと単純に比較することはできませんが、分析の結果、前回に比較して、異常摩耗の早期発見パラメータであるフェログラフィーのIs値が前回のの乗から乗に桁上昇し、摩耗粒子の形態観察で微小な疲労摩耗粒子がやや多く観察されました。今回の採油は、採油条件の悪い下部廃油管からであるにもかかわらず、Is値は前回より桁大きくなっただけであったことから、潤滑状態は若干厳しいものの潤滑状態は良好な潤滑状態であると推定されました。今後も、定期的な分析による軸受状態の監視を推奨します。今回の分解点検時に軸受を交換しない場合は、特に定期的に分析を実施し、フレーキングへの進展の有無を監視することを推奨します。を示す粘度、水分、全酸価、IRの各データは良好であることから、この油は継続使用可能と判断します。油の汚染状況計数汚染度がナトリウム級と当社推奨の管理限界値内にあり、重量汚染度がmg/mlとなっています。
報告№109-09136 報告№111-00393 | 分析№109-001160 分析№111-001873 | 111-001873 | 潤滑油および減速機は継続使用可能な状態にあると判断します。但し、今後も摩耗の進行を傾向監視するため、以下の対策を推奨します。定期的な分析切削摩耗や凝着摩耗の進行を監視するため、定期的に分析を実施し、摩耗の進行状況を確認することを推奨します。フェログラフィー異常摩耗の早期発見パラメータとして摩耗粒子を定量化して評価するフェログラフィーのIs値は、潤滑状態が正常なの乗でした。摩耗粒子の形態で比較的多く観察された粒子は、潤滑状態が正常な場合に発生する摩耗粒子異物の噛み込みにより発生する切削粒子金属潤滑部が局部的に油膜切れを起して発生するシビア粒子局部的に高圧・高温となる場合に発生するフリクションポリマ外部から混入したと思われる鉄錆等でした。これらの摩耗粒子が観察された場合、潤滑部で発生している摩耗形態は、正常なマイルド摩耗異物による切削摩耗潤滑状態がやや厳しい凝着摩耗であり、そして局部的ではあるものの高圧・高温の箇所が発生していることも分かります。減速機で切削摩耗が発生した場合、減速機内部で使用されている転がり軸受が切削摩耗により生じた軌道面の損傷が起点となって寿命が分の程度に低下することがあることから、切削摩耗には十分注意する必要があります。切削摩耗の発生原因となる混入異物が残留している場合、この異物により切削摩耗が継続して発生する可能性があります。フリクションポリマは、潤滑油がギヤ歯面や軌道面に押し込められ高圧状態になると同時に、圧縮熱により高温状態になった結果、基油自身が重合反応を起こし生成することが知られています。そのため、高圧高温状態の解消がなされなければ、潤滑油の劣化が進行し、粘度上昇に因る潤滑異常に進展する場合があります。電子顕微鏡・X線マイクロアナリシス観察された粒子をSEM・XMAで詳細に分析した結果、粒子には鉄、マンガンが比較的多く含まれており、成分割合から粒子は主にギヤ歯面から発生していると推定できました。Iカップリング発光分光分析供試の潤滑油を分析した結果、検出された金属元素は、SOAP-Tの結果表に示すように、鉄、銅、錫、亜鉛、カルシウム、バリウム、ナトリウムでした。検出されたこれらの金属元素から発生箇所を推定すると鉄、銅、錫、亜鉛・ギヤ・軸受等カルシウム、バリウム、ナトリウム・外部混入異物であると思われます。このうち、機械部品が摩耗したと思われる元素はのグループです。バックラッシご提供いただいた減速機に関する情報から遊星歯車機構であることが分かりました。遊星歯車は、別紙遊星歯車機構の構造例に示す通り、太陽歯車、内歯車、そして遊星歯車から構成されています。遊星歯車の数は、～個程度が一般的です。仮に個とした場合、遊星歯車と内歯車、遊星歯車と太陽歯車の接触点は合計で箇所となります。今回の情報から、歯幅、遊星歯車の数、累積稼働時間が不明でしたので歯幅をmm、遊星歯車の数を、累積稼働時間を時間と仮定し、この部分のバックラッシを求めました。その結果、接触点箇所で平均的に摩耗が発生していたと仮定した場合、バックラッシの増加量は分解点検から時間で.μmと推定されました。また、最も厳しい状態である摩耗が接触点点に集中していたと仮定した場合は、.μmと推定されました。バックラッシ増加分の上限値は、メーカにより差異はあるものの、当社の推奨するバックラッシは、一般に推奨されるμmを管理目安にしています。この値に比較して十分に小さい値です。計数汚染度は当社推奨の管理限界値に到達していました。フィルタ表面の異物観察で表面が茶褐色で金属片、鉄錆、砂等が観察されたことから、汚染度が高い要因は、摩耗とスラッジ、そして外部混入異物の影響と思われます。粘度、水分、酸価、IR、RBOTの各データは良好でした。尚、別紙RBOTの減少傾向から油の余寿命を求めた結果、本試料は直近の更油から起算して稼働日数が年月まで使用可能であることが分かります。
報告№109-09136 報告№112-00643 | 分析№109-001160 分析№112-002873 | 112-002873 | 作動油分析の結果、油の劣化は確認されていないものの、油中の汚染度がやや高い値でした。一般に、この汚染度であればバルブの不動作現象につながる恐れはないと判断しますが、汚染度が今後あとランク上昇した場合は不動作現象が発生しやすくなることから、以下の対策を推奨します。対象設備は継続使用可能な状態にあると判断します。但し、銅を使用した箇所の溶出・摩耗が発生していることから、今後の銅濃度増加に注意を払う必要があります。銅濃度が以上の高濃度になった場合、油中の銅イオンが油を酸化させる触媒とし働き、酸化速度が早まることがあります。そのため以下の対策を推奨します。余寿命潤滑油の余寿命を分析の結果から予測した結果、新油のRBOT値の%を限界使用とすれば、本試料油は機器の実稼働時間で、あと時間使用が可能である事がわかりました。定期的な分析および分析周期の検討定期的に分析を実施することにより、データの変化から異常の兆候を早期に発見することが可能となります。また、今回は対象設備の初回分析であるため、あと最低でも回分析を実施し、分析データの変化から今後の分析周期を検討することを推奨します。今後、切削摩耗や凝着摩耗の進行が懸念されるため、出来るだけ早めに回目の分析を実施することを推奨します。油劣化の確認今後、別紙鉱油の酸化に対する金属触媒の影響に示すように銅濃度の増加に伴い酸化速度が速まる可能性があるため、今回の分析から短期間のうちに再分析を実施し、油劣化の進行状況を確認することを推奨します。油名の確認御提供頂いた新油ですが、SOAP-Tでリンがppm、亜鉛が、カルシウムがppm検出されました。リンおよび亜鉛については、新油に比較して使用油の濃度が高く、さらにカルシウムが検出されませんでした。また、IRチャートの結果、新油と使用油のスペクトルパターンは一致していない箇所があることから、新油と使用油は同じ油種ではない可能性がありますので、御確認下さい。はフェログラフィーおよびSOAP-Tの結果から総合的に判断した結果、継続使用は可能ですが、機器の機能を保持するためにも傾向管理が有用と考えます。フェログラフィー【定量分析：Is値】Is値は異常摩耗の早期発見パラメータのつで、摩耗粒子を定量化するために用います。今回のIs値はの乗と低い値でした。フェログラフィー【定性分析：摩耗粒子および摩耗形態観察】分析結果から比較的多く観察された摩耗粒子は、以下の通りでした。切削粒子・異物や金属表面の微小突起による切削摩耗により発生。シビア粒子・潤滑状態がやや厳しい凝着摩耗により発生。金属潤滑部が局部的に油膜切れを起していると考えられます。観察された摩耗粒子の中でも切削粒子、シビア粒子は、注意が必要です。切削摩耗は、他の摩耗形態に比較して摩耗進行速度が速く注意が必要で、定期的なトライボ診断による状態監視が必要と考えます。切削摩耗の原因となる混入異物が残留している場合、この異物により切削摩耗が継続して発生する可能性があります。シビア粒子は、凝着摩耗に分類されます。これらの摩耗粒子は、摺動面で凝着、破断を繰り返し、この過程で生じる移着粒子が成長して摩耗粒子となります。そのため、摺動面では局部的に油膜切れが発生していることを示しています。この状態が継続した場合、摩耗粒子のサイズは徐々に大型化していき、軸受の損傷に至る場合がありますので、傾向監視が必要です。Iカップリング発光分光分析【SOAP-T】検出された金属元素から発生箇所を推定すると、以下の通りでした。鉄、銅・シリンダ内壁、ポンプ内部等リン、亜鉛・添加剤カルシウム、ナトリウム・外部混入異物銅を使用した箇所の溶出・摩耗SOAPの結果、銅がppm検出されたことから、銅を使用した箇所の溶出・摩耗が発生していると推定されます。亜鉛系添加剤を使用している潤滑油で銅が検出される場合、潤滑系統内でこれらの金属が亜鉛系添加剤の影響により溶出することが知られています。今回の検出は、この溶出と摩耗との双方によるものと考えられます。今後、別紙鉱油の酸化に対する金属触媒の影響に示すように濃度の増加に伴い酸化速度が速まる可能性があります。計数汚染度はやや高い値でした。計数汚染度計数汚染度は、NAS級と当社推奨の管理限界値NAS級以下であるものの、やや高い値でした。重量汚染度は、.mg/mlと当社推奨の管理限界値mg/ml以下であり、良好と判断します。光学顕微鏡写真重量汚染度で濾過したフィルタ表面上の夾雑物を光学顕微鏡で観察した結果、金属片、鉄錆、砂等が観察されました。粘度、水分、酸価、IR、RBOTの各データは良好でした。粘度粘度は、mm/sと新油値mm/sに比較して、粘度変化率は+％で、当社推奨の管理限界値である±％以内であり、良好と判断します。水分は、ppmと当社推奨の管理限界値の以下であり、良好と判断します。酸価は.mgKOH/gと新油値.mgKOH/g以上にあるものの、IRの結果で油劣化の兆候を示すカルボン酸の吸収が確認されていないことから、良好と判断します。IRIRチャートの結果、新油と使用油のスペクトルパターンは一致していない箇所が確認されました。RBOTRBOTは、minと当社推奨の管理限界値であるmin以上であることから、良好と判断します。別紙RBOTの減少傾向から管理限界値に到達するまでの油の余寿命を求めた結果、本試料は機器の実稼働時間で、あと時間まで使用可能であることが分かりました。
報告№109-09136 報告№113-00266 | 分析№109-001160 分析№113-001024 | 113-001024 | 分析の結果、、汚染状態は共に良好な範囲にあることから、継続使用可能と判断します。水分は、前回に比較してppmからppmに増加しているものの、良好でした。計数汚染度は、前回に比較してNAS級からNAS級にランク低下し、良好でした。粘度、水分、全酸価、IR、RBOTの各データは、前回同様に良好でした。尚、RBOTは、新油値に比較して大きな値であり減少傾向は確認されませんでした。このことから、酸化防止剤の消耗は確認されず、この油は継続使用可能な状態にあると判断できました。
報告№111-00372 報告№111-00372 | 分析№111-001676 分析№111-001726 | 111-001726 | グリースの物理的性状は良好と判断します。グリースは継続使用可能な状態にあると判断します。≪状態監視とパラメータ≫分析の目的および各分析のパラメータは以下の通りです。特性低下目的：グリースの分析結果から、グリースの物理的性状や劣化傾向などを確認する。全酸価JISK赤外線吸収スペクトルJISKちょう度JISK滴点JISK摩耗目的：グリース中の摩耗粒子を分析する事により、回転・摺動部の潤滑状態、摩耗劣化の程度、余寿命などを解析する。摩耗診断電子顕微鏡観察JISKX線マイクロアナリシス油中金属濃度JISK≪分析結果≫特性低下全酸価：良好全酸価mgKOH/gは新油値の.mgKOH/gに比較し高くはあるものの、有機物・有機化合物試験の結果で油劣化の兆候を示すカルボン酸の吸収が見られないことから問題は無いと判断します。赤外線吸収スペクトル：良好ちょう度：良好ちょう度値はと当社推奨の管理限界値であるから以内に留まっています。滴点：良好滴点はと新油値のに比較し変化はないことから問題は無いと判断します。摩耗摩耗診断電子顕微鏡観察・X線マイクロアナリシス：今回は実施していません。油中金属濃度：今回は実施していません。
|  | 112-001951 | 潤滑油および対象設備は継続使用可能な状態にあると判断します。前回の分析結果でIs値が上昇した要因は、分解前に比較して大摩耗粒子が比較的多く観察されたことから、初期のなじみ摩耗が発生していたためと推定されます。前回に比較して摩耗は安定しつつあるものの、今後も摩耗の進行を傾向監視するため、以下の対策を推奨します。定期的な分析今後懸念される切削摩耗や凝着摩耗の進行を監視するため、定期的に分析を実施することを推奨します。フェログラフィーおよびSOAP-Tの結果から総合的に判断した結果、やや厳しい状態にあると考えられます。フェログラフィー【Is値】Is値は異常摩耗の早期発見パラメータのつで、摩耗粒子を定量化するために用います。前回に比較してIs値はの乗から変化はないものの、やや高い値でした。フェログラフィー【摩耗粒子および摩耗形態】分析結果から比較的多く観察された粒子は、以下の通りでした。正常な摩耗粒子・潤滑状態が正常なマイルド摩耗により発生。切削粒子・異物や金属表面の微小突起による切削摩耗により発生。シビア粒子・潤滑状態がやや厳しい凝着摩耗により発生。金属潤滑部が局部的に油膜切れを起していると考えられます。観察された摩耗粒子の中でも切削粒子は、注意が必要です。切削摩耗は、他の摩耗形態に比較して摩耗進行速度が速く注意が必要で、定期的なトライボ診断による状態監視が必要と考えます。切削摩耗の原因となる混入異物が残留している場合、この異物により切削摩耗が継続して発生する可能性があります。Iカップリング発光分光分析【SOAP-T】検出された金属元素から発生箇所を推定すると、以下の通りでした。鉄、錫・エンジン部品リン、亜鉛、カルシウム・添加剤アルミニウム、ナトリウム・外部混入異物このうち、機械部品が摩耗したと思われる元素はのグループです。計数汚染度は汚染されていました。計数汚染度計数汚染度は、NAS級以上と汚染されていました。重量汚染度は、mg/mlでした。光学顕微鏡写真重量汚染度で濾過したフィルタ表面上の夾雑物を光学顕微鏡で観察した結果、金属片、鉄錆、砂等が観察されました。粒度分布粒度分布は、.～.μmの範囲にあり、.μmにピークが確認されました。μm以下の粒子が多いことから、燃焼して発生したすす等であることが分かります。は良好と判断します。粘度粘度は、mm/sと新油値mm/sに比較して、粘度変化率は-％で、当社推奨の管理限界値である±％以内にあり、良好と判断します。水分は、ppmと当社推奨の管理限界値以下にあり、良好と判断します。酸価は、mgKOH/gと新油値mgKOH/gに比較して高いものの、IRの結果で油劣化の兆候を示すカルボン酸の吸収が確認されていないことから、良好と判断します。塩基価は、mgKOH/gと当社推奨の管理限界値mgKOH/g以上であることから、良好と判断します。IRIRチャートの結果、新油と使用油のスペクトルパターンはほぼ一致し、また、油劣化の兆候を示すカルボン酸の吸収が確認されていないことから、良好と判断します。
報告№106-0025 報告№106-6146 | 分析№106-00118 分析№106-03035 | 106-03035 | 前回の分析結果で、計数汚染度がNAS級とやや高く、摩耗粒子形態観察で外部から混入したと思われる異物が多く観察された。摩耗状態を確認する。精点Bを実施した結果、異物による摩耗の進行が確認されず、摩耗は安定していることが確認されました。また、潤滑油も継続使用可能な状態にあることが確認されました。これらのことは、前回に比較して、計数汚染度はランク減少したことSOAP／D-SOAPの鉄及び錫濃度に変化がないこと異常摩耗の早期発見パラメータであるフェログラフィーのIs値が.と良好の範囲にあること以上のことから判断しました。
報告№109-09136 報告№112-00350 | 分析№109-001160 分析№112-001379 | 112-001379 | 軸受は継続使用可能な状態にあると判断します。はフェログラフィーおよびSOAP／D-SOAPの結果から総合的に判断した結果、正常な状態にあると考えられます。フェログラフィー【定量分析：Is値】Is値は異常摩耗の早期発見パラメータのつで、摩耗粒子を定量化するために用います。今回のIs値はのマイナス乗と低い値でした。フェログラフィー【定性分析：摩耗粒子および摩耗形態観察】分析結果から比較的多く観察された粒子は、以下の通りでした。正常な摩耗粒子・潤滑状態が正常なマイルド摩耗により発生。Iカップリング発光分光分析【SOAP／D-SOAP】検出された金属元素から発生箇所を推定すると、以下の通りでした。銅、ニッケル・軸受等リン、亜鉛・添加剤カルシウム、ナトリウム・外部混入異物計数汚染度、重量汚染度は共に良好でした。分析結果は良好と判断します。計数汚染度計数汚染度はNAS級と当社推奨の管理限界値のNAS級以下にあり、良好と判断します。重量汚染度は.mg/mlと当社推奨の管理限界値のmg/ml以下にあり、良好と判断します。は正常と判断します。SOAPSOAPの結果、油の添加剤成分であるリンが検出されました。摩耗により発生する鉄は検出されていないことから、良好と判断します。D-SOAPD-SOAPの結果、摩耗により発生する鉄は検出されていないことから、良好と判断します。フェログラフィー異常摩耗の早期発見パラメータであるフェログラフィーのIs値がのマイナス乗と良好の範囲にあり、摩耗状態は正常と判断します。
報告№108-0411 報告№110-00769 | 分析№108-02744 分析№110-003705 | 110-003705 | は、油の粘度変化率、油中のスラッジの発生量などを判断パラメータに、粘度、全酸価、IR、RBOTで評価します。分析の結果、油の粘性を示す粘度は、新油値の.mm/sに比較して粘度変化率が-％のmm/sとほぼ変化はなく、また油中のスラッジの発生量を示す全酸価は、新油値の.mgKOH/gに対して.mgKOH/gでほぼ変化が見られず劣化は確認されていない。さらにはIRの結果でも油が劣化した場合に発生するカルボン酸の発生も確認されず、酸化防止剤の残存量を示すRBOTは、限界値minに比較して、十分に残量があるminであった。以上のように、の健全性を示す各パラメータは全て良好であり、潤滑油の劣化は確認されませんでした。尚、別紙RBOTの減少傾向から油の余寿命を求めた結果、本試料は直近の更油から起算して稼働時間が時間まで使用可能であることが分かります。汚染度油中の水分を計測した結果、水分はppmと新油と同等であり、継続使用可能な状態にあることが確認されました。潤滑油は継続使用可能な状態にあると判断します。
報告№101-8059 | 分析№101-01197 | 101-01197 | 精点Aを実施した結果、光学顕微鏡写真を除く項目は良好であった。光学顕微鏡写真の結果、～μmサイズの銅系粒子、アルミニウム系粒子が多く確認された。観察された粒子は軸受メタル材料のホワイトメタルではなく、軸受メタルは健全な状態であると考えられるが、この銅系粒子、アルミニウム系粒子が軸受摺動面に噛み込み、摩耗が進行する場合があるため、ヶ月以内に精点Bを実施し、摩耗進行の有無を確認されることを推奨する。尚、今回観察された銅系、アルミニウム系粒子の発生が推定される箇所は、油槽内であれば、冷却管の指示部が緩み疲労剥離が発生した場合がある。ラビリンスにアルミ系材料を使用していた場合、主軸とラビリンスの接触によりラビリンスが摩耗した。油槽の外部であれば、励磁機で使用しているブラシから発生した可能性がある。又、このブラシの場合、そのブラシを指示している部分がアルミ系の材料であった場合、指示部が緩んで振動している可能性がある。等が考えられるため、混入原因の調査をお願いいたします。
報告№102-6069 | 分析№102-01261 | 102-01261 | 前回と比較するために臨時分析を実施しました。分析の結果、計数汚染度、D－SOAP、フェログラフィーを除く項目は良好でした。計数汚染度の結果、前回濾過後に比較して、NAS級から、約ヶ月間でNAS級に上昇しました。D－SOAPの結果、鉄が、メタルの主成分の錫が検出されたことから、軸受の摩耗が確認されました。フェログラフィーの結果、摩耗過酷度を示すIs値はと良好の範囲内ですが、前回に比較して粒子サイズは小さいものの、金属接触が厳しい場合に発生するシビア粒子、摩擦熱が高い場合に発生する黒錆、外部から混入した砂、異物が見られています。汚染度が上昇した要因は、摩耗粒子及び外部から混入した砂、異物による影響と考えられました。前回同様に、これらの摩耗粒子及び外部から混入した砂、異物が軸受摺動面に噛み込み更に摩耗が進行する場合がありますので、ヵ月後に再度分析を実施し、汚染状況及び摩耗の進行状況を継続して確認されることを推奨します。
報告№108-0411 報告№110-00638 | 分析№108-02744 分析№110-002895 | 110-002895 | は、油の粘度変化率、油中のスラッジの発生量などを判断パラメータに、粘度、全酸価、IR、RBOTで評価します。分析の結果、油の粘性を示す粘度は、新油値の.mm/sに比較して粘度変化率が-％のmm/sとほぼ変化はなく、また油中のスラッジの発生量を示す全酸価は、新油値の.mgKOH/gに対して.mgKOH/gでほぼ変化が見られず劣化は確認されていない。さらにはIRの結果でも油が劣化した場合に発生するカルボン酸の発生も確認されず、酸化防止剤の残存量を示すRBOTは、限界値minに比較して、十分に残量があるminであった以上のように、の健全性を示す各パラメータは全て良好であり、潤滑油の劣化は確認されませんでした。なお、使用油の使用期間または使用時間が不明であったため、ご要求の油の余寿命に関する検討は行えませんでした。可能であれば、これらの情報をご提供下さい。汚染度油中の水分を計測した結果、水分は.ppmと新油と同等であり、継続使用可能な状態にあることが確認されました。潤滑油は継続使用可能な状態にあると判断します。
報告№107-0366 報告№107-0495 | 分析№107-01900 分析№107-02909 | 107-02909 | 濾過前の試料油を分析した結果、摩耗粒子の形態観察で摩擦熱が高い場合に発生する球状粒子がやや多く観察されました。観察された摩耗粒子の中でも球状粒子は、異常摩耗の兆候を示す形態のパラメータで、この摩耗粒子が発生する場合、摩耗の進行に注意が必要です。球状粒子の発生原因は、一般に、）溶接工事、溶接作業などによる溶接スパッタの混入）電食による発生）厳しい金属接触による摩耗が考えられます。球状粒子の発生原因が、）の溶接スパッタの混入であれば、今後増加しないと思われますが、）、）が考えられる場合は、原因を取り除かなければ球状粒子は増加すると考えられます。これらの障害発生に対する弊害を勘案の上、予防処置として運転再開後ヶ月以内に再度分析を実施し、この球状粒子の増加の有無を確認されることを推奨します。又、念のため、主機の起動時、停止時の温度チャートから軸受温度に微妙な変化がないかを確認されることを併せて推奨します。尚、SOAPの結果でリンが検出されました。使用しているFBKタービンには、リンを含む添加剤は含まれていないことから、異種油が混入したか、或いは、油名が違う可能性が考えられました。再度ご確認下さい。
報告№106-6102 報告№106-0464 | 分析№106-02223 分析№106-02671 | 106-02671 | 今回の採油は、主機停止中にドレンバルブから採油を実施しているため、油循環中の採油に比較して油中粒子が沈降して高濃度になっている部分を採油していると考えられます。したがって、油が循環している状態で採油を実施した場合に比較して、分析データが高くでる可能性があります。今回の分析は以上を踏まえて結果を検討しました。分析の結果、沈降の影響で高濃度になる採油条件にもかかわらず、全てのデータが良好であることから、この油は継続使用可能であり、潤滑状態も正常と判断します。上述しましたように、今回の採油は停止中の採油であるため、循環中の採油に比較してデータが高目に出る可能性があります。したがって、次回採油時には粒子の沈降の影響を極力抑え、油中粒子が均一な分散状態に近い状態で採油が実施できるように、主機運転中、または停止直後に採油を実施されることを推奨します。
報告№109-09136 報告№113-00454 | 分析№109-001160 分析№113-001866 | 113-001866 | 潤滑油の劣化はなく、汚染度は良好な範囲にあることから、継続使用可能と判断します。但し、SOAP-T、酸価、IRで新油と異なるデータが確認されました。軸受は継続使用可能な状態にあると判断します。異種油の混入および油名の確認分析データから新油と一致しないデータが確認されたことから、異種油の混入または油名が違っている可能性があります。油は設備の条件にあった適正な性能のものを使用することが重要であるため、異種油の混入の有無、油名を再確認することを推奨します。はフェログラフィーおよびSOAP-Tの結果から総合的に判断した結果、正常な状態にあると考えられます。フェログラフィー【定量分析：Is値】Is値は異常摩耗の早期発見パラメータのつで、摩耗粒子を定量化するために用います。今回のIs値はのマイナス乗と低い値でした。フェログラフィー【定性分析：摩耗粒子および摩耗形態観察】分析結果から観察された全ての粒子量は少でした。Iカップリング発光分光分析【SOAP-T】検出された金属元素から発生箇所を推定すると、以下の通りでした。鉄、銅・軸受等リン、亜鉛、カルシウム、ナトリウム・外部混入異物尚、FBKタービンに添加剤として含まれていない、リン、亜鉛が桁の濃度で検出されたことから、異種油の混入、添加剤の投与、または油名の誤りが考えられます。計数汚染度はNAS級、重量汚染度は.mg/mlと共に当社推奨の管理限界値以下であり、良好でした。粘度、水分の各データは良好でした。酸価・IR酸価は.mgKOH/gと新油値.mgKOH/gに比較して高い値であり、IRの結果で油劣化の兆候を示すカルボン酸の吸収が確認されなかったものの、新油のIRスペクトルと一致しない箇所が確認されたことから、異種油の混入、添加剤の投与、または油名の誤りなどが考えられます。
報告№108-8005 報告№108-8005 | 分析№108-01587 分析№108-01587 | 108-01587 | 分析の結果、摩耗粒子の形態観察で微小な鉄系摩耗粒子が支配的であることから、ギヤおよび軸受は継続使用可能な状態にあると判断できますが、SOAPの結果で鉄が多く検出されたことから、今後更に摩耗が進行し、転がり軸受の寿命の指標となるフレーキングに進展することが懸念されます。摩耗が、ギヤ歯面での発生である場合、ギヤ歯面のバックラッシが増大し、噛み合いによる衝撃振動や騒音が大きくなることが懸念されます。理論計算の結果から、次回の採油時期を求めたところ、次回採油は今回の採油から時間以上経過していれば摩耗の進行状態が確認出来ますので、対象設備の運転中、または停止直後に油槽中層部から採油を実施されることを推奨します。トライボ診断では、ギヤのバックラッシの増加量を分析結果から計算できますので、構造が確認できる図面、ギヤの形式、歯形、モジュール、歯数、回転数、増速比、歯幅をお知らせ下さい。計算結果をご報告いたします。鉛・銅の溶出SOAPによる油中金属濃度の結果、鉛が、銅がppm検出されました。鉛・銅を使用した部分の溶出が発生していると考えられます。鉛は、鉛パッキンなどに含まれている場合があります。銅は、検出された亜鉛系添加剤の成分と銅が反応し、溶出することが知られています。鉛および銅濃度は別紙鉱油の酸化に対する金属触媒の影響に示すように濃度が増加すると酸化速度が速まりますので、酸化劣化の進行状況を油分析により監視されることを推奨します。油の劣化を示す全酸価、IRを除く項目は良好でしたが、全酸価が.mgKOH/gと新油値.mgKOH/gに比較して高く、IRの結果で油劣化の兆候を示すカルボン酸の吸収が確認されたことから、劣化している可能性が考えられました。油が劣化していた場合、油中の酸成分により金属表面が腐食して腐食摩耗が発生するため、更油を実施する必要があると考えます。全酸価は.mgKOH/gと新油値.mgKOH/gに比較して高く、IRの結果、油劣化の兆候を示すカルボン酸の吸収が確認されたことから、油が劣化している可能性が考えられました。粘度は良好と判断します。粘度はmm/sと新油値.mm/sに比較して、粘度変化率は+％で、当社推奨の管理限界値である±％以内にあり、良好と判断します。水分は良好と判断します。水分はppmと当社推奨の管理限界値の以下であり、良好と判断します。全酸価は新油に比較して高い値でした。全酸価は.mgKOH/gと新油値.mgKOH/gに比較して高く、IRの結果で油劣化の兆候を示すカルボン酸が確認されたことから、油が劣化している可能性が考えられました。IRの結果、油劣化の兆候を示すカルボン酸の吸収が確認されました。IRの結果、油劣化の兆候を示すカルボン酸の吸収が確認されました。計数汚染度はやや高い値でした。計数汚染度はやや高い値でした。計数汚染度はNAS級と当社推奨の管理限界値のNAS級以内にあるものの、やや高い値でした。重量汚染度は.mg/mlでした。重量汚染度は.mg/mlでした。機器の潤滑状態SOAPによる油中金属濃度の結果、鉄、鉛、銅が検出されました。SOAPによる油中金属濃度の結果、鉄、鉛、銅が検出されました。SOAPによる油中金属濃度の結果、鉄、油の添加剤成分であるリン、亜鉛が検出されました。一方、鉛、銅が検出されました。鉛・銅を使用した部分の溶出が発生していると考えられます。鉛は、鉛パッキンなどに含まれている場合があります。銅は、検出された亜鉛系添加剤の成分と銅が反応し、溶出することが知られています。鉛および銅濃度は別紙鉱油の酸化に対する金属触媒の影響に示すように濃度が増加すると酸化速度が速まりますので、酸化劣化の進行状況を油分析により監視されることを併せて推奨します。SOAPによる油中金属濃度の結果、鉄、鉛、銅が検出されました。SOAPによる油中金属濃度の結果、鉄、鉛、銅、外部から混入したと思われるカルシウム、ナトリウムが検出されました。フェログラフィーの結果は良好です。異常摩耗の早期発見パラメータであるフェログラフィーのIs値がの乗とやや高いものの、摩耗粒子の形態観察の結果、微小な鉄系摩耗粒子が支配的であったこと。
報告№108-0411 報告№112-00594 | 分析№108-02744 分析№112-002495 | 112-002495 | 潤滑油は継続使用可能な状態にあると判断します。粘度、全酸価、IR、RBOTの各データは良好でした。尚、別紙RBOTの減少傾向から油の余寿命を求めた結果、本試料は直近の更油から起算して稼働日数が年月まで使用可能であることが分かりました。水分は良好でした。
報告№109-09136 報告№111-00791 | 分析№109-001160 分析№111-003927 | 111-003927 | 濾過前の試料油を分析した結果、前回同様にメタルの主成分である錫がSOAPでppm、D－SOAPで検出されました。メタルの摩耗現在使用しているスラストメタルの使用開始時期は不明でした。過去回のオーバーホールでメタルを交換していないことから、年から使用しているものと仮定します。年から今回までの累積錫濃度は、.ppmです。この累積錫濃度.ppmと油量Lから平均的な摩耗深さを計算した結果、平均的な摩耗深さはμmとなりました。使用開始時期が正しく、メタルの初期の表面粗さをRmaxμmと仮定すると、この計算結果から分の程度摩耗しているものと考えられます。前回から累積錫濃度に変化はないことから、メタルの摩耗は安定していると思われますが、今後摩耗が進行する可能性もありますので、引き続き傾向監視を継続する必要があると思われます。これらの障害発生に対する弊害を勘案の上、今後も定期的にトライボ診断を実施し、摩耗の進行状況を確認することを推奨します。
報告№103-0037 | 分析№103-00470 | 103-00470 | 分析の結果、ギヤ歯面では厳しい金属接触が発生していました。今後、更に摩耗が進行する場合があるため、ヶ月後に再度分析を実施し、摩耗の進行状況を確認されることを推奨します。これらのことは、計数汚染度がNAS以上と高く、異常摩耗の早期発見パラメータであるIs値が、前回より桁上昇し、摩耗粒子形態観察で、金属表面の微小突起、異物の噛み込みにより発生する切削粒子、金属接触が厳しい場合に発生するシビア粒子、外部から混入した鉄錆が見られ、又、D－SOAPで鉄が、前回のppmから.ppmにppm上昇したことから判断しました。
報告№109-09607 報告№109-09607 | 分析№109-003737 分析№109-003737 | 109-003737 | ・摩耗状態油中金属分析の結果、潤滑油中から鉄が検出されました。この鉄は、粒子の観察結果から異物の噛み込みなどで発生する切削粒子で、潤滑部で発生している摩耗形態は切削摩耗であることが分かりました。観察された摩耗粒子の材質と形態を、SEM・XMAで詳細に観察した結果、鉄を含む粒子が多いことから、摩耗の発生箇所は転がり軸受保持器や軸受ハウジングなどであると推定されます。異常摩耗の早期発見パラメータであるフェログラフィーのIs値がの乗と良好の範囲にあり、且つ、転がり軸受寿命の指標としている摩耗粒子が観察されなかったことからフレーキングは発生していないと判断できます。但し、転がり軸受内に切削摩耗が発生している場合、軸受の寿命が分の程度に低下することが知られており、定期的なトライボ診断による状態監視が必要と考えます。また、切削摩耗発生の原因となる混入異物が残留している場合、この異物により切削摩耗が継続して発生する可能性があります。・汚染度水分、汚染粒子数、汚染度物重量の各データは良好でした。・粘度、全酸価、酸化安定度、有機物・有機化合物の各データは良好でした。潤滑油および軸受は継続使用可能な状態にありますが、今後は障害予防を目的に以下の対策を推奨します。切削摩耗の進行を監視するために、定期的に分析を実施し、摩耗の進行状況を確認されることを推奨します。次回分析の時期を理論的に求めたところ、最短で約時間となります。この時間は、油中汚染物が均一になるために必要とする時間であり、この時間を経過すれば、再分析の結果から状態の傾向を確認することが可能となりますので、これを参考に次回分析時期を検討されることを提案します。特性低下特性低下に係るパラメータの分析結果は良好と判断します。粘度粘度はmm/sと新油値mm/sに対する粘度変化率は-.％で、当社推奨の管理限界値である±％以内にあり、良好と判断します。全酸価添加タービン油については、当社では管理限界値を設定しておらず、新油分析値との比較及び他の分析項目の結果より全酸価の状態判断を行います。その結果、全酸価は.mgKOH/gと新油値.mgKOH/gに比較して変化はないことから、良好と判断します。酸化安定度酸化安定度はminであり、当社推奨の管理限界値のmin以上にあり、良好と判断します。有機物・有機化合物有機物・有機化合物は、IRチャートによる新油分析値との比較の結果、cm-付近に劣化の兆候を示すカルボン酸の吸収が確認されていないことから、良好と判断します。汚染に係るパラメータの分析結果は良好と判断します。水分はppmであり、当社推奨の管理限界値の以下であることから、良好と判断します。汚染粒子数はNAS級であり、当社推奨の管理限界値のNAS級以内であることから、良好と判断します。汚染度物重量は.mg/mlであり、当社推奨の管理限界値のmg/ml以内であることから、良好と判断します。摩耗フェログラフィーによる摩耗粒子の観察の結果、異物の噛み込みなどで発生する切削粒子が比較的多く観察されました。異常摩耗の早期発見パラメータであるフェログラフィーのIs値がの乗と当社基準値と比較して高い範囲にあり、摩耗粒子の形態観察の結果、異物の噛み込みなどで発生する切削粒子が比較的多く観察されました。電子顕微鏡写真・X線マイクロアナライザー摩耗粒子診断で観察された粒子を電子顕微鏡写真・X線マイクロアナライザーで詳細に観察した結果、鉄、マンガンを含む粒子が観察されました。金属濃度SOAP法により金属濃度を測定した結果、外部から混入したと思われる亜鉛、カルシウム、バリウム、ケイ素が僅かに検出されましたが、良好と判断します。金属濃度酸溶解法により金属濃度を測定した結果、鉄、外部から混入したと思われるカルシウム、ナトリウムが僅かに検出されましたが、良好と判断します。
報告№108-0071 報告№108-0071 | 分析№108-00386 分析№108-00386 | 108-00386 | 、汚染度、軸受の潤滑状態を確認する。分析の結果、計数汚染度はNAS級以上と当社推奨の管理限界値に到達し、また、異常摩耗の早期発見パラメータであるフェログラフィーのIs値が高いの乗となっていました。摩耗粒子の形態観察の結果、異物の噛み込みにより発生する切削粒子、外部から混入したと思われる樹脂がやや多く観察され、フィルタ表面の異物を観察した結果、鉄錆、砂、樹脂が観察されました。更にSOAPでケイ素、D－SOAPで鉄が検出されたことから、汚染度が高い要因は、摩耗と外部混入異物、採油の影響によるものと考えられました。今回の採油は対象設備の停止中に排油口から採油を実施しているため、これらの異物は、排油口配管内部に残留していた汚染物が検出された可能性が高いと思われます。観察された摩耗粒子の形態は、切削摩耗であることが分かりました。切削摩耗は異物が混入していない状態に比較して、摩耗進行速度が速く注意が必要です。転がり軸受の場合、分の程度に寿命が低下することが知られています。今後、更に摩耗が進行し、転がり軸受の寿命の指標となるフレーキングに進展することが懸念されるため、油槽内を清掃することを推奨します。一般に潤滑油中からケイ素が検出された場合の原因は、油の消泡剤として使用されることが多い添加剤で、添加濃度が通常～程度であることフェログラフィーで砂が多く観察されることシリコングリースをシール部に塗布している場合、このシリコングリースが潤滑油に混入している可能性が考えられること以上の通りの要因を検討した結果、フェログラフィーで観察された砂は少量であることから、SOAPでケイ素が検出されたのは、かの可能性が考えられました。原因を絞込むため、シリコングリースを使用している箇所があるかについてご確認下さい。一方、を示す粘度、水分、全酸価、IRの各データは良好の範囲にあることから、この油は継続使用可能と判断します。尚、上述しましたように、今回の採油は停止中の採油であるため、運転中の採油に比較して汚染度は高目に出ている可能性があります。次回採油のタイミングは、粒子の沈降の影響を極力抑え、油中粒子が均一な分散状態に近い状態で採油が実施できるように、対象設備の運転中、または停止直後に採油を実施されることを推奨します。
報告№108-0392 報告№108-0392 | 分析№108-02648 分析№108-02648 | 108-02648 | ○○号機および号機において試験的にトライボ診断を導入することになった。トライボ診断を実施し、、汚染度、潤滑状態を確認する。機器の潤滑状態分析の結果、異常摩耗の早期発見パラメータであるIs値が良好な領域であるの乗で、発生している摩耗形態はマイルド摩耗であることが確認されました。マイルド摩耗は、機械が正常な摩耗をしている場合に発生する、いわゆる正常摩耗です。この状態は、金属がマイルドに擦られることにより金属表面に摩耗が極めて少ない特殊な表面層が形成され、摩擦表面が平滑な状態となります。この状態が安定である限り摩耗状態は正常であり発生する摩耗粒子は少ないことが分かっています。今回観察された摩耗形態は、このマイルド摩耗が支配的であることから、現在のところ、シリンダおよびピストンリング、クランクメタル等は正常な摩耗の範囲にあり、継続使用可能と判断します。メタルの摩耗程度D－SOAPの結果、メインメタルやクランクメタルの主成分である錫が検出されました。この錫濃度からメタルの摩耗程度を確認しました。確認方法は、下式およびによります。錫の摩耗体積＝錫濃度×-×油量×.×÷錫密度・＝.×-××.×÷.＝.平均的な摩耗深さ＝摩耗体積÷摩耗面積×・＝.÷×＝.計算の結果、摩耗深さにして.μmとなりました。一般的にホワイトメタルのオーバーレイ厚さは、薄くてもμm程度はありますので、これに比較して十分に小さく良好な状態にあると考えられます。但し、ディーゼルエンジンオイルは、一般的に燃焼などにより減少してしまうため、不定期に補充を実施している場合が多く、錫濃度を補充した油量により補正する必要があると思われます。補充した油量の記録がありましたら、ご提供下さい。尚、観察された摩耗形態がマイルド摩耗が支配的であるため可能性としては低いと思われますが、仮にクランクメタルの上メタル個に摩耗が集中したとすると、摩耗深さはμmとなります。オーバーレイの厚さをμm程度とすると、オーバーレイの残りがμm程度しかなく、注意が必要な状況になります。である粘度、水分は、それぞれの項目が基準値を超えるなどの変化が現れています。その第一は粘度ですが、粘度はmm/sと新油のmm/sに比較して変化率が+％となり、また水分もppmとやや多く、これらの項目は共に当社推奨の管理限界値を超えています。粘度が上昇する要因は、一般に高粘度油の混入熱劣化による粘度上昇水分混入による劣化が主要因として挙げられます。本試料油の場合は、全酸価の上昇と全塩基価の低下とが同時にみられていることから、上記の熱劣化による粘度上昇の可能性が高いと思われます。エンジン油は、シリンダ内で繰り返し受ける高温状態により劣化しやすく、また、ピストンリングの摩耗により燃焼ガスや未燃焼ガスがオイル側に入る、いわゆるガス抜けなどにより、燃料油中の硫黄分と添加剤との反応生成物が発生します。今回分析の結果では、このガス抜けにより発生する添加剤の反応生成物の濃度が比較的低濃度であることから、ピストンリングの摩耗は比較的少ないと思われます。但し、高性能なフィルタリングシステムが設置されている場合、大きなサイズの粒子は濾過により除去されることがあるため、精度の高い摩耗の確認には、フィルタリングシステムの直前で採油することも必要です。劣化が起因する粘度変化は、劣化が急激に進行した場合、粘度も劇的に変化して急上昇することがあるため、状態監視は比較的短い周期で行う必要があります。なお、今後更に油劣化が進行し、油中の酸成分により金属表面が腐食して発生する腐食摩耗に進展することも考えられ、状態監視のデータによっては、更油の検討が必要になると思われます。粘度、水分が当社推奨の管理限界値を超え、全酸価、IRの結果から油が劣化している可能性が考えられます。粘度は当社推奨の管理限界値を超えています。粘度はmm/sと新油値mm/sに比較して、粘度変化率は+％で、当社推奨の管理限界値である±％を超えています。水分は当社推奨の管理限界値を超えています。水分はppmと当社推奨の管理限界値のを超えています。全酸価は新油に比較して高い値です。全酸価はmgKOH/gと新油値のmgKOH/g比較して高く、IRの結果、油劣化の兆候を示すカルボン酸の吸収が確認されたことから、油が劣化している可能性が考えられます。全塩基価は良好と判断します。全塩基価は.mgKOH/gと当社推奨の管理限界値のmgKOH/g以上であることから、良好と判断します。IRの結果、油劣化の兆候を示すカルボン酸の吸収が確認されています。IRの結果、油劣化の兆候を示すカルボン酸の吸収が確認されています。重量汚染度は.mg/mlです。重量汚染度は.mg/mlです。粒度分布は以下の通りです。粒度分布は.μmにピークが確認されています。機器の潤滑状態SOAPによる油中金属濃度の結果、鉄、錫が検出されたものの、フェログラフィーの結果から摩耗が軽微なことが確認されています。SOAPによる油中金属濃度の結果、鉄が検出されています。SOAPによる油中金属濃度の結果、鉄、油の添加剤成分である亜鉛、カルシウム、マグネシウム、外部から混入したと思われるアルミニウム、ケイ素が検出されています。SOAPによる油中金属濃度の結果、鉄、錫が検出されています。SOAPによる油中金属濃度の結果、鉄、錫、油の添加剤成分であるカルシウム、外部から混入したと思われるナトリウムが検出されています。フェログラフィーの結果は良好です。異常摩耗の早期発見パラメータであるフェログラフィーのIs値がの乗と良好の範囲にあり、潤滑状態は正常と判断します。
報告№109-09136 報告№110-00053 | 分析№109-001160 分析№110-000152 | 110-000152 | ・摩耗状態SOAP／D－SOAPの結果、潤滑油中からは鉄、銅、クロムが検出されました。検出されたこれらの金属は、粒子観察の結果から異物の噛み込みなどで発生する切削粒子、金属潤滑部が局部的に油膜切れを起して発生するシビア粒子、繰り返し応力を受けて発生する疲労摩耗粒子でした。これらのことから、潤滑部では切削摩耗凝着摩耗疲労摩耗が混在して発生していることが分かりました。転がり軸受の寿命の指標となる～μmサイズの摩耗粒子が観察されたことから、本軸受軌道面では、この摩耗粒子より大きなサイズの疲労摩耗が発生していると思われます。・グリースの物理的性状IRの結果、油劣化の兆候を示すカルボン酸の吸収が確認されていないことから、良好と判断します。グリースが変色した原因は、摩耗により発生した摩耗粒子によりグリースが変色したように見えたものであり、ベアリングは疲労摩耗により損傷が進行している状態にあることが確認されました。
報告№108-0411 報告№110-00656 | 分析№108-02744 分析№110-003016 | 110-003016 | は、油の粘度変化率、油中のスラッジの発生量などを判断パラメータに、粘度、全酸価、有機物・有機化合物、酸化安定度で評価します。分析の結果、油の粘性を示す粘度は、新油値のmm/sに比較して粘度変化率が+％のmm/sとほぼ変化はなく、また油中のスラッジの発生量を示す全酸価は、新油値の.mgKOH/gに対して.mgKOH/gと減少しており、さらには有機物・有機化合物の結果でも油が劣化した場合に発生するカルボン酸の発生も確認されず、酸化防止剤の残存量を示す酸化安定度は、限界値minに比較して、十分に残量があるminであった。以上のように、の健全性を示す各パラメータは全て良好であり、潤滑油の劣化は確認されませんでした。尚、別紙酸化安定度の減少傾向から油の余寿命を求めた結果、本試料は年月まで使用可能であることが分かります。油中の水分を計測した結果、水分はppmと新油と同等であり、継続使用可能な状態にあることが確認されました。潤滑油は継続使用可能な状態にあると判断します。
報告№109-09136 報告№111-00619 | 分析№109-001160 分析№111-002964 | 111-002964 | グリースは継続使用可能な状態にあると判断します。グリースのちょう度、滴点、酸価、IRの各データは良好でした。
報告№109-09448 報告№109-09448 | 分析№109-002815 分析№109-002815 | 109-002815 | 摩耗状態異常摩耗の早期発見パラメータであるフェログラフィーのIs値は、潤滑状態が良好な状態にあることを示すの乗ですが、点検を要する摩耗粒子が観察されておらず、現在のところ継続使用は可能な状態にあると判断できます。この状態で検出された油中金属は、その多くが鉄であり、これらは摩耗粒子の観察結果から疲労摩耗であることが分かりました。疲労摩耗は、スパイラルベベルギヤの歯面で発生していると推定されますが、発生箇所が歯面の微小領域であることから、現在のところ、継続使用は可能と判断できます。バックラッシ減速機の構造から、最も負荷が大きく、摩耗が進行しやすい箇所をスパイラルベベルギヤとスパイラルベベルピニオンと推定し、この部分のバックラッシを求めました。提供していただいた図面には歯幅が記載されておらず、また、更油後の稼働時間も不明であったため、歯幅mmと、更油後の稼働時間を時間と仮定してバックラッシを計算しました。その結果、減速機のギヤ歯面に摩耗が集中していたと仮定した場合、バックラッシの増加は初期値からμm増加したと推定されました。バックラッシ増加分の上限値はメーカにより差異はあるものの、当社が推奨するバックラッシは一般に推奨されるμmを目安にしており、今回のデータはこの値に比較して十分に小さい値であることがわかります。汚染度計数汚染度がNAS級と清浄でした。を示す粘度、水分、全酸価、IRの各データは良好でした。結論ゲート機器の潤滑箇所の摩耗診断分析結果から摩耗が発生している箇所はギヤ歯面であり、摩耗形態は疲労摩耗であることが分かりました。この摩耗形態は、ギヤ歯面に荷重が繰り返しかかることにより、歯面の表面下で材料が疲労して剥離します。歯面に加わる荷重が過大である場合、観察される摩耗粒子は今回より大きな粒子が発生します。分析結果から推定されたバックラッシの増加分はμmでしたが、このバックラッシは、一対の歯車の噛み合いを円滑にするための、ピッチ円周上での歯面間の遊びです。この値が過大になると振動や騒音の原因となるため、ギヤの摩耗状態を判断するためには重要なパラメータです。今回観察された摩耗粒子は、μmサイズの微小な粒子が支配的であることから、バックラッシの値は小さいと判断できます。バックラッシの計算時に仮定した稼働時間や歯幅などの数値が正確であれば、本減速機は継続使用可能と判断できます。整備の必要な箇所の検討整備が必要な箇所は、本分析結果から確認されませんでした。しかし、分析結果から僅かではありますがギヤの摩耗が進行していることが確認されていますので、今後は定期的に潤滑油分析を実施し、その結果から摩耗の進行状況を確認することにより、整備の必要の有無を監視する方法が有用と思われます。潤滑油の劣化度診断一般的に潤滑油が劣化した場合、油の外観は黒褐色になり、粘度や全酸価が上昇しスラッジ等が発生します。また、その過程では劣化の兆候を示すカルボン酸の吸収がIRで確認できます。今回のは、全てのデータが良好の範囲にあり、潤滑油の劣化は確認されなかったことから、継続使用可能であり、交換の必要はないと判断します。潤滑管理の方法現在の潤滑油は年使用していますが、年間使用したにもかかわらず劣化が確認されなかったことから、本設備の潤滑油は少なくても更油後年間は使用できることが分かりました。潤滑油の交換時期の判断は、今回の分析だけでは予測することは困難ですが、定期的に分析を実施し、その結果の傾向から劣化の進行状況を確認することで容易に可能になります。現在のところ潤滑部は継続使用可能な状態にあると思われますが、今後は疲労摩耗が進行する場合がありますので、定期的に分析を実施し、摩耗の進行状況を確認されることを推奨します。次回分析の時期を理論的に求めたところ、最短で約時間となります。この時間は、油中汚染物が均一になるために必要とする時間であり、この時間を経過すれば、再分析の結果から状態の傾向を確認することが可能となりますので、これを参考に次回分析時期を検討されることを推奨します。尚、定期的な分析を実施する際には、に関する分析項目の実施を推奨します。今回の分析結果からは、油劣化の進行は確認されていませんが、定期的な分析により潤滑油の交換時期を管理することが可能となります。は良好と判断します。粘度粘度はmm/sと新油値mm/sに比較して、粘度変化率は-.％で、当社推奨の管理限界値である±％以内にあり、良好と判断します。水分はppmと当社推奨の管理限界値の以下にあり、良好と判断します。全酸価全酸価は.mgKOH/gと新油値.mgKOH/gに比較して変化はなく、良好と判断します。IRIRの結果、油劣化の兆候を示すカルボン酸の吸収が確認されていないことから、良好と判断します。は良好と判断します。計数汚染度計数汚染度はNAS級と当社推奨の管理限界値のNAS級以内にあり、良好と判断します。重量汚染度は.mg/mlと当社推奨の管理限界値のmg/ml以内にあり、良好と判断します。機器の潤滑状態機器の潤滑状態は正常と判断します。SOAPによる油中金属濃度SOAPによる油中金属濃度の結果、ニッケル、油の添加剤成分であるリン、外部から混入したと思われる亜鉛、アルミニウム、ナトリウムが検出されました。SOAPによる油中金属濃度SOAPによる油中金属濃度の結果、鉄、油の添加剤成分であるリン、外部から混入したと思われる亜鉛、カルシウム、ナトリウムが検出されました。摩耗粒子診断異常摩耗の早期発見パラメータであるIs値がの乗と良好の範囲にあるものの、摩耗粒子の形態観察の結果、疲労摩耗粒子が比較的多く観察されました。
報告№105-0429 | 分析№105-02850 | 105-02850 | 濾過前の試料油を分析した結果、粘度がmm/sと新油のmm/sに比較して、粘度変化率は+％で、やや不良領域にありました。光学顕微鏡およびフェログラフィーの摩耗粒子形態観察の結果、金属接触が厳しい場合に発生するやや大型の粒子がみられた。現在、ISOVGからISOVGに移行しているため異常ではなく、本試料油は継続使用可能と判断します。サーボシリンダ摺動面やポンプ内部で僅かに摩耗が発生している可能性がありますが、前回でも同様の摩耗粒子が確認しており、前回から今回までの間では摩耗は進行していないと思われます。
報告№109-09440 報告№109-09440 | 分析№109-002764 分析№109-002764 | 109-002764 | 前回に比較してを示す粘度、水分、全酸価の各データに変化はなく、良好でした。潤滑油は継続使用可能な状態にあると判断します。は良好と判断します。粘度粘度は.mm/sと新油値.mm/sに比較して、粘度変化率は-.％で、当社推奨の管理限界値である±％以内にあり、良好と判断します。粘度粘度はmm/sでした。粘度指数粘度指数はでした。水分はppmと当社推奨の管理限界値の以下であり、良好と判断します。全酸価全酸価は.mgKOH/gと新油値.mgKOH/gに比較して高いものの、IRの結果で油劣化の兆候を示すカルボン酸の吸収が確認されていないことから、良好と判断します。
報告№106-0247 報告№106-0247 | 分析№106-01365 分析№106-01365 | 106-01365 | 分析の結果、全てのデータが良好であることから、この油は継続使用可能と判断します。は良好と判断します。粘度は良好と判断します。粘度はmm/sと新油値mm/sに比較して、粘度変化率は+.％で、当社推奨の管理限界値である±％以内にあり、良好と判断します。水分は良好と判断します。水分は.ppmと当社推奨の管理限界値の以下であり、良好と判断します。全酸価は良好と判断します。全酸価は.mgKOH/gと新油値.mgKOH/gに比較して高い値を示しているものの、IRの結果で油劣化の兆候を示すカルボン酸が確認されていないことから良好と判断します。IRの結果、良好と判断します。IRの結果、油劣化の兆候を示すカルボン酸の吸収が確認されていないことから、良好と判断します。RBOTの結果、良好と判断します。RBOTはminと当社推奨の管理限界値のmin以上であり、良好と判断します。は良好と判断します。計数汚染度は良好と判断します。計数汚染度はNAS級と当社推奨の管理限界値のNAS級以内であり、良好と判断します。重量汚染度は良好と判断します。重量汚染度は.mg/mlと当社推奨の管理限界値のmg/ml以内であり、良好と判断します。機器の潤滑状態機器の潤滑状態は正常と判断します。SOAPの結果は良好です。SOAPの結果、油の添加剤成分であるバリウムがppm検出されました。軸受の摩耗を示す錫は検出されていないことから良好と判断します。D－SOAPの結果は良好です。D－SOAPの結果、油の添化剤成分であるバリウムが、外部から混入したカルシウムが検出されました。軸受の摩耗を示す錫は検出されていないことから良好と判断します。フェログラフィーの結果は良好です。異常摩耗の早期発見パラメータであるフェログラフィーのIs値が.と良好の範囲にあり、潤滑状態は良好と判断します。
報告№107-4545 報告№108-5112 | 分析№107-02185 分析№108-03626 | 108-03626 | トライボ診断の結果、全てのデータが良好であることから、この油は継続使用可能と判断します。は良好と判断します。粘度は良好。粘度は.mm/sと新油値.mm/sに比較して、粘度変化率は-％で、当社推奨の管理限界値である±％以内にあり、良好と判断します。粘度はmm/sとなっています。粘度はmm/sとなっています。粘度指数はとなっています。粘度指数はとなっています。水分は良好。水分はと当社推奨の管理限界値の以下にあり、良好と判断します。全酸価は良好。全酸価はmgKOH/gと新油値mgKOH/gに比較して高いものの、IRの結果で油劣化の兆候を示すカルボン酸の吸収が確認されていないことから、良好と判断します。
報告№109-09094 報告№112-00124 | 分析№109-000872 分析№112-000453 | 112-000453_date121122 | 潤滑油は継続使用可能な状態にあると判断します。は良好でした。尚、RBOTは管理基本値に比較して大きな値であり減少傾向は確認されませんでした。このことから、更油から今回採油までのヶ月間で酸化防止剤の消耗は確認されていないことから、使用条件が同様であれば定検周期のヶ月は使用できる可能性が高いと判断します。≪状態監視とパラメータ≫分析の目的および各分析のパラメータは以下の通りです。特性低下目的：油の分析結果から、や劣化傾向ならびに添加剤の消耗程度、残存寿命などを確認する。粘度JISK酸価JISK赤外線吸収スペクトルJISK酸化安定度試験JISK汚染目的：油の分析結果から、砂塵あるいは水・異種油などによるや、異物混入の有無を確認する。水分JISK計数汚染度JISB重量汚染度JISB光学顕微鏡観察摩耗目的：油中の摩耗粒子を分析する事により、回転・摺動部の潤滑状態、摩耗劣化の程度、余寿命などを解析する。摩耗診断電子顕微鏡観察JISKX線マイクロアナリシス油中金属濃度JISK≪分析結果≫特性低下粘度：良好粘度値.mm/sの管理基本値.mm/sに対する変化率は-.％であり、○○管理限界値±％以内に留まっています。酸価：良好酸価.mgKOH/gは管理基本値の.mgKOH/g以内にあることから、問題は無いと判断します。赤外線吸収スペクトル：良好酸化安定度試験：良好酸化安定度試験の結果、数値minは○○管理限界値min以上に留まっており、現時点での使用は可能と判断します。汚染水分：良好水分値.ppmは○○管理限界値以内に留まっています。計数汚染度：今回は実施していません。重量汚染度：今回は実施していません。光学顕微鏡観察：今回は実施していません。摩耗摩耗診断電子顕微鏡観察・X線マイクロアナリシス：今回は実施していません。油中金属濃度：今回は実施していません。
報告№105-8011 報告№105-0111 | 分析№105-00505 分析№105-00737 | 105-00737 | 本試験は、トライボ診断を実施し、軸受の潤滑状態、汚染状況、油の劣化状態を確認することを目的としました。軸受の潤滑状態ベアリング軌道面に若干疲労摩耗が発生しているものの、転がり軸受の寿命の指標となるフレーキングの発生が確認されていないことから、現在のところ、ベアリングは継続使用可能な状態にあると判断します。汚染状況計数汚染度は水分が高いためセンサーエラーを起こし、測定不能でした。重量汚染度が.mg/mlと汚染されていた。油の劣化状態油の劣化状況を確認するために実施した水分を除く項目は良好でした。水分が.ppmと当社推奨の管理限界値を超えていました。発錆予防のため、更油などによる水分除去が必要です。
報告№109-09136 報告№111-00620 | 分析№109-001160 分析№111-002935 | 111-002935 | 潤滑油および軸受は継続使用可能な状態にあると判断します。前回に比較してSOAP／D－SOAPの結果で、鉄および錫濃度に変化はなく、異常摩耗の早期発見パラメータであるフェログラフィーのIs値がのマイナス乗と良好でした。前回に比較して計数汚染度はNAS級からNAS級にランク増加しているものの、当社推奨の管理限界値内にあり、良好でした。前回同様に粘度、水分、酸価、IR、RBOTの各データは良好でした。
報告№109-09084 報告№109-09084 | 分析№109-000727 分析№109-000727 | 109-000727 | トライボ診断の結果、泡立ち試験を除く項目は良好です。泡立ち試験の結果は、一般的には消泡性能が低くいと判断できる値の-ですが、新油値の-と同レベルにあったため、良好と判断します。機器の潤滑状態潤滑状態指数はのマイナス乗と濾過設備のない機器であれば正常な潤滑状態にあると判断できます。しかし、フィルタが設置されているため、別紙インライン・オフラインフィルタの影響に示すとおり、粒子の大部分は捕捉され、異常な摩耗状態が発生したとしても正常な潤滑状態にあると誤認してしまう可能性があります。これらのフィルタの影響を検討した結果、ギヤは継続使用可能な状態にあると思われますが、潤滑状態指数は摩耗がやや厳しい状態であるの乗領域にあると推定できます。推定結果は、フィルタの濾過効率を仮定して求めたものですが、フィルタがない状態では油中の粒子濃度は現在より高いことは明らかです。そのためヶ月後に再度分析を実施し、摩耗進行の有無を確認することを推奨します。泡立ち試験の結果、消泡性能が低いと判断できる値であるものの、新油と同レベルにあると判断します。粘度は良好。粘度は.mm/sと新油値.mm/sに比較して、粘度変化率は-.％で、当社推奨の管理限界値である±％以内にあり、良好と判断します。粘度はmm/sとなっています。粘度はmm/sとなっています。粘度指数はとなっています。粘度指数はとなっています。泡立ち試験は-となっています。泡立ち試験は-と新油と同レベルにあり、消泡性能が新油と同レベルにあると判断します。水分は良好。水分はppmと当社推奨の管理限界値の以下であり、良好と判断します。全酸価は良好。全酸価は.mgKOH/gと新油値.mgKOH/gに比較して高いものの、IRの結果で油劣化の兆候を示すカルボン酸の吸収が確認されていないことから、良好と判断します。機器の潤滑状態精密な濾過設備がない機器であれば、潤滑状態指数は正常の範囲にあると判断します。潤滑状態指数は正常の範囲にあると判断します。異常摩耗の早期発見パラメータである潤滑状態指数がのマイナス乗と精密な濾過設備がない機器であれば、潤滑状態指数は正常の範囲にあると判断します。
報告№108-0457 報告№108-0457 | 分析№108-03119 分析№108-03122 | 108-03122 | 、軸受の潤滑状態を確認する。今回の採油は、対象設備の停止中にドレンプラグから実施しているため、油循環中に採油した場合に比較し、油中粒子の沈降の影響を受け、分析データが高濃度に出る可能性があります。今回の分析は以上のことを踏まえて結果を検討します。を示すRBOTを除く項目は良好です。RBOTがminと新油値のminからmin減少しています。使用開始時期が不明であるため減少傾向を確認することは出来ませんが、今後の使用状況によっては酸化防止剤の減少により、添加剤の効果がなくなり基油の劣化に進展することも懸念されます。今後は、ヶ月に度分析を実施し、劣化の進行速度を確認することを推奨します。軸受の潤滑状態異常摩耗の早期発見パラメータであるフェログラフィーのIs値がの乗と良好の範囲にあり、摩耗粒子の形態観察で外部から混入したと思われる鉄錆、樹脂等が多く観察されています。今回の採油は対象設備の停止中にドレンプラグから採油を実施しているため、これらの異物は、ドレンプラグ配管内部に残留していた汚染物が検出された可能性が高いと思われます。観察された摩耗粒子の中には金属接触が厳しい場合に発生するμmサイズのシビア粒子が観察されたものの、視野に個と少ないことから、潤滑状態は正常と判断します。尚、次回の採油は、粒子の沈降の影響を少なくすることが重要であり、そのため油中粒子が均一な分散状態で実施されることを推奨します。
報告№108-0030 報告№108-7003 | 分析№108-00153 分析№108-00420 | 108-00420 | 初期試験を実施した結果、摩耗の安定が確認され、潤滑油も継続使用可能と判断します。これらのことは、前回に比較して、計数汚染度はランク増加したものの良好の範囲にあり、SOAP／D-SOAPの鉄および銅濃度に変化がないこと異常摩耗の早期発見パラメータであるフェログラフィーのIs値がのマイナス乗と良好の範囲にあること以上のことから判断しました。
|  | 113-001972 | 対象設備は継続使用可能な状態にあると判断します。但し、今後の摩耗進行の有無を確認するためにも傾向監視を継続することが有効です。に示す内容をご確認ください。潤滑油潤滑油は油名が不明であることから、性能評価をすることが出来ませんでした。に示す内容をご確認ください。定期的な分析摩耗推移の傾向を把握し、摩耗進行の将来予測を行うために、定期的に分析を実施することを推奨します。新油の分析粘度、塩基価は、油の性能を評価するパラメータの一種です。油の性能低下は、新油との比較が必要なことから、未使用油の提供および分析による比較評価を推奨します。はフェログラフィーおよびSOAP-Tの結果から総合的に判断した結果、継続使用は可能ですが、機器の機能を保持するためにも傾向管理が有用と考えます。フェログラフィー【定量分析：Is値】Is値は異常摩耗の早期発見パラメータのつで、摩耗を定量化するために用います。Is値はの乗とやや高い値でした。フェログラフィー【定性分析：摩耗粒子の形態観察】比較的多く観察された粒子は、以下の通りです。正常な摩耗粒子・潤滑状態が正常なマイルド摩耗により発生。シビア粒子・潤滑状態がやや厳しい凝着摩耗により発生。金属潤滑部が局部的に油膜切れを起していると考えられます。観察された摩耗粒子の中でもシビア粒子は、将来的な異常摩耗の進行に繋がる可能性を示唆しているため、傾向監視が必要と思われます。詳細は、別紙傾向監視が必要な摩耗粒子をご覧ください。Iカップリング発光分光分析【SOAP-T】摩耗発生箇所は、以下のように推定します。鉄、鉛、銅、錫・エンジン部品等リン、亜鉛、カルシウム・添加剤アルミニウム、ケイ素、ナトリウム、マグネシウムホウ素・外部混入異物コンロッドメタル或いはクランクメタル等の摩耗SOAP-Tで錫がppm、鉛がppm、銅がppm検出されたことから、コンロッドメタル或いはクランクメタル等が摩耗していると推定します。詳細は、別紙コンロッドメタル・クランクメタルの摩耗をご覧ください。固形カルシウム化合物の生成SOAP-Tでカルシウムが.ppm検出されました。ディーゼルエンジンオイル中に検出されるカルシウムは、燃焼ガス中に含まれている硫黄分と反応して微小サイズの硫酸カルシウム、いわゆる石膏が生成されます。この影響については、別紙固形カルシウム化合物の生成をご覧ください。粘度粘度はmm/sでした。新油との比較による評価が必要です。水分はppmと当社推奨の管理限界値以下であり、良好でした。塩基価はmgKOH/gでした。新油との比較による評価が必要です。
報告№108-0059 報告№108-0059 | 分析№108-00308 分析№108-00308 | 108-00308 | 分析の結果、サーボシリンダ内壁およびポンプ内部で摩耗が発生していることが確認されました。計数汚染度は前回のNAS級からNAS級にランク増加し、管理限界値内にあるもののやや高く、摩耗粒子の形態観察でμm以下の鉄系摩耗粒子が多く観察されました。また、D－SOAPで前回に比較して鉄が微増したことから、今後更に摩耗が進行し、摩耗粒子濃度の増加に伴い、バルブ類の動作障害やフィルタ、ストレーナ等の目詰まりの発生が懸念されるため、ヶ月以内に再度分析を実施し、汚染度および摩耗の進行状況を確認することを推奨します。は良好と判断します。粘度は良好と判断します。粘度はmm/sと新油値mm/sに比較して、粘度変化率は-％で、当社推奨の管理限界値である±％以内にあり、良好と判断します。水分は良好と判断します。水分は.ppmと当社推奨の管理限界値の以下であり、良好と判断します。全酸価は良好と判断します。全酸価は.mgKOH/gと新油値に比較して高いものの、IRの結果、油劣化の兆候が確認されなかったことから良好と判断します。IRの結果、良好と判断します。IRの結果、油劣化の兆候を示すカルボン酸の吸収が確認されていないことから、良好と判断します。RBOTの結果、良好と判断します。RBOTはminと当社推奨の管理限界値のmin以上であり、良好と判断します。計数汚染度はやや高い値でした。計数汚染度はやや高い値でした。計数汚染度はNAS級と当社推奨の管理限界値のNAS級以内にあるものの、やや高い値でした。重量汚染度は良好と判断します。重量汚染度は.mg/mlと当社推奨の管理限界値のmg/ml以内であり、良好と判断します。機器の潤滑状態摩耗粒子の形態観察でμm以下の鉄系摩耗粒子が多く観察されました。SOAPの結果は良好です。SOAPの結果、ニッケルがppm、油の添加剤成分であるリンがppm検出されました。D－SOAPの結果は良好です。D－SOAPの結果、鉄が、錫が、外部から混入したと思われるナトリウムが検出されました。フェログラフィーの結果、μm以下の鉄系摩耗粒子が多く観察されました。異常摩耗の早期発見パラメータであるフェログラフィーのIs値が×のマイナス乗と良好の範囲にあるものの、摩耗粒子形態観察でμm以下の鉄系摩耗粒子が多く観察されました。
報告№109-09136 報告№113-00294 | 分析№109-001160 分析№113-001182 | 113-001182 | 軸受は継続使用可能な状態にあると判断します。但し、SOAPの銅濃度が高いことから、以下の対策を推奨します。油劣化の確認今後、別紙鉱油の酸化に対する金属触媒の影響に示すように銅濃度の増加に伴い酸化速度が速まる可能性があるため、今回の分析から短期間のうちに再分析を実施し、油劣化の進行状況を確認することを推奨します。はフェログラフィーおよびSOAP／D-SOAPの結果から総合的に判断した結果、継続使用は可能ですが、今後の機器の機能を確認するためにも傾向管理が有用と考えます。フェログラフィー【定量分析：Is値】Is値は異常摩耗の早期発見パラメータのつで、摩耗程度を定量化するために用います。前回に比較してIs値はの乗から変化はなく、低い値でした。フェログラフィー【定性分析：摩耗粒子および摩耗形態観察】分析結果から観察された代表的な粒子は、以下の通りでした。鉄錆、砂等・外部から混入したと考えられます。Iカップリング発光分光分析【SOAP／D-SOAP】検出された金属元素から発生箇所を推定すると、以下の通りでした。鉄、銅、ニッケル、錫・軸受等リン、亜鉛・添加剤カルシウム、アルミニウム、ケイ素、ナトリウム・外部混入異物銅の溶出前回に比較してSOAPの銅が、ppmからppmに減少していました。銅濃度の減少要因は推定出来ませんが、油の攪拌状況の違いで減少した可能性などが考えられます。銅の溶出箇所は、貴社ご提供の図面からデフレクターとバッフル、或いは流体継ぎ手のスクイ管、潤滑油冷却器の冷却管などが推定されます。これらの部品が選択的に溶出しているものと思われます。これらの部品の中でもデフレクターとバッフルは、オイルシールの役目を果たしていることから、溶出が継続した場合、シャフトとのギャップが増大し、油漏れの原因になると思われます。さらには油面低下により潤滑不良が発生することが懸念されるため、巡視の際には、油漏れと油面の低下に注意を払う必要があります。銅の溶出は、潤滑油に使用されている亜鉛系添加剤と銅の反応により溶出することが知られています。銅濃度の増加は、別紙鉱油の酸化に対する金属触媒の影響に示すように濃度の増加とともに酸化速度が加速しますので、注意が必要です。前回に比較して計数汚染度はNAS級からNAS級にランク上昇しているものの、当社推奨の管理限界値以下であり、良好でした。分析結果は良好と判断します。計数汚染度計数汚染度はNAS級と当社推奨の管理限界値のNAS級以下にあり、良好と判断します。重量汚染度は.mg/mlと当社推奨の管理限界値のmg/ml以下にあり、良好と判断します。前回同様にSOAPの銅が高い値でした。SOAPSOAPの結果、油の添加剤成分であるリン、亜鉛が検出されました。検出された亜鉛は、添加剤として化学反応により銅をイオン化させることが知られています。今回の銅濃度は減少していましたが、今後、銅濃度が増加した場合、別紙鉱油の酸化に対する金属触媒の影響に示されるように、油の酸化劣化速度を増大させるため、注意が必要です。D-SOAPD-SOAPの結果、摩耗により発生する鉄および錫が検出されました。フェログラフィー異常摩耗の早期発見パラメータであるフェログラフィーのIs値がの乗と良好の範囲にあることから、摩耗状態は正常と判断します。
報告№101-6118 | 分析№101-01355 | 101-01355 | 回目の初期試験を実施した結果、前回に比較して、計数汚染度がNAS級から級に上昇していた。この調速機圧油の系統には、静電浄油機が設置され常時濾過されており、このことを考慮して解析した。解析は、この濾過機が一般的に良好とされる濾過効率％として解析を進めた。解析の結果、前回がNAS級、今回がNASと考えられ、増加率がほぼ倍となり、このことから、濾過効率が一定であった場合、摩耗が進行していると考えられる。本対象機には、濾過機が設置しているため、清浄な状態に保持できているものの、油圧系統内では摩耗の進行があり、もう一度経過を確認する必要があると判断する。尚、今回は濾過効率を仮定しているため、正確な診断が出来ませんでした。次回分析時には静電浄油機の入口と出口から採油を実施し、正確な濾過効率を元に摩耗の進行状況を確認されることを併せて推奨する。
報告№107-0109 報告№107-0109 | 分析№107-00587 分析№107-00587 | 107-00587 | 分析の結果、摩耗粒子形態観察でフレッティングにより発生したμm未満の赤錆が多く観察されました。D－SOAPの結果で前回に比較して鉄がからに増加していました。フレッティングは、鉄系材料が接合されたり、勘合されていたりする部分から発生します。フレッティングによる赤錆が少量発生しても直ちに異常ではありませんが、起動停止が頻繁にあるような場合には、軟らかい軸受表面に、硬いフレッティング粒子が埋め込まれそれが原因で、起動時のトルク増大による起動開度の増加にも繋がることがあります。現在のところ、軸受は継続使用可能と判断しますが、巡視の際には起動開度の増大や、主機の発停時の軸受温度の跳ね上がり等の変化に注意して下さい。又、埋め込まれたこれらの粒子による摩耗の進行も懸念されるため、定期的に分析を実施し、汚染状況及び摩耗の進行状況を確認されることを推奨します。これらのことは、異常摩耗の早期発見パラメータであるフェログラフィーのIs値がと良好の範囲にあるものの、摩耗粒子形態観察の結果、フレッティングにより発生したμm未満の赤錆が多く観察されたことD－SOAPの結果、前回に比較して鉄がからに増加していたこと以上のことから判断しました。は良好と判断します。粘度は良好と判断します。粘度はmm/sと新油値mm/sに比較して、粘度変化率は-％で、当社推奨の管理限界値である±％以内にあり、良好と判断します。水分は良好と判断します。水分はppmと当社推奨の管理限界値の以下であり、良好と判断します。全酸価は良好と判断します。全酸価は.mgKOH/gと新油値.mgKOH/gに比較して大きな変化はなく、良好と判断します。IRの結果、良好と判断します。IRの結果、油劣化の兆候を示すカルボン酸の吸収が確認されていないことから、良好と判断します。RBOTの結果、良好と判断します。RBOTはminと当社推奨の管理限界値のmin以上であり、良好と判断します。は良好と判断します。計数汚染度は良好と判断します。計数汚染度はNAS級と当社推奨の管理限界値のNAS級以内であり、良好と判断します。重量汚染度は良好と判断します。重量汚染度は.mg/mlと当社推奨の管理限界値のmg/ml以内であり、良好と判断します。機器の潤滑状態摩耗粒子形態観察の結果、フレッティングにより発生したμm未満の赤錆が多く観察されました。SOAPの結果は良好です。SOAPの結果、鉄がppm、油の添加剤成分であるリンがppm、バリウムがppm検出されました。軸受の摩耗を示す錫は検出されていないことから、良好と判断します。D－SOAPの結果、鉄が多く検出されました。D－SOAPの結果、鉄が、油の添加剤成分であるバリウムが、外部から混入したと思われるカルシウムが、ナトリウムが検出されました。軸受の摩耗を示す錫は検出されていないことから、良好と判断します。フェログラフィーの結果、フレッティングにより発生したμm未満の赤錆が多く観察されました。異常摩耗の早期発見パラメータであるフェログラフィーのIs値がと良好の範囲にあるものの、摩耗粒子形態観察の結果、フレッティングにより発生したμm未満の赤錆が多く観察されました。
報告№106-4578 報告№106-4578 但し、先般トライボ診断を実施した○○１５号の報告でも診断したように、潤滑油の摩耗粒子は「インラインフィルター」に捕捉され、異常な摩耗状態が発生したとしても正常な潤滑状態にあると「誤認」してしまう可能性があります。 | 分析№106-02577 分析№106-02577 | 106-02577 | トライボ診断の結果、泡立ち試験を除く項目は良好でした。泡立ち試験の結果は、一般的には消泡性能が低くいと判断できる値の-ですが、新油値の-と同レベルにあったため、正常と判断できました。潤滑状態指数はのマイナス乗と低く、摩耗粒子がほとんど観察されなかったことから、濾過設備のない機器であれば良好な潤滑状態にあると判断できます。フィルタの捕捉の影響による誤認を避けるため、今後の診断に当たっては、これまでの採油箇所に加え、インラインフィルタやオフラインフィルタの捕捉物も分析し、その結果から潤滑状態を評価することを推奨します。尚、フィルタ捕捉物の分析を実施する際には、フィルタ流量、フィルタ使用時間、主機稼働時間などの追加情報が必要です。泡立ち試験の結果、消泡性能が低いと判断できる値であるものの、新油と同レベルにあった。粘度は良好。粘度はmm/sと新油値mm/sに比較して、粘度変化率は-.％で、当社推奨の管理限界値である±％以内にあり、良好と判断する。粘度は.mm/sでした。粘度は.mm/sでした。粘度指数はでした。粘度指数はでした。泡立ち試験は-でした。泡立ち試験は-と新油と同レベルにあり、消泡性能が新油と同レベルにあることが確認された。水分は良好。水分はと当社推奨の管理限界値の以下であり、良好と判断する。全酸価は良好。全酸価はmgKOH/gと新油値mgKOH/g以内であり、良好と判断する。機器の潤滑状態精密な濾過設備がない機器であれば、潤滑状態指数は正常の範囲にあると判断する。潤滑状態指数は正常の範囲にあると判断する。異常摩耗の早期発見パラメータである潤滑状態指数がのマイナス乗と、精密な濾過設備がない機器であれば、潤滑状態指数は正常の範囲にあると判断する。
報告№109-09136 報告№112-00588 | 分析№109-001160 分析№112-002421 | 112-002421_date130313 | 、汚染状態、摩耗状態ポンプ減速機と潤滑油は、継続使用可能な状態であるため、分解点検の必要はないと判断します。但し、油中の汚染度が高く、観察された油中粒子には、異物の切削作用の影響で発生する切削摩耗で発生した摩耗粒子が観られたことから、今後の摩耗進行を傾向監視するため、以下の対策を推奨します。余寿命予測フェログラフィーのIs値は、前回に比較しての乗から乗に桁低下し、安定した潤滑状態になっていることがわかります。このような安定した潤滑状態では、異常な方向に向かう上昇角を示さないことからIs値による余寿命予測はできませんが、前回と今回の摩耗形態や摩耗サイズの粒度分布、金属摩耗量、油中汚染物の影響や潤滑性状の確認や比較等の過程を経た結果から総合的に判断すると、少なくとも年程度の間は継続して使用が可能な状態にあると判断します。定期的なトライボ診断トライボ診断は、潤滑油を分析し、潤滑油の性状を調査して継続使用が可能か、更油すべきかの評価を行うことはもとより、ギヤや転がり軸受、すべり軸受などの潤滑状態も評価する設備診断技術ですが、農業用の設備では稼働率にもよるものの年に回程度の診断により、そのデータの変化から異常の兆候を早期に発見することや、分解点検の必要性を判断することが可能となります。今回の分析データでは、潤滑油中に摩耗速度の早い摩耗形態の切削摩耗が確認されたことから、今後も定期的な分析診断により設備状態を把握することを推奨します。潤滑油の濾過油中の汚染度が高いことから、摩耗粒子や異物等がギヤ歯面や軸受軌道面に噛み込むことによる摩耗の進行が懸念されるため、潤滑油の濾過を推奨します。はフェログラフィーおよびSOAP-Tの結果から総合的に判断した結果、傾向管理が必要な状態にあると考えられます。フェログラフィー【定量分析：Is値】Is値は異常摩耗の早期発見パラメータのつで、摩耗粒子を定量化するために用います。Is値は前回に比較しての乗から乗に低下し、低い値でした。これは、潤滑状態が異常に向かう上昇角を示さないことから、安定した潤滑状態になっていると判断します。フェログラフィー【定性分析：摩耗粒子および摩耗形態観察】分析結果から比較的多く観察された粒子は、以下の通りでした。正常な摩耗粒子・潤滑状態が正常なマイルド摩耗により発生。切削粒子・異物や金属表面の微小突起による切削摩耗により発生。観察された摩耗粒子の中でも切削粒子は、注意が必要です。減速機で切削摩耗が発生した場合、減速機内部で使用されている転がり軸受が切削摩耗により生じた軌道面の損傷が起点となって、寿命が分の程度に低下することがあることから、切削摩耗には十分注意する必要があります。切削摩耗の発生原因となる混入異物が残留している場合、この異物により切削摩耗が継続して発生する可能性があります。Iカップリング発光分光分析【SOAP-T】検出された金属元素から発生箇所を推定すると、以下の通りでした。鉄、鉛、銅、錫、亜鉛・ギヤ、軸受等リン、カルシウム、ナトリウム・外部混入異物バックラッシご提供いただいた減速機に関する情報から遊星歯車機構であることが分かりました。遊星歯車は、太陽歯車、内歯車、そして遊星歯車から構成されています。遊星歯車の個数は個ですので、遊星歯車と内歯車、遊星歯車と太陽歯車の接触点は合計で箇所となります。その結果、平均的に摩耗が発生していたと仮定した場合、バックラッシの増加量は以下の通りと推定されます。表バックラッシ増加量接触箇所 接触点 バックラッシ増加量 太陽歯車-遊星歯車 約. 遊星歯車-内歯 約. バックラッシ増加分の上限値は、メーカにより差異はあるものの、当社の推奨するバックラッシは、一般に推奨されるμmを管理目安にしています。この値に比較して十分に小さい値であり、前回に比較してSOAP-Tの鉄濃度が減少していることから、摩耗は安定しているものと推定されます。計数汚染度は、昨年のデータNAS級からNAS級に減少していました。重量汚染度は、昨年データの.mg/mlと比較して、mg/mlと倍以上汚染度が上昇し、管理限界値のmg/mlを超えていました。また、フィルタの表面の異物観察では、金属片、鉄錆、砂等が観察されたことから、汚染度が高い要因は、摩耗と外部混入異物の影響と思われます。潤滑油は、摩耗状態もやや厳しい状態であるものの、潤滑状態にすぐに悪影響を与える領域に達していませんので、今後の運転時間や運転状況が、特に変化のない運転であれば、少なくても年間は継続使用可能な状態にあると判断します。しかし、油中の汚染度が高いことから、摩耗粒子や異物等がギヤ歯面や軸受軌道面に噛み込むことによる摩耗の進行が懸念されるため、今回は潤滑油の濾過を推奨します。は良好と判断します。粘度粘度は、.mm/sと新油値.mm/sに比較して、粘度変化率は+.％で、管理限界値である±％以内にあり、良好と判断します。水分は、.ppmと管理限界値の以下にあり、良好と判断します。酸価は、.mgKOH/gと新油値に比較して高いものの、IRの結果で油劣化の兆候を示すカルボン酸の吸収が確認されていないことから、良好と判断します。IRIRチャートの結果、新油と使用油のスペクトルパターンはほぼ一致し、また、油劣化の兆候を示すカルボン酸の吸収が確認されていないことから、良好と判断します。
報告№108-7522 報告№108-7522 | 分析№108-02500 分析№108-02500 | 108-02500 | 精点Aを実施し、前回データと照合した結果、計数汚染度に変化はありません。しかし、SOAPの結果、ホワイトメタルの主成分である錫の増加が確認され、同時にフェログラフィーの結果でフレッティングにより発生した赤錆が多く観察されています。このような分析データとなった場合、フレッティングにより軸受台金とペデスタル間で微細な赤錆が発生する摩耗現象が発生し、その影響で軸受摺動面で軽いメタルコンタクトが発生し、錫濃度を上昇させているものと思われます。軸受メタルの摩耗程度を平均的な摩耗深さにより確認します。その方法は、軸受メタルの主成分である錫がSOAPでppm検出されており、この錫濃度ppmと油量Lから下式によります。錫の摩耗体積＝錫濃度×-×油量×.×÷錫密度＝×-××.×÷.＝平均的な摩耗深さ＝摩耗体積÷摩耗面積×＝÷.×＝.計算の結果、平均的な摩耗深さが.μmとなり、メタルの表面粗さをsと仮定すると、メタルの表面は鏡面状態になっている部分が発生していると考えられ、油膜が形成し難い状態になっていると思われます。年の初期試験以降、新油の補充量が不明ですが、新油が補充されていた場合、今回の錫濃度より高くなり、摩耗深さは大きくなっていた可能性があります。同発電所では、年にトライボ診断でメタルの損傷を予防した事例があります。その際の号Aメタルは、錫がppmであったことから、本試料油のppmも年前と同程度の摩耗状態になっていると思われます。可能であれば、至急メタルの摩耗状況を分解点検により確認することを推奨します。これらのことは、前回に比較して、計数汚染度は等級に変化はなく、異常摩耗の早期発見パラメータであるフェログラフィーのIs値がの乗と良好の範囲にあるものの、摩耗粒子の形態観察の結果、フレッティングにより発生するμm未満の赤錆が多く観察されたことSOAPの錫、SOAP／D-SOAPの鉄濃度が増加していること以上のことから判断しています。尚、潤滑油の基本特性も良好の範囲にあることから継続使用可能と判断します。
報告№105-0255 | 分析№105-01679 | 105-01679 | 濾過前の試料油を分析した結果、計数汚染度が前回NAS級から、今回NAS級に約年でランク上昇しました。SOAPで前回と同じくケイ素がppm検出されました。）汚染度の上昇摩耗粒子形態観察の結果、鉄錆等が観察されているため、汚染度が上昇した要因は、外部から混入したと思われる異物によるものと考えられます。但し、潤滑異常の早期発見パラメータである摩耗過酷度を示すIs値が.と非常に良好の範囲にあることから、潤滑状態は良好な状態にあると判断します。）ケイ素の検出ケイ素が検出されたのは、a～cの可能性が考えられます。油の添加剤の消泡剤の主成分ですが、通常、消泡剤のケイ素は～程度です。今回検出されたケイ素は消泡剤の可能性も考えられます。ケイ素は、砂の主成分ですがフェログラフィーでは砂が多く観察されていないことから、外部から混入した砂によるものではないと思われます。シリコングリースをシール部に塗布している場合、このシリコングリースが潤滑油に混入している可能性が考えられます。ケイ素が検出されたのは、aかcの可能性がありますが、前回に比較して変化がなく、継続使用には影響がないと判断します。
報告№111-00058 報告№111-00058 | 分析№111-000298 分析№111-000298 | 111-000298 | は良好と判断します。尚、RBOTがminと新油値のminに比較してmin減少していました。このまま継続使用した場合、この減少傾向から限界値に到達するのは、別紙図RBOTの減少傾向に示すように年月と推定されました。残りの継続使用期間は、約年ヶ月であると予測されます。潤滑油は継続使用可能な状態にあると判断します。≪状態監視とパラメータ≫分析の目的および各分析のパラメータは以下の通りです。特性低下目的：油の分析結果から、や劣化傾向ならびに添加剤の消耗程度、残存寿命などを確認する。粘度JISK全酸価JISK赤外線吸収スペクトルJISK酸化安定度試験JISK汚染目的：油の分析結果から、砂塵あるいは水・異種油などによるや、異物混入の有無を確認する。水分JISK計数汚染度JISB重量汚染度JISB光学顕微鏡観察摩耗目的：油中の摩耗粒子を分析する事により、回転・摺動部の潤滑状態、摩耗劣化の程度、余寿命などを解析する。摩耗診断電子顕微鏡観察JISKX線マイクロアナリシス油中金属濃度JISK≪分析結果≫特性低下粘度：良好粘度値mm/sの新油値mm/sに対する変化率は+％であり、当社推奨の管理限界値±％以内に留まっています。全酸価：良好全酸価.mgKOH/gは新油値の.mgKOH/g以内にあることから、問題は無いと判断します。赤外線吸収スペクトル：良好酸化安定度試験：良好酸化安定度試験の結果、数値minは当社推奨の管理限界値min以上に留まっており、現時点での使用は可能と判断します。汚染水分：良好水分値ppmは当社推奨の管理限界値以内に留まっています。計数汚染度：今回は実施していません。重量汚染度：今回は実施していません。光学顕微鏡観察：今回は実施していません。摩耗摩耗診断電子顕微鏡観察・X線マイクロアナリシス：今回は実施していません。油中金属濃度：今回は実施していません。
報告№107-0317 報告№107-0317 | 分析№107-01687 分析№107-01687 | 107-01687 | 結論今回検出されたSOAP／D－SOAPの錫濃度に大きな変化がないことから、メタルの摩耗は安定していることが確認されました。但し、メタルの主成分である錫の累積濃度を別紙表により計算した結果、ppmとなり、この累積錫濃度からメタルの表面の状態を解析した結果、既に鏡面状態になっている部分が発生し油膜切れが発生しやすい状況にあると考えられました。今後もトライボ診断により継続監視することを推奨します。粘度は良好と判断します。粘度はmm/sと非常に良好の範囲にありました。水分は良好と判断します。水分はppmと非常に良好の範囲にありました。全酸価は良好と判断します。全酸価は.mgKOH/gと非常に良好の範囲にありました。RBOTは良好と判断します。RBOTはminと非常に良好の範囲にありました。尚、RBOTが前回に比較し、min上昇したのは、前回の濾過でL補給を実施したためと考えられます。今後は、今回のRBOT値によりデータ管理を行います。計数汚染度は、良好の範囲にあるものの、前年度に比較してランク増加していました。計数汚染度は、NAS級と前年度の濾過後NAS級に比較して、約ヶ月でランク増加しました。重量汚染度は良好と判断します。重量汚染度は.mg/mlと非常に良好の範囲にありました。機器の潤滑状態今回検出されたSOAP／D－SOAPの錫濃度に大きな変化がないことから、メタルの摩耗は安定していることが確認されました。但し、メタルの主成分である錫の累積濃度を別紙表により計算した結果、ppmとなり、この累積錫濃度からメタルの表面の状態を解析した結果、既に鏡面状態になっている部分が発生し油膜切れが発生しやすい状況にあると考えられました。今後もトライボ診断により継続監視することを推奨します。油中の金属粒子濃度を分析するSOAP及びD-SOAPの結果、軸受メタルの摩耗により発生したと考えられる錫がSOAPでppm検出されました。この錫濃度からメタルの摩耗量を検討する場合、本軸受油は年に度濾過を実施しており濃度補正を行う必要があります。補正を行った結果、別表に示す通り累積錫濃度はppmとなりました。この補正後の錫濃度と油量リットルから摩耗量を下式により計算しました。 ・式 摩耗量はcmとなります。従いまして、図aのような体積をもつ金属片が摩耗した計算となります。図摩耗量の概念図この体積cmを軸受メタルの摩耗面積で割りますと平均的な摩耗深さとなります。この摩耗面積は当社の経験によれば、スラストメタル面積の約分の程度となることが確認されており、軸受の支持面積cmからスラストメタル面積とパッド枚数枚から計算するとcmとなります。摩耗体積cmとcmから平均的な摩耗深さを求めると.μmとなります。スラストメタルの表面粗さをRmaxμmとしますと既にスラストメタル表面は摩耗が進行し鏡面状態になっている箇所があると考えられます。
報告№109-09365 報告№109-09365 | 分析№109-002487 分析№109-002487 | 109-002487 | 濾過前の試料油を分析した結果、計数汚染度が前回のNAS級から、今回D級に約ヶ月でランク増加し、処置領域にありました。重量汚染度が前回の.mg/mlから、今回mg/mlに増加し、処置領域にありました。異常摩耗の早期発見パラメータであるフェログラフィーのIs値がの乗と処置領域にありました。摩耗粒子の形態観察で金属接触が厳しい場合に発生するシビア粒子、潤滑部が局部的に高圧・高温となる場合に潤滑油が重合するなどして発生するフリクションポリマ、外部から混入したと思われる鉄錆、砂、樹脂等が観察されました。SOAP／D－SOAPの結果、鉄、鉛、銅が検出されました。・摩耗状態主にサーボシリンダ内壁およびブッシュ、ポンプ内部で摩耗が発生している可能性が考えられます。このまま摩耗が進行し汚染度が増加した場合、バルブ類の動作障害やフィルタおよびストレーナの目詰まり等が発生することが懸念されます。・フリクションポリマフリクションポリマは、潤滑油が軸受摺動面で高圧下に押し込められ、高圧状態になると同時に、圧縮熱も発生して高温状態にもなり、その結果、潤滑油が重合して発生することが知られています。そのため、高温高圧状態の解消がなされなければ、潤滑油は劣化する場合があります。・汚染度および金属濃度の増加摩耗粒子およびフィルタ表面の異物観察で鉄錆、砂、樹脂等が観察されたため、汚染度および金属濃度が増加した要因は、摩耗粒子と外部から混入したと思われる異物によるものと思われます。今回の採油箇所が排油弁であることから、ドレン量が不足していたか、或いは、採油時に外部から異物が混入した可能性も考えられます。本試料油の汚染度が高い原因は、外部混入異物の影響が大きいと思われます。これは、採油箇所が粒子濃度の高いと思われる排油弁からであるためと思われます。今回観察された粒子は、機器停止中には油槽底部に沈殿していたものが検出されたと思われますが、運転により油が循環し始めた場合に油槽内で巻き上げられて油圧系統に進入しバルブ類の動作障害を引き起こす可能性も考えられます。これらの障害発生に対する弊害を勘案の上、可能であれば濾過実施を推奨します。濾過が実施できない場合は、採油前のドレン量を見直すなどして、再度採油および分析を実施されることを推奨します。尚、補給によりRBOTが前回に比較してmin上昇していますので、今後は今回のRBOT値によりデータ管理を行います。
報告№109-09409 報告№109-09409 | 分析№109-002651 分析№109-002652 | 109-002652 | ・摩耗状態油中金属分析の結果、潤滑油中からは鉄および銅が検出されました。これらの金属は、粒子の観察結果から異物の噛み込みにより発生する切削粒子で、潤滑部分では切削摩耗が発生していることが分かりました。観察された摩耗粒子の材質と形態を、SEM・XMAで詳細に観察し結果、鉄、クロム、マンガンを含む粒子が多いことが確認されたことから、摩耗粒子の発生箇所は転がり軸受軌道面であると推定されます。・銅を使用した箇所の溶出・摩耗分析の結果で検出された銅は、データを検討した結果から本軸受に使用されているオイルリングの銅合金が摩耗潤滑油の亜鉛系添加剤と反応して溶出したものが支配的であると推定されました。結論転動体に傷が発生していた原因は、予圧の過大などによりスラスト方向の負荷が大きくなり、その影響で転動体が転動面の側面へ片当たりして転がりにくくなり、凝着摩耗が発生したものと思われます。また、発生した摩耗粒子や外部混入異物などが軸受軌道面に噛み込み切削摩耗が発生したものと考えられます。
報告№109-09249 報告№110-000298 | 分析№109-001747 分析№110-001175 | 110-001175 | 本試料は、汚染や摩耗に関するデータが異常として出やすいドレンバルブから採油されたにも関わらず、分析の結果は全ての分析項目の値が当社推奨の管理基準を満たしており、新油分析値との比較結果も問題となる値はなかったことから、油は継続使用可能な状態であり、また運転中における潤滑状態も正常であったものと判断します。分析結果特性低下特性低下に係るパラメータの分析結果は良好と判断します。粘度粘度はmm/sと新油値mm/sに対する粘度変化率は-.％で、当社推奨の管理限界値である±％以内にあり、良好と判断します。全酸価添加タービン油の全酸価は、油メーカによって初期値が違うため統一した管理基準を設定するのが困難であることから、当社では管理限界値を設定しておらず、新油分析値との比較及び他の分析項目の結果より全酸価の状態判断を行います。その結果、全酸価は.mgKOH/gと新油値.mgKOH/gに比較して若干高くなっていますが、IRチャートに示すように劣化の兆候として現れるカルボン酸などの有機物・有機化合物の発生が確認されていないことから、異常のない値と判断します。酸化安定度酸化安定度はminであり、当社推奨の管理限界値のmin以上であることから良好と判断します。有機物・有機化合物有機物・有機化合物は、IRチャートによる新油分析値との比較の結果、cm-付近に劣化の兆候を示すカルボン酸の吸収が確認されていないことから、良好と判断します。色相はL.であり、新油値のLに比較して大きな変化はないことから、良好と判断します。汚染に係るパラメータの分析結果は良好と判断します。水分はppmであり、当社推奨の管理限界値の以下であることから良好と判断します。汚染粒子数はNAS級であり、当社推奨の管理限界値のNAS級以内であることから良好と判断します。汚染度物重量は.mg/mlであり、当社推奨の管理限界値のmg/ml以内であることから良好と判断します。摩耗運転中における潤滑状態は正常であったものと判断します。異常摩耗の早期発見パラメータであるフェログラフィーのIs値がのマイナス乗と当社基準値と比較して良好の範囲にあったことから潤滑箇所の潤滑状態は正常と判断します。金属濃度SOAP法により金属濃度を測定した結果、金属元素は検出されなかったことから、潤滑箇所で発生する金属接触による摩耗や、外部からの異物などの混入は見られず良好と判断します。金属濃度酸溶解法により金属濃度を測定した結果、外部からの異物などが混入したと思われるカルシウムとナトリウムがと僅かに検出されましたが良好と判断します。
報告№109-09136 報告№112-00091 | 分析№109-001160 分析№112-000251 | 112-000251 | グリースはちょう度が当社推奨の管理下限値に到達していました。以下の対策を推奨します。グリースの交換ちょう度が低下し、グリースが硬化していることが確認されたことから、油分の流動性がなくなり、軸受等で良好な油膜が保持されにくくなる可能性があることから、グリースを交換することを推奨します。グリースの物理的性状滴点、全酸価、IRの各データは良好でした。ちょう度ちょう度は、と当社推奨の管理下限値のに到達し、グリースが硬化していることが分かりました。硬化したグリースを使用した場合、油分の流動性がなくなり、軸受等で良好な油膜が保持されにくくなる可能性があります。
報告№103-0182 報告№103-0182 | 分析№103-01600 分析№103-01600 | 103-01600 | 分析の結果、軸受軌道面には若干フレーキングが発生しているものの、軸受は継続使用可能な状態にあると判断します。このことは、マイクロフレーキングにより発生した摩耗粒子が観察されているものの、D－SOAPの鉄濃度と油量リットルからベアリング軌道面で発生している摩耗発生面積を試算した結果、軌道面面積の.％程度と使用可能な範囲にあること以上のことから軸受は継続使用可能な範囲にあると判断しました。新油との比較が必要ですが、水分及びIRが良好であることから、現時点では使用可能な状態であると考えられますが、今後、粘度変化の把握、油劣化の予測を行う場合、新油データが必要ですので、現在使用している新油をご提供下さい。粘度は良好と判断します。粘度はmm/sでした。新油データが当社データベースになかったため、判定できなかったものの、油名からISOVGグレードであることが確認できますので、このISOVGグレードの粘度範囲を～.mm/s以内にあり、良好と判断します。尚、粘度の変化率を正確に把握することは重要ですので、現在使用している新油を分析し、そのデータを基準に管理することを推奨します。水分は良好と判断します。水分は.ppmと管理限界値の以下にあり、良好と判断します。全酸価は判定できませんでした。全酸価は.mgKOH/gでした。新油データが当社データベースになかったため、判定できませんでした。全酸価は新油データとの比較管理が必要ですので、現在使用している新油を分析し、そのデータを基準に管理することを推奨します。IRは良好と判断します。IRはチャートに示すように、油劣化の兆候を示すカルボン酸の吸収が確認されていないことから、継続使用可能な状態にあると考えられます。但し、このIRも全酸価同様に新油データとの比較による判断が必要ですので、現在使用している新油を分析することを推奨します。計数汚染度、重量汚染度、共に良好と判断します。計数汚染度は良好と判断します。計数汚染度はNAS級と当社推奨の管理限界値のNAS級以内にあり良好と判断します。重量汚染度は良好と判断します。重量汚染度は.mg/mlと当社推奨の管理限界値のmg/ml以内にあり良好と判断します。機器の潤滑状態フェログラフィーのIs値はのマイナス乗と良好の範囲にあるものの、マイクロフレーキングにより発生した摩耗粒子が見られました。SOAPは良好でした。SOAPの結果、油の添加剤成分であるリンが検出されました。D－SOAPは良好でした。D－SOAPの結果、摩耗により発生した鉄が検出されました。フェログラフィーの結果、Is値がのマイナス乗と良好の範囲にあるものの、マイクロフレーキングにより発生した摩耗粒子が見られました。フェログラフィーの結果、Is値がのマイナス乗と良好の範囲あるものの、マイクロフレーキングにより発生した摩耗粒子が見られました。
報告№109-09136 報告№110-00054 | 分析№109-001160 分析№110-000176 | 110-000176 | IRおよびRBOTを除く項目は良好でした。RBOTはminと新油に比較して％に減少していることが確認されました。IRの結果、IRチャートに示すように新油と異なるピークが確認されました。異種油の混入、或いは、油名が違う可能性があります。結論RBOTの結果、酸化防止剤の減少が確認されたため、安全をみて更油を実施することを推奨します。なお、異種油の混入、或いは、油名が違う可能性がありますので、再度ご確認下さい。また、無添加タービン油を使用している場合、RBOTの判定が変わりますので、その場合は連絡下さい。
報告№109-09136 報告№113-00020 | 分析№109-001160 分析№113-000043 | 113-000043 | 潤滑油は継続使用可能な状態にあると判断します。前回同様に粘度、全酸価、IR、RBOTの各データは良好でした。尚、別紙RBOTの減少傾向から油の余寿命を求めた結果、本試料は直近の更油から起算して稼働日数が年月まで使用可能であることが分かりました。本試料油の添加剤は、一般に、タービン油に比較して極圧添加剤や摩耗防止剤などの濃度が高く、この影響でRBOT試験の結果が変動する傾向があります。そのため、ギヤ油の余寿命の評価をタービン油と同等の精度で得るには、RBOTの結果に加え、粘度、全酸価、IRなどのデータを総合的に判断することが必要です。前回同様に水分は良好でした。
報告№109-09463 報告№109-09463 | 分析№109-002883 分析№109-002883 | 109-002883 | ・摩耗粒子の形態観察で異物の噛み込みなどで発生する切削粒子、疲労摩耗粒子が比較的多く観察されました。・SOAPで鉄および鉛、D－SOAPで鉄が比較的多く検出されました。・を示す粘度、IRの各データは良好でした。・摩耗形態減速機内部で発生している摩耗形態は切削摩耗とマイルド摩耗が混在しています。切削摩耗は、摩耗形態の中で特に摩耗進行速度が速いことが知られており、異物が混入していない状態に比較して、注意が必要です。この切削摩耗が減速機内の転がり軸受で発生している場合、軸受の寿命が分の程度に低下することが知られており、定期的なトライボ診断による状態監視が必要と考えます。切削摩耗発生の原因となる混入異物が残留している場合、この異物により切削摩耗が継続して発生する可能性があります。結論現在のところ、潤滑油および減速機は継続使用可能な状態にあると判断できますが、異物の噛み込みにより発生している切削摩耗が進行する可能性があります。対策定期的に分析を実施し、摩耗の進行状況を確認されることを推奨します。トライボ診断では、バックラッシの増加量を油中金属濃度の分析結果から計算できますので、次回分析を実施する際には、今回ご提供いただいた構造図面、ギヤの形式、歯形、歯数に加えて、寸法が確認できる図面、モジュールおよび歯幅をお知らせ下さい。計算結果をご報告いたします。
報告№108-8028 報告№108-8028 | 分析№108-03822 分析№108-03822 | 108-03822 | トライボ診断を実施し、汚染度、潤滑状態を確認する。分析の結果、前回に比較して計数汚染度がランク増加し、SOAPの鉄濃度が増加傾向にありました。摩耗粒子診断で異常摩耗の早期発見パラメータであるIs値がの乗とやや高く、異物の噛み込みなどで発生する切削粒子、前回同様にフレッティングにより発生する赤錆が多く観察されたことから、摩耗形態は切削摩耗であり、汚染度が増加した要因は、摩耗が進行したためと考えられました。摩耗形態の中で特に切削摩耗は、異物が混入していない状態に比較して、摩耗の進行速度が速く注意が必要です。転がり軸受でフレッティングが発生していた場合、発生する箇所は、軸と内輪内面軸受箱と外輪外面軌道輪と転動体の箇所が考えられます。フレッティングが発生した場合、発生した赤錆が転がり軸受の軌道面に噛み込んで圧痕となり、そこが起点となって転がり軸受の寿命の指標となるフレーキングに進展することがあります。そのため、定期的に分析を実施し、摩耗の進行状況を確認されることを推奨します。これらのことは、前回に比較して計数汚染度はランク増加し、SOAPの鉄濃度が増加したこと摩耗粒子診断の結果、異常摩耗の早期発見パラメータであるIs値がの乗とやや高く、異物の噛み込みなどで発生する切削粒子、フレッティングにより発生する赤錆が多く観察されたこと以上のことから判断しています。トライボ診断では、バックラッシの増加量を分析結果から計算できますので、構造が確認できる図面、ギヤの形式、歯形、モジュール、歯数、回転数、減速比、歯幅をお知らせ下さい。計数汚染度は良好と判断します。計数汚染度は良好と判断します。計数汚染度はNAS級と当社推奨の管理限界値のNAS級以内にあり、良好と判断します。重量汚染度は.mg/mlとなっています。重量汚染度は.mg/mlとなっています。機器の潤滑状態摩耗粒子診断の結果、異物の噛み込みなどで発生する切削粒子、フレッティングにより発生する赤錆が多く観察されています。SOAPによる油中金属濃度の結果、が検出されています。SOAPによる油中金属濃度の結果、鉄、銅、油の添加剤成分であるリンが検出されています。SOAPによる油中金属濃度の結果、鉄が検出されています。SOAPによる油中金属濃度の結果、鉄、銅、外部から混入したと思われるカルシウム、ナトリウムが検出されています。摩耗粒子診断の結果、異物の噛み込みなどで発生する切削粒子、フレッティングにより発生する赤錆が多く観察されています。摩耗粒子診断の結果、異常摩耗の早期発見パラメータであるIs値がの乗とやや高く、異物の噛み込みなどで発生する切削粒子、フレッティングにより発生する赤錆が多く観察されています。
報告№109-09136 報告№110-00685 | 分析№109-001160 分析№110-003197 | 110-003197 | 金属元素と濃度の分析は、試料油を以上の高温で発光させ、その光を分光器で分光し、分光によって得られた光の強度と金属固有の波長とから元素を特定するIカップリング発光分光分析法）を用います。また摩耗状態は、SOAPにより求めた金属成分と濃度にフェログラフィー法による摩耗粒子分析とを加味して総合的に評価しますが、摩擦面の摩耗機構と摩耗状態の判断は摩耗粒子の形態と、異常摩耗の早期発見パラメータであるIs値により判断します。Iカップリング発光分光分析供試のギヤ油を分析した結果、検出された金属元素は、油中金属濃度の結果表に示すように、鉄、錫、リン、亜鉛、カルシウム、アルミニウム、ケイ素、ナトリウム、ホウ素が検出されました。これらの検出された金属元素から発生箇所を推定すると鉄、錫・軸受等リン・オイル添加剤亜鉛、カルシウム、アルミニウム、ケイ素、ナトリウム、ホウ素・外部混入異物であると思われます。このうち、機械部品が摩耗したと思われる元素はのグループです。フェログラフィー異常摩耗の早期発見パラメータとして摩耗粒子を定量化して評価するフェログラフィーのIs値は、潤滑状態がやや厳しいの乗でした。摩耗粒子の形態で比較的多く観察された粒子は、潤滑状態が正常な場合に発生する摩耗粒子、金属潤滑部が局部的に油膜切れを起して発生するシビア粒子でした。このような摩耗粒子が観察された場合には、潤滑部では正常なマイルド摩耗とやや厳しい摩耗による凝着摩耗が発生していることが分かります。粘度、水分、全酸価、IRの各データは良好でした。軸受および潤滑油は継続使用可能な状態にあると判断します。ただし、今後の継続使用により油膜切れなどにより摩耗が進行することが懸念されるため更油を推奨します。
|  | 112-002158 | 結論対象設備は継続使用可能な状態にあると判断します。但し、潤滑油は粘度が低下しているため、以下の対策を推奨します。更油粘度低下が確認されており、潤滑部で油膜切れなどによる摩耗の発生が懸念されます。これらの予防処置として更油を推奨します。はフェログラフィーおよびSOAPの結果から総合的に判断した結果、正常な状態にあると考えられます。フェログラフィー【定量分析：Is値】Is値は異常摩耗の早期発見パラメータのつで、摩耗粒子を定量化するために用います。今回のIs値はの乗と低い値でした。フェログラフィー【定性分析：摩耗粒子および摩耗形態観察】分析結果から比較的多く観察された粒子は、以下の通りでした。正常な摩耗粒子・潤滑状態が正常なマイルド摩耗により発生。Iカップリング発光分光分析【SOAP】検出された金属元素から発生箇所を推定すると、以下の通りでした。鉄、銅・エンジン部品リン、亜鉛、カルシウム、モリブデン・添加剤アルミニウム、マグネシウム・外部混入異物水分、IR酸化度、塩基価の各データは良好でした。粘度粘度は、.mm/sと新油値のmm/sに比較して粘度変化率が-％となっており、当社推奨の管理限界値である±％を超えていました。ディーゼルエンジンオイルの粘度低下は、別紙内燃機関における粘度の低下を御覧下さい。
報告№107-4530 報告№107-7011 | 分析№107-01164 分析№107-01396 | 107-01396 | 初期試験を実施した結果、計数汚染度がNAS級と油中の汚染粒子が非常に少なく清浄な状態にあることが確認されました。これは、濾過機が常設され、十分な濾過が実施されているためと考えられます。このような場合、摩耗粒子が発生していても除去されて、異常な摩耗状態であることを検出できない場合が考えられます。今後は、より正確に摩耗の進行状況を把握できるように、濾過機の入口と出口の箇所から採油を実施し、濾過効率を基に解析し、把握することを提案いたします。尚、および汚染状態を示す各データが良好の範囲にあり、潤滑油は継続使用可能と判断します。これらのことは、前回に比較して、計数汚染度は等級に変化がないことSOAP／D-SOAPの鉄濃度に変化がないこと異常摩耗の早期発見パラメータであるフェログラフィーのIs値がのマイナス乗と良好の範囲にあること以上のことから判断しました。
|  | 100-02762 | 摩耗率は対策後の方が減少しており、対策の効果が確認された。表摩耗率の比較 SOAP D－SOAP 未対策 ppm／月 .ppm／月 対策後 ppm／月 .ppm／月 尚、対策の効果は確認されたが、依然として摩耗は進行しており、少なくとも、ヶ月に度は分析を実施し、摩耗の進行状況をチェックされることを推奨する。
報告№109-09136 報告№112-00330 | 分析№109-001160 分析№112-001307 | 112-001307_date121009 | ドレンから採油を実施した本試料油は、本来であれば油中粒子の沈降の影響をうけデータが悪い側にでる可能性があるにもかかわらず、分析の結果は、外部混入異物の影響で油中の汚染度がやや高いものの、操作油および対象設備は継続使用可能な状態にあると判断出来ました。但し、今後は、可能であれば以下の採油方法を推奨します。はSOAP／D-SOAPの結果から総合的に判断した結果、正常な状態にあると考えられます。Iカップリング発光分光分析【SOAP／D-SOAP】検出された金属元素から発生箇所を推定すると、以下の通りでした。鉄・シリンダ内壁、ポンプ内部等バリウム・添加剤カルシウム、ナトリウム・外部混入異物計数汚染度は良好でした。重量汚染度は.mg/mlとやや高い値でした。重量汚染度で使用したフィルタ表面の異物観察で鉄錆、砂、樹脂等が観察されたことから、汚染度が高い要因は、外部混入異物の影響と思われます。．粘度、水分、酸価、IRの各データは良好でした。色相はL.でした。
報告№109-09186 報告№109-09186 | 分析№109-001466 分析№109-001466 | 109-001466 | 汚染度、金属濃度を確認する。フィルタの目詰まりの原因を確認する。汚染度、金属濃度を確認する。分析の結果、計数汚染度はNAS級と当社推奨の管理限界値内にあり、清浄な状態にあることが確認されました。また、検出された金属濃度は、鉄、亜鉛がSOAPで検出されていますが微量でした。フィルタ目詰まりの原因を確認する。フィルタが目詰まりを起こす原因は、以下の点が考えられます。摩耗が発生し、汚染が悪化する外部から異物が混入し、汚染が悪化する油の添加剤成分などが析出してスラッジが発生し、汚染が悪化するこれらの原因を分析結果から検討しました。摩耗粒子の発生SOAPの結果で鉄、亜鉛が僅かに検出されていますが、微量であるため目詰まりが発生するレベルではありません。外部から異物が混入計数汚染度、重量汚染度共に当社推奨の管理限界値内の清浄な範囲にあり、フィルタ表面の異物観察でも、異物や粘ちょう物等は観察されず、目詰まりが発生するレベルではありません。添加剤成分の析出スラッジが発生した場合、フィルタ表面の異物観察で茶色に変色するなどで確認することが可能ですが、今回はフィルタ表面には異物がほとんど観察されず、スラッジ等の発生がないことが確認されました。また、油の添加剤成分であるリンの析出してスラッジとなった場合、D－SOAPの結果でリンが検出されたことにより確認できますが、今回はリンが検出されず、このことからもスラッジ等の発生がなかったことが確認されました。以上点の結果から、フィルタが目詰まりを起こすような原因は確認されませんでした。フィルタ目詰まり発生の原因をより詳しく調査するため、フィルタ付着物を追加分析することを提案いたします。
報告№106-4500 報告№106-0050 | 分析№106-00057 分析№106-00280 | 106-00280 | 分析の結果、本軸受は、油膜切れで発生した摩耗粒子と異物の噛み込みによる摩耗粒子が観察されていますが、軸受の使用限界を示す摩耗粒子が観察されていない事から継続使用は可能と判断できます。但し、中間軸受－駆動側と同様、摩耗により発生した傷が起点となって疲労摩耗に進展することが懸念されるため、今回の採取以降稼働時間が時間に到達した時点で再度分析を実施されることを推奨します。SOAPの結果でナトリウム、マグネシウム、D－SOAPの結果でナトリウムが検出されていますが、ナトリウムは、海水が混入した場合とグリース成分であった場合に検出されます。海水混入とグリース成分のいずれであるかを判断するたには、新グリースデータとの比較が必要ですので補充用の新グリースをご提供下さい。尚、報告書の管理表中に示しているSOAP／D-SOAPは、グリース潤滑の場合、摩耗粒子が均一に分散していないため、測定値が大きく変動することがありますので参考値としてのデータである事をご承知おき下さい。
報告№105-0213 | 分析№105-01454 | 105-01454 | 濾過前の試料油を分析した結果、摩耗粒子形態観察で摩擦熱が高い場合に発生する球状粒子が観察されました。球状粒子は、異常の兆候を示す形態のパラメータで、この摩耗粒子が発生する場合、潤滑状態に注意が必要です。球状粒子の発生原因は、一般に、溶接工事、溶接作業などによる溶接スパッタの混入、電食による発生、厳しい金属接触による摩耗、が考えられます。球状粒子の発生原因が、の溶接スパッタの混入であれば、今後増加しないと思われますが、が考えられる場合は、原因を取り除かなければ球状粒子は増加すると考えられます。尚、今回観察された球状粒子は、採油の際に一時的に開口ポリタンクに油を移送し、その後、採油を実施しているため、ポリタンク内に残留していたものを採取したか、或いは、外部から混入した可能性も考えられます。これらの障害発生に対する弊害を勘案の上、予防処置としてヶ月以内に再度分析を実施し、この球状粒子の増加の有無を確認することを推奨します。尚、ポリタンクに油を移送する場合は、可能であればポリタンク内を清掃すること、および、念のため、主機の起動時、停止時の温度チャートから軸受温度に微妙な変化がないかを確認されることを推奨します。
報告№109-09136 報告№111-00411 | 分析№109-001160 分析№111-001946 | 111-001946 | 更油からの使用時間をもとに潤滑油の余寿命を評価したところ、潤滑油は次回定検まで使用可能と判断できました。次回定検時に更油を実施しない場合は、酸化安定度を知るための分析を実施し、余寿命を確認することを推奨します。酸化安定度はminであり、当社推奨の管理限界値のmin以上であることから、良好と判断します。
報告№106-6023 報告№106-8000 | 分析№106-00388 分析№106-00636 | 106-00636 | 初期試験を実施した結果、濾過効率の変化がなければ摩耗は若干進行していると考えられました。その場合、更に摩耗が進行する場合が考えられますので、予防措置として、夏期ピーク前に精点Bを実施し、摩耗の進行状況および汚染状態を確認することを推奨します。これらのことは、前回に比較して、計数汚染度はランク上昇したものの、良好の範囲にあることSOAP／D-SOAPの鉄濃度に変化がないこと異常摩耗の早期発見パラメータであるフェログラフィーのIs値が.と良好の範囲にあること以上のことから判断しました。尚、調速機圧油槽には濾過機が設置されているため、油中汚染度は常時清浄な状態に保持され、摩耗に変化が生じても検出出来ない可能性もありえます。そこで、より正確に解析するために濾過機の入口と出口から採油を実施し、正確な濾過効率を元に摩耗の進行状況を確認されることを推奨します。以上集油槽マンホールより吸引ポンプにて採取。
報告№109-09136 報告№111-00039 | 分析№109-001160 分析№111-000095 | 111-000095 | Iカップリング発光分光分析供試の作動油を分析した結果、検出された金属元素は、SOAPの結果表に示すように、鉄、鉛、銅、錫、リン、亜鉛、カルシウム、ナトリウムが検出されました。これらの検出された金属元素から発生箇所を推定すると鉄、鉛、銅、錫・シリンダ・ポンプ内部等リン・オイル添加剤亜鉛、カルシウム、ナトリウム・外部混入異物であると思われます。このうち、機械部品が摩耗したと思われる元素はのグループです。フェログラフィー異常摩耗の早期発見パラメータとして摩耗粒子を定量化して評価するフェログラフィーのIs値は、潤滑状態が厳しいの乗でした。摩耗粒子の形態で比較的多く観察された粒子は、潤滑状態が正常な場合に発生する摩耗粒子、局部的に高圧・高温となる場合に発生するフリクションポリマでした。このような摩耗粒子が観察された場合には、潤滑部では正常なマイルド摩耗が発生し、そして局部的ではあるものの高圧・高温の箇所が発生していることも分かります。フリクションポリマは、潤滑油が摺動面に押し込められ高圧状態になると同時に、圧縮熱により高温状態になった結果、基油自身が重合反応を起こし生成することが知られています。そのため、高圧高温状態の解消がなされなければ、潤滑油の劣化が進行し、粘度上昇に因る潤滑異常に進展する場合があります。計数汚染度、重量汚染度は共に当社推奨の管理限界値を超えていました。フィルタ表面の異物観察で鉄錆、砂等が観察されたことから、汚染度が高い要因は、摩耗と外部混入異物の影響と思われます。酸価は.mgKOH/gと新油値の.mgKOH/gに比較して低く、IRの結果、新油のIRスペクトルと一致しない箇所が確認されました。異種油の混入または油名の誤りなどが考えられます。分析の結果、対象潤滑油は油中の汚染度が高いことから、今後、使用時にバルブ類の動作障害やフィルタおよびストレーナの目詰まりが発生することが懸念されます。これを予防するため、至急濾過を推奨します。濾過により、継続使用は可能になると判断します。尚、IR分析の結果から異種油混入か、或いは、油名の誤りがあるか、いずれかの可能性があると思われますので、油名を再度確認するようお願いします。本試料油は、機器停止中にドレンから採油されています。機器が停止している状態では、別紙油粒子の沈降の影響に示すように油槽内で撹拌がなくなり固形物が沈降するため、油中汚染度は高くなると推定されます。今後の採油は、極力運転中もしくは停止直後の油槽中層部から実施されることを推奨します。
報告№104-0124 報告№104-0124 | 分析№104-00956 分析№104-00974 | 104-00974 | 本トライボ診断は、潤滑油を分析し、分析結果から潤滑、汚染状態及び機器の潤滑状態を評価することを目的としました。診断の結果、転がり軸受軌道面でマイクロフレーキングが発生していることが確認されました。但し、発生程度は軽度であり、継続使用可能な状態にあると判断します。これらのことは、以下のことから判断しました。D－SOAPの結果、転がり軸受軌道面の摩耗により発生した鉄が検出されたこと異常摩耗の早期発見パラメータであるフェログラフィーのIs値がの乗と良好の範囲にあるものの、摩耗粒子の形態観察の結果、マイクロフレーキングにより発生した摩耗粒子が観察されたことを示す粘度、水分、全酸価、IRの各データは良好であり、この油は継続使用可能と判断します。
報告№109-09136 報告№112-00589 | 分析№109-001160 分析№112-002444 | 112-002444 | 分析の結果、潤滑油の劣化はなく、汚染度は良好な範囲にあることから、継続使用可能な状態にあると判断します。軸受分析の結果、軸受は継続使用可能な状態にあると判断します。但し、疲労摩耗が発生しており、今後も摩耗の進行を傾向監視するため、以下の対策を推奨します。定期的な分析定期的に分析を実施することにより、データの変化から異常の兆候を早期に発見することが可能となります。また、今回は対象設備の初回分析であるため、あと最低でも回分析を実施し、分析データの変化から今後の分析周期を検討することを推奨します。今後、疲労摩耗の進行が懸念されるため、出来るだけ早めに回目の分析を実施することを推奨します。最適な採油方法本試料油は、機器停止中に給油口から採油されているため、分析データが低濃度に出ていると推定されます。正確なデータによる診断を行うためにも、今後の採油は、極力運転中もしくは停止直後の油槽中層部から実施されることを推奨します。はフェログラフィーおよびSOAP-Tの結果から総合的に判断した結果、継続使用は可能ですが、機器の機能を保持するためにも傾向管理が有用と考えます。フェログラフィー【定量分析：Is値】Is値は異常摩耗の早期発見パラメータのつで、摩耗粒子を定量化するために用います。今回のIs値はの乗とやや高い値でした。フェログラフィー【定性分析：摩耗粒子および摩耗形態観察】分析結果から比較的多く観察された摩耗粒子は、以下の通りでした。疲労摩耗粒子・繰返し応力を受けて発生。フリクションポリマ・局部的に高圧・高温となる場合に発生。Iカップリング発光分光分析【SOAP-T】検出された金属元素から発生箇所を推定すると、以下の通りでした。鉄・軸受等カルシウム、ナトリウム・外部混入異物は良好と判断します。計数汚染度計数汚染度は、NAS級と当社推奨の管理限界値NAS級以下であり、良好と判断します。重量汚染度は、.mg/mlと当社推奨の管理限界値mg/ml以下であり、良好と判断します。光学顕微鏡写真重量汚染度で濾過したフィルタ表面上の夾雑物を光学顕微鏡で観察した結果、金属片、鉄錆、砂等が観察されました。は良好と判断します。粘度粘度は、mm/sと新油値mm/sに比較して、粘度変化率は-.％で、当社推奨の管理限界値である±％以内であり、良好と判断します。水分は、と当社推奨の管理限界値の以下であり、良好と判断します。酸価は、.mgKOH/gと新油値.mgKOH/g以下であり、良好と判断します。IRIRチャートの結果、新油と使用油のスペクトルパターンはほぼ一致し、また、油劣化の兆候を示すカルボン酸の吸収が確認されていないことから、良好と判断します。
報告№108-0204 報告№108-0218 | 分析№108-01503 分析№108-01579 | 108-01579 | 、汚染度、軸受の潤滑状態を確認する。今回の採油は、対象設備の停止中に排油口から実施しているため、油循環中に採油した場合に比較し、油中粒子の沈降の影響を受け、分析データが高濃度に出る可能性があります。今回の分析は以上のことを踏まえて結果を検討しました。分析の結果、今回の採油が高濃度になっていると思われる対象設備停止中の排油口から行われた採油にもかかわらず、全てのデータが良好の範囲にありました。このことから、機器の潤滑状態は正常であり、この油は継続使用可能と判断します。尚、上述しましたように今回の採油は対象設備の停止中の採油であるため、対象設備の運転中の採油に比較して汚染度は高目に出ている可能性があります。採油は、粒子の沈降の影響を少なくすることが重要であり、そのため油中粒子が均一な分散状態で実施されることを推奨します。
報告№108-8027 報告№108-8027 前回の分析結果で、油の劣化が確認されたため更油を推奨した。 | 分析№108-03770 分析№108-03770 | 108-03770 | 更油後のを確認する。分析の結果、を示す粘度、水分、全塩基価、IRの各データは良好の範囲にあることから、以前使用していて油の残油は確認されず、この油は継続使用可能と判断します。尚、今後は本データを基に、今後管理されることを推奨します。は良好と判断します。粘度は良好と判断します。粘度は.mm/sと新油値mm/sに比較して、粘度変化率は-％で、当社推奨の管理限界値である±％以内にあり、良好と判断します。水分は良好と判断します。水分はと当社推奨の管理限界値の以下であり、良好と判断します。全塩基価は良好と判断します。全塩基価はmgKOH/gと新油値mgKOH/gより若干低いものの、良好と判断します。IRの結果、良好と判断します。IRは新油に比較して変化がないことから、良好と判断します。重量汚染度はmg/mlとなっています。重量汚染度はmg/mlとなっています。粒度分布は以下の通りです。粒度分布は、.μmにピークが確認されています。
報告№109-09136 報告№112-00589 | 分析№109-001160 分析№112-002476 | 112-002476 | 分析の結果、潤滑油の劣化は確認されていないことから、継続使用可能な状態にあると判断します。但し、油中の汚染度がやや高く、汚染物が軌道面に噛み込み摩耗が進行することが懸念されるため、以下の対策を推奨します。軸受分析の結果、軸受は継続使用可能な状態にあると判断します。但し、疲労摩耗が発生しており、今後も摩耗の進行を傾向監視するため、以下の対策を推奨します。更油および油槽内の清掃潤滑油が汚染されていることから、油槽内は汚染されていると思われます。更油をする際には、油槽内を清掃し、更油する新油もNAS級程度の清浄な潤滑油を更油することを推奨します。定期的な分析定期的に分析を実施することにより、データの変化から異常の兆候を早期に発見することが可能となります。また、今回は対象設備の初回分析であるため、あと最低でも回分析を実施し、分析データの変化から今後の分析周期を検討することを推奨します。今後、疲労摩耗の進行が懸念されるため、出来るだけ早めに回目の分析を実施することを推奨します。はフェログラフィーおよびSOAP-Tの結果から総合的に判断した結果、継続使用は可能ですが、機器の機能を保持するためにも傾向管理が有用と考えます。フェログラフィー【定量分析：Is値】Is値は異常摩耗の早期発見パラメータのつで、摩耗粒子を定量化するために用います。今回のIs値はの乗と高い値でした。フェログラフィー【定性分析：摩耗粒子および摩耗形態観察】分析結果から比較的多く観察された摩耗粒子は、以下の通りでした。正常な摩耗粒子・潤滑状態が正常なマイルド摩耗により発生。疲労摩耗粒子・繰返し応力を受けて発生。Iカップリング発光分光分析【SOAP-T】検出された金属元素から発生箇所を推定すると、以下の通りでした。鉄、ニッケル、亜鉛・軸受等リン・添加剤カルシウム、バリウム、ナトリウム、モリブデン・外部混入異物計数汚染度は当社推奨の管理限界値以下であるものの、やや高い値でした。計数汚染度計数汚染度は、NAS級と当社推奨の管理限界値NAS級以下であるものの、やや高い値でした。重量汚染度は、.mg/mlと当社推奨の管理限界値mg/mlを超えていました。光学顕微鏡写真重量汚染度で濾過したフィルタ表面上の夾雑物を光学顕微鏡で観察した結果、金属片、鉄錆、砂等が観察されました。は良好と判断します。粘度粘度は、mm/sと新油値.mm/sに比較して、粘度変化率は-％で、当社推奨の管理限界値である±％以内であり、良好と判断します。水分は、.ppmと当社推奨の管理限界値の以下であり、良好と判断します。酸価は、.mgKOH/gと新油値.mgKOH/g以下であり、良好と判断します。IRIRチャートの結果、新油と使用油のスペクトルパターンはほぼ一致し、また、油劣化の兆候を示すカルボン酸の吸収が確認されていないことから、良好と判断します。
報告№106-0209 報告№106-4546 | 分析№106-01157 分析№106-01180 | 106-01180 | メーカ推奨の潤滑油取替期間は年であるのに対して、現在の潤滑油取替インターバルは年となっている。昨年月に更油を実施し、今回採油までの年ヶ月使用している潤滑油に異常がないかを確認する。分析の結果、全てのデータが良好であることから、この油は継続使用可能であり、潤滑状態も正常と判断します。尚、主機停止中に油槽中層部から採油を実施している場合、油循環中の採油に比較して油中粒子が沈降して低濃度になっている部分を採油していると考えられます。このような場合、油が循環している状態で採油を実施した場合に比較して、分析データが低くなり、潤滑状態に異常の兆候があった場合に見落としてしまう可能性があります。今後の採油は、停止直後、或いは、油循環中に採油を実施されることを推奨します。
報告№102-6007 報告№102-6007 | 分析№102-00171 分析№102-00171 | 102-00171 | 精点Bを実施した結果、計数汚染度、D－SOAP、フェログラフィーを除く項目は良好でした。前回に比較して、D－SOAPの錫濃度がppmからppmにppm増加していました。フェログラフィーの結果、前回同様にμm以下のメタルの摩耗粒子が見られました。これらのメタルの摩耗粒子の特徴的な形態から、回転が低速時に混合潤滑状態が発生していると考えられました。昨年月日にメタルの摺合処理を行っており、メタル摺動面の状態はこの時点で一旦改善されていると考えられますので、解析は月日以降を考察します。メタルの主成分である錫濃度がppm検出されており、この錫濃度と油量から摩耗体積を下式により算出します。摩耗体積＝錫濃度×-×油量×油の密度×÷錫密度＝×-××.×÷.＝.この摩耗体積と軸受の表面積から平均的な摩耗深さを算出します。平均的な摩耗深さ＝摩耗体積÷＝.÷×）×＝このことから、月日から月日の約ヶ月間でμm摩耗したと考えられます。又、この期間中の起動回数は回ですので、起動回当りの摩耗速度は.μm／回、起動するたびに.μm摩耗することとなります。平成年月日に、メタル表面の手入れを行っており、この時点でメタル表面には適正な表面粗さが造られたと致します。その粗さを、一般的なsとすると、起動する度にメタル表面が摩耗し、鏡面状態になるのはあと回と推定されました。これを限界起動回数と呼び、下式により計算します。限界起動回数＝÷摩耗速度＝÷.＝当社の経験によれば、スラスト軸受の表面積の分の程度が接触する例が多く見られるため、摩耗面積を分のとして、限界起動回数を計算すると回となります。そのため、運用が可能でしたら、出来るだけ起動停止を避けるような運用をお願いします。また、安全をみて、起動回数回に到達する前の回くらいの回数に達した時点で精点Bを実施し、限界起動回数を確認し、監視されることを推奨します。
報告№109-09249 報告№111-00550 | 分析№109-001747 分析№111-002527 | 111-002527 | 潤滑油および軸受は継続使用可能な状態であると判断します。但し、異種油の混入および油名が違う可能性があり、今後も摩耗の進行を傾向監視するため、以下の対策を推奨します。定期的な分析凝着摩耗の進行を監視するため、定期的に分析を実施し、摩耗の進行状況を確認することを推奨します。異種油の混入および油名の再確認有機物・有機化合物の結果、新油と異なるピークが確認されたことから、異種油の混入の有無および油名の再確認を推奨します。フェログラフィー異常摩耗の早期発見パラメータとして摩耗粒子を定量化して評価するフェログラフィーのIs値は、潤滑状態がやや厳しいの乗でした。摩耗粒子の形態で比較的多く観察された粒子は、潤滑状態が正常な場合に発生する摩耗粒子金属潤滑部が局部的に油膜切れを起して発生するシビア粒子でした。これらの摩耗粒子が観察された場合、潤滑部で発生している摩耗形態は、正常なマイルド摩耗潤滑状態がやや厳しい凝着摩耗であることが分かります。Iカップリング発光分光分析供試の潤滑油を分析した結果、検出された金属元素は、油中金属元素の結果表に示すように、鉄、鉛、銅、亜鉛、カルシウム、ケイ素でした。検出されたこれらの金属元素から発生箇所を推定すると鉄、鉛、銅、亜鉛・軸受等カルシウム、ケイ素・外部混入異物であると思われます。このうち、機械部品が摩耗したと思われる元素はのグループです。水分、汚染粒子数、汚染度物重量の各データは良好でした。有機物・有機化合物有機物・有機化合物の結果、新油と異なるピークが確認されたことから、異種油が混入したか、或いは、油名が違う可能性が考えられます。今回の分析結果だけでは異種油の特定は出来ませんが、現状では異種油等の混入が原因となる油の劣化は確認されていませんので、早急な対策を行う必要はないと思われます。分析結果特性低下特性低下に係るパラメータの分析結果は、IRチャートの結果から新油との相違点が確認されたことから異種油の混入、或いは、油名が違う可能性が考えられました。粘度粘度はmm/sと新油値mm/sに対する粘度変化率は-.％で、当社推奨の管理限界値である±％以内にあり、良好と判断します。全酸価添加油の全酸価は、油メーカによって初期値が違うため統一した管理基準を設定するのが困難であることから、当社では管理限界値を設定しておらず、新油分析値との比較及び他の分析項目の結果より全酸価の状態判断を行います。その結果、全酸価は.mgKOH/gと新油値.mgKOH/gに比較して若干高くなっていますが、IRチャートに示すように劣化の兆候として現れるカルボン酸などの有機物・有機化合物の発生が確認されていないことから、良好と判断します。酸化安定度酸化安定度はminであり、当社推奨の管理限界値のmin以上であることから良好と判断します。有機物・有機化合物有機物・有機化合物は、IRチャートによる新油分析値との比較の結果、cm-付近に劣化の兆候を示すカルボン酸の吸収が確認されていないことから、良好と判断します。但し、別紙IR吸収パターンの相違から分かるように、新油と異なる有機物・有機化合物の存在が確認されました。色相はL.であり、新油値のL.に比較して変化はないことから、良好と判断します。汚染に係るパラメータの分析結果は良好と判断します。水分はppmであり、当社推奨の管理限界値の以下であることから良好と判断します。汚染粒子数はNAS級であり、当社推奨の管理限界値のNAS級以内であることから良好と判断します。汚染度物重量は.mg/mlであり、当社推奨の管理限界値のmg/ml以内であることから良好と判断します。摩耗フェログラフィーによる摩耗粒子の観察の結果、潤滑状態が正常な場合に発生する摩耗粒子、金属潤滑部が局部的に油膜切れを起して発生するシビア粒子が比較的多く観察されました。異常摩耗の早期発見パラメータであるフェログラフィーのIs値がの乗とやや高く、摩耗粒子の形態観察の結果、潤滑状態が正常な場合に発生する摩耗粒子、金属潤滑部が局部的に油膜切れを起して発生するシビア粒子が比較的多く観察されました。金属濃度SOAP法により金属濃度を測定した結果、潤滑箇所で発生する金属接触によって検出される銅、亜鉛が共にppm、外部から混入したと思われるケイ素がppmと僅かに検出されましたが良好と判断します。金属濃度酸溶解法により金属濃度を測定した結果、潤滑箇所で発生する金属接触によって検出される鉄が、鉛、銅、亜鉛が共に、外部から混入したと思われるカルシウムがと僅かに検出されましたが良好と判断します。
報告№109-09136 報告№110-00409 | 分析№109-001160 分析№110-001866 | 110-001866 | 金属元素と濃度の分析は、試料油を以上の高温で発光させ、その光を分光器で分光し、分光によって得られた光の強度と金属固有の波長とから元素を特定するIカップリング発光分光分析法を用います。また摩耗状態は、SOAP法により求めた金属成分と濃度にフェログラフィー法による摩耗粒子分析とを加味して総合的に評価しますが、摩擦面の摩耗機構と摩耗状態の判断は摩耗粒子の形態と、異常摩耗の早期発見パラメータであるIs値により判断します。Iカップリング発光分光分析供試のディーゼルエンジン油を分析した結果、検出された金属元素は油中金属元素の結果表に示すように、鉄、鉛、錫、リン、亜鉛、カルシウム、ケイ素)、ナトリウム、マグネシウム、ホウ素でした。これら検出された金属元素から発生箇所を推定すると、鉄、鉛、錫・エンジン部品リン、亜鉛、カルシウム、ホウ素・オイル添加剤ケイ素、ナトリウム、マグネシウム・外部混入異物であると思われます。このうち、機械部品が摩耗したと思われる元素はのグループです。フェログラフィー摩耗粒子分析結果から観察された粒子は、潤滑状態が正常な場合に発生する摩耗粒子金属潤滑部が局部的に油膜切れを起して発生するシビア粒子異物の切削作用で発生する切削粒子でした。潤滑状態と摩耗形態異常摩耗の早期発見パラメータとして摩耗粒子を定量化して評価するフェログラフィーのIs値は、潤滑状態がやや厳しいの乗となっていました。これらの結果から、シリンダ、ピストンリング、クランクメタルの摺動部は、正常な潤滑状態であるマイルド摩耗、やや厳しい摩耗形態の凝着摩耗、そして異物による切削摩耗が発生していることが分かりました。観察されたシビア粒子の中には、サイズが約μmと大きいものがありますが、視野に個と少ないことから、直ちに異常ではありません。粘度粘度はmm/sと新油値.mm/sに対する粘度変化率は-％で、当社推奨の管理限界値である±％を超えていました。一般に、内燃機関における粘度低下は、下図に示す通り熱分解と低粘度油の混入、その他に油種・油名の間違いなどが考えられます。熱分解による粘度低下は、燃焼による高温の影響でオイルが熱分解し低分子化することで低下しますが、同時にオイルの酸化防止剤も消耗し、その結果として全酸価が低下したり、あるいは熱分解によって粘着性のある劣化物も生成し、スラッジ量が増加したりするという現象がみられます。本試料油の場合は、分析の結果から全酸価の低下やスラッジ量の増加が見られないことから熱分解による粘度低下の可能性は低いと思われます。一方、低粘度油が混入して粘度が低下するケースでは、エンジン燃焼室から未燃焼燃料がオイルに混入した場合が考えられます。オイルに引火点の低い燃料油が混入すると、エンジン内での異常燃焼の発生につながることがあり、十分な注意が必要です。エンジン油は適正な粘度範囲で使用していないと油膜切れなどによる金属接触が発生する場合がありますので、粘度低下には注意が必要です。対象設備は継続使用可能な状態にあるものの、粘度の低下が確認されているため、少なくとも年以内には、更油が必要な状況であることが分かりました。なお、粘度の低下に伴う摩耗の進行が懸念されるため、以下の対策を推奨します。次回点検でオイルリングの点検オイルリングの摩耗により、燃焼ガスのシール性が低下し、燃料油の混入による粘度低下が発生している可能性があることから、次回点検ではオイルリングの点検が必要と思われます。更油粘度低下による油膜切れや燃料油混入による異常燃焼発生を予防するため、更油を推奨します。定期的な分析エンジン内部の摩耗の進行を監視するため、定期的に分析を実施し、摩耗の進行状況を確認することを推奨します。
報告№109-09249 報告№110-00306 | 分析№109-001747 分析№110-001367 | 110-001367 | 油中金属の分析は、試料油を以上の高温で発光させた光を分光器で分光し、金属固有の波長から元素を特定するとともに、光の強度から濃度を求めるIカップリング発光分光分析法を用います。また摩耗状態は、SOAP法により求めた金属成分と濃度に、フェログラフィー法による早期発見パラメータであるIs値と摩耗粒子分析とを加味し、さらに摩耗粒子の形態により摩擦面で発生している摩耗機構を推定して総合的に判断します。Iカップリング発光分光分析供試のコンプレッサー油を分析した結果、検出された金属は油中金属元素の結果表に示すように、鉄、ニッケル、錫、リン、亜鉛、カルシウム、ケイ素、ナトリウムでした。これら検出された金属元素から発生箇所を推定すると、鉄、ニッケル、錫・軸受等リン、亜鉛、カルシウム・オイル添加剤ケイ素、ナトリウム・外部混入異物であると思われます。フェログラフィー摩耗粒子分析結果から観察された粒子は、潤滑状態が正常な場合に発生する摩耗粒子でした。潤滑状態と摩耗形態異常摩耗の早期発見パラメータとして摩耗粒子を定量化して評価するフェログラフィーのIs値は、潤滑状態がやや厳しいの乗となっていました。摩耗粒子の観察結果から潤滑部では正常な潤滑状態であるマイルド摩耗が発生していることが分かりました。汚染粒子数はやや高い値でした。フィルタ表面の異物観察で鉄錆、砂等が観察されたことから、汚染度が高い要因は、摩耗と外部混入異物の影響と思われます。粘度、全酸価、酸化安定度、有機物・有機化合物の各データは良好でした。潤滑油および対象設備は継続使用可能な状態にあるものの、以下の対策が必要です。定期的な分析今後、摩耗の進行を監視するため、定期的に分析を実施することを推奨します。分析結果特性低下特性低下に係るパラメータの分析結果は良好と判断します。粘度粘度はmm/sと新油値mm/sに対する粘度変化率は+.％で、当社推奨の管理限界値である±％以内にあり、良好と判断します。全酸価コンプレッサー油の全酸価は、油メーカによって初期値が違うため統一した管理基準を設定するのが困難であることから、当社では管理限界値を設定しておらず、新油分析値との比較及び他の分析項目の結果より全酸価の状態判断を行います。その結果、全酸価は.mgKOH/gと新油値.mgKOH/g以内にあることから、良好と判断します。酸化安定度酸化安定度はminであり、当社推奨の管理限界値のmin以上であることから良好と判断します。有機物・有機化合物有機物・有機化合物は、IRチャートによる新油分析値との比較の結果、cm-付近に劣化の兆候を示すカルボン酸の吸収が確認されていないことから、良好と判断します。色相はLであり、新油値のLに比較して大きな変化はないことから、良好と判断します。汚染に係るパラメータの分析結果は、汚染粒子数はやや高い値でした。水分はppmであり、当社推奨の管理限界値の以下であることから良好と判断します。汚染粒子数はNAS級であり、当社推奨の管理限界値のNAS級以内であるものの、やや高い値でした。汚染度物重量は.mg/mlであり、当社推奨の管理限界値のmg/ml以内であることから良好と判断します。摩耗フェログラフィーによる摩耗粒子の観察の結果、潤滑状態が正常な場合に発生する摩耗粒子が比較的多く観察されました。異常摩耗の早期発見パラメータであるフェログラフィーのIs値がの乗とやや高く、摩耗粒子の形態観察の結果、潤滑状態が正常な場合に発生する摩耗粒子が比較的多く観察されました。金属濃度SOAP法により金属濃度を測定した結果、潤滑箇所で発生する金属接触によって検出される鉄がppm、ニッケルがppm、錫がppm、油の添加剤成分であるリンがppm、亜鉛がppm、カルシウムがppm、外部から混入したと思われるケイ素、ナトリウムがppm検出されました。金属濃度酸溶解法により金属濃度を測定した結果、潤滑箇所で発生する金属接触によって検出される鉄が、油の添加剤成分であるカルシウムが検出されました。
報告№107-4545 報告№108-5112 | 分析№107-02185 分析№108-03631 | 108-03631 | トライボ診断の結果、全てのデータが良好であることから、この油は継続使用可能と判断します。は良好と判断します。粘度は良好。粘度は.mm/sと新油値.mm/sに比較して、粘度変化率は-.％で、当社推奨の管理限界値である±％以内にあり、良好と判断します。粘度はmm/sとなっています。粘度はmm/sとなっています。粘度指数はとなっています。粘度指数はとなっています。水分は良好。水分は.ppmと当社推奨の管理限界値の以下にあり、良好と判断します。全酸価は良好。全酸価はmgKOH/gと新油値mgKOH/g以内にあり、良好と判断します。
報告№107-0366 報告№108-0434 | 分析№107-01900 分析№108-02914 | 108-02914 | 濾過前の試料油を分析した結果、計数汚染度が前回NAS級から、今回NAS級に約年ヶ月でランク増加しています。摩耗粒子の形態観察でμm以下の鉄系摩耗粒子、金属接触が厳しく、且つ、摩擦熱が高い場合に発生する黒錆が多く観察されています。D－SOAPの結果、前回に比較して鉄がからに僅かに増加しています。主にサーボシリンダ内壁で摩耗が進行している可能性が考えられます。現在のところ、汚染度はNAS級と良好の範囲にありますが、前回に比較して増加傾向にあるため、前回から今回までの増加傾向からやや不良領域に到達する時期を計算により求めたところ、年月と推定されます。これらの障害発生に対する弊害を勘案の上、次年度の分析結果で汚染状況の変化及び摩耗の進行速度について注意することを推奨します。
報告№109-09136 報告№112-00332 | 分析№109-001160 分析№112-001309 | 112-001309 | 潤滑油および軸受は継続使用可能な状態にあると判断します。はフェログラフィーおよびSOAP／D-SOAPの結果から総合的に判断した結果、正常な状態にあると考えられます。フェログラフィー【定量分析：Is値】Is値は異常摩耗の早期発見パラメータのつで、摩耗粒子を定量化するために用います。前回に比較してIs値はの乗から変化はなく、低い値でした。フェログラフィー【定性分析：摩耗粒子および摩耗形態観察】分析結果から比較的多く観察された粒子は、以下の通りでした。正常な摩耗粒子・潤滑状態が正常なマイルド摩耗により発生。Iカップリング発光分光分析【SOAP／D-SOAP】検出された金属元素から発生箇所を推定すると、以下の通りでした。鉄、銅、錫、亜鉛・軸受等バリウム・添加剤カルシウム、ナトリウム・外部混入異物前回に比較して計数汚染度はNAS級からNAS級にランク低下し、良好でした。．前回同様にIR、RBOTの各データは良好でした。
報告№109-09094 報告№112-00124 | 分析№109-000916 分析№112-000493 | 112-000493 | グリースは継続使用可能な状態にあると判断します。グリースの物理的性状は良好と判断します。≪状態監視とパラメータ≫分析の目的および各分析のパラメータは以下の通りです。特性低下目的：グリースの分析結果から、グリースの物理的性状や劣化傾向などを確認する。酸価JISK赤外線吸収スペクトルJISKちょう度JISK滴点JISK摩耗目的：グリース中の摩耗粒子を分析する事により、回転・摺動部の潤滑状態、摩耗劣化の程度、余寿命などを解析する。摩耗診断電子顕微鏡観察JISKX線マイクロアナリシス油中金属濃度JISK≪分析結果≫特性低下酸価：良好酸価.mgKOH/gは新油値の.mgKOH/g以内にあることから、問題は無いと判断します。赤外線吸収スペクトル：良好ちょう度：良好ちょう度値はと当社推奨の管理限界値であるから以内に留まっています。滴点：良好滴点はと新油値のに比較し大きな変化はないことから問題は無いと判断します。摩耗摩耗診断電子顕微鏡観察・X線マイクロアナリシス：今回は実施していません。油中金属濃度：今回は実施していません。
報告№103-0173 | 分析№103-01489 | 103-01489 | トライボ診断により、機器軸受の潤滑状態、潤滑油の劣化状態を診断することを目的としました。分析の結果、軸受軌道面には異物の噛み込みにより発生した損傷が見られるものの、継続使用可能な状態にあると判断します。このことは、フェログラフィーの異常摩耗の早期発見パラメータであるIs値はの乗とやや高いものの、摩耗粒子の形態観察の結果、外部から混入した砂、鉄錆等の異物やこの異物の噛み込みにより発生した切削粒子が支配的で、軸受寿命の指標であるフレーキングにより発生した摩耗粒子が観察されなかったことから判断しました。
報告№107-6000 報告№107-6506 | 分析№107-00010 分析№107-00081 | 107-00081 | 初期試験を実施した結果、計数汚染度は、前回のデータに比較してランク減少していたものの、データとしてはやや高い値でした。また、重量汚染度は前回と同じく管理限界値を超えていました。汚染度が高い原因は、D－SOAPの結果で油の添加剤成分である亜鉛が検出され、またフィルタ写真でフィルタ表面が茶褐色になっていたことから、油の添加剤成分の析出が原因と考えられました。このスラッジは、軸受表面の静摩擦係数が上昇することにより、起動時のトルクが上昇し、起動開度が増加するなどの影響が発生する場合があるため、スラッジを溶解し、無害化する当社製清浄分散剤TS－の投与と濾過を実施されることを推奨します。これらのことは、前回に比較して、計数汚染度がNAS級からNAS級にランク減少したものの、やや高い値であり、重量汚染度がmg/mlと管理限界値を超えていたことD－SOAPの結果、油の添加剤成分である亜鉛がppm検出されたことフィルタ写真でフィルタ表面が茶褐色になっていたこと以上のことから判断しました。
報告№106-6023 報告№106-0399 | 分析№106-00388 分析№106-02207 | 106-02207 | 分析の結果、摩耗はマイルドな状態であり、継続使用可能な状態にあると判断します。但し、汚染度が高く、汚染粒子が軸受摺動面に噛み込み摩耗が進行することが懸念されるため、油を清浄にされることを推奨します。これらのことは、異常摩耗の早期発見パラメータであるIs値がの乗とやや高いものの、摩耗粒子形態観察の結果、μm以下のマイルドな摩耗により発生する粒子が支配的であったことSEM・XMAの結果、鉄、マンガンを含む摩耗粒子、カルシウム、硫黄を含む砂等が多いことD-SOAPの結果、鉄、錫、銅、鉛が検出されたこと計数汚染度、重量汚染度が共に高いこと以上のことから判断しました。
報告№109-09332 報告№109-09332 | 分析№109-002263 分析№109-002263 | 109-002263 | 軸受の潤滑状態および初期試験を実施し、前回データと照合した結果、油中摩耗粒子の減少が確認されました。油中の粒子濃度は、油膜破断による発生や油槽内などでの沈降が均衡したところで、いわゆる平衡状態になります。このバランスが崩れると増加する場合と減少する場合とに分かれます。本軸受では、油中の粒子が減少する要因となるフィルタ類は設置されておらず、濾過による減少は考えられません。油中の摩耗粒子が減少したのは、摩耗粒子がほとんど発生せず、油槽内部での沈降があったためと考えられます。以上のことから、本軸受は摩耗の進行がなく、潤滑状態は安定した状態にあったものと判断します。但し、計数汚染度がやや高く、摩耗粒子の形態観察およびフィルタ表面の異物観察で鉄錆、砂等が観察されたことから、今後これらの異物が軸受摺動面に噛み込み摩耗が進行することが懸念されるため、可能であれば濾過を推奨します。濾過が出来ない場合は、ヶ月後にもう一度初期試験を実施し、汚染度および摩耗の進行状況を確認されることを推奨します。尚、今後摩耗が進行した場合、軸受メタルの摩耗程度を評価する必要がありますので、次回分析時には、必ず油量、スラストメタルサイズ、回転数、直近のメタル交換からの運転時間、現在の使用油の使用時間をお知らせください。これらのことは、前回に比較して、計数汚染度はランク減少し、SOAP／D-SOAPの鉄および錫濃度が減少したこと異常摩耗の早期発見パラメータであるフェログラフィーのIs値がの乗と良好の範囲にあるものの、摩耗粒子の形態観察およびフィルタ表面の異物観察で鉄錆、砂等が多く観察されたこと以上のことから判断しています。潤滑油の基本特性潤滑油の基本特性のIRおよびRBOTは良好の範囲にあることから、本試料油は継続使用可能と判断します。
報告№108-0131 報告№108-0131 | 分析№108-00765 分析№108-00765 | 108-00765 | 分析の結果、SOAPの銅濃度以外のデータは良好でした。SOAPの銅濃度がppm検出されました。これは、本軸受油槽内で銅合金を使用した箇所、貴社ご提供の図面からデフレクターとバッフルという部品の溶出によるものと考えられます。これらの部品はオイルシールの役目を果たしており、シャフトとのギャップが増大し油漏れの原因になることが懸念されるため、巡視の際には、油漏れと油面の低下に注意を払い監視する必要があります。今後は、摩耗の増加、油劣化の進行を確認する必要があるため、ヶ月後に再度分析を実施されることを推奨します。は良好と判断します。計数汚染度は良好と判断します。計数汚染度はNAS級と当社推奨の管理限界値のNAS級以内にあり、良好と判断します。重量汚染度は良好と判断します。重量汚染度は.mg/mlと当社推奨の管理限界値のmg/ml以内にあり、良好と判断します。機器の潤滑状態SOAPの結果、銅が多く検出されました。SOAPの結果、銅が多く検出されました。SOAPの結果、油の添加剤成分であるリン、亜鉛が検出されました。一方、銅が検出されました。銅を使用した部分の溶出が発生していると考えられます。この溶出は検出された亜鉛系添加剤の成分と銅が反応し、溶出することが知られています。銅濃度は別紙鉱油の酸化に対する金属触媒の影響に示すように銅濃度が増加すると酸化速度が速まりますので、酸化劣化の進行状況を全酸価の変化で監視されることを推奨します。D－SOAPの結果、鉄および錫が検出されました。D－SOAPの結果、摩耗により発生した鉄および錫が検出されました。フェログラフィーの結果は良好です。異常摩耗の早期発見パラメータであるフェログラフィーのIs値がのマイナス乗と良好の範囲にあることから、潤滑状態は正常と判断します。
報告№109-09136 報告№114-00128 | 分析№109-001160 分析№114-000378 | 114-000378 | 潤滑油の劣化はなく、汚染度は良好な範囲にあることから、継続使用可能と判断します。対象設備は摩耗状態が良好な範囲にあり、継続使用可能な状態にあると判断します。分析結果異常摩耗の早期発見のパラメータであるIs値は-レベルと正常です。また、異常摩耗の兆候を示す摩耗粒子が顕著に観察されなかったことから、は良好と判断します。計数汚染度、重量汚染度は共に良好です。粘度、水分、酸価、IRの各データは良好です。
報告№109-09375 報告№109-09375 | 分析№109-002513 分析№109-002513 | 109-002513 | 分析の結果、摩耗の安定が確認され、潤滑状態は正常と判断します。これらのことは、前回に比較して、計数汚染度は等級に変化がないことSOAP／D-SOAPの鉄および錫濃度に変化がないこと異常摩耗の早期発見パラメータであるフェログラフィーのIs値がのマイナス乗と良好の範囲にあること以上のことから判断しています。は良好と判断します。計数汚染度計数汚染度はNAS級と当社推奨の管理限界値のNAS級以内にあり、良好と判断します。重量汚染度は.mg/mlと当社推奨の管理限界値のmg/ml以内にあり、良好と判断します。機器の潤滑状態機器の潤滑状態は正常と判断します。SOAPSOAPの結果、摩耗により発生する鉄および錫が検出されていないことから、良好と判断します。D－SOAPD－SOAPの結果、摩耗により発生する鉄および錫が検出されていないことから、良好と判断します。フェログラフィー異常摩耗の早期発見パラメータであるフェログラフィーのIs値がのマイナス乗と良好の範囲にあることから、潤滑状態は正常と判断します。
報告№109-09136 報告№112-00678 | 分析№109-001160 分析№112-003144 | 112-003144 | 油の劣化は確認されず、汚染度も良好な範囲にあることから、継続使用可能な状態にあると判断します。軸受は継続使用可能な状態にあると判断します。但し、将来的な摩耗進行の有無を確認するためにも傾向監視を継続することが有効です。定期的な分析凝着摩耗の進行を監視するため、ヶ月以内に回目の初期試験を実施し、分析データによる摩耗の進行状況を確認することを推奨します。軸受の摩耗状態フェログラフィーおよびSOAP/D-SOAPのデータから総合的に解析した結果、軸受は健全であり、継続使用可能と評価できますが、引続き軸受の機能が保持されていることを確認するためにも、潤滑油診断による傾向管理が有用と考えます。フェログラフィー【定量分析：Is値】Is値は異常摩耗の早期発見パラメータのつで、摩耗程度を定量化するために用います。今回のIs値はのマイナス乗と低い値でした。フェログラフィー【定性分析：摩耗粒子および摩耗形態観察】分析結果から比較的多く観察された摩耗粒子は、以下の通りでした。黒錆・潤滑状態がやや厳しい凝着摩耗により発生。金属接触が厳しく、且つ、高い摩擦熱が発生していると考えられます。フリクションポリマ・局部的に高圧・高温となる場合に発生。観察された摩耗粒子の中でも、黒錆は、注意が必要です。黒錆は、凝着摩耗に分類されます。この摩耗粒子は、摺動面で凝着、破断を繰り返し、この過程で生じる移着粒子が成長して摩耗粒子となります。そのため、摺動面では局部的に油膜切れが発生していることを示しています。この状態が継続した場合、摩耗粒子のサイズは徐々に大型化していき、最終的には軸受の損傷に至る場合があります。Iカップリング発光分光分析【SOAP/D-SOAP】検出された金属元素から発生箇所を推定すると、以下の通りでした。鉄、錫・軸受等カルシウム、ナトリウム・外部混入異物計数汚染度、重量汚染度は共に良好でした。IR、RBOTの各データは良好でした。
報告№111-00372 報告№111-00372 | 分析№111-001676 分析№111-001723 | 111-001723 | グリースの物理的性状は良好と判断します。グリースは継続使用可能な状態にあると判断します。≪状態監視とパラメータ≫分析の目的および各分析のパラメータは以下の通りです。特性低下目的：グリースの分析結果から、グリースの物理的性状や劣化傾向などを確認する。全酸価JISK赤外線吸収スペクトルJISKちょう度JISK滴点JISK摩耗目的：グリース中の摩耗粒子を分析する事により、回転・摺動部の潤滑状態、摩耗劣化の程度、余寿命などを解析する。摩耗診断電子顕微鏡観察JISKX線マイクロアナリシス油中金属濃度JISK≪分析結果≫特性低下全酸価：良好全酸価.mgKOH/gは新油値の.mgKOH/gに比較し高くはあるものの、有機物・有機化合物試験の結果で油劣化の兆候を示すカルボン酸の吸収が見られないことから問題は無いと判断します。赤外線吸収スペクトル：良好ちょう度：良好ちょう度値はと当社推奨の管理限界値であるから以内に留まっています。滴点：良好滴点はと新油値のに比較し変化はないことから問題は無いと判断します。摩耗摩耗診断電子顕微鏡観察・X線マイクロアナリシス：今回は実施していません。油中金属濃度：今回は実施していません。
報告№103-8004 | 分析№103-00226・227 | 103-00226_227 | 本試験は、RC関係の遮断機がトリップし、RC本体が惰性で回っていたため、軸受に異常がないかを判断することを分析目的としました。又、本試料油は、主機停止から約時間経過した時点での採油であっため、通常実施している油槽中層部と沈降した粒子を確認するため底部からの箇所から採油を実施しました。油槽中層部及び底部の各サンプルから異常な潤滑状態を示すデータは確認されなかったことから、油膜切れは発生しておらず、潤滑状態は良好な状態にあったと判断します。
報告№104-6028 | 分析№104-00445 | 104-00445 | 濾過前の試料油を分析した結果、摩耗粒子形態観察で、フレッティングにより発生したμm未満の赤錆が多く観察された。又、粘度がmm/sと新油のmm/sに比較して、粘度変化率は％で、処置領域にありました。フレッティングの発生フレッティングの発生要因は、スラストランナー固定部やスラストメタル台金部の鉄系材料が接合されたり、勘合されたりする部分から発生します。フレッティングによる赤錆が少量発生しても直ちに異常ではありませんが、場合によっては、これらの粒子、赤錆が軸受摺動面に噛み込み、摩耗を進行させる場合があります。粘度の上昇粘度が高い要因は、異種油の混入、或いは、油名が間違っている可能性があります。これらの障害発生に対する弊害を勘案の上、次年度の分析では赤錆が軸受摺動面に噛み込み摩耗が進行することに注意が必要です。又、異種油の混入の有無、油名の再確認をお願い致します。
報告№109-09136 報告№112-00597 | 分析№109-001160 分析№112-002527 | 112-002527 | 分析の結果、本試料および汚染状態は全て良好な範囲にあり、継続使用可能な状態にあると判断します。粘度、酸価、有機物・有機化合物、酸化安定度の各データは良好でした。尚、別紙酸化安定度の減少傾向から油の余寿命を求めた結果、今回の採油日からの使用可能期間は約年ヶ月であることが分かります。水分濃度は、継続使用可能な範囲にありました。
報告№109-09136 報告№111-00730 | 分析№109-001160 分析№111-003718 | 111-003718 | グリースおよびギヤ歯面は継続使用可能な状態にあると判断します。異種グリースの混入およびグリース名の確認異種グリースの混入の有無、グリース名を再確認することを推奨します。フェログラフィー摩耗粒子の形態で比較的多く観察された粒子は、潤滑状態が正常な場合に発生する摩耗粒子でした。これらの摩耗粒子が観察された場合、潤滑部では正常なマイルド摩耗が発生していることが分かります。Iカップリング発光分光分析供試グリースを分析した結果、検出された金属元素は、SOAPの結果表に示すように、鉄、錫、リン、亜鉛、カルシウム、アルミニウム、ナトリウムでした。これらの検出された金属元素から発生箇所を推定すると鉄、錫・ギヤリン、亜鉛、カルシウム、アルミニウム、ナトリウム・グリース添加剤・増ちょう剤であると思われます。このうち、機械部品が摩耗したと思われる元素はのグループです。グリースの物理的性状IRIRの結果、新グリースのIRスペクトルと一致しない箇所が確認されました。異種グリースの混入またはグリース名の誤りなどが考えられます。
報告№111-00058 報告№111-00058 | 分析№111-000328 分析№111-000328 | 111-000328 | は良好と判断します。尚、RBOTがminと新油値のminに比較してmin減少していました。このまま継続使用した場合、この減少傾向から限界値に到達するのは、別紙図RBOTの減少傾向に示すように年月と推定されました。残りの継続使用期間は、約年であると予測されます。潤滑油は継続使用可能な状態にあると判断します。≪状態監視とパラメータ≫分析の目的および各分析のパラメータは以下の通りです。特性低下目的：油の分析結果から、や劣化傾向ならびに添加剤の消耗程度、残存寿命などを確認する。粘度JISK全酸価JISK赤外線吸収スペクトルJISK酸化安定度試験JISK汚染目的：油の分析結果から、砂塵あるいは水・異種油などによるや、異物混入の有無を確認する。水分JISK計数汚染度JISB重量汚染度JISB光学顕微鏡観察摩耗目的：油中の摩耗粒子を分析する事により、回転・摺動部の潤滑状態、摩耗劣化の程度、余寿命などを解析する。摩耗診断電子顕微鏡観察JISKX線マイクロアナリシス油中金属濃度JISK≪分析結果≫特性低下粘度：良好粘度値mm/sの新油値mm/sに対する変化率は+.％であり、当社推奨の管理限界値±％以内に留まっています。全酸価：良好全酸価.mgKOH/gは新油値の.mgKOH/g以内にあることから、問題は無いと判断します。赤外線吸収スペクトル：良好酸化安定度試験：良好酸化安定度試験の結果、数値minは当社推奨の管理限界値min以上に留まっており、現時点での使用は可能と判断します。汚染水分：良好水分値ppmは当社推奨の管理限界値以内に留まっています。計数汚染度：今回は実施していません。重量汚染度：今回は実施していません。光学顕微鏡観察：今回は実施していません。摩耗摩耗診断電子顕微鏡観察・X線マイクロアナリシス：今回は実施していません。油中金属濃度：今回は実施していません。
報告№109-09136 報告№111-00735 | 分析№109-001160 分析№111-003750 | 111-003750 | 濾過前の試料油を分析した結果、摩耗粒子の形態観察で前回に比較して金属接触が厳しい場合に発生するシビア粒子が比較的多く観察されました。摩耗粒子の観察結果から、発生している摩耗形態は凝着摩耗であることがわかりました。観察された摩耗粒子は鉄系材料であることから、軸受摺動部や鉄系材料同士が局部的に接触する箇所、例えば軸受支持部などで発生している可能性が考えられます。分析の結果では、前回分析データに比較してシビア摩耗粒子が観察されましたが、潤滑状態は正常と判断できる範囲にあることから、再分析の必要はないと判断します。今後も、定期的な分析により状態を監視するよう推奨します。
報告№107-0279 報告№107-0477 | 分析№107-01481 分析№107-02739 | 107-02739 | 分析の結果、転がり軸受の寿命の指標となるフレーキングの発生が確認されなかったことから、本軸受は継続使用可能と判断します。計数汚染度は良好と判断します。計数汚染度は良好と判断します。計数汚染度はNAS級と当社推奨の管理限界値のNAS級以内にあり、良好と判断します。重量汚染度は.mg/mlでした。重量汚染度は.mg/mlでした。機器の潤滑状態機器の潤滑状態は正常と判断します。SOAPの結果、鉄が検出されました。SOAPの結果、摩耗により発生する鉄が検出されました。又、油の添加剤成分であるリンが検出されました。D－SOAPの結果、鉄が検出されました。D－SOAPの結果、摩耗により発生する鉄が検出されました。フェログラフィーの結果は良好です。フェログラフィーの結果、異常摩耗の早期発見パラメータであるIs値がの乗とやや高いものの、摩耗粒子形態観察で微小な疲労摩耗粒子が多く観察されたことから、潤滑状態は正常と判断します。
報告№109-09136 報告№109-09585 | 分析№109-001160 分析№109-003602 | 109-003602 | 本試料油の添加剤は、一般に、タービン油に比較して極圧添加剤や摩耗防止剤などの影響でRBOT試験の結果が変動する傾向があります。そのため、ギヤ油の余寿命の評価をタービン油と同等の精度で得るには、RBOTの結果に加え、粘度、水分、全酸価、IRなどのデータを総合的に判断することが必要です。分析の結果、今回分析した物理的性状の粘度、水分、全酸価、RBOTは全て良好の範囲にあり、また、IRのチャートからは劣化物は検出されませんでした。潤滑油は継続使用可能な状態にあると判断します。
報告№108-0227 報告№110-00667 | 分析№108-01664 分析№110-003087 | 110-003087 | Iカップリング発光分光分析供試のタービン油を分析した結果、検出された金属元素は、SOAPの結果表に示すように、鉄、鉛、銅、ニッケル、リン、カルシウム、ナトリウムが検出されました。これらの検出された金属元素から発生箇所を推定すると鉄、鉛、銅、ニッケル・軸受等リン・オイル添加剤カルシウム、ナトリウム・外部混入異物であると思われます。このうち、機械部品が摩耗したと思われる元素はのグループです。尚、モービルDTEオイルライトには添加剤としてリン、亜鉛含まれていますが、本試料油からはSOAPでリン、亜鉛が検出されませんでした。これらのことから、異種油の混入、または油名の誤りなどが考えられます。フェログラフィー異常摩耗の早期発見パラメータとして摩耗粒子を定量化して評価するフェログラフィーのIs値は、潤滑状態がやや厳しいの乗でした。摩耗粒子の形態で比較的多く観察された粒子は、潤滑状態が正常な場合に発生する摩耗粒子、異物の噛み込みにより発生する切削粒子、水分の影響や外部から混入したと思われる鉄錆でした。このような摩耗粒子が観察された場合には、潤滑部では正常なマイルド摩耗と異物による切削摩耗と腐食による腐食摩耗が発生していることが分かります。電子顕微鏡・X線マイクロアナリシス観察された摩耗粒子をSEM・XMAで観察した結果、酸素、鉄を含む粒子が比較的多く、主に腐食摩耗や外部から混入したと思われる鉄錆が多く発生していることが確認されました。計数汚染度、重量汚染度は共に当社推奨の管理限界値を超えていました。フィルタ表面の異物観察で鉄錆等が観察されたことから、汚染度が増加した要因は、摩耗と内部発生した鉄錆、外部混入異物の影響と思われます。水分はppmと当社推奨の管理限界値を大きく超えていました。潤滑油中の粒子に鉄錆が観察されたことから、油槽内では水分の影響により酸化摩耗や腐食摩耗が発生していると思われます。軸受は継続使用可能な状態にあると判断します。但し、潤滑油は水分が多く、摩耗が進行することが懸念されるため、以下の対策が必要です。濾過および水分除去油中の汚染度および水分濃度が高く、観察された鉄錆等が軸受軌道面に噛み込み摩耗が進行することが懸念されるため、濾過および水分除去を推奨します。定期的な分析摩耗の進行を監視するため、定期的に分析を実施し、摩耗の進行状況を確認することを推奨します。傾向監視のための次回採油時期は、最短で約時間となります。この時間は、油中汚染物が均一になるために必要とする時間であり、この時間を経過すれば、再分析の結果から状態の傾向を確認することが可能となりますので、これを参考に次回分析時期を検討されることを提案します。油名の確認油名を再度確認することを推奨します。
報告№109-09136 報告№111-00108 | 分析№109-001160 分析№111-000569 | 111-000569 | 潤滑油は継続使用可能な状態にあると判断します。粘度、全酸価、IR、RBOTの各データは良好でした。尚、別紙RBOTの減少傾向から油の余寿命を求めた結果、本試料は直近の更油から起算して稼働日数が年月まで使用可能であることが分かります。水分は良好でした。
報告№107-0221 報告№107-0221 |  | 107-01182_1183 | 油の汚染度、は、全て良好な状態にあると判断します。但し、を示す粘度、全酸価、IRは、新油データが当社データベースになかったため、判定できませんでした。これらの項目は、新油との比較が必要ですので、現在使用している貴社保有の新油をご提供下さい。濾過効率は～％と比較的高く、かつ、清浄器出口サンプリング弁から採取した試料油の汚染度がNAS級と清浄な状態を保持できていることから、濾過精度は確保できていると判断します。を示す粘度、全酸価、IRは、新油データが当社データベースになかったため、判定できませんでした。これらの項目は、新油との比較が必要ですので、現在使用している貴社保有の新油をご提供下さい。油清浄器の濾過効率による油汚染度管理に関する考察油清浄器の濾過効率の指標であるβ値を確認するため、油清浄器の入口側と出口側の配管より採油を実施し、計数汚染度を実施しました。その結果を下表に示します。 ・ここで、 EMBEDExcel.Sheet.式および表に示す通り、その結果、～μmレンジが%～μmレンジが%～μmレンジが%～μmレンジが%と比較的高く、汚染度もNAS級と清浄な状態を保持できていることから、濾過精度は確保できていると判断できました。機器の摩耗清浄器が設置されていることでNAS級と清浄になっていますが、油濾過機がないと仮定した場合、計算により求めた～μmレンジの汚染度はNAS級以上の汚染状態になる可能性を示唆するものととらえる事が出来ます。他のレンジを同様に計算すると以下のようになり、NAS級以上となりました。～～～～以上等級級以上その油清浄器がなかったとした場合、以上のとおりNAS級以上の汚染された状態になることが推定されます。しかし、フェログラフィーの結果で外部から混入した鉄錆等の異物が若干観察されているため、汚染の原因は、摩耗ではなく外部混入異物であるため、潤滑状態は正常な状態にあると考えられました
報告№108-0411 報告№110-00296 | 分析№108-02744 分析№110-001148 | 110-001148 | ・摩耗状態SOAP／D－SOAPの結果、グリース中からは摩耗により発生した鉄、鉛、銅、クロム、アンチモン、ニッケル、錫が検出されました。摩耗粒子の観察結果で観察された粒子は、金属潤滑部が局部的に油膜切れを起して発生する鉄系シビア粒子と異物の噛み込みなどで発生する切削粒子でした。これらのことから、軸受潤滑部ではやや厳しい摩耗形態の凝着摩耗と異物による切削摩耗が発生していることが分かりました。但し、転がり軸受寿命の指標としている摩耗粒子が観察されなかったことから、フレーキングの発生がなく、本軸受は継続使用可能な状態にあると思われます。・グリースの物理的性状滴点、全酸価、IRの各データは良好でした。・グリース中の水分の結果、ppmと新グリース値のよりも高い値であることから、水分が混入した可能性があります。グリース採取時に確認されたシャリシャリ音の発生原因は、観察された摩耗粒子から、転動体と内輪、転動体と外輪、または転動体と保持器の摺動により発生していた可能性が考えられました。但し、フレーキングの発生はなく、軸受は継続使用可能な状態にあることが確認されました。なお、グリースに水分の混入が若干確認されたため、以下の対策を推奨します。今後、水分の影響により金属表面で腐食摩耗が発生し、発生した鉄錆等の粒子が潤滑部に噛み込み摩耗が進行することが懸念されるため、グリースの補給を推奨します。グリースの物理的性状水分の混入が確認されました。滴点滴点はと新グリース値に比較して変化はなく、良好と判断します。水分はppmと新グリース値ppmに比較して高い値でした。全酸価全酸価はmgKOH/gと新グリース値mgKOH/gに比較して高いものの、IRの結果で油劣化の兆候を示すカルボン酸の吸収が確認されていないことから、良好と判断します。IRIRの結果、油劣化の兆候を示すカルボン酸の吸収が確認されず、且つ、新油のスペクトルパターンとほぼ一致していることから、良好と判断します。軸受の潤滑状態D－SOAPで鉄およびクロムが比較的多く検出され、摩耗粒子の形態観察で金属潤滑部が局部的に油膜切れを起して発生するシビア粒子が比較的多く観察されました。SOAPSOAPの結果、ニッケル、錫が検出されました。D－SOAPD－SOAPの結果、鉄、鉛、銅、クロム、アンチモン、錫が検出されました。フェログラフィー摩耗粒子の形態観察の結果、潤金属潤滑部が局部的に油膜切れを起して発生する鉄系シビア粒子と異物の噛み込みなどで発生する切削粒子が観察されました。
報告№103-6072 | 分析№103-01618 | 103-01618 | 濾過前の試料油を分析した結果、摩耗粒子形態観察で、μmサイズのシビア粒子が見られました。観察されたシビア粒子は、視野に個と少ないため現状の潤滑状態は正常と判断しますが、シビア粒子は金属接触を伴う混合潤滑で発生するため、今後も監視が必要です。混合潤滑状態が進行することも懸念されるため、ヶ月後に再度分析を実施し、汚染状況及び摩耗の進行状況を確認されることを推奨します。これらのことは、異常摩耗の早期発見パラメータであるフェログラフィーのIs値が、.と非常に良好の範囲にあるものの、摩耗粒子の形態観察の結果、金属接触が厳しい場合に発生するμmサイズのシビア粒子が見られたことから判断しました。
報告№108-8015 報告№108-8015 | 分析№108-02727 分析№108-02727 | 108-02727 | 分析の結果、摩耗粒子の観察から本試料油中で発生している摩耗形態は、潤滑状態が正常なマイルド摩耗と、異物の切削作用で発生する切削摩耗が混在しています。マイルド摩耗は、機械が正常な摩耗をしている場合に発生する、いわゆる正常摩耗です。この状態は、金属がマイルドに擦られることにより金属表面に摩耗が極めて少ない特殊な表面層が形成され、摩擦表面が平滑な状態となります。この状態が安定である限り摩耗状態は正常であり発生する摩耗粒子は少ないことが分かっています。今回観察された摩耗形態は、このマイルド摩耗が支配的であることから、現在のところ、シリンダおよびピストンリング、クランクメタル等は正常な摩耗の範囲にあり、継続使用は可能と判断します。今後は以下の点に注意が必要です。油の劣化IR酸化度の結果、.abs/cmと高く、全酸価がmgKOH/gと新油値のmgKOH/gよりも高い値を示していることから、油が劣化していると思われます。今後、油中の酸成分により金属表面が腐食する腐食摩耗が発生することが懸念されるため、更油を実施されることを推奨します。摩耗状態が正常な範囲にあることから、更油により機器の継続使用は可能であると判断します。IR酸化度の結果、.abs/cmと高く、全酸価がmgKOH/gと新油値のmgKOH/gよりも高い値を示していることから、油が劣化していると思われます。粘度は良好と判断します。粘度は、mm/sと新油値mm/sに比較して、粘度変化率は-.％で、当社推奨の管理限界値である±％以内にあり、良好と判断します。水分は良好と判断します。水分は、ppmと当社推奨の管理限界値の以内にあり、良好と判断します。全酸価は新油に比較して高い値となっています。全酸価はmgKOH/gと新油値mgKOH/gに比較して高い値となっています。全塩基価は良好と判断します。全塩基価はmgKOH/gと新油値mgKOH/gより低いものの、良好と判断します。IR酸化度の結果、.abs/cmと高くなっています。IR酸化度の結果、.abs/cmと高くなっています。計数汚染度はNAS級と汚染されています。計数汚染度は、NAS級と汚染されています。重量汚染度は、mg/mlとなっています。重量汚染度は、mg/mlとなっています。機器の潤滑状態SOAPによる油中金属濃度の結果、油の添加剤成分であるカルシウムが検出されています。SOAPによる油中金属濃度の結果、油の添加剤成分であるカルシウムが比較的多く検出されています。SOAPによる油中金属濃度の結果、鉄、鉛、銅、クロム、錫、油の添加剤成分であるリン、亜鉛、カルシウム、ホウ素が検出されています。SOAPによる油中金属濃度の結果、油の添加剤成分であるカルシウムが比較的多く検出されています。SOAPによる油中金属濃度の結果、鉄、錫、油の添加剤成分であるリン、亜鉛、カルシウム、外部から混入したと思われるアルミニウム、ナトリウムが検出されています。フェログラフィーの結果、小径の鉄系摩耗粒子が多く観察されています。異常摩耗の早期発見パラメータであるフェログラフィーのIs値がの乗とやや高く、摩耗粒子の形態観察の結果、小径の鉄系摩耗粒子が多く観察されています。
報告№109-09094 報告№110-00627 | 分析№109-000872 分析№110-002737 | 110-002737 | は良好と判断します。尚、RBOTがminと新油値のminに比較してmin減少していました。このまま継続使用した場合、この減少傾向から限界値に到達するのは、別紙図RBOTの減少傾向に示すように時間と推定されました。潤滑油は継続使用可能な状態にあると判断します。≪状態監視とパラメータ≫分析の目的および各分析のパラメータは以下の通りです。特性低下目的：油の分析結果から、や劣化傾向ならびに添加剤の消耗程度、残存寿命などを確認する。粘度JISK全酸価JISK赤外線吸収スペクトルJISK酸化安定度試験JISK汚染目的：油の分析結果から、砂塵あるいは水・異種油などによるや、異物混入の有無を確認する。水分JISK計数汚染度JISB重量汚染度JISB光学顕微鏡観察摩耗目的：油中の摩耗粒子を分析する事により、回転・摺動部の潤滑状態、摩耗劣化の程度、余寿命などを解析する。摩耗診断電子顕微鏡観察JISKX線マイクロアナリシス油中金属濃度）JISK≪分析結果≫特性低下粘度：良好粘度値mm/sの新油値mm/sに対する変化率は+％であり、当社推奨の管理限界値±％以内に留まっています。全酸価：良好全酸価.mgKOH/gは新油値の.mgKOH/g以内にあることから、問題は無いと判断します。赤外線吸収スペクトル：良好酸化安定度試験：良好酸化安定度試験の結果、数値minは当社推奨の管理限界値min以上に留まっており、現時点での使用は可能と判断します。汚染水分：良好水分値ppmは当社推奨の管理限界値以内に留まっています。計数汚染度：今回は実施していません。重量汚染度：今回は実施していません。光学顕微鏡観察：今回は実施していません。摩耗摩耗診断電子顕微鏡観察・X線マイクロアナリシス：今回は実施していません。油中金属濃度：今回は実施していません。
報告№109-09250 報告№109-09250 | 分析№109-001799 分析№109-001799 | 109-001799 | 潤滑油および本軸受は継続使用可能な状態にあると判断できますが、軸受摺動面では切削摩耗や凝着摩耗の発生が確認されており、今後継続して発生することが懸念されるため、再度分析を実施し、摩耗の進行状況を傾向監視することを推奨します。特性低下特性低下に係るパラメータの分析結果は良好と判断します。粘度粘度はmm/sと新油値.mm/sに対する粘度変化率は+％で、当社推奨の管理限界値である±％以内にあり、良好と判断します。全酸価添加タービン油については、当社では管理限界値を設定しておらず、新油分析値との比較及び他の分析項目の結果より全酸価の状態判断を行います。その結果、全酸価は.mgKOH/gと新油値mgKOH/g以内にあり、良好と判断します。酸化安定度酸化安定度はminであり、当社推奨の管理限界値のmin以上であることから、良好と判断します。有機物・有機化合物有機物・有機化合物は、IRチャートによる新油分析値との比較の結果、cm-付近に劣化の兆候を示すカルボン酸の吸収が確認されていないことから、良好と判断します。色相はLでした。汚染に係るパラメータの分析結果は、汚染粒子数がやや高い値でした。水分はppmであり、当社推奨の管理限界値の以下であることから、良好と判断します。汚染粒子数はNAS級であり、当社推奨の管理限界値のNAS級以内であるものの、やや高い値でした。汚染度物重量はmg/mlでした。摩耗フェログラフィーによる摩耗粒子の観察の結果、異物の噛み込みなどで発生する切削粒子と金属接触が厳しい場合に発生するシビア粒子が観察されました。異常摩耗の早期発見パラメータであるフェログラフィーのIs値がの乗とやや高く、摩耗粒子の形態観察の結果、異物の噛み込みなどで発生する切削粒子、金属接触が厳しい場合に発生するシビア粒子が観察されました。金属濃度SOAP法により金属濃度を測定した結果、潤滑箇所で発生する金属接触によって検出される鉄がppm、油の添加剤成分であるリンがppm、亜鉛がppm、カルシウムがppm、外部から混入したと思われるケイ素がppm、ナトリウム、マグネシウムが共にppm検出されましたが、良好と判断します。金属濃度酸溶解法により金属濃度を測定した結果、潤滑箇所で発生する金属接触によって検出される鉄が、油の添加剤成分である亜鉛、カルシウムが共に、外部から混入したと思われるナトリウムが、マグネシウムが検出されました。
報告№108-4537 報告№108-4537 | 分析№108-03728 分析№108-03730 | 108-03730 | 現在の機器の潤滑状態を確認する。分析の結果、摩耗粒子の形態観察で外部から混入した赤錆、フリクションポリマ、微小な鉄系摩耗粒子が観察されました。しかし、摩耗量が少なく、また、摩耗粒子も外部から混入した赤錆であることから本軸受の潤滑状態は良好であり継続使用が可能な状態にあると判断します。
報告№109-09136 報告№112-00409 | 分析№109-001160 分析№112-001688 | 112-001688 | 潤滑油は継続使用可能な状態にあると判断します。但し、今後は障害予防を目的に以下の対策を推奨します。追加分析消泡性能が低下した場合、ギヤ歯面での油膜形成に影響が出て摩耗が進展することがありますので、フェログラフィーおよびSOAP-Tを追加して摩耗により発生する油中金属濃度や潤滑状態を確認することを推奨します。泡立ち試験泡立ち試験の結果は、-と新油値が-であるのに比較して高い値となっていたことから、消泡性能が低下していることが分かりました。今後の使用状況によっては油の酸化劣化が進行したり、ギヤ歯面およびベアリング軌道面で油膜切れが発生したりする場合があるため、消泡剤の添加による消泡性能の改善など何らかの対応が必要になると思われます。分析結果は良好と判断します。粘度粘度は.mm/sと新油値mm/sに比較して、粘度変化率は-％で、当社推奨の管理限界値である±％以内にあり、良好と判断します。泡立ち試験泡立ち試験は-と新油値に比較して高い値でした。水分はppmと当社推奨の管理限界値の以下にあり、良好と判断します。酸価は.mgKOH/gと新油値.mgKOH/gに比較して高いものの、IRの結果で油劣化の兆候を示すカルボン酸の吸収が確認されていないことから、良好と判断します。
報告№102-6146 | 分析№102-02749 | 102-02749 | オーバーホール後の初期試験を実施した結果、初期のなじみ摩耗が発生していたと考えられます。今回のようになじみ過程で切削粒子、シビア粒子が観察された場合は、なじみ過程が正常に終了していない場合があり、異常摩耗に進展することも懸念しなければなりません。なじみ過程が正常な状態で終了した場合、切削粒子、シビア粒子は観察される事が少なく、従って、今回のなじみ過程では、局部的な金属接触がごく一部で発生したと考えられます。この接触が、既に正常な状態に推移しているか、或いは、進行しているのかを確認するためには、ヶ月毎に回初期試験を実施されることを推奨します。これらのことは、異常摩耗の早期発見パラメータであるフェログラフィーのIs値が、と良好の範囲にあるものの、摩耗粒子の形態観察の結果、異物の噛み込み、金属表面の微小突起で発生する切削粒子、金属接触が厳しい場合に発生するシビア粒子、外部から混入した異物がやや多く観察されていることから判断しました。尚、RBOTが前回に比較し、min上昇したのは、新油の補充、又は、更油の影響によると思われます。今後は、今回のRBOT値によりデータ管理を行います。又、本試料油は、停止中に採油を実施しているため、停止してから粒子が油中に沈降し、採油箇所付近の粒子濃度が低くなり、その部分を採取したと思われます。可能であれば、主機運転中、又は、主機停止直後に再度分析を実施し、そのデータを初期値とされることを推奨します。
報告№108-6005 報告№108-0042 | 分析№108-00106 分析№108-00219 | 108-00219 | グリースを給脂した際に、給脂排出口から黒化したグリースが排出された。グリースの物理的性状、軸受の潤滑状態を確認する。軸受が継続使用可能かを判断する。・グリースの物理的性状、軸受の潤滑状態分析の結果、SOAP／D－SOAPで鉄が多く検出され、摩耗粒子の形態観察で疲労摩耗粒子が多く観察されました。SEM・XMAで鉄、クロム、マンガンを含む薄片状の粒子が多く観察され、中にはμmサイズの摩耗粒子が観察されたことから、転がり軸受の寿命の指標となるフレーキングが確認されました。一方、グリースの物理的性状を示すちょう度、全酸価、IRの各データは良好の範囲にあるものの、滴点が新グリースのに比較してと上昇し、当社推奨の管理限界値を超えていました。尚、報告書の管理表中に示しているSOAP／D－SOAPは、グリース潤滑の場合、摩耗粒子が均一に分散していないため、測定値が大きく変動することがありますので参考値としてお考え下さい。・軸受の継続使用可否転がり軸受の寿命の指標となるフレーキングが確認されたことから、軸受を交換することを推奨します。
報告№109-09061 報告№109-09061 | 分析№109-000653 分析№109-000653 | 109-000653 | 、汚染度、軸受の潤滑状態を確認する。汚染度および軸受の潤滑状態分析の結果、計数汚染度がやや高いことが分かりました。異常摩耗の早期発見パラメータであるフェログラフィーのIs値がの乗とやや高く、潤滑状態がやや厳しい状態にあることが分かりました。摩耗粒子の形態観察で観察された粒子は、異物の噛み込みにより発生する切削粒子が観察されたことから、潤滑状態がやや厳しいのは切削摩耗であるためと推定されました。切削摩耗は、異物が混入していない状態に比較して、摩耗進行速度が速いことから、今後の管理には注意が必要です。転がり軸受で切削摩耗が発生した場合、切削摩耗により生じた軌道面の損傷が起点となって転がり軸受の寿命となるフレーキングに進展し、寿命が分の程度に低下することも知られています。今回の採油でほぼ全量更油されており切削摩耗を引き起こしている異物は取り除かれている場合もありますが、念のため、再度分析を実施し摩耗の進行状況を確認することを推奨します。ミリポアフィルタの表面観察では、金属片、鉄錆、砂等が多く観察されていることと、SOAPで鉄、鉛、銅、D－SOAPで鉄が検出されたことから、汚染度が高い要因は、摩耗粒子と外部混入異物の影響と考えられます。再分析の時期を理論的に求めたところ、最短で約時間となります。この時間は、油中汚染物が均一になるために必要とする時間であり、この時間を経過すれば、油を入れ替えても再分析の結果から状態の傾向を確認することが可能となります。そのため、試運転などで数時間の運転が可能であれば、より的確に状況が確認できますので再分析を推奨します。銅の摩耗・溶出銅の摩耗・溶出は、検出された亜鉛系添加剤の成分と銅が反応し、溶出することが知られています。銅濃度は別紙鉱油の酸価に対する金属触媒の影響に示すように銅濃度が増加すると酸化速度が速まりますので、酸化劣化の進行状況を油分析により監視されることを推奨します。を示す粘度、水分、全酸価、IR、RBOTの各データは良好の範囲にあることから、この油は継続使用可能と判断します。尚、本試料油の添加剤は、一般に、タービン油や作動油に比較して極圧添加剤や摩耗防止剤などの濃度が高く、この影響でRBOT試験の結果が変動する傾向があります。そのため、コンプレッサー油の余寿命の評価をタービン油と同等の精度で得るには、RBOTの結果に加え、粘度、水分、全酸価、IRなどのデータを総合的に判断することが必要です。
報告№103-0126 報告№103-0126 | 分析№103-01126 分析№103-01126 | 103-01126 | 計数汚染度が、NAS級と前年度濾過後のNAS級から約年ヶ月間でランク上昇していました。粘度は良好と判断します。粘度はmm/sと非常に良好の範囲にありました。水分は良好と判断します。水分はppmと非常に良好の範囲にありました。全酸価は良好と判断します。全酸価はと非常に良好の範囲にありました。RBOTはは良好と判断します。RBOTはminと非常に良好の範囲にありました。計数汚染度は、良好の範囲にあるものの、前年度に比較してランク上昇していました。計数汚染度は、NAS級と、前年度濾過後のNAS級に比較して、約年ヶ月間でランク上昇しました。重量汚染度はmg/mlと良好の範囲にありました。重量汚染度はmg/mlと良好の範囲にありました。機器の潤滑状態油中の金属粒子濃度を分析するSOAP及びD-SOAPの結果、軸受メタルの摩耗により発生したと考えられる錫がSOAPでppm、D－SOAPが.ppm検出されていました。但し、前年度濾過前の錫濃度がから濾過後がに一旦下がり、今年度ppmに再度上昇しておりますので、前年度から今年度までに増加した量はppmとなります。したがって、前年度のに、このppmを加えるとppmになります。油量リットルと錫濃度から摩耗量を下式により計算しました。 ・式 .cmとなります。従いまして、下図のような体積をもつ金属片が摩耗した計算となります。この体積.cmを軸受メタルの摩耗面積で割りますと平均的な摩耗深さとなります。この摩耗面積は当社の経験によれば、スラストメタル面積の約分の程度となることが確認されており、軸受の支持面積cmからスラストメタル面積とパッド枚数枚から計算するとcmとなります。摩耗体積.cmとcmから平均的な摩耗深さを求めるとμmとなります。スラストメタルの表面粗さをRmaxμmとしますと少なくとも左図bの部分の表面粗さ部分が鏡面になっていることが想像されました。尚、採油後にオーバーホールを実施し、メタルの修理を行ったことから、本データは参考値としてお考え下さい。
報告№107-4545 報告№109-09146 | 分析№107-02185 分析№109-001224 | 109-001224 | トライボ診断の結果、全てのデータが良好であることから、この油は継続使用可能と判断します。は良好と判断します。粘度は良好。粘度は.mm/sと新油値mm/sに比較して、粘度変化率は-.％で、当社推奨の管理限界値である±％以内にあり、良好と判断します。粘度はmm/sとなっています。粘度はmm/sとなっています。粘度指数はとなっています。粘度指数はとなっています。水分は良好。水分は.ppmと当社推奨の管理限界値の以下であり、良好と判断します。全酸価は良好。全酸価は.mgKOH/gと新油値.mgKOH/g以内にあり、良好と判断します。
報告№109-09136 報告№112-00564 | 分析№109-001160 分析№112-002339 | 112-002339 | 潤滑油の劣化はなく、汚染度は良好な範囲にあることから、継続使用可能と判断します。軸受は継続使用可能な状態にあると判断します。濾過機の入口と出口の箇所から採油本設備には、濾過機が設置されており、常時運転しているため、常に正常な状態に保持され摩耗の変化が生じても検出されない可能性があります。潤滑状態をより正確に把握するには、濾過機の入口と出口から採油を実施し、その差異から濾過効率を求め、それを根拠に摩耗の進行状況を確認することを推奨します。はフェログラフィーおよびSOAP-Tの結果から総合的に判断した結果、正常な状態にあると考えられます。フェログラフィー【定量分析：Is値】Is値は異常摩耗の早期発見パラメータのつで、摩耗粒子を定量化するために用います。今回のIs値はのマイナス乗と低い値でした。フェログラフィー【定性分析：摩耗粒子および摩耗形態観察】分析結果から観察された全ての粒子量は少でした。Iカップリング発光分光分析【SOAP-T】検出された金属元素から発生箇所を推定すると、以下の通りでした。鉄、錫・軸受等リン、亜鉛・添加剤カルシウム、ナトリウム・外部混入異物計数汚染度、重量汚染度は共に良好でした。粘度、水分、酸価、IR、RBOTの各データは良好でした。
報告№109-09136 報告№111-00301 | 分析№109-001160 分析№111-001422 | 111-001422 | 本試料油は、汚染や摩耗に関するデータが異常として出やすい廃油口から採油されたにもかかわらず、潤滑油および軸受は継続使用可能な状態にあると判断します。なお、IRの結果から酸化防止剤の吸収が確認されたため、無添加タービン油ではなく、添加タービン油の可能性があります。油種の再確認IRの結果でcm-付近に酸化防止剤の吸収が確認されました。本試料油は添加タービン油であると思われますので、油種をご確認ください。最適な採油方法本試料油は、機器停止中に廃油口から採油されているにもかかわらず汚染度を示すデータは良好でしたが、今後の採油は、極力運転中もしくは停止直後の油槽中層部から実施されることを推奨します。フェログラフィー異常摩耗の早期発見パラメータとして摩耗粒子を定量化して評価するフェログラフィーのIs値は、潤滑状態が正常なのマイナス乗でした。電子顕微鏡・X線マイクロアナリシス観察された粒子をSEM・XMAで詳細に分析した結果、粒子には鉄、クロムが比較的多く含まれており、成分割合から粒子は主に主軸から発生していると推定できます。Iカップリング発光分光分析供試のタービン油を分析した結果、検出された金属元素は、SOAPの結果表に示すように、リン、カルシウム、バリウム、ナトリウムが検出されました。これらの検出された金属元素から発生箇所を推定するとリン、カルシウム、バリウム、ナトリウム・外部混入異物であると思われます。計数汚染度、重量汚染度は共に良好でした。IRの結果でcm-付近に酸化防止剤のピークが確認されました。本試料油は、添加タービン油であると思われます。水分、全酸価の各データは良好でした。尚、粘度は、油名が不明であったため、新油データとの比較ができず評価できませんでした。
報告№109-09136 報告№110-00751 | 分析№109-001160 分析№110-003564 | 110-003564 | 潤滑油および軸受は継続使用可能な状態にあるものの、汚染度が高く、汚染粒子が軸受摺動面に噛み込み摩耗が進行することが懸念されるため、ヶ月後に再分析を実施し、摩耗の進行状況を確認することを推奨します。
報告№109-09136 報告№111-00579 | 分析№109-001160 分析№111-002717 | 111-002717 | 潤滑油および軸受は継続使用可能な状態にあると判断します。前回に比較してSOAP／D－SOAPの結果で、鉄および錫濃度に変化はなく、異常摩耗の早期発見パラメータであるフェログラフィーのIs値がのマイナス乗と良好でした。前回に比較して計数汚染度はNAS級からNAS級にランク減少し、良好でした。前回同様にIR、RBOTの各データは良好でした。
報告№106-6023 報告№106-6030 | 分析№106-00388 分析№106-00723 | 106-00723 | オーバーホールヶ月後に初期試験を実施した結果、観察された摩耗粒子から上部メタルにはなじみ摩耗が発生していたと考えられました。なじみ摩耗が発生した場合、観察される摩耗粒子には球状粒子を含むなじみ摩耗特有の摩耗粒子が観察されることが多く、特に今回のように球状粒子が観察された場合は、なじみ過程が正常に終了せず局部的な金属接触がごく一部で発生したと考えられます。この接触が、既に正常な状態に推移しているか、或いは、進行しているのかを確認するためには、ヶ月毎にあと回の初期試験を実施されることを推奨します。これらのことは、計数汚染度がNAS級と初期値としてはやや高いこと異常摩耗の早期発見パラメータであるフェログラフィーのIs値が.と良好の範囲にあるものの、摩耗粒子の形態観察の結果、摩擦熱が高い場合に発生する球状粒子、外部から混入した鉄錆、砂が観察されたこと以上のことから判断しました。尚、主機停止時間後に配管ドレンから採油を実施しているため、油循環中の採油に比較して油中粒子が沈降して高濃度になっている部分を採油していると考えられます。したがって、油が循環している状態で採油を実施した場合に比較して、分析データが高くなり、異常な状態と判断してしまう可能性がありますので、今後の採油は、停止直後、或いは、油循環中に採油を実施されることを推奨します。
|  | 113-001487 | 分析の結果、潤滑油の劣化はなく、汚染度は良好な範囲にあることから、継続使用可能と判断します。対象設備分析の結果、対象設備は継続使用可能な状態にあると判断します。但し、将来的な摩耗進行の有無を確認するためにも傾向監視を継続することが有効です。定期的な分析今後懸念される凝着摩耗の進行を監視するため、定期的に分析を実施することを推奨します。はフェログラフィーおよびSOAPの結果から総合的に判断した結果、継続使用は可能ですが、今後の摩耗の進行を確認するためにも傾向管理が有用と考えます。フェログラフィー【定量分析：Is値】Is値は異常摩耗の早期発見パラメータのつで、摩耗程度を定量化するために用います。今回のIs値はの乗と、やや高い値でした。フェログラフィー【定性分析：摩耗粒子および摩耗形態観察】分析結果から観察された代表的な粒子は、以下の通りでした。正常な摩耗粒子・潤滑状態が正常なマイルド摩耗により発生。シビア粒子・潤滑状態がやや厳しい凝着摩耗により発生。金属潤滑部が局部的に油膜切れを起していると考えられます。黒錆・潤滑状態がやや厳しい凝着摩耗により発生。局部的に金属接触が厳しく、且つ、高い摩擦熱が発生していると考えられます。観察された摩耗粒子の中でもシビア粒子、黒錆は、将来的な摩耗の進行に繋がる可能性を示唆しているため、傾向監視が必要と思われます。シビア粒子は、凝着摩耗に分類されます。この摩耗粒子は、摺動面で凝着、破断を繰り返し、この過程で生じる移着粒子が成長して摩耗粒子となります。そのため、摺動面では局部的に油膜切れが発生していることを示しています。この状態が継続した場合、摩耗粒子のサイズは徐々に大型化していき、設備の損傷に至る場合がありますので、傾向監視が必要です。黒錆は、凝着摩耗に分類されます。この摩耗粒子は、油膜切れによる摺動面での金属同士の接触時に起こる高い摩擦熱によって鉄が酸化され発生します。この状態が継続した場合、摺動面で焼付が発生し、設備の損傷に至る場合があります。Iカップリング発光分光分析【SOAP】検出された金属元素から発生箇所を推定すると、以下の通りでした。鉄、鉛・エンジン部品リン、亜鉛、カルシウム、マグネシウム、ホウ素・添加剤アルミニウム、ケイ素・外部混入異物粘度、水分、塩基価、IR酸化度の各データは良好でした。
報告№102-0279 | 分析№102-02773 | 102-02773 | 分析の結果、すべり軸受は継続使用可能な状態にあると判断します。但し、外部から混入したと思われる繊維物、赤錆がやや多く見られるため、点検時に油槽内を念入りに洗浄されることを推奨します。このことは、計数汚染度が、前回のNAS級から今回NAS級に若干上昇しているものの、フェログラフィーの結果、異常摩耗の早期発見パラメータが.と良好の範囲にあることD-SOAPの結果、軸受メタルの錫が検出されていないことから判断できます。
報告№104-6005 | 分析№104-00146 | 104-00146 | 精点Aを実施した結果、前回に比較して全酸価が.mgKOH/gから.mgKOH/gに上昇し、当社推奨の管理限界値を大きく超えていました。IRで油劣化の兆候を示すカルボン酸の吸収が見られたことから、全酸価が高い要因は、油劣化によるものと考えられました。全酸価が高い場合、油中の酸成分により金属表面が腐食して腐食摩耗が発生します。今のところ、軸受メタルに影響はないものの、予防処置として、至急更油が必要と判断します。貴店所の発電所での例では、上昇し続けた全酸価のタービン油を使用していて、軸受メタルが腐食摩耗により全損した例もありますので、至急更油が必要です。全量更油できない場合は、分の程度を入れ替えるなどして、再度精点Aを実施し、油の劣化状況を確認されることを推奨します。又、摩耗粒子形態観察で、外部から混入した鉄錆が多く観察されたことから、今後、これらの異物が軸受摺動面に噛み込み摩耗が進行する場合があるため、～ヶ月後に再度分析を実施し、汚染状況及び摩耗の進行状況を確認されることを推奨します。これらのことは、全酸価が前回に比較して.mgKOH/gから.mgKOH/gに上昇し、当社推奨の管理限界値を超えていることIRで油劣化の兆候を示すカルボン酸の吸収が見られたこと異常摩耗の早期発見パラメータであるフェログラフィーのIs値が、の乗とやや高く、摩耗粒子形態観察で、外部から混入した鉄錆が多く観察されたこと光学顕微鏡写真に示すように、外部から混入した鉄錆が見られたこと以上のことから判断しました。
報告№107-0179 報告№107-0179 | 分析№107-00969 分析№107-00969 | 107-00969 | 分析の結果、全てのデータが良好であることから、この油は継続使用可能であり、潤滑状態も正常と判断します。は良好と判断します。粘度は良好と判断します。粘度はmm/sと新油値mm/sに比較して、粘度変化率は+％で、当社推奨の管理限界値である±％以内にあり、良好と判断します。水分は良好と判断します。水分は.ppmと当社推奨の管理限界値の以下であり、良好と判断します。全酸価は良好と判断します。全酸価は.mgKOH/gと新油値.mgKOH/gに比較して大きな変化はなく、良好と判断します。IRの結果、良好と判断します。IRの結果、油劣化の兆候を示すカルボン酸の吸収が確認されていないことから、良好と判断します。RBOTの結果、良好と判断します。RBOTはminと当社推奨の管理限界値のmin以上であり、良好と判断します。は良好と判断します。計数汚染度は良好と判断します。計数汚染度はNAS級と当社推奨の管理限界値のNAS級以内であり、良好と判断します。重量汚染度は良好と判断します。重量汚染度は.mg/mlと当社推奨の管理限界値のmg/ml以内であり、良好と判断します。機器の潤滑状態機器の潤滑状態は正常と判断します。SOAPの結果は良好です。SOAPの結果、油の添加剤成分であるバリウムがppm検出されました。軸受の摩耗を示す錫は検出されていないことから、良好と判断します。D－SOAPの結果は良好です。D－SOAPの結果、油の添加剤成分の析出により発生したバリウムが、外部から混入したと思われるナトリウムが検出されました。軸受の摩耗を示す錫は検出されていないことから、良好と判断します。フェログラフィーの結果は良好です。異常摩耗の早期発見パラメータであるフェログラフィーのIs値がのマイナス乗と良好の範囲にあり、潤滑状態は正常と判断します。
報告№105-6050 報告№105-0361 | 分析№105-01529 分析№105-02397 | 105-02397 | 分析の結果、軸受メタル及び鉄を使用した箇所では、厳しい金属接触と異物の噛み込みにより発生する切削摩耗のある事がわかりました。観察された摩耗形態の中でも、切削摩耗は異物が混入していない状態に比較して摩耗進行速度が速く注意が必要です。今後、更に摩耗が進行することが懸念されるため、ヶ月後に再度分析を実施し、摩耗の進行状況を確認されることを推奨します。これらのことは、異常摩耗の早期発見パラメータであるフェログラフィーのIs値は.と良好の範囲にあるものの、摩耗粒子形態観察の結果、異物の噛み込みにより発生する切削粒子、金属接触が厳しい場合に発生するシビア粒子が多く観察されたことSOAPの結果、軸受メタルの主成分である鉛がppm、D－SOAPの結果、軸受メタルの主成分である鉛がppm、錫が検出されたこと以上のことから判断しました。尚、軸受の使用限界を推定するため、軸受の直径及び幅、油量、回転数、軸受メタルの種類をお知らせ下さい。
報告№108-0411 報告№110-00781 | 分析№108-02744 分析№110-003746 | 110-003746 | 、汚染状態、摩耗状態は良好でした。潤滑油および対象設備は継続使用可能な状態にあると判断します。
報告№109-09136 報告№112-00541 | 分析№109-001160 分析№112-002248 | 112-002248_date130409 | グリースグリースの酸化劣化はありませんが、ちょう度の上昇が確認されていることから、以下の対策を推奨します。軸受は継続使用可能な状態にあると判断します。但し、将来的な摩耗進行の有無を確認するためにも傾向監視を継続することが有効です。新グリース入替または適時給脂ちょう度の上昇がみられ、グリースが軟化していることが確認されました。今後、グリースの漏洩や油膜切れの発生が懸念されるため、新グリースの入替または適時給脂されることを推奨します。定期的な分析定期的に分析を実施することにより、データの変化から異常の兆候を早期に発見することが可能となります。また、今回は対象設備の初回分析であるため、あと最低でも回分析を実施し、分析データの変化を確認することを推奨します。尚、分析結果からSOAP-Tの鉄濃度が比較的高く、摩耗の進行が懸念されるため、出来るだけ早めに回目の分析を実施することを推奨します。グリースの物理的性状グリースの酸化劣化はありませんが、ちょう度は当社推奨の管理限界値を超えていました。ちょう度ちょう度は、と当社推奨の管理上限値のより高くなっており、グリースが軟化していることが分かりました。軟化したグリースを使用した場合、グリースの漏洩や軸受等で油膜切れが発生することが懸念されます。滴点滴点は、と新グリース値に比較して低いものの、良好と判断します。酸価は、mgKOH/gと新グリース値mgKOH/g以下であり、良好と判断します。水分は、.％でした。グリースの水分濃度は一般的に.～％が適正であるため、良好と判断します。IRIRチャートの結果、新グリースと使用グリースのスペクトルパターンはほぼ一致し、また、油劣化の兆候を示すカルボン酸の吸収が確認されていないことから、良好と判断します。はフェログラフィーおよびSOAP-Tの結果から総合的に判断した結果、継続使用は可能ですが、機器の機能を保持するためにも傾向管理が有用と考えます。フェログラフィー【定性分析：摩耗粒子および摩耗形態観察】観察された代表的な摩耗粒子は、以下の通りでした。正常な摩耗粒子・潤滑状態が正常なマイルド摩耗により発生。フリクションポリマ・局部的に高圧・高温となる場合に発生。Iカップリング発光分光分析【SOAP-T】検出された金属元素から発生箇所を推定すると、以下の通りでした。鉄、銅、クロム、ニッケル、錫・軸受等アンチモン、リン、亜鉛、カルシウム、アルミニウム、バリウム、ナトリウム、マグネシウム・添加剤、増ちょう剤鉄以外に、銅、クロム、アンチモン、ニッケル、錫が比較的高い値でした。これらの元素が含まれている材質は、以下の点が考えられます。クロムを使用した箇所一般にすべり軸受に使用されるホワイトメタル転がり軸受の保持器で使用されるアルミ合金転がり軸受の保持器で使用される銅合金以前使用していたグリースが使用グリースと混合したクロムは、軸受の材質が高炭素クロム鋼であることから、ベアリング軌道面から発生したと思われます。一般にすべり軸受に使用されるホワイトメタルがありますが、本軸受は転がり軸受であり、図面から材質でホワイトメタルを使用している箇所は確認されませんでした。転がり軸受にアルミ合金が使用されていれば、アルミニウムと共に錫が検出され、アルミニウム濃度は比較的高いことから、保持器の摩耗が考えられました。転がり軸受に銅合金が使用されていれば、銅、ニッケルが検出される可能性が考えられますが、使用している軸受の保持器は、銅を使用した材料ではないことが図面から判明したため、保持器の摩耗ではないと思われます。グリースは流動性が低く、新グリースを補給しても油槽内にある全てのグリースが入れ替わることは困難であることから、今回使用されているグリースに入っていない成分が検出された要因は、以前使用していたグリースに含まれていた金属成分が、今回の使用グリースと混合して検出されたと推定されます。尚、アンチモンは、未使用グリースから高濃度で検出されていることから、グリースの添加剤として最初から入っているものと思われます。
報告№109-09136 報告№112-00281 | 分析№109-001160 分析№112-001137 | 112-001137 | 減速機は継続使用可能な状態にあると判断します。但し、油中の汚染度が高く、白色異物の影響で潤滑状態が悪化することが懸念されるため、以下の対策を推奨します。また、グリースが潤滑油中に混入している可能性があることから、潤滑油の白濁はグリースの混入により、粘度が上昇し、粘性抵抗が増大して気泡が発生していると推定されます。更油および油槽内の清掃油中の汚染度が高く、白色異物や摩耗粒子等がギヤ歯面や軌道面に噛み込み摩耗が進行することが懸念されるため、油槽内を清掃してから、更油を推奨します。転がり軸受シール機能の確認本設備では軸受でグリースを給油しており、オイルシール機能が低下してグリースが混入している可能性も考えられるため、シール機能を確認することを推奨します。定期的な分析切削摩耗の進行を監視するため、定期的に分析を実施し、摩耗の進行状況を確認することを推奨します。フェログラフィーおよびSOAP／D－SOAPの結果から総合的に判断した結果、やや厳しい状態にあると考えられます。フェログラフィー【Is値】Is値は異常摩耗の早期発見パラメータのつで、摩耗粒子を定量化するために用います。今回のIs値はの乗とやや高い値でした。フェログラフィー【摩耗粒子および摩耗形態】分析結果から比較的多く観察された粒子は、以下の通りでした。正常な摩耗粒子・潤滑状態が正常なマイルド摩耗により発生。切削粒子・異物や金属表面の微小突起による切削摩耗により発生。観察された摩耗粒子の中でも切削粒子は、注意が必要です。減速機で切削摩耗が発生した場合、減速機内部で使用されている転がり軸受が切削摩耗により生じた軌道面の損傷が起点となって寿命が分の程度に低下することがあることから、切削摩耗には十分注意する必要があります。切削摩耗の発生原因となる混入異物が残留している場合、この異物により切削摩耗が継続して発生する可能性があります。Iカップリング発光分光分析【SOAP／D－SOAP】検出された金属元素から発生箇所を推定すると、以下の通りでした。鉄、鉛、ニッケル、錫、亜鉛・ギヤ・軸受等リン・オイル添加剤亜鉛、カルシウム、アルミニウム、ナトリウム・外部混入異物このうち、機械部品が摩耗したと思われる元素はのグループです。検出された亜鉛は添加剤として添加されている場合がありますが、当社にある本試料油のダフニーアルファギヤの新油データには、これらの添加剤は含まれていないことから、グリースの混入などが考えられます。亜鉛およびアルミニウムの検出SOAP／D－SOAPで亜鉛およびアルミニウムが比較的多く検出されました。これらの元素が検出される要因は、亜鉛を使用した箇所の溶出・摩耗転がり軸受でグリース潤滑の軸受がある場合、グリースが混入したことが考えられます。aであった場合、耐食性が低下して腐食に進展することが懸念されます。bであった場合、粘性抵抗が増大して、トルクや油温が上昇することが懸念されます。バックラッシご提供いただいた減速機に関する情報からハスバ歯車の組み合わせの段減速機構であり、この歯車の構成から接触点箇所のバックラッシを求めました。ギヤのバックラッシの増加量を求めた結果、接触点箇所でバックラッシの増加量は、最も大きい箇所で約.μmと推定されます。バックラッシ増加分の上限値は、メーカにより差異はあるものの、当社の推奨するバックラッシは、一般に推奨されるμmを管理目安にしています。この値に比較して十分に小さい値です。水分は良好でした。計数汚染度計数汚染度はNAS級以上と当社推奨の管理限界値を超えていました。フィルタ表面の異物観察で白色の粘ちょう物および固形物が観察されたことから、汚染度が高い要因は、摩耗と外部混入異物の影響と思われます。酸価、RBOTの各データは良好でした。尚、別紙RBOTの減少傾向から油の余寿命を求めた結果、本試料は直近の更油から起算して稼働日数が年月まで使用可能であることが分かります。本試料油の添加剤は、一般に、タービン油に比較して極圧添加剤や摩耗防止剤などの濃度が高く、この影響でRBOT試験の結果が変動する傾向があります。そのため、ギヤ油の余寿命の評価をタービン油と同等の精度で得るには、RBOTの結果に加え、粘度、全酸価、IRなどのデータを総合的に判断することが必要です。粘度粘度は測定不能でした。フィルタ表面の異物観察で白色の粘ちょう物および固形物が確認されたことから、グリースの混入による粘度の上昇が影響している可能性が考えられます。IRIRの結果、新油のIRスペクトルと指紋領域は一致しているものの、他のピークで一致しない箇所が確認されたことから、異種油またはグリースの混入が考えられます。
報告№106-0025 報告№106-8009 | 分析№106-00118 分析№106-00886 | 106-00886 | 初期試験を実施した結果、計数汚染度がNAS級と当社推奨の管理限界値に到達していました。フィルタ写真で外部から混入した鉄錆等が多く見られたことから、汚染度が高い原因は、外部から混入した異物の影響と考えられました。今後、これらの異物がバルブのスプール等に噛み込み動作障害が発生することが懸念されるため、濾過を実施されることを推奨します。これらのことは、計数汚染度がNAS級と当社推奨の管理限界値に到達していたことフィルタ写真で外部から混入した鉄錆が多く見られたこと以上のことから判断しました。
報告№109-09249 報告№110-00306 | 分析№109-001747 分析№110-001198 | 110-001198 | ポンプ＋減速機油中金属の分析は、試料油を以上の高温で発光させた光を分光器で分光し、金属固有の波長から元素を特定するとともに、光の強度から濃度を求めるIカップリング発光分光分析法を用います。また摩耗状態は、SOAP法により求めた金属成分と濃度に、フェログラフィー法による早期発見パラメータであるIs値と摩耗粒子分析とを加味し、さらに摩耗粒子の形態により摩擦面で発生している摩耗機構を推定して総合的に判断します。Iカップリング発光分光分析供試のタービン油を分析した結果、検出された金属は油中金属元素の結果表に示すように、ケイ素、ナトリウムでした。これら検出された金属元素から発生箇所を推定すると、ケイ素、ナトリウム・外部混入異物であると思われます。フェログラフィー摩耗粒子分析結果から観察された粒子は、外部から混入したと思われる鉄錆、砂、樹脂等でした。潤滑状態と摩耗形態異常摩耗の早期発見パラメータとして摩耗粒子を定量化して評価するフェログラフィーのIs値は、潤滑状態がやや厳しいの乗となっていました。摩耗粒子の観察結果から異常と判断する摩耗粒子等は観察されていないことから、Is値が高い要因は、外部混入異物の影響であることが分かりました。水分、汚染粒子数、汚染度物重量の各データは良好でした。粘度、全酸価、酸化安定度、有機物・有機化合物の各データは良好でした。潤滑油および軸受は継続使用可能な状態あると判断します。分析結果特性低下特性低下に係るパラメータの分析結果は良好と判断します。粘度粘度はmm/sと新油値mm/sに対する粘度変化率は+.％で、当社推奨の管理限界値である±％以内にあり、良好と判断します。全酸価添加タービン油の全酸価は、油メーカによって初期値が違うため統一した管理基準を設定するのが困難であることから、当社では管理限界値を設定しておらず、新油分析値との比較及び他の分析項目の結果より全酸価の状態判断を行います。その結果、全酸価は.mgKOH/gと新油値.mgKOH/gに比較して変化はないことから、良好と判断します。酸化安定度酸化安定度はminであり、当社推奨の管理限界値のmin以上であることから良好と判断します。有機物・有機化合物有機物・有機化合物は、IRチャートによる新油分析値との比較の結果、cm-付近に劣化の兆候を示すカルボン酸の吸収が確認されていないことから、良好と判断します。色相はLであり、新油値のLに比較して変化はないことから、良好と判断します。汚染に係るパラメータの分析結果は良好と判断します。水分はppmであり、当社推奨の管理限界値の以下であることから良好と判断します。汚染粒子数はNAS級であり、当社推奨の管理限界値のNAS級以内であることから良好と判断します。汚染度物重量は.mg/mlであり、当社推奨の管理限界値のmg/ml以内であることから良好と判断します。摩耗フェログラフィーによる摩耗粒子の観察の結果、外部から混入したと思われる鉄錆、砂、樹脂等が比較的多く観察されました。異常摩耗の早期発見パラメータであるフェログラフィーのIs値がの乗とやや高く、摩耗粒子の形態観察の結果、外部から混入したと思われる鉄錆、砂、樹脂等が比較的多く観察されました。金属濃度SOAP法により金属濃度を測定した結果、外部から混入したと思われるケイ素がppmと僅かに検出されましたが良好と判断します。金属濃度酸溶解法により金属濃度を測定した結果、外部から混入したと思われるナトリウムがと僅かに検出されましたが良好と判断します。
報告№109-09136 報告№114-00224 | 分析№109-001160 分析№114-000768 | 114-000768 | 潤滑油および対象設備は継続使用可能な状態にあると判断します。異常摩耗の早期発見のパラメータであるIs値は、前回の-レベルから-レベルに低下しているものの、正常です。また、異常摩耗の兆候を示す摩耗粒子が顕著に観察されなかったことから、は良好と判断します。計数汚染度は前回のNAS級からNAS級にランク低下し、重量汚染度は.mg/mlから.mg/mlと大きな変化がなく、共に良好です。．前回同様に、粘度、水分、酸価、IRの各データは良好でした。
報告№109-09249 報告№111-00162 | 分析№109-001747 分析№111-000839 | 111-000839 | 潤滑油は継続使用可能な状態であり、また運転中における潤滑状態も正常であったものと判断します。本試料油は、汚染や摩耗に関するデータが異常として出やすいドレンプラグから採油されたにもかかわらず、分析結果の全ての分析項目の値が当社推奨の管理基準値を満たしており、新油分析値との比較結果も問題となる値はありませんでした。分析結果特性低下特性低下に係るパラメータの分析結果は良好と判断します。粘度粘度はmm/sと新油値mm/sに対する粘度変化率は-％で、当社推奨の管理限界値である±％以内にあり、良好と判断します。全酸価添加タービン油の全酸価は、油メーカによって初期値が違うため統一した管理基準を設定するのが困難であることから、当社では管理限界値を設定しておらず、新油分析値との比較及び他の分析項目の結果より全酸価の状態判断を行います。その結果、全酸価は.mgKOH/gと新油値.mgKOH/gに比較して若干高くなっていますが、IRチャートに示すように劣化の兆候として現れるカルボン酸などの有機物・有機化合物の発生が確認されていないことから、良好と判断します。酸化安定度酸化安定度はminであり、当社推奨の管理限界値のmin以上であることから良好と判断します。有機物・有機化合物有機物・有機化合物は、IRチャートによる新油分析値との比較の結果、cm-付近に劣化の兆候を示すカルボン酸の吸収が確認されていないことから、良好と判断します。色相はL.であり、新油値のL.に比較して変化はないことから、良好と判断します。汚染に係るパラメータの分析結果は良好と判断します。水分はppmであり、当社推奨の管理限界値の以下であることから良好と判断します。汚染粒子数はNAS級であり、当社推奨の管理限界値のNAS級以内であることから良好と判断します。汚染度物重量は.mg/mlであり、当社推奨の管理限界値のmg/ml以内であることから良好と判断します。摩耗運転中における潤滑状態は正常であったものと判断します。異常摩耗の早期発見パラメータであるフェログラフィーのIs値がのマイナス乗と当社基準値と比較して良好の範囲にあったことから、潤滑箇所の潤滑状態は正常と判断します。金属濃度SOAP法により金属濃度を測定した結果、潤滑箇所で発生する金属接触によって検出される鉛がppm、銅がppm、外部から混入したと思われるリン、亜鉛がppm、ケイ素がppm検出されました。金属濃度酸溶解法により金属濃度を測定した結果、潤滑箇所で発生する金属接触によって検出される鉛が、錫が、外部から混入したと思われるカルシウム、ナトリウムが検出されました。
報告№109-09136 | 分析№109-001160 | 114-000772-2 | シビア粒子が比較的多く観察されました。・RBOT:問題ありません。・計数汚染度:やや高い値でした。・重量汚染度:当社推奨の管理限界値を超えていました。・SOAP:問題ありません。・D-SOAP:問題ありません。
報告№108-0387 報告№109-09111 | 分析№108-02609 分析№109-001034・1035 | 109-001034_1035 | 潤滑油の循環システムを変更した。回収タンクと給油タンクとの間に汚染度の相違があるかを確認する。分析の結果、計数汚染度は回収タンク、給油タンク共にNAS級と汚染されており、粒子数を詳細に見ると～μmでは給油タンクの汚染度が高いことが分かりました。
報告№109-0001 報告№109-0001 | 分析№109-00004 分析№109-00004 | 109-00004 | トライボ診断を実施し、、汚染度、潤滑状態を確認する。分析の結果、計数汚染度、重量汚染度共に当社推奨の管理限界値を超えていることが分かりました。汚染度が管理限界値を超えたのは、摩耗粒子診断で異常摩耗の早期発見パラメータであるIs値がの乗とやや高く、摩耗粒子およびフィルタ表面の異物観察で銅合金が多く観察され、SOAPの結果、銅、亜鉛が比較的多く検出されたことから、銅を使用した箇所、例えばオイルリング等の摩耗によるものと考えられました。今後、オイルリングの摩耗であった場合、摩耗が進行するにつれて、潤滑油を適正にかきあげることが出来なくなるなどの原因で、軸受摺動面で油膜切れを発生させることが懸念されるため、日常点検の際にオイルリングの回転状況を確認するとともに、更油後ヶ月とヶ月後の回分析を実施し、摩耗の進行速度を把握することを推奨します。尚、前々回からスラッジの発生により重量汚染度が高くなっておりますので、今後、更油を実施する際には油槽内の清掃と油濾過機による新油の補充を実施されることを推奨します。また、スラッジの発生が、今後増大するようであれば、油種の変更も検討することを併せて推奨します。は良好と判断します。粘度は良好と判断します。粘度はmm/sと新油値mm/sに比較して、粘度変化率は-.％で、当社推奨の管理限界値である±％以内にあり、良好と判断します。水分は良好と判断します。水分はppmと当社推奨の管理限界値の以内にあり、良好と判断します。全酸価は良好と判断します。全酸価は.mgKOH/gと新油値.mgKOH/gに比較して高い値を示しているものの、IRの結果、油劣化の兆候を示すカルボン酸の吸収が確認されていないことから、良好と判断します。IRの結果、良好と判断します。IRの結果、油劣化の兆候を示すカルボン酸の吸収が確認されていないことから、良好と判断します。計数汚染度、重量汚染度共に当社推奨の管理限界値を超えています。計数汚染度は当社推奨の管理限界値を超えています。計数汚染度はNAS級以上と当社推奨の管理限界値のNAS級を超えています。重量汚染度は当社推奨の管理限界値を超えています。重量汚染度は.mg/mlと当社推奨の管理限界値のmg/mlを超えています。機器の潤滑状態SOAPによる油中金属濃度の結果、銅、亜鉛が比較的多く検出されています。摩耗粒子診断の結果、銅合金がやや多く観察されています。SOAPによる油中金属濃度の結果、鉛、銅、亜鉛が比較的多く検出されています。SOAPによる油中金属濃度の結果、鉛、銅、亜鉛が検出されています。SOAPによる油中金属濃度の結果、銅、亜鉛が比較的多く検出されています。SOAPによる油中金属濃度の結果、鉄、鉛、銅、錫、亜鉛、外部から混入したと思われるカルシウム、ナトリウムが検出されています。摩耗粒子診断の結果、銅合金がやや多く観察されています。摩耗粒子診断の結果、異常摩耗の早期発見パラメータであるIs値がの乗とやや高く、銅合金が多く観察されています。
報告№104-8044 報告№104-0321 | 分析№104-02040 分析№104-02295 | 104-02295 | 設備の保全適正化、コスト削減を図るため状態基準保全の導入を進めている中で、本機器はCBMによる分解点検周期の延長を行うこととしている。そこで、現在実施している振動診断法に加えて精度の高いCBMを目指しトライボ診断を実施することとした。トライボ診断の結果、軸受寿命の指標とされるフレーキングの発生は確認されず、現在のところは継続使用可能な状態にあると判断します。但し、外部から混入した砂等の硬い異物が多くみられるため、それらの汚染物が軌道面に噛み込み軌道面を損傷させる事があります。油を交換する際には清浄な油を充填するとともに油槽内を念入りに清掃することを推奨します。これらのことは、異常摩耗の早期発見パラメータであるフェログラフィーのIs値がの乗とやや高く、D－SOAPの結果、摩耗により発生した鉄がと多く検出されたこと摩耗粒子の形態観察の結果、マイクロフレーキングが確認されたこと計数汚染度は、汚染度が高い影響で測定不能であったこと以上のことから判断しました。今回採油が軸受油槽のドレンバルブから全量採油を実施しているため、油槽底部や配管内に長期間残留していた汚染物が採取された可能性があります。油交換を実施する際には油槽内部の清掃を念入りに実施されることを推奨します。尚、を示す粘度、水分、全酸価、IRの各データが良好であることから、この油は継続使用可能と判断します。
報告№109-09136 報告№113-00659 | 分析№109-001160 分析№113-002834 | 113-002834 | 潤滑、汚染状態、は良好の範囲にあることから、潤滑油および軸受は継続使用可能な状態にあると判断します。最適な採油方法本試料油は、機器停止中に廃油口から採油されているため、別紙油中粒子の沈降の影響に示すように、油中粒子が油槽底部に沈降し、分析データが高濃度に出ている可能性があります。正確なデータによる診断を行うためにも、今後の採油は、極力運転中もしくは停止直後の油槽中層部から実施されることを推奨します。異常摩耗の早期発見のパラメータであるIs値は、-レベルと正常です。また、異常摩耗の兆候を示す摩耗粒子が顕著に観察されなかったことから、は良好と判断します。水分、計数汚染度、重量汚染度の各データは良好です。粘度、酸価、IR、RBOTの各データは良好です。
|  | 113-001983 | 対象設備は継続使用可能な状態にあると判断します。但し、今後の摩耗進行の有無を確認するためにも傾向監視を継続することが有効です。に示す内容をご確認ください。潤滑油潤滑油は油名が不明であることから、性能評価をすることが出来ませんでした。に示す内容をご確認ください。定期的な分析摩耗推移の傾向を把握し、摩耗進行の将来予測を行うために、定期的に分析を実施することを推奨します。新油の分析粘度、塩基価は、油の性能を評価するパラメータの一種です。油の性能低下は、新油との比較が必要なことから、未使用油の提供および分析による比較評価を推奨します。はフェログラフィーおよびSOAP-Tの結果から総合的に判断した結果、継続使用は可能ですが、機器の機能を保持するためにも傾向管理が有用と考えます。フェログラフィー【定量分析：Is値】Is値は異常摩耗の早期発見パラメータのつで、摩耗を定量化するために用います。Is値はの乗とやや高い値でした。フェログラフィー【定性分析：摩耗粒子の形態観察】比較的多く観察された粒子は、以下の通りです。正常な摩耗粒子・潤滑状態が正常なマイルド摩耗により発生。Iカップリング発光分光分析【SOAP-T】摩耗発生箇所は、以下のように推定します。鉄、鉛、銅、クロム、アンチモン、錫・エンジン部品等リン、亜鉛、カルシウム、マグネシウム・添加剤アルミニウム、ナトリウム、モリブデン・外部混入異物コンロッドメタル或いはクランクメタル等の摩耗SOAP-Tで錫がppm、鉛が、アンチモンが、銅が検出されたことから、コンロッドメタル或いはクランクメタル等が摩耗していると推定します。詳細は、別紙コンロッドメタル・クランクメタルの摩耗をご覧ください。固形カルシウム化合物の生成SOAP-Tでカルシウムがppm検出されました。ディーゼルエンジンオイル中に検出されるカルシウムは、燃焼ガス中に含まれている硫黄分と反応して微小サイズの硫酸カルシウム、いわゆる石膏が生成されます。この影響については、別紙固形カルシウム化合物の生成をご覧ください。粘度粘度はmm/sでした。新油との比較による評価が必要です。水分は.ppmと当社推奨の管理限界値以下であり、良好でした。塩基価はmgKOH/gでした。新油との比較による評価が必要です。
報告№109-0023 報告№109-0023 | 分析№109-00111 分析№109-00111 | 109-00111 | 本トライボ診断は、摩耗進行状況、汚染状況、を確認する。採油について今回の採油は、機器停止中にブロー配管から実施しているため、油循環中に採油した場合に比較し、油中粒子の沈降の影響を受け、分析データが高濃度に出る可能性があります。粒子の沈降は、採油時の油温や粒子サイズにより相違があります。例えば、μmの鉄系摩耗粒子であれば、油温がで時間にcm、時間でcm程度となります。このように、油温とサイズにより沈降速度は変化しますので、採油は極力この影響を少なくして実施することが重要で、油中粒子が均一な分散状態で実施するのが最良です。今回の分析は以上のことを踏まえて結果を検討します。軸受の潤滑状態トライボ診断の結果、前回に比較して、異常摩耗の早期発見パラメータであるフェログラフィーのIs値がの乗から乗に上昇し、摩耗粒子の形態観察で微小な疲労摩耗粒子が観察されました。また、SOAP／D－SOAPの鉄濃度が増加していることも確認されました。現在のところ、転がり軸受の寿命の指標となるフレーキングの発生が確認されていないことから、本軸受は継続使用可能な状態にあると判断できますが、今後更に摩耗が進行し、転がり軸受の寿命の指標となるフレーキングに進展する場合も考えられるため、定期的な分析により摩耗の進行状況を監視されることを推奨します。油の汚染状況計数汚染度がナトリウム級と当社推奨の管理限界値に到達し、重量汚染度がmg/mlとなっています。を示す粘度、水分、全酸価、IRの各データは良好であることから、この油は継続使用可能と判断します。
報告№108-0227 報告№110-00579 | 分析№108-01664 分析№110-002573 | 110-002573 | Iカップリング発光分光分析供試のギヤ油を油中金属濃度で分析した結果、鉄、銅、錫、リン、亜鉛、カルシウム、アルミニウム、ナトリウム、マグネシウムが検出されました。これらの検出された金属元素から発生箇所を推定すると鉄、銅、錫・軸受等リン、亜鉛、カルシウム・オイル添加剤アルミニウム、ナトリウム、マグネシウム・外部混入異物であると思われます。このうち、機械部品が摩耗したと思われる元素はのグループです。フェログラフィー異常摩耗の早期発見パラメータとして摩耗粒子を定量化して評価するフェログラフィーのIs値は、前回のの乗から変化はないことから、潤滑状態が安定していることを示していました。摩耗粒子の形態で比較的多く観察された粒子は、潤滑状態が正常な場合に発生する摩耗粒子、金属潤滑部が局部的に油膜切れを起して発生する銅系シビア粒子、外部から混入したと思われる鉄錆、樹脂等でした。このような摩耗粒子が観察された場合には、潤滑部では正常なマイルド摩耗、やや厳しい摩耗形態の凝着摩耗が発生していることが分かります。銅を使用した箇所は、転がり軸受であれば保持器が考えられます。保持器で銅を使用している場合、今後摩耗が進行することで転動体とのギャップが大きくなると共に振動が増大し、摩耗の進行につながることが懸念されます。計数汚染度は当社推奨の管理限界値を超えていました。D－SOAPで油の添加剤成分であるリン、亜鉛、カルシウムが検出され、フィルタ表面の異物観察で表面が茶褐色で鉄錆等が観察されたことから、汚染度が高い要因は、摩耗とスラッジ、外部混入異物の影響と思われます。前回同様に粘度、水分、全酸価、IRの各データは良好でした。軸受および潤滑油は継続使用可能な状態にあると判断します。今後も定期的に分析を実施し、摩耗の進行状況を確認することを推奨します。なお、本試料油は、機器停止中にドレン口から採油されています。機器が停止している状態では、別紙油粒子の沈降の影響に示すように油槽内で撹拌がなくなり固形物が沈降するため、油中汚染度は高くなると推定されます。今後の採油は、極力運転中もしくは停止直後の油槽中層部から実施されることを推奨します。
報告№108-5028 報告№108-5028 | 分析№108-00943 分析№108-00943 | 108-00943 | トライボ診断の結果、泡立ち試験を除く項目は良好でした。泡立ち試験の結果は、一般的には消泡性能が低くいと判断できる値の-ですが、新油値の-と同レベルにあったため、良好と判断します。一方、摩耗粒子の形態観察でμm以下の小さな摩耗粒子が観察され、潤滑状態指数はの乗と濾過設備のない機器であれば、正常な潤滑状態にあると判断できる状況でした。但し、ギヤボックスの油系統にはインラインフィルタとオフラインフィルタがあり、μmサイズ以上の粒子の大部分は捕捉され、異常な摩耗状態が発生したとしても正常な潤滑状態にあると誤認してしまう可能性があります。フィルタの捕捉の影響による誤認を避けるため、今後の診断に当たっては、これまでの採油箇所に加え、インラインフィルタやオフラインフィルタの捕捉物も分析し、その結果から潤滑状態を評価することを推奨します。尚、フィルタ捕捉物の分析を実施する際には、フィルタ流量、フィルタ使用時間などの追加情報が必要です。是非ご提供下さい。泡立ち試験の結果、消泡性能が低いと判断できる値であるものの、新油と同レベルにありました。粘度は良好。粘度は.mm/sと新油値.mm/sに比較して、粘度変化率は-.％で、当社推奨の管理限界値である±％以内にあり、良好と判断する。粘度はmm/sでした。粘度はmm/sでした。粘度指数はでした。粘度指数はでした。泡立ち試験は-でした。泡立ち試験は-と新油と同レベルにあり、消泡性能が新油と同レベルにあることが確認されました。水分は良好。水分はppmと当社推奨の管理限界値の以下であり、良好と判断します。全酸価は良好。全酸価は.mgKOH/gと新油値.mgKOH/gに比較して高いものの、IRの結果で、劣化の兆候が確認されなかったことから、良好と判断します。機器の潤滑状態精密な濾過設備がない機器であれば、潤滑状態指数は正常の範囲にあると判断します。潤滑状態指数は正常の範囲にあると判断します。異常摩耗の早期発見パラメータである潤滑状態指数がの乗と、精密な濾過設備がない機器であれば、潤滑状態指数は正常の範囲にあると判断します。
報告№107-4554 報告№107-4554 | 分析№107-02773 分析№107-02773 | 107-02773 | 今回の採油は、ドレンバルブから機器停止中に実施している。油中粒子が均一に分散している油循環中に比較し沈降の影響を受け、分析データが高濃度に出る可能性があると思われます。又、採油した試料油量が不足しており、希釈して分析を実施したため、計数汚染度、重量汚染度は参考値としてお考え下さい。今回の分析は以上のことを踏まえて結果を検討しました。分析の結果、計数汚染度がNAS級以上と当社推奨の管理限界値に到達していました。D－SOAPで鉄が検出され、異常摩耗の早期発見パラメータであるフェログラフィーのIs値がの乗と高い値を示していました。循環中の採油に比較してデータが高目に出る可能性がある採油条件で採油を実施したことが影響していると思われますが、摩耗粒子の形態観察で異物の噛み込みにより発生する切削粒子と油膜切れにより発生するシビア粒子が多く観察されたことから、外部から混入した異物の噛み込みにより発生する切削摩耗と油膜切れにより発生する凝着摩耗が発生していると考えられます。この切削摩耗は異物が混入していない状態に比較して、摩耗進行速度が速く注意が必要です。今後更に摩耗が進行し、転がり軸受の寿命の指標となるフレーキングに進展することが懸念されるため、ヶ月後に再度分析を実施し、摩耗の進行状況を確認することを推奨します。さらに、SOAPの結果でケイ素がppm検出されました。一般に、ケイ素は添加剤、或いは、外部混入異物の可能性があると考えられますが、今回検出された原因は以下のつの可能性があると考えられました。ケイ素は、油の添加剤の消泡剤に含まれており、通常、潤滑油中のケイ素濃度は～程度である。シリコングリースをシール部に塗布している場合、このシリコングリースが潤滑油に混入している。けい砂などのケイ素を含む砂が混入した。これらケースともに可能性が考えられるため、以下の対応を推奨します。シリコングリースを使用している箇所があるか確認する。ケイ素が、けい砂の影響であるとすれば切削摩耗が進行する可能性がありますので、濾過が必要である。一方、油の基本特性を示す粘度、水分、全酸価、IRの各データは全て良好の範囲にあり、この油は継続使用可能と判断します。尚、機器の潤滑状態をより正確に知るには、粒子の沈降の影響を極力抑え、油中粒子が均一な分散状態に近い状態での採油が望ましく、そのため対象機器の運転中、または停止直後に採油を実施することを併せて推奨します。
報告№108-8005 報告№108-8005 | 分析№108-01588 分析№108-01588 | 108-01588 | 分析の結果、異常摩耗の早期発見パラメータであるフェログラフィーのIs値がの乗と高く、摩耗粒子の形態観察で金属接触が厳しい場合に発生するμmサイズのシビア粒子が観察されました。観察された摩耗粒子をSEM・XMAで詳細に観察した結果、電子顕微鏡写真に示すように鉄およびマンガンを含む粒子であり、転がり軸受ではなく、ギヤ歯面から発生した摩耗粒子と推定されました。今後、転がり軸受で摩耗が進行した場合、寿命の指標となるフレーキングに進展することが懸念され、ギヤ歯面で進行した場合、ギヤ歯面のバックラッシが増大し、噛み合いによる衝撃振動や騒音が大きくなることが懸念されます。理論計算の結果から、次回の採油時期を求めたところ、次回採油は今回の採油から時間以上経過していれば摩耗の進行状態が確認出来ますので、対象設備の運転中、または停止直後に油槽中層部から採油を実施されることを推奨します。トライボ診断では、ギヤのバックラッシの増加量を分析結果から計算できますので、構造が確認できる図面、ギヤの形式、歯形、モジュール、歯数、回転数、増速比、歯幅をお知らせ下さい。計算結果をご報告いたします。銅の溶出SOAPによる油中金属濃度の結果、銅がppm検出されました。銅を使用した部分の溶出が発生していると考えられます。この溶出は検出された亜鉛系添加剤の成分と銅が反応し、溶出することが知られています。銅濃度は別紙鉱油の酸化に対する金属触媒の影響に示すように濃度が増加すると酸化速度が速まりますので、酸化劣化の進行状況を油分析により監視されることを推奨します。ケイ素の検出SOAPによる油中金属濃度の結果、ケイ素がppm検出されました。一般に、潤滑油中からケイ素が検出された場合の原因として、油の消泡剤として使用されるシリコン系の添加剤が検出される外部から混入したと思われる砂が多く観察されるシリコングリースをシール部に塗布している場合、このシリコングリースが潤滑油に混入して検出されるなどが挙げられますが、今回の原因は、フィルタ表面の異物観察で砂が多く観察されたことから、の可能性が考えられました。およびについては、分析結果では確認することが出来ませんので、原因を絞込むため、消泡剤の投与をしていないか、また、シリコングリースを使用している箇所があるかについてご確認下さい。油の劣化を示す全酸価、IRを除く項目は良好でしたが、全酸価が.mgKOH/gと新油値.mgKOH/gに比較して高く、IRの結果で油劣化の兆候を示すカルボン酸の吸収が確認されたことから、劣化している可能性が考えられました。油が劣化していた場合、油中の酸成分により金属表面が腐食して腐食摩耗が発生するため、更油を実施する必要があります。全酸価は.mgKOH/gと新油値.mgKOH/gに比較して高く、IRの結果、油劣化の兆候を示すカルボン酸の吸収が確認されたことから、油が劣化している可能性が考えられました。粘度は良好と判断します。粘度はmm/sと新油値.mm/sに比較して、粘度変化率は+％で、当社推奨の管理限界値である±％以内にあり、良好と判断します。水分は良好と判断します。水分は.ppmと当社推奨の管理限界値の以下であり、良好と判断します。全酸価は新油に比較して高い値でした。全酸価は.mgKOH/gと新油値.mgKOH/gに比較して高く、IRの結果で油劣化の兆候を示すカルボン酸が確認されたことから、油が劣化している可能性が考えられました。IRの結果、油劣化の兆候を示すカルボン酸の吸収が確認されました。IRの結果、油劣化の兆候を示すカルボン酸の吸収が確認されました。計数汚染度は当社推奨の管理限界値を超えていました。計数汚染度は当社推奨の管理限界値を超えていました。計数汚染度はNAS級以上と当社推奨の管理限界値のNAS級を超えていました。重量汚染度はmg/mlでした。重量汚染度はmg/mlでした。機器の潤滑状態SOAPによる油中金属濃度の結果、鉄、銅、ケイ素が検出され、フェログラフィーの結果、金属接触が厳しい場合に発生するμmサイズのシビア粒子が観察されました。SOAPによる油中金属濃度の結果、鉄、銅、ケイ素が検出されました。SOAPによる油中金属濃度の結果、鉄、油の添加剤成分であるリン、亜鉛、外部から混入したと思われるケイ素が検出されました。一方、銅が検出されました。銅を使用した部分の溶出が発生していると考えられます。この溶出は検出された亜鉛系添加剤の成分と銅が反応し、溶出することが知られています。銅濃度は別紙鉱油の酸化に対する金属触媒の影響に示すように濃度が増加すると酸化速度が速まりますので、酸化劣化の進行状況を油分析により監視されることを推奨します。SOAPによる油中金属濃度の結果、鉄、銅が検出されました。SOAPによる油中金属濃度の結果、鉄、銅、油の添加剤成分であるリン、亜鉛が検出されました。フェログラフィーの結果、金属接触が厳しい場合に発生するμmサイズのシビア粒子が観察されました。異常摩耗の早期発見パラメータであるフェログラフィーのIs値がの乗と高く、摩耗粒子の形態観察の結果、金属接触が厳しい場合に発生するμmサイズのシビア粒子が観察されました。
報告№109-09136 報告№112-00091 | 分析№109-001160 分析№112-000281 | 112-000281 | 潤滑油は継続使用可能な状態にあると判断します。粘度、全酸価、IR、RBOTの各データは良好でした。油の余寿命は、使用油の使用期間または使用時間が不明であったため、ご依頼の油の余寿命に関する検討は行えませんでした。ただし、分析の結果で新油値がminであったことから、使用期間を仮にヶ月間と仮定すれば余寿命は十二分にあると言えます。可能であれば、使用期間、あるいは使用時間の情報をご提供下さい。水分は良好でした。
報告№109-09136 報告№111-00411 | 分析№109-001160 分析№111-001959 | 111-001959 | 酸化安定度は、新油値に比較して大きな値であり減少傾向は確認されませんでした。更油から今回採油までのヶ月間で酸化防止剤の消耗は確認されていないことから、継続して使用した場合でも使用条件が同様であれば、次回定検は使用できる可能性が高いと判断します。次回定検時に更油を実施しない場合は、酸化安定度を知るための分析を実施し、余寿命を確認することを推奨します。酸化安定度はminであり、当社推奨の管理限界値のmin以上であることから、良好と判断します。
報告№109-09249 報告№110-00306 | 分析№109-001747 分析№110-001199 | 110-001199 | ポンプ＋減速機油中金属の分析は、試料油を以上の高温で発光させた光を分光器で分光し、金属固有の波長から元素を特定するとともに、光の強度から濃度を求めるIカップリング発光分光分析法を用います。また摩耗状態は、SOAP法により求めた金属成分と濃度に、フェログラフィー法による早期発見パラメータであるIs値と摩耗粒子分析とを加味し、さらに摩耗粒子の形態により摩擦面で発生している摩耗機構を推定して総合的に判断します。Iカップリング発光分光分析供試のタービン油を分析した結果、検出された金属は油中金属元素の結果表に示すように、鉄、カルシウム、ケイ素でした。これら検出された金属元素から発生箇所を推定すると、鉄・軸受等カルシウム、ケイ素・外部混入異物であると思われます。このうち、機械部品が摩耗したと思われる元素はのグループです。フェログラフィー摩耗粒子分析結果から観察された粒子は、局部的に高圧・高温となる潤滑状態で発生するフリクションポリマでした。潤滑状態と摩耗形態異常摩耗の早期発見パラメータとして摩耗粒子を定量化して評価するフェログラフィーのIs値は、潤滑状態がやや厳しいの乗となっていました。摩耗粒子の観察結果から潤滑部では正常な潤滑状態であるマイルド摩耗が支配的で、局部的に高圧・高温の箇所も発生していることが分かりました。・フリクションポリマ潤滑油が軸受摺動面および軌道面で高圧下に押し込められ局部的な高圧・高温状態が混在していることがわかりました。特に、高圧高温状態の解消がなされなければ、潤滑油は劣化する場合があります。水分、汚染粒子数、汚染度物重量の各データは良好でした。粘度、全酸価、酸化安定度、有機物・有機化合物の各データは良好でした。潤滑油および軸受は継続使用可能な状態にあるものの、以下の対策が必要です。定期的な分析今後、摩耗の進行を監視するため、定期的に分析を実施することを推奨します。分析結果特性低下特性低下に係るパラメータの分析結果は良好と判断します。粘度粘度はmm/sと新油値mm/sに対する粘度変化率は+.％で、当社推奨の管理限界値である±％以内にあり、良好と判断します。全酸価添加タービン油の全酸価は、油メーカによって初期値が違うため統一した管理基準を設定するのが困難であることから、当社では管理限界値を設定しておらず、新油分析値との比較及び他の分析項目の結果より全酸価の状態判断を行います。その結果、全酸価は.mgKOH/gと新油値.mgKOH/gに比較して変化はないことから、良好と判断します。酸化安定度酸化安定度はminであり、当社推奨の管理限界値のmin以上であることから良好と判断します。有機物・有機化合物有機物・有機化合物は、IRチャートによる新油分析値との比較の結果、cm-付近に劣化の兆候を示すカルボン酸の吸収が確認されていないことから、良好と判断します。色相はLであり、新油値のLに比較して変化はないことから、良好と判断します。汚染に係るパラメータの分析結果は良好と判断します。水分は.ppmであり、当社推奨の管理限界値の以下であることから良好と判断します。汚染粒子数はNAS級であり、当社推奨の管理限界値のNAS級以内であることから良好と判断します。汚染度物重量は.mg/mlであり、当社推奨の管理限界値のmg/ml以内であることから良好と判断します。摩耗フェログラフィーによる摩耗粒子の観察の結果、局部的に高圧・高温となる場合に発生するフリクションポリマが比較的多く観察されました。異常摩耗の早期発見パラメータであるフェログラフィーのIs値がの乗とやや高く、摩耗粒子の形態観察の結果、局部的に高圧・高温となる場合に発生するフリクションポリマが比較的多く観察されました。金属濃度SOAP法により金属濃度を測定した結果、外部から混入したと思われるケイ素がppm検出されましたが良好と判断します。金属濃度酸溶解法により金属濃度を測定した結果、潤潤滑箇所で発生する金属接触によって検出される鉄が、外部から混入したと思われるカルシウムが検出されましたが良好と判断します。
報告№109-09136 報告№110-00403 | 分析№109-001160 分析№110-002115・2116 | 110-002115_2116 | 圧油集油槽AとBの比較表データの比較設備名 A B 計数汚染度 NAS級 NAS級 D－SOAP鉄 . . D－SOAP銅 . . Is値 . . 表aに示すように各データ大きな変化はなく、観察された摩耗粒子も大きな違いは見られませんでした。制御渋滞の要因今回発生しているガイドベーンの制御渋滞の要因は、油の側面から汚染物やスラッジ等によるバルブのスプールの固着汚染物やスラッジ等の大量発生によるストレーナの目詰まりなどが挙げられます。これらことを確認するためには、油中の汚染物の量やスラッジの発生の有無などを調査する必要があります。本分析結果からは、鉄系および銅系粒子が若干確認されましたが確認された量は少なく、原因と特定することは困難でした。確認された量が少なかった理由は、ご提供いただいた圧油装置系統図によれば、圧油集油槽に静電浄油機が設置されており、油槽内部を浮遊する汚染物は非常に少ない状態が維持されていたためと思われます。そのため、今回実施した採油箇所では、油中の汚染物の量やスラッジ発生の有無を精密に確認することは困難であると考えます。今後、精密に確認するためには、静電浄油機で捕捉されている汚染物の種類を分析により確認する障害が発生していると思われる部位の近傍から採油を行い、汚染物の内容を分析により確認する障害が発生していると思われる部位の近傍に設置されているストレーナの付着物の内容を分析により確認する分析結果から摩耗の発生源と想定されるサーボシリンダの摺動面や銅合金を使用していると思われるブッシュ部近傍から採油を実施し、摩耗状況を把握するなどの方法を提案いたします。摩耗発生の原因について観察されているシビア摩耗粒子は、健全な潤滑状態では発生しない摩耗粒子であることから、油圧システム内部では少なくても混合潤滑状態になっている箇所があることが示しています。摩耗粒子は、材質が炭素鋼と銅系金属であることが分ることから、厳しい摩耗の発生箇所は、サーボシモータのピストンロッド部とブッシュ、或いはピストンリングとシリンダ内壁と思われます。サーボモータ内部で発生する摩耗粒子は、ガイドベーンの全開、全閉、或いは微調整時に圧油槽内に入り、その後、制御系に送油されることから、ガバナーの電磁弁類の直前に設置されているパイロットフィルタには、摩耗粒子の付着があると推定されます。パイロットフィルタに摩耗粒子が付着した場合、十分な油圧を得ることができず、ガイドベーンの渋滞につながることが想定されます。尚、弊社では、発電時に充水した水圧によりケーシングの上部が若干膨張し、その影響でサーボモータのピストンロッドとシリンダの芯が微妙ズレてシリンダ内部が摩耗したことを他電力会社の揚水機で発生した例を経験しています。当該機がその事例と同様であるかは不明ですが、シリンダロッドとシリンダの芯がどのようになっているかを確認することも対応のひとつと考えられます。
報告№104-0343 報告№104-0347 | 分析№104-02363 分析№104-02369 | 104-02369 | トライボ診断により、機器軸受の潤滑状態、潤滑油の劣化状態を診断することを目的としました。分析の結果、前回同様に、ベアリング軌道面や転動面ですべりを伴う摩耗が発生し、これが進行しつつあることが確認されました。又、砂等の硬い異物の噛み込みにより生じた切削摩耗も同時に発生していることが確認されました。但し、直ちにベアリングの損傷に至る状況ではありませんが、軌道面や転動面に発生した損傷が起点となって、フレーキングに進展することが懸念されるため、ヶ月後程度を目安に再度分析を実施し、摩耗の進行状況を確認されることを推奨します。このことは、前回に比較して、計数汚染度がNAS級から級にランク上昇しているものの、異常摩耗の早期発見パラメータであるIs値が前回の乗から乗に下がっていたこと摩耗の形態観察の結果、すべり摩擦により発生した摩耗粒子や異物の噛み込みにより発生した切削摩耗が見られること以上のことから判断しました。
報告№109-09448 報告№110-00157 | 分析№109-002802 分析№110-000650 | 110-000650 | ・摩耗状態油中金属濃度の結果、潤滑油中からは鉄が検出されました。検出されたこれらの金属は、粒子観察の結果から異物の噛み込みなどで発生する切削粒子、金属潤滑部が局部的に油膜切れを起して発生するシビア粒子でした。これらのことから、潤滑部では切削摩耗凝着摩耗が混在して発生していることが分かりました。本軸受は、異常摩耗の早期発見パラメータであるフェログラフィーのIs値がの乗と高い範囲にあるものの、転がり軸受寿命の指標としている摩耗粒子が観察されなかったことから、フレーキングは発生しておらず、潤滑状態は正常な状態にあると思われます。転がり軸受に切削摩耗が発生している場合、軸受の寿命が分の程度に低下することが知られており、定期的なトライボ診断による状態監視が必要と考えます。また、切削摩耗発生の原因となる混入異物が残留している場合、この異物により切削摩耗が継続して発生する可能性があります。なお、今回観察された切削摩耗は、トリップ発生時に発生したのか、更油後に実施したのかは判断できなかったため、追跡調査が必要です。・汚染度計数汚染度、重量汚染度は共に良好でした。・粘度、水分、全酸価、IRの各データは良好でした。結論軸受および潤滑油は継続使用可能な状態にあるものの、以下の対策が必要です。今後、摩耗の進行を監視するため、定期的に分析を実施し、摩耗の進行状況を確認されることを推奨します。次回採油時期は、理論的に求めると最短で約時間となります。この時間は、油中汚染物が均一になるために必要とする時間であり、この時間を経過すれば、再分析の結果から潤滑状態の傾向を確認することが可能となります。理論時間を参考に次回採油時期を検討されることを提案します。は良好と判断します。粘度粘度はmm/sと新油値mm/sに比較して、粘度変化率は+.％で、当社推奨の管理限界値である±％以内にあり、良好と判断します。水分はppmと当社推奨の管理限界値の以下であり、良好と判断します。全酸価全酸価は.mgKOH/gと新油値.mgKOH/gに比較して変化はないことから、良好と判断します。IRIRの結果、油劣化の兆候を示すカルボン酸の吸収が確認されず、且つ、新油のスペクトルパターンとほぼ一致していることから、良好と判断します。は良好と判断します。計数汚染度計数汚染度はNAS級と当社推奨の管理限界値のNAS級以内にあり、良好と判断します。重量汚染度は.mg/mlと当社推奨の管理限界値のmg/ml以内にあり、良好と判断します。機器の潤滑状態摩耗粒子診断の結果、異物の噛み込みなどで発生する切削粒子、金属潤滑部が局部的に油膜切れを起して発生するシビア粒子が比較的多く観察されました。SOAPによる油中金属濃度SOAPによる油中金属濃度の結果、油の添加剤成分であるリン、外部から混入したと思われるケイ素、ナトリウムが検出されました。SOAPによる油中金属濃度SOAPによる油中金属濃度の結果、鉄、銅、油の添加剤成分であるリン、外部から混入したと思われるカルシウム、ナトリウムが検出されました。摩耗粒子診断異常摩耗の早期発見パラメータであるIs値がの乗と高く、摩耗粒子の形態観察の結果、異物の噛み込みなどで発生する切削粒子、金属潤滑部が局部的に油膜切れを起して発生するシビア粒子が比較的多く観察されました。
| TS-604投与前 TS-604投与後 当社分析№ | 9902415 | トライボ・テックス株式会社○○号機圧油清浄分散剤投与後の確認目的本試験は、今回実施した清浄分散剤TS－投与の効果を確認することを目的とした。供試油採取箇所○○号圧油採油日TS-投与前年月日TS-投与後年月日油名日石FBKタービン分析項目 eq\o\ad 分析項目 - TS-投与前 全酸価計数汚染度重量汚染度 - TS-投与後 同上 本試験は、今回実施したTS－投与の効果を確認する方法として、以下に示す内容により確認した。TS－投与効果の確認方法TS－投与前と投与後の重量汚染度を比較することで、効果の確認を行う。溶解・分散効果がでていれば、投与前に比較して、投与後は小さな値となる。TS－投与前と投与後の計数汚染度を比較することで、効果の確認を行う。溶解・分散効果がでていれば、投与前の粒子数に比較して、投与後の粒子数は大きな値となる。以上点について表分析結果により確認した結果、点の内容が満たされており、TS－の効果はでていたことが確認された。分析結果分析結果を表に示す。
報告№109-09136 報告№112-00363 | 分析№109-001160 分析№112-001472 | 112-001472 | 更油からの経過日数をもとに潤滑油の余寿命を評価したところ、潤滑油は定検までのヶ月間は使用可能と判断できました。次回定検時に更油を実施しない場合は、酸化安定度を知るための分析を実施し、余寿命を確認することを推奨します。酸化安定度はminであり、当社推奨の管理限界値のmin以上であることから、良好と判断します。
報告№109-09447 報告№110-00768 | 分析№109-002782 分析№110-003659 | 110-003659 | 対象設備および潤滑油は継続使用可能な状態にあると判断します。但し、油中の汚染度が高く、摩耗の進行が懸念されるため、定期的に分析を実施し、摩耗の進行状況を確認することを推奨します。本試料油は、機器停止中にドレンバルブから採油されています。機器が停止している状態では、別紙油粒子の沈降の影響に示すように油槽内で撹拌がなくなり固形物が沈降するため、油中汚染度は高くなると推定されます。今後の採油は、極力運転中もしくは停止直後の油槽中層部から実施されることを推奨します。
報告№106-6023 報告№106-0073 | 分析№106-00388 分析№106-00404 | 106-00404 | 本トライボ診断は、軸受の潤滑状態、汚染状況、油の劣化状態を確認することを目的としました。【軸受の潤滑状態】潤滑油中の摩耗粒子の分析結果から、ベアリング軌道面には微小領域に疲労摩耗が発生しているものの、転がり軸受の寿命の指標となるフレーキングの発生が確認されていないことから、現在のところ、ベアリングは継続使用可能な状態にあると判断します。【汚染状況】計数汚染度がNAS級と当社推奨の管理限界値内にあり、重量汚染度がmg/mlでした。【油の劣化状態】油の劣化状況を確認するために実施した粘度、水分、全酸価、IRの各データが良好であることから、この油は継続使用可能と判断します。
報告№109-09136 報告№110-00170 | 分析№109-001160 分析№110-000680 | 110-000680 | ・粘度、水分、全酸価、IRの各データは良好でした。・汚染度計数汚染度、重量汚染度共に良好でした。・摩耗状態異常摩耗の早期発見パラメータであるフェログラフィーのIs値がのマイナス乗、SOAPで鉄が微量検出され良好の範囲あると思われますが、摩耗粒子観察の結果でμmを超える鉄系摩耗粒子が観察されました。結論集油槽から採油した本試料油は、汚染度データだけを見るとNAS級であることから継続使用可能な状態にあると思われますが、観察された摩耗粒子には、数は少ないもののμmを超える鉄系摩耗粒子が観察されました。このことから、ベアリングやギヤの破損により発生した大型の摩耗粒子が集油槽底部や圧油配管中の流速が遅くなっている箇所に残留している可能性が考えられました。油槽の底部にこれらの粒子が沈降している間は問題はありませんが、主機停止時などに油槽内の油の流れが早くなるような場合には、油槽底部に沈降している粒子を巻き上げてポンプに吸い込まれ、ギヤ歯面に噛みこむことも想定されます。また、ギヤポンプの歯面の損傷程度から見て、ポンプの歯面から剥離した摩耗粉は圧油チャンバー内にも入っている可能性が考えられます。そのため、油槽内の汚染度は清浄であっても、圧油配管内部に金属摩耗粉が残っていることも想定する必要があると思われます。可能であれば、圧油チャンバーのドレンから採油したり、あるいは圧油配管途中から採油するなど、圧油系統の汚染度を総合的把握することを推奨します。
報告№105-0029 | 分析№105-00232 | 105-00232 | 濾過前の試料油を分析した結果、摩耗粒子形態観察で、摩擦熱が高い場合に発生する球状粒子が観察されました。球状粒子は、異常の兆候を示す形態のパラメータで、この摩耗粒子が発生する場合、潤滑状態に注意が必要です。球状粒子の発生原因は、一般に、溶接工事、溶接作業などによる溶接スパッタの混入、電食による発生、厳しい金属接触による摩耗、が考えられます。球状粒子の発生原因が、の溶接スパッタの混入であれば、今後増加しないと思われますが、が考えられる場合は、原因を取り除かなければ球状粒子は増加すると考えられます。これらの障害発生に対する弊害を勘案の上、予防処置としてヶ月以内に再度分析を実施し、この球状粒子の増加の有無を確認されることを推奨します。尚、念のため、主機の起動時、停止時の温度チャートから軸受温度に微妙な変化がないかを確認されることを推奨します。
報告№107-0366 報告№110-00724 | 分析№107-01900 分析№110-003346 | 110-003346 | 停止後時間経過後にドレンバルブから採取した試料油を分析した結果、異常摩耗の早期発見パラメータであるフェログラフィーのIs値がの乗と非常に良好領域にあったものの、摩耗粒子の形態で比較的多く観察された粒子は、金属潤滑部が局部的に油膜切れを起して発生するシビア粒子、異物の切削作用で発生する切削粒子等でした。このような摩耗粒子が観察された場合には、潤滑部で発生している摩耗は、やや厳しい摩耗形態の凝着摩耗と異物による切削摩耗であることが分かります。SOAP／D－SOAPで鉄およびメタルの主成分である錫が比較的多く検出されました。水分がppmと処置領域にありました。計数汚染度は前回のD、重量汚染度はmg/mlと処置領域にありました。メタルの摩耗メタルの主成分である錫がD－SOAPでppm検出されました。D－SOAPの錫濃度ppmと油量リットルから平均的な摩耗深さを計算した結果、平均的な摩耗深さはμmとなりました。メタルの初期の表面粗さをRmaxμmと仮定すると、この計算結果から分の程度摩耗しているものと思われます。なお、昨年月上旬に軸受と潤滑油の交換を実施しており、交換から稼働時間は時間となり、この稼働時間と摩耗深さμmから摩耗速度は×-μm/hとなります。今後もこの摩耗速度が継続すると仮定すると、今後稼働時間にして時間経過することで表面粗さ部分が完全に摩耗して鏡面部が発生し、焼付きが発生しやすい状況になると思われます。水分今後、水分の影響で発錆し、その影響で摩耗が発生する懸念があります。汚染度の増加汚染度が増加した要因は、バリウム系添加剤の析出と摩耗粒子によるものと思われます。これらの障害発生に対する弊害を勘案の上、油槽内は水分が多く、汚染度が高いことから、更油前には油槽内を清掃し、更油する潤滑油は濾過を実施してNAS級程度の清浄な油を使用することを推奨します。更油後も軸受メタルの凝着摩耗等が進展することが懸念されるため、更油後に至急再分析を実施し、摩耗の進行状況を確認することを推奨します。
報告№108-0411 報告№110-00178 | 分析№108-02745 分析№110-000702 | 110-000702_20100713 | 本試料油はトライボ診断は、実験研究でを実施した生分解性タービン油の耐久性と潤滑特性性能が、について、実機でも実験と同様にの性能が発揮されているかを調査するため、実験で比較評価した耐久性と潤滑特性について確認することを目的にしました。実験では、鉱物油系タービン油を比較用試料としましたが、実機では同一条件でふたつの油種のデータを収集することが困難であるため、当社が推奨している鉱物油系タービン油を目安として評価しました。耐久性○加水安定性生分解性タービン油の本試料は、エステル系潤滑油であり、水の存在下ではエステル分解され、スラッジや有機酸を生成し、性状が変化したり、金属を腐食させたりすせる傾向があります。その程度を確認するため、粘度、水分、全酸価、重量汚染度を実施しました。その結果、全酸価は.mgKOH/gと新油値.mgKOH/gに比較して、.mgKOH/g上昇しているものの、スラッジの発生が確認できる赤外線吸収スペクトルの結果は、新油に比較して変化はなく、重量汚染度は.mgKOH/gと当社推奨の管理限界値内にあり、さらに水分はがppmと新油に比較して増加が確認されませんでした。以上のことから、加水分解によるスラッジとや有機酸の発生は確認されず、加水安定性は良好な状態にあることが確認されました。○酸化安定性タービン油の酸化安定性を評価するため酸化安定性試験を実施しました。その結果、使用油はminと新油値minに対して減少率が％と僅かな減少に留まっていました。おり、減少率はヶ月程度で％の低下であり、酸化安定性は維持していることが分かりました。潤滑特性潤滑特性を確認するため、油中金属元素濃度とフェログラフィーを実施しました。油中金属濃度の結果、潤滑油中から検出された主な金属元素は鉛、銅、アンチモン、錫が検出されました。検出された金属は、粒子観察の結果から銅合金、外部から混入したと思われる鉄錆等でした。摩耗状態は、異常摩耗の早期発見パラメータであるIs値であらわされますが、この値がの乗と良好の範囲にあることから、本軸受は継続使用可能な状態にあると思われます。但し、オイルリングの主成分である銅と軸受メタルの主成分である錫が比較的多く検出されたことから、オイルリングと主軸間、またはオイルリングと軸受台金側面との間、主軸と軸受メタルの間で摩耗が発生していると考えられます。このような場合、オイルリングと主軸の間で摩擦が低下したり、台金との摩擦が増大したりするなどの影響でオイルリングが円滑に回転し難い状況が発生します。その結果、潤滑油のかき揚げ量が減少し、軸受摺動面で油膜切れが発生している可能性があると考えられます。ご提供いただいた油量と稼働時間の情報から、オイルリングの摩耗速度を求めたところ、オイルリング主成分である銅の摩耗速度は最大で×-mg/h、一方メタルの主成分である錫の摩耗速度は、最大で×-mg/h程度となることが確認できました。潤滑状態の異常の早期発見パラメータである上述の通り、Is値は、上述したとおり良好の範囲にあることから、この程度の摩耗速度では、潤滑状態に問題はないと判断できます。ただし、摩耗は潤滑状態の変化に伴って急に増加することもあることから、継続してが、摩耗の進行速度の変化を監視することを推奨します。尚、摩耗深さの最大進展速度や余寿命予測を求めるためには、オイルリングや軸受メタルのサイズの情報があれば診断の結果から余寿命予測を推定することが可能ですので、これらの諸元を是非ご提供下さい。また、今回検出されている銅や鉄などの金属は、更油の際に完全に除去できずに残留していたものを含んでいる可能性もあります。結論分析の結果、生分解性タービン油の評価パラメータである加水分解性および酸化安定性ならびに潤滑特性の各パラメータは、いずれも良好な状態にあることが確認されたことから、本試料油は実機でも実験と同様の性能が発揮されているものと思われます。但し、オイルリングは、円滑に回転しにくいか、オイルリングの側面がリング溝と接触するなどして組立調整の影響と思われるオイルリングの摩耗が発生し、また、その影響で軸受メタルの摩耗につながっていると思われますが若干発生しています。日常点検の際にオイルリングが円滑に回転しているかなど、オイルリングの回転状況を確認するとともに、ヶ月以内に再分析を実施し、摩耗の進行状況を確認することを推奨します。次回分析では、残留金属の影響を排除できますので、より正確な摩耗速度が把握できるものと思われます。尚、今後軸受メタルの摩耗が進行した場合、摩耗程度を評価する必要がありますので、次回分析時には、メタルサイズ、回転数、直近のメタル交換からの運転時間をお知らせください。次回分析は、今回分析からヶ月程度経過していれば評価が可能です。は良好と判断します。粘度粘度はmm/sと新油値mm/sに比較して、粘度変化率は+.％で、当社推奨の管理限界値である±％以内にあり、良好と判断します。水分はppmと当社推奨の管理限界値の以下であり、良好と判断します。全酸価全酸価は.mgKOH/gと新油値.mgKOH/gに比較して高いものの、IRの結果で油劣化の兆候を示すカルボン酸の吸収が確認されていないことから、良好と判断します。IRIRの結果、油劣化の兆候を示すカルボン酸の吸収が確認されていないことから、良好と判断します。RBOTRBOTはminと当社推奨の管理限界値のmin以上であり、良好と判断します。は良好と判断します。計数汚染度計数汚染度はNAS級と当社推奨の管理限界値のNAS級以内であり、良好と判断します。重量汚染度は.mg/mlと当社推奨の管理限界値のmg/ml以内であり、良好と判断します。機器の潤滑状態SOAPによる油中金属濃度でオイルリングの主成分である銅、メタルの主成分である錫が検出され、摩耗粒子診断の結果、潤滑状態が正常な場合に発生するマイルド摩耗粒子、銅合金のシビア粒子が比較的多く観察されました。SOAPによる油中金属濃度SOAPによる油中金属濃度の結果、鉛、銅、油の添加剤成分であるリン、外部から混入したと思われる亜鉛、ケイ素、ホウ素が検出されました。SOAPによる油中金属濃度SOAPによる油中金属濃度の結果、鉛、銅、アンチモン、錫、油の添加剤成分であるリン、外部から混入したと思われる亜鉛、カルシウム、ナトリウムが検出されました。摩耗粒子診断異常摩耗の早期発見パラメータであるIs値がの乗と良好の範囲にあるものの、銅合金のシビア粒子、外部から混入したと思われる鉄錆等が比較的多く観察されました。
報告№109-09136 報告№112-00431 | 分析№109-001160 分析№112-001817 | 112-001817 | 潤滑油および軸受は継続使用可能な状態にあると判断します。はフェログラフィーおよびSOAP／D-SOAPの結果から総合的に判断した結果、正常な状態にあると考えられます。フェログラフィー【定量分析：Is値】Is値は異常摩耗の早期発見パラメータのつで、摩耗粒子を定量化するために用います。前回に比較してIs値は.からと良好の範囲にあり、低い値でした。フェログラフィー【定性分析：摩耗粒子および摩耗形態観察】分析結果から比較的多く観察された粒子は、以下の通りでした。正常な摩耗粒子・潤滑状態が正常なマイルド摩耗により発生。Iカップリング発光分光分析【SOAP／D-SOAP】検出された金属元素から発生箇所を推定すると、以下の通りでした。鉄・軸受等バリウム・添加剤カルシウム、ナトリウム・外部混入異物前回に比較して計数汚染度はNAS級からNAS級にランク上昇し、重量汚染度は.mg/mlから.mg/mlに上昇しているものの、共に管理限界値以下であり良好でした。．前回同様に粘度、水分、酸価、IR、RBOTの各データは良好でした。分析結果は良好と判断します。粘度粘度はmm/sと新油値mm/sに比較して、粘度変化率は+.％で、当社推奨の管理限界値である±％以内にあり、良好と判断します。水分はppmと当社推奨の管理限界値の以下であり、良好と判断します。酸価は.mgKOH/gと新油値.mgKOH/gに比較して変化はなく、良好と判断します。IRIRの結果、油劣化の兆候を示すカルボン酸の吸収が確認されていないことから、良好と判断します。RBOTRBOTはminと当社推奨の管理限界値のmin以上であり、良好と判断します。は良好と判断します。計数汚染度計数汚染度はNAS級と当社推奨の管理限界値のNAS級以下であり、良好と判断します。重量汚染度は.mg/mlと当社推奨の管理限界値のmg/ml以下であり、良好と判断します。は正常と判断します。SOAPSOAPの結果、油の添加剤成分であるバリウムが検出されました。軸受の摩耗を示す錫は検出されていないことから、良好と判断します。D-SOAPD-SOAPの結果、鉄が、油の添加剤成分であるバリウムが、外部から混入したと思われるカルシウム、ナトリウムが共に検出されました。軸受の摩耗を示す錫は検出されていないことから、良好と判断します。フェログラフィー異常摩耗の早期発見パラメータであるフェログラフィーのIs値がと良好の範囲にあり、摩耗状態は正常と判断します。
報告№109-09094 報告№111-00372 | 分析№109-000870 分析№111-001719 | 111-001719 | は良好と判断します。尚、RBOTがminと新油値のminに比較してmin減少していました。このまま継続使用した場合、この減少傾向から限界値に到達するのは、別紙図RBOTの減少傾向に示すように年月と推定されました。残りの継続使用期間は、約年ヶ月であると予測されます。潤滑油は継続使用可能な状態にあると判断します。≪状態監視とパラメータ≫分析の目的および各分析のパラメータは以下の通りです。特性低下目的：油の分析結果から、や劣化傾向ならびに添加剤の消耗程度、残存寿命などを確認する。粘度JISK全酸価JISK赤外線吸収スペクトルJISK酸化安定度試験JISK汚染目的：油の分析結果から、砂塵あるいは水・異種油などによるや、異物混入の有無を確認する。水分JISK計数汚染度JISB重量汚染度JISB光学顕微鏡観察摩耗目的：油中の摩耗粒子を分析する事により、回転・摺動部の潤滑状態、摩耗劣化の程度、余寿命などを解析する。摩耗診断電子顕微鏡観察JISKX線マイクロアナリシス油中金属濃度JISK≪分析結果≫特性低下粘度：良好粘度値mm/sの新油値mm/sに対する変化率は-.％であり、当社推奨の管理限界値±％以内に留まっています。全酸価：良好全酸価.mgKOH/gは新油値の.mgKOH/gに比較し高くはあるものの、有機物・有機化合物試験の結果で油劣化の兆候を示すカルボン酸の吸収が見られないことから問題は無いと判断します。赤外線吸収スペクトル：良好酸化安定度試験：良好酸化安定度試験の結果、数値minは当社推奨の管理限界値min以上に留まっており、現時点での使用は可能と判断します。汚染水分：良好水分値.ppmは当社推奨の管理限界値以内に留まっています。計数汚染度：今回は実施していません。重量汚染度：今回は実施していません。光学顕微鏡観察：今回は実施していません。摩耗摩耗診断電子顕微鏡観察・X線マイクロアナリシス：今回は実施していません。油中金属濃度：今回は実施していません。
報告№109-09166 報告№110-00561 |  | 110-002499_2500 | を示す粘度、水分、全酸価、IRの各データは良好です。油の粘性を示す粘度は、新油値のmm/sに比較して粘度変化率が-％のmm/sとほぼ変化はありませんでした。水分は新油値の.ppmからppmとほぼ変化はありませんでした。油中のスラッジの発生量を示す全酸価は、新油値のに比較して.mgKOH/gと高いものの、IRの結果で油劣化の兆候を示すカルボン酸の吸収が確認されていないことから、劣化は確認されませんでした。さらにはIRの結果でも油が劣化した場合に発生するカルボン酸の発生も確認されませんでした。油清浄装置の濾過効率による油汚染度管理に関する考察油清浄装置の濾過効率の指標であるβ値を確認するため、油清浄装置の入口側と出口側の配管より採油を実施し、計数汚染度を実施しました。その結果を下表に示します。 ・ここで、 EMBEDExcel.Sheet.表に示す通り、油清浄装置入口に比較して出口の粒子数が若干大きな値を示しており、濾過効率を求めることができません。油清浄装置の入口と出口の粒子数を比較し、濾過後の出口側の粒子数が多くなる現象が見られた場合、その原因として、油清浄装置の濾過材の交換時期を迎えた採油配管の排油が十分ではなく、配管内に滞留していた錆などの汚染粒子が混入した状態で採油した採油試料が入れ替わった事などが考えられます。機器の摩耗今回の分析では、入口側と出口側の汚染度データが逆転していたため油清浄装置の濾過効率を求められず、定量的な評価はできませんでした。EMBEDExcel.Sheet.そこで、今回は油中の摩耗粒子の形態から摩耗状況を確認しました。油清浄装置入口の油中の摩耗粒子を詳細に観察した結果、写真aに示すように異常な摩耗形態を示す摩耗粒子が観察されなかったことから、潤滑状態は正常な状態にあると判断します。写真フェログラフィー写真の評価を示す粘度、水分、全酸価、IRの各データは当社推奨の管理限界値内にあることから、継続使用可能と判断します。濾過効率の確認表に示す通り、油清浄装置入口に比較して出口の粒子数がわすかに大きな値を示しており、濾過効率を求めることができませんでした。機器の潤滑状態今回の分析では上述したとおり、入口側と出口側の汚染度データが逆転していたため油清浄装置の濾過効率を求められず、定量的な評価はできませんでした。そのため、今回は油中の摩耗粒子の形態から摩耗状況を確認しました。その結果、異常な摩耗形態を示す摩耗粒子が観察されなかったことから、潤滑状態は正常な状態にあると判断します。
報告№108-0411 報告№110-00508 | 分析№108-02744 分析№110-002307 | 110-002307 | Iカップリング発光分光分析供試グリースをSOAP／D－SOAPで分析した結果、検出された金属元素は、鉄、銅、錫、リン、カルシウム、アルミニウム、ナトリウム、マグネシウムでした。これらの検出された金属元素から発生箇所を推定すると鉄、銅、錫・軸受等リン・グリース添加剤カルシウム、ナトリウム、アルミニウム、マグネシウム・増ちょう剤であると思われます。このうち、機械部品が摩耗したと思われる元素はのグループです。フェログラフィー摩耗粒子の形態で比較的多く観察された粒子は、潤滑状態が正常な場合に発生する摩耗粒子と、金属潤滑部が局部的に油膜切れを起こして発生するシビア粒子でした。このような摩耗粒子が観察された場合には、潤滑部では正常なマイルド摩耗と凝着摩耗が混在していることが分かります。軸受は継続使用可能な状態にあると判断します。しかし、摩耗粒子の形態に油膜切れによって発生するシビア粒子が観察されていることから、転がり軸受の軌道面では油膜切れによる摩耗があると判断されます。そのため、今後はこの摩耗による軌道面の損傷が起点となって、フレーキングに進展することが懸念されることから、定期的な分析により摩耗の進行状況を確認することを推奨します。
報告№103-0173 | 分析№103-01490 | 103-01490 | トライボ診断により、機器軸受の潤滑状態、潤滑油の劣化状態を診断することを目的としました。分析の結果、軸受軌道面には異物の噛み込みにより発生した損傷が見られるものの、継続使用可能な状態にあると判断します。このことは、フェログラフィーの異常摩耗の早期発見パラメータであるIs値はの乗とやや高いものの、摩耗粒子の形態観察の結果、外部から混入した砂、鉄錆等の異物やこの異物の噛み込みにより発生した切削粒子が支配的で、軸受寿命の指標であるフレーキングにより発生した摩耗粒子が観察されなかったことから判断しました。
報告№109-09221 報告№109-09221 | 分析№109-001676 分析№109-001676 | 109-001676 | 結論本軸受は継続使用可能と判断します。計数汚染度は良好と判断します。計数汚染度は良好です。計数汚染度はNAS級と当社推奨の管理限界値のNAS級以内にあり、良好と判断します。重量汚染度はmg/mlでした。重量汚染度はmg/mlでした。機器の潤滑状態機器の潤滑状態は正常と判断します。SOAPの結果は良好です。SOAPの結果、油の添加剤成分であるリンが検出されています。摩耗により発生する鉄が検出されていないことから、良好と判断します。D－SOAPの結果、鉄および銅が検出されています。D－SOAPの結果、摩耗により発生する鉄および銅が検出されました。フェログラフィーの結果は良好です。異常摩耗の早期発見パラメータであるフェログラフィーのIs値がの乗と良好の範囲にあり、潤滑状態も正常と判断します。
報告№109-09136 報告№111-00266 | 分析№109-001160 分析№111-001256 | 111-001256 | 潤滑油は継続使用可能な状態にあると判断します。IRの結果から異種油の混入または油名の誤りの可能性がありますので、使用油名を再度ご確認下さい。なお、念のため、可能であれば現在貴発電所で使用されている新油をご提供下さい。新油を分析し、その分析データにより再評価いたします。粘度、全酸価、IR、RBOTの各データは良好でした。但し、IRの結果、新油のIRスペクトルと一致しない箇所が確認されたことから、異種油の混入または油名の誤りなどが考えられます。油の余寿命は、使用油の使用期間または使用時間が不明であったため、ご依頼の油の余寿命に関する検討は行えませんでした。ただし、分析の結果で新油値がminであったことから、使用期間を仮にヶ月間と仮定すれば余寿命は十二分にあると言えます。可能であれば、使用期間、あるいは使用時間の情報をご提供下さい。本試料油の添加剤は、一般に、タービン油に比較して極圧添加剤や摩耗防止剤などの濃度が高く、この影響でRBOT試験の結果が変動する傾向があります。そのため、ギヤ油の余寿命の評価をタービン油と同等の精度で得るには、RBOTの結果に加え、粘度、水分、全酸価、IRなどのデータを総合的に判断することが必要です。水分は良好でした。
報告№109-09136 報告№112-00379 | 分析№109-001160 分析№112-001568 | 112-001568 | 濾過前の試料油を分析した結果、前回に比較して水分がからppmに増加しており、処置領域にありました。計数汚染度は前回に比較してNAS級からD級にランク上昇し、処置領域にありました。水分の増加今後、水分の影響で油槽内に錆が発生し、その影響で摩耗が発生する懸念があります。汚染度汚染度が増加した要因は、水分の影響と考えられます。これらの障害発生に対する弊害を勘案の上、水分除去を推奨します。また、水分の混入経路を特定しなければ、再び水分の混入が継続する可能性がありますので、水分の混入経路を特定することを併せて推奨します。
報告№109-09136 報告№112-00516 | 分析№109-001160 分析№112-002127 | 112-002127 | 濾過後の試料油を分析した結果、SOAPを除く項目は良好でした。メタルの主成分である錫がSOAPで濾過前のppmから濾過後はppmにppm減少し、D-SOAPで濾過前がppmから濾過後はに減少しました。.μm以上の大型の摩耗粒子が検出されるD-SOAPに比較して微細な粒子を検出するSOAPの結果が桁高く、発生している摩耗粒子サイズはμm未満のサブミクロンオーダーが支配的であることが分かりました。当該発電所で使用されている深層式濾過装置の能力であれば、油中粒子サイズがサブミクロンオーダーの粒子でも除去可能ですが、濾過圧力が規定どおりである場合、サブミクロンの粒子はフィルタから押し出されることもあることから、濾過圧力をkgf/cm以下の低い状態で濾過を実施する必要があります。尚、本機の摩耗は、起動・停止時に発生していると考えられますので、主機の運転にあたっては軸受温度の変化に特に注意し、また温度チャートでの温度監視にも十分注視するよう推奨します。
報告№103-0201 | 分析№103-01851 | 103-01851 | 分析の結果、摺動面で厳しい金属接触が発生している場合に観察される摩耗粒子が見られ、計数汚染度がNAS級と当社推奨の管理限界値に到達していました。今後、更に摩耗が進行する場合があるため、ヶ月以内に再度分析を実施し、摩耗の進行状況を確認されることを推奨します。これらのことは、計数汚染度が、前回に比較してNAS級からNAS級にランク上昇し、異常摩耗の早期発見パラメータであるフェログラフィーのIs値が、の乗とやや高く、摩耗粒子の形態観察の結果、金属接触が厳しい場合に発生するシビア粒子、摩擦熱が高い場合に発生する黒錆が見られ、D－SOAPで、前回に比較して鉄が.からに上昇していたことから判断しました。
報告№109-09136 報告№109-09201 前回のＩＲの結果で、油劣化の兆候を示すカルボン酸の吸収が確認されていたことから、全酸価が上昇した原因は、油の劣化が進行したためと考えられます。 | 分析№109-001160 分析№109-001537 | 109-001537 | 油の劣化状況を確認する。分析の結果、前回に比較して全酸価が.mgKOH/gから.mgKOH/gに上昇していることが分かりました。今後の使用状況によっては、酸化防止剤の減少により、基油の劣化に進展します。劣化が進行した場合、油中の酸成分により金属表面が腐食する腐食摩耗が発生し、軸受の損傷に繋がることも懸念されます。対策として、更油を推奨します。
報告№106-0227 報告№106-0355 | 分析№106-01279 分析№106-01890 | 106-01890 | 濾過前の試料油を分析した結果、粘度がmm/sと新油のmm/sに比較して、粘度変化率は+.％で、やや不良領域にありました。現在、ISOVGからISOVGに移行しているため異常ではなく、本試料油は継続使用可能と判断します。
報告№109-09136 報告№111-00053 | 分析№109-001160 分析№111-000147 | 111-000147 | 軸受は継続使用可能な状態にあると判断します。更油からの使用時間をもとに潤滑油の余寿命を評価したところ、潤滑油は次回定検まで使用可能と判断できました。次回定検時に更油を実施しない場合は、酸化安定度を知るための分析を実施し、余寿命を確認することを推奨します。異常摩耗の早期発見パラメータとして摩耗粒子を定量化して評価するフェログラフィーのIs値は、潤滑状態が正常なのマイナス乗でした。水分は、当社推奨の管理限界値内にあり、良好と判断します。粘度粘度は、当社推奨の管理限界値内にあり、良好と判断します。全酸価全酸価は、新油値以内にあり、良好と判断します。酸化安定度酸化安定度はminであり、当社推奨の管理限界値のmin以上であることから、良好と判断します。
報告№109-09136 報告№113-00109 | 分析№109-001160 分析№113-000416 | 113-000416 | の汚染潤滑油の劣化は確認されなかったものの、～μmの粒子サイズにより潤滑油が汚染されていました。軸受は継続使用可能な状態にあると判断します。但し、錫がppm検出されたため、錫を使用した軸受メタルの摩耗が推定されました。一般に、軸受メタルは流体潤滑状態になるよう設計されており軸受の摩耗は殆どありませんが、起動・停止回数が多い場合には油膜が破断して摩耗することもあります。本試料油の場合は、この起動停止に油膜が破断して摩耗していると推定されます。今後の摩耗進行の有無を確認するためにも傾向監視を継続することを推奨します。軸受メタルの情報提供今後軸受メタルの摩耗が進行した場合、摩耗程度を評価する必要がありますので、次回分析時には、油量、メタルサイズ、油入れ替え後の稼働時間ならびに直近のメタル交換からの稼働時間をお知らせください。定期的な分析および分析周期の検討定期的な潤滑油分析によるトライボ診断を実施することにより、分析データの変化から異常の兆候を早期に発見することが可能となります。また、今回は対象設備の初回分析であるため、最低でもあと回分析を実施し、分析データの変化から今後の対応を検討することを推奨します。今後の軸受メタルの摩耗進行を監視するため、出来るだけ早めに回目の分析を実施することを推奨します。新油との比較による評価を示す粘度、酸価のデータは新油データを基準として評価しています。今回は当社に新油データがなかったため、カタログ値で判断しましたが、今後評価する場合は、使用している新油を同時に分析することをご検討下さい。フェログラフィーおよびSOAP/D-SOAPの結果から総合的に判断した結果、対象機器は継続使用可能ですが、機器の機能を保持するためにも、傾向監視をすることが有用です。フェログラフィー【定量分析：Is値】Is値は異常摩耗の早期発見パラメータのつで、摩耗粒子を定量化するために用います。今回のIs値はの乗と低い値でした。フェログラフィー【定性分析：摩耗粒子および摩耗形態観察】分析結果から観察された全ての粒子量は少でした。Iカップリング発光分光分析【SOAP/D-SOAP】検出された金属元素から発生箇所を推定すると、以下の通りでした。ニッケル、錫・軸受等リン・添加剤カルシウム、ナトリウム・外部混入異物D-SOAPで錫がppm検出されたことから、軸受の摩耗が発生していると推定されます。今後、さらに摩耗が進行することが懸念されます。計数汚染度はNAS以上と当社推奨の管理限界値を超えていました。D-SOAPで油の添加剤成分であるリンが検出され、フィルタ表面の異物観察で表面が金属片、粘ちょう物、鉄錆、砂等が観察されたことから、汚染度が高い要因は、摩耗とスラッジ、そして外部混入異物の影響と思われます。水分、IRの各データは良好でした。粘度粘度は、.mm/sと新油カタログ値mm/sに比較して粘度変化率が-.％となっており、当社推奨の管理限界値である±％以内であり、良好と判断します。酸価は、.mgKOH/gでした。IRの結果で油劣化の兆候を示すカルボン酸の吸収ピークが確認されていないことから、良好と判断します。
報告№109-09136 報告№113-00020 | 分析№109-001160 分析№113-000042 | 113-000042 | 潤滑油は継続使用可能な状態にあると判断します。前回同様に粘度、全酸価、IR、RBOTの各データは良好でした。尚、別紙RBOTの減少傾向から油の余寿命を求めた結果、本試料は直近の更油から起算して稼働日数が年月まで使用可能であることが分かりました。本試料油の添加剤は、一般に、タービン油に比較して極圧添加剤や摩耗防止剤などの濃度が高く、この影響でRBOT試験の結果が変動する傾向があります。そのため、ギヤ油の余寿命の評価をタービン油と同等の精度で得るには、RBOTの結果に加え、粘度、全酸価、IRなどのデータを総合的に判断することが必要です。前回同様に水分は良好でした。
報告№109-09249 報告№110-00306 | 分析№109-001747 分析№110-001215 | 110-001215 | ポンプ＋電動機分析の結果、全ての分析項目の値が当社推奨の管理基準を満たしており、新油分析値との比較結果も問題となる値はなかったことから、油は継続使用可能な状態であり、運転中における潤滑状態も正常であったものと判断します。分析結果特性低下特性低下に係るパラメータの分析結果は良好と判断します。粘度粘度はmm/sと新油値mm/sに対する粘度変化率は+.％で、当社推奨の管理限界値である±％以内にあり、良好と判断します。全酸価添加タービン油の全酸価は、油メーカによって初期値が違うため統一した管理基準を設定するのが困難であることから、当社では管理限界値を設定しておらず、新油分析値との比較及び他の分析項目の結果より全酸価の状態判断を行います。その結果、全酸価は.mgKOH/gと新油値.mgKOH/gに比較して若干高くなっていますが、IRチャートに示すように劣化の兆候として現れるカルボン酸などの有機物・有機化合物の発生が確認されていないことから、異常のない値と判断します。酸化安定度酸化安定度はminであり、当社推奨の管理限界値のmin以上であることから良好と判断します。有機物・有機化合物有機物・有機化合物は、IRチャートによる新油分析値との比較の結果、cm-付近に劣化の兆候を示すカルボン酸の吸収が確認されていないことから、良好と判断します。色相はL.であり、新油値のLに比較して大きな変化はないことから、良好と判断します。汚染に係るパラメータの分析結果は良好と判断します。水分は.ppmであり、当社推奨の管理限界値の以下であることから良好と判断します。汚染粒子数はNAS級であり、当社推奨の管理限界値のNAS級以内であることから良好と判断します。汚染度物重量は.mg/mlであり、当社推奨の管理限界値のmg/ml以内であることから良好と判断します。摩耗運転中における潤滑状態は正常であったものと判断します。異常摩耗の早期発見パラメータであるフェログラフィーのIs値がのマイナス乗と当社基準値と比較して良好の範囲にあったことから潤滑箇所の潤滑状態は正常と判断します。金属濃度SOAP法により金属濃度を測定した結果、金属元素は検出されなかったことから、潤滑箇所で発生する金属接触による摩耗や、外部からの異物などの混入は見られず良好と判断します。金属濃度酸溶解法により金属濃度を測定した結果、金属元素は検出されなかったことから、潤滑箇所で発生する金属接触による摩耗や、外部からの異物などの混入は見られず良好と判断します。
報告№106-0227 報告№106-6061 | 分析№106-01279 分析№106-01343 | 106-01343 | 初期試験を実施した結果、濾過機の濾過効率に変化がなく、期待される濾過性能が維持されているのであれば、摩耗は安定していると判断します。また、潤滑油も継続使用が可能と判断します。これらのことは、前回に比較して、計数汚染度はランク上昇したものの、良好の範囲にあることSOAP／D-SOAPの鉄濃度に変化がないこと異常摩耗の早期発見パラメータであるフェログラフィーのIs値がのマイナス乗と良好の範囲にあること以上のことから判断しました。但し、入口弁圧油には濾過機が設置されているため、油中汚染度は常時清浄な状態に保持され、摩耗に変化が生じても検出出来ない可能性もありえます。そこで、より正確に解析するために濾過機の入口と出口から採油を実施し、正確な濾過効率を基に摩耗の進行状況を確認されることを推奨します。
報告№109-09094 報告№110-00722 | 分析№109-000900 分析№110-003344 | 110-003344_20110308 | 外輪外側のハウジングとの接触部で発生した焦げ痕は、外輪とハウジング間で微小なすき間が発生し、フレッティングやクリープが発生し、局部的に発熱したためと想定されます。このような場合、外輪軌道面と転動体の間で高圧・高温になっていることも考えられます。そこで、グリース中の摩耗粒子から、フレッティングやクリープなどの発生がないか、また、軸受軌道面において異常な摩耗は発生していないかについて確認しました。粒子の観察結果から、μm以下の鉄系摩耗粒子が比較的多く観察されたものの、フレッティングやクリープなどで発生する摩耗粒子は確認されませんでした。また、転がり軸受寿命の指標としている摩耗粒子も観察されていないことから、軸受軌道面ではフレーキングの発生はなく転がり軸受は継続使用可能と判断します。グリースのちょう度、滴点、全酸価、有機物・有機化合物の各データは良好であり、異常な発熱による劣化等は確認されませんでした。分析の結果、転がり軸受寿命の指標としている摩耗粒子が観察されていないことから、軸受軌道面ではフレーキングの発生はなく継続使用可能と判断します。また、グリースの物理的性状を示す各データは良好の範囲にあり、グリースは継続使用可能な状態にあると判断します。なお、外輪外側のハウジングとの接触部で発生した焦げ痕は、外輪とハウジング間で微小なすき間が発生し、フレッティングやクリープの発生による場合が想定されます。次回組立時にはハウジングの摩耗がないか、ベアリングのはめあいが適正になっているかについてご確認下さい。≪状態監視とパラメータ≫分析の目的および各分析のパラメータは以下の通りです。特性低下目的：グリースの分析結果から、グリースの物理的性状や劣化傾向などを確認する。全酸価JISK赤外線吸収スペクトルJISKちょう度JISK滴点JISK摩耗目的：グリース中の摩耗粒子を分析する事により、回転・摺動部の潤滑状態、摩耗劣化の程度、余寿命などを解析する。摩耗診断電子顕微鏡観察JISKX線マイクロアナリシス油中金属濃度）JISK≪分析結果≫特性低下全酸価：良好全酸価mgKOH/gは新油値のmgKOH/gに比較し高くはあるものの、有機物・有機化合物試験の結果で油劣化の兆候を示すカルボン酸の吸収が見られないことから問題は無いと判断します。赤外線吸収スペクトル：良好ちょう度：良好ちょう度値はと当社推奨の管理限界値であるから以内に留まっています。滴点：良好滴点はと新油値のに比較し低いものの、ちょう度が良好の範囲にあり、かつ、有機物・有機化合物試験の結果で油劣化の兆候を示すカルボン酸の吸収が見られないことから問題は無いと判断します。摩耗摩耗診断：良好摩耗診断の結果、μm以下の鉄系摩耗粒子が比較的多く観察されました。電子顕微鏡観察・X線マイクロアナリシス：今回は実施していません。油中金属濃度：良好油中金属濃度の結果、鉄が検出されました。油中金属濃度：良好油中金属濃度の結果、鉄が検出されました。
報告№107-0366 報告№110-00295 | 分析№107-01900 分析№110-001145 | 110-001145 | 濾過前の試料油を分析した結果、前回に比較してケイ素がppmからppmに増加していました。潤滑油中からケイ素が検出された場合の原因として、油の消泡剤として使用されるシリコン系の添加剤が検出されるフェログラフィーおよびフィルタ表面の異物観察で砂が多く観察され、これが検出されるシリコングリースをシール部に塗布している場合、このシリコングリースが潤滑油に混入して検出されるなどが挙げられますが、今回の原因は、の可能性は小さく、またはの可能性があります。しかし、およびに関しては分析結果では確認することが出来ませんので、これに関する情報をご提供下さい。これらの障害発生に対する弊害を勘案の上、シリコン系の添加剤やグリースを使用している箇所があるかについてご確認下さい。
報告№109-09136 報告№109-09631 | 分析№109-001160 分析№109-003828 | 109-003828 | 計数汚染度はNAS級と当社推奨の管理限界値内にあるものの、重量汚染度はmg/mlと当社推奨の管理限界値を超えていました。フィルタ表面の異物観察で鉄錆、砂等が観察されており汚染度が高いことから、外部混入異物の影響と思われます。結論計画通り、濾過を推奨します。
報告№107-0483 | 分析№107-02874 | 107-02874 | トライボ診断により、機器軸受の潤滑状態、潤滑油の劣化状態を診断する。分析の結果、異常摩耗の早期発見パラメータであるフェログラフィーのIs値がの乗と管理目安に到達していました。観察された摩耗粒子には、硬い異物の噛み込みにより発生する切削粒子、局部的な油膜切れにより発生したシビア粒子、外部から混入した鉄錆や砂が観察されていることから、Is値が高い要因は、摩耗粒子の発生と外部混入異物によるものと考えられました。現在のところ、転がり軸受の寿命の指標となるフレーキングの発生は確認されていないことから、本軸受は継続使用可能な状態あると思われますが、摩耗粒子発生時には軌道面に損傷が発生しており、これが起点となってフレーキングに進展することが懸念されるため、ヶ月以内にトライボ診断を実施し、摩耗の進行状況を監視することを推奨します。このことは、計数汚染度がNAS級と高い値であること転がり軸受の摩耗により発生する鉄がSOAPでppm、D－SOAPでppm検出されたこと異常摩耗の早期発見パラメータであるフェログラフィーのIs値がの乗と管理目安に到達し、硬い異物の噛み込みにより発生する切削粒子、局部的な油膜切れにより発生したシビア粒子が観察されたこと以上のことから判断しました。尚、を示す全酸価、IRの各データは良好の範囲にあることから、この油は継続使用可能と判断します。
報告№106-0171 報告№106-0171 | 分析№106-01003 分析№106-01005 | 106-01005 | 分析の結果、摩耗粒子の観察では軸受軌道面の微小領域で発生した油膜切れによる凝着摩耗や異物の噛み込みによる切削摩耗が発生していることが確認されました。本軸受は継続使用可能な状態にありますが、発生している凝着摩耗切削摩耗は共に摩耗進行速度が速く注意が必要です。特に、潤滑油中に異物が混入している場合、転がり軸受の寿命は分の程度に低下することが知られているため、延命化措置として、精密な濾過を実施し、油槽内の汚染物を除去されることを推奨します。これらのことは、異常摩耗の早期発見パラメータであるフェログラフィーのIs値がの乗とやや高く、摩耗粒子形態観察の結果、異物の噛み込みにより発生する切削粒子、金属接触が厳しい場合に発生するシビア粒子が観察されたこと以上のことから判断しました。尚、主機停止中に廃油口から採油を実施しているため、油循環中の採油に比較して油中粒子が沈降して高濃度になっている部分を採油していると考えられます。そのため油が循環している状態で採油を実施した場合に比較して、分析データが高くなり、異常な状態と判断してしまうことがありますので、今後の採油は、停止直後、或いは、油循環中に採油を実施されることを推奨します。振動データについて今回、貴社から提供された振動データグラフから詳細な値の読み取りを行うことを試みましたが、読み取りは困難であり、また、周波数解析が実施されていないため、振動解析による詳細な検討を行うことはできませんでした。但し、ベアリング損傷のパラメータとなる振動加速度は、経年増加の傾向はみられていないことから、摩耗診断で確認された摩耗発生に伴う振動は検出されていないものと考えられました。
報告№103-0186 | 分析№103-01626,1628 | 103-01626_1628 | C戻りガスブロアのストレーナの差圧が試運転時から高くなっていたため、その原因を検討することを目的としました。分析の結果、油中の汚染粒子の量を示す計数汚染度がNAS級、重量汚染度が.mg/mlと非常に清浄で、且つ、油中の摩耗粒子の発生量を示すSOAP／D-SOAP、フェログラフィーの結果、非常に良好な状態にあることが確認されたことから、ストレーナの差圧が高い原因は、潤滑油中の汚染粒子の増加によるものではないと考えられました。したがって、ストレーナの差圧が高い原因は、オーバーホールの組付け時に何らかの不具合が発生したものと考えられます。
報告№108-6005 報告№108-0030 | 分析№108-00106 分析№108-00134 | 108-00134 | 、汚染度、軸受の潤滑状態を確認する。今回の採油は、対象設備の停止中に排油口から実施しているため、油循環中に採油した場合に比較し、油中粒子の沈降の影響を受け、分析データが高濃度に出る可能性があります。今回の分析は以上のことを踏まえて結果を検討しました。分析の結果、今回の採油が高濃度になっていると思われる対象設備の停止中に排油口から行われた採油にもかかわらず、全てのデータが良好の範囲にありました。このことから、対象設備の潤滑状態は正常であり、この油は継続使用可能と判断します。尚、上述しましたように、今回の採油は停止中の採油であるため、運転中の採油に比較して染度は高目に出ている可能性があります。次回採油のタイミングは、粒子の沈降の影響を極力抑え、油中粒子が均一な分散状態に近い状態で採油が実施できるように、対象設備の運転中、または停止直後に採油を実施されることを推奨します。
報告№109-09136 報告№113-00697 | 分析№109-001160 分析№113-002994 | 113-002994 | 潤滑油および軸受は継続使用可能な状態にあると判断します。但し、油中の汚染度が高いことから、固形異物が軸受軌道面に噛み込み、切削摩耗が発生することが懸念されます。切削摩耗は、正常な潤滑状態に比較して摩耗速度が桁程度大きいことから比較的短時間で異常な潤滑状態になることがあります。そのため、切削摩耗が見られた場合は、分析周期を短縮して摩耗の推移を傾向監視することが必要です。特に、本設備のように、石炭粉砕時に常時衝撃荷重が負荷されるベアリングでは、比較的短い周期での監視が必要です。定期的な分析油中の汚染度が高いものの、現状では切削摩耗の発生は顕著でないことから継続使用可能と判断しますが、今後の切削摩耗の推移を監視するため、次回の分析周期を短縮して分析することを推奨します。異常摩耗の早期発見のパラメータであるIs値は、前回のレベルから変化はないものの、高い値でした。また、潤滑部の摩耗が認められたため、定期的に潤滑油分析を実施し、摩耗推移を監視することが有用と考えます。フェログラフィーで観察された代表的な粒子は以下の通りです。正常な摩耗粒子・潤滑状態が正常なマイルド摩耗により発生。疲労摩耗粒子・繰り返し応力による金属疲労で発生。大型化するとフレーキングの発生が懸念されます。計数汚染度はNAS級を上回っており、重量汚染度も当社推奨の管理限界値を超えていました。フィルタ残渣に金属片、粘ちょう物、鉄錆、砂等が観察されたことから、汚染度が高い要因は、摩耗粒子とスラッジ、そして外部混入異物と思われます。粘度、水分、酸価、IRの各データは良好です。
報告№109-09136 報告№111-00716 | 分析№109-001160 分析№111-003657 | 111-003657 | 潤滑油は継続使用可能な状態にあると判断します。但し、今後は障害予防を目的に以下の対策を推奨します。追加分析消泡性能が低下した場合、ギヤ歯面での油膜形成に影響が出て摩耗が進展することがありますので、フェログラフィーおよびSOAP-Tを追加して摩耗により発生する油中金属濃度や潤滑状態を確認することを推奨します。泡立ち試験泡立ち試験の結果は、-と新油値が-であるのに比較して高い値となっていたことから、消泡性能が低下していることが分かりました。今後の使用状況によっては油の酸化劣化が進行したり、ギヤ歯面およびベアリング軌道面で油膜切れが発生したりする場合があるため、消泡剤の添加による消泡性能の改善など何らかの対応が必要になると思われます。分析結果泡立ち試験の結果、消泡性能が低下していることが確認されました。粘度粘度は.mm/sと新油値mm/sに比較して、粘度変化率は-％で、当社推奨の管理限界値である±％以内にあり、良好と判断します。泡立ち試験泡立ち試験は-と新油に比較して高い値でした。水分はppmと当社推奨の管理限界値の以下であり、良好と判断します。全酸価全酸価はmgKOH/gと新油値mgKOH/g以下にあり、良好と判断します。
報告№109-09136 報告№111-00593 | 分析№109-001160 分析№111-002754 | 111-002754 | 潤滑油および減速機は継続使用可能な状態にあると判断します。但し、今後も摩耗の進行を傾向監視するため、以下の対策を推奨します。定期的な分析切削摩耗や凝着摩耗の進行を監視するため、定期的に分析を実施し、摩耗の進行状況を確認することを推奨します。バックラッシによる評価トライボ診断では、バックラッシの増加量を分析結果から計算できますので、モジュール、歯数、歯幅、油入替後の稼働時間ならびに分解点検後の稼働時間をお知らせ下さい。計算結果をご報告いたします。フェログラフィー異常摩耗の早期発見パラメータとして摩耗粒子を定量化して評価するフェログラフィーのIs値は、潤滑状態が正常なの乗でした。摩耗粒子の形態で比較的多く観察された粒子は、潤滑状態が正常な場合に発生する摩耗粒子異物の噛み込みにより発生する切削粒子金属潤滑部が局部的に油膜切れを起して発生するシビア粒子でした。これらの摩耗粒子が観察された場合、潤滑部で発生している摩耗形態は、正常なマイルド摩耗異物による切削摩耗潤滑状態がやや厳しい凝着摩耗であることが分かります。減速機で切削摩耗が発生した場合、減速機内部で使用されている転がり軸受が切削摩耗により生じた軌道面の損傷が起点となって寿命が分の程度に低下することがあることから、切削摩耗には十分注意する必要があります。切削摩耗の発生原因となる混入異物が残留している場合、この異物により切削摩耗が継続して発生する可能性があります。Iカップリング発光分光分析供試の潤滑油を分析した結果、検出された金属元素は、SOAP-Tの結果表に示すように、鉄、鉛、銅、リン、亜鉛、カルシウム、アルミニウム、ケイ素、ナトリウムでした。検出されたこれらの金属元素から発生箇所を推定すると鉄、鉛、銅、亜鉛・ギヤ・軸受等リン、カルシウム、アルミニウム、ナトリウム・外部混入異物であると思われます。このうち、機械部品が摩耗したと思われる元素はのグループです。計数汚染度は良好でした。粘度、水分、酸価、IRの各データは良好でした。
|  | 100-03091 | この赤錆は、ドレンバルブ配管内やオイルタンクの底部に沈降していて、この沈降していたものを採取した可能性があります。以上のことから、現在のところ、潤滑状態は正常と考えられました。但し、多く見られた赤錆がピストンメタル、クランクメタル、主軸受等の摺動面に噛み込み、摩耗を進行させる場合があるため、摩耗予防のため、濾過を実施されることを推奨します。又、ヶ月後に再度分析を実施し、摩耗の進行状況を確認されることを推奨します。
報告№106-0227 報告№106-0356 | 分析№106-01279 分析№106-01891 | 106-01891 | 濾過前の試料油を分析した結果、計数汚染度が前回NAS級から、今回NAS級に約年でランク上昇しました。摩耗粒子形態観察及びフィルタ写真の結果、鉄錆、砂が観察されているため、汚染度が上昇した要因は、外部から混入した異物によるものと考えられます。但し、潤滑異常の早期発見パラメータである摩耗過酷度を示すIs値が.と非常に良好の範囲にあることから、潤滑状態は良好な状態にあると判断します。
報告№107-0366 報告№109-09613 | 分析№107-01900 分析№109-003772 | 109-003772 | 濾過前の試料油を分析した結果、摩耗粒子の形態観察およびフィルタ表面の異物観察で鉄錆、砂等が比較的多く観察されました。観察された鉄錆、砂等は外部から混入したと思われる異物によるものと考えられます。この混入した異物は、軸受摺動面に噛み込み摩耗を発生させることが懸念されます。潤滑異常の早期発見パラメータである摩耗過酷度を示すIs値がのマイナス乗と非常に良好の範囲にあることから、潤滑状態は正常な状態にあると判断できますが、今後観察された異物が軸受摺動面に噛み込み摩耗を発生させる場合もありますので、予防処置として濾過を実施することを推奨します。
報告№104-8046 報告№104-4553 | 分析№104-02308 分析№104-02326 | 104-02326 | 本試験は、電動サーボの点検時に実施した更油前の試料油を分析し、その結果から更油前の状態を確認する事を目的としました。定期試験を実施した結果、計数汚染度が当社推奨の管理限界値に到達し、重量汚染度が高い値を示していました。摩耗粒子形態観察で、電動サーボ内にある減速機構に使用されているギヤ歯面、ボールネジ、ベアリングの疲労摩耗粒子、フレッティングにより発生した微小な赤錆、局部的に高圧・高温となる場合に発生するフリクションポリマ、外部から混入した砂が観察されたことから、汚染度が高い要因は、電動サーボ内の減速機構の摩耗、重合反応生成物、及び外部から混入した異物によるものと考えられます。ギヤ歯面の摩耗が発生している場合、摩耗箇所に応力が集中し、その影響で摩耗が更に進行することが懸念されます。又、外部から混入した異物等がギヤ歯面及び摺動面に噛み込み摩耗が進行することも懸念されます。今回は既に更油を実施しているため、原因となる異物が取り除かれていると思われます。但し、フレッティングによる摩耗は更油しただけでは解消されず、フレッティング摩耗が進行することが懸念されるため、～ヶ月後に摩耗試験を実施し、汚染状況及び摩耗の進行状況を確認することを推奨します。これらのことは、計数汚染度がNAS級と当社推奨の管理限界値に到達しており、重量汚染度がmg/mlと高いこと異常摩耗の早期発見パラメータであるフェログラフィーのIs値が、の乗とやや高く、ギヤ歯面、ボールネジ軌道面、ベアリング軌道面の疲労摩耗により発生したチャンク、フレッティングにより発生した微小な赤錆が観察されたことSOAPで鉄、D－SOAPで鉄、銅が多く検出されたこと以上のことから判断しました。尚、主機停止中にドレンバルブから採油を実施しているため、油循環中の採油に比較して油中粒子が沈降して高濃度になっている部分を採油していると考えられます。したがって、油が循環している状態で採油を実施した場合に比較して、分析データが高くなり、異常な状態と判断してしまう可能性がありますので、今後の採油は、停止直後、或いは、油循環中に油槽中層部から採油を実施されることを併せて推奨します。
報告№107-0366 報告№110-00060 | 分析№107-01900 分析№110-000208 | 110-000208 | 濾過前の試料油を分析した結果、計数汚染度が前回のNAS級から、今回NAS級に約ヶ月でランク増加していました。前回に比較してD－SOAPの鉄が.からに増加していました。摩耗粒子の形態観察およびフィルタ表面の異物観察で鉄錆等が観察されたため、汚染度および鉄濃度が増加した要因は、摩耗による粒子の増加ではなく、外部から混入したと思われる異物によるものと考えられます。但し、異物の混入はありましたが、潤滑異常の早期発見パラメータである摩耗過酷度を示すIs値がの乗と非常に良好の範囲にあることから、潤滑状態は正常な状態にあると判断します。
報告№109-09136 報告№113-00463 | 分析№109-001160 分析№113-001898 | 113-001898 | 軸受は継続使用可能な状態にあると判断します。但し、将来的な摩耗進行の有無を確認するためにも傾向監視を継続することが有効です。また、グリースはちょう度の低下が確認されました。グリースの交換ちょう度の低下が確認されたことから、グリースが硬化しており、今後、油分の流動性がなくなり、軸受等で良好な油膜が保持されにくくなることから、グリースを交換されることを推奨します。定期的な分析今後懸念される摩耗の進行を監視するため、定期的に分析を実施することを推奨します。診断結果グリースのちょう度は当社推奨の管理限界値を超えていました。ちょう度前回に比較して今回のちょう度は、からに上昇していました。当社推奨の管理下限値のを下回っていることから、グリースが硬化していることが分かりました。硬化したグリースを使用した場合、油分の流動性がなくなり、軸受等で良好な油膜が保持されにくくなる可能性があります。滴点前回に比較して今回の滴点は、からに上昇していました。新グリース値のに比較して低下しているものの、良好と判断します。酸価・IRグリースの酸化劣化は、酸価およびIRの結果から総合的に判断します。前回に比較して今回の酸価は、mgKOH/gからmgKOH/gに上昇していました。新グリース値mgKOH/g以下であり、IRの結果で酸化劣化の兆候を示すカルボン酸の吸収が確認されていないことから、良好と判断します。水分前回に比較して今回の水分は、ppmからに減少していました。新グリース値以下であり、良好の範囲にあると判断します。総合的に判断した結果、は許容範囲内にあり、機器は継続使用可能と判定しますが、摺動部の摩耗が認められたため、定期的に潤滑油分析を実施し、摩耗推移を監視することが有用と考えます。フェログラフィー【定性分析：摩耗粒子および摩耗形態観察】観察された代表的な粒子は、以下の通りでした。正常な摩耗粒子・潤滑状態が正常なマイルド摩耗により発生Iカップリング発光分光分析【SOAP-T】検出された金属元素と、想定される発生箇所は、以下の通りです。鉄、鉛、銅、クロム、アンチモン、錫、アルミニウム・軸受等リン、亜鉛、カルシウム、バリウム、アルミニウム、ケイ素、ナトリウム、マグネシウム、モリブデン・添加剤、増ちょう剤、外部混入異物等銅が比較的高い値であり、銅を使用した箇所の摩耗が懸念されます。転がり軸受の場合、保持器で銅を使用していることがあり、本軸受の保持器が銅である場合、今後、摩耗が進行することで転動体とのギャップが大きくなると共に振動が増大し、摩耗の進行につながることが懸念されます。
報告№109-09249 報告№111-00569 | 分析№109-001747 分析№111-002646 | 111-002646 | 潤滑油は継続使用可能な状態であり、また運転中における潤滑状態も正常であったものと判断します。本試料油は、汚染や摩耗に関するデータが異常として出やすいドレンバルブから採油されたにもかかわらず、分析の結果は全ての分析項目の値が当社推奨の管理基準値を満たしており、新油分析値との比較結果も問題となる値はありませんでした。分析結果特性低下特性低下に係るパラメータの分析結果は良好と判断します。粘度粘度はmm/sと新油値mm/sに対する粘度変化率は+％で、当社推奨の管理限界値である±％以内にあり、良好と判断します。全酸価添加油の全酸価は、油メーカによって初期値が違うため統一した管理基準を設定するのが困難であることから、当社では管理限界値を設定しておらず、新油分析値との比較及び他の分析項目の結果より全酸価の状態判断を行います。その結果、全酸価は.mgKOH/gと新油値.mgKOH/gに比較して若干高くなっていますが、IRチャートに示すように劣化の兆候として現れるカルボン酸などの有機物・有機化合物の発生が確認されていないことから、異常のない値と判断します。酸化安定度酸化安定度はminであり、当社推奨の管理限界値のmin以上であることから良好と判断します。有機物・有機化合物有機物・有機化合物は、IRチャートによる新油分析値との比較の結果、cm-付近に劣化の兆候を示すカルボン酸の吸収が確認されていないことから、良好と判断します。色相はL.であり、新油値のL.に比較して変化はないことから、良好と判断します。汚染に係るパラメータの分析結果は良好と判断します。水分は.ppmであり、当社推奨の管理限界値の以下であることから良好と判断します。汚染粒子数はNAS級であり、当社推奨の管理限界値のNAS級以内であることから良好と判断します。汚染度物重量は.mg/mlであり、当社推奨の管理限界値のmg/ml以内であることから良好と判断します。摩耗運転中における潤滑状態は正常であったものと判断します。異常摩耗の早期発見パラメータであるフェログラフィーのIs値がのマイナス乗と当社基準値と比較して良好の範囲にあったことから潤滑箇所の潤滑状態は正常と判断します。金属濃度SOAP法により金属濃度を測定した結果、金属元素は検出されなかったことから、潤滑箇所で発生する金属接触による摩耗や、外部からの異物などの混入は見られず良好と判断します。金属濃度酸溶解法により金属濃度を測定した結果、外部から混入したと思われるカルシウム、ナトリウムが共にと僅かに検出されましたが良好と判断します。
報告№109-09014 報告№109-09014 | 分析№109-000352 分析№109-000352 | 109-000352 | 、汚染度、軸受の潤滑状態を確認する。今回の採油は、対象設備の停止中に排油口から実施しているため、別紙油中粒子の沈降の影響に示すように、沈降の影響を受けて分析データが高濃度に出る可能性があります。今回の分析は、以上のことを踏まえて結果を検討します。汚染度および軸受の潤滑状態分析の結果、計数汚染度、重量汚染度共に当社推奨の管理限界値を超えていることが分かりました。異常摩耗の早期発見パラメータであるフェログラフィーのIs値がの乗とやや高く、摩耗粒子およびフィルタ表面の異物観察で外部から混入したと思われる鉄錆、砂等が多く観察され、D－SOAPで鉄、鉛が検出されたことから、汚染度が高い要因は、摩耗と外部混入異物の影響と考えられます。外部混入異物は、今回の採油が対象設備の停止中に排油口から採油を実施しているため、排油口配管内部に残留していた汚染物が検出された可能性が高いと思われますが、同時に観察された摩耗粒子は、金属接触が厳しい場合に発生するμmサイズのシビア粒子が観察されました。排油口からの採油にもか関わらず、データは良好な状態を示していることから、潤滑状態は正常と思われますが、より的確に確認するには再分析により摩耗状況を判断することが望まれます。再分析の時期を理論的に求めたところ、最短で約.時間となりました。この時間は、油中汚染物が均一になるために必要とする時間であり、この時間を経過すれば、再分析の結果から状態の傾向を確認することが可能となります。そのため、試運転などで数時間の運転が可能であれば、より的確に状況が確認できますので再分析を推奨します。を示す粘度、水分、全酸価、IR、RBOTの各データは良好の範囲にあることから、この油は継続使用可能と判断します。
報告№108-8003 報告№108-8003 | 分析№108-01510 分析№108-01510 | 108-01510 | 分析の結果、全てのデータが良好であることから、この油は継続使用可能であり、潤滑状態も正常と判断します。但し、今回の採油は停止直後に液面付近を採油したため、油中粒子が均一に分散していない部分を採油した可能性が考えられます。本試料油の場合、対象設備が停止してから採油までの時間が不明ですが、仮に対象設備の停止から時間経過後に採油したとすると、μmサイズの粒子は.cm程度沈降すると想定されます。液面付近から採油を実施していますので、μm以上の大型の摩耗粒子は沈降の影響で採取されていない場合があると考えられ、異常な摩耗状態の発生を見落としてしまう可能性があります。理論的計算の結果で今回の採油から時間以上経過していれば摩耗の進行状態が確認出来ますので、対象設備の運転中、または停止直後に油槽中層部から採油を実施されることを推奨します。尚、本設備には濾過機が設置されており、常時運転しているため、常に清浄な状態に保持され摩耗の変化が生じても検出されない可能性もありえます。潤滑状態をより正確に把握するには、濾過機の入口と出口から採油を実施し、その差異から濾過効率を求め、それを根拠に摩耗の進行状況を確認されることを併せて推奨します。は良好と判断します。粘度は良好と判断します。粘度はmm/sと新油値mm/sに比較して、粘度変化率は+.％で、当社推奨の管理限界値である±％以内にあり、良好と判断します。水分は良好と判断します。水分はと当社推奨の管理限界値の以下であり、良好と判断します。全酸価は良好と判断します。全酸価はと新油値に比較して変化はなく、良好と判断します。IRの結果、良好と判断します。IRの結果、油劣化の兆候を示すカルボン酸の吸収が確認されていないことから、良好と判断します。は良好と判断します。計数汚染度は良好と判断します。計数汚染度はNAS級と当社推奨の管理限界値のNAS級以内であり、良好と判断します。重量汚染度は良好と判断します。重量汚染度は.mg/mlと当社推奨の管理限界値のmg/ml以内であり、良好と判断します。機器の潤滑状態機器の潤滑状態は正常と判断します。SOAPによる油中金属濃度を測定した結果、良好と判断します。SOAPによる油中金属濃度を測定した結果、油の添加剤成分として含まれている場合があるリン、外部から混入したと思われるケイ素が検出されました。軸受の摩耗を示す錫は検出されず、良好と判断します。SOAPによる油中金属濃度を測定した結果、SOAPによる油中金属濃度を測定した結果、外部から混入したと思われるカルシウムが検出されました。フェログラフィーの結果は良好です。異常摩耗の早期発見パラメータであるフェログラフィーのIs値がのマイナス乗と良好の範囲にあり、潤滑状態は正常と判断します。
報告№109-09094 報告№109-09094 | 分析№109-000956 分析№109-000956 | 109-000956 | 分析の結果、全てのデータが良好であることから、このグリースは継続使用可能と判断します。尚、有機物・有機化合物の結果、新グリースと異なるピークが確認されたことから、グリース名が違うか、或いは、異種グリースが混入した可能性が考えられますので、グリースを再確認するとともに、異種グリースの混入の可能性についてご確認下さい。特性低下有機物・有機化合物の結果、新グリースと異なるピークが確認されたことから、グリース名が違うか、或いは、異種グリースが混入した可能性が考えられますので、グリースを再確認するとともに、異種グリースの混入の可能性についてご確認下さい。ちょう度は良好と判断します。ちょう度はと当社推奨の管理限界値であるから以内にあり、良好と判断します。滴点は良好と判断します。滴点はと新グリース値に比較して高いものの、良好と判断します。全酸価は良好と判断します。全酸価は.mgKOH/gと新グリース値.mgKOH/g以内にあり、良好と判断します。有機物・有機化合物の結果、良好と判断します。有機物・有機化合物の結果、油劣化の兆候を示すカルボン酸の吸収が確認されていないことから、良好と判断します。但し、新グリースと異なるピークが確認されたことから、グリース名が違うか、或いは、異種グリースが混入した可能性が考えられますので、グリースを再確認するとともに、異種グリースの混入の可能性についてご確認下さい。
報告№109-09136 報告№111-00114 | 分析№109-001160 分析№111-000611 | 111-000611 | 潤滑油は継続使用可能な状態にあると判断します。を示す粘度、全酸価、IR、RBOTの各データは良好でした。水分は良好でした。
報告№107-0066 報告№107-0066 | 分析№107-00309 分析№107-00309 | 107-00309 | 分析の結果、全てのデータが良好であることから、この油は継続使用可能であり、潤滑状態も正常と判断します。は良好と判断します。粘度は良好と判断します。粘度はmm/sと新油値mm/sに比較して、粘度変化率は+％で、当社推奨の管理限界値である±％以内にあり、良好と判断します。水分は良好と判断します。水分は.ppmと当社推奨の管理限界値の以下であり、良好と判断します。全酸価は良好と判断します。全酸価は.mgKOH/gと当社推奨の管理限界値の.mgKOH/g以内にあり、良好と判断します。IRの結果、良好と判断します。IRの結果、油劣化の兆候を示すカルボン酸の吸収が確認されていないことから、良好と判断します。は良好と判断します。計数汚染度は良好と判断します。計数汚染度はNAS級と当社推奨の管理限界値のNAS級以内であり、良好と判断します。重量汚染度は良好と判断します。重量汚染度は.mg/mlと当社推奨の管理限界値のmg/ml以内であり、良好と判断します。機器の潤滑状態機器の潤滑状態は正常と判断します。SOAPの結果は良好です。SOAPの結果、金属元素は検出されませんでした。D－SOAPの結果は良好です。D－SOAPの結果、鉄が、外部から混入したと思われるカルシウム、ナトリウムが共に検出されました。フェログラフィーの結果は良好です。異常摩耗の早期発見パラメータであるフェログラフィーのIs値がと良好の範囲にあり、潤滑状態は良好と判断します。
報告№109-09136 報告№112-00044 | 分析№109-001160 分析№112-000107 | 112-000107_date120731 | 軸受は継続使用可能な状態にあると判断します。但し、今後も摩耗の進行を傾向監視するため、以下の対策を推奨します。濾過油中の汚染度が高いことから、観察された摩耗粒子や異物が軸受摺動面に噛み込み摩耗が進行することが懸念されるため、濾過、または油量が少ない場合は、更油を推奨します。定期的な分析凝着摩耗の進行を監視するため、定期的に分析を実施し、分析データによる摩耗の進行状況を確認することを推奨します。傾向監視のための次回採油時期は、最短で約時間となります。この時間は、油中汚染物が均一になるために必要とする時間であり、再分析により状態を確認するには、この時間以上の時間が経過すれば可能になりますので、次回採油時期はこのことを参考に検討されることを提案します。異種油の混入および油名の確認異種油の混入の有無、油名を再確認することを推奨します。シリコン系のグリースや添加剤の確認シリコン系の添加剤やグリースを使用している箇所があるかについてご確認下さい。軸受メタルの情報提供今後軸受メタルの摩耗が進行した場合、摩耗程度を評価する必要がありますので、次回分析時には、メタルサイズ、直近のメタル交換からの運転時間をお知らせください。最適な採油方法本試料油は、機器停止中にドレンから採油されています。機器が停止している状態では、別紙油中粒子の沈降の影響に示すように油槽内で撹拌がなくなり固形物が沈降するため、油中汚染度は高くなると推定されます。今後の採油は、極力運転中もしくは停止直後の油槽中層部から実施されることを推奨します。フェログラフィーIs値は異常摩耗の早期発見パラメータのつで、摩耗粒子を定量化するために用います。今回のIs値はの乗であり、潤滑状態は厳しいと判断できます。摩耗粒子の形態で比較的多く観察された粒子は、潤滑状態が正常な場合に発生する摩耗粒子金属潤滑部が局部的に油膜切れを起して発生するシビア粒子でした。これらの摩耗粒子が観察された場合、潤滑部で発生している摩耗形態は、正常なマイルド摩耗潤滑状態がやや厳しい凝着摩耗であることが分かります。電子顕微鏡・X線マイクロアナリシス観察された粒子をSEM・XMAで詳細に分析した結果、粒子には鉄、クロム、マンガンが比較的多く含まれており、成分割合から粒子は主に主軸等から発生していると推定できました。Iカップリング発光分光分析供試の潤滑油を分析した結果、検出された金属元素は、SOAPの結果表に示すように、鉄、銅、錫、リン、亜鉛、カルシウム、ケイ素、ナトリウムでした。検出された金属元素から発生箇所を推定すると鉄、銅、錫・軸受等リン、亜鉛・オイル添加剤カルシウム、ケイ素、ナトリウム・外部混入異物であると思われます。このうち、機械部品が摩耗したと思われる元素はのグループです。SOAPでモービルDTEの新油に含まれているカルシウムが検出されていないことから、異種油の混入、または油名の誤りなどが考えられます。銅を使用した箇所の溶出・摩耗SOAPの結果、銅がppm検出されたことから、銅を使用した箇所の溶出・摩耗が発生しています。亜鉛系添加剤を使用している潤滑油で銅が検出される場合、潤滑系統内でこれらの金属が亜鉛系添加剤の影響により溶出することが知られています。今回の検出は、この溶出と摩耗との双方によるものと考えられます。今後、別紙鉱油の酸化に対する金属触媒の影響に示すように濃度の増加に伴い酸化速度が速まる可能性があります。一方、オイルリングと主軸間、またはオイルリングと軸受台金側面との間で摩耗が発生している場合、オイルリングと主軸の間で摩擦が低下したり、台金との摩擦が増大するなどの影響でオイルリングが円滑に回転し難い状況が発生します。その結果、潤滑油のかき揚げ量が減少し、軸受摺動面で油膜切れを引き起こす可能性があります。ケイ素の検出SOAPでケイ素がppm検出されました。一般に、潤滑油中からケイ素が検出された場合の原因として、シリコン油或いは、シリコン系の添加剤が検出されるフェログラフィーおよびフィルタ表面の異物観察で砂が多く観察されて検出されるシリコングリースをシール部に塗布している場合、このシリコングリースが潤滑油に混入して検出されるなどが挙げられますが、今回検出が比較的高濃度であることからの可能性が考えられます。については、分析結果では確認することが出来ませんので、これに関する情報があれば提供をお願いします。計数汚染度はNAS級と当社推奨の管理限界値に到達していました。フェログラフィーの結果から、汚染度が高い要因は、摩耗と外部混入異物の影響と思われます。
報告№105-6052 報告№105-6052 | 分析№105-01691 分析№105-01691 | 105-01691 | 分析の結果、異常摩耗の早期発見パラメータであるフェログラフィーのIs値が.と良好の範囲にあるものの、摩耗粒子形態観察で摩擦熱が高い場合に発生する球状粒子がやや多く観察されました。球状粒子は、異常の兆候を示す形態のパラメータで、発生原因は一般に、溶接工事、溶接作業などによる溶接スパッタの混入、電食による発生、厳しい金属接触による摩耗、が考えられます。発生原因が、の溶接スパッタの混入であれば、今後増加しないと思われますが、が考えられる場合は、原因を取り除かなければ球状粒子は増加すると考えられますので、ヶ月以内に再度分析を実施し、この球状粒子が増加の有無を確認されることを推奨します。念のため、主機の起動時、停止時の温度チャートから軸受温度が微妙に変化しているか、いないかの確認をされるよう推奨します。は良好と判断します。粘度は良好と判断します。粘度は.mm/sと新油値.mm/sに比較して、粘度変化率は-％で、当社推奨の管理限界値である±％以内にあり、良好と判断します。水分は良好と判断します。水分はppmと当社推奨の管理限界値の以下であり、良好と判断します。全酸価は良好と判断します。全酸価は.mgKOH/gと新油値.mgKOH/gに比較して若干上昇しているものの、良好と判断します。IRの結果、良好と判断します。IRの結果、油劣化の兆候を示すカルボン酸の吸収が確認されていないことから、良好と判断します。RBOTの結果、良好と判断します。RBOTはminと当社推奨の管理限界値のmin以上であり、良好と判断します。は良好と判断します。計数汚染度は良好と判断します。計数汚染度はNAS級と当社推奨の管理限界値のNAS級以内であり、良好と判断します。重量汚染度は良好と判断します。重量汚染度は.mg/mlと当社推奨の管理限界値のmg/ml以内であり、良好と判断します。機器の潤滑状態異常摩耗の早期発見パラメータである摩耗過酷度を示すIs値が.と良好の範囲にあるものの、摩耗粒子形態観察の結果、摩擦熱が高い場合に発生する球状粒子がやや多く観察されました。SOAPの結果は良好です。SOAPの結果、油の添加剤成分であるリンがppm、バリウムがppm検出されました。D－SOAPの結果は、軸受の摩耗を示す錫が僅かに検出されました。D－SOAPの結果、鉄、銅、軸受の摩耗を示す錫、アルミニウムが共に、油の添加剤成分であるバリウムが、外部から混入したカルシウムが、ナトリウムが検出されました。フェログラフィーの結果、球状粒子がやや多く観察されました。異常摩耗の早期発見パラメータである摩耗過酷度を示すIs値が.と良好の範囲にあるものの、摩耗粒子形態観察の結果、摩擦熱が高い場合に発生する球状粒子がやや多く観察されました。
報告№108-0227 報告№110-00097 | 分析№108-01664 分析№110-000382 | 110-000382 | SOAP／D－SOAPの結果、潤滑油中からは鉄が検出されました。検出された金属は、粒子の観察結果からはフレッティングにより発生する赤錆でした。これらのことから、潤滑部ではフレッティング摩耗が発生していることが分かりました。観察されたフレッティングは、転がり軸受で発生する場合、以下の箇所が考えられます。軸と内輪内面軸受箱と外輪外面軌道輪と転動体本軸受は、転がり軸受寿命の指標としている摩耗粒子が観察されなかったことから、フレーキングは発生しておらず、本軸受は継続使用可能と判断できますが、今後、フレッティングにより発生する赤錆が転がり軸受軌道面に噛み込み、噛み込み傷が起点となって、転がり軸受の寿命の指標となるフレーキングへ進展することが懸念されますので、定期的な分析による監視が必要です。・汚染度計数汚染度はNAS級とやや高い値でした。フィルタ表面の異物観察で金属片、粘ちょう物、鉄錆等が観察されたことから、汚染度が高い要因は、摩耗およびスラッジ、外部混入異物の影響と思われます。結論軸受は継続使用可能な状態にあるものの、以下の対策が必要です。今後、疲労摩耗の進行を監視するため、定期的に分析を実施し、摩耗の進行状況を確認されることを推奨します。次回分析の時期を理論的に求めたところ、最短で約時間となります。この時間は、油中汚染物が均一になるために必要とする時間であり、この時間を経過すれば、再分析の結果から状態の傾向を確認することが可能となりますので、これを参考に次回分析時期を検討されることを提案します。計数汚染度はやや高い値でした。計数汚染度計数汚染度はNAS級と当社推奨の管理限界値のNAS級以内にあるものの、やや高い値でした。重量汚染度はmg/mlでした。機器の潤滑状態フェログラフィーの結果、繰返し応力を受けて発生する疲労摩耗粒子が比較的多く観察されました。SOAPSOAPの結果、摩耗により発生する鉄および銅、油の添加剤成分であるリンが検出されました。D－SOAPD－SOAPの結果、摩耗により発生する鉄が検出されました。フェログラフィーフェログラフィーの結果、異常摩耗の早期発見パラメータであるIs値がの乗と良好の範囲にあるものの、摩耗粒子の形態観察の結果、繰返し応力を受けて発生する疲労摩耗粒子が比較的多く観察されました。
報告№104-0242 | 分析№104-01849 | 104-01849 | 濾過前の試料油を分析した結果、摩耗粒子形態観察で、金属接触が厳しい場合に発生するμmシビア粒子が観察されました。観察されたシビア粒子は、視野に個と少ないため現状の潤滑状態は正常と判断しますが、シビア粒子は金属接触を伴う混合潤滑で発生するため、今後も監視が必要です。これらの障害発生に対する弊害を勘案の上、ヶ月以内に再度分析を実施し、汚染状況及び摩耗の進行状況を確認されることを推奨します。
報告№106-6017 報告№106-6017 | 分析№106-00290 分析№106-00290 | 106-00290 | 精点Aを実施した結果、前回に比較して計数汚染度がNAS級から等級に変化はないものの、SOAPの錫濃度がppmからppmに上昇していたことから、軸受メタル摩耗の進行が確認されました。計数汚染度の等級に変化がないにもかかわらず、SOAPの錫濃度が上昇した原因は、μm未満の計数汚染度では検出されない微細な粒子が発生したためと考えられました。更に、軸受メタルの平均的な摩耗深さを下式及びにより求めた結果、摩耗深さはμmとなりました。 ・式 ・式 メタル表面粗さの初期値をsと仮定すると約％が摩耗したことになります。又、約年でメタルがμm摩耗していますので、摩耗速度は、.μm／年であり、図に示す通り、メタル表面粗さのμmに到達するのは、約ヶ月後となります。起動・停止時に油膜切れを起こし易い状態になっていると考えられるため、今後摩耗が進行することが懸念されます。少なくとも年に度、精点Bを実施し、摩耗の進行状況を確認されることを推奨します。一方、SOAP/D－SOAPの結果、オイルリングの主成分である銅が検出され、摩耗粒子の形態観察の結果、銅合金が多く観察されたことから、オイルリングの摩耗が発生していることが確認されました。オイルリングの摩耗はオイルリングの振れ回りが原因と思われます。今後、潤滑油を適正にかきあげることができなくなるなどの原因で油膜切れを発生させることが懸念されるため、巡視の際にオイルリングの回転状況を確認されることを併せて推奨します。
報告№104-6024 | 分析№104-00414 | 104-00414 | オーバーホール後回目の初期試験を実施した結果、摩耗は安定していると判断します。これらのことは、前回に比較して、計数汚染度はランク減少し、SOAP／D-SOAPの鉄及び錫濃度に大きな変化がなく、異常摩耗の早期発見パラメータであるフェログラフィーのIs値が、.と良好の範囲にあること以上のことから判断しました。
報告№108-5071 報告№110-00637 | 分析№108-02721 分析№110-002890 | 110-002890 | 潤滑油は継続続使用可能な状態にあると判断します。但し、水分が前回同様に新油に比較して高い値を示しています。使用油であるAlphasynPGは、ポリグリコールベースの合成ギヤオイルであるため、水分を吸収しやすい特性があります。今後は定期的な分析により、水分濃度の増加とともに水分の影響による腐食摩耗の発生に注意し管理されることを推奨します。分析結果水分が新油に比較して高い値でした。粘度粘度は.mm/sと新油値.mm/sに比較して、粘度変化率は-％で、当社推奨の管理限界値である±％以内にあり、良好と判断します。泡立ち試験泡立ち試験は-であり、良好と判断します。水分はppmと新油値より高い値でした。全酸価全酸価は.mgKOH/gと新油値.mgKOH/gに比較して高いものの、IRの結果で油劣化の兆候を示すカルボン酸の吸収が確認されていないことから、良好と判断します。
報告№109-09136 報告№114-00179 | 分析№109-001160 分析№114-000547 | 114-000547 | 潤滑油は、水分が当社推奨の管理限界値を超えており、計数汚染度がNAS級以上と汚染されています。継続使用した場合、水分の影響により金属表面で腐食摩耗が発生し、発生した鉄錆等の粒子等が潤滑部に噛み込み摩耗が進行することがあります。また、IRの結果で新油と異なるピークが確認されています。異種油の混入、或いは、油名が違う可能性が考えられます。対象設備潤滑油中の金属成分を分析した結果、低濃度ではあるものの軸受メタル成分の錫とニッケルが検出されたことから、軸受メタルの一部で軽度の摩耗が発生していることが推定されます。軸受メタルは、一般に層、ないしは層構造で、最上層は軟質金属の錫系ホワイトメタルですが、今回、このホワイトメタルの主成分である錫がと、ホワイトメタルの下層のニッケルが極微量検出されています。この程度の検出であれば、摩耗はごく一部で限定的に生じていると思われ、損傷程度は極めて軽微であると推定されます。一方、鉄濃度もと微量です。鉄の濃度は、ピストンリングの摩耗のパラメータとなるもので、鉄濃度が高いとピストンリングの摩耗が進展していることになります。本試料の場合は、この鉄濃度が低いことからピストンの摩耗はほとんどしておらず、シリンダとピストン間の気密性は保たれている事がわかります。また、クランクメタルやコンロッドメタルの摩耗に影響を与えるパラメータであるカルシウム固形分の濃度もppmと低濃度であることから、これらのメタル表面も正常な潤滑状態にあると判断されます。以上のことから、本エンジンはメタルのごく一部に摺動痕がみられるものの、継続使用には支障がないと判断します。オーバーホール時にメタルの摩耗状況確認軸受メタルの主成分である錫が極微量検出されていますが、摩耗の範囲はごく一部で摺動痕が見られる程度と推定されます。分解点検の必要はないと判断しますが、仮に分解点検する場合は、本データと軸受メタルの状態を照合されることを推奨します。潤滑油の更油水分が当社推奨の管理限界値を超えており、さらに汚染度が高く、水分と汚染の影響により摩耗が摩耗を促進する、いわゆる二次的な摩耗の発生を予防するため、潤滑油の更油を推奨します。更油をする際には、油槽内を清掃し、更油する新油もNAS級程度の清浄な潤滑油を更油することを推奨します。異種油の混入および油名の確認分析データから新油と一致しないデータが確認されたことから、異種油の混入または油名が違っている可能性があります。油は設備の条件にあった適正な性能のものを使用することが重要であるため、異種油の混入の有無、油名を再確認することを推奨します。分析結果異常摩耗の早期発見のパラメータであるIs値は、レベルとやや高い値です。また、潤滑部の摩耗が認められたため、定期的に潤滑油分析を実施し、摩耗推移を監視することが有用と考えます。フェログラフィーで観察された代表的な粒子は、以下の通りです。正常な摩耗粒子・潤滑状態が正常なマイルド摩耗により発生。シビア粒子・潤滑状態がやや厳しい凝着摩耗により発生。極微小領域で油膜切れが発生したことを示します。シビア粒子は、摩擦面が将来的に異常摩耗へ進展する可能性を示唆しているため、傾向監視が有用と思われます。詳細は、別紙傾向監視が必要な摩耗粒子をご覧ください。メタルの摩耗SOAP-Tでメタルの主成分である錫がppm、鉛がppm、ニッケルがppm検出されたことから、メタルが局所的に摩耗していると推定されます。ディーゼルエンジンのメタルは、別紙コンロッドメタル・クランクメタルの摩耗に示すように、一般的に以下のように層構造になっています。層目ホワイトメタル層層目ニッケル層層目銅と鉛の合金であるケルメット層今回、ケルメット層の主成分である銅が検出されていないことから、ホワイトメタル層の下のニッケル層まで摩耗しているメタルがあると思われます。現在のところ低濃度であることから、メタルの摺動面は比較的正常な状態にあると判断します。計数汚染度はNAS級以上と汚染されています。粒度分布の中心粒径が.μmと極めて小径であることから、燃焼時に発生したすすが汚染物の主体であると推定されます。また、フィルタ残渣で金属片が確認されたことから、すすに加えて摩耗粒子が汚染度を上昇させている原因と考えられます。粘度、酸価の各データは良好です。水分は、ppmと当社推奨の管理限界値を超えています。今後、水分の影響により金属表面で腐食摩耗が発生し、発生した鉄錆等の粒子が潤滑部に噛み込み摩耗が進行することがあります。IRIRの結果で新油と異なるピークが確認されています。異種油の混入、或いは、油名が違う可能性が考えられます。
報告№109-09094 報告№112-00124 | 分析№109-000872 分析№112-000460 | 112-000460 | 潤滑油は継続使用可能な状態にあると判断します。は良好でした。尚、RBOTがminと新油値のminに比較してmin減少していました。このまま継続使用した場合、この減少傾向から限界値に到達するのは、別紙図RBOTの減少傾向に示すように年月と推定されました。残りの継続使用期間は、約年ヶ月であると予測されます。≪状態監視とパラメータ≫分析の目的および各分析のパラメータは以下の通りです。特性低下目的：油の分析結果から、や劣化傾向ならびに添加剤の消耗程度、残存寿命などを確認する。粘度JISK酸価JISK赤外線吸収スペクトルJISK酸化安定度試験JISK汚染目的：油の分析結果から、砂塵あるいは水・異種油などによるや、異物混入の有無を確認する。水分JISK計数汚染度JISB重量汚染度JISB光学顕微鏡観察摩耗目的：油中の摩耗粒子を分析する事により、回転・摺動部の潤滑状態、摩耗劣化の程度、余寿命などを解析する。摩耗診断電子顕微鏡観察JISKX線マイクロアナリシス油中金属濃度JISK≪分析結果≫特性低下粘度：良好粘度値mm/sの新油値mm/sに対する変化率は+％であり、当社推奨の管理限界値±％以内に留まっています。酸価：良好酸価.mgKOH/gは新油値の.mgKOH/g以内にあることから、問題は無いと判断します。赤外線吸収スペクトル：良好酸化安定度試験：良好酸化安定度試験の結果、数値minは当社推奨の管理限界値min以上に留まっており、現時点での使用は可能と判断します。汚染水分：良好水分値ppmは当社推奨の管理限界値以内に留まっています。計数汚染度：今回は実施していません。重量汚染度：今回は実施していません。光学顕微鏡観察：今回は実施していません。摩耗摩耗診断電子顕微鏡観察・X線マイクロアナリシス：今回は実施していません。油中金属濃度：今回は実施していません。
報告№109-09249 報告№111-00550 | 分析№109-001747 分析№111-002556 | 111-002556 | 潤滑油および対象設備は継続使用可能な状態であると判断します。但し、油中のスラッジの影響で汚染度が高いことから、以下の対策を推奨します。濾過または更油観察されたスラッジの影響で、今後バルブ類の動作障害が発生することが懸念されるため、濾過または設備油量が少ないことから更油を推奨します。フェログラフィー異常摩耗の早期発見パラメータとして摩耗粒子を定量化して評価するフェログラフィーのIs値は、潤滑状態がやや厳しいの乗でした。摩耗粒子の形態で比較的多く観察された粒子は、潤滑状態が正常な場合に発生する摩耗粒子金属潤滑部が局部的に油膜切れを起して発生するシビア粒子局部的に高圧・高温となる場合に発生するフリクションポリマでした。これらの摩耗粒子が観察された場合、潤滑部で発生している摩耗形態は、正常なマイルド摩耗潤滑状態がやや厳しい凝着摩耗であり、そして局部的ではあるものの高圧・高温の箇所が発生していることも分かります。フリクションポリマは、潤滑油が摺動面に押し込められ高圧状態になると同時に、圧縮熱により高温状態になった結果、基油自身が重合反応を起こし生成することが知られています。そのため、高圧高温状態の解消がなされなければ、潤滑油の劣化が進行し、粘度上昇に因る潤滑異常に進展する場合があります。Iカップリング発光分光分析供試の潤滑油を分析した結果、検出された金属は油中金属元素の結果表に示すように、鉄、リン、亜鉛、カルシウム、ナトリウムでした。これら検出された金属元素から発生箇所を推定すると、鉄、亜鉛・摺動面等リン、カルシウム、ナトリウム・外部混入異物であると思われます。このうち、機械部品が摩耗したと思われる元素はのグループです。汚染度物重量の結果、mg/mlと当社推奨の管理限界値を超えていました。金属濃度で亜鉛、カルシウムが比較的高く、フィルタ表面の異物観察で表面が茶褐色で粘ちょう物、鉄錆、砂等が観察されたことから、汚染度が高い要因は、摩耗とスラッジ、そして外部混入異物の影響と思われます。粘度、全酸価、酸化安定度、有機物・有機化合物の各データは良好でした。分析結果特性低下特性低下に係るパラメータの分析結果は良好と判断します。粘度粘度はmm/sと新油値mm/sに対する粘度変化率は+.％で、当社推奨の管理限界値である±％以内にあり、良好と判断します。全酸価添加油の全酸価は、油メーカによって初期値が違うため統一した管理基準を設定するのが困難であることから、当社では管理限界値を設定しておらず、新油分析値との比較及び他の分析項目の結果より全酸価の状態判断を行います。その結果、全酸価は.mgKOH/gと新油値.mgKOH/gに比較して若干高くなっていますが、IRチャートに示すように劣化の兆候として現れるカルボン酸などの有機物・有機化合物の発生が確認されていないことから、良好と判断します。酸化安定度酸化安定度はminであり、当社推奨の管理限界値のmin以上であることから良好と判断します。有機物・有機化合物有機物・有機化合物は、IRチャートによる新油分析値との比較の結果、cm-付近に劣化の兆候を示すカルボン酸の吸収が確認されていないことから、良好と判断します。色相はL.であり、新油値のL.に比較して変化はないことから、良好と判断します。汚染に係るパラメータの分析結果は、汚染度物重量は当社推奨の管理限界値を超えていました。水分はppmであり、当社推奨の管理限界値の以下であることから良好と判断します。汚染粒子数はNAS級であり、当社推奨の管理限界値のNAS級以内であることから良好と判断します。汚染度物重量はmg/mlであり、当社推奨の管理限界値のmg/mlを超えていました。摩耗フェログラフィーによる摩耗粒子の観察の結果、潤滑状態が正常な場合に発生する摩耗粒子、金属潤滑部が局部的に油膜切れを起して発生するシビア粒子、局部的に高圧・高温となる場合に発生するフリクションポリマが比較的多く観察されました。異常摩耗の早期発見パラメータであるフェログラフィーのIs値がの乗とやや高く、摩耗粒子の形態観察の結果、潤滑状態が正常な場合に発生する摩耗粒子、金属潤滑部が局部的に油膜切れを起して発生するシビア粒子、局部的に高圧・高温となる場合に発生するフリクションポリマが比較的多く観察されました。金属濃度SOAP法により金属濃度を測定した結果、外部から混入したと思われるリンがppm、亜鉛がppm、カルシウムがppmと僅かに検出されましたが良好と判断します。金属濃度酸溶解法により金属濃度を測定した結果、潤滑箇所で発生する金属接触によって検出される鉄が、亜鉛がppm、外部から混入したと思われるカルシウムがppm、ナトリウムが検出されました。
報告№109-09136 報告№111-00053 | 分析№109-001160 分析№111-000198 | 111-000198 | 更油からの使用時間をもとに潤滑油の余寿命を評価したところ、潤滑油は次回定検まで使用可能と判断できました。次回定検時に更油を実施しない場合は、酸化安定度を知るための分析を実施し、余寿命を確認することを推奨します。酸化安定度はminであり、当社推奨の管理限界値のmin以上であることから、良好と判断します。
報告№107-0398 報告№107-0398 |  | 107-02103_2104 | 油の水分、汚染度は、油清浄機入口および出口共に良好の範囲にありました。油清浄機入口に比較して出口の粒子数が大きな値を示しており、濾過効率を求めることができませんでした。を示す水分が油清浄器入口、出口共に良好でした。油清浄機の濾過効率による油汚染度管理に関する考察油清浄機の濾過効率の指標であるβ値を確認するため、油清浄機の入口側と出口側の配管より採油を実施し、計数汚染度を実施しました。その結果を下表に示します。 ・ここで、 EMBEDExcel.Sheet.表に示す通り、油清浄機入口に比較して出口の粒子数が大きな値を示しており、濾過効率を求めることができませんでした。油清浄機の入口と出口の粒子数を比較し、濾過後の出口側の粒子数が多くなる現象が見られた場合、その原因として、油清浄機の濾過材の交換時期を迎えた採油配管の排油が十分ではなく、配管内に滞留していた錆などの汚染粒子が混入した状態で採油した採油試料が入れ替わった事などが考えられます。
報告№109-09447 報告№113-00401 | 分析№109-002790 分析№113-001597 | 113-001597 | 分析の結果、、汚染状態は共に良好な範囲にあることから、潤滑油は継続使用可能な状態にあると判断します。軸受は継続使用可能な状態にあると判断します。最適な採油方法本試料油は、機器停止中にドレンプラグから採油されているため、分析データが高濃度に出ていると推定されます。正確なデータによる診断を行うためにも、今後の採油は、極力運転中もしくは停止直後の油槽中層部から実施されることを推奨します。分析結果粘度、酸価は良好でした。水分、計数汚染度は良好でした。は、フェログラフィーの結果から総合的に判断した結果、正常な状態にあると考えられます。フェログラフィー【定量分析：Is値】Is値は異常摩耗の早期発見パラメータのつで、摩耗程度を定量化するために用います。Is値はの乗と低い値でした。フェログラフィー【定性分析：摩耗粒子および摩耗形態観察】分析結果から観察された全ての粒子量は少でした。
報告№106-0011 報告№106-0011 | 分析№106-00036 分析№106-00036 | 106-00036 | 分析の結果、観察された摩耗粒子は、異物の噛み込みにより発生する切削粒子、金属接触が厳しい場合に発生するシビア粒子でした。これらのことから、ギヤ歯面で発生している摩耗形態は、切削摩耗と凝着摩耗であることが分かりました。切削摩耗は、摩耗進行速度が速く、異物の影響がない場合の摩耗に比較し、より注意が必要です。今後、更に摩耗が進行することが懸念されるため、ヶ月後に再度分析を実施し、摩耗の進行状況を確認されることを推奨します。フェログラフィーにより摩耗粒子を観察した結果、外部から混入した砂や繊維状異物が観察されていますが、これは今回の採油箇所がドレン配管であるため、ドレン配管内に残留していた異物を採取したか、或いは、採油時に異物が混入した可能性が考えられます。今後の採油は、ドレン配管などに残留していると思われる汚染物を除去するため、今回の廃油量の～倍程度に増量してから採油を実施されることを推奨します。これらのことは、異常摩耗の早期発見パラメータであるフェログラフィーのの乗と良好の範囲にあるものの、摩耗粒子形態観察の結果、異物の噛み込みにより発生する切削粒子、金属接触が厳しい場合に発生するシビア粒子、外部から混入した砂や繊維状異物が多く観察されたことD－SOAPの結果、鉄が検出されたこと以上のことから判断しました。尚、バックラッシの増加量を分析結果から計算し、CBMによる傾向監視に役立てる事が出来ますので、構造が確認できる図面、ギヤの形式、歯形、モジュール、歯数、回転数、増速比、歯幅をお知らせ下さい。計算結果を報告します。
報告№104-0229 | 分析№104-01759 | 104-01759 | 濾過前の試料油を分析した結果、摩耗粒子形態観察で、金属接触が厳しい場合に発生するシビア粒子がやや多く観察されました。軸受摺動面では、厳しい金属接触が発生しています。今後、更に摩耗が進行することが懸念されました。計数汚染度がNAS等級級、フェログラフィーのIs値がのマイナス乗と良好の範囲にあり、メタルの主成分である錫濃度に変化がないため、現在のところ使用可能な状態にあると考えられるが、フェログラフィーによる摩耗粒子の形態観察の結果から、摩耗異常の兆候を示すシビア摩耗粒子が確認されたため、障害発生に対する弊害を勘案の上、ヶ月程度経過した時点で再度分析を実施し、汚染状況及び摩耗の進行状況を確認されることを推奨します。
報告№109-09249 報告№112-00274 | 分析№109-001747 分析№112-001111 | 112-001111_date120927 | 潤滑油および軸受は継続使用可能な状態にあると判断します。但し、今後も摩耗の進行を傾向監視するため、以下の対策を推奨します。定期的な分析摩耗の進行を監視するため、定期的に分析を実施し、分析データによる摩耗の進行状況を確認することを推奨します。軸受メタルの情報提供本設備がすべり軸受である場合、今後軸受メタルの摩耗が進行すると、摩耗程度を評価する必要がありますので、次回分析時には、メタルサイズ、回転数、直近のメタル交換からの運転時間をお知らせください。はフェログラフィーおよびSOAP／D-SOAPの結果から総合的に判断した結果、やや厳しい状態にあると考えられます。フェログラフィー【定量分析：Is値】Is値は異常摩耗の早期発見パラメータのつで、摩耗粒子を定量化するために用います。今回のIs値はの乗と低い値でした。フェログラフィー【定性分析：摩耗粒子および摩耗形態観察】分析結果から比較的多く観察された粒子は、以下の通りでした。正常な摩耗粒子・潤滑状態が正常なマイルド摩耗により発生。Iカップリング発光分光分析【SOAP／D-SOAP】検出された金属元素から発生箇所を推定すると、以下の通りでした。鉄、鉛、銅、アンチモン、錫、亜鉛・軸受等カルシウム、バリウム、ケイ素、ナトリウム・外部混入異物亜鉛を使用した箇所の溶出・摩耗亜鉛が金属濃度でppm、金属濃度で検出されました。亜鉛を使用した箇所の溶出・摩耗が発生していると思われます。亜鉛メッキ等であった場合、耐食性が低下して腐食に進展することが懸念されます。水分、汚染粒子数、汚染度物重量は共に良好でした。．粘度、全酸価、酸化安定度、有機物・有機化合物の各データは良好でした。分析結果特性低下特性低下に係るパラメータの分析結果は良好と判断します。粘度粘度はmm/sと新油値mm/sに対する粘度変化率は-％で、当社推奨の管理限界値である±％以内にあり、良好と判断します。全酸価添加油の全酸価は、油メーカによって初期値が違うため統一した管理基準を設定するのが困難であることから、当社では管理限界値を設定しておらず、新油分析値との比較及び他の分析項目の結果より全酸価の状態判断を行います。その結果、全酸価は.mgKOH/gと新油値.mgKOH/g以下にあることから、良好と判断します。酸化安定度酸化安定度はminであり、当社推奨の管理限界値のmin以上であることから良好と判断します。有機物・有機化合物有機物・有機化合物は、IRチャートによる新油分析値との比較の結果、cm-付近に劣化の兆候を示すカルボン酸の吸収が確認されていないことから、良好と判断します。色相はLでした。汚染に係るパラメータの分析結果は良好と判断します。水分は.ppmであり、当社推奨の管理限界値の以下であることから良好と判断します。汚染粒子数はNAS級であり、当社推奨の管理限界値のNAS級以下であることから良好と判断します。汚染度物重量はmg/mlであり、当社推奨の管理限界値のmg/ml以下であることから良好と判断します。摩耗金属濃度およびで軸受メタルの主成分である錫が比較的高い値でした。異常摩耗の早期発見パラメータであるフェログラフィーのIs値がの乗と良好の範囲にあったことから、潤滑箇所の潤滑状態は正常と判断します。金属濃度SOAP法により金属濃度を測定した結果、潤滑箇所で発生する金属接触によって検出される鉛がppm、銅がppm、錫がppm、亜鉛がppm、外部から混入したと思われるバリウムがppm検出されました。金属濃度酸溶解法により金属濃度を測定した結果、潤滑箇所で発生する金属接触によって検出される鉄が、鉛が、銅が、アンチモンが、錫がppm、亜鉛が、外部から混入したと思われるカルシウムが、バリウムが、ナトリウムが検出されました。
報告№105-6050 報告№105-6073 | 分析№105-01529 分析№105-02726 | 105-02726 | 油交換後に初期試験を実施した結果、計数汚染度がNAS級と初期値としてはやや高い値でした。摩耗粒子形態観察の結果、白い樹脂などが観察されたことから、汚染度が高い原因は、外部から混入した異物の影響と考えられます。観察された白い樹脂は、今回の採油箇所がドレンバルブであることから、ドレンバルブ配管内に残留していたものか、或いは、ドレンバルブに巻いてあったシールテープが混入した可能性があります。今後の採油は、外部からの異物が混入しないように採油を実施されることと、正確な潤滑状態を把握するには、計画通り運転開始ヶ月後に再度分析を実施されることを推奨します。尚、主機停止中にドレンバルブから採油を実施しているため、油循環中の採油に比較して油中粒子が沈降して高濃度になっている部分を採油していると考えられます。したがって、油が循環している状態で採油を実施した場合に比較して、分析データが高くなり、異常な状態と判断してしまう可能性がありますので、今後の採油は、停止直後、或いは、油循環中に採油を実施されることを推奨します。
報告№108-0227 報告№110-00747 | 分析№108-01664 分析№110-003537 | 110-003537 | は、油の粘度変化率、油中のスラッジの発生量などを判断パラメータに、粘度、全酸価、IR、RBOTで評価します。分析の結果、油の粘性を示す粘度は、新油値のmm/sに比較して粘度変化率が-％のmm/sとほぼ変化はなく、また油中のスラッジの発生量を示す全酸価は、新油値の.mgKOH/gに対して.mgKOH/gで変化が見られず劣化は確認されていない。さらにはIRの結果でも油が劣化した場合に発生するカルボン酸の発生も確認されず、酸化防止剤の残存量を示すRBOTは、限界値minに比較して、十分に残量があるminであった。以上のように、の健全性を示す各パラメータは全て良好であり、潤滑油の劣化は確認されませんでした。油の余寿命は、使用油の使用期間または使用時間が不明であったため、ご依頼の油の余寿命に関する検討は行えませんでした。ただし、分析の結果で新油値がminであったことから、使用期間をヶ月間と仮定すれば余寿命は十二分にあると言えます。可能であれば、使用期間、あるいは使用時間の情報をご提供下さい。油中の水分を計測した結果、水分は.と新油と同等であり、継続使用可能な状態にあることが確認されました。潤滑油は継続使用可能な状態にあると判断します。
報告№109-09257 報告№109-09257 | 分析№109-001950 分析№109-001950 | 109-001950 | 潤滑油は継続使用可能な状態にあるものの、本軸受は使用限界に到達しており、計画を組んで軸受交換することを推奨します。
報告№109-09330 報告№109-09330 | 分析№109-002253 分析№109-002253 | 109-002253 | 泡立ち試験の結果は、一般的には消泡性能が低下していると判断できる値の-ですが、新油値の-と同レベルにあったため、良好と判断します。また、を示す粘度、水分、全酸価の各データが良好の範囲にあることから、本試料油は継続使用可能と判断します。機器の潤滑状態潤滑状態指数はのマイナス乗と濾過設備のない機器であれば正常な潤滑状態にあると判断できます。しかし、フィルタが設置されているため、別紙インライン・オフラインフィルタの影響に示すとおり、粒子の大部分は捕捉されることから、異常な摩耗状態が発生したとしても正常な潤滑状態にあると誤認してしまう可能性があります。これらのフィルタの影響を検討した結果、ギヤは継続使用可能な状態にあると思われますが、潤滑状態指数は摩耗がやや厳しい状態であるの乗領域にあると推定できます。この推定した潤滑状態指数は、前回のの乗から今回の乗領域に改善されています。前回から今回までの間の運転状態が前回より以前と大きな差がなければ、摩耗は安定した状態にあったものと思われます。計算により求めたLCインデックスがこの値であれば、ギヤおよび転がり軸受の継続続使用は可能と思われますが、運転条件によっては摩耗の進行が速まる場合もあると思われますので、定期的に分析を実施し、摩耗の進行状況を監視することを推奨します。泡立ち試験の結果、消泡性能が低いと判断できる値であるものの、新油と同レベルにあると判断します。粘度は良好。粘度はmm/sと新油値.mm/sに比較して、粘度変化率は-.％で、当社推奨の管理限界値である±％以内にあり、良好と判断します。粘度粘度はmm/sとなっています。粘度指数粘度指数はとなっています。泡立ち試験泡立ち試験は-と新油と同レベルにあり、消泡性能が新油と同レベルにあると判断します。水分は.ppmと当社推奨の管理限界値の以下にあり、良好と判断します。全酸価全酸価は.mgKOH/gと新油値.mgKOH/gに比較して高いものの、IRの結果で油劣化の兆候を示すカルボン酸の吸収が確認されていないことから、良好と判断します。機器の潤滑状態精密な濾過設備がない機器であれば、潤滑状態指数は正常の範囲にあると判断します。潤滑状態指数異常摩耗の早期発見パラメータである潤滑状態指数がのマイナス乗と精密な濾過設備がない機器であれば、潤滑状態指数は正常の範囲にあると判断します。
報告№109-09136 報告№113-00463 | 分析№109-001160 分析№113-001906 | 113-001906_date140218 | 潤滑油および軸受は継続使用可能な状態にあると判断します。但し、将来的な摩耗進行の有無を確認するためにも傾向監視を継続することが有効です。定期的な分析今後懸念される摩耗の進行を監視するため、定期的に分析を実施することを推奨します。診断結果は良好と判断します。粘度前回に比較して今回の粘度は、mm/sからmm/sに低下していました。新油値mm/sに比較して、粘度変化率は-.％で、当社推奨の管理限界値である±％以内であり、良好と判断します。水分前回に比較して今回の水分は、ppmから.ppmに若干増加していました。当社推奨の管理限界値の以下であり、良好と判断します。酸価・IR潤滑油の酸化劣化は、酸価およびIRの結果から総合的に判断します。前回に比較して今回の酸価は、.mgKOH/gから.mgKOH/gに低下していました。新油値.mgKOH/g以下であり、IRの結果で酸化劣化の兆候を示すカルボン酸の吸収が確認されていないことから、良好と判断します。は良好と判断します。計数汚染度前回に比較して計数汚染度は、NAS級からNAS級にランク低下し、当社推奨の管理限界値NAS級以下であり、良好と判断します。重量汚染度前回に比較して今回の重量汚染度は、.mg/mlから.mg/mlに増加しているものの、当社推奨の管理限界値mg/ml以下であり、良好と判断します。光学顕微鏡写真重量汚染度で濾過したフィルタ表面上の夾雑物を光学顕微鏡で観察した結果、金属片、鉄錆、砂等が観察されました。総合的に判断した結果、は許容範囲内にあり、機器は継続使用可能と判定しますが、摺動部の摩耗が認められたため、定期的に潤滑油分析を実施し、摩耗推移を監視することが有用と考えます。フェログラフィー【異常摩耗指数：Is値】Is値は異常摩耗の早期発見パラメータのつで、摩耗程度を定量化するために用います。今回のIs値はの乗と、やや高い値でした。また、前回に比較してIs値の上昇が確認されたことから、Is値の上昇傾向および限界値到達予測を表に示しました。Is値が限界値に達するのは年月と推定されました。フェログラフィー【定性分析：摩耗粒子の形態観察】観察された代表的な粒子は、以下の通りでした。正常な摩耗粒子・潤滑状態が正常なマイルド摩耗により発生。切削粒子・異物や金属表面の微小突起による切削摩耗により発生。シビア粒子・潤滑状態がやや厳しい凝着摩耗により発生。金属潤滑部が局部的に油膜切れを起していると考えられます。観察された摩耗粒子の中でも切削粒子、シビア粒子、摩擦面が将来的に異常摩耗へ進展する可能性を示唆しているため、傾向監視が必要と思われます。詳細は、別紙傾向監視が必要な摩耗粒子をご覧ください。Iカップリング発光分光分析【SOAP-T】検出された金属元素と、想定される発生箇所は、以下の通りです。鉄、銅・軸受等リン、亜鉛・添加剤カルシウム、ナトリウム・外部混入異物
報告№109-09136 報告№112-00571 | 分析№109-001160 分析№112-002360 | 112-002360 | 本試料油は、粒子濃度が比較的高く、外部の影響を受けやすいと思われるドレン弁から停止中に採油を実施したにもかかわらず、大型の粒子は非常に少なく、潤滑油および対象設備は継続使用可能な状態にあると判断します。最適な採油方法正確なデータによる診断を行うため、今後の採油は、極力運転中もしくは停止直後の油槽中層部から実施されることを推奨します。はフェログラフィーおよびSOAP／D-SOAPの結果から総合的に判断した結果、正常な状態にあると考えられます。フェログラフィー【定量分析：Is値】Is値は異常摩耗の早期発見パラメータのつで、摩耗粒子を定量化するために用います。Is値は前回に比較してのマイナス乗からマイナス乗と良好の範囲にあり、低い値でした。フェログラフィー【定性分析：摩耗粒子および摩耗形態観察】分析結果から比較的多く観察された粒子は、以下の通りでした。正常な摩耗粒子・潤滑状態が正常なマイルド摩耗により発生。Iカップリング発光分光分析【SOAP／D-SOAP】検出された金属元素から発生箇所を推定すると、以下の通りでした。ナトリウム・外部混入異物計数汚染度は、前回に比較してNAS級からNAS級にランク上昇し、重量汚染度は.mg/mlから.mg/mlに増加しているものの、共に当社推奨の管理限界値以下にあり、良好でした。粘度、水分、全酸価、RBOT、IRの各データは、前回同様に良好でした。尚、別紙RBOTの減少傾向から油の余寿命を求めた結果、本試料は直近の更油から起算して稼働日数が年月まで使用可能であることが分かります。
報告№103-6047 | 分析№103-01181 | 103-01181 | 精点Bを実施した結果、前回と同様に重量汚染度がmg/mlと管理限界値を超えていました。これは、D－SOAPで、油の添加剤成分である亜鉛が.検出されていることから、モービルヘビーメディアムJに添加剤として含まれている亜鉛が析出してスラッジとなったためと考えられました。このスラッジの影響で軸受表面の製摩擦係数が上昇し、起動時トルク上昇になり、起動開度が増加する場合があります。これらを予防するため、スラッジを溶解し無害化する清浄分散剤TS－の投与と濾過を実施されることを推奨します。これらのことは、重量汚染度が、前回のmg/mlに比較して、mg/mlに.mg/ml増加して管理限界値を超えており、D－SOAPで、油の添加剤成分である亜鉛が.検出されていることから判断しました。一方、銅がSOAPでppm検出されていました。この原因は以下のことが考えられます。冷却用蛇管にフィンがついていた場合、振動により摩耗する。油の添加剤成分である亜鉛と銅が反応して銅が溶出する。及びの現象が同時に起こる。等が考えられます。冷却蛇管が溶解、又は、摩耗している場合、蛇管にピンホールが発生することに注意が必要です。この場合、潤滑油に水分が混入しますので、水分値の増加により確認できます。更に、油中の銅濃度が以上になった場合、別添資料鉱油の酸化に対する金属触媒の影響に示すとおり油の劣化速度が加速しますので、銅濃度は以下で管理されることを併せて推奨します。
報告№109-09094 報告№112-00124 | 分析№109-000872 分析№112-000426 | 112-000426 | 潤滑油は継続使用可能な状態にあると判断します。は良好でした。≪状態監視とパラメータ≫分析の目的および各分析のパラメータは以下の通りです。特性低下目的：油の分析結果から、や劣化傾向ならびに添加剤の消耗程度、残存寿命などを確認する。粘度JISK酸価JISK赤外線吸収スペクトルJISK酸化安定度試験JISK汚染目的：油の分析結果から、砂塵あるいは水・異種油などによるや、異物混入の有無を確認する。水分JISK計数汚染度JISB重量汚染度JISB光学顕微鏡観察摩耗目的：油中の摩耗粒子を分析する事により、回転・摺動部の潤滑状態、摩耗劣化の程度、余寿命などを解析する。摩耗診断電子顕微鏡観察JISKX線マイクロアナリシス油中金属濃度JISK≪分析結果≫特性低下粘度：良好粘度値mm/sの管理基本値mm/sに対する変化率は+.％であり、○○管理限界値±％以内に留まっています。酸価：良好酸価.mgKOH/gは管理基本値の.mgKOH/g以内にあることから、問題は無いと判断します。赤外線吸収スペクトル：良好酸化安定度試験：良好酸化安定度試験の結果、数値minは○○管理限界値min以上に留まっており、現時点での使用は可能と判断します。汚染水分：良好水分値ppmは○○管理限界値以内に留まっています。計数汚染度：今回は実施していません。重量汚染度：今回は実施していません。光学顕微鏡観察：今回は実施していません。摩耗摩耗診断電子顕微鏡観察・X線マイクロアナリシス：今回は実施していません。油中金属濃度：今回は実施していません。
報告№109-09136 報告№110-00549 | 分析№109-001160 分析№110-002464 | 110-002464_date101217 | 金属元素と濃度の分析は、試料油を以上の高温で発光させ、その光を分光器で分光し、分光によって得られた光の強度と金属固有の波長とから元素を特定するIカップリング発光分光分析法）を用います。また摩耗状態は、SOAPにより求めた金属成分と濃度にフェログラフィー法による摩耗粒子分析とを加味して総合的に評価しますが、摩擦面の摩耗機構と摩耗状態の判断は摩耗粒子の形態と、異常摩耗の早期発見パラメータであるIs値により判断します。Iカップリング発光分光分析供試のギヤ油を分析した結果、検出された金属は、油中金属濃度の結果表に示すように、鉄、銅、錫、リン、亜鉛、カルシウム、バリウム、アルミニウム、ナトウム、マグネシウムでした。これら検出された金属元素から発生箇所を推定すると、鉄、銅、錫・ギヤ歯面、軸受等リン・オイル添加剤亜鉛、カルシウム、バリウム、アルミニウム、ナトリウム、マグネシウム・外部混入異物であると思われます。このうち、機械部品が摩耗したと思われる元素はのグループです。フェログラフィー摩耗粒子と摩耗形態分析結果から観察された粒子は、潤滑状態が正常な場合に発生する摩耗粒子金属潤滑部が局部的に油膜切れを起して発生するシビア粒子であったことから、潤滑部では、正常なマイルド摩耗とやや厳しい摩耗形態の凝着摩耗が発生していることが分かりました。潤滑状態異常摩耗の早期発見パラメータとして摩耗粒子を定量化して評価するフェログラフィーのIs値は、潤滑状態が正常なの乗となっていました。バックラッシ提供して頂いたギヤの情報と鉄濃度からバックラッシを求めました。その結果、摩耗が減速機のギヤ歯面に集中していたと仮定した場合、年月の更油から稼働時間時間に発生したバックラッシの増加量は、推定で×-μmとなりました。また、この時間と同様の摩耗速度を用いて設備更新から稼働時間時間のバックラッシ総増加量を求めたところ、推定で×-μmになりました。このバックラッシ増加量は非常に小さな値であることから、ギヤ歯面は正常であると判断できました。計数汚染度は当社推奨の管理限界値に到達していましたが、フィルタ表面の異物観察で鉄錆、砂等が観察されたことから、汚染度が高い要因は、摩耗と外部混入異物の影響と思われます。粘度、水分、全酸価、IRの各データは良好でした。潤滑油および減速機は継続使用可能な状態にあると判断します。今後も定期的に分析を実施し、摩耗の進行状況を確認することを推奨します。
報告№109-09136 報告№111-00317 | 分析№109-001160 分析№111-001482 | 111-001482 | 潤滑油および対象設備は継続使用可能な状態にあると判断します。前回に比較してSOAP／D－SOAPの結果で、鉄濃度に大きな変化はなく、異常摩耗の早期発見パラメータであるフェログラフィーのIs値がのマイナス乗と良好でした。前回に比較して水分はppmからと大きな変化はなく、良好でした。計数汚染度はNAS級からNAS級にランク減少し、良好でした。前回同様に粘度、全酸価、IR、RBOTの各データは良好でした。
報告№109-09136 | 分析№109-001160 | 114-000940 | 分析の結果、粘度は.mm/sと新油値のmm/sに比較して粘度変化率が-.％となっており、当社推奨の管理限界値である±％を超えています。適正な粘度範囲で使用していない場合、潤滑部で油膜切れが発生し、摩耗の進行に繋がることが懸念されます。ディーゼルエンジンオイルの粘度低下は、別紙エンジンオイルの粘度低下メカニズムを御覧下さい。対象設備は継続使用可能な状態にあると判断します。但し、異常摩耗の早期発見パラメータであるフェログラフィーのIs値がとやや高く、摩耗粒子の形態観察で潤滑状態が正常な場合に発生する摩耗粒子が比較的多く観察されています。シリンダライナやピストンリングでは、やや厳しい摩耗状態であると推定されます。更油粘度低下が確認されており、潤滑部で油膜切れなどによる摩耗の発生が懸念されます。これらの予防処置として更油を推奨します。定期的な分析今後懸念される摩耗の進行を監視するため、定期的に分析を実施することを推奨します。
報告№109-09287 報告№109-09287 | 分析№109-002077 分析№109-002077 | 109-002077 | 潤滑油および本軸受は継続使用可能な状態にあると判断します。尚、がやや悪いため、定検時には油槽内を清掃されることを推奨します。
報告№109-09136 報告№110-00075 | 分析№109-001160 分析№110-000257 | 110-000257 | ・汚染度前回に比較して計数汚染度がNAS級からNAS級にランク減少していました。・摩耗状態SOAP／D－SOAPの結果、鉄および錫濃度に変化はなく、異常摩耗の早期発見パラメータであるフェログラフィーのIs値がのマイナス乗と良好の範囲にありました。前回同様に全てのデータが良好の範囲にあることから、摩耗の安定が確認され、潤滑状態は正常と判断します。結論本軸受は継続使用可能な状態にあると判断します。
報告№109-09136 報告№109-09220 | 分析№109-001160 分析№109-001661 | 109-001661 | 軸受の潤滑状態および初期試験を実施し、前回データと照合した結果、油中摩耗粒子に変化がないことが確認されました。油中の粒子濃度は、油膜破断による発生や油槽内などでの沈降が均衡したところで、いわゆる平衡状態になります。このバランスが崩れると増加する場合と減少する場合とに分かれます。本軸受では、油中の粒子が減少する要因となるフィルタ類は設置されておらず、濾過による減少は考えられません。油中の摩耗粒子に変化がなかったのは、摩耗粒子がほとんど発生せず、油槽内部での沈降があったためと考えられます。以上のことから、本軸受は摩耗の進行がなく、潤滑状態は安定した状態にあったものと判断します。これらのことは、前回に比較して、計数汚染度は等級に変化はなく、SOAP／D-SOAPの鉄および錫濃度に変化がないこと異常摩耗の早期発見パラメータであるフェログラフィーのIs値がのマイナス乗と良好の範囲にあること以上のことから判断しています。潤滑油の基本特性潤滑油の基本特性のIRおよびRBOTは良好の範囲にあることから、本試料油は継続使用可能と判断します。
報告№109-09136 報告№112-00541 | 分析№109-001160 分析№112-002249 | 112-002249 | グリースグリースはちょう度の上昇が確認されていることから、以下の対策を推奨します。軸受は継続使用可能な状態にあると判断します。但し、将来的な摩耗進行の有無を確認するためにも傾向監視を継続することが有効です。グリースの交換ちょう度の上昇がみられ、グリースが軟化していることが確認されました。今後、グリースの漏洩や油膜切れの発生が懸念されるため、グリースの交換を推奨します。定期的な分析定期的に分析を実施することにより、データの変化から異常の兆候を早期に発見することが可能となります。また、今回は対象設備の初回分析であるため、あと最低でも回分析を実施し、分析データの変化を確認することを推奨します。今後、異物の噛み込みや金属表面の微小突起により発生する切削摩耗の進行が懸念されるため、出来るだけ早めに回目の分析を実施することを推奨します。はフェログラフィーおよびSOAP-Tの結果から総合的に判断した結果、継続使用は可能ですが、機器の機能を保持するためにも傾向管理が有用と考えます。フェログラフィー【定性分析：摩耗粒子および摩耗形態観察】分析結果から観察された粒子は、以下の通りでした。正常な摩耗粒子・潤滑状態が正常なマイルド摩耗により発生。切削粒子・異物や金属表面の微小突起による切削摩耗により発生。フリクションポリマ・局部的に高圧・高温となる場合に発生。観察された摩耗粒子の中でも切削粒子は、注意が必要です。摩耗形態の中でも切削摩耗は摩耗進行速度が速く、転がり軸受でこの摩耗形態が発生した場合には寿命が分の程度に低下することも知られており、切削摩耗により生じた軌道面の損傷が起点となって、転がり軸受の寿命となるフレーキングに進展することから、傾向監視が必要です。Iカップリング発光分光分析【SOAP-T】検出された金属元素から発生箇所を推定すると、以下の通りでした。鉄、銅、クロム、ニッケル、錫・軸受等ニッケル、アンチモン、リン、亜鉛、カルシウムバリウム、ナトリウム、マグネシウム・添加剤、増ちょう剤鉄以外に、アンチモン、ニッケルが比較的高い値でした。まず、ニッケルが含まれている材質はニッケル合金と推定されます。しかし、使用している軸受には、ニッケルを使用した材質がないことから、特定することは出来ませんでした。次に、アンチモンが含まれている材質は、すべり軸受に使用されるホワイトメタルがありますが、本軸受は転がり軸受であり、図面から材質でホワイトメタルを使用している箇所は確認されませんでした。尚、アンチモンは、未使用グリースから高濃度で検出されていることから、グリースの添加剤として最初から入っているものと判断します。グリースは流動性が低く、新グリースを補給しても油槽内にある全てのグリースが入れ替わることは困難であることから、今回使用されているグリースに入っていない成分が検出された要因は、以前使用していたグリースに含まれていた金属成分が、今回の使用グリースと混合して検出されたと推定されます。グリースのちょう度は当社推奨の管理限界値を超えていました。ちょう度ちょう度は、と当社推奨の管理上限値のより高くなっており、グリースが軟化していることが分かりました。軟化したグリースを使用した場合、グリースの漏洩や軸受等で油膜切れが発生することが懸念されます。滴点滴点は、と新グリース値に比較して低いものの、良好と判断します。酸価は、mgKOH/gと新グリース値mgKOH/gに比較して高いものの、IRで油劣化の兆候を示すカルボン酸の吸収が確認されていないことから、良好と判断します。水分は、ppmと新グリース値ppmに比較して大きな変化はないことから、良好と判断します。IRIRチャートの結果、新油と使用油のスペクトルパターンはほぼ一致し、また、油劣化の兆候を示すカルボン酸の吸収が確認されていないことから、良好と判断します。
報告№108-0411 報告№110-00263 | 分析№108-02745 分析№110-001036 | 110-001036 | ・摩耗状態D－SOAPの結果、潤滑油中からは摩耗により発生した鉄が検出されました。粒子の観察結果から、フレッティングにより発生する赤錆、局部的に高圧・高温となる場合に発生するフリクションポリマが観察されたことから、潤滑部では、微振動によるフレッティング摩耗が発生していることが分かりました。異常摩耗の早期発見パラメータであるフェログラフィーのIs値は、の乗と良好の範囲にあることから、若干摩耗は発生しているものの、継続使用可能な状態にあると思われます。観察されたフレッティング粒子は、以下の箇所などで発生している可能性があると考えられました。軸と内輪内面軸受ハウジングと外輪外面軌道輪と転動体ギヤ歯面フレッティング粒子は、サイズは小さいものの転がり軸受の軸受軌道面に噛み込み、それにより発生する切削痕が起点となって軸受寿命の指標となるフレーキングへ進展することが懸念されます。・フリクションポリマフリクションポリマは、潤滑油がギヤ歯面や軸受軌道面で高圧下に押し込められ高圧状態になると同時に、圧縮熱も発生して高温状態になります。その結果、潤滑油が重合して発生することが知られています。そのため、高圧高温状態の解消がなされなければ、潤滑油は劣化する場合があります。・汚染度計数汚染度は良好でした。結論本減速機は継続使用可能な状態にあるものの、以下の対策が必要です。今後、フレッティング摩耗の進行を監視するため、定期的に分析を実施し、摩耗および油劣化の進行状況を確認することを推奨します。なお、次回分析結果が今回と同様であれば、摩耗が安定している状態にあると判断できます。尚、トライボ診断では、バックラッシの増加量を分析結果から計算できますので、構造が確認できる図面、モジュール、歯数、歯幅をお知らせ下さい。計算結果をご報告いたします。計数汚染度は良好と判断します。計数汚染度計数汚染度はNAS級と当社推奨の管理限界値のNAS級以内にあり、良好と判断します。重量汚染度は.mg/mlでした。機器の潤滑状態D－SOAPの結果、鉄が検出されました。フェログラフィーの結果、フレッティングにより発生する赤錆、局部的に高圧・高温となる場合に発生するフリクションポリマが比較的多く観察されました。SOAPSOAPの結果、油の添加剤成分であるリンが検出されました。摩耗により発生する鉄が検出されていないことから、良好と判断します。D－SOAPD－SOAPの結果、摩耗により発生する鉄が検出されました。フェログラフィー異常摩耗の早期発見パラメータであるフェログラフィーのIs値がの乗と良好の範囲にあるものの、摩耗粒子の形態観察の結果、フレッティングにより発生する赤錆、局部的に高圧・高温となる場合に発生するフリクションポリマが比較的多く観察されました。
報告№106-6023 報告№106-6029 | 分析№106-00388 分析№106-00709 | 106-00709 | 初期試験を実施した結果、潤滑状態は安定し、潤滑油も継続使用可能と判断します。これらのことは、前回に比較して、計数汚染度は等級に変化がないことSOAP／D-SOAPの鉄及び錫濃度に変化がないこと異常摩耗の早期発見パラメータであるフェログラフィーのIs値がと良好の範囲にあること以上のことから判断しました。
報告№109-09136 報告№111-00576 | 分析№109-001160 分析№111-002702 | 111-002702 | 軸受は継続使用可能な状態にあると判断します。但し、グリースはちょう度の上昇がみられ、軟化していることが確認されたことから、以下の対策を推奨します。グリースの交換今後、グリースの漏洩や油膜切れの発生が懸念されるため、グリースを交換されることを推奨します。フェログラフィー摩耗粒子の形態で比較的多く観察された粒子は、潤滑状態が正常な場合に発生する摩耗粒子でした。このような摩耗粒子が観察された場合には、潤滑部では正常なマイルド摩耗が発生していることが分かります。Iカップリング発光分光分析供試グリースを分析した結果、検出された金属元素は、SOAPの結果表に示すように、鉄、ニッケル、錫、リン、亜鉛、カルシウム、バリウム、アルミニウム、ナトリウムでした。これらの検出された金属元素から発生箇所を推定すると鉄、ニッケル、錫・軸受等リン、亜鉛・グリース添加剤カルシウム、バリウム、アルミニウム、ナトリウム・増ちょう剤等であると思われます。このうち、機械部品が摩耗したと思われる元素はのグループです。グリースの物理的性状滴点、全酸価、IRの各データは良好でした。一方、ちょう度は、と当社推奨の管理上限値のより若干高くなっており、グリースが軟化していることが分かりました。軟化したグリースを使用した場合、グリースの漏洩や軸受等で油膜切れが発生することが懸念されます。
報告№106-0209 報告№106-6051 | 分析№106-01157 分析№106-01164 | 106-01164 | 初期試験を実施した結果、潤滑状態は安定し、潤滑油も継続使用可能と判断します。これらのことは、前回に比較して、計数汚染度はランク減少したことSOAP／D-SOAPの鉄及び錫濃度に変化がないこと異常摩耗の早期発見パラメータであるフェログラフィーのIs値が.と良好の範囲にあること以上のことから判断しました。
報告№108-6545 報告№108-6545 | 分析№108-02359 分析№108-02359 | 108-02359 | 精点Aを実施し、前回データと照合した結果、油中摩耗粒子の増加が確認されました。油中の摩耗粒子は、発生することにより増加し、油槽や配管内部で沈降したり、フィルタやストレーナにより捕捉されるなどにより減少します。油中の摩耗粒子濃度は、発生量と減少量とがバランスしたところで一定、いわゆる平衡状態になりますが、このバランスが崩れると増加する場合と減少する場合とに分かれます。増加する場合は、発生と減少がバランスしている状態から潤滑状態が変化して摩耗が厳しくなり始めたことを示し、これとは反対に、減少する場合は平衡状態から発生量が減少するか、或いは、減少量が大きくなることを示します。減少する場合は、いずれにしても摩耗の発生量に変化がないか、発生していないと判断できます。本軸受の場合、油中の摩耗粒子が増加しており、また、D－SOAPでメタルの主成分である錫濃度が増加傾向にあることから、潤滑状態が厳しくなり始めたためと考えられました。この錫濃度、油量Lから、メタルの摩耗体積および摩耗深さを以下のように計算により求めたところ、錫の摩耗体積＝錫濃度×-×油量×.×÷錫密度＝.×-××.×÷.＝.平均的な摩耗深さ＝摩耗体積÷摩耗面積×＝.÷.×＝.メタル表面の平均的な摩耗深さは.μmとなり、初期のメタル表面粗さをsと仮定すると摩耗は僅かであることが判りました。したがって、現在のところ軸受メタルは継続使用可能と判断しますが、軸受の摩耗が発生しており、今後の摩耗進行速度を把握することが重要であるため、ヶ月以内に再度分析を実施し、摩耗の進行状況を確認することを推奨します。これらのことは、前回に比較して、計数汚染度はランク増加し、D-SOAPの錫濃度がからに増加していたこと異常摩耗の早期発見パラメータであるフェログラフィーのIs値がのマイナス乗と良好の範囲にあること以上のことから判断しました。尚、潤滑油の基本特性も良好の範囲にあることから継続使用可能と判断します。
報告№109-09136 報告№110-00356 | 分析№109-001160 分析№110-001622 | 110-001622 | 汚染度重量汚染度の結果、.mg/mlと汚染されていました。重量汚染度で使用したフィルタ表面には、黒色の粘ちょう物、肉眼で確認できる金属片、鉄錆が観察されたことから、汚染度が高い要因は、摩耗とスラッジ、外部混入異物の影響によるものと思われます。粘度、水分、全酸価の各データは良好でした。潤滑は良好であることから劣化していないものの、汚染されていたことが分かりました。
報告№109-09136 報告№111-00730 | 分析№109-001160 分析№111-003731 | 111-003731 | 潤滑油および軸受は継続使用可能な状態にあると判断します。但し、今後も摩耗の進行を傾向監視するため、以下の対策を推奨します。定期的な分析摩耗の進行を監視するため、定期的に分析を実施し、摩耗の進行状況を確認することを推奨します。再分析の時期を理論的に求めたところ、最短で約時間となります。この時間は、油中汚染物が均一になるために必要とする時間であり、この時間を経過すれば、油が入れ替わっていても再分析の結果から状態の傾向を確認することが可能となります。そのため、試運転などで数時間の運転が可能であれば、より的確に状況が確認できますので再分析を推奨します。油槽内の清掃潤滑油が汚染されていることから、油槽内は汚染されていると思われます。更油をする際には、油槽内を清掃し、更油する新油もNAS級程度の清浄な潤滑油を更油することを推奨します。シリコン系のグリースや添加剤の確認シリコン系の添加剤やグリースを使用している箇所があるかについてご確認下さい。フェログラフィー異常摩耗の早期発見パラメータとして摩耗粒子を定量化して評価するフェログラフィーのIs値は、潤滑状態が厳しいの乗でした。摩耗粒子の形態で比較的多く観察された粒子は、潤滑状態が正常な場合に発生する摩耗粒子局部的に高圧・高温となる場合に発生するフリクションポリマでした。これらの摩耗粒子が観察された場合、潤滑部で発生している摩耗形態は、正常なマイルド摩耗であり、そして局部的ではあるものの高圧・高温の箇所が発生していることも分かります。フリクションポリマは、潤滑油が軌道面に押し込められ高圧状態になると同時に、圧縮熱により高温状態になった結果、基油自身が重合反応を起こし生成することが知られています。そのため、高圧高温状態の解消がなされなければ、潤滑油の劣化が進行し、粘度上昇に因る潤滑異常に進展する場合があります。Iカップリング発光分光分析供試の潤滑油を分析した結果、検出された金属元素は、SOAPの結果表に示すように、鉄、カルシウム、アルミニウム、ケイ素、ナトリウムが検出されました。これらの検出された金属元素から発生箇所を推定すると鉄・軸受等カルシウム、アルミニウム、ケイ素、ナトリウム・外部混入異物であると思われます。このうち、機械部品が摩耗したと思われる元素はのグループです。ケイ素の検出SOAPでケイ素がppm検出されました。一般に、潤滑油中からケイ素が検出された場合の原因として、シリコン油或いは、シリコン系の添加剤が検出されるフェログラフィーおよびフィルタ表面の異物観察で砂が多く観察されて検出されるシリコングリースをシール部に塗布している場合、このシリコングリースが潤滑油に混入して検出されるなどが挙げられますが、今回検出が比較的高濃度であることからの可能性が考えられます。については、分析結果では確認することが出来ませんので、これに関する情報があれば提供をお願いします。計数汚染度は当社推奨の管理限界値に到達していました。フィルタ表面の異物観察で金属片、鉄錆、砂等が観察されたことから、汚染度が高い要因は、摩耗と外部混入異物の影響と思われます。粘度、全酸価、IR、RBOTの各データは良好でした。尚、別紙RBOTの減少傾向から油の余寿命を求めた結果、本試料は直近の更油から起算して稼働日数が年月まで使用可能であることが分かります。
報告№108-0387 報告№109-06514 | 分析№108-02609 分析№109-000239 | 109-000239 | 前回の分析結果で金属接触が厳しい場合に発生するシビア粒子がやや多く観察された。摩耗試験を実施し、摩耗の進行状況を確認する。機器の潤滑状態および摩耗試験を実施し、前回データと照合した結果、油中粒子の減少が確認されています。油中の粒子濃度は、油膜破断による発生や、油槽内などでの沈降が均衡したところで一定、いわゆる平衡状態になりますが、このバランスが崩れると増加する場合と減少する場合とに分かれます。増加した場合は、発生と減少の均衡が崩れ、摩耗の発生や外部混入が始まったことを示し、またこれとは反対に、減少した場合は発生量が減少しているか、或いは、減少量が大きくなっていることを示し、特に減少は、汚染状態や潤滑状態が良好であることを示唆しています。本軸受では、油中の粒子が減少する要因となるフィルタ類は設置されておらず、濾過による減少は考えられませんので、油中の摩耗粒子が減少したのは、摩耗粒子がほとんど発生せず、油槽内部での沈降があったためと考えられます。以上のことから、本軸受は摩耗の進行はなく、潤滑状態は安定した状態にあったものと判断します。これらのことは、前回に比較して、計数汚染度はランク減少し、SOAP／D-SOAPの鉄および錫濃度に変化がなく、異常摩耗の早期発見パラメータであるフェログラフィーのIs値がのマイナス乗と良好の範囲にあることによります。
報告№102-6032 | 分析№102-00483 | 102-00483 | 本試料は、主機停止後時間分後に油槽中層部から採油を実施しており、油中の粒子が沈降し、粒子濃度の若干低い部分を採取している可能性があります。このことを考慮して、本分析データを解析しました。精点Aを実施した結果、前回と今回の粒子の沈降の影響を考慮した粒子数とを比較すると、～μmサイズが倍、～μmサイズが倍と増加していました。フェログラフィーの摩耗粒子形態観察の結果、金属接触が厳しい場合に発生するμmサイズの大型のシビア粒子、摩擦熱が高い場合に発生する球状粒子がやや多く確認されていることから、汚染の要因は、摩耗粒子の増加によるものと考えられました。摩耗粒子の形態観察の結果から、油膜切れにより発生したシビア粒子が見られ、且つ、摩擦熱が高い場合に発生する球状粒子が同時に確認されており、これらの摩耗粒子が観察された場合、更に摩耗が進行する可能性が高いと考えられますので、ヶ月後に精点Bを実施し、摩耗の進行状況を確認されることを推奨します。
|  | 113-000941 | 潤滑油は重量汚染度が高く、スラッジの発生が確認されました。減速機減速機は継続使用可能であるため、分解点検の必要はないと判断します。但し、将来的な摩耗進行の有無を確認するためにも傾向監視を継続することが有効です。更油油中の汚染度が高く、スラッジの発生が確認されました。潤滑不良や、フィルタが設置されている場合、目詰まりが懸念されることから、更油を推奨します。新油との比較による評価を示す粘度、酸価のデータは新油データを基準として評価しています。今後分析を実施する場合は、使用している新油を同時に分析することをご検討下さい。定期的なトライボ診断実施定期的な分析を実施することにより、データの変化から異常の兆候を早期に発見することが可能となります。今後懸念される切削摩耗、疲労摩耗の進行を監視するため、定期的なトライボ診断の実施を推奨します。バックラッシによる評価トライボ診断では、構造が確認できる図面、ギヤの形式、歯形、モジュール、歯数、歯幅、油入替後の稼働時間ならびに分解点検後の稼働時間の情報を基に、ギヤのバックラッシの増加量を分析結果から計算し評価することが可能です。を示す粘度、酸価のデータは新油データを基準として評価しています。今後分析を実施する場合は、使用している新油を同時に分析することをご検討下さい。粘度粘度は、.mm/sでした。仮に本試料がVGの油であるとすると、粘度変化率は-％であり、当社推奨の管理限界値である±％以内にあり、良好と判断できます。水分は.ppmと当社推奨の管理限界値以下にあり、良好と判断します。酸価・IR酸価劣化の進行度は、酸価およびIRの結果から総合的に判断します。酸価は、.mgKOH/gでした。油名が不明であることから、酸価の新油値との比較ができませんでしたが、IRの結果で油劣化の兆候を示すカルボン酸の吸収が確認されていないことから、良好と判断します。重量汚染度が比較的高い値でした。SOAP-Tで油の添加剤成分であるリン、亜鉛が検出され、フィルタ表面の異物観察で表面が茶褐色であり、粘ちょう物、金属片、鉄錆、砂等が観察されたことから、汚染度が高い要因は、摩耗とスラッジ、そして外部混入異物の影響と思われます。計数汚染度計数汚染度はNAS級と当社推奨の管理限界値以下であり、良好でした。重量汚染度はmg/mlでした。光学顕微鏡写真重量汚染度で濾過したフィルタ表面上の夾雑物を光学顕微鏡で観察した結果、金属片、鉄錆、砂等が観察されました。はフェログラフィーおよびSOAP-Tの結果から総合的に判断した結果、継続使用は可能ですが、今後の機器の機能を確認するためにも傾向管理が有用と考えます。フェログラフィー【定量分析：Is値】Is値は異常摩耗の早期発見パラメータのつで、摩耗粒子を定量化するために用います。減速機の場合、潤滑状態が良好であればIs値はの乗以下となり、潤滑状態が厳しくなるにつれてIs値は上昇していきます。今回のIs値は、の乗と低い値でした。フェログラフィー【定性分析：摩耗粒子および摩耗形態観察】分析結果から観察された代表的な粒子は、以下の通りでした。切削粒子・異物や金属表面の微小突起による切削摩耗により発生。疲労摩耗粒子・繰返し応力を受けて発生。フリクションポリマ・局部的に高圧・高温となる場合に発生。鉄錆等・外部から混入したと考えられます。観察された摩耗粒子の中でも切削粒子は、将来的な摩耗の進行に繋がる可能性を示唆しているため、傾向監視が必要と思われます。減速機で切削摩耗が発生した場合、減速機内部で使用されている転がり軸受が切削摩耗により生じた軌道面の損傷が起点となって寿命が分の程度に低下することがあることから、切削摩耗には十分注意する必要があります。切削摩耗の発生原因となる混入異物が残留している場合、この異物により切削摩耗が継続して発生する可能性があります。Iカップリング発光分光分析【SOAP-T】検出された金属元素から発生箇所を推定すると、以下の通りでした。鉄、鉛、銅、錫・ギヤ、軸受等リン、亜鉛、モリブデン・添加剤カルシウム、アルミニウム、ケイ素、ナトリウム、ホウ素・外部混入異物
報告№108-5003 報告№108-5003 | 分析№108-00404 分析№108-00404 | 108-00404 | 、汚染度、軸受の潤滑状態を確認する。今回の採油は、対象設備の停止中に廃油口から実施しているため、油循環中に採油した場合に比較し、油中粒子の沈降の影響を受け、分析データが高濃度に出る可能性があります。今回の分析は以上のことを踏まえて結果を検討しました。【軸受の潤滑状態】分析の結果、計数汚染度はNAS級とやや高い値でした。また、異常摩耗の早期発見パラメータであるフェログラフィーのIs値がやや高いの乗となっていました。摩耗粒子の形態観察で外部から混入したと思われる鉄錆、砂、樹脂等が多く観察され、これらの粒子をSEM・XMAで詳細に粒子を観察した結果、鉄以外に、カルシウム、硫黄を含む粒子が多く観察されました。更にSOAP／D－SOAPで鉄、SOAPでケイ素が検出されたことから、汚染度が高い要因は、採油の影響によるものと考えられました。今回の採油は対象設備の停止中に廃油口から採油を実施しているため、これらの異物は、廃油口配管内部に残留していた汚染物が検出された可能性が高いと思われます。異常と判断する摩耗粒子が観察されていないことから、軸受の潤滑状態は正常であり、継続使用可能と判断します。【ケイ素の検出】SOAPの結果、ケイ素がppm検出されました。この原因として、油の消泡剤として使用されるシリコン系の添加剤が検出される外部から混入したと思われる砂が多く観察され、これが検出されるシリコングリースをシール部に塗布している場合、このシリコングリースが潤滑油に混入し検出されるなどが挙げられますが、今回の原因は、フェログラフィーで砂が多く観察されたことから、の可能性が考えられました。およびについては、分析結果では確認することが出来ませんので、原因を絞込むため、消泡剤の投与をしていないか、また、シリコングリースを使用している箇所があるかについてご確認下さい。【】一方、を示す粘度、水分、全酸価、IRの各データは良好の範囲にあることから、この油は継続使用可能と判断します。尚、上述しましたように今回の採油は対象設備の停止中の採油であるため、対象設備の運転中の採油に比較して汚染度は高目に出ている可能性があります。採油は、粒子の沈降の影響を少なくすることが重要であり、そのため油中粒子が均一な分散状態で実施されることを併せて推奨します。
報告№105-6050 報告№107-0445 | 分析№105-01529 分析№107-02553 | 107-02553 | 分析の結果、本減速機は継続使用可能な状態にあると思われますが、フェログラフィーの摩耗粒子形態観察で金属接触が厳しい場合に発生するシビア粒子がやや多く観察されたことから、ギヤ歯面では油膜切れによる摩耗が発生していることが確認されました。今後更に摩耗が進行する場合があるため、ヶ月以内に再度分析を実施し、摩耗の進行状況を確認することを推奨します。これらのことは、異常摩耗の早期発見パラメータであるフェログラフィーのIs値がのマイナス乗と良好の範囲にあるものの、摩耗粒子形態観察の結果、金属接触が厳しい場合に発生するシビア粒子がやや多く観察されたこと以上のことから判断しました。尚、バックラッシの増加量を分析結果から計算し、CBMによる傾向監視に役立てることが出来ますので、構造が確認できる図面、ギヤの形式、歯形、モジュール、歯数、回転数、増速比、歯幅をお知らせ下さい。計算結果を報告致します。
報告№108-5071 報告№111-00598 | 分析№108-02721 分析№111-002825 | 111-002825 | 潤滑油は継続使用可能な状態にあると判断します。は良好でした。分析結果は良好と判断します。粘度粘度は.mm/sと新油値mm/sに比較して、粘度変化率は-％で、当社推奨の管理限界値である±％以内にあり、良好と判断します。泡立ち試験泡立ち試験は-と良好でした。水分は.ppmと当社推奨の管理限界値の以下であり、良好と判断します。全酸価全酸価は.mgKOH/gと新油値.mgKOH/gに比較して高いものの、IRの結果で油劣化の兆候を示すカルボン酸の吸収が確認されていないことから、良好と判断します。
報告№108-5064 報告№108-5064 | 分析№108-02429 分析№108-02429 | 108-02429 | トライボ診断の結果、粘度、泡立ち試験を除く項目は良好です。粘度はmm/sと新油値mm/sに比較して、粘度変化率は-％で、当社推奨の管理限界値である±％に到達しています。今後、粘度の低下により油膜切れが発生し、金属接触が発生することが懸念されるため、更油を実施することを推奨します。泡立ち試験の結果は、一般的には消泡性能が低くいと判断できる値の-ですが、新油値の-と同レベルにあったため、良好と判断します。機器の潤滑状態潤滑状態指数はのマイナス乗と濾過設備のない機器であれば正常な潤滑状態にあると判断できますが、ギヤボックスの油系統にはインラインフィルタとオフラインフィルタがあり、μmサイズ以上の粒子の大部分は捕捉され、異常な摩耗状態が発生したとしても正常な潤滑状態にあると誤認してしまう可能性があります。そこで、フィルタが設置されていない場合の潤滑状態を、一般的なフィルタの効率である.と仮定し、粒子の発生状況から潤滑状態を推定しました。その結果、ギヤは継続使用可能な状態にあると思われますが、潤滑状態指数は摩耗がやや厳しい状態であるの乗領域にあると推定できました。推定結果は、フィルタの濾過効率を仮定して求めたものですが、フィルタがない状態では油中の粒子濃度は現在より高いことは明らかです。そのためヶ月後に再度分析を実施し、摩耗進行の有無をチェックすることを推奨します。尚、フィルタの捕捉の影響による誤認を避けるため、これまでの採油箇所に加え、インラインフィルタやオフラインフィルタの捕捉物も分析し、その結果から潤滑状態を評価することを提案します。フィルタ捕捉物の分析を実施する際には、フィルタ使用時間の情報をご提供いただけますようお願い致します。粘度は当社推奨の管理限界値に到達しています。泡立ち試験の結果、消泡性能が低いと判断できる値であるものの、新油と同レベルにあると判断します。粘度は当社推奨の管理限界値に到達しています。粘度はmm/sと新油値mm/sに比較して、粘度変化率は-％で、当社推奨の管理限界値である±％に到達しています。粘度は.mm/sです。粘度は.mm/sです。粘度指数はです。粘度指数はです。泡立ち試験は-です。泡立ち試験は-と新油と同レベルにあり、消泡性能が新油と同レベルにあると判断します。水分は良好。水分はppmと当社推奨の管理限界値の以下であり、良好と判断します。全酸価は良好。全酸価はmgKOH/gと新油値mgKOH/g以内にあり、良好と判断します。機器の潤滑状態摩耗粒子の形態観察の結果、ギヤ歯面の疲労摩耗で発生したと推定されるμmサイズの摩耗粒子が観察されています。μmサイズの摩耗粒子が観察されています。異常摩耗の早期発見パラメータである潤滑状態指数がのマイナス乗と良好な範囲にあるものの、摩耗粒子の形態観察の結果、ギヤ歯面の摩耗で発生したμmサイズの摩耗粒子が観察されています。
報告№108-5071 報告№110-00397 | 分析№108-02721 分析№110-001830 | 110-001830 | 潤滑油は継続続使用可能な状態にあるものの、今後は障害予防を目的に以下の対策を推奨します。追加分析消泡性能が低下した場合、ギヤ歯面での油膜形成に影響が出て摩耗の発生が進展することがあります。今後は消泡性能低下の影響により摩耗が進展する可能性がありますので、フェログラフィーおよびSOAPを追加することを推奨します。分析周期の短縮今後、全酸価の上昇が予測されますので、同様に分析周期を短縮して傾向監視を強化することを併せて推奨します。分析結果全酸価が上昇していました。泡立ち試験の結果、消泡性能が低下していることが確認されました。粘度粘度は.mm/sと新油値mm/sに比較して、粘度変化率は-％で、当社推奨の管理限界値である±％以内にあり、良好と判断します。泡立ち試験泡立ち試験は-と新油に比較して高い値でした。水分はppmと当社推奨の管理限界値の以下であり、良好と判断します。全酸価全酸価は.mgKOH/gと新油値.mgKOH/gに比較して高いものの、IRの結果で油劣化の兆候を示すカルボン酸の吸収が確認されていないことから、良好と判断します。
報告№107-6000 報告№107-6005 | 分析№107-00010 分析№107-00291 | 107-00291 | 新油データを目安にして簡易診断のための初期値とする。粘度、水分、全酸価、IR、RBOTの各データは、当社の新油データと比較して変化はないことから、良好と判断します。汚染度計数汚染度はNAS級と当社推奨の管理限界値内にあり、清浄でした。油中金属濃度およびフェログラフィーSOAPでは金属元素は検出されず、D－SOAPでは外部から混入したと思われるカルシウム、ナトリウムが極微量検出されました。摩耗粒子形態観察で外部から混入したと思われる鉄錆が観察されました。
報告№105-6050 報告№106-0472 | 分析№105-01529 分析№106-02690 | 106-02690 | 分析の結果、前回に比較して、計数汚染度はランク増加しているものの良好の範囲にあり、SOAP／D－SOAPの鉄濃度に変化はないことから、摩耗は安定していると判断します。但し、摩耗粒子形態観察で外部から混入したと思われる鉄錆、砂、樹脂が観察されました。今回の採油箇所がドレンバルブであるため、ドレンバルブ配管内に残留していた異物を採取したか、或いは、採油時に異物が混入した可能性が考えられました。今後の採油は、今回の廃油量の～倍程度に増量してから採油を実施されることを推奨します。【バックラッシ増加に対する考察】D－SOAPの鉄濃度からギヤのバックラッシを求めました。減速機の構造から、最も負荷が大きく、摩耗が進行しやすい箇所をスパイラルベベルギヤと推定し、この部分のバックラッシを求めました。分析結果から得られたデータを使用して求めたバックラッシは、減速機に摩耗が集中していたと仮定した場合、初期値から.μm増加したものと推定されました。バックラッシ増加分の上限値は、メーカにより差異はあるものの、当社の推奨するバックラッシは一般に推奨されるμmを管理目安にしており、今回のデータはこの値に比較して十分に小さいことから、本歯車は継続使用可能な状態にあると判断します。これらのことは、前回に比較して計数汚染度がランク増加したものの良好の範囲にあり、D－SOAPの鉄濃度に変化がないこと異常摩耗の早期発見パラメータであるフェログラフィーのIs値がの乗と良好の範囲にあるものの、摩耗粒子形態観察の結果、外部から混入した鉄錆、砂、樹脂が多く観察されたこと以上のことから判断しました。
報告№107-4543 報告№107-4543 | 分析№107-02113 分析№107-02113 | 107-02113 | トライボ診断の結果、泡立ち試験を除く項目は良好でした。泡立ち試験の結果は、一般的には消泡性能が低くいと判断できる値の-ですが、新油値の-と同レベルにあったため、良好と判断します。一方、摩耗粒子の形態観察で外部から混入したと思われる鉄錆が観察されたものの、潤滑状態指数は、のマイナス乗と濾過設備のない機器であれば正常な潤滑状態にあると判断できる状況でした。但し、潤滑油の摩耗粒子はフィルタに捕捉され、異常な摩耗状態が発生したとしても正常な潤滑状態にあると誤認してしまう可能性があります。フィルタの捕捉の影響による誤認を避けるため、今後の診断に当たっては、これまでの採油箇所に加え、フィルタの捕捉物も分析し、その結果から潤滑状態を評価することを推奨します。尚、フィルタ捕捉物の分析を実施する際には、フィルタ流量、フィルタ使用時間、主機稼働時間などの追加情報が必要です。泡立ち試験の結果、消泡性能が低いと判断できる値であるものの、新油と同レベルにありました。粘度は良好。粘度はmm/sと新油値mm/sに比較して、粘度変化率は+.％で、当社推奨の管理限界値である±％以内にあり、良好と判断します。粘度はmm/sでした。粘度はmm/sでした。粘度指数はでした。粘度指数はでした。泡立ち試験は-でした。泡立ち試験は-と新油と同レベルにあり、消泡性能が新油と同レベルにあることが確認されました。水分は良好。水分はppmと当社推奨の管理限界値の以下であり、良好と判断します。全酸価は良好。全酸価はmgKOH/gと新油値mgKOH/g以内であり、良好と判断します。機器の潤滑状態精密な濾過設備がない機器であれば、潤滑状態指数は正常の範囲にあると判断します。潤滑状態指数は正常の範囲にあると判断します。異常摩耗の早期発見パラメータである潤滑状態指数がのマイナス乗と、精密な濾過設備がない機器であれば、潤滑状態指数は正常の範囲にあると判断します。
報告№109-09136 報告№110-00700 | 分析№109-001160 分析№110-003272 | 110-003272 | Iカップリング発光分光分析供試のディーゼルエンジン油を分析した結果、検出された金属元素は、SOAPの結果表に示すように、鉄、アンチモン、錫、リン、亜鉛、カルシウム、アルミニウム、ケイ素、ナトリウム、マグネシウム、ホウ素でした。これら検出された金属元素から発生箇所を推定すると、鉄、アンチモン、錫・エンジン部品リン、亜鉛、カルシウム、マグネシウム・オイル添加剤アルミニウム、ケイ素、ナトリウム、ホウ素・外部混入異物であると思われます。このうち、機械部品が摩耗したと思われる元素はのグループです。カルシウムなどの析出D－SOAPの結果、油の添加剤成分であるカルシウムが.検出され、また鉄も検出されました。エンジンオイル中に検出されるカルシウムは、燃焼ガス中に含まれている硫黄分と反応して微小サイズの硫酸カルシウム、いわゆる石膏が生成されます。この硫酸カルシウムは、モース硬度がとコンロッドやクランクメタルの主成分である錫や鉛の～と同等の硬さで、サイズは数μmから数十μmになることもあります。本試料の場合、鉄がSOAPでppm、D－SOAPで検出されていることから、これはコンロッドメタルのメタル部に埋め込まれたカルシウム化合物が鉄側を摩耗させている現象があると推定できます。カルシウム化合物が軸受の油膜に混入した場合は、潤滑面では摩耗形態の中で摩耗速度が最も速い切削摩耗が発生し、メタルは短期間で摩耗することが判明しています。潤滑油中の固形分としてのカルシウムは、オイルリングやトップリングが正常であればほとんど検出されませんが、当該機の場合は、オイルリングが摩耗し燃焼室から燃焼ガスや未燃焼ガスが潤滑油中に入り易くなっている可能性が考えられます。フェログラフィー異常摩耗の早期発見パラメータとして摩耗粒子を定量化して評価するフェログラフィーのIs値は、前回のの乗から変化はなく、摩耗が安定していることを示していました。摩耗粒子の形態で比較的多く観察された粒子は、潤滑状態が正常な場合に発生する摩耗粒子、異物の噛み込みなどで発生する切削粒子でした。このような摩耗粒子が観察された場合には、潤滑部で発生している摩耗は、正常なマイルド摩耗と異物による切削摩耗であることが分かります。計数汚染度計数汚染度はNAS級以上と汚染されていました。フィルタ表面の異物観察で金属片、鉄錆、すす等が観察されたことから、汚染度が高い要因は、摩耗、エンジンオイルの反応生成物、そして外部混入異物の影響と思われます。粒度分布粒度分布は.～μmの範囲にあり、.μmにピークが確認されました。水分はppmと当社推奨の管理限界値を僅かに超えていました。今後、水分の影響でエンジン内部に錆が発生し、その影響で摩耗が発生する懸念があります。対象設備は継続使用可能な状態にあるものの、摩耗の進行が懸念され、潤滑油は水分が多く含まれていたため、以下の対策が必要です。次回点検でオイルリングの点検オイルリングが摩耗し燃焼ガスのシール性が低下していると推定されることから、次回点検ではオイルリングの点検が必要と思われます。更油或いは部分更油による水分濃度の調整添加剤の反応生成物のカルシウム化合物の濃度が高く、潤滑部の摩耗が進展しやすいことと、油中に水分の影響により金属表面で腐食摩耗が発生し、発生した鉄錆等の粒子が潤滑部に噛み込み摩耗が進行することがありますので、更油或いは部分更油などにより相対的に水分濃度を低くするなどの方法を推奨します。定期的な分析エンジン内部の摩耗の進行を監視するため、定期的に分析を実施し、摩耗の進行状況を確認することを推奨します。
報告№102-8123 | 分析№102-03163 | 102-03163 | 精点Bを実施した結果、計数汚染度は前回と同じくNAS級、重量汚染度は.mg/ml、SOAP／D－SOAP、フェログラフィーのIs値の各データが良好であることから、この油は継続使用可能と判断します。尚、今回は濾過機が運転中に採油を実施しているため、濾過機により摩耗粒子が捕捉されているため、潤滑状態を正確に判断することは困難ですが、摩耗粒子の形態観察の結果、金属接触が厳しい場合に発生する粒子が支配的であることが分かりました。この摩耗形態は、摩耗速度が大きい切削摩耗ですから、今後さらに摩耗が進行する可能性がありますので、傾向管理が必要です。傾向管理を行うには、濾過機の濾過効率を確認しながら監視することが不可欠ですので、次回採油は、濾過機の入口と出口の箇所から採油を実施してください。入口から採油した試料油は、精点B、出口から採油した試料油は計数汚染度を実施されることを推奨します。
報告№109-09136 報告№111-00769 | 分析№109-001160 分析№111-003865 | 111-003865 | 潤滑油および対象設備は継続使用可能な状態にあると判断します。、汚染状態、摩耗状態は良好でした。尚、別紙RBOTの減少傾向から油の余寿命を求めた結果、本試料は直近の更油から起算して稼働日数が年月まで使用可能であることが分かります。
報告№108-0075 報告№108-0071 | 分析№108-00429 分析№108-00381 | 108-00381 | 、汚染度、軸受の潤滑状態を確認する。分析の結果、計数汚染度がNAS級とやや高い値でした。摩耗粒子の形態観察で異物の噛み込みにより発生する切削粒子、金属接触が厳しい場合に発生するシビア粒子、外部から混入したと思われる樹脂がやや多く観察されました。更にD－SOAPで鉄が検出されたことから、汚染度が高い要因は、摩耗と採油の影響によるものと考えられました。今回の採油は対象設備の停止中に排油口から採油を実施しているため、これらの異物は、排油口配管内部に残留していた汚染物が検出された可能性が高いと思われます。観察された摩耗粒子の形態は、切削摩耗と凝着摩耗が混在しており、特に切削摩耗は異物が混入していない状態に比較して、摩耗進行速度が速く注意が必要です。転がり軸受の場合、分の程度に寿命が低下することが知られています。今後、更に摩耗が進行し、転がり軸受の寿命の指標となるフレーキングに進展することが懸念されるため、運転再開後ヶ月以内に再度分析を実施し、潤滑状態を確認することを推奨します。一方、を示す粘度、水分、全酸価、IRの各データは良好の範囲にあることから、この油は継続使用可能と判断します。尚、上述しましたように、今回の採油は停止中の採油であるため、運転中の採油に比較して汚染度は高目に出ている可能性があります。次回採油のタイミングは、粒子の沈降の影響を極力抑え、油中粒子が均一な分散状態に近い状態で採油が実施できるように、対象設備の運転中、または停止直後に採油を実施されることを推奨します。
報告№106-0523 報告№106-0523 | 分析№106-03049 分析№106-03049 | 106-03049 | 織機繊維機械FL型粗紡機のリフティング・ディファレンシャル・ギヤボックスの潤滑油が、出荷してヶ月で黒化した。油中の摩耗金属の特定と摩耗粒子形態の確認を目的とする。分析の結果、観察された多くの摩耗粒子は、銅合金および鉄系摩耗粒子で、これらは、油膜切れにより発生したシビア粒子、硬い異物または摺動面の微小突起の噛み込みにより発生した切削粒子であることが判りました。又、油中金属をSOAP／D－SOAPで分析した結果では、鉄、鉛、銅、錫、リン、亜鉛が検出されました。検出された元素は、銅が非常に多く、次いで錫、そして鉄、鉛、リン、亜鉛でした。摩耗粒子の形態観察と油中金属元素分析の結果から、潤滑油が黒化した原因は、銅合金および鉄系材料を使用した箇所の摩耗によるものと判断できました。摩耗の発生原因は、油膜切れの発生、または、硬い異物や摺動面の微小突起部の接触により発生したものと思われます。尚、発生箇所はご提供いただいた図面より、銅合金と鉄系材料が摺動する部位がウォームギヤとウォームホイールの組み合わせであることから、歯面摺動面で油膜切れによる金属接触が発生したものと考えられました。また、機械出荷からヶ月間で潤滑油の黒化が確認されており、ギヤ歯面で初期のなじみ摩耗が正常に終了せず、継続して異常摩耗に進展している可能性があります。この場合、潤滑油の黒化はさらに進行すると考えられます。これらのことは、異常摩耗の早期発見パラメータであるフェログラフィーのIs値がの乗と高く、摩耗粒子形態観察の結果、異物の噛み込みにより発生する切削粒子、金属接触が厳しい場合に発生するシビア粒子、銅合金が多く観察されたことSOAP／D－SOAPの結果、鉄、鉛、銅、錫が多く検出されたこと以上のことから判断しました。
報告№109-09448 報告№109-09448 | 分析№109-002878 分析№109-002878 | 109-002878 | 摩耗状態異常摩耗の早期発見パラメータであるフェログラフィーのIs値は、潤滑状態が良好な状態にあることを示すの乗であり、点検を要する摩耗粒子が観察されておらず、現在のところ継続使用は可能な状態にあると判断できます。摩耗粒子の観察結果から疲労摩耗であることが分かりました。疲労摩耗は、スパイラルベベルギヤの歯面で発生していると推定されますが、発生箇所が歯面の微小領域であることから、現在のところ、継続使用は可能と判断できます。バックラッシ減速機の構造から、最も負荷が大きく、摩耗が進行しやすい箇所をスパイラルベベルギヤとスパイラルベベルピニオンと推定されます。この部分のバックラッシを油中金属濃度の鉄濃度から計算し評価しますが、今回は鉄濃度が検出されませんでした。汚染度計数汚染度がNAS級とやや汚染されていました。汚染度が高い要因は、摩耗によるものと思われます。を示す粘度、水分、全酸価、IRの各データは良好でした。結論ゲート機器の潤滑箇所の摩耗診断分析結果から摩耗が発生している箇所はギヤ歯面であり、摩耗形態は疲労摩耗であることが分かりました。この摩耗形態は、ギヤ歯面に荷重が繰り返しかかることにより、歯面の表面下で材料が疲労して剥離します。歯面に加わる荷重が過大である場合、観察される摩耗粒子は今回より大きな粒子が発生します。今回観察された摩耗粒子は、μmサイズの微小な粒子が支配的であることから、バックラッシの値は小さいと判断できます。バックラッシの計算時に仮定した稼働時間や歯幅などの数値が正確であれば、本減速機は継続使用可能と判断できます。整備の必要な箇所の検討整備が必要な箇所は、本分析結果から確認されませんでした。しかし、分析結果から僅かではありますがギヤの摩耗が進行していることが確認されていますので、今後は定期的に潤滑油分析を実施し、その結果から摩耗の進行状況を確認することにより、整備の必要の有無を監視する方法が有用と思われます。潤滑油の劣化度診断一般的に潤滑油が劣化した場合、油の外観は黒褐色になり、粘度や全酸価が上昇しスラッジ等が発生します。また、その過程では劣化の兆候を示すカルボン酸の吸収がIRで確認できます。今回のは、全てのデータが良好の範囲にあり、潤滑油の劣化は確認されなかったことから、継続使用可能であり、交換の必要はないと判断します。潤滑管理の方法現在の潤滑油は年使用していますが、年間使用したにもかかわらず劣化が確認されなかったことから、本設備の潤滑油は少なくても更油後年間は使用できることが分かりました。潤滑油の交換時期の判断は、今回の分析だけでは予測することは困難ですが、定期的に分析を実施し、その結果の傾向から劣化の進行状況を確認することで容易に可能になります。現在のところ潤滑部は継続使用可能な状態にあると思われますが、今後は疲労摩耗が進行する場合がありますので、定期的に分析を実施し、摩耗の進行状況を確認されることを推奨します。次回分析の時期を理論的に求めたところ、最短で約時間となります。この時間は、油中汚染物が均一になるために必要とする時間であり、この時間を経過すれば、再分析の結果から状態の傾向を確認することが可能となりますので、これを参考に次回分析時期を検討されることを推奨します。尚、定期的な分析を実施する際には、に関する分析項目の実施を推奨します。今回の分析結果からは、油劣化の進行は確認されていませんが、定期的な分析により潤滑油の交換時期を管理することが可能となります。は良好と判断します。粘度粘度は.mm/sと新油値.mm/sに比較して、粘度変化率は+.％で、当社推奨の管理限界値である±％以内にあり、良好と判断します。水分はppmと当社推奨の管理限界値の以下にあり、良好と判断します。全酸価全酸価は.mgKOH/gと新油値.mgKOH/gに比較して変化はないことから、良好と判断します。IRIRの結果、油劣化の兆候を示すカルボン酸の吸収が確認されていないことから、良好と判断します。計数汚染度はやや高い値でした。計数汚染度計数汚染度はNAS級と当社推奨の管理限界値のNAS級に以内にあるものの、やや高い値でした。重量汚染度は.mg/mlでした。機器の潤滑状態機器の潤滑状態は正常と判断します。SOAPによる油中金属濃度SOAPによる油中金属濃度の結果、油の添加剤成分であるリン、外部から混入したと思われるアルミニウム、ケイ素が検出されました。SOAPによる油中金属濃度SOAPによる油中金属濃度の結果、外部から混入したと思われるカルシウム、ナトリウムが検出されました。摩耗粒子診断異常摩耗の早期発見パラメータであるIs値がの乗と良好の範囲にあるものの、摩耗粒子の形態観察の結果、疲労摩耗粒子、局部的に高圧・高温となる場合に発生するフリクションポリマが比較的多く観察されました。
報告№109-09136 報告№112-00176 | 分析№109-001160 分析№112-000739 | 112-000739 | 対象設備は継続使用可能な状態にあると判断します。但し、油中の汚染度が高いことから、以下の対策を推奨します。濾過油中の汚染度が高く、汚染物がバルブのスプール等に噛み込み動作障害が発生することが懸念されるため、濾過を推奨します。フェログラフィーIs値は異常摩耗の早期発見パラメータのつで、摩耗粒子を定量化するために用います。今回のIs値はの乗であり、潤滑状態は正常と判断できます。摩耗粒子の形態で比較的多く観察された粒子は、潤滑状態が正常な場合に発生する摩耗粒子外部から混入したと思われる鉄錆等でした。これらの摩耗粒子が観察された場合、潤滑部で発生している摩耗形態は、正常なマイルド摩耗であることが分かります。Iカップリング発光分光分析【SOAP-T】検出された金属元素は、SOAP-Tの結果表に示すように、鉄、リン、亜鉛、カルシウム、ナトリウムでした。検出された金属元素から発生箇所を推定すると鉄、亜鉛・シリンダ・ポンプ内部等リン・オイル添加剤カルシウム、ナトリウム・外部混入異物であると思われます。このうち、機械部品が摩耗したと思われる元素はのグループです。計数汚染度はNAS級と当社推奨の管理限界値を超えていました。フェログラフィーの結果から、汚染度が高い要因は、外部混入異物の影響と思われます。
報告№109-09136 報告№112-00536 | 分析№109-001160 分析№112-002203 | 112-002203 | 粘度が当社推奨の管理限界値を超えていました。以下の対策を推奨します。更油粘度は、一端上昇し始めると劇的に上昇することがあります。また、粘度上昇により粘性抵抗が増大して油温も上昇し、油が劣化しやすくなるため、劣化した場合、油中の酸成分により金属表面が腐食することがあるため、更油を推奨します。全酸価、IR、RBOTの各データは良好でした。粘度粘度は、mm/sと新油値のmm/sに比較して、粘度変化率は+％で、当社推奨の管理限界値である±％を僅かに超えていました。IRの結果で新油と異なるスペクトルは確認されていないことから、同油種で粘度グレードが異なる油種が混入したか、或いは、減速機内部の転がり軸受にグリースを使用していれば、グリースが混入した可能性が考えられます。粘度が上昇した場合、粘性抵抗が増大して油温も上昇し、油が劣化しやすくなるため、劣化した場合、油中の酸成分により金属表面が腐食することが懸念されます。本試料油の添加剤は、一般に、タービン油に比較して極圧添加剤や摩耗防止剤などの濃度が高く、この影響でRBOT試験の結果が変動する傾向があります。そのため、ギヤ油の余寿命の評価をタービン油と同等の精度で得るには、RBOTの結果に加え、粘度、全酸価、IRなどのデータを総合的に判断することが必要です。一方、油の余寿命は、使用油の使用期間または使用時間が不明であったため、ご依頼の油の余寿命に関する検討は行えませんでした。ただし、分析の結果で新油値がminであったことから、使用期間を仮にヶ月間と仮定すれば余寿命は十二分にあると言えます。可能であれば、使用期間、あるいは使用時間の情報をご提供下さい。水分は良好でした。
報告№109-09136 報告№111-00393 | 分析№109-001160 分析№111-001867 | 111-001867 | 潤滑油および減速機は継続使用可能な状態にあると判断します。但し、今後も摩耗の進行を傾向監視するため、以下の対策を推奨します。定期的な分析切削摩耗や凝着摩耗の進行を監視するため、定期的に分析を実施し、摩耗の進行状況を確認することを推奨します。フェログラフィー異常摩耗の早期発見パラメータとして摩耗粒子を定量化して評価するフェログラフィーのIs値は、潤滑状態が正常なの乗でした。摩耗粒子の形態で比較的多く観察された粒子は、潤滑状態が正常な場合に発生する摩耗粒子異物の噛み込みにより発生する切削粒子金属潤滑部が局部的に油膜切れを起して発生するシビア粒子局部的に高圧・高温となる場合に発生するフリクションポリマでした。これらの摩耗粒子が観察された場合、潤滑部で発生している摩耗形態は、正常なマイルド摩耗異物による切削摩耗潤滑状態がやや厳しい凝着摩耗であり、そして局部的ではあるものの高圧・高温の箇所が発生していることも分かります。減速機で切削摩耗が発生した場合、減速機内部で使用されている転がり軸受が切削摩耗により生じた軌道面の損傷が起点となって寿命が分の程度に低下することがあることから、切削摩耗には十分注意する必要があります。切削摩耗の発生原因となる混入異物が残留している場合、この異物により切削摩耗が継続して発生する可能性があります。フリクションポリマは、潤滑油がギヤ歯面や軌道面に押し込められ高圧状態になると同時に、圧縮熱により高温状態になった結果、基油自身が重合反応を起こし生成することが知られています。そのため、高圧高温状態の解消がなされなければ、潤滑油の劣化が進行し、粘度上昇に因る潤滑異常に進展する場合があります。電子顕微鏡・X線マイクロアナリシス観察された粒子をSEM・XMAで詳細に分析した結果、粒子には鉄、マンガンが比較的多く含まれており、成分割合から粒子は主にギヤ歯面から発生していると推定できました。Iカップリング発光分光分析供試の潤滑油を分析した結果、検出された金属元素は、SOAP-Tの結果表に示すように、鉄、鉛、銅、亜鉛、カルシウム、バリウム、ナトリウムでした。検出されたこれらの金属元素から発生箇所を推定すると鉄、鉛、銅、亜鉛・ギヤ・軸受等カルシウム、バリウム、ナトリウム・外部混入異物であると思われます。このうち、機械部品が摩耗したと思われる元素はのグループです。バックラッシご提供いただいた減速機に関する情報から遊星歯車機構であることが分かりました。遊星歯車は、別紙遊星歯車機構の構造例に示す通り、太陽歯車、内歯車、そして遊星歯車から構成されています。遊星歯車の数は、～個程度が一般的です。仮に個とした場合、遊星歯車と内歯車、遊星歯車と太陽歯車の接触点は合計で箇所となります。今回の情報から、歯幅、遊星歯車の数、累積稼働時間が不明でしたので歯幅をmm、遊星歯車の数を、累積稼働時間を時間と仮定し、この部分のバックラッシを求めました。その結果、接触点箇所で平均的に摩耗が発生していたと仮定した場合、バックラッシの増加量は分解点検から時間で.μmと推定されました。また、最も厳しい状態である摩耗が接触点点に集中していたと仮定した場合は、.μmと推定されました。バックラッシ増加分の上限値は、メーカにより差異はあるものの、当社の推奨するバックラッシは、一般に推奨されるμmを管理目安にしています。この値に比較して十分に小さい値です。計数汚染度は当社推奨の管理限界値に到達していました。フィルタ表面の異物観察で表面が茶褐色で金属片、鉄錆、砂等が観察されたことから、汚染度が高い要因は、摩耗とスラッジ、そして外部混入異物の影響と思われます。粘度、水分、酸価、IR、RBOTの各データは良好でした。尚、別紙RBOTの減少傾向から油の余寿命を求めた結果、本試料は直近の更油から起算して稼働日数が年月まで使用可能であることが分かります。
報告№112-00727 報告№113-00292 | 分析№112-003321 分析№113-001177 | 113-001177 | 油の劣化は確認されず、汚染度も良好な範囲にあることから、継続使用可能な状態にあると判断します。軸受は継続使用可能な状態にあると判断します。分析結果フェログラフィーおよびSOAP／D-SOAPの結果から総合的に判断した結果、正常な状態にあると考えられます。フェログラフィー【定量分析：Is値】Is値は異常摩耗の早期発見パラメータのつで、摩耗程度を定量化するために用います。Is値は前回に比較してのマイナス乗からマイナス乗と、低い値でした。フェログラフィー【定性分析：摩耗粒子および摩耗形態観察】分析結果から観察された全ての粒子量は少でした。Iカップリング発光分光分析【SOAP／D-SOAP】検出された金属元素から発生箇所を推定すると、以下の通りでした。錫・軸受等カルシウム、ナトリウム・外部混入異物前回に比較して計数汚染度はNAS級からNAS級にランク低下し、重量汚染度は.mg/mlから.mg/mlに低下し、共に管理限界値以下であり、良好でした。．前回同様にIR、RBOTの各データは良好でした。
報告№107-0076 報告№107-4510 | 分析№107-00347 分析№107-00559 | 107-00559 | 分析の結果、前回に比較して重量汚染度がmg/mlからmg/mlに増加し、当社推奨の管理限界値を超えていました。D－SOAPの結果で油の添加剤成分である亜鉛が増加し、カルシウムも検出されたことから、重量汚染度が高い原因は、前回同様に油の添加剤成分の析出により発生したスラッジの影響と石炭粉などの外部から混入したと思われる異物の影響と考えられました。このスラッジは粘着性があり、バルブ類の動作障害の原因となるため除去する必要があります。除去方法は、当社製清浄分散剤TS－の投与と濾過を実施することを推奨します。これらのことは、前回に比較して重量汚染度がmg/mlからmg/mlに増加し、当社推奨の管理限界値を超えていたことD－SOAPの結果、油の添加剤成分である亜鉛がからppmに増加していたこと以上のことから判断しました。
報告№108-7521 報告№108-7521 | 分析№108-02496 分析№108-02496 | 108-02496 | 精点Aを実施し、前回データと照合した結果、油中摩耗粒子の減少が確認されています。油中の粒子濃度は、油膜破断による発生や、油槽内などでの沈降が均衡したところで一定、いわゆる平衡状態になりますが、このバランスが崩れると増加する場合と減少する場合とに分かれます。増加した場合は、発生と減少の均衡が崩れ、摩耗の発生や外部混入混入が始まったことを示し、またこれとは反対に、減少した場合は発生量が減少しているか、或いは、減少量が大きくなっていることを示し、特に減少は、汚染状態や潤滑状態が良好であることを示唆しています。本軸受では、油中の粒子が減少する要因となるフィルタ類は設置されておらず、濾過による減少は考えられませんので、油中の摩耗粒子が減少したのは、摩耗粒子がほとんど発生せず、油槽内部での沈降があったためと考えられます。以上のことから、本軸受は摩耗の進行がなく、潤滑状態は安定した状態にあったものと判断します。一方、SOAPの結果で銅が前回のからに上昇していましたが、原因として以下の点が考えられました。油の添加剤成分である亜鉛系添加剤と銅が反応して溶出する。冷却用蛇管にフィンがついていた場合、振動により摩耗する。及びの現象が同時に起こる。これらの原因のうち、分析の結果から今回はの可能性が高いと推定されます。銅の溶出は、冷却蛇管と添加剤成分との反応で発生しますが、以下の点に注意が必要です。）冷却蛇管が溶解、又は、摩耗している場合、蛇管にピンホールが発生することへの注意が必要です。この場合、潤滑油に水分が混入しますので、水分値の増加により確認できます。）油中の銅濃度が以上になった場合、別添資料鉱油の酸化に対する金属触媒の影響に示すとおり油の劣化速度が加速しますので、銅濃度は以下で管理されることを推奨します。銅分が増加傾向を示すような場合、油種の変更が必要です。これらのことは、前回に比較して、計数汚染度はランク減少し、SOAP／D-SOAPの鉄およびモリブデン濃度に変化がないことSOAPの銅がからに上昇したこと異常摩耗の早期発見パラメータであるフェログラフィーのIs値がのマイナス乗と良好の範囲にあること以上のことから判断します。尚、潤滑油の基本特性も良好の範囲にあることから継続使用可能と判断します。但し、IRの結果でm-に当社にある新油とは異なるピークが確認されました。新油の仕様を変更した可能性がありますので、貴所で使用している新油をご提供下さい。
報告№109-09136 報告№113-00251 | 分析№109-001160 分析№113-000945 | 113-000945_date131011 | 分析の結果、油の劣化は確認されなかったものの、水分および油中の汚染度が高い値でした。採油条件の影響で値が高くなっていることも考えられます。軸受は継続使用可能な状態にあると判断しますが、フレッティングにより発生した赤錆が比較的多く観察されました。潤滑油の分析結果からも振動が発生していたことが確認できました。定期的な分析今回分解点検を実施しているため、運転再開後に初期値を取るため、初期試験を実施し、その後、定期的にあと回分析を実施し、摩耗の進行状況を確認することを推奨します。最適な採油方法本試料油は、機器停止中に排油口から採油されているため、油中粒子などの固形物は沈降の影響を受けて分析データが高濃度に出ていると推定されます。正確なデータによる診断を行うためにも、今後の採油は、極力運転中もしくは停止直後の油槽中層部から実施されることを推奨します。はフェログラフィーから判断した結果、厳しい状態にあると思われます。フェログラフィー【定量分析：Is値】Is値は異常摩耗の早期発見パラメータのつで、摩耗程度を定量化するために用います。今回のIs値はの乗と、高い値でした。フェログラフィー【定性分析：摩耗粒子および摩耗形態観察】分析結果から観察された代表的な粒子は、以下の通りでした。赤錆・フレッティングにより発生。観察された摩耗粒子の中でも赤錆は、将来的な摩耗の進行に繋がる可能性を示唆しています。フレッティングは、・軸と転がり軸受の内輪内面・軸受箱と転がり軸受の外輪外面・転がり軸受の軌道輪と転動体の箇所で発生する可能性があります。フレッティング粒子は酸化して硬いため、軸受軌道面に噛み込んだ場合はその傷が疲労剥離の起点となり、疲労摩耗へと進展する場合があります。計数汚染度はNAS級以上と当社推奨の管理限界値を超えていました。フェログラフィーの形態観察からフレッティングにより発生した赤錆が比較的多く観察され、水分がやや高いことから、汚染度が高い要因は、摩耗と水分の影響と思われます。粘度、酸価、IR、RBOTの各データは、良好でした。尚、別紙RBOTの減少傾向から油の余寿命を求めた結果、本試料は直近の更油から起算して稼働日数が年月まで使用可能であることが分かりました。水分は、ppmと当社推奨の管理限界値以下であるものの、やや高い値でした。今回の採油箇所が排油口であることから、排油口の配管内に残留していた水分を採取した可能性が考えられます。
報告№102-6036 | 分析№102-00595 | 102-00595 | 精点Aを実施した結果、を示す粘度、水分、全酸価、IR、RBOTの各データは管理基準値内にあり、この油は継続使用可能と判断します。一方、を確認するために実施したフェログラフィーの結果、摩耗粒子の形態が、メタルコンタクトがあった場合に発生する形態のシビア摩耗粒子であり、今後さらに摩耗が進行し汚染度を上昇させる可能性がありますので、ヶ月後に再度分析を実施し、、摩耗の進行状況を確認されることを推奨します。本試料油は、油濾過機が設置されている油槽であるため、油中の粒子が除去されています。機器の摩耗診断は油濾過機による油中摩耗粒子の減少率を考慮して潤滑状態を解析する必要があります。今回は、この解析を利用した管理方法がありますので、その方法をご提案申し上げます。尚、この解析は、十分に濾過時間が経過し、油中粒子が飽和状態になっていると仮定しています。油濾過機による油中の摩耗粒子の減少率は油濾過機の入口と出口の汚染度を評価し、その結果から求めますが、今回は油濾過機の出口から採取した試料がありませんので、減少率を濾過能力が良好とされる一般的な濾過率.として検討しました。濾過率を考慮した減少率は、油濾過機の吐出量と総油量との比から換算します。本機の油濾過機の吐出量は毎時L、設備油量はLですので減少率は.となります。油濾過機により時間で％の粒子が減少するとした場合、油がパスして増加する粒子数は、今回計数汚染度の～μmレンジですと個/mlの％の個/mlとなります。更に、この発生粒子数から平衡濃度を計算します。平衡濃度は下式により求めます。平衡濃度＝発生粒子数／油濾過機が設置されていない場合の減少率・式油濾過機が設置されていない場合の減少率を.とすると平衡濃度は個/mlとなります。このことから分かるように、本試料油中の汚染度は、油濾過機が設置されていることでNAS級と清浄になっていますが、油濾過機がないと仮定した場合、計算により求めたように～μmレンジの汚染度はNAS級の汚染状態になる可能性を示唆するものととらえる事が出来ます。他のレンジを同様に計算すると以下のようになり、NAS級となります。～～～～以上等級級以上のことから、濾過機の影響で汚染状態は清浄になってはいるものの、摩耗が発生している状態であると考えることができます。傾向を見るためには、油槽から採油すると同時に油濾過機の濾過前と濾過後の位置から採油を実施し、分析結果から減少率を導き、その減少率を上記方法により油濾過機がない場合の粒子数を求め、その粒子数の変化により金属接触が進行しているか落ち着いてきているのかが確認できます。この解析法を利用すれば、摩耗粒子の変化を捉えやすくなり、摩耗の進行状況を把握し易くなります。是非、濾過機の前後の箇所から採油を実施し、本解析法を採用されますことをご推奨申し上げます。
報告№106-6023 報告№106-0095 | 分析№106-00388 分析№106-00600 | 106-00600 | トライボ診断の結果、摩耗粒子形態観察で転がり軸受の寿命の指標となるフレーキングの発生は確認されておらず、本軸受は継続使用可能な状態にあると判断します。但し、摩耗粒子形態観察で外部から混入した鉄錆が多く観察されました。今後、これらの鉄錆が軸受軌道面に噛み込み傷が発生し、この傷が起点となって疲労摩耗に進展することが懸念されるため、次回定検時に必ず、トライボ診断を実施することを推奨します。一方、SOAP／D-SOAPの結果、海水に含まれるマグネシウムが検出されたことから、海水が混入した可能性があります。今後、海水の影響で腐食が発生する場合がありますので、遅くとも次回定検時までにグリース交換を実施することを併せて推奨します。尚、報告書の管理表中に示しているSOAP／D-SOAPは、グリース潤滑の場合、摩耗粒子が均一に分散していないため、測定値が大きく変動することがありますので参考値としてお考え下さい。
報告№107-6562 報告№107-6562 | 分析№107-02257 分析№107-02257 | 107-02257 | トライボ診断の結果、泡立ち試験を除く項目は良好でした。泡立ち試験の結果は、一般的には消泡性能が低くいと判断できる値の-ですが、新油値の-と同レベルにあったため、良好と判断します。一方、摩耗粒子の形態観察でμm以下の小さな摩耗粒子が観察され、潤滑状態指数はの乗と濾過設備のない機器であれば正常な潤滑状態にあると判断できる状況でした。但し、ギヤボックスの油系統にはインラインフィルタとオフラインフィルタがあり、μmサイズ以上の粒子の大部分は捕捉され、異常な摩耗状態が発生したとしても正常な潤滑状態にあると誤認してしまう可能性があります。フィルタの捕捉の影響による誤認を避けるため、今後の診断に当たっては、これまでの採油箇所に加え、インラインフィルタやオフラインフィルタの捕捉物も分析し、その結果から潤滑状態を評価することを推奨します。尚、フィルタ捕捉物の分析を実施する際には、フィルタ流量、フィルタ使用時間などの追加情報が必要です。是非ご提供下さい。泡立ち試験の結果、消泡性能が低いと判断できる値であるものの、新油と同レベルにありました。粘度は良好。粘度はmm/sと新油値.mm/sに比較して、粘度変化率は-.％で、当社推奨の管理限界値である±％以内にあり、良好と判断する。粘度はmm/sでした。粘度はmm/sでした。粘度指数はでした。粘度指数はでした。泡立ち試験は-でした。泡立ち試験は-と新油と同レベルにあり、消泡性能が新油と同レベルにあることが確認されました。水分は良好。水分はppmと当社推奨の管理限界値の以下であり、良好と判断する。全酸価は良好。全酸価は.mgKOH/gと新油値.mgKOH/gに比較して高いものの、IRの結果で、劣化の兆候が確認されなかったことから、良好と判断します。機器の潤滑状態精密な濾過設備がない機器であれば、潤滑状態指数は正常の範囲にあると判断します。潤滑状態指数は正常の範囲にあると判断します。異常摩耗の早期発見パラメータである潤滑状態指数がの乗と、精密な濾過設備がない機器であれば、潤滑状態指数は正常の範囲にあると判断します。
報告№108-0227 報告№110-00732 | 分析№108-01664 分析№110-003408 | 110-003408 | 【評価：B＋】Iカップリング発光分光分析供試のギヤ油を分析した結果、検出された金属元素は、油中金属濃度の結果表に示すように、鉄、鉛、銅、錫、リン、亜鉛、カルシウム、アルミニウム、ケイ素、ナトリウム、マグネシウム、ホウ素が検出されました。これらの検出された金属元素から発生箇所を推定すると鉄、鉛、銅、錫・ギヤ・軸受等リン、亜鉛、カルシウム、マグネシウム、ホウ素・オイル添加剤アルミニウム、ケイ素、ナトリウム・外部混入異物であると思われます。このうち、機械部品が摩耗したと思われる元素はのグループです。銅を使用した箇所の溶出・摩耗銅を使用した部分の溶出・摩耗が発生しています。亜鉛系添加剤を使用している潤滑油で銅が検出される場合、潤滑系統内でこれらの金属が亜鉛系添加剤の影響により溶出することが知られています。今回の検出は、この溶出と、摺動面の摩耗との双方によるものと考えられます。今後、別紙鉱油の酸化に対する金属触媒の影響に示すように濃度の増加に伴い酸化速度が速まる可能性があります。フェログラフィー異常摩耗の早期発見パラメータとして摩耗粒子を定量化して評価するフェログラフィーのIs値は、潤滑状態が正常なの乗でした。摩耗粒子の形態で比較的多く観察された粒子は、潤滑状態が正常な場合に発生する摩耗粒子、金属潤滑部が局部的に油膜切れを起して発生するシビア粒子でした。このような摩耗粒子が観察された場合には、潤滑部では正常なマイルド摩耗とやや厳しい摩耗による凝着摩耗が発生していることが分かります。【評価：B＋】計数汚染度はやや高い値でした。フィルタ表面の異物観察で金属片、鉄錆が観察されたことから、摩耗と外部混入異物の影響と思われます。【評価：C＋】水分はppmと当社推奨の管理限界値を超えていました。今後、水分の影響で減速機内部に錆が発生し、その影響で摩耗が発生する懸念があります。尚、粘度、全酸価、IRの各データは油名が不明であるため、判定することが出来ませんでした。【評価：C＋】減速機は継続使用可能な状態にあると判断します。但し、摩耗の進行を監視するため、定期的に分析を実施し、摩耗の進行状況を確認することを推奨します。トライボ診断では、バックラッシの増加量を分析結果から計算できますので、構造が確認できる図面、ギヤの形式、歯形、モジュール、歯数、歯幅、油入替後の稼働時間ならびに分解点検後の稼働時間をお知らせ下さい。計算結果をご報告いたします。を示す粘度、全酸価、IRの各データは新油データを基準として評価しています。今回は油名が不明であったため判断できませんでしたが、今後評価する場合は、充填用に新油を同時に分析することをご検討下さい。また、水分の影響により金属表面で腐食摩耗が発生し、発生した鉄錆等の粒子が潤滑部に噛み込み摩耗が進行することがありますので、更油或いは部分更油などの方法により相対的荷水分濃度を低くすることを推奨します。
報告№109-09094 報告№109-09094 | 分析№109-000909 分析№109-000909 | 109-000909_100127 | 分析評価者：佐々木義憲保有資格：ICMLMLAⅠ設備保全技能士級ISO-準拠機械状態監視診断技術者カテゴリーⅠ分析の結果、全てのデータが良好である事から、この油は継続使用可能と判断します。≪状態監視とパラメータ≫分析の目的および各分析のパラメータは以下の通りです。特性低下目的：油の分析結果から、や劣化傾向ならびに添加剤の消耗程度、残存寿命などを確認する。粘度JISK全酸価JISK赤外線吸収スペクトルJISK酸化安定度試験JISK汚染目的：油の分析結果から、砂塵あるいは水・異種油などによるや、異物混入の有無を確認する。水分JISK計数汚染度JISB重量汚染度JISB光学顕微鏡観察摩耗目的：油中の摩耗粒子を分析する事により、回転・摺動部の潤滑状態、摩耗劣化の程度、余寿命などを解析する。摩耗診断電子顕微鏡観察JISKX線マイクロアナリシス油中金属濃度）JISK≪分析結果≫特性低下粘度：良好粘度値mm/sの新油値mm/sに対する変化率は-.％であり、当社推奨の管理限界値±％以内に留まっています。全酸価：良好全酸価.mgKOH/gは新油値の.mgKOH/gに変化はないことから問題は無いと判断します。赤外線吸収スペクトル：良好酸化安定度試験：良好酸化安定度試験の結果、数値minは当社推奨の管理限界値min以内に留まっており、現時点での使用は可能と判断します。汚染水分：良好水分値.ppmは当社推奨の管理限界値以内に留まっています。計数汚染度：今回は実施していません。重量汚染度：今回は実施していません。光学顕微鏡観察：今回は実施していません。摩耗摩耗診断電子顕微鏡観察・X線マイクロアナリシス：今回は実施していません。油中金属濃度：今回は実施していません。
報告№109-09302 報告№109-09302 | 分析№109-002174 分析№109-002174 | 109-002174 | 泡立ち試験の結果は、一般的には消泡性能が低下していると判断できる値の-でしたが、新油値の-と同レベルにあったため、良好と判断します。また、を示す粘度、水分、全酸価の各データが良好の範囲にあることから、本試料油は継続使用可能です。尚、水分がppmと新油値ppmに比較してやや高い値でした。使用油であるAlphasynPGは、ポリグリコールベースの合成ギヤオイルであるため、水分を吸収しやすい特性があります。そのため、今回は前回のppmからppm増加しppmとなっています。今後は、水分濃度の増加と、水分による腐食摩耗の発生に注意することを推奨します。機器の潤滑状態潤滑状態指数はのマイナス乗と濾過設備のない機器であれば正常な潤滑状態にあると判断できますが、ギヤボックスの油系統にはインラインフィルタとオフラインフィルタがあり、粒子の大部分は捕捉されることから、異常な摩耗状態が発生しても正常な潤滑状態にあると誤認してしまう可能性があります。潤滑状態を解析評価するには、フィルタの濾過効率を考慮する必要がありますが、今回の試料は解析評価に必要なメッシュサイズとポンプの吐出量が不明であるため、定量的な評価を行うことができませんでした。そのため、発生した摩耗粒子の形態から解析を試みました。摩耗粒子の形態観察の結果、～μmサイズの鉄系摩耗粒子が比較的多く観察され、観察された粒子サイズから判断する潤滑状態は、直ちに異常となる潤滑状態ではありませんが、発生した摩耗痕が起点となって今後更に摩耗が進行することがあります。また、使用しているフィルタサイズによっては、μm以上の粒子がフィルタに捕捉されている可能性もあることから、可能であればヶ月後に再度分析を実施し、摩耗の進行状況を確認することを推奨します。今後は、フィルタの捕捉の影響による誤認を避けるため、これまでの採油箇所に加え、インラインフィルタとオフラインフィルタの捕捉物も分析し、その結果から潤滑状態を評価することを提案します。フィルタ捕捉物の分析を実施する際には、フィルタ使用時間の情報をご提供いただけますようお願い致します。泡立ち試験の結果、消泡性能が低いと判断できる値であるものの、新油と同レベルにあると判断します。水分が新油に比較して高い値です。使用油であるAlphasynPGは、ポリグリコールベースの合成ギヤオイルであるため、水分を吸収しやすい特性があります。今後は、水分濃度の増加と水分の影響による腐食摩耗の発生に注意されることを推奨します。粘度粘度はmm/sと新油値.mm/sに比較して、粘度変化率は-％で、当社推奨の管理限界値である±％以内にあり、良好と判断します。粘度粘度はmm/sとなっています。粘度指数粘度指数はとなっています。泡立ち試験泡立ち試験は-と新油と同レベルにあり、消泡性能が新油と同レベルにあると判断します。水分はppmと新油値より高い値となっています。全酸価全酸価は.mgKOH/gと新油値.mgKOH/g以内にあり、良好と判断します。機器の潤滑状態摩耗粒子の形態観察の結果、ギヤ歯面の摩耗で発生したと推定される～μmサイズの摩耗粒子が観察されています。摩耗粒子診断異常摩耗の早期発見パラメータである潤滑状態指数がのマイナス乗と正常の範囲にあり、摩耗粒子の形態観察の結果、ギヤ歯面の摩耗で発生したと推定される～μmサイズの摩耗粒子が観察されています。
報告№109-09136 報告№111-00394 | 分析№109-001160 分析№111-001884 | 111-001884 | 軸受は継続使用可能な状態にあると判断します。但し、今後も摩耗の進行を傾向監視するため、以下の対策を推奨します。更油或いは部分更油による水分濃度の調整水分の影響により金属表面で腐食摩耗が発生し、発生した鉄錆等の粒子が潤滑部に噛み込み摩耗が進行することがありますので、更油或いは部分更油などにより相対的に水分濃度を低くするなどの方法を推奨します。定期的な分析凝着摩耗の進行を監視するため、定期的に分析を実施し、摩耗の進行状況を確認することを推奨します。新油との比較による評価を示す粘度、酸価、塩基価、IRのデータは新油データを基準として評価しています。今回は当社に新油データがなかったため判断できませんでしたが、今後評価する場合は、充填用に新油を同時に分析することをご検討下さい。フェログラフィー異常摩耗の早期発見パラメータとして摩耗粒子を定量化して評価するフェログラフィーのIs値は、潤滑状態がやや厳しいの乗でした。摩耗粒子の形態で比較的多く観察された粒子は、潤滑状態が正常な場合に発生する摩耗粒子金属接触が厳しく、且つ、摩擦熱が高い場合に発生する黒錆局部的に高圧・高温となる場合に発生するフリクションポリマでした。これらの摩耗粒子が観察された場合、潤滑部で発生している摩耗形態は、正常なマイルド摩耗潤滑状態がやや厳しい凝着摩耗であり、そして局部的ではあるものの高圧・高温の箇所が発生していることも分かります。フリクションポリマは、潤滑油が摺動面に押し込められ高圧状態になると同時に、圧縮熱により高温状態になった結果、基油自身が重合反応を起こし生成することが知られています。そのため、高圧高温状態の解消がなされなければ、潤滑油の劣化が進行し、粘度上昇に因る潤滑異常に進展する場合があります。電子顕微鏡・X線マイクロアナリシス観察された粒子をSEM・XMAで詳細に分析した結果、粒子には鉄、マンガンが比較的多く含まれており、成分割合から粒子は主にシリンダ摺動面やオイルリングから発生していると推定できました。Iカップリング発光分光分析供試の潤滑油を分析した結果、検出された金属元素は、SOAP-Tの結果表に示すように、鉄、銅、錫、リン、亜鉛、カルシウム、バリウム、アルミニウム、ケイ素、ナトリウム、マグネシウムでした。検出されたこれらの金属元素から発生箇所を推定すると鉄、銅、錫・エンジン部品リン、亜鉛、カルシウム、マグネシウム・オイル添加剤バリウム、アルミニウム、ケイ素、ナトリウム・外部混入異物であると思われます。このうち、機械部品が摩耗したと思われる元素はのグループです。計数汚染度計数汚染度はNAS級以上と汚染されていました。フィルタ表面の異物観察で金属片、すす、鉄錆、砂等が観察されたことから、汚染度が高い要因は、摩耗とエンジンオイルの反応生成物、そして外部混入異物の影響と思われます。粒度分布粒度分布は.～μmの範囲にあり、.μmにピークが確認されました。μm以下の粒子が多いことから、燃焼して発生したすす等であることが分かります。水分はppmと当社推奨の管理限界値を超えていました。今後、水分の影響でエンジン内部に錆が発生し、その影響で摩耗が発生する懸念があります。IRIRの結果、油劣化の兆候を示すカルボン酸の吸収が確認されなかったことから、良好と判断します。尚、粘度、酸価、塩基価は、当社に新油データがなかったため、比較ができず評価できませんでした。
報告№109-09136 報告№113-00112 | 分析№109-001160 分析№113-000432 | 113-000432_bak | 潤滑油の水分濃度は良好でした。対象設備は継続使用可能な状態にあると判断します。但し、将来的な摩耗進行の有無を確認するためにも傾向監視を継続することが有効です。新油との比較による評価を示す粘度、酸価、塩基価のデータは新油データを基準として評価しています。今回は新油データが不明であったため良否の評価ができませんでしたが、今後分析を実施する場合は、使用している新油を同時に分析することをご検討下さい。定期的な分析定期的な潤滑油分析によるトライボ診断を実施することにより、分析データの変化から異常の兆候を早期に発見することが可能となります。また、今回は対象設備の初回分析であるため、最低でもあと回分析を実施し、分析データの変化から今後の対応を検討することを推奨します。はフェログラフィーおよびSOAP-Tの結果から総合的に判断した結果、継続使用は可能ですが、今後の機器の機能を確認するためにも傾向管理が有用と考えます。フェログラフィー【定量分析：Is値】Is値は異常摩耗の早期発見パラメータのつで、摩耗粒子を定量化するために用います。今回のIs値はの乗とやや高い値でした。フェログラフィー【定性分析：摩耗粒子および摩耗形態観察】分析結果から観察された代表的な粒子は、以下の通りでした。正常な摩耗粒子・潤滑状態が正常なマイルド摩耗により発生。Iカップリング発光分光分析【SOAP-T】検出された金属元素から発生箇所を推定すると、以下の通りでした。鉄、鉛、銅、錫・エンジン部品リン、亜鉛、カルシウム・添加剤アルミニウム、ナトリウム・外部混入異物計数汚染度計数汚染度はNAS級以上と汚染されていました。重量汚染度はmg/mlと汚染されていました。光学顕微鏡写真重量汚染度で濾過したフィルタ表面上の夾雑物を光学顕微鏡で観察した結果、金属片、鉄錆、砂等が観察されました。粒度分布粒度分布は.～μmの範囲にあり、.μmにピークが確認されました。μm以下の粒子が多いことから、燃焼して発生したすす等が油中粒子の主成分であることが推測できます。粘度、酸価、塩基価については新油値が不明であり、良否の評価ができませんでした。粘度粘度はmm/sでした。水分はと当社推奨の管理限界値以下にあり、良好と判断します。酸価・IR酸価劣化の進行度は、酸価およびIRの結果から総合的に判断します。酸価は、gKOH/gと測定されたものの、良否の評価ができませんでした。また、IRチャートの結果、cm-付近にピークが確認されましたが、新油チャートとの比較ができていないことから、油劣化によるものか、添加剤によるものか判断できませんでした。塩基価は.mgKOH/gでした。
|  | 113-002500 | フェログラフィーで観察された代表的な摩耗粒子は以下の通りです。疲労摩耗粒子・繰返し応力による金属疲労で発生。大型化するとフレーキングの発生が懸念されます。
報告№109-09249 | 分析№109-001747 | 113-002161_bak | 潤滑油の劣化は確認されなかったことから継続使用可能と判断します。但し、汚染に係るパラメータが注意領域にあることから、に示す対策を推奨します。軸受は継続使用可能な状態にあると判断します。但し、摩耗に係るパラメータが注意領域にあることから、今後の摩耗進行の有無を確認するためにも傾向監視を継続することが有効です。定期的な分析今後の汚染度の増加および摩耗の進行を監視するため、定期的に分析を実施することを推奨します。はフェログラフィーおよびSOAP/D-SOAPの結果から総合的に判断した結果、継続使用は可能ですが、今後の機器の機能を確認するためにも傾向管理が有用と考えます。フェログラフィー【定量分析：Is値】Is値は異常摩耗の早期発見パラメータのつで、摩耗程度を定量化するために用います。今回のIs値はの乗と注意領域にありました。フェログラフィー【定性分析：摩耗粒子および摩耗形態観察】分析結果から観察された代表的な粒子は、以下の通りでした。正常な摩耗粒子・潤滑状態が正常なマイルド摩耗により発生。切削粒子・異物や金属表面の微小突起による切削摩耗により発生。シビア粒子・潤滑状態がやや厳しい凝着摩耗により発生。金属潤滑部が局部的に油膜切れを起していると考えられます。観察された摩耗粒子の中でも切削粒子、シビア粒子は、将来的な摩耗の進行に繋がる可能性を示唆しているため、傾向監視が必要と思われます。摩耗形態の中でも切削摩耗は摩耗進行速度が速く、転がり軸受でこの摩耗形態が発生した場合には寿命が分の程度に低下することも知られており、切削摩耗により生じた軌道面の損傷が起点となって、転がり軸受の寿命となるフレーキングに進展することから、傾向監視が必要です。切削摩耗の発生原因となる混入異物が残留している場合、この異物により切削摩耗が継続して発生する可能性があります。シビア粒子は、凝着摩耗に分類されます。これらの摩耗粒子は、摺動面で凝着、破断を繰り返し、この過程で生じる移着粒子が成長して摩耗粒子となります。そのため、摺動面では局部的に油膜切れが発生していることを示しています。この状態が継続した場合、摩耗粒子のサイズは徐々に大型化していき、設備の損傷に至る場合がありますので、傾向監視が必要です。Iカップリング発光分光分析【SOAP／D-SOAP】検出された金属元素から発生箇所を推定すると、以下の通りでした。鉄、鉛、錫、亜鉛・軸受等カルシウム、ケイ素、ナトリウム・外部混入異物水分、重量汚染度は共に良好でした。汚染粒子数はNAS級と注意領域にありました。フィルタ表面の異物観察で金属片、鉄錆等が観察されたことから、汚染度が高い要因は、摩耗と外部混入異物の影響と思われます。．粘度、全酸価、酸化安定度、有機物・有機化合物の各データは良好でした。分析結果特性低下特性低下に係るパラメータの分析結果は良好と判断します。粘度粘度はmm/sと良好領域にありました。全酸価全酸価は.mgKOH/gと良好領域にありました。酸化安定度酸化安定度はminと良好領域にありました。有機物・有機化合物有機物・有機化合物は、IRチャートによる新油分析値との比較の結果、cm-付近にカルボン酸の吸収が確認されていないことから、良好と判断します。色相はL.と良好領域にありました。汚染に係るパラメータの分析結果で、汚染粒子数が注意領域にあり、やや高い値でした。フィルタ表面の異物観察で金属片、鉄錆、砂等が観察されたことから、汚染度が高い要因は、摩耗と外部混入異物の影響と思われます。水分は.ppmと良好領域にありました。汚染粒子数はNAS級と注意領域にありました。汚染度物重量は.mg/mlと良好領域にありました。摩耗フェログラフィーによる摩耗粒子の観察の結果、Is値が注意領域にあり、切削粒子、シビア粒子が比較的多く観察されました。異常摩耗の早期発見パラメータであるフェログラフィーのIs値がの乗と注意領域にあり、摩耗粒子の形態観察の結果、潤滑状態が正常なマイルド摩耗により発生する摩耗粒子、異物の噛み込みや金属表面の微小突起により発生する切削粒子、金属潤滑部の局部的な油膜切れにより発生するシビア粒子が比較的多く観察されました。金属濃度SOAP法により金属濃度を測定した結果、外部から混入したと思われるケイ素がppm検出されました。金属濃度D-SOAP法により金属濃度を測定した結果、潤滑箇所の金属接触よって発生する鉄が、鉛が、銅が、亜鉛が、外部から混入したと思われるカルシウムが、ナトリウムが検出されました。
報告№109-09136 報告№111-00272 | 分析№109-001160 分析№111-001290 | 111-001290 | 軸受は継続使用可能な状態にあると判断します。但し、計数汚染度がやや高いことから、以下の対策を推奨します。油中の汚染度が高く、観察された異物等が軌道面に噛み込み摩耗が進行することが懸念されるため、定期的に分析を実施し、摩耗の進行状況を確認することを推奨します。前回に比較してSOAP／D－SOAPの結果で、鉄濃度に大きな変化はなく、異常摩耗の早期発見パラメータであるフェログラフィーのIs値がのマイナス乗と良好でした。前回に比較して計数汚染度はNAS級からNAS級にランク増加し、やや高い値でした。フィルタ表面の異物観察で鉄錆、砂等が観察されたことから、汚染度が高い要因は、摩耗と外部混入異物の影響と思われます。分析結果計数汚染度はやや高い値でした。計数汚染度計数汚染度はNAS級と当社推奨の管理限界値のNAS級以内にあるものの、やや高い値でした。重量汚染度はmg/mlでした。機器の潤滑状態機器の潤滑状態は正常と判断します。SOAPSOAPの結果、摩耗により発生する鉄、銅、油の添加剤成分であるリンが検出されました。D－SOAPD－SOAPの結果、摩耗により発生する鉄が検出されました。フェログラフィー異常摩耗の早期発見パラメータであるフェログラフィーのIs値がのマイナス乗と良好の範囲にあり、潤滑状態は正常と判断します。
|  | 113-001157 | 潤滑油は汚染度が高く、粘度の上昇および塩基価の低下が確認されたため劣化が進行していると考えられることから、に示す対策を推奨します。対象設備は継続使用可能であるため、分解点検の必要はないと判断します。但し、将来的な摩耗進行の有無を確認するためにも傾向監視を継続することが有効です。更油粘度は、一端上昇し始めると劇的に上昇することがあります。また、粘度上昇により粘性抵抗が増大して油温も上昇し、油が劣化しやすくなるため、劣化した場合、油中の酸成分により金属表面が腐食することがあるため、更油を推奨します。更油をする際には、油槽内を清掃し、更油する新油もNAS級程度の清浄な潤滑油を更油することを推奨します。ピストンリングの点検当該機の油中からカルシウム化合物がやや高い濃度で検出されたため、この化合物がコンロッドメタルやクランクメタルの摩耗を促進させる可能性があります。カルシウム化合物が多く発生した原因は、ピストンリング等の摩耗によって燃焼ガスのシール性が低下し、混入した燃焼ガス中の硫黄分と油中のカルシウム添加剤が反応したためと考えられます。そのため、次回点検ではピストンリングやシリンダライナの摩耗状態の点検を推奨します。定期的なトライボ診断実施定期的な分析を実施することにより、データの変化から異常の兆候を早期に発見することが可能となります。今後懸念される疲労摩耗、凝着摩耗の進行を監視するため、定期的なトライボ診断の実施を推奨します。粘度、酸価、塩基価の結果から、油は劣化が進行していると推定されます。粘度粘度は、.m/sと新油値の.mm/sに比較して粘度変化率が+.％となっており、当社推奨の管理限界値である±％以内を超えていました。粘度の上昇要因は、別紙エンジンオイルの粘度上昇メカニズムをご覧ください。水分はppmと当社推奨の管理限界値以下にあり、良好と判断します。酸価・IR・塩基価酸価劣化の進行度は、酸価、IR、塩基価の結果から総合的に判断します。IRの結果は汚染度が高い影響で、油劣化の兆候を示すカルボン酸の吸収の確認が困難であったものの、酸価は、mgKOH/gと新油値mgKOH/gに比較して高く、塩基価は.mgKOH/gと当社所有の新油値に比較して低下しており、劣化が進行していると推定されます。計数汚染度、重量汚染度が高い値でした。フィルタの表面観察、SOAP-Tおよび粒度分布の結果から、汚染度が高い要因は、摩耗、スラッジ、すす、外部混入異物の影響と考えられます。計数汚染度計数汚染度はNAS級以上と汚染されていました。重量汚染度はmg/mlでした。光学顕微鏡写真重量汚染度で濾過したフィルタ表面上の夾雑物を光学顕微鏡で観察した結果、金属片、粘ちょう物、鉄錆、砂等が観察されました。粒度分布粒度分布は.～.μmの範囲にあり、.μmにピークが確認されました。μm以下の粒子が多いことから、燃焼して発生したすす等が油中粒子の主成分であることが推測できます。はフェログラフィーおよびSOAP-Tの結果から総合的に判断した結果、継続使用は可能ですが、今後の機器の機能を確認するためにも傾向管理が有用と考えます。フェログラフィー【定量分析：Is値】Is値は異常摩耗の早期発見パラメータのつで、摩耗粒子を定量化するために用います。今回のIs値は、の乗とやや高い値でした。フェログラフィー【定性分析：摩耗粒子および摩耗形態観察】分析結果から観察された代表的な粒子は、以下の通りでした。正常な摩耗粒子・潤滑状態が正常なマイルド摩耗により発生。疲労摩耗粒子・繰返し応力を受けて発生。黒錆・潤滑状態がやや厳しい凝着摩耗により発生。金属接触が厳しく、且つ、高い摩擦熱が発生していると考えられます。フリクションポリマ・局部的に高圧・高温となる場合に発生。観察された摩耗粒子の中でも黒錆は、将来的な摩耗の進行に繋がる可能性を示唆しているため、傾向監視が必要と思われます。黒錆は、凝着摩耗に分類されます。この摩耗粒子は、油膜切れによる摺動面での金属同士の接触時に起こる高い摩擦熱によって鉄が酸化され発生します。この状態が継続した場合、摺動面で焼付が発生し、設備の損傷に至る場合があります。Iカップリング発光分光分析【SOAP-T】検出された金属元素から発生箇所を推定すると、以下の通りでした。鉄、鉛、銅、クロム、錫・エンジン部品リン、亜鉛、カルシウム、マグネシウム・添加剤アルミニウム、ケイ素、ナトリウム・外部混入異物クランクメタルの摩耗SOAP-Tで錫がppm、銅が.検出されたことから、クランクメタル表面に摩耗が発生していると推定されました。ディーゼルエンジンのクランクメタルは積層構造になっており、クランクメタルの最表面はホワイトメタル層が存在し、その下にニッケル層、さらにその下には銅と鉛の合金であるケルメット層が存在します。ディーゼルエンジンのメタルは、設計上、油膜が正常に形成される流体潤滑が基本であることから、通常の使用においては摩耗しにくいと思われますが、メタルの潤滑部に流体潤滑になりにくい部分が発生するとメタル表面の軟質金属部が摩耗しメタル部のすぐ下のニッケル部まで摩耗し始め、ホワイトメタル層の主成分である錫や鉛、そしてメタルの第二層のニッケルやバックメタルの銅が検出されます。今後、摩耗が進行した場合、軸受が焼付を起こす可能性があるため、注意が必要です。固形カルシウム化合物の生成SOAP-Tでカルシウムが.ppm検出されました。この影響については、別紙固形カルシウム化合物の生成をご覧ください。
報告№109-09136 報告№113-00296 | 分析№109-001160 分析№113-001211 | 113-001211 | 濾過前の試料油を分析した結果、RBOTが前回のminからminにmin減少していました。このまま継続使用した場合、この減少傾向から限界値に到達するのは、別紙図RBOTの減少傾向に示すように年月と推定されました。今後、酸化防止剤が減少することで基油の劣化が進行することが予想されます。これらの障害発生に対する弊害を勘案の上、次年度も必ずトライボ診断を実施し、油の余寿命の減少傾向を確認することを推奨します。
報告№108-6552 報告№108-6552 | 分析№108-02851 分析№108-02851 | 108-02851 | 精点Aを実施し、前回データと照合した結果、油中粒子の増加が確認されています。油中の粒子濃度は、油膜破断による発生や、油槽内などでの沈降が均衡したところで一定、いわゆる平衡状態になりますが、このバランスが崩れると増加する場合と減少する場合とに分かれます。増加した場合は、発生と減少の均衡が崩れ、摩耗の発生や外部混入が始まったことを示し、またこれとは反対に、減少した場合は発生量が減少しているか、或いは、減少量が大きくなっていることを示し、特に減少は、汚染状態や潤滑状態が良好であることを示唆しています。今回は、油中粒子の増加が確認されています。油中粒子が増加した理由は、摩耗が僅かに進行したと考えられます。摩耗粒子の形態観察で異物の噛み込みなどで発生する切削粒子、金属接触が厳しい場合に発生するシビア粒子がやや多く観察されていることから、摩耗形態は切削摩耗と凝着摩耗が混在していることが確認できます。特に切削摩耗は、異物が混入していない状態に比較して、摩耗進行速度が速く注意が必要です。但し、前回から今回採油まで更油を実施しておらず、年半経過しても軸受メタルの錫濃度の増加量がと極僅かで、良好な潤滑状態が継続していたものと考えられます。したがって、今回観察された切削粒子は、前回に比較して増加しており、前回から今回までの間に発生したものと思われますが、軸受メタルの摩耗の進行速度から、今回採油時には発生が終息していた可能性が考えられます。現在、すでに摩耗が安定しているのかを確認するため、同様の採油箇所から再度採油を行い、摩耗の進行の有無を確認されることを推奨します。次回採油時期は、ヶ月程度を目処に実施されることを推奨します。これらのことは、前回に比較して、計数汚染度はランク増加しているものの良好の範囲にあり、SOAP／D-SOAPの鉄および錫濃度に変化がないこと異常摩耗の早期発見パラメータであるフェログラフィーのIs値がの乗と良好の範囲にあるものの、摩耗粒子の形態観察の結果、異物の噛み込みなどで発生する切削粒子、金属接触が厳しい場合に発生するシビア粒子がやや多く観察されたこと以上のことから判断しています。尚、潤滑油の基本特性も良好の範囲にあることから継続使用可能と判断します。
報告№109-09469 報告№109-09469 | 分析№109-002901 分析№109-002901 | 109-002901 | ・摩耗状態異常摩耗の早期発見パラメータであるフェログラフィーのIs値が高いの乗で、観察された摩耗粒子は、疲労摩耗粒子、局部的に高圧・高温となる場合に発生するフリクションポリマが比較的多く観察されました。また、SOAP／D－SOAPの結果、鉄および銅が比較的多く検出されました。転がり軸受寿命の指標としている摩耗粒子が観察されなかったことから、フレーキングは発生していないことが確認されているものの、本軸受内部で発生している摩耗形態は、疲労摩耗であるため、今後さらに摩耗が進行し、フレーキングに進展することが懸念されます。・フリクションポリマフリクションポリマは、潤滑油が軸受軌道面で高圧下に押し込められ高圧状態になると同時に、圧縮熱も発生して高温状態になります。その結果、潤滑油が重合して発生することが知られています。そのため、高圧高温状態の解消がなされなければ、潤滑油は劣化する場合があります。・汚染度計数汚染度はNAS級以上と汚染されていました。汚染度が高い要因は、摩耗粒子とフリクションポリマの発生によるものと考えられます。・を示す粘度、水分、全酸価、IRの各データは良好でした。結論疲労摩耗の発生が確認されていますが、現在のところ潤滑油および軸受は継続使用可能な状態にあると判断します。今後、疲労摩耗による摩耗の進行と潤滑油の劣化が懸念されるため、定期的に分析を実施し、摩耗の進行状況および油の劣化状況を確認されることを推奨します。次回分析の時期を理論的に求めたところ、最短で約時間となります。この時間は、油中汚染物が均一になるために必要とする時間であり、この時間を経過すれば、再分析の結果から状態の傾向を確認することが可能となりますので、これを参考に次回分析時期を検討されることを提案します。尚、計数汚染度がNAS級以上と汚染されており、汚染粒子による摩耗の進行が懸念されるため、可能であれば、予防処置として濾過等による汚染状態の改善をはかることを併せて推奨します。
報告№104-4032 報告№104-4032 | 分析№104-02003 分析№104-02003 | 104-02003 | 流動ブロワ号の電動機側軸受は、集油槽内をNAS級以上の清浄度になるように汚染度を濾過※又は更油により改善できれば、年以上継続使用が可能な状態になります。又、現状の汚染度でも、少なくとも半年間は継続使用可能な状態にあると判断します。これらのことは、以下の結果から判断しました。計数汚染度がNAS級と当社推奨の管理限界値に到達していた。SOAP／D-SOAPの結果、軸受の主成分である鉄が検出されたが微量であった。異常摩耗の早期発見パラメータであるフェログラフィーのIs値がの乗とやや高いものの、異常摩耗の兆候を示すシビア粒子等の摩耗粒子がほとんど観察されなかった。※濾過とは、潤滑油の系統に設置してあるラインフィルタ等による濾過ではありません。濾過装置の種類はいくつかありますが、濾過を行う場合は濾過性能がNAS級以上の清浄度を確保できる濾過機の使用を推奨します。本試料油は継続使用可能な状態にあると判断します。粘度は良好と判断します。粘度はmm/sと新油値mm/sに比較して、粘度変化率は+.％と当社推奨の管理限界値の±％を大きく超え、ISOVGの範囲にありました。油名が間違っている可能性がありますので、再度ご確認下さい。水分は良好と判断します。水分はppmと当社推奨の管理限界値の以下にあり、良好と判断します。全酸価は良好と判断します。全酸価は.mgKOH/gと新油値.mgKOH/g以内にあり、良好と判断します。IRは良好と判断します。IRは、IRチャートに示すように新油に比較して変化なく、良好と判断します。計数汚染度は当社推奨の管理限界値に到達しており改善が必要と判断します。計数汚染度はNAS級と当社推奨の管理限界値のNAS級に到達しており、改善が必要と判断します。重量汚染度は良好と判断します。重量汚染度は.mg/mlと当社推奨の管理限界値のmg/ml以内にあり、良好と判断します。機器の潤滑状態本機器の軸受は、今後の運転時間や運転状況が、特に変化のない運転であれば、少なくとも年間は継続使用可能な状態にあると判断します。SOAPは良好でした。SOAPの結果、軸受の主成分である鉄が検出されず、良好と判断する。D－SOAPは良好でした。D－SOAPの結果、軸受の主成分である鉄が検出されたものの、微量であり、良好と判断します。フェログラフィーの結果、潤滑状態は良好と判断します。フェログラフィーの結果、異常摩耗の早期発見パラメータであるIs値がの乗とやや高いものの、異常摩耗の兆候を示すシビア粒子等の摩耗粒子がほとんど観察されていないことから、今後の運転時間や運転状況が、特に変化のない運転であれば、軸受は少なくとも年間は継続使用可能な状態にあると判断します。
報告№109-09249 報告№111-00162 | 分析№109-001747 分析№111-000811 | 111-000811 | 潤滑油は継続使用可能な状態であり、また運転中における潤滑状態も正常であったものと判断します。本試料油は、分析結果の全ての分析項目の値が当社推奨の管理基準値を満たしており、新油分析値との比較結果も問題となる値はありませんでした。分析結果特性低下特性低下に係るパラメータの分析結果は良好と判断します。粘度粘度はmm/sと新油値mm/sに対する粘度変化率は-.％で、当社推奨の管理限界値である±％以内にあり、良好と判断します。全酸価添加タービン油の全酸価は、油メーカによって初期値が違うため統一した管理基準を設定するのが困難であることから、当社では管理限界値を設定しておらず、新油分析値との比較及び他の分析項目の結果より全酸価の状態判断を行います。その結果、全酸価は.mgKOH/gと新油値.mgKOH/gに比較して若干高くなっていますが、IRチャートに示すように劣化の兆候として現れるカルボン酸などの有機物・有機化合物の発生が確認されていないことから、良好と判断します。酸化安定度酸化安定度はminであり、当社推奨の管理限界値のmin以上であることから良好と判断します。有機物・有機化合物有機物・有機化合物は、IRチャートによる新油分析値との比較の結果、cm-付近に劣化の兆候を示すカルボン酸の吸収が確認されていないことから、良好と判断します。色相はLであり、新油値のL.に比較して大きな変化はないことから、良好と判断します。汚染に係るパラメータの分析結果は良好と判断します。水分はppmであり、当社推奨の管理限界値の以下であることから良好と判断します。汚染粒子数はNAS級であり、当社推奨の管理限界値のNAS級以内であることから良好と判断します。汚染度物重量は.mg/mlであり、当社推奨の管理限界値のmg/ml以内であることから良好と判断します。摩耗運転中における潤滑状態は正常であったものと判断します。異常摩耗の早期発見パラメータであるフェログラフィーのIs値がのマイナス乗と当社基準値と比較して良好の範囲にあったことから、潤滑箇所の潤滑状態は正常と判断します。金属濃度SOAP法により金属濃度を測定した結果、外部から混入したと思われるリンがppm検出されましたが僅かであり良好と判断します。金属濃度酸溶解法により金属濃度を測定した結果、潤滑箇所で発生する金属接触によって検出される錫、外部から混入したと思われる亜鉛、カルシウムが、ナトリウムが検出されましたが僅かであり良好と判断します。
報告№111-00058 報告№111-00058 | 分析№111-000387 分析№111-000387 | 111-000387_date110825 | グリースの物理的性状は良好と判断します。グリースは継続使用可能な状態にあると判断します。≪状態監視とパラメータ≫分析の目的および各分析のパラメータは以下の通りです。特性低下目的：グリースの分析結果から、グリースの物理的性状や劣化傾向などを確認する。全酸価JISK赤外線吸収スペクトルJISKちょう度JISK滴点JISK摩耗目的：グリース中の摩耗粒子を分析する事により、回転・摺動部の潤滑状態、摩耗劣化の程度、余寿命などを解析する。摩耗診断電子顕微鏡観察JISKX線マイクロアナリシス油中金属濃度JISK≪分析結果≫特性低下全酸価：良好全酸価.mgKOH/gは新油値の.mgKOH/g以内にあることから問題は無いと判断します。赤外線吸収スペクトル：良好ちょう度：良好ちょう度値はと当社推奨の管理限界値であるから以内に留まっています。滴点：良好滴点はと新油値のに比較し高いものの、ちょう度が良好の範囲にあり、かつ、有機物・有機化合物試験の結果で油劣化の兆候を示すカルボン酸の吸収が見られないことから、問題は無いと判断します。摩耗摩耗診断電子顕微鏡観察・X線マイクロアナリシス：今回は実施していません。油中金属濃度：今回は実施していません。
報告№109-09136 報告№112-00588 | 分析№109-001160 分析№112-002432 | 112-002432_date130228 | 、汚染状態、摩耗状態ポンプ減速機と潤滑油は、継続使用可能な状態であるため、分解点検の必要はないと判断します。但し、観察された油中粒子には、異物の切削作用の影響で発生する切削摩耗や、繰り返し応力による疲労摩耗で発生した摩耗粒子が観られたことから、今後の摩耗進行を傾向監視するため、＜以下のに示す＞対策を推奨します。余寿命予測フェログラフィーのIs値は、前回に比較しての乗から乗に桁低下し、安定した潤滑状態になっていることがわかります。このような安定した潤滑状態では、異常な方向に向かう上昇角を示さないことからIs値による余寿命予測はできませんが、前回と今回の摩耗形態や摩耗サイズの粒度分布、金属摩耗量、油中汚染物の影響や潤滑性状の確認や比較等の過程を経た結果から総合的に判断すると、少なくとも年程度の間は継続して使用が可能な状態にあると判断します。定期的なトライボ診断トライボ診断は、潤滑油を分析し、潤滑油の性状を調査して継続使用が可能か、更油すべきかの評価を行うことはもとより、ギヤや転がり軸受、すべり軸受などの潤滑状態も評価する設備診断技術ですが、農業用の設備では稼働率にもよるものの年に回程度の診断により、そのデータの変化から異常の兆候を早期に発見することや、分解点検の必要性を判断することが可能となります。今回の分析データでは、潤滑油中に摩耗速度の早い摩耗形態の切削摩耗および疲労摩耗が確認されたことから、今後も定期的な分析診断により設備状態を把握することを推奨します。濾過油中の汚染度が高いことから、摩耗粒子や異物等がギヤ歯面や軸受軌道面に噛み込むことによる摩耗の進行が懸念されるため、濾過を推奨します。バックラッシによる評価トライボ診断では、バックラッシの増加量を分析結果から計算できますが、今回は計算に必要な歯幅に関する情報が不足していたため、仮定して計算しております。不足している情報をお知らせ頂ければ、より正確な診断を行うことが出来ますので、可能であれば情報をお知らせ下さい。はフェログラフィーおよびSOAP-Tの結果から総合的に判断した結果、傾向管理が必要な状態にあると考えられます。フェログラフィー【定量分析：Is値】Is値は異常摩耗の早期発見パラメータのつで、摩耗粒子を定量化するために用います。Is値は前回に比較しての乗から乗に低下し、低い値でした。フェログラフィー【定性分析：摩耗粒子および摩耗形態観察】分析結果から比較的多く観察された粒子は、以下の通りでした。正常な摩耗粒子・潤滑状態が正常なマイルド摩耗により発生。切削粒子・異物や金属表面の微小突起による切削摩耗により発生。疲労摩耗粒子・繰返し応力を受けて発生。観察された摩耗粒子の中でも切削粒子は、注意が必要です。減速機で切削摩耗が発生した場合、減速機内部で使用されている転がり軸受が切削摩耗により生じた軌道面の損傷が起点となって、寿命が分の程度に低下することがあることから、切削摩耗には十分注意する必要があります。切削摩耗の発生原因となる混入異物が残留している場合、この異物により切削摩耗が継続して発生する可能性があります。Iカップリング発光分光分析【SOAP-T】検出された金属元素から発生箇所を推定すると、以下の通りでした。鉄、鉛、銅、ニッケル、錫、亜鉛・ギヤ、軸受等リン・添加剤カルシウム、アルミニウム、ナトリウム・外部混入異物バックラッシご提供いただいた減速機に関する情報から、スパイラルベベルギヤであり、この部分のバックラッシを求めました。尚、歯幅が不明でしたのでmmと仮定しました。その結果、減速機のギヤ歯面に摩耗が集中していたと仮定した場合、バックラッシの増加量は約μmと推定されました。バックラッシ増加分の上限値は、メーカにより差異はあるものの、当社の推奨するバックラッシは、一般に推奨されるμmを管理目安にしています。この値に比較して十分に小さい値であり、前回に比較してSOAP-Tの鉄濃度が減少していることから、摩耗は安定しているものと推定されます。計数汚染度は、当社推奨の管理限界値に到達していました。計数汚染度計数汚染度は、NAS級と当社推奨の管理限界値NAS級に到達していました。重量汚染度は、mg/mlでした。光学顕微鏡写真重量汚染度で濾過したフィルタ表面上の夾雑物を光学顕微鏡で観察した結果、茶褐色のスラッジ、金属片、鉄錆、砂等が観察されました。は良好と判断します。粘度粘度は、.mm/sと新油値mm/sに比較して、粘度変化率は-％で、当社推奨の管理限界値である±％以内にあり、良好と判断します。水分は、ppmと当社推奨の管理限界値の以下にあり、良好と判断します。酸価は、.mgKOH/gと新油値.mgKOH/g以下にあり、良好と判断します。IRIRチャートの結果、新油と使用油のスペクトルパターンはほぼ一致し、また、油劣化の兆候を示すカルボン酸の吸収が確認されていないことから、良好と判断します。
報告№109-09136 報告№112-00561 | 分析№109-001160 分析№112-002317 | 112-002317_date130318 | 分析の結果、潤滑油の劣化はなく、汚染度は良好な範囲にあることから、継続使用可能な状態にあると判断します。但し、異種油の混入および油名が違う可能性があることから、以下の対策を推奨します。減速機分析の結果、減速機は継続使用可能な状態にあると判断します。但し、将来的な摩耗進行の有無を確認するためにも傾向監視を継続することが有効です。定期的な分析今後懸念される切削摩耗の進行を監視するため、定期的に分析を実施することを推奨します。異種油の混入および油名の確認SOAP-Tの結果、分析データから新油と一致しないデータが確認されたことから、異種油の混入または油名が違っている可能性があります。油は設備の条件にあった適正な性能のものを使用することが重要であるため、異種油の混入の有無、油名を再確認することを推奨します。診断結果は良好と判断します。粘度前回に比較して今回の粘度は、.mm/sから.mm/sに上昇していました。新油値.mm/sに比較して、粘度変化率は+.％で、当社推奨の管理限界値である±％以内であり、良好と判断します。水分前回に比較して今回の水分は、ppmから.ppmに増加しているものの、当社推奨の管理限界値の以下であり、良好と判断します。酸価前回に比較して今回の酸価は、.mgKOH/gから.mgKOH/gに低下していました。新油値.mgKOH/gに比較して高いものの、IRの結果で油劣化の兆候を示すカルボン酸の吸収が確認されていないことから、良好と判断します。IRIRチャートの結果、新油と使用油のスペクトルパターンはほぼ一致し、また、油劣化の兆候を示すカルボン酸の吸収が確認されていないことから、良好と判断します。は良好と判断します。計数汚染度前回に比較して今回の計数汚染度は、NAS級からNAS級に増加しているものの、当社推奨の管理限界値NAS級以下であり、良好と判断します。重量汚染度前回に比較して今回の重量汚染度は、.mg/mlから.mg/mlに増加しているものの、当社推奨の管理限界値mg/ml以下であり、良好と判断します。光学顕微鏡写真重量汚染度で濾過したフィルタ表面上の夾雑物を光学顕微鏡で観察した結果、金属片、鉄錆、砂等が観察されました。はフェログラフィーおよびSOAP-Tの結果から総合的に判断した結果、継続使用は可能ですが、機器の機能を保持するためにも傾向管理が有用と考えます。フェログラフィー【異常摩耗指数：Is値】Is値は異常摩耗の早期発見パラメータのつで、摩耗粒子を定量化するために用います。前回に比較して今回のIs値は、の乗からマイナス乗に低下し、低い値でした。フェログラフィー【定性分析：摩耗粒子および摩耗形態観察】分析結果から比較的多く観察された粒子は、以下の通りでした。切削粒子・異物や金属表面の微小突起による切削摩耗により発生。観察された摩耗粒子の中でも、切削粒子は、注意が必要です。減速機で切削摩耗が発生した場合、減速機内部で使用されている転がり軸受が切削摩耗により生じた軌道面の損傷が起点となって、寿命が分の程度に低下することがあることから、切削摩耗には十分注意する必要があります。切削摩耗の発生原因となる混入異物が残留している場合、この異物により切削摩耗が継続して発生する可能性があります。Iカップリング発光分光分析【SOAP-T】検出された金属元素から発生箇所を推定すると、以下の通りでした。鉄、銅、錫・ギヤ、軸受等リン、亜鉛、カルシウム・外部混入異物SOAP-Tの結果、前回同様にリン、亜鉛が高い値で検出されました。リンと亜鉛は、添加剤成分として添加されていることがありますが、使用油である新日石タービンは、無添加油であることから、添加剤は含まれていません。このことから、異種油が混入したか、或いは、油名が違う可能性が考えられます。バックラッシご提供いただいた減速機に関する情報から遊星歯車機構であることが分かりました。遊星歯車は、太陽歯車、内歯車、そして遊星歯車から構成されています。遊星歯車の個数は個ですので、遊星歯車と内歯車、遊星歯車と太陽歯車の接触点は合計で箇所となります。今回は、歯幅が不明でしたので歯幅をmmと仮定し、この部分のバックラッシを求めました。その結果、平均的に摩耗が発生していたと仮定した場合、バックラッシの増加量は以下の通りと推定されます。表バックラッシ増加量接触箇所 接触点 バックラッシ増加量 太陽歯車-遊星歯車 約×- 遊星歯車-内歯 約×- バックラッシ増加分の上限値は、メーカにより差異はあるものの、当社の推奨するバックラッシは、一般に推奨されるμmを管理目安にしています。この値に比較して十分に小さい値です。銅を使用した箇所の溶出・摩耗銅を使用した箇所は、転がり軸受の保持器が考えられます。保持器であった場合、今後摩耗が進行することで転動体とのギャップが大きくなると共に振動が増大し、摩耗の進行につながることが懸念されます。その他の銅を使用した箇所の溶出・摩耗潤滑油系統内で銅を使用している箇所は、潤滑油冷却器の配管などが考えられます。この箇所で溶出・摩耗が発生する場合は以下のことが考えられます。潤滑油冷却器の配管で摩耗していた場合、配管取付け部に緩みが生じて配管が振動し、継手部が外れたり、亀裂が生じて冷却水の混入にいたる場合があります。亜鉛系添加剤の影響により、潤滑油冷却器の配管で溶出していた場合、ピンホールが発生して冷却水の混入に至る場合があります。今後、油劣化の進行や水分濃度が上昇することに注意が必要です。
報告№107-4543 報告№107-4544 | 分析№107-02132 分析№107-02174 | 107-02174 | トライボ診断の結果、粘度を除く項目は良好でした。粘度は、新油値のmm/sに比較し変化率が-.％のmm/sとなっており、当社推奨の管理限界値である±％を超えていました。IRの結果、異種油の混入や劣化の進行が確認されなかったことから、粘度の低下は、潤滑油の製造ロットによる差異、または、潤滑油の分子がせん断作用を受け粘度が低下したことなどが考えられます。現在のところ、本試料油は継続使用可能な状態にありますが、定期的に分析を実施し、粘度の低下および油の劣化の進行状況を確認することを推奨します。尚、補充用として尻労WFに保管している新油がありましたら、ml程度ご提供下さい。新油の粘度をチェックいたします。粘度が当社推奨の管理限界値を超えていました。粘度は当社推奨の管理限界値を超えていました。粘度はmm/sと新油値mm/sに比較して、粘度変化率は-.％で、当社推奨の管理限界値である±％を超えていました。粘度はmm/sでした。粘度はmm/sでした。粘度指数はでした。粘度指数はでした。水分は良好。水分はppmと当社推奨の管理限界値の以下であり、良好と判断します。全酸価は良好。全酸価は.mgKOH/gと新油値.mgKOH/g以内であり、良好と判断します。
報告№108-0387 報告№108-5110 | 分析№108-03581 分析№108-03584 | 108-03584 | 分析の結果、計数汚染度がNAS級と油中の汚染粒子が少なく清浄な状態にあることが確認されています。これは、濾過機が常設され、十分な濾過が実施されているためと考えられます。このような場合、摩耗粒子が発生していても除去されて、異常な摩耗状態であることを検出できない場合が考えられます。今後は、より正確に摩耗の進行状況を把握できるように、濾過機の入口と出口の箇所から採油を実施し、濾過効率を基に解析し、把握することを提案いたします。尚、および汚染状態を示す各データが良好の範囲にあり、潤滑油は継続使用可能と判断します。これらのことは、前回に比較して、計数汚染度ランク増加しているものの、SOAP／D-SOAPの鉄濃度に変化はないこと異常摩耗の早期発見パラメータであるフェログラフィーのIs値がのマイナス乗と良好の範囲にあることを示す粘度、水分、全酸価、IRの各データが良好の範囲にあること以上のことから判断しています。
報告№109-09568 報告№109-09568 | 分析№109-003510 分析№109-003510 | 109-003510 | を示す粘度、水分、全酸価の各データは良好でした。泡立ち試験の結果は、-と新油値が-であるのに比較して高い値となっていたことから消泡性能が低下していることが分かりました。潤滑状態の異常の早期発見パラメータである潤滑状態指数は、のマイナス乗と濾過設備のない機器であれば正常な潤滑状態にあると判断できます。・消泡性能の低下消泡性の性能が低下していることが確認されたことから、今後の使用状況によっては油の酸化劣化が進行したり、ギヤ歯面およびベアリング軌道面で油膜切れが発生したりする場合があるため、消泡剤の添加による消泡性能の改善など何らかの対応が必要になると思われます。・潤滑状態濾過設備のない機器であれば正常な潤滑状態にあると判断できますが、当該機の潤滑系にはフィルタが設置されているため、別紙インライン・オフラインフィルタの影響に示すとおり、潤滑状態が異常となり大型の摩耗粒子が発生したとしても、粒子の大部分が捕捉されてしまい正常な潤滑状態にあると誤認してしまう可能性があります。このようなフィルタの影響を考慮に入れたLCインデックスは、摩耗がやや厳しい状態に分類されるの乗領域となりました。フィルタの影響を考慮した潤滑状態指数は、前回のの乗から乗に桁低下し、運転状態が前回と大きな差がなければ、摩耗は安定している状態にあると思われます。結論消泡性能の低下が確認されたものの、ギヤおよび転がり軸受は、継続続使用可能な状態にあると思われます。尚、今後は障害予防を目的に以下の対策を推奨します。現在のところ摩耗は安定した状態にあると思われますが、運転条件によっては摩耗の進行が速まる場合も想定されるため、今後は潤滑油の分析に加えてフィルタ付着物の分析を実施し、異常な摩耗状態発生の有無を精密に確認することを推奨します。消泡性能の改善は、添加する消泡剤の効果をテストにより確認する必要がありますので、必要な場合は当社営業担当者までお知らせ下さい。泡立ち試験の結果、消泡性能が低下していることが確認されました。粘度粘度はmm/sと新油値mm/sに比較して、粘度変化率は-.％で、当社推奨の管理限界値である±％以内にあり、良好と判断します。粘度粘度はmm/sでした。粘度指数粘度指数はでした。泡立ち試験泡立ち試験は-と新油に比較して高い値でした。水分はppmと当社推奨の管理限界値の以下であり、良好と判断します。全酸価全酸価は.mgKOH/gと新油値mgKOH/gに比較して高いものの、IRの結果で油劣化の兆候を示すカルボン酸の吸収が確認されていないことから、良好と判断します。機器の潤滑状態精密な濾過設備がない機器であれば、潤滑状態指数は正常の範囲にあると判断します。潤滑状態指数異常摩耗の早期発見パラメータである潤滑状態指数がのマイナス乗と精密な濾過設備がない機器であれば、潤滑状態指数は正常の範囲にあると判断します。
報告№106-6023 報告№106-6099 | 分析№106-00388 分析№106-02218 | 106-02218 | 初期試験を実施した結果、潤滑状態は安定し、潤滑油も継続使用可能と判断します。これらのことは、前回に比較して、計数汚染度は等級に変化がないことSOAP／D-SOAPの鉄及び錫濃度に大きな変化がないこと異常摩耗の早期発見パラメータであるフェログラフィーのIs値が.と良好の範囲にあること以上のことから判断しました。
報告№105-0225 | 分析№105-01516 | 105-01516 | 粘度がmm/sと新油のmm/sに比較して、粘度変化率は％で、やや不良領域にありました。粘度が高い要因は、ISOVG等の高粘度グレード油の混入があった可能性があります。高粘度グレード油混入の有無の確認をお願い致します。
報告№109-09136 報告№112-00162 | 分析№109-001160 分析№112-000668 | 112-000668 | 軸受は継続使用可能な状態にあると判断します。但し、今後も摩耗の進行を傾向監視するため、以下の対策を推奨します。定期的な分析凝着摩耗の進行を監視するため、定期的に分析を実施し、分析データによる摩耗の進行状況を確認することを推奨します。Is値は異常摩耗の早期発見パラメータのつで、摩耗粒子を定量化するために用います。今回のIs値はの乗であり、潤滑状態はやや厳しいと判断できます。摩耗粒子の形態で比較的多く観察された粒子は、潤滑状態が正常な場合に発生する摩耗粒子金属潤滑部が局部的に油膜切れを起して発生するシビア粒子でした。これらの摩耗粒子が観察された場合、潤滑部で発生している摩耗形態は、正常なマイルド摩耗潤滑状態がやや厳しい凝着摩耗であることが分かります。計数汚染度は良好でした。分析結果計数汚染度は良好と判断します。計数汚染度計数汚染度はNAS級と当社推奨の管理限界値のNAS級以内にあり、良好と判断します。重量汚染度はmg/mlでした。機器の潤滑状態摩耗粒子の形態観察の結果、潤滑状態が正常な場合に発生する摩耗粒子、金属潤滑部が局部的に油膜切れを起して発生するシビア粒子が比較的多く観察されました。SOAPSOAPの結果、摩耗により発生する鉄が検出されていないことから、良好と判断します。D－SOAPD－SOAPの結果、摩耗により発生する鉄が検出されました。フェログラフィー異常摩耗の早期発見パラメータであるフェログラフィーのIs値がの乗とやや高く、摩耗粒子の形態観察の結果、潤滑状態が正常な場合に発生する摩耗粒子、金属潤滑部が局部的に油膜切れを起して発生するシビア粒子が比較的多く観察されました。
報告№106-0108 報告№106-0108 | 分析№106-00714 分析№106-00714 | 106-00714 | 【減速機の摩耗状況】分析の結果、ギヤ歯面ではシビア摩耗粒子や疲労摩耗粒子が発生する厳しい金属接触が発生し、また、～μm前後のマイクロピットと呼ぶ剥離痕が発生していることがわかりました。歯面で発生しているマイクロピットは、現在のところ継続使用に影響がない程度と思われますが、今後この摩耗痕を起点として更に摩耗が進行することも懸念されます。【水分の混入】を示す項目のうち、水分がppmと当社推奨の管理限界値を超えていましたが、今回の採油容器がペットボトルであったため、水分が高くなったのはペットボトル中の水分が混合した事が原因と考えられました。計数汚染度は水分濃度が高く、油が濁っているため、センサーエラーを起こして測定不能でした。【対策】・摩耗進行を確認するため、運転再開後ヶ月後に再度分析を実施し、摩耗の進行状況を確認されることを推奨します。・検出された水分が、ペットボトル中の水分であれば問題ありませんが、潤滑油に水分が混入していた場合は、錆の発生が懸念されるため水分を除去する必要があります。水分除去は、油量がLと比較的少ないため更油による方法を推奨します。尚、更油の際は、水分が油槽底部の淵に残留しないように配慮してください。・次回からは、正確な水分濃度を確認するために当社が供給する採油の専用容器を使用してください。【提案】・今回の採油は、主機停止中に下部ドレンから採油しているため、油循環中に比較して油中粒子が沈降し、その分高濃度になっていると考えられます。したがって、油が循環している状態で採油した場合に比較し、汚染度や摩耗に関するデータが高くなり、状態診断に影響がでる可能性があります。今後の採油は、停止後なるべく早いタイミングで採油を実施されることを推奨します。・トライボ診断では、歯車のタイプ形状、モジュール、歯幅、歯数、初期バックラッシが分かれば歯車の管理パラメータとして有効であるバックラッシの増加程度を推定し、バックラッシ調整の要否を判定するなど、より良い管理を行う事が出来ますので、次回トライボ診断実施時には各情報の提供をお願いします。
|  | 113-002503 | フェログラフィーで観察された代表的な摩耗粒子は以下の通りです。腐食粒子・フレッティングにより発生。赤錆は、摩擦面が将来的に異常摩耗へ進展する可能性を示唆しているため、傾向監視が有用と思われます。詳細は、別紙傾向監視が必要な摩耗粒子をご覧ください。
報告№103-4521 | 分析№103-01029 | 103-01029 | 分析の結果、フェログラフィーを除く項目は良好でした。フェログラフィーの結果、摩耗過酷度を示すIs値は.と良好の範囲にあるものの、摩耗粒子形態観察で摩擦熱が高い場合に発生する球状粒子、外部から混入した鉄錆が見られました。球状粒子は、異常の兆候を示す形態のパラメータで、この摩耗粒子が発生する原因は、一般に、溶接工事、溶接作業などによる溶接スパッタの混入、電食による発生、厳しい金属接触による摩耗、が考えられます。発生原因が、の溶接スパッタの混入であれば、今後増加しないと思われますが、が考えられる場合は、原因を取り除かなければ球状粒子は増加すると考えられますので、ヶ月以内に再度分析を実施し、この球状粒子が増加の有無を確認されることを推奨します。
報告№109-09136 報告№114-00158 | 分析№109-001160 分析№114-000478 | 114-000478 | は良好の範囲にあるものの、計数汚染度および重量汚染度は共に当社推奨の管理限界値を超えています。今後、油中の汚染物が軸受軌道面に噛み込み摩耗が進行することが懸念されるため、汚染度の改善が必要です。潤滑状態分析の結果、ミリポアフィルタとフェログラフィーにより観察された摩耗粒子は、μm未満の小さな切削粒子と、μm前後のシビア粒子と呼ばれる摩耗粒子が多数を占めています。中でも、シビア粒子は、摺動面の油膜が破断し、金属同士が直接接触して発生するものであることから、本設備の潤滑摺動部では油膜形成がし難い状態になっているところがあることが確認されています。検出された金属元素が、オイルリングの成分である銅、鉛、錫であり、鉄も比較的高濃度で、しかも異常摩耗の形態をしていることから、図番に示されている油切りスリーブとオイルリングの内側とで異常な潤滑状態になっていると考えられます。このような状態は、オイルリングが円滑に回転していない場合に見受けられる現象であることから、潤滑油の供給に直接関係するオイルリングの回転の様子を今一度確認することが必要と判断します。尚、前回整備した際に、軸受箱内の潤滑油がかかる部分はウエスで拭いて清掃しただけであることから、整備前に発生した摩耗粒子や異物等が軸受箱に残留している可能性が考えられます。そのため、運転を再開して潤滑油が攪拌されたことにより、油槽内に残留していた摩耗粒子や異物が浮上して潤滑油が黒化してきたことも考えられます。一方では、軸受交換後に摩耗が進行した可能性も考えられることから、以下の対策を推奨します。更油および軸受箱内の清掃油槽内は非常に汚染されており、油中の汚染物が軸受軌道面に噛み込み摩耗が進行することが懸念されるため、更油を推奨します。更油をする際には、共油で軸受箱内を数回清掃し、更油する新油もNAS級程度に清浄にした上で実施することを併せて推奨します。オイルリングの回転状況の確認観察された摩耗粒子の形態から、油膜が健全に形成されていないと判断されますので、潤滑油供給に直結しているオイルリングの回転の様子を確認することを推奨します。また、このような状況が継続した場合、軸受は大きな損傷につながることから、比較的短周期で傾向を監視することが必要です。異常摩耗の早期発見のパラメータであるIs値は、レベルと高い値です。また、潤滑部の摩耗が認められたため、定期的に潤滑油分析を実施し、摩耗推移を監視することが有用と考えます。フェログラフィーで観察された代表的な粒子は以下の通りです。正常な摩耗粒子・潤滑状態が正常なマイルド摩耗により発生。切削粒子・異物や金属表面の微小突起による切削摩耗により発生。切削粒子は、摩擦面が将来的に異常摩耗へ進展する可能性を示唆しているため、傾向監視が有用と思われます。詳細は、別紙傾向監視が必要な摩耗粒子をご覧ください。SOAP-Tの結果、摩耗により発生した鉄が高い値です。計数汚染度はNAS級以上、重量汚染度はmg/mlと共に当社推奨の管理限界値を超えています。フィルタグラムで金属片、鉄錆、砂等が確認されたことから、汚染度が高い要因は、摩耗粒子と外部混入異物の影響と思われます。粘度、水分、酸価、IR、RBOTの各データは良好です。
報告№104-4516 | 分析№104-00687 | 104-00687 | 運転開始ヶ月後に分析を実施した結果、摩耗は安定していると判断します。これらのことは、前回に比較して、計数汚染度はランク上昇しているものの良好の範囲にあり、SOAP／D-SOAPの鉄濃度に大きな変化がなく、異常摩耗の早期発見パラメータであるフェログラフィーのIs値が、.と変化がないこと以上のことから判断しました。
報告№107-6026 報告№107-6029 | 分析№107-02108 分析№107-02236 | 107-02236 | お客様からご提供のあった経緯に関する情報は以下の通りです。・年月に分解点検を実施した。・本試料油は、分解点検前の年月日に採油を実施した。本トライボ診断は、樹脂軸受が摩耗していないかを確認することを目的としました。分解点検前に採油した試料油を分析した結果、SOAP／D－SOAPで樹脂軸受に含まれる成分のモリブデンが検出されず、樹脂軸受の摩耗は確認されませんでした。又、全てのデータが良好であることから、この油は継続使用可能であり、潤滑状態も正常と判断します。
報告№109-09136 報告№112-00409 | 分析№109-001160 分析№112-001689 | 112-001689 | 潤滑油は継続使用可能な状態にあると判断します。但し、今後は障害予防を目的に以下の対策を推奨します。追加分析消泡性能が低下した場合、ギヤ歯面での油膜形成に影響が出て摩耗が進展することがありますので、フェログラフィーおよびSOAP-Tを追加して摩耗により発生する油中金属濃度や潤滑状態を確認することを推奨します。泡立ち試験泡立ち試験の結果は、-と新油値が-であるのに比較して高い値となっていたことから、消泡性能が低下していることが分かりました。今後の使用状況によっては油の酸化劣化が進行したり、ギヤ歯面およびベアリング軌道面で油膜切れが発生したりする場合があるため、消泡剤の添加による消泡性能の改善など何らかの対応が必要になると思われます。分析結果は良好と判断します。粘度粘度は.mm/sと新油値mm/sに比較して、粘度変化率は-.％で、当社推奨の管理限界値である±％以内にあり、良好と判断します。泡立ち試験泡立ち試験は-と新油値に比較して高い値でした。水分はppmと当社推奨の管理限界値の以下にあり、良好と判断します。酸価は.mgKOH/gと新油値.mgKOH/gに比較して高いものの、IRの結果で油劣化の兆候を示すカルボン酸の吸収が確認されていないことから、良好と判断します。
報告№104-0398 | 分析№104-02752 | 104-02752 | 濾過前の試料油を分析した結果、摩耗粒子形態観察でフレッティングにより発生したμm未満の赤錆が観察されました。D－SOAPの結果、前回に比較して鉄がからに上昇しました。フレッティングの発生要因は、スラストランナー固定部やスラストメタル台金部の鉄系材料が接合されたり、勘合されたりする部分から発生します。フレッティングによる赤錆が少量発生しても直ちに異常ではありませんが、場合によっては、これらの粒子、赤錆が軸受摺動面に噛み込み、摩耗を進行させる場合があります。これらの障害発生に対する弊害を勘案の上、次年度の分析では赤錆が軸受摺動面に噛み込み摩耗が進行することに注意が必要です。
|  | 112-002383 | フェログラフィーおよびSOAP-Tの結果から総合的に判断した結果、傾向管理が必要な状態にあると考えられます。フェログラフィー【定量分析：Is値】Is値は異常摩耗の早期発見パラメータのつで、摩耗粒子を定量化するために用います。今回のIs値はのと低い値でした。フェログラフィー【定性分析：摩耗粒子および摩耗形態観察】分析結果から比較的多く観察された粒子は、以下の通りでした。正常な摩耗粒子・潤滑状態が正常なマイルド摩耗により発生。シビア粒子・潤滑状態がやや厳しい凝着摩耗により発生。金属潤滑部が局部的に油膜切れを起していると考えられます。Iカップリング発光分光分析【SOAP-T】検出された金属元素から発生箇所を推定すると、以下の通りでした。鉄、銅、錫、亜鉛・ギヤ、軸受等リン・添加剤カルシウム、ナトリウム・外部混入異物バックラッシご提供いただいた減速機に関する情報から遊星歯車機構であることが分かりました。遊星歯車は、太陽歯車、内歯車、そして遊星歯車から構成されています。遊星歯車の数は、～個程度が一般的です。仮に個とした場合、遊星歯車と内歯車、遊星歯車と太陽歯車の接触点は合計で箇所となります。今回の情報から、油量が不明でしたので油量をLと仮定し、この部分のバックラッシを求めました。その結果、平均的に摩耗が発生していたと仮定した場合、バックラッシの増加量は以下の通りと推定されます。表バックラッシ増加量接触箇所 接触点 バックラッシ増加量 太陽歯車-遊星歯車 約. 遊星歯車-内歯 約. バックラッシ増加分の上限値は、メーカにより差異はあるものの、当社の推奨するバックラッシは、一般に推奨されるμmを管理目安にしています。この値に比較して十分に小さい値です。．水分は良好でした。尚、粘度、酸価は、油名が不明であったため、比較ができず評価できませんでした。
報告№107-6026 報告№108-0217 | 分析№107-02108 分析№108-01568 | 108-01568 | 本トライボ診断は、摩耗進行状況、汚染状況を確認する。【軸受の潤滑状態】トライボ診断の結果、前回同様転がり軸受の寿命の指標となるフレーキングの発生が確認されていないことから、現在のところ、ベアリングは継続使用可能な状態にあると判断します。但し、前回に比較して計数汚染度の各レンジが増加傾向にあり、特に～μmサイズの粒子が増加していました。また、前回同様に摩耗粒子形態観察の結果で、フレッティングにより発生する赤錆が多く観察され、異常摩耗の早期発見パラメータであるフェログラフィーのIs値がの乗から乗に桁上昇し、SOAP／D－SOAPの鉄濃度は増加傾向にあることから、摩耗の進行が確認されました。転がり軸受でフレッティングが発生する箇所は、軸と内輪内面軸受箱と外輪外面軌道輪と転動体の箇所が考えられました。今後、フレッティングにより発生した赤錆が軌道面に噛み込み、噛み込み傷が基点となって転がり軸受の寿命の指標となるフレーキングへ進展することが懸念されるため、定期的に分析を実施し、摩耗の進行状況を確認することを推奨します。【油の汚染状況】計数汚染度がナトリウム級以上と当社推奨の管理限界値を超え、重量汚染度が.mg/mlでした。
報告№109-09448 報告№109-09448 | 分析№109-002881 分析№109-002881 | 109-002881 | 摩耗状態異常摩耗の早期発見パラメータであるフェログラフィーのIs値は、潤滑状態が良好な状態にあることを示すの乗であり、点検を要する摩耗粒子が観察されておらず、現在のところ継続使用は可能な状態にあると判断できます。この状態で検出された油中金属は、その多くが鉄であり、これらは摩耗粒子の観察結果から疲労摩耗であることが分かりました。疲労摩耗は、スパイラルベベルギヤの歯面で発生していると推定されますが、発生箇所が歯面の微小領域であることから現在のところ継続使用は可能と判断できます。バックラッシ減速機の構造から、最も負荷が大きく、摩耗が進行しやすい箇所をスパイラルベベルギヤとスパイラルベベルピニオンと推定し、この部分のバックラッシを求めました。提供していただいた図面には歯幅が記載されておらず、また、更油後の稼働時間も不明であったため、歯幅mmと、更油後の稼働時間を時間と仮定してバックラッシを計算しました。その結果、減速機のギヤ歯面に摩耗が集中していたと仮定した場合、バックラッシの増加は初期値からμm増加したと推定されました。バックラッシ増加分の上限値はメーカにより差異はあるものの、当社が推奨するバックラッシは一般に推奨されるμmを目安にしており、今回のデータはこの値に比較して十分に小さい値であることがわかります。汚染度計数汚染度がNAS級とやや汚染されていました。汚染度が高い要因は、摩耗によるものと思われます。を示す粘度、水分、全酸価、IRの各データは良好でした。結論ゲート機器の潤滑箇所の摩耗診断分析結果から摩耗が発生している箇所はギヤ歯面であり、摩耗形態は疲労摩耗であることが分かりました。この摩耗形態は、ギヤ歯面に荷重が繰り返しかかることにより、歯面の表面下で材料が疲労して剥離します。歯面に加わる荷重が過大である場合、観察される摩耗粒子は今回より大きな粒子が発生します。分析結果から推定されたバックラッシの増加分はμmでしたが、このバックラッシは、一対の歯車の噛み合いを円滑にするための、ピッチ円周上での歯面間の遊びです。この値が過大になると振動や騒音の原因となるため、ギヤの摩耗状態を判断するためには重要なパラメータです。今回観察された摩耗粒子は、μmサイズの微小な粒子が支配的であることから、バックラッシの値は小さいと判断できます。バックラッシの計算時に仮定した稼働時間や歯幅などの数値が正確であれば、本減速機は継続使用可能と判断できます。整備の必要な箇所の検討整備が必要な箇所は、本分析結果から確認されませんでした。しかし、分析結果から僅かではありますがギヤの摩耗が進行していることが確認されていますので、今後は定期的に潤滑油分析を実施し、その結果から摩耗の進行状況を確認することにより、整備の必要の有無を監視する方法が有用と思われます。潤滑油の劣化度診断一般的に潤滑油が劣化した場合、油の外観は黒褐色になり、粘度や全酸価が上昇しスラッジ等が発生します。また、その過程では劣化の兆候を示すカルボン酸の吸収がIRで確認できます。今回のは、全てのデータが良好の範囲にあり、潤滑油の劣化は確認されなかったことから、継続使用可能であり、交換の必要はないと判断します。潤滑管理の方法現在の潤滑油は年使用していますが、年間使用したにもかかわらず劣化が確認されなかったことから、本設備の潤滑油は少なくても更油後年間は使用できることが分かりました。潤滑油の交換時期の判断は、今回の分析だけでは予測することは困難ですが、定期的に分析を実施し、その結果の傾向から劣化の進行状況を確認することで容易に可能になります。現在のところ潤滑部は継続使用可能な状態にあると思われますが、今後は疲労摩耗が進行する場合がありますので、定期的に分析を実施し、摩耗の進行状況を確認されることを推奨します。次回分析の時期を理論的に求めたところ、最短で約時間となります。この時間は、油中汚染物が均一になるために必要とする時間であり、この時間を経過すれば、再分析の結果から状態の傾向を確認することが可能となりますので、これを参考に次回分析時期を検討されることを推奨します。尚、定期的な分析を実施する際には、に関する分析項目の実施を推奨します。今回の分析結果からは、油劣化の進行は確認されていませんが、定期的な分析により潤滑油の交換時期を管理することが可能となります。は良好と判断します。粘度粘度はmm/sと新油値mm/sに比較して、粘度変化率は-％で、当社推奨の管理限界値である±％以内にあり、良好と判断します。水分は.ppmと当社推奨の管理限界値の以下にあり、良好と判断します。全酸価全酸価は.mgKOH/gと新油値.mgKOH/gに比較して変化はなく、良好と判断します。IRIRの結果、油劣化の兆候を示すカルボン酸の吸収が確認されていないことから、良好と判断します。計数汚染度はやや高い値でした。計数汚染度計数汚染度はNAS級と当社推奨の管理限界値のNAS級以内にあるものの、やや高い値でした。重量汚染度は.mg/mlと当社推奨の管理限界値のmg/ml以内にあり、良好と判断します。機器の潤滑状態摩耗粒子の形態観察の結果、疲労摩耗粒子、局部的に高圧・高温となる場合に発生するフリクションポリマが比較的多く観察されました。SOAPによる油中金属濃度SOAPによる油中金属濃度の結果、ニッケル、油の添加剤成分であるリン、外部から混入したと思われる亜鉛、が検出されました。SOAPによる油中金属濃度SOAPによる油中金属濃度の結果、鉄、油の添加剤成分であるリン、外部から混入したと思われる亜鉛、カルシウム、ナトリウムが検出されました。摩耗粒子診断異常摩耗の早期発見パラメータであるIs値がの乗と良好の範囲にあるものの、摩耗粒子の形態観察の結果、疲労摩耗粒子、局部的に高圧・高温となる場合に発生するフリクションポリマが比較的多く観察されました。
報告№109-09250 報告№109-09250 | 分析№109-001817 分析№109-001817 | 109-001817 | 潤滑油の特性低下が見られないため、本潤滑油は汚染物を除去することで継続使用可能と判断します。但し、軸受摺動面では凝着摩耗と切削摩耗の発生が確認されており、今後継続して発生することが懸念されるため、再度分析を実施し、摩耗の進行状況を傾向監視することを推奨します。特性低下特性低下に係るパラメータの分析結果は良好と判断します。粘度粘度はmm/sと新油値mm/sに対する粘度変化率は+.％で、当社推奨の管理限界値である±％以内にあり、良好と判断します。全酸価添加タービン油については、当社では管理限界値を設定しておらず、新油分析値との比較及び他の分析項目の結果より全酸価の状態判断を行います。その結果、全酸価は.mgKOH/gと新油値以内にあり、良好と判断します。酸化安定度酸化安定度minであり、当社推奨の管理限界値のmin以上であることから、良好と判断します。有機物・有機化合物有機物・有機化合物は、IRチャートによる新油分析値との比較の結果、cm-付近に劣化の兆候を示すカルボン酸の吸収が確認されていないことから、良好と判断します。色相はLであり、新油値のLに比較して大きな変化はないことから、良好と判断します。汚染に係るパラメータの分析結果は、汚染粒子数が当社推奨の管理限界値に到達し、汚染物重量は当社推奨の管理限界値を超えていました。水分はppmであり、当社推奨の管理限界値の以下であることから、良好と判断します。汚染粒子数はNAS級であり、当社推奨の管理限界値のNAS級に到達していました。汚染度物重量はmg/mlであり、当社推奨の管理限界値のmg/mlを超えていました。摩耗フェログラフィーによる摩耗粒子の観察の結果、異物の噛み込みなどで発生する切削粒子、金属接触が厳しい場合に発生するシビア粒子、局部的に高圧・高温となる場合に発生するフリクションポリマ、外部から混入したと思われる砂等が観察されました。異常摩耗の早期発見パラメータであるフェログラフィーのIs値がの乗とやや高く、摩耗粒子の形態観察の結果、異物の噛み込みなどで発生する切削粒子、金属接触が厳しい場合に発生するシビア粒子、局部的に高圧・高温となる場合に発生するフリクションポリマ、外部から混入したと思われる砂等が観察されました。金属濃度SOAP法により金属濃度を測定した結果、鉛がppm、銅がppm、外部から混入したと思われる亜鉛がppm、バリウムがppm、ケイ素がppm検出されました。金属濃度酸溶解法により金属濃度を測定した結果、潤滑箇所で発生する金属接触によって検出される鉄が、鉛がppm、銅が、外部から混入したと思われる亜鉛が、カルシウムが、バリウムがppm、ナトリウムが検出されました。
報告№107-0366 報告№111-00085 | 分析№107-01900 分析№111-000448 | 111-000448?date110606 | メタルの主成分である錫がD-SOAPで検出されました。前回採油後に全量更油を実施しており、更油により錫濃度がと仮定すると上昇したと考えられます。前回から今回までの摩耗進行程度油量をリットル、メタルの表面積をcm錫濃度から平均的な摩耗深さを計算しました。その結果、前回から今回までの間に摩耗した摩耗深さは.μmとなります。軸受の摩耗状態の推定本軸受は、年前の年から使用を開始しており、これまでの累積運転時間を時間と仮定すると、使用開始から摩耗により減少した摩耗深さは.μmとなります。メタルの初期表面粗さをRmaxμmと仮定すると、この計算結果から初期摩耗深さの％程度と摩耗は軽微であると推定されます。また、運転時間と起動停止回数から鏡面状態が発生する時期を推定した結果、運転時間で時間に、起動停止回数で回となり、継続使用可能な状態にあることが分かりました。今後の管理方法についてこれらの障害発生に対する弊害を勘案の上、今後も定期的にトライボ診断を実施し、摩耗の進行状況を確認することを推奨します。なお、本推定結果は毎年濾過または更油により油中の錫濃度がになっていることを前提にして計算しておりますので、実態より厳しい状況を仮定し、安全サイドで評価しております。今後、可能であれば、濾過または更油を実施した際には、錫濃度を評価しておくことを併せて推奨します。RBOTについて更油によりRBOTが前回に比較してmin増加していますので、今後は今回のRBOT値によりデータ管理を行います。
報告№109-09136 報告№111-00318 | 分析№109-001160 分析№111-001484 | 111-001484 | 潤滑油および対象設備は継続使用可能な状態にあると判断します。前回に比較してSOAP／D－SOAPの結果で、鉄濃度に大きな変化はなく、異常摩耗の早期発見パラメータであるフェログラフィーのIs値がのマイナス乗と良好でした。前回に比較して水分はppmからと減少し、良好でした。計数汚染度はNAS級からNAS級にランク減少し、良好でした。前回同様に粘度、全酸価、IR、RBOTの各データは良好でした。油の余寿命は、使用油の使用期間または使用時間が不明であったため、ご依頼の油の余寿命に関する検討は行えませんでした。ただし、分析の結果で新油値がminであったことから、使用期間を仮にヶ月間と仮定すれば余寿命は十二分にあると言えます。可能であれば、使用期間、あるいは使用時間の情報をご提供下さい。
報告№104-0378 報告№105-0377 | 分析№104-02669 分析№105-02503 | 105-02503 | 分析の結果、摩耗粒子形態観察で金属接触が厳しい場合に発生するシビア粒子、外部から混入した砂が観察された。今後、更に摩耗が進行し、転がり軸受の寿命の指標となるフレーキングに進展することが懸念されるため、運転開始ヶ月以内に再度分析を実施し、摩耗の進行状況を確認されることを推奨する。これらのことは、計数汚染度がNAS級とやや高く、μm以上の大型の粒子が多いこと異常摩耗の早期発見パラメータであるフェログラフィーのIs値がと良好の範囲にあるものの、摩耗粒子形態観察で金属接触が厳しい場合に発生するシビア粒子、外部から混入した砂が観察されたこと以上のことから判断した。
報告№109-09146 報告№109-09146 | 分析№109-001203 分析№109-001203 | 109-001203 | 泡立ち試験の結果は、-と新油値が-であるのに比較して高い値となっていたことから消泡性能が低下していることが分かりました。消泡性の性能が低下していることが確認されたことから、今後の使用状況によっては油の酸化劣化が進行したり、ギヤ歯面およびベアリング軌道面で油膜切れが発生したりする場合があるため、消泡剤の添加による消泡性能の改善など何らかの対応が必要になると思われます。尚、を示す粘度、水分、全酸価の各データは、全てが良好の範囲あることから消泡性能の改善により継続使用が可能と判断します。消泡性能の改善は、添加する消泡剤の効果をテストにより確認する必要がありますので、必要な場合は当社営業担当者までお知らせ下さい。機器の潤滑状態潤滑状態の異常の早期発見パラメータである潤滑状態指数は、の乗と濾過設備のない機器であれば正常な潤滑状態にあると判断できます。当該機の潤滑系は、油中汚染粒子を濾過するフィルタが設置されているため、別紙インライン・オフラインフィルタの影響に示すとおり、潤滑状態が異常となり大型の摩耗粒子が発生したとしても発生した粒子の大部分が捕捉されてしまい、結果として正常な潤滑状態にあると誤認してしまう可能性があります。そのため、フィルタの影響を考慮に入れLCインデックスを求めたところ、その結果は摩耗がやや厳しい状態に分類されるの乗領域となりました。計算により求めたLCインデックスがこの値であれば、ギヤおよび転がり軸受の継続続使用は可能と思われます。但し、摩耗粒子には疲労摩耗の開始時期に見られるμm前後の摩耗粒子が観察され、また、LCインデックスが前回ののマイナス乗から今回へと潤滑状態の厳しさが桁上昇し摩耗の進行が懸念されました。今後の状態変化を把握するためヶ月後に再度分析を実施し、疲労摩耗の進行状況を確認することを推奨します。泡立ち試験の結果、消泡性能が低下していることが確認されています。粘度は良好。粘度はmm/sと新油値mm/sに比較して、粘度変化率は-.％で、当社推奨の管理限界値である±％以内にあり、良好と判断します。粘度はmm/sとなっています。粘度はmm/sとなっています。粘度指数はとなっています。粘度指数はとなっています。泡立ち試験は-となっています。泡立ち試験は-と新油に比較して高い値となっています。消泡性能が低下していることが確認されています。水分は良好。水分はppmと当社推奨の管理限界値の以下であり、良好と判断します。全酸価は良好。全酸価は.mgKOH/gと新油値.mgKOH/g以内にあり、良好と判断します。機器の潤滑状態摩耗粒子の形態観察結果で疲労摩耗の開始時期に見られる粒子が観察されました。μm前後の疲労摩耗粒子が観察されました。異常摩耗の早期発見パラメータである潤滑状態指数がの乗と精密な濾過設備がない機器であれば、潤滑状態指数は正常の範囲にあると判断できますが、摩耗粒子の形態観察でμm前後の疲労摩耗粒子が観察されました。
報告№108-0135 報告№108-0135 | 分析№108-00845 分析№108-00845 | 108-00845 | トライボ診断の結果、泡立ち試験を除く項目は良好でした。泡立ち試験の結果は、-と新油値の-に比較して高い値でした。消泡性能が低下していることが確認されたことから、今後の使用時間によっては、油の酸化劣化が進行したり、ギヤ歯面およびベアリング軌道面で油膜切れが発生したりする場合があるため、消泡剤の添加による消泡性能の改善が必要になると思われます。一方、摩耗粒子の形態観察の結果、観察された摩耗粒子がμmサイズの粒子が観察されたものの、視野に個とわずかで、潤滑状態指数がの乗と濾過設備のない機器であれば、正常な潤滑状態にあると判断できる状況でした。但し、ギヤボックスの油系統にはインラインフィルタとオフラインフィルタがあり、μmサイズ以上の粒子の大部分は捕捉され、異常な摩耗状態が発生したとしても正常な潤滑状態にあると誤認してしまう可能性があります。フィルタの捕捉の影響による誤認を避けるため、今後の診断に当たっては、これまでの採油箇所に加え、インラインフィルタやオフラインフィルタの捕捉物も分析し、その結果から潤滑状態を評価することを推奨します。尚、フィルタ捕捉物の分析を実施する際には、フィルタ流量、フィルタ使用時間などの追加情報が必要です。是非ご提供下さい。泡立ち試験の結果、消泡性能が低下していることが確認されました。粘度は良好。粘度は.mm/sと新油値mm/sに比較して、粘度変化率は+.％で、当社推奨の管理限界値である±％以内にあり、良好と判断する。粘度はmm/sでした。粘度はmm/sでした。粘度指数はでした。粘度指数はでした。泡立ち試験は-でした。泡立ち試験は-と新油に比較して高い値でした。消泡性能が低下していることが確認されました。水分は良好。水分はppmと当社推奨の管理限界値の以下であり、良好と判断します。全酸価は良好。全酸価は.mgKOH/gと新油値.mgKOH/g以内であり、良好と判断します。機器の潤滑状態精密な濾過設備がない機器であれば、潤滑状態指数は正常の範囲にあると判断します。潤滑状態指数は正常の範囲にあると判断します。異常摩耗の早期発見パラメータである潤滑状態指数がの乗と、精密な濾過設備がない機器であれば、潤滑状態指数は正常の範囲にあると判断します。
報告№109-09136 報告№113-00477 | 分析№109-001160 分析№113-001999 | 113-001999 | 濾過前の試料油を分析した結果、粘度は.mm/sと新油のmm/sに比較して、粘度変化率は+.％で、前回同様にやや不良領域にありました。粘度は、これまで使用していたISOVGにISOVGであるFBKタービンを補充して使用しているため新油データに比較して高い値を示していますが、前回に比較して変化が少ないことから、本試料油は継続使用可能と判断します。
報告№106-0404 | 分析№106-02276 | 106-02276 | 本試験は、トライボ診断を実施し、軸受の潤滑状態、汚染状況、油の劣化状態を確認することを目的としました。【軸受の潤滑状態】ベアリング軌道面の微小領域に摩耗が発生しているものの、転がり軸受の寿命の指標となるフレーキングの発生が確認されていないことから、現在のところ、ベアリングは継続使用可能な状態にあると判断します。但し、摩耗粒子形態観察で外部から混入した鉄錆、砂、樹脂がやや多く観察されましたが、今回採油時に廃油を実施していないことから、これらの異物は油面計配管内に残留していた異物が混入したと思われます。油面計から採油を実施する場合は、十分に廃油を実施し、異物の混入がないように注意して採油されることを推奨します。【油の汚染状況】計数汚染度がナトリウム級以上と当社推奨の管理限界値を超え、重量汚染度がmg/mlでした。【油の劣化状態】油の劣化状況を確認するために実施した粘度、水分、全酸価、IRの各データが良好であることから、この油は継続使用可能と判断します。
報告№108-0227 報告№113-00187 | 分析№108-01664 分析№113-000686 | 113-000686 | 潤滑油および軸受は継続使用可能な状態にあると判断します。はフェログラフィーおよびSOAP/D-SOAPの結果から総合的に判断した結果、正常な状態にあると考えられます。フェログラフィー【定量分析：Is値】Is値は異常摩耗の早期発見パラメータのつで、摩耗程度を定量化するために用います。今回のIs値はのマイナス乗と低い値でした。フェログラフィー【定性分析：摩耗粒子および摩耗形態観察】分析結果から観察された全ての粒子量は少でした。Iカップリング発光分光分析【SOAP/D-SOAP】検出された金属元素から発生箇所を推定すると、以下の通りでした。鉄、錫・軸受等カルシウム、ナトリウム・外部混入異物計数汚染度はNAS級と当社推奨の管理限界値以下であり、良好でした。．粘度、水分、全酸価、IR、RBOTの各データは良好でした。
報告№109-09377 報告№109-09377 | 分析№109-002536 分析№109-002536 | 109-002537 | 結論現在のところ、シリンダおよびピストンリング、クランクメタル等は継続使用は可能な状態にあると判断できますが、今後は油の分析により酸化劣化の進行状況を監視する事とともに、部分更油による水分の低濃度化など計画的に水分管理をされることを推奨します。を示す全酸価、全塩基価、IRの各データは新油データを基準として評価しています。今回は、新油データがなく評価できなかったため、現在充填用に使用している新油を分析し、そのデータを基準に管理されることを併せて推奨します。油の劣化状況をより精密に判定するには新油との比較が必要です。今後、油劣化の予測を行う場合、新油データが必要ですので、現在使用している貴社保有の新油をご提供下さい。また、油名を再度ご確認ください。粘度粘度は.mm/sでした。尚、粘度は、現在使用している貴社保有の新油分析結果を基準に管理する方法が望ましく、新油をご提供下さい。水分はppmと当社推奨の管理限界値のを超えていました。全酸価全酸価はmgKOH/gでした。尚、全酸価は、現在使用している貴社保有の新油分析結果を基準に管理する方法が望ましく、新油をご提供下さい。全塩基価全塩基価はmgKOH/gでした。尚、全塩基価は、現在使用している貴社保有の新油分析結果を基準に管理する方法が望ましく、新油をご提供下さい。IRIRの結果、油劣化の兆候を示すカルボン酸の吸収が確認されていないことから、良好と判断します。但し、このIRも全酸価と同様に新油データとの比較による判断が必要ですので、現在使用している新油を分析することを推奨します。計数汚染度がNAS級以上と汚染されていました。計数汚染度計数汚染度はNAS級以上と汚染されていました。重量汚染度はmg/mlでした。粒度分布は以下の通りです。粒度分布は、分布範囲は.～μmにあり、.μmにピークが確認されました。機器の潤滑状態摩耗粒子診断の結果、μm以下の微小な鉄系摩耗粒子、異物の噛み込みなどで発生する切削粒子が比較的多く観察されました。SOAPによる油中金属濃度SOAPによる油中金属濃度の結果、鉄、鉛、銅、油の添加剤成分と思われるリン、亜鉛、カルシウム、ケイ素、ホウ素、マグネシウム、外部から混入したと思われるアルミニウムが検出されました。SOAPによる油中金属濃度SOAPによる油中金属濃度の結果、鉄、油の添加剤成分と思われるリン、亜鉛、カルシウム、外部から混入したと思われるナトリウムが検出されました。摩耗粒子診断異常摩耗の早期発見パラメータであるIs値がの乗とやや高く、摩耗粒子の形態観察の結果、μm以下の微小な鉄系摩耗粒子、異物の噛み込みなどで発生する切削粒子が比較的多く観察されました。
報告№106-6023 報告№106-4556 | 分析№106-00388 分析№106-01580 | 106-01580 | トライボ診断の結果、増速機は継続使用可能な状態にあると判断できるものの、スラッジや摩耗粒子の増加が確認されており、ストレーナの目詰まり発生に注意が必要である。分析の結果、前回に比較して重量汚染度がmg/mlから.mg/mlに上昇して高い値を示していた。重量汚染度の上昇原因となっている汚染物は、添加剤成分のモリブデン、マグネシウム、亜鉛、リンがスラッジとして析出し、これに摩耗で発生した鉄、銅などが混合して粘性のあるスラッジになっていると推定された。これらのことは、異常摩耗の早期発見パラメータである潤滑状態指数はの乗とやや高いものの、摩耗の形態はマイルド摩耗と呼ぶ比較的小さな粒子が大勢を占めること計数汚染度は良好の範囲にあるものの、重量汚染度が.mg/mlと高い値を示し、フィルタ表面が茶褐色になっていること油中金属濃度の結果、ギヤやベアリングなどの鉄系材料の摩耗、モリブデン、マグネシウム、亜鉛、リンなどの添加剤の析出が検出されたこと以上のことから判断した。
報告№109-09136 報告№113-00211 | 分析№109-001160 分析№113-000823 | 113-000823_date130911 | 潤滑油の劣化はないものの、油中の汚染度が高い値でした。軸受は継続使用可能な状態にあると判断します。D-SOAPの分析結果で鉄が.ppmとやや高い濃度で検出されました。又、同時にクロムも検出されています。一般にクロムはベアリング鋼に含有される金属で、これが検出された場合は、ベアリングの転動・軌道面に何らかの異常の兆候が認められることがあります。今回の分析結果には軸受が損傷した場合に発生するフレーキング粒子が観察されていないことから、現状は問題ないと思われます。但し、ベアリングのハウジングなどの微振動で発生するフレッティング粒子が確認されました。フレッティングは、更油した後も発生すると考えられます。そのため、定期的な分析により今後の摩耗進行の有無を確認することを推奨します。定期的な分析摩耗粒子の形態観察で、疲労摩耗、切削摩耗が観察されたことから、今後の摩耗進行を監視するため、定期的に分析を実施することを推奨します。シリコン系のグリースや添加剤の確認シリコン系の添加剤やグリースを使用している箇所があるかについてご確認下さい。詳細はを参照下さい。オイルリングの確認D－SOAPで銅が比較的高い濃度で検出されていることから、オイルリングの摩耗が懸念されるため、状態を確認することを推奨します。詳細はを参照下さい。最適な採油方法本試料油は、機器停止中に軸受箱排油口から採油されているため、分析データが高濃度に出ていると推定されます。正確なデータによる診断を行うためにも、今後の採油は、極力運転中もしくは停止直後の油槽中層部から実施されることを推奨します。はフェログラフィーおよびSOAP／D-SOAPの結果から総合的に判断した結果、継続使用は可能ですが、今後の機器の機能を確認するためにも傾向管理が有用と考えます。フェログラフィー【定量分析：Is値】Is値は異常摩耗の早期発見パラメータのつで、摩耗程度を定量化するために用います。今回のIs値はの乗と、高い値でした。フェログラフィー【定性分析：摩耗粒子および摩耗形態観察】分析結果から観察された代表的な粒子は、以下の通りでした。切削粒子・異物や金属表面の微小突起による切削摩耗により発生。疲労摩耗粒子・繰返し応力を受けて発生。赤錆・フレッティングにより発生。フリクションポリマ・局部的に高圧・高温となる場合に発生。観察された摩耗粒子の中でも切削粒子、赤錆は、将来的な摩耗の進行に繋がる可能性を示唆しているため、傾向監視が必要と思われます。摩耗形態の中でも切削摩耗は摩耗進行速度が速く、転がり軸受でこの摩耗形態が発生した場合には寿命が分の程度に低下することも知られており、切削摩耗により生じた軌道面の損傷が起点となって転がり軸受の寿命となるフレーキングに進展することから傾向監視による経過監視が必要です。切削摩耗の発生原因となる混入異物が残留している場合、この異物により切削摩耗が継続して発生する可能性があります。フレッティングは、・軸と転がり軸受の内輪内面・軸受箱と転がり軸受の外輪外面・転がり軸受の軌道輪と転動体の箇所で発生する可能性があります。フレッティング粒子は酸化して硬いため、軸受軌道面やギヤ歯面に噛み込んだ場合はその傷が疲労剥離の起点となり、疲労摩耗へと進展することが想定されます。Iカップリング発光分光分析【SOAP／D-SOAP】検出された金属元素から発生箇所を推定すると、以下の通りでした。鉄、鉛、銅、クロム、錫、亜鉛・軸受等カルシウム、バリウム、アルミニウム、ケイ素、ナトリウム・外部混入異物ケイ素の検出ケイ素がppm検出されました。一般に、潤滑油中からケイ素が検出された場合の原因として、油の消泡剤として使用されるシリコン系の添加剤が検出されるフェログラフィーおよびフィルタ表面の異物観察で砂が多く観察され、これが検出されるシリコングリースをシール部に塗布している場合、このシリコングリースが潤滑油に混入して検出されるなどが挙げられますが、今回検出が比較的高濃度であることからの可能性が考えられます。については、分析結果では確認することが出来ませんので、これに関する情報があれば提供をお願いします。銅の摩耗SOAP/D-SOAPで銅が比較的高い値でした。銅を使用した箇所は、オイルリングの摩耗が考えられます。オイルリングが摩耗していた場合、潤滑油の適正なかきあげに影響が生じ、軸受軌道面の油膜切れ発生原因となることから注意が必要です。計数汚染度はNAS級と当社推奨の管理限界値に到達していました。フィルタ表面の異物観察で金属片、鉄錆、砂等が観察されたことから、汚染度が高い要因は、摩耗と外部混入異物の影響と思われます。粘度、水分、全酸価、IR、RBOTの各データは、良好でした。尚、別紙RBOTの減少傾向から油の余寿命を求めた結果、本試料油は直近の更油から起算して年月まで使用可能であることが分かります。
報告№102-6035 | 分析№102-00591 | 102-00591 | 分析の結果、を示す粘度、水分、全酸価、IR、RBOTの各データは当社推奨の管理目安内にあり、この油は継続使用可能と判断します。一方、本試料油は、静電浄油機が設置されており、浄油機により油中の粒子が除去されています。したがって、この静電浄油機の濾過による減少率を考慮して潤滑状態を解析する必要があります。解析を行うための基本的な理論は、別添資料潤滑油中摩耗粒子の平衡濃度の計算に示す摩耗粒子が平衡濃度に到達することを基に解析を進めます。静電浄油機による油中の摩耗粒子の減少率は油の静電浄油機の入口と出口の汚染度を評価し、その結果から求めますが、今回は静電浄油機の出口から採取した試料がありませんので、減少率を濾過能力が良好とされる一般的な減少率.として解析を進めます。減少率は静電浄油機の吐出量と総油量との比から換算します。本機の静電浄油機の吐出量は毎時L、設備油量はLですので減少率は.となります。静電浄油機により時間で％の粒子が減少するとした場合、油がパスして増加する粒子数は、今回計数汚染度の～μmレンジですと個/mlの％の個/mlとなります。更に、この発生粒子数から平衡濃度を計算します。平衡濃度は下式により求めます。平衡濃度＝発生粒子数／減少率・式静電浄油機が設置されていない場合の減少率を.とすると平衡濃度は個/mlとなります。このことから分かるように、本試料油中の汚染度は、静電浄油機が設置されていることでNAS級と清浄になっていますが、静電浄油機がないと仮定した場合、計算により求めたように～μmレンジの汚染度はNAS級の汚染状態になる可能性を示唆するものととらえる事が出来ます。他のレンジを同様に計算すると以下のようになり、NAS級となります。～～～～以上等級級以上のことから、静電浄油機の影響で汚染状態は清浄になってはいるものの、実際は若干メタルコンタクトが発生していると思われます。尚、傾向を見るため、集油槽から採油すると同時に静電浄油機出口から採油を実施し、分析結果から減少率を導き、その減少率を上記方法により静電浄油機がない場合の粒子数を求め、その粒子数の変化により金属接触が進行しているか落ち着いてきているのかを確認されることを推奨します。
報告№109-09136 報告№110-00319 | 分析№109-001160 分析№110-001293 | 110-001293 | は、油の粘度、油中のスラッジの発生量を判断パラメータに、粘度、全酸価、IR、RBOTで評価します。分析の結果、油の粘性を示す粘度は、新油値の.mm/sに比較して粘度変化率が-.％の.mm/sとほぼ変化はなく、また油中のスラッジの発生量を示す全酸価は、新油値の.mgKOH/gに比較して大きな変化のない.mgKOH/gと劣化は確認されなかった。さらにはIRの結果でも油が劣化した場合に発生するカルボン酸の発生も確認されず、酸化防止剤の残存量を示すRBOTは、限界値minに比較して、十分に残量があるminであった以上のことから、潤滑油の劣化は確認されませんでした。一方、油中の水分を計測した結果、水分は.ppmと新油と同等であり、継続使用可能な状態にあることが確認されました。潤滑油は継続使用可能な状態にあると判断します。なお、潤滑油の余寿命は、RBOTの使用時間当たりの減少量から推定しますが、推定には新油値と使用油のRBOT値に加えて、使用時間または直近の油入替日が必要となります。今後は、可能であればご提供下さい。
報告№103-6141 | 分析№103-02629 | 103-02629 | 濾過前の試料油を分析した結果、摩耗粒子形態観察で、外部から混入した砂がやや多く観察されました。混入による影響は、直ちにないと思われます。これらのことは、異常摩耗の早期発見パラメータであるIs値が、.と非常に良好の範囲にあるものの、摩耗粒子形態観察で、外部から混入した砂がやや多く観察されたこと又、光学顕微鏡写真に示すように、外部から混入した砂が多く見られたこと以上のことから判断しました。尚、RBOTが前回に比較し、min上昇したのは、新油の補充等の影響が考えられます。今後は、今回のRBOT値によりデータ管理を行います。
報告№109-09136 報告№110-00812 | 分析№109-001160 分析№110-003867 | 110-003867 | データが高濃度になる採油条件にもかかわらず、各データが良好であったことから、軸受および潤滑油は継続使用可能な状態にあると判断します。本試料油は、機器停止中に排油口から採油されているにもかかわらず汚染度を示すデータは良好でしたが、今後の採油は、極力運転中もしくは停止直後の油槽中層部から実施されることを推奨します。
報告№103-4027 | 分析№103-02998 | 103-02998 | 分析の結果、軸受は継続使用可能な状態にあると判断します。但し、使用油JOMORIXタービンに含まれていない亜鉛、カルシウムがSOAP／D-SOAPで検出されており、異種油の混入があった可能性があります。又、フィルタ写真に示すように白色の異物が確認されていることから、今後、これらの異物が軸受摺動面に噛み込み、起動トルクの増大や油膜切れの原因になることが懸念されるため、濾過を実施することを推奨します。このことは、軸受の成分である鉄、錫がSOAP／D－SOAPで微量検出されているものの、良好の範囲にあること。使用油JOMORIXタービンに含まれていない亜鉛、カルシウムがSOAP／D-SOAPで検出されたこと。重量汚染度がmg/mlと当社推奨の管理限界値を超え、フィルタ写真で白色の異物が確認されていること。以上のことから判断しました。
報告№109-09136 | 分析№109-001160 | 113-002267 | 異常摩耗の早期発見のパラメータであるIs値はレベルとやや高い値でした。また、潤滑部の摩耗が認められたため、定期的に潤滑油分析を実施し、摩耗推移を監視することが有用と考えます。フェログラフィーで観察された代表的な粒子は以下の通りです。正常な摩耗粒子・潤滑状態が正常なマイルド摩耗により発生。疲労摩耗粒子・繰返し応力による金属疲労で発生。大型化するとフレーキングの発生が懸念されます。計数汚染度はNAS級と当社推奨の管理限界値以下であるもののやや高い値でした。フィルタ残渣に金属片、鉄錆が確認されたことから、汚染度が高いのは摩耗と外部混入異物の影響と考えられます。粘度、水分、酸価、IRの各データは良好です。
報告№107-4517 報告№107-0143 | 分析№107-00829 分析№107-00821 | 107-00821 | 分析の結果、前回に比較して全酸価が.mgKOH/gから.mgKOH/gに急上昇し、当社推奨の管理限界値を超えていました。IRの結果で油の劣化の兆候を示すカルボン酸の吸収が確認されたことから、全酸価の上昇原因は、油劣化によるものと判断します。今後、全酸価が上昇し続けた場合、タービン油は更に劣化が進展し、油中の酸成分の影響で金属表面が腐食し腐食摩耗が発生することが懸念されるため、至急更油を計画されることを推奨します。これらのことは、前回に比較して全酸価が.mgKOH/gから.mgKOH/gに上昇し、当社推奨の管理限界値を超えていたことIRの結果、油劣化の兆候を示すカルボン酸の吸収が確認されたこと以上のことから判断しました。
報告№103-0030 | 分析№103-00319 | 103-00319 | 分析の結果、本軸受は継続使用可能な状態にあると判断します。このことは、計数汚染度が測定不能、重量汚染度がmg/mlと若干高いものの、SOAP／D-SOAPの鉄濃度がと比較的ひくく、フェログラフィーの摩耗粒子の形態観察の結果、外部から混入した砂、鉄錆が多く見られ、異常摩耗により発生したと思われる粒子が観察されなかったことから判断しました。
報告№109-09136 報告№112-00421 | 分析№109-001160 分析№112-001786 | 112-001786 | 軸受は継続使用可能な状態にあると判断します。はフェログラフィーおよびSOAP／D-SOAPの結果から総合的に判断した結果、正常な状態にあると考えられます。フェログラフィー【定量分析：Is値】Is値は異常摩耗の早期発見パラメータのつで、摩耗粒子を定量化するために用います。前回に比較してIs値はのマイナス乗からマイナス乗と良好の範囲にあり、低い値でした。フェログラフィー【定性分析：摩耗粒子および摩耗形態観察】分析結果から比較的多く観察された粒子は、以下の通りでした。正常な摩耗粒子・潤滑状態が正常なマイルド摩耗により発生。Iカップリング発光分光分析【SOAP／D-SOAP】検出された金属元素から発生箇所を推定すると、以下の通りでした。銅、亜鉛・軸受等リン・添加剤カルシウム、ナトリウム・外部混入異物前回に比較して計数汚染度はNAS級から等級に変化はなく、重量汚染度は.mg/mlから.mg/mlに減少し、共に良好でした。分析結果は良好と判断します。計数汚染度計数汚染度はNAS級と当社推奨の管理限界値のNAS級以下にあり、良好と判断します。重量汚染度は.mg/mlと当社推奨の管理限界値のmg/ml以下にあり、良好と判断します。は正常と判断します。SOAPSOAPの結果、油の添加剤成分であるリンが検出されました。摩耗により発生する鉄および錫は検出されていないことから、良好と判断します。D-SOAPD-SOAPの結果、摩耗により発生する鉄および錫は検出されていないことから、良好と判断します。フェログラフィー異常摩耗の早期発見パラメータであるフェログラフィーのIs値がのマイナス乗と良好の範囲にあり、摩耗状態は正常と判断します。
報告№107-0256 報告№107-0256 | 分析№107-01383 分析№107-01383 | 107-01383 | 分析の結果、SOAPの銅濃度以外のデータは良好でした。SOAPの銅濃度が前回のに比較してppmに増加し、高い値を示していました。これは、本軸受油槽内で銅合金を使用した箇所、貴社ご提供の図面からデフレクターとバッフルという部品の溶出によるものと考えられます。これらの部品はオイルシールの役目を果たしており、シャフトとのギャップが増大し油漏れの原因になることが懸念されるため、巡視の際には、油漏れと油面の低下に注意を払い監視する必要があります。今後は、摩耗の増加、油劣化の進行を確認する必要があるため、ヶ月後に再度分析を実施することを併せて推奨します。は良好と判断します。計数汚染度は良好と判断します。計数汚染度はNAS級と当社推奨の管理限界値のNAS級以内にあり、良好と判断します。重量汚染度は良好と判断します。重量汚染度は.mg/mlと当社推奨の管理限界値のmg/ml以内にあり、良好と判断します。機器の潤滑状態SOAPの結果、銅が多く検出されました。SOAPの結果、前回同様に銅が多く検出されました。SOAPの結果、油の添加剤成分であるリン、亜鉛が検出されました。一方、銅が検出されました。銅を使用した部分の溶出が発生していると考えられます。この溶出は検出された亜鉛系添加剤の成分と銅が反応し、溶出することが知られています。銅濃度は別紙鉱油の酸化に対する金属触媒の影響に示すように銅濃度が増加すると酸化速度が速まりますので、酸化劣化の進行状況を全酸価の変化で監視されることを推奨します。D－SOAPの結果、鉄が検出されました。D－SOAPの結果、摩耗により発生した鉄が検出されました。フェログラフィーの結果は良好です。フェログラフィーの結果、異常摩耗の早期発見パラメータであるIs値が.と良好の範囲にあることから、潤滑状態は正常と判断します。
報告№109-09136 報告№110-00318 | 分析№109-001160 分析№110-001280 | 110-001280 | 年間使用している本設備は、トライボの結果で補修が必要なところは確認されず、継続使用可能な状態にあると判断します。但し、油中には、バルブ類の動作障害やフィルタおよびストレーナの目詰まりの原因となるスラッジの発生が確認されました。これらの障害予防のため、以下の対策を推奨します。．スラッジの除去今後、バルブ類の動作障害やフィルタおよびストレーナの目詰まりが発生することが懸念されるため、発電所や下水道施設などで多くの実績がある当社製清浄分散剤TS－の投与と濾過を推奨します。油名の確認油中金属濃度で亜鉛が検出されたことから、異種油の混入、或いは、油名が違う可能性がありますので、ご確認下さい。濾過機の影響本設備の油系統にはμmのリターンフィルタが設置されているため、発生した摩耗粒子は捕捉され、計数汚染度がNAS級の清浄な状態になっていると思われます。そのため異常な摩耗状態が発生し、大型の摩耗粒子が発生したとしてもフィルタに捕捉され、見かけ上の汚染度は清浄となってしまうことから、診断結果を正常な潤滑状態にあると誤認してしまう可能性があります。フィルタの影響による誤認を避けるため、全体油量と潤滑油ポンプ吐出量、そしてフィルタの濾過効率などをパラメータとして潤滑状態をより的確に評価する必要があります。そのため、フィルタ入口側と出口側からの採油を実施することを推奨します。
報告№109-09136 | 分析№109-001160 | 113-002621 | 潤滑油は汚染度が高いことから、油中の夾雑物が潤滑部に噛み込むことによる摩耗の進行が懸念されます。対象設備は継続使用可能な状態にあると判断しますが、今後の摩耗推移を確認するためにも傾向監視を継続することが有効です。更油油中の汚染度が高いことから、摩耗粒子や異物等の夾雑物が潤滑面に噛み込むことによる摩耗の進行が懸念されるため、可能であれば更油を推奨します。定期的な分析今後の凝着摩耗の推移を監視するため、定期的な分析実施を推奨します。新油の分析粘度、酸価は、油の性能を評価するパラメータの一種です。油の性能低下は、新油との比較が必要なことから、使用油の油名確認および未使用油の分析による比較評価を推奨します。異常摩耗の早期発見のパラメータであるIs値はレベルと正常です。但し、潤滑部の摩耗が認められたため、定期的に潤滑油分析を実施し、摩耗推移を監視することが有用と考えます。フェログラフィーで比較的多く観察された粒子は、以下の通りです。正常な摩耗粒子・潤滑状態が正常なマイルド摩耗により発生。シビア粒子・潤滑状態がやや厳しい凝着摩耗により発生。極微小領域で油膜切れが発生したことを示します。疲労摩耗粒子・繰返し応力による金属疲労で発生。大型化するとフレーキングの発生が懸念されます。シビア粒子は、摩擦面が将来的に異常摩耗へ進展する可能性を示唆しているため、傾向監視が有用と思われます。詳細は、別紙傾向監視が必要な摩耗粒子をご覧ください。計数汚染度はNAS級を上回っており、当社推奨の管理限界値を超えていました。今後、油中の汚染物が潤滑部に噛み込むことによる摩耗の進行が懸念されます。前回同様、水分は良好です。粘度粘度はmm/sでした。ISOVG規格内にありますが、新油との比較による評価を推奨します。酸価は.mgKOH/gでした。新油との比較による評価が必要です。
報告№103-0126 | 分析№103-01127 | 103-01127 | 濾過前の試料油を分析した結果、摩耗粒子形態観察で、μmサイズのシビア粒子が見られました。観察されたシビア粒子は、視野に個と少ないため現状の潤滑状態は正常と判断しますが、シビア粒子は金属接触を伴う混合潤滑で発生するため、今後も監視が必要です。混合潤滑状態が進行することも懸念されるため、運転開始後週間以上経過した時点で再度分析を実施し、汚染状況及び摩耗の進行状況を確認されることを推奨します。これらのことは、異常摩耗の早期発見パラメータであるフェログラフィーのIs値が、.と非常に良好の範囲にあるものの、摩耗粒子の形態観察の結果、金属接触が厳しい場合に発生するμmサイズのシビア粒子、外部から混入した異物が見られたことから判断しました。
報告№109-09136 報告№111-00053 | 分析№109-001160 分析№111-000153 | 111-000153 | 更油からの使用時間をもとに潤滑油の余寿命を評価したところ、潤滑油は次回定検まで使用可能と判断できました。次回定検時に更油を実施しない場合は、酸化安定度を知るための分析を実施し、余寿命を確認することを推奨します。酸化安定度はminであり、当社推奨の管理限界値のmin以上であることから、良好と判断します。
報告№109-09136 報告№114-00009 | 分析№109-001160 分析№114-000021 | 114-000021 | 全てのデータは正常な範囲にあることから潤滑油は継続使用可能な状態にあると判断します。但し、RBOT値が前回に比較して約ヶ月で分減少し、また、酸価も.mgKOH/gから.mgKOH/gに.mgKOH/g上昇していることがわかりました。RBOT値の減少と酸価の上昇は、潤滑油の温度が比較的高いことにより酸化防止剤が減少したために起きていると推定されます。そのため、今後継続使用したとすれば、年月くらいには交換を必要とする限界値に近づくと思われますので、更油の計画を検討するよう推奨します。分析結果粘度、水分、酸価、IR、RBOTの各データは良好でした。尚、別紙RBOTの減少傾向から油の余寿命を求めた結果、本試料は直近の更油から起算して年月まで使用可能であることが分かりました。
報告№108-0387 報告№108-8025 | 分析№108-02609 分析№108-03469 | 108-03469 | 前回、同設備の分析をした際、ドレン口より採油した経緯があり、その際不要な夾雑物をカウントした懸念がある。そのため、今回の採油は採油条件を整え、点検口より手動ポンプを用いて採油を行った。、汚染度、潤滑状態を確認する。今回の採油は、主機停止中に点検口から実施しているため、油循環中に採油した場合に比較し、採油位置によっては油中粒子が沈降し分析データが低濃度に出る可能性があります。粒子の沈降は、採油時の油温や粒子サイズにより相違があります。例えば、μmの鉄系摩耗粒子であれば、油温がで時間にm、油温で.m程度となります。このように、油温とサイズにより沈降速度は変化しますので、採油は極力この影響を少なくして実施することが重要で、油中粒子が均一な分散状態で実施するのが最良です。分析の結果、SOAP／D－SOAPでメタルの主成分である錫が検出されたことから、メタルの摩耗が確認されました。計数汚染度がNAS級と当社推奨の管理限界値内で検出量は微量であり、適正な採油条件であれば、継続使用可能と判断できますが、SOAP／D－SOAPの結果、軸受メタルの主成分である錫が検出されており、今後摩耗が進行する場合も想定されるため、軸受メタルの摩耗程度を評価する必要があります。次回分析時には、潤滑状態をより良く知るためにフェログラフィーを追加実施されることを併せて推奨します。一方、を示す粘度、水分、全酸価の各データが良好の範囲にあることから、この油は継続使用可能と判断します。今後の採油は、可能であれば、主機運転中の採油条件で再度採油を実施されることを推奨します。
報告№109-09209 報告№109-09209 | 分析№109-001583 分析№109-001596 | 109-001596 | 分析の結果、全てのデータが良好であることから、この油は継続使用可能と判断します。特性低下全ての項目が良好の範囲にあったことから、特性低下は認められず良好と判断します。粘度は良好と判断します。粘度は.mm/sと新油値.mm/sに対する粘度変化率は+.％で、当社推奨の管理限界値である±％以内にあり、良好と判断します。全酸価は良好と判断します。全酸価はと新油値に比較して変化はなく、良好と判断します。基油は良好と判断します。酸化劣化の兆候のパラメータである有機物・有機化合物は、今回の分析結果で確認されなかったことから、基油には劣化兆候はなく良好と判断します。酸化安定度は良好な範囲にありました。酸化安定度は、新油値と比較して十分に残存していることが必要ですが、今回の分析結果は新油の.%が残存しており、当社推奨の管理限界値の％以上であったことから、良好と判断します。汚染水分濃度は管理限界値以下で汚染されておらず、清浄であると判断します。水分濃度は良好と判断します。水分濃度はと当社推奨の管理限界値の以下であり、良好と判断します。
報告№109-09136 報告№112-00694 | 分析№109-001160 分析№112-003227 | 112-003227_date130612 | 油の劣化は確認されず、汚染度も良好な範囲にあることから、継続使用可能な状態にあると判断します。軸受は継続使用可能な状態にあると判断します。但し、将来的な摩耗進行の有無を確認するためにも傾向監視を継続することが有効です。定期的な分析今後懸念される切削摩耗および凝着摩耗の進行を監視するため、定期的に分析を実施することを推奨します。軸受の摩耗状態フェログラフィーおよびSOAP／D-SOAPのデータから総合的に解析した結果、軸受は健全であり、継続使用可能と評価できますが、引続き軸受の機能が保持されていることを確認するためにも、潤滑油診断による傾向管理が有用と考えます。フェログラフィー【定量分析：Is値】Is値は異常摩耗の早期発見パラメータのつで、摩耗程度を定量化するために用います。今回のIs値はの乗と低い値でした。フェログラフィー【定性分析：摩耗粒子および摩耗形態観察】分析結果から比較的多く観察された摩耗粒子は、以下の通りでした。切削粒子・異物や金属表面の微小突起による切削摩耗により発生。シビア粒子・潤滑状態がやや厳しい凝着摩耗により発生。金属潤滑部が局部的に油膜切れを起していると考えられます。フリクションポリマ・局部的に高圧・高温となる場合に発生。観察された摩耗粒子の中でも切削粒子、シビア粒子は、将来的な摩耗の進行に繋がる可能性を示唆しているため、傾向監視が必要と思われます。摩耗形態の中でも切削摩耗は摩耗進行速度が速く、転がり軸受でこの摩耗形態が発生した場合には寿命が分の程度に低下することも知られており、切削摩耗により生じた軌道面の損傷が起点となって、転がり軸受の寿命となるフレーキングに進展することから、傾向監視が必要です。シビア粒子は、凝着摩耗に分類されます。この摩耗粒子は、軌道面で凝着、破断を繰り返し、この過程で生じる移着粒子が成長して摩耗粒子となります。そのため、軌道面では局部的に油膜切れが発生していることを示しています。この状態が継続した場合、摩耗粒子のサイズは徐々に大型化していき、最終的には軸受の損傷に至る場合があります。Iカップリング発光分光分析【SOAP／D-SOAP】検出された金属元素から発生箇所を推定すると、以下の通りでした。鉄・軸受等カルシウム、ナトリウム・外部混入異物計数汚染度、重量汚染度は共に良好でした。粘度、水分、酸価、IR、RBOTの各データは良好でした。尚、RBOTは新油値と同じ値であり、減少傾向は確認されませんでした。このことから、酸化防止剤の消耗は確認されず、この油は継続使用可能な状態にあると判断できました。
報告№107-6588 報告№107-7037 | 分析№107-02904 分析№107-02994 | 107-02994 | 初期試験を実施した結果、全てのデータが良好であり、潤滑油は継続使用可能と判断します。これらのことは、前回に比較して、計数汚染度はランク減少し、SOAP／D-SOAPの鉄および錫濃度は減少したこと異常摩耗の早期発見パラメータであるフェログラフィーのIs値がのマイナス乗と良好の範囲にあること以上のことから判断しました。尚、現在濾過中ですが、計数汚染度がNAS級と非常に清浄であるため、濾過を終了しても良い状態にあると判断します。
報告№108-0270 報告№108-0270 | 分析№108-01941 分析№108-01941 | 108-01941 | 分析の結果、計数汚染度がNAS級とやや高い値でした。摩耗粒子の形態観察で金属接触が厳しい場合に発生するシビア粒子、外部から混入したと思われる砂等がやや多く観察されました。更にフィルタ表面の異物観察で鉄錆等が観察されたことから、汚染度が高い要因は、摩耗と外部混入異物によるものと考えられました。観察された摩耗粒子から判る摩耗形態は、局部的な油膜切れにより発生する凝着摩耗と考えられました。この凝着摩耗は継続的に発生する場合があり、今後さらに摩耗が進行することが懸念されます。定期的に分析を実施し、摩耗の進行状況を確認することを推奨します。計数汚染度はやや高い値でした。計数汚染度はやや高い値でした。計数汚染度はNAS級と当社推奨の管理限界値のNAS級以内にあるものの、やや高い値でした。重量汚染度は良好と判断します。重量汚染度は.mg/mlと当社推奨の管理限界値のmg/ml以内にあり、良好と判断します。機器の潤滑状態フェログラフィーの結果、金属接触が厳しい場合に発生するシビア粒子、外部から混入したと思われる鉄錆、砂等がやや多く観察されました。SOAPの結果は良好です。SOAPの結果、油の添加剤成分であるリンが検出されました。摩耗により発生する鉄および錫が検出されていないことから、良好と判断します。D－SOAPの結果は良好です。D－SOAPの結果、摩耗により発生する鉄および錫が検出されていないことから、良好と判断します。フェログラフィーの結果、金属接触が厳しい場合に発生するシビア粒子、外部から混入したと思われる鉄錆、砂等がやや多く観察されました。異常摩耗の早期発見パラメータであるフェログラフィーのIs値がのマイナス乗と良好の範囲にあるものの、摩耗粒子の形態観察の結果、金属接触が厳しい場合に発生するシビア粒子、外部から混入したと思われる鉄錆、砂等がやや多く観察されました。
報告№109-09136 報告№112-00091 | 分析№109-001160 分析№112-000283 | 112-000283 | グリースは継続使用可能な状態にあると判断します。グリースのちょう度、滴点、全酸価、IRの各データは良好でした。
報告№109-09249 報告№110-00306 | 分析№109-001747 分析№110-001229 | 110-001229 | 油中金属の分析は、試料油を以上の高温で発光させた光を分光器で分光し、金属固有の波長から元素を特定するとともに、光の強度から濃度を求めるIカップリング発光分光分析法を用います。また摩耗状態は、SOAP法により求めた金属成分と濃度に、フェログラフィー法による早期発見パラメータであるIs値と摩耗粒子分析とを加味し、さらに摩耗粒子の形態により摩擦面で発生している摩耗機構を推定して総合的に判断します。Iカップリング発光分光分析供試のタービン油を分析した結果、検出された金属は油中金属元素の結果表に示すように、鉄、亜鉛、カルシウム、バリウム、ケイ素、ナトリウムでした。これら検出された金属元素から発生箇所を推定すると、鉄・軸受等亜鉛、カルシウム、バリウム、ケイ素、ナトリウム・外部混入異物であると思われます。ケイ素の検出金属濃度でケイ素がppm検出されました。一般に、潤滑油中からケイ素が検出された場合の原因として、シリコン油或いは、シリコン系の添加剤が検出されるフェログラフィーおよびフィルタ表面の異物観察で砂が多く観察されて検出されるシリコングリースをシール部に塗布している場合、このシリコングリースが潤滑油に混入して検出されるなどが挙げられますが、今回検出が比較的高濃度であることからの可能性が考えられます。については、分析結果では確認することが出来ませんので、これに関する情報があれば提供をお願いします。フェログラフィー摩耗粒子分析結果から観察された粒子は、潤滑状態が正常な場合に発生する摩耗粒子局部的に高圧・高温となる潤滑状態で発生するフリクションポリマ外部から混入したと思われる鉄錆、砂、樹脂等でした。潤滑状態と摩耗形態異常摩耗の早期発見パラメータとして摩耗粒子を定量化して評価するフェログラフィーのIs値は、潤滑状態がやや厳しいの乗となっていました。摩耗粒子の観察結果から潤滑部では正常な潤滑状態であるマイルド摩耗が発生し、局部的に高圧・高温の箇所があることも確認されました。・フリクションポリマ潤滑油が軸受軌道面で高圧下に押し込められ局部的な高圧・高温状態が混在していることがわかりました。特に、高圧高温状態の解消がなされなければ、潤滑油は劣化する場合があります。汚染粒子数はNAS級と当社推奨の管理限界値に到達していました。フィルタ表面の異物観察で、鉄錆、砂等が観察されたことから、汚染度が高い要因は、摩耗と外部混入異物の影響と思われます。粘度はmm/sと新油値mm/sに対する粘度変化率は-.％で、当社推奨の管理限界値である±％を超えていました。有機物・有機化合物は、IRチャートによる新油分析値との比較の結果、FBKタービンの新油に比較してスペクトルはほぼ一致していることから、油種は同一で粘度グレードが異なっている可能性があります。適正な粘度グレードがVGであった場合、今回の使用油は粘度グレードが低い潤滑油です。粘度が低い潤滑油を使用している場合、軌道面の圧力に耐えられず、流体潤滑の状態が保てなくなり、軸受軌道面で摩耗が発生することが懸念されます。潤滑油および軸受は継続使用可能な状態あるものの、汚染度が高いことから、以下の対策が必要です。油槽内の清掃本設備の油量が少なく、今回の採油でほぼ全量抜き取っていますが、油中の汚染度が高く、油槽内に残留する可能性があります。そのため、油槽内を清掃されることを推奨します。油名の確認粘度グレードが異なっていると思われることから、油名が違う可能性がありますので、ご確認下さい。シリコン系のグリースや添加剤の確認シリコン系の添加剤やグリースを使用している箇所があるかについてご確認下さい。分析結果特性低下特性低下に係るパラメータの分析結果は、粘度は当社推奨の管理限界値を超えていました。粘度粘度はmm/sと新油値mm/sに対する粘度変化率は-.％で、当社推奨の管理限界値である±％を超えていました。全酸価添加タービン油の全酸価は、油メーカによって初期値が違うため統一した管理基準を設定するのが困難であることから、当社では管理限界値を設定しておらず、新油分析値との比較及び他の分析項目の結果より全酸価の状態判断を行います。その結果、全酸価は.mgKOH/gと新油値.mgKOH/gに比較して若干高くなっていますが、IRチャートに示すように劣化の兆候として現れるカルボン酸などの有機物・有機化合物の発生が確認されていないことから、異常のない値と判断します。酸化安定度酸化安定度はminであり、当社推奨の管理限界値のmin以上であることから良好と判断します。有機物・有機化合物有機物・有機化合物は、IRチャートによる新油分析値との比較の結果、cm-付近に劣化の兆候を示すカルボン酸の吸収が確認されていないことから、良好と判断します。色相はLであり、新油値のL.に比較して高い値でした。汚染に係るパラメータの分析結果は、汚染粒子数は当社推奨の管理限界値に到達していました。水分はppmであり、当社推奨の管理限界値の以下であることから良好と判断します。汚染粒子数はNAS級であり、当社推奨の管理限界値のNAS級に到達していました。汚染度物重量はmg/mlであり、当社推奨の管理限界値のmg/ml以内であることから良好と判断します。摩耗フェログラフィーによる摩耗粒子の観察の結果、潤滑状態が正常な場合に発生する摩耗粒子、局部的に高圧・高温となる潤滑状態で発生するフリクションポリマ、外部から混入したと思われる鉄錆、砂、樹脂等が比較的多く観察されました。異常摩耗の早期発見パラメータであるフェログラフィーのIs値がの乗とやや高く、摩耗粒子の形態観察の結果、潤滑状態が正常な場合に発生する摩耗粒子、局部的に高圧・高温となる潤滑状態で発生するフリクションポリマ、外部から混入したと思われる鉄錆、砂、樹脂等が比較的多く観察されました。金属濃度SOAP法により金属濃度を測定した結果、潤滑箇所で発生する金属接触によって検出される鉄がppm、外部から混入したと思われる亜鉛がppm、ケイ素がppm検出されました。金属濃度酸溶解法により金属濃度を測定した結果、潤滑箇所で発生する金属接触によって検出される鉄が、外部から混入したと思われるカルシウム、バリウム、ナトリウムが検出されました。
報告№109-09250 報告№109-09250 | 分析№109-001869 分析№109-001869 | 109-001869 | 結論汚染度はやや高いものの、特性低下に係るパラメータは全て良好の範囲にあることから、潤滑油は継続使用可能と判断します。減速機は、摩耗は発生しているものの、比較的摩耗の進行速度が遅いマイルド摩耗が支配的ですので、継続使用可能と判断します。今後は定期的に分析を実施し、油劣化および摩耗の進行状況を確認することを推奨します。尚、可能であれば濾過または更油により汚染度を改善することを推奨します。特性低下特性低下に係るパラメータの分析結果は良好と判断します。粘度粘度は.mm/sと新油値.mm/sに対する粘度変化率は+％で、当社推奨の管理限界値である±％以内にあり、良好と判断します。全酸価添加タービン油については、当社では管理限界値を設定しておらず、新油分析値との比較及び他の分析項目の結果より全酸価の状態判断を行います。その結果、全酸価は.mgKOH/gと新油値.mgKOH/g以内にあることから、良好と判断します。酸化安定度酸化安定度はminであり、当社推奨の管理限界値のmin以上であることから、良好と判断します。有機物・有機化合物有機物・有機化合物は、IRチャートによる新油分析値との比較の結果、cm-付近に劣化の兆候を示すカルボン酸の吸収が確認されていないことから、良好と判断します。色相はLであり、新油値のLに比較して大きな変化がないことから、良好と判断します。汚染に係るパラメータの分析結果は、汚染粒子数は当社推奨の管理限界値を超えていました。水分は.ppmであり、当社推奨の管理限界値の以下であることから、良好と判断します。汚染粒子数はNAS級以上であり、当社推奨の管理限界値のNAS級を超えていました。汚染度物重量はmg/mlでした。摩耗フェログラフィーによる摩耗粒子の観察の結果、μm以下の鉄系摩耗粒子、疲労摩耗粒子、局部的に高圧・高温となる場合に発生するフリクションポリマが観察されました。異常摩耗の早期発見パラメータであるフェログラフィーのIs値がの乗とやや高く、摩耗粒子の形態観察の結果、μm以下の鉄系摩耗粒子、異物の噛み込みなどで発生する切削粒子、疲労摩耗粒子、局部的に高圧・高温となる場合に発生するフリクションポリマが観察されました。金属濃度SOAP法により金属濃度を測定した結果、潤滑箇所で発生する金属接触によって検出される鉄がppm、鉛がppm、銅がppm、油の添加剤成分であるリンがppm、外部から混入したと思われる亜鉛がppm、カルシウムがppm、アルミニウムがppm、ケイ素がppm、ホウ素がppm検出されました。金属濃度酸溶解法により金属濃度を測定した結果、潤滑箇所で発生する金属接触によって検出される鉄がppm、鉛がppm、銅が、油の添加剤成分であるリンが、外部から混入したと思われる亜鉛が、カルシウムがppm、バリウムが、アルミニウムが検出されました。
報告№108-6005 報告№108-6006 | 分析№108-00106 分析№108-00176 | 108-00176 | 初期試験を実施した結果、摩耗の安定が確認され、潤滑油も継続使用可能と判断します。これらのことは、前回に比較して、計数汚染度はランク減少し、SOAP／D-SOAPの鉄濃度に変化がないこと異常摩耗の早期発見パラメータであるフェログラフィーのIs値がの乗と良好の範囲にあること以上のことから判断しました。
報告№106-4526 報告№106-4526 | 分析№106-00765,766,767 分析№106-00765,766,767 | 106-00765_766_767 | 経緯ディーゼル発電機の点検内容を見直していく中で、トライボ診断の導入を検討している。目的通常の簡易点検時にトライボ診断を実施して、負荷試験直後のサンプルでどのような結果が出るか、また、結果を今後活用出来るかを確認する。分程度運転後、負荷試験後のサンプルを比較して、運転時間による攪拌状態の把握、摩耗が発生しているかを確認する。考察負荷試験直後分析の結果、負荷試験直後のデータは、分程度運転したデータや負荷試験前のデータに比較して異常摩耗の早期発見パラメータであるフェログラフィーのIs値が他のふたつのデータより二桁大きくの乗となっていたのが特徴的でした。摩耗粒子の形態観察では、異物の噛み込みで発生する切削粒子、金属接触が厳しい場合に発生するシビア粒子、摩擦熱が高い場合に発生する黒錆が観察されたことから、シリンダ及びピストンリングでは切削摩耗と凝着摩耗が混在していたことがわかりました。観察された摩耗形態の中でも切削摩耗は、異物が混入していない状態に比較して、摩耗の進行速度が速く注意が必要です。一方、SOAPの結果で鉛、銅が多く検出されました。これらの元素が検出される箇所は、軸受用銅を使用した箇所銅を使用した箇所軸受メタル等が考えられましたが、錫が検出されていないことから、の可能性は低いと思われます。このことから、銅と鉛が多く検出された箇所は、との可能性が考えられました。検出された金属元素の銅は、潤滑油添加剤と使用されている亜鉛系添加剤の影響で溶出することが知られており、今回の検出は、この溶出によるものと思われます。銅濃度の増加に伴い酸化速度が速まりますので、酸化劣化の進行状況を油分析により監視されることと、摩耗の進行状況を確認するために定期的に分析を実施されることを推奨します。今後、トライボ診断を活用するには定期的に分析を実施する必要があります。ヶ月回分運転していることから、その際に採油・分析を実施し、潤滑状態を確認されることを推奨します。これらのことは、異常摩耗の早期発見パラメータであるフェログラフィーのIs値がの乗と高く、摩耗粒子形態観察の結果、異物の噛み込みにより発生する切削粒子、金属接触が厳しい場合に発生するシビア粒子、摩擦熱が高い場合に発生する黒錆が観察されたことSOAPの結果、銅、鉛が多く検出されたこと以上のことから判断しました。尚、を示す粘度、水分、IRの各データは良好でした。全酸価は、新油データが当社データベースになかったため判定は出来ませんでした。全酸価は、新油データとの比較が必要ですので、現在使用している新油を分析し、そのデータを基準に管理されることを推奨します。無負荷試験分運転後と負荷試験後の比較 無負荷分後 負荷試験後 計数汚染度 NAS級以上 NAS級以上 D-SOAP鉄濃度 ppm Is値 の乗 の乗 計数汚染度はNAS級以上と変化はなく、D－SOAPの鉄濃度が約倍に上昇し、異常摩耗の早期発見パラメータであるフェログラフィーのIs値が桁違うことが分かりました。無負荷分運転後に比較して、鉄濃度、Is値が上昇していることから、負荷試験後では摩耗が進行しているか、或いは、運転時間が長く、油温が高いことから、粘度が低下したことにより十分攪拌され、一時的に濃度が上昇したことも考えられました。
報告№109-09136 報告№111-00053 | 分析№109-001160 分析№111-000176 | 111-000176 | 更油からの使用時間をもとに潤滑油の余寿命を評価したところ、潤滑油は次回定検まで使用可能と判断できました。次回定検時に更油を実施しない場合は、酸化安定度を知るための分析を実施し、余寿命を確認することを推奨します。酸化安定度はminであり、当社推奨の管理限界値のmin以上であることから、良好と判断します。
報告№109-09136 報告№111-00731 | 分析№109-001160 分析№111-003737 | 111-003737 | 分析の結果からすべり軸受および転がり軸受の摩耗が確認されたものの、摩耗そのものは比較的軽微であると思われることから、開放点検の必要はないと判断します。但し、今後も摩耗の進行を傾向監視するため、以下の対策を推奨します。定期的な分析凝着摩耗の進行を監視するため、定期的に分析を実施し、分析データによる摩耗の進行状況を確認することを推奨します。最適な採油方法本試料油は、ブロー弁から採油されています。採油器などを使用して採油する方法に比較して、外部から異物が混入しやすい状況にあります。外部混入異物は、分析データに影響を及ぼすことがありますので、採油時には極力混入しないように注意が必要です。今後の採油は、極力運転中もしくは停止直後の油槽中層部から採油器などを使用して実施することを推奨します。フェログラフィー異常摩耗の早期発見パラメータとして摩耗粒子を定量化して評価するフェログラフィーのIs値は、潤滑状態が厳しいの乗でした。摩耗粒子の形態で比較的多く観察された粒子は、潤滑状態が正常な場合に発生する摩耗粒子金属潤滑部が局部的に油膜切れを起して発生するシビア粒子外部から混入したと思われる鉄錆、樹脂等でした。これらの摩耗粒子が観察された場合、潤滑部で発生している摩耗形態は、正常なマイルド摩耗潤滑状態がやや厳しい凝着摩耗であることが分かります。観察された摩耗粒子は、鉄錆や樹脂が支配的であることから、Is値が高い要因は、摩耗によるものではなく、外部混入異物の影響と考えられます。電子顕微鏡・X線マイクロアナリシス観察された粒子をSEM・XMAで詳細に分析した結果、粒子には鉄、クロム、マンガンが比較的多く含まれており、成分割合から粒子は主に主軸や転がり軸受等から発生していると推定できました。Iカップリング発光分光分析供試の潤滑油を分析した結果、検出された金属元素は、SOAP-Tの結果表に示すように、鉄、錫、リン、カルシウムでした。検出されたこれらの金属元素から発生箇所を推定すると鉄、錫・軸受等リン、カルシウム・外部混入異物であると思われます。このうち、機械部品が摩耗したと思われる元素はのグループです。計数汚染度は当社推奨の管理限界値に到達し、重量汚染度は当社推奨の管理限界値を超えていました。フェログラフィーおよびSOAP-Tの結果から、汚染度が高い要因は、摩耗と外部混入異物の影響と思われます。
報告№108-0030 報告№108-0030 | 分析№108-00145 分析№108-00146 | 108-00146 | 、軸受の潤滑状態を確認する。今回の採油は、対象設備の停止中に排油口から実施しているため、油循環中に採油した場合に比較し、油中粒子の沈降の影響を受け、分析データが高濃度に出る可能性があります。今回の分析は以上のことを踏まえて結果を検討しました。分析の結果、異常摩耗の早期発見パラメータであるフェログラフィーのIs値がやや高いの乗となっていました。摩耗粒子の形態観察の結果、異物の噛み込みにより発生する切削粒子、金属接触が厳しい場合に発生するシビア粒子、外部から混入したと思われる砂が多く観察されました。更にD－SOAPで鉄検出されたことから、Is値が高い要因は、摩耗と採油の影響によるものと考えられました。今回の採油は対象設備の停止中に排油口から採油を実施しているため、これらの異物は、排油口配管内部に残留していた汚染物が検出された可能性が高いと思われます。観察された摩耗粒子の形態は、切削摩耗と凝着摩耗であり、特に切削摩耗は、異物が混入していない状態に比較して摩耗進行速度が速く注意が必要です。転がり軸受の場合、分の程度に寿命が低下することが知られています。今後、更に摩耗が進行し、転がり軸受の寿命の指標となるフレーキングに進展することが懸念されるため、運転再開後ヶ月以内に再度分析を実施し、潤滑状態を確認することを推奨します。一方、を示すIRは良好の範囲にあることから、この油は継続使用可能と判断します。尚、上述しましたように、今回の採油は停止中の採油であるため、運転中の採油に比較して染度は高目に出ている可能性があります。次回採油のタイミングは、粒子の沈降の影響を極力抑え、油中粒子が均一な分散状態に近い状態で採油が実施できるように、対象設備の運転中、または停止直後に採油を実施されることを推奨します。
報告№105-6050 報告№106-0472 | 分析№105-01529 分析№106-02693 | 106-02693 | 分析の結果、摩耗の安定が確認され、軸受は継続使用可能と判断します。尚、SOAPの結果で前回に比較して銅がppmからppmに増加していました。これは、銅を使用した部分の溶出が発生していると考えられました。銅が溶出して検出されるのは、潤滑油添加剤の亜鉛系添加剤の影響であることが知られており、今回の検出は、この溶出によるものと考えられました。油中の銅濃度が高い場合、別紙鉱油の酸化に対する金属触媒の影響に示すように酸化速度が速まりますので、酸化劣化の進行状況を油分析により監視されることを推奨します。これらのことは、前回に比較して、計数汚染度はランク減少していたこと異常摩耗の早期発見パラメータであるフェログラフィーのIs値が.と良好の範囲にあることSOAPの銅がppmからppmに増加していたこと以上のことから判断しました。
報告№104-0378 報告№105-4527 | 分析№104-02669 分析№105-00939 | 105-00939 | 本試験は、軸受の潤滑状態を確認することを目的としました。分析の結果、前回に比較して計数汚染度、SOAP／D-SOAPの各データに変化はなく、且つ、フェログラフィーのIs値がの乗から乗に改善されたことから、摩耗は安定している状況にあることが確認されました。尚、摩耗粒子形態観察で、金属表面の微小突起、異物の噛み込みにより発生する切削粒子が確認されました。このような摩耗粒子が発生している場合、転がり軸受の寿命は分の程度に低下することが知られていますので、念のため、夏季重負荷期が終了した時点で再度分析を実施し、摩耗の進行状況を確認されることを推奨します。これらのことは、計数汚染度は、前回に比較して等級に変化はないことSOAPの結果、銅濃度が若干上昇したこと異常摩耗の早期発見パラメータであるフェログラフィーのIs値がの乗と良好の範囲にあるものの、摩耗粒子形態観察の結果、異物の噛み込みにより発生する切削粒子、保持器の摩耗により発生する銅合金が観察されたこと以上のことから判断しました。
報告№108-0411 報告№110-00656 | 分析№108-02744 分析№110-003052 | 110-003052 | グリースの物理的性状グリースの物理的性状は、グリースの硬さや、徐々に温度を上昇させた恒温槽内でグリースが滴になって滴下する初滴温度、グリース中のスラッジの発生量などを判断パラメータに、ちょう度、滴点、全酸価、有機物・有機化合物として評価します。分析の結果、グリースの硬さを示すちょう度は、新グリース値のに比較してとほぼ変化はなく、また、グリースが滴になって滴下するときの温度を示す滴点が新グリース値のに比較して本試料はと高いものの、劣化の兆候として現れる有機物・有機化合物が見られなかった。グリース中のスラッジの発生量を示す全酸価は、新油値の.mgKOH/gに対して.mgKOH/gと高いものの、有機物・有機化合物の結果でグリース中の油が劣化した場合に発生するカルボン酸の発生は確認されなかった。以上のように、グリースの物理的性状の健全性を示す各パラメータは全て良好であり、グリースの劣化は確認されませんでした。グリースは継続使用可能な状態にあると判断します。
報告№109-09136 報告№111-00334 | 分析№109-001160 分析№111-001563 | 111-001563 | 潤滑油は継続使用可能な状態にあると判断します。重量汚染度は良好でした。粘度、水分、全酸価、IRの各データは良好でした。
報告№107-6029 報告№107-6568 | 分析№107-02237 分析№107-02332 | 107-02332 | 初期試験を実施した結果、計数汚染度がNAS級と初期値としてはやや高い値でした。D－SOAPでオイルリングの主成分である銅が検出され、摩耗粒子形態観察で銅合金がやや多く観察されたことから、汚染度が高い原因は、オイルリングの摩耗によるものと考えられました。オイルリングの摩耗は、オイルリングと主軸摺動面間の金属接触により発生します。また、オイルリングが軸方向に振れながら回っている場合、オイルリング側面と台金間で摩耗が発生します。現在のところ、軸受メタルの摩耗は僅かであり、継続使用可能と判断しますが、今後オイルリングが滑らかに回転できなくなり、潤滑油を適正にかきあげることができなくなるなどの原因で、軸受摺動面で油膜切れが発生し、軸受メタルの摩耗が更に進行することが懸念されるため、ヶ月以内に精点Bを実施し、汚染度および摩耗の進行状況を確認することを推奨します。また、巡視時にオイルリングの回転状況を確認することを併せて推奨します。これらのことは、計数汚染度がNAS級とやや高いこと異常摩耗の早期発見パラメータであるフェログラフィーのIs値がのマイナス乗と良好の範囲にあるものの、摩耗粒子形態観察の結果、銅合金がやや多く観察されたことD－SOAPの結果、オイルリングの主成分である銅、軸受メタルの主成分である錫が検出されたこと以上のことから判断しました。
報告№111-00058 報告№111-00058 | 分析№111-000350 分析№111-000350 | 111-000350_date110822 | グリースの物理的性状は良好と判断します。グリースは継続使用可能な状態にあると判断します。≪状態監視とパラメータ≫分析の目的および各分析のパラメータは以下の通りです。特性低下目的：グリースの分析結果から、グリースの物理的性状や劣化傾向などを確認する。全酸価JISK赤外線吸収スペクトルJISKちょう度JISK滴点JISK摩耗目的：グリース中の摩耗粒子を分析する事により、回転・摺動部の潤滑状態、摩耗劣化の程度、余寿命などを解析する。摩耗診断電子顕微鏡観察JISKX線マイクロアナリシス油中金属濃度JISK≪分析結果≫特性低下全酸価：良好全酸価.mgKOH/gは新油値の.mgKOH/g以内にあることから問題は無いと判断します。赤外線吸収スペクトル：良好ちょう度：良好ちょう度値はと当社推奨の管理限界値であるから以内に留まっています。滴点：良好滴点はと新油値のに比較し変化はないことから問題は無いと判断します。摩耗摩耗診断電子顕微鏡観察・X線マイクロアナリシス：今回は実施していません。油中金属濃度：今回は実施していません。
報告№109-09136 報告№110-00326 | 分析№109-001160 分析№110-001429 | 110-001429 | 摩擦面で発生している摩耗の形態や潤滑状態は、フェログラフィーで得られた摩耗粒子の観察結果から評価します。同法は、摩耗粒子を含んだ試料油を磁力で油と粒子とに分離する技術で、分離された摩耗粒子を解析することによって潤滑状態の健全性や摩耗粒子の発生原因を診断するものです。摩耗粒子と摩耗形態観察された粒子は、潤滑状態が正常な場合に発生する摩耗粒子異物の切削作用で発生する切削粒子局部的に高圧・高温となる場合に発生するフリクションポリマ外部から混入したと思われる鉄錆でした。以上から潤滑部で発生している摩耗は正常なマイルド摩耗と異物による切削摩耗であることが分かりました。また、局部的に高圧・高温になっている箇所があることも確認されました。摩耗形態の中でも切削摩耗は、摩耗進行速度が速い形態であることから管理には注意が必要です。転がり軸受で切削摩耗が発生している場合、軸受の寿命は分の程度に低下することが知られています。また、切削摩耗の発生原因となる混入異物が残留している場合、この異物により切削摩耗が継続して発生する可能性があります。一方、フリクションポリマは、潤滑油が軸受軌道面に押し込められ高圧状態になると同時に、圧縮熱により高温状態になった結果、基油自身重合反応を起こし生成することが知られています。そのため、高圧高温状態の解消がなされなければ、潤滑油の劣化が進行し、粘度上昇に因る潤滑異常に進展する場合があります。潤滑状態異常摩耗の早期発見パラメータであるIs値は、潤滑状態がやや厳しいの乗となっていました。汚染度水分濃度は、前回同様に管理基準以内にあり良好でした。粘度、全酸価、RBOTの各データは、前回同様に管理基準以内にあり良好でした。本試料油は、機器停止中に軸受箱ドレンプラグから採油されています。ドレンプラグの汚染度は、一般的に高く、尚且つ、機器が停止している状態では、油槽内で撹拌がなくなり固形物が沈降するため、油中汚染度は更に高くなると推定されます。このような悪条件にもかかわらず、今回の分析結果から転がり軸受寿命の指標としている摩耗粒子が確認されなかったことから本軸受は継続使用可能な状態にあると判断します。但し、軸受摺動面で異物の噛み込みによる摩耗が僅かに発生しています。今後さらに摩耗が進行することが懸念されますので、以下の対策を推奨します。今後、摩耗の進行状況を監視するため、定期的に分析を実施することを推奨します。傾向監視のための次回採油時期は、回転数と油量から理論的に求めます。本設備の回転数に関する情報が提供されなかったため、rpmと仮定し計算しました。その結果、次回の採油は最短で約時間となります。この時間は、油中汚染物が均一濃度になるために必要な時間であり、この時間を経過すれば、再分析の結果から摩耗速度を評価すことが可能となります。本計算は、回転数を仮定して求めていますので、次回分析実施時までに回転数等の設備情報をご提供下さい。
報告№105-6050 報告№106-0472 | 分析№105-01529 分析№106-02697 | 106-02697 | 分析の結果、摩耗の安定が確認されたことから、ギヤは継続使用可能と判断します。これらのことは、前回に比較して、計数汚染度はランク減少し、D－SOAPの鉄濃度が減少したこと異常摩耗の早期発見パラメータであるフェログラフィーのIs値がと良好の範囲にあり、摩耗粒子形態観察の結果、微小な鉄系摩耗粒子が多く観察されたこと以上のことから判断しました。尚、バックラッシの増加量を分析結果から計算し、CBMによる傾向監視に役立てる事が出来ますので、構造が確認できる図面、ギヤの形式、歯形、モジュール、歯数、回転数、増速比、歯幅をお知らせ下さい。計算結果を報告します。
報告№109-09136 報告№111-00053 | 分析№109-001160 分析№111-000271 | 111-000271 | 更油からの使用時間をもとに潤滑油の余寿命を評価したところ、潤滑油は次回定検まで使用可能と判断できました。次回定検時に更油を実施しない場合は、酸化安定度を知るための分析を実施し、余寿命を確認することを推奨します。酸化安定度はminであり、当社推奨の管理限界値のmin以上であることから、良好と判断します。
報告№109-09136 報告№113-00691 | 分析№109-001160 分析№113-002971 | 113-002971 | 潤滑油は物理的性状が良好の範囲にあるものの、汚染度が高いことから、油中の夾雑物が潤滑部に噛み込むことによる摩耗の進行が懸念されます。軸受は継続使用可能な状態にあると判断します。但し、今後の摩耗推移を確認するためにも傾向監視を継続することが有効です。濾過または更油油中の汚染度が高いことから、摩耗粒子や異物等の夾雑物が潤滑面に噛み込むことによる摩耗の進行が懸念されるため、濾過または更油を推奨します。定期的な分析今後の疲労摩耗の推移を監視するため、定期的な分析実施を推奨します。最適な採油方法本試料油は、機器停止中に油面計から採油されているため、別紙油中粒子の沈降の影響に示すように、油中粒子が油槽底部に沈降し、分析データが低濃度に出ている可能性があります。正確なデータによる診断を行うためにも、今後の採油は、極力運転中もしくは停止直後の油槽中層部から実施されることを推奨します。異常摩耗の早期発見のパラメータであるIs値が、前回のレベルからレベルに上昇し、高い値でした。また、潤滑部の摩耗が認められたため、定期的に潤滑油分析を実施し、摩耗推移を監視することが有用と考えます。フェログラフィーで観察された代表的な粒子は、以下の通りです。正常な摩耗粒子・潤滑状態が正常なマイルド摩耗により発生。疲労摩耗粒子・繰返し応力による金属疲労で発生。大型化するとフレーキングの発生が懸念されます。計数汚染度は、NAS級を上回っていた前回からNAS級にランク低下しているものの、当社推奨の管理限界値に到達していました。フィルタ残渣に粘ちょう物、鉄錆、砂等が確認されたことから、汚染度が高い要因は、スラッジと外部混入異物の影響と考えられます。前回同様に粘度、水分、酸価、IRの各データは良好です。
報告№109-09136 報告№112-00589 | 分析№109-001160 分析№112-002463 | 112-002463_date130403 | 分析の結果、潤滑油の劣化は確認されていないことから、継続使用可能な状態にあると判断します。但し、油中の汚染度が高く、汚染物が軌道面に噛み込み摩耗が進行することが懸念されるため、以下の対策を推奨します。軸受分析の結果、軸受は継続使用可能な状態にあると判断します。但し、切削摩耗や疲労摩耗が発生しており、今後も摩耗の進行を傾向監視するため、以下の対策を推奨します。更油および油槽内の清掃潤滑油が汚染されていることから、油槽内は汚染されていると思われます。更油をする際には、油槽内を清掃し、更油する新油もNAS級程度の清浄な潤滑油を更油することを推奨します。定期的な分析定期的に分析を実施することにより、データの変化から異常の兆候を早期に発見することが可能となります。また、今回は対象設備の初回分析であるため、あと最低でも回分析を実施し、分析データの変化から今後の分析周期を検討することを推奨します。今後、切削摩耗や疲労摩耗の進行が懸念されるため、出来るだけ早めに回目の分析を実施することを推奨します。異種油の混入および油名の確認分析データから新油と一致しないデータが確認されたことから、異種油の混入または油名が違っている可能性があります。油は設備の条件にあった適正な性能のものを使用することが重要であるため、異種油の混入の有無、油名を再確認することを推奨します。粘度は当社推奨の管理限界値を超え、IRチャートの結果、新油と使用油のスペクトルパターンが一致してない箇所が確認されました。粘度粘度は、.mm/sと新油値mm/sに比較して、粘度変化率は-.％で、当社推奨の管理限界値である±％を超えていました。適正な粘度範囲で使用していない場合、潤滑部で油膜切れが発生し、摩耗の進行に繋がることが懸念されます。水分は、.ppmと当社推奨の管理限界値の以下であり、良好と判断します。酸価は、.mgKOH/gと新油値.mgKOH/gに比較して高いものの、IRの結果で油劣化の兆候を示すカルボン酸の吸収が確認されていないことから、良好と判断します。IRIRチャートの結果、新油と使用油のスペクトルパターンが一致してない箇所が確認されました。異種油の混入、または油名の誤りなどが考えられます。計数汚染度は当社推奨の管理限界値に到達していました。計数汚染度計数汚染度は、NAS級と当社推奨の管理限界値NAS級に到達していました。重量汚染度は、mg/mlと当社推奨の管理限界値mg/ml以下であり、良好と判断します。光学顕微鏡写真重量汚染度で濾過したフィルタ表面上の夾雑物を光学顕微鏡で観察した結果、鉄錆、砂等が観察されました。はフェログラフィーおよびSOAP-Tの結果から総合的に判断した結果、継続使用は可能ですが、機器の機能を保持するためにも傾向管理が有用と考えます。フェログラフィー【定量分析：Is値】Is値は異常摩耗の早期発見パラメータのつで、摩耗粒子を定量化するために用います。今回のIs値はの乗と高い値でした。フェログラフィー【定性分析：摩耗粒子および摩耗形態観察】観察された代表的な摩耗粒子は、以下の通りでした。切削粒子・異物や金属表面の微小突起による切削摩耗により発生。疲労摩耗粒子・繰返し応力を受けて発生。フリクションポリマ・局部的に高圧・高温となる場合に発生。鉄錆等・外部から混入したと考えられます。観察された摩耗粒子の中でも切削粒子は、注意が必要です。摩耗形態の中でも切削摩耗は摩耗進行速度が速く、転がり軸受でこの摩耗形態が発生した場合には寿命が分の程度に低下することも知られており、切削摩耗により生じた軌道面の損傷が起点となって、転がり軸受の寿命となるフレーキングに進展することから、傾向監視が必要です。Iカップリング発光分光分析【SOAP-T】検出された金属元素から発生箇所を推定すると、以下の通りでした。鉄、ニッケル、亜鉛・軸受等カルシウム、ナトリウム、モリブデン・外部混入異物
報告№109-09136 | 分析№109-001160 | 112-003197 | 潤滑油および対象機器は継続使用可能な状態にあり、保守サイクルおよび手法は問題ないと判断します。但し、油中の水分濃度および汚染度が高いことから、将来的な摩耗進行の有無を確認するためにも傾向監視を継続することが有効です。定期的な分析定期的な分析を実施することにより、データの変化から異常の兆候を早期に発見することが可能となります。今後懸念される摩耗の進行を監視するため、定期的に分析を実施することを推奨します。水分の濃度の調整今後、水分の影響で油槽内に錆が発生し、その影響で摩耗が発生する懸念があるため、水分除去を推奨します。新油との比較による評価を示す粘度、酸価、IRのデータは新油データを基準として評価しています。今回は油名が不明であったため判断できませんでしたが、今後評価する場合は、使用している新油を同時に分析することをご検討下さい。フェログラフィーおよびSOAP/D-SOAPのデータから総合的に解析した結果、継続使用は可能ですが、機器の機能を保持するためにも傾向管理が有用と考えます。フェログラフィー【定量分析：Is値】Is値は異常摩耗の早期発見パラメータのつで、摩耗程度を定量化するために用います。今回のIs値はの乗と、高い値でした。フェログラフィー【定性分析：摩耗粒子および摩耗形態観察】分析結果から比較的多く観察された粒子は、以下の通りでした。フリクションポリマ・局部的に高圧・高温となる場合に発生。Iカップリング発光分光分析【SOAP/D-SOAP】検出された金属元素から発生箇所を推定すると、以下の通りでした。鉄、銅、アンチモン、ニッケル、錫、亜鉛・軸受等モリブデン・添加剤リン、カルシウム、バリウム、アルミニウム、ナトリウム・外部混入異物計数汚染度計数汚染度はNAS級以上と当社推奨の管理限界値を超えていました。水分はppmと当社推奨の管理限界値のを超えていました。今後、水分の影響で油槽内に錆が発生し、その影響で摩耗が発生する懸念があります。潤滑油の劣化状態粘度粘度は.mm/sと新油カタログ値.mm/sに比較して、粘度変化率は+％であり、当社推奨の管理限界値である±％以内にあり、良好と判断します。酸価はmgKOH/gでした。IRの結果で、油劣化の兆候を示すカルボン酸の吸収ピークが確認されていないことから、良好と判断します。IRIRの結果、油劣化の兆候を示すカルボン酸の吸収ピークが確認されていないことから、良好と判断します。
報告№102-6077 | 分析№102-01353 | 102-01353 | 本試料油は、主機停止後時間分後に油槽中層部から採油を実施しており、油中の粒子が沈降し、粒子濃度の若干低い部分を採取していると考えられるものの、前回とほぼ同じ条件であるため、前回データと比較検討が可能です。このことを考慮して、本分析データを解析しました。精点Aを実施した結果、前回に比較して、計数汚染度、SOAP／D－SOAPの各データに変化はなく、且つ、フェログラフィーのIs値が減少していることから、摩耗は安定していると判断します。但し、フェログラフィーの摩耗粒子形態観察の結果、前回と同じく摩擦熱が高い場合に発生するフリクションポリマが多く見られており、潤滑摺動面では局部的に高圧、高温となっている箇所が発生していると考えられます。このことから、現段階では摩耗は安定しているものの、今後、油膜切れによる摩耗の進行、油劣化の進行が懸念されるため、ヶ月後に精点Aを実施し確認されることを推奨します。
報告№104-0112 | 分析№104-00882 | 104-00882 | 濾過前の試料油を分析した結果、計数汚染度が、前回NAS級から、今回NAS級に約ヶ月でランク上昇し、メタルの主成分である錫が、SOAPでppm、D－SOAPでppm検出されました。汚染度の上昇摩耗粒子形態観察の結果、鉄錆・砂等が見られているため、汚染度が上昇した要因は、外部から混入した異物によるものと考えられました。鉄錆・砂等の異物は、通常運転中に外部から混入する可能性がないため、今回採油時に混入した可能性が高いと考えられます。錫濃度錫濃度が、前回濾過後に比較してSOAPでppmからppm、D－SOAPで.からppmに上昇していました。前回オーバーホール時にメタル修理、濾過を実施しており、この時点で油中の錫濃度は低濃度になったものと推定されます。そのことを前提に考えSOAP／D－SOAPの濃度が上昇した要因を推定すると、今回若干錫濃度が上昇したのは、オーバーホール後から今回分析までの間にメタルの摩耗が発生していたと考えられました。これらの障害発生に対する弊害を勘案の上、採油時には異物が混入しないように注意して採油をすることが必要です。SOAP／D－SOAPで濾過後の錫濃度が減少しているものの、濾過だけでは摩耗の原因を取り除くことは出来ません。今後、錫濃度の上昇に注意が必要です。尚、RBOTが前回に比較し、min上昇したのは、新油の補充等の影響が考えられます。今後は、今回のRBOT値によりデータ管理を行います。
報告№104-6055 | 分析№104-01243 | 104-01243 | 精点Aを実施した結果、軸受摺動面でやや厳しい金属接触が確認されました。今回採油が主機停止中に実施しているため、異常を示す粒子が採取できない可能性があります。念のため、主機運転中または停止直後に精点Bを実施し、摩耗の発生状況を確認されることを推奨します。これらのことは、フェログラフィーの結果、ホワイトメタルの摩耗粒子が確認されたことD-SOAPの結果、メタルの主成分である錫が検出されたこと以上のことから判断しました。尚、採油のタイミングは、運転上の都合で主機停止中に実施されているため、油循環中の採油に比較して油中粒子が沈降して低濃度になっている部分を採油していると考えられます。したがって、油が循環している状態で採油を実施した場合に比較して、分析データが低くなり、異常な状態を見落としてしまう可能性がありますので、今後の採油は、停止直後、或いは、油循環中に採油を実施されることを推奨します。
報告№108-0227 報告№110-00696 | 分析№108-01664 分析№110-003253 | 110-003253 | Iカップリング発光分光分析供試のタービン油を分析した結果、SOAP／D－SOAPでニッケル、錫、リン、亜鉛、カルシウム、バリウム、ケイ素、ナトリウムが検出されました。これらの検出された金属元素から発生箇所を推定するとニッケル、錫・軸受等リン・オイル添加剤亜鉛、カルシウム、バリウム、ケイ素ナトリウム・外部混入異物であると思われます。このうち、機械部品が摩耗したと思われる元素はのグループです。ケイ素の検出SOAPでケイ素がppm検出されました。一般に、潤滑油中からケイ素が検出された場合、シリコン油或いは、シリコン系の添加剤が検出されるフェログラフィーおよびフィルタ表面の異物観察で砂が多く観察されて検出されるシリコングリースをシール部に塗布している場合、このシリコングリースが潤滑油に混入して検出されるなどが挙げられますが、今回の検出が比較的高濃度であることからの可能性が考えられます。については、分析結果では確認することが出来ませんので、これに関する情報があれば提供をお願いします。フェログラフィー異常摩耗の早期発見パラメータとして摩耗粒子を定量化して評価するフェログラフィーのIs値は、潤滑状態が正常なの乗でした。水分、計数汚染度、重量汚染度は共に良好でした。粘度、全酸価、IR、RBOTの各データは良好でした。油の余寿命は、使用油の使用期間または使用時間が不明であったため、ご依頼の油の余寿命に関する検討は行えませんでした。ただし、分析の結果で新油値がminであったことから、使用期間を仮にヶ月間と仮定すれば余寿命は十二分にあると言えます。可能であれば、使用期間、あるいは使用時間の情報をご提供下さい。潤滑油および軸受は継続使用可能な状態にあると判断します。なお、ケイ素がやや多く検出されているため、シリコン系の添加剤やグリースを使用している箇所があるかについてご確認下さい。
報告№101-6213 | 分析№101-02575 | 101-02575 | 分析の結果、重量汚染度を除く項目は良好でした。計数汚染度はNAS級と比較的清浄であるにもかかわらず、重量汚染度がmg/mlと検討・処置領域にありました。D－SOAPの結果、油に添加剤として含まれている亜鉛やバリウムが検出されていることから、汚染の要因は、これらの成分が析出し、スラッジとなったものと考えられました。このスラッジは、バルブ類の動作障害やストレーナを目詰まりさせる等の障害の原因となりますので、除去する必要があります。除去方法は当社製清浄分散剤の投与と濾過が有効です。尚、参考に使用油を使用してTS－を％混合し、効果を確認しました。その結果、下表に示す通りTS－により％のスラッジが除去でき、更に濾過を実施することで系内を清浄にできます。
報告№109-09136 報告№111-00718 | 分析№109-001160 分析№111-003635 | 111-003635 | 潤滑油は継続使用可能な状態にあると判断します。粘度、全酸価、IR、RBOTの各データは良好でした。尚、別紙RBOTの減少傾向から油の余寿命を求めた結果、本試料は直近の更油から起算して稼働日数が年月まで使用可能であることが分かります。水分は良好でした。
報告№109-09136 報告№113-00058 | 分析№109-001160 分析№113-000204 | 113-000204 | 潤滑油および軸受は継続使用可能な状態にあると判断します。今後は、本データを初期値として管理することを推奨します。、汚染状態、は良好でした。
報告№108-0135 報告№108-0135 | 分析№108-00826 分析№108-00826 | 108-00826 | トライボ診断の結果、泡立ち試験を除く項目は良好でした。泡立ち試験の結果は、-と新油値の-に比較して高い値でした。消泡性能が低下していることが確認されたことから、今後の使用時間によっては、油の酸化劣化が進行したり、ギヤ歯面およびベアリング軌道面で油膜切れが発生したりする場合があるため、消泡剤の添加による消泡性能の改善が必要になると思われます。一方、摩耗粒子の形態観察でμm以下の小さな摩耗粒子が観察され、潤滑状態指数は-.と濾過設備のない機器であれば、正常な潤滑状態にあると判断できる状況でした。但し、ギヤボックスの油系統にはインラインフィルタとオフラインフィルタがあり、μmサイズ以上の粒子の大部分は捕捉され、異常な摩耗状態が発生したとしても正常な潤滑状態にあると誤認してしまう可能性があります。フィルタの捕捉の影響による誤認を避けるため、今後の診断に当たっては、これまでの採油箇所に加え、インラインフィルタやオフラインフィルタの捕捉物も分析し、その結果から潤滑状態を評価することを推奨します。尚、フィルタ捕捉物の分析を実施する際には、フィルタ流量、フィルタ使用時間などの追加情報が必要です。是非ご提供下さい。泡立ち試験の結果、消泡性能が低下していることが確認されました。粘度は良好。粘度は.mm/sと新油値mm/sに比較して、粘度変化率は+％で、当社推奨の管理限界値である±％以内にあり、良好と判断する。粘度はmm/sでした。粘度はmm/sでした。粘度指数はでした。粘度指数はでした。泡立ち試験は-でした。泡立ち試験は-と新油に比較して高い値でした。消泡性能が低下していることが確認されました。水分は良好。水分は.ppmと当社推奨の管理限界値の以下であり、良好と判断します。全酸価は良好。全酸価は.mgKOH/gと新油値.mgKOH/g以内であり、良好と判断します。機器の潤滑状態精密な濾過設備がない機器であれば、潤滑状態指数は正常の範囲にあると判断します。潤滑状態指数は正常の範囲にあると判断します。異常摩耗の早期発見パラメータである潤滑状態指数が-.と、精密な濾過設備がない機器であれば、潤滑状態指数は正常の範囲にあると判断します。
報告№109-09136 報告№112-00098 | 分析№109-001160 分析№112-000342 | 112-000342 | 濾過前の試料油を分析した結果、D－SOAPで銅が検出されました。フィルタ表面の異物観察で銅合金、鉄錆、砂等が比較的多く観察されました。銅を使用した箇所の摩耗銅を使用した箇所の摩耗は、以下の点が考えられます。：油の添加剤成分である亜鉛系添加剤と銅が反応して溶出する。：冷却用蛇管にフィンがついていた場合、振動により摩耗する。：及びの現象が同時に起こる。今回の原因は、分析の結果からの可能性が高いと推定されます。冷却用蛇管が溶解、又は、摩耗している場合、蛇管にピンホールが発生して、潤滑油に水分が混入する可能性があります。水分濃度の監視が必要です。これらの障害発生に対する弊害を勘案の上、ヶ月以内に再分析を実施し、摩耗の進行状況および水分濃度の確認を推奨します。
報告№111-00058 報告№111-00058 | 分析№111-000296 分析№111-000296 | 111-000296 | 、汚染状態、は良好と判断します。尚、RBOTがminと新油値のminに比較してmin減少していました。このまま継続使用した場合、この減少傾向から限界値に到達するのは、別紙図RBOTの減少傾向に示すように年月と推定されました。残りの継続使用期間は、約年ヶ月であると予測されます。潤滑油は継続使用可能な状態にあると判断します。≪状態監視とパラメータ≫分析の目的および各分析のパラメータは以下の通りです。特性低下目的：油の分析結果から、や劣化傾向ならびに添加剤の消耗程度、残存寿命などを確認する。粘度JISK全酸価JISK赤外線吸収スペクトルJISK酸化安定度試験JISK汚染目的：油の分析結果から、砂塵あるいは水・異種油などによるや、異物混入の有無を確認する。水分JISK計数汚染度JISB重量汚染度JISB光学顕微鏡観察摩耗目的：油中の摩耗粒子を分析する事により、回転・摺動部の潤滑状態、摩耗劣化の程度、余寿命などを解析する。摩耗診断電子顕微鏡観察JISKX線マイクロアナリシス油中金属濃度JISK≪分析結果≫特性低下粘度：良好粘度値mm/sの新油値mm/sに対する変化率は+％であり、当社推奨の管理限界値±％以内に留まっています。全酸価：良好全酸価.mgKOH/gは新油値のに比較し高くはあるものの、有機物・有機化合物試験の結果で油劣化の兆候を示すカルボン酸の吸収が見られないことから問題は無いと判断します。赤外線吸収スペクトル：良好酸化安定度試験：良好酸化安定度試験の結果、数値minは当社推奨の管理限界値min以上に留まっており、現時点での使用は可能と判断します。汚染水分：良好水分値ppmは当社推奨の管理限界値以内に留まっています。計数汚染度：良好計数汚染度はNAS級と当社推奨の管理限界値NAS級以内にあります。重量汚染度：良好重量汚染度は.mg/mlと当社推奨の管理限界値mg/ml以内にあります。光学顕微鏡観察：良好光学顕微鏡写真は捕捉された汚染物の量は少なく、スラッジは確認されませんでした。摩耗摩耗診断：良好摩耗診断の結果、異常摩耗の早期発見パラメータであるIs値がのマイナス乗と良好の範囲にあることから、潤滑状態は正常と判断します。電子顕微鏡観察・X線マイクロアナリシス：今回は実施していません。油中金属濃度：良好油中金属濃度の結果、錫、外部から混入したと思われるリン、ナトリウムが検出されたものの、良好と判断します。
報告№102-0006 | 分析№102-00061 | 102-00061_営業資料 | 現在のところ、ギヤ歯面には非常に微小なピッチングが発生していると思われますが、クロム鋼の摩耗粒子のサイズは、μm以下と小さく、ギヤは使用可能な状況にあると判断します。但し、いずれかのベアリングの外輪にクリープが発生している可能性があり、外輪と転動体間ですべり摩擦が発生し、ベアリングが早く寿命に到達することが懸念されますので、定期的に分析を実施し、摩耗の進行状況を確認されることを推奨します。考察分析の結果、SOAP／D－SOAP、フェログラフィーを除く項目は良好でした。摩耗の過酷度を示すフェログラフィーのIs値がの乗と高い値でした。SOAP／D－SOAPの結果、鉄がやや多く検出され、摩耗粒子の形態観察の結果、クロム鋼の摩耗粒子が支配的であるこが分かりました。摩耗粒子の形態観察の結果ら、発生している摩耗は主にギヤ歯面からと思われます。クロム鋼が全てベアリングから発生しているとした場合、この摩耗状況ではベアリングの軌道面、転動面には、微小なフレーキングが発生していると思われますが、摩耗粒子の形態がギヤ歯面が摩耗して発生している特徴的な形態をしており、ギヤの歯面からの発生が主なものと考えられます。一方、今回、本機の材質等が不明であるため、鋳鉄が使用されている箇所を知ることはできませんが、鋳鉄を使用している箇所は、本体のハウジングやベアリングハウジングが考えられます。フェログラフィーで確認された鋳鉄の摩耗粒子が、ベアリングハウジングが摩耗して発生したと仮定すると、ベアリングの外輪にクリープが発生していると考えられます。クリープが発生している場合、その影響で、ベアリング外輪と転動体の間でころがり摩擦ではなくすべり摩擦が発生することが想像でき、結果としてベアリング表面に傷がつき、その傷が起点となって、フレーキングに進展することが想像されます。現在のところ、ギヤ歯面には非常に微小なピッチングが発生していると思われますが、クロム鋼の摩耗粒子のサイズは、比較的小さく、マイルド摩耗と呼ばれる穏やかな摩耗状態にあると思われ、ギヤは継続使用が可能な状況にあると判断します。
報告№109-09136 報告№112-00660 | 分析№109-001160 分析№112-003032 | 112-003032 | 潤滑油の劣化は確認されず、汚染度は良好な範囲にあることから、継続使用可能な状態にあると判断します。軸受異物の噛み込みや金属表面の微小突起により発生する切削摩耗が見られました。通常、継続運転している設備は、運転開始直後に金属同士がなじむ過程があり、その後正常な油膜が形成されて、問題がなければ安定期に入ります。設備の稼働率が低い場合など、停止期間が長いと潤滑油膜は殆どなくなり、再稼動する際に油膜切れを起こしやすい状態になります。今回観察された摩耗粒子は、このような状況で発生したと推定されます。しかし、これらは極微小領域に限られることから、摩耗は正常と判断できます。以上より、軸受は継続使用可能な状態にあると判断します。定期的な分析および分析周期の検討定期的に分析を実施することにより、データの微小な変化から異常の兆候を早期に発見することが可能となります。今後、寿命予測を行うには、今回データを含め少なくとも回の分析データが必要となります。当該機は、年間稼働率が低いことから、採油の機会を検討するのは難しいところがありますが、あと最低でも回分析を実施し、寿命予測を行うと共に分析周期を検討することを推奨します。軸受の摩耗状態フェログラフィーおよびSOAP-Tのデータから総合的に解析した結果、軸受は健全であり、継続使用可能と評価できますが、引続き軸受の機能が保持されていることを確認するためにも、潤滑油診断による傾向管理が有用と考えます。フェログラフィー【定量分析：Is値】Is値は異常摩耗の早期発見パラメータのつで、摩耗程度を定量化するために用います。今回のIs値はの乗と低い値でした。フェログラフィー【定性分析：摩耗粒子および摩耗形態観察】分析結果から比較的多く観察された摩耗粒子は、以下の通りでした。正常な摩耗粒子・潤滑状態が正常なマイルド摩耗により発生。切削粒子・異物や金属表面の微小突起に起因する切削摩耗により発生。観察された摩耗粒子の中でも切削粒子は、将来的な摩耗の進行に繋がる可能性を示唆しているため、傾向監視が必要と思われます。切削摩耗は、他の摩耗形態に比較して摩耗進行速度が速く注意が必要で、定期的なトライボ診断による状態監視が必要と考えます。切削摩耗の原因となる混入異物が残留している場合、この異物により切削摩耗が継続して発生する可能性があります。Iカップリング発光分光分析【SOAP-T】検出された金属元素から、摩耗粒子の発生箇所は、以下のように推定できました。鉄、銅、錫、亜鉛・軸受等カルシウム、バリウム、ナトリウム・外部混入異物軸受の摩耗SOAP-Tで錫が検出されたことから、軸受の摩耗が発生していると推定されました。分析結果から軸受メタルの摩耗深さをSOAP-Tの結果で得られている錫濃度と油量Lから計算しました。当社の経験からメタル面積の約分の程度が摩耗したと仮定しました。当社の知見、および今回検出された錫濃度等の情報から軸受の摩耗深さを計算した結果、軸受表面の平均的な摩耗深さは.μmとなり、メタルの表面粗さを軸受表面の一般的な粗さであるμmと仮定すると、摩耗は軽微であり、継続使用可能な状態にあると推定されます。は良好と判断します。計数汚染度計数汚染度は、NAS級と当社推奨の管理限界値NAS級以下であり、良好と判断します。重量汚染度は、.mg/mlと当社推奨の管理限界値mg/ml以下であり、良好と判断します。光学顕微鏡写真供試油を濾過したフィルタ表面上の夾雑物を光学顕微鏡で観察した結果、金属片、鉄錆、砂等が観察されました。は良好と判断します。粘度新油に対する粘度変化率は-％でした。これは、当社推奨の管理限界値である±％以内であり、良好と判断します。水分は、と当社推奨の管理限界値の以下であり、良好と判断します。酸価は、.mgKOH/gと新油値.mgKOH/g以下であり、良好と判断します。IRIRチャートの結果、新油と使用油のスペクトルパターンはほぼ一致し、また、油劣化の兆候を示すカルボン酸の吸収ピークが確認されていないことから、良好と判断します。
報告№108-0387 報告№108-5070 | 分析№108-02609 分析№108-02709 | 108-02709 | 分析の結果、摩耗粒子の形態観察で異物の噛み込みなどで発生する切削粒子、銅合金がやや多く観察され、SOAP／D－SOAPで銅、D－SOAPで鉄が検出されています。さらにフィルタ表面の異物観察で銅合金が観察されたことから、鉄を使用した箇所、オイルリング等の摩耗が発生しています。観察された摩耗粒子から判る摩耗形態は、切削摩耗であり、異物が混入していない状態に比較して、摩耗進行速度が速く注意が必要です。また、オイルリングの摩耗が進行するにつれて、潤滑油を適正にかきあげることが出来なくなるなどの原因で、油膜切れを発生させることが懸念されるため、日常点検の際にオイルリングの回転状況を確認して下さい。可能であれば、ヶ月以内に再度分析を実施し、摩耗の進行状況を確認されることを推奨します。尚、IRの結果で新油と異なるピークが確認されたことから、油名が違うか、或いは、異種油が混入した可能性が考えられますので、再度ご確認下さい。これらのことは、異常摩耗の早期発見パラメータであるフェログラフィーのIs値がの乗と良好の範囲にあるものの、摩耗粒子の形態観察で異物の噛み込みなどで発生する切削粒子、銅合金がやや多く観察されたことSOAP／D－SOAPで銅、D－SOAPで鉄が検出されたことフィルタ表面の異物観察で銅合金が観察されたことIRの結果、新油と異なるピークが確認されたこと以上のことから判断しています。
報告№108-0387 報告№109-09081 | 分析№108-02609 分析№109-000718 | 109-000718 | 今回の採油は、対象設備停止中にドレンバルブから実施しているため、別紙油中粒子の沈降の影響に示すように、沈降の影響を受けて分析データが高濃度に出る可能性があります。今回の分析は、以上のことを踏まえて結果を検討します。分析の結果、重量汚染度がmg/mlと当社推奨の管理限界値を超えていました。フィルタ表面の異物観察で表面が茶褐色になっており、D－SOAPで油の添加剤成分である亜鉛、カルシウムが検出されたことから、汚染度が高い要因は、油の添加剤成分の析出により発生したスラッジと石炭粉等の外部から混入したと思われる異物の影響と考えられます。このスラッジは粘着性があり、バルブ類の動作障害の原因となるため、除去する必要があります。除去方法は、当社製清浄分散剤TS－の投与と濾過を推奨します。これらのことは、重量汚染度がmg/mlと当社推奨の管理限界値を超えていたことフィルタ表面の異物観察で表面が茶褐色になっていたことD－SOAPの結果、油の添加剤成分である亜鉛、外部から混入したと思われるカルシウムが検出されたこと以上のことから判断しています。
報告№109-09136 報告№110-00326 | 分析№109-001160 分析№110-001439 | 110-001439 | 摩擦面で発生している摩耗の形態や潤滑状態は、フェログラフィーで得られた摩耗粒子の観察結果から評価します。同法は、摩耗粒子を含んだ試料油を磁力で油と粒子とに分離する技術で、分離された摩耗粒子を解析することによって潤滑状態の健全性や摩耗粒子の発生原因を診断するものです。摩耗粒子と摩耗形態観察された粒子は、潤滑状態が正常な場合に発生する摩耗粒子異物の切削作用で発生する切削粒子局部的に高圧・高温となる場合に発生するフリクションポリマでした。以上から潤滑部で発生している摩耗は正常なマイルド摩耗と異物による切削摩耗であることが分かりました。また、局部的に高圧・高温になっている箇所があることも確認されました。摩耗形態の中でも切削摩耗は、摩耗進行速度が速く注意が必要です。転がり軸受で切削摩耗が発生している場合、軸受の寿命は分の程度に低下することが知られています。また、切削摩耗の発生原因となる混入異物が残留している場合、この異物により切削摩耗が継続して発生する可能性があります。一方、フリクションポリマは、潤滑油が軸受軌道面に押し込められ高圧状態になると同時に、圧縮熱により高温状態になった結果、基油自身重合反応を起こし生成することが知られています。そのため、高圧高温状態の解消がなされなければ、潤滑油の劣化が進行し、粘度上昇に因る潤滑異常に進展する場合があります。潤滑状態異常摩耗の早期発見パラメータであるIs値は、潤滑状態がやや厳しいの乗となっていました。汚染度水分濃度は、前回同様に管理基準以内にあり良好でした。粘度、全酸価、RBOTの各データは、前回同様に管理基準以内にあり良好でした。本試料油は、機器停止中に軸受箱ドレンプラグから採油されています。ドレンプラグの汚染度は、一般的に高く、尚且つ、機器が停止している状態では、油槽内で撹拌がなくなり固形物が沈降するため、油中汚染度は更に高くなると推定されます。このような悪条件にもかかわらず、今回の分析結果は全て良好であり、異常なデータは見られませんでした。したがって、潤滑油および軸受は継続使用可能な状態にあると判断します。但し、軸受摺動面で異物の噛み込みによる摩耗が発生しています。今後さらに摩耗が進行することが懸念されますので、以下の対策を推奨します。今後、摩耗の進行状況を監視するため、定期的に分析を実施することを推奨します。傾向監視のための次回採油時期は、回転数と油量から理論的に求めます。本設備の回転数に関する情報が提供されなかったため、rpmと仮定し計算しました。その結果、次回の採油は最短で約時間となります。この時間は、油中汚染物が均一濃度になるために必要な時間であり、この時間を経過すれば、再分析の結果から摩耗速度を評価すことが可能となります。本計算は、回転数を仮定して求めていますので、次回分析実施時までに回転数等の設備情報をご提供下さい。
報告№101-6064 | 分析№101-00593 | 101-00593 | 濾過後の試料油を分析した結果、計数汚染度、SOAP／D－SOAPを除く項目は良好であった。計数汚染度がNAS級と濾過後としては悪く、再度濾過を実施されることを推奨する。一方、SOAP／D－SOAPでメタルの主成分である錫が多く検出され、且つ、フェログラフィーの結果、～μmサイズの大型の摩耗粒子が見られることから、軸受摺動面で局部的に焼損状態が発生していた可能性がある。そこで、現在の摩耗状況を以下の通り確認した。濾過前の前回のSOAPの錫濃度ppmと油量Lからメタルの摩耗体積を次式により求めるとcmとなる。 ・式 又、この摩耗した体積は、下図aのような直方体と同じ体積と考えることができる。次に、本機のスラストメタルの全パッドの表面積がcmで、当社の経験によれば、実際に摩耗が発生する面積は、下図bのようなメタル表面積の分の程度エリアであるので、このメタル表面積の分のと前に求めた摩耗体積から平均的な摩耗深さを次式により求めることができ、平均的な摩耗深は、μmとなる。 ．．式 仮に表面粗さをRmaxsと考えた場合、この粗さ部分が全くなくなり、メタル表面の分の以上の部分が鏡面になっている可能性があります。このことから、主機が起動・停止する油膜が薄くなる時に油膜が切れやすく、焼損事故が発生しやすい状況になっていますので、至急、濾過に加えて、メタルを点検されることを推奨します。尚、今回の状況は、別添資料に示す発電機の状況と類似しておりますので、参考に添付いたします。
報告№107-6026 報告№108-0217 | 分析№107-02108 分析№108-01573 | 108-01573 | 本トライボ診断は、摩耗進行状況、汚染状況を確認する。【軸受の潤滑状態】トライボ診断の結果、転がり軸受軌道面の微小領域に摩耗が僅かに発生しているものの、転がり軸受の寿命の指標となるフレーキングの発生が確認されていないことから、現在のところ、ベアリングは継続使用可能な状態にあると判断します。一方、スラスト軸受の摩耗状態は、前回に比較してSOAPの結果で、メタルの主成分である錫が減少傾向にあることから、摩耗は安定していると判断します。尚、前回の分析時点におけるメタルの平均的な摩耗深さがμmと、メタル表面粗さをsと仮定すると、メタルの摩耗は分の程度摩耗していると考えられます。AHの回転速度は非常に遅く、そのため潤滑状態は混合潤滑になっていると思われます。速度が速い状態での混合潤滑は注意が必要ですが、本機の場合は、極めてゆっくりした速度で回転しているため、摩耗もゆっくり進行すると思われます。摩耗進行は、定期的な分析により把握できるため、今後は極力条件を揃えた採油を実施して、摩耗量の傾向監視を行うよう推奨します。【油の汚染状況】計数汚染度がNAS級と当社推奨の管理限界値内にあり、重量汚染度がmg/mlでした。
報告№108-0284 報告№108-0284 | 分析№108-02018 分析№108-02018 | 108-02018 | 本コンプレッサーにおいて、圧力が低下し、潤滑油が黒化していた。トライボ診断を実施し、汚染度、潤滑状態を確認するとともに、潤滑油の黒化原因を検討する。今回の採油は、対象設備の停止中にドレンバルブから実施しているため、油循環中に採油した場合に比較し、油中粒子の沈降の影響を受け、分析データが高濃度に出る可能性があります。今回の分析結果には、前回油交換から今回採油までに発生した摩耗粒子が含まれていると考えられますので、このことを踏まえて結果を検討しました。潤滑油の黒化原因一般に、潤滑油が黒化する原因は以下のつが考えられます。摩耗粒子の増加油の劣化汚染粒子の混入これらの推定される原因を以下の分析結果から確認しました。計数汚染度がNAS級以上、重量汚染度が.mg/mlと共に当社推奨の管理限界値を超えていた異常摩耗の早期発見パラメータであるフェログラフィーのIs値がの乗と高く、摩耗粒子の形態観察の結果、金属接触が厳しい場合に発生するシビア粒子、金属接触が厳しく、且つ、摩擦熱が高い場合に発生する黒錆が多く観察されたSOAP／D－SOAPで鉄が多く検出され、その他銅、クロム、錫、油の添加剤成分である亜鉛、カルシウムが検出された以上のことから、潤滑油が黒化した原因は、・シリンダ摺動部およびベアリング軌道面、クランクメタル摺動面の摩耗粒子の増加・銅を使用した箇所の溶融・摩耗・油の添加剤成分の析出と考えられ、整理すると潤滑油の黒化原因は、の摩耗粒子の増加との油の劣化によるものと考えられました。機器の潤滑状態フェログラフィーの結果、金属接触が厳しく、且つ、摩擦熱が高い場合に発生する黒錆が支配的であること、および、D－SOAPで鉄に加えて、ベアリング鋼の成分であるクロムが検出されていることから、ベアリング軌道面で摩耗が発生していると考えられました。この状況が継続した場合、ベアリングの破損に進展することが懸念されます。今後の対策機器の潤滑状態の結果を受け、今後の対策は以下の通り推奨します。濾過又は更油による汚染度の改善計数汚染度がNAS級以上、重量汚染度が.mg/mlと共に当社推奨の管理限界値を超えて汚染され、さらにベアリングの損傷の可能性が考えられますので、至急濾過を実施することを推奨します。トライボ診断による追跡実施濾過の有無にかかわらず、摩耗が継続しベアリングの損傷に至ることが懸念されるため、再度トライボ診断を実施することを推奨します。回転数に関する情報がないため時期採油時期を求めることができませんが、仮に回転数をrpmとすると機器運転再開後時間経過した時点で採油が可能です。
報告№106-0227 報告№106-0250 | 分析№106-01279 分析№106-01380 | 106-01380 | 濾過前の試料油を分析した結果、計数汚染度が前回のNAS級に比較して、今回はNAS級とヶ月でランク上昇しました。フェログラフィーの結果、油膜切れにより発生したシビア粒子が若干観察され、今後さらに摩耗により汚染度が上昇することが懸念された。これらの障害発生に対する弊害を勘案の上、予防処置としてヶ月後に再度分析を実施し、摩耗および汚染の進行状況を確認されることを推奨します。
報告№109-09249 報告№109-09249 | 分析№109-001758 分析№109-001758 | 109-001758 | 分析の結果、全ての分析項目の値が当社推奨の管理基準を満たしており、新油分析値との比較結果も問題となる値はなかったことから、油は継続使用可能な状態であり、運転中における潤滑状態も正常であったものと判断します。特性低下特性低下に係るパラメータの分析結果は良好と判断します。粘度粘度はmm/sと新油値mm/sに対する粘度変化率は-.％で、当社推奨の管理限界値である±％以内にあり、良好と判断します。全酸価添加タービン油については、当社では管理限界値を設定しておらず、新油分析値との比較及び他の分析項目の結果より全酸価の状態判断を行います。その結果、全酸価は.mgKOH/gと新油値に比較して若干高くなっていますが、IRチャートに示すように劣化の兆候として現れるカルボン酸などの有機物・有機化合物の発生が確認されていないことから、異常のない値と判断します。酸化安定度酸化安定度はminであり、当社推奨の管理限界値のmin以上であることから良好と判断します。有機物・有機化合物有機物・有機化合物は、IRチャートによる新油分析値との比較の結果、cm-付近に劣化の兆候を示すカルボン酸の吸収が確認されていないことから、良好と判断します。色相はLであり、新油値のLに比較して変化はないことから、良好と判断します。汚染に係るパラメータの分析結果は良好と判断します。水分は.ppmであり、当社推奨の管理限界値の以下であることから良好と判断します。汚染粒子数はNAS級であり、当社推奨の管理限界値のNAS級以内であることから良好と判断します。汚染度物重量は.mg/mlであり、当社推奨の管理限界値のmg/ml以内であることから良好と判断します。摩耗運転中における潤滑状態は正常であったものと判断します。異常摩耗の早期発見パラメータであるフェログラフィーのIs値がのマイナス乗と当社基準値と比較して良好の範囲にあったことから潤滑箇所の潤滑状態は正常と判断します。金属濃度SOAP法により金属濃度を測定した結果、金属元素は検出されなかったことから、潤滑箇所で発生する金属接触による摩耗や、外部からの異物などの混入は見られず良好と判断します。金属濃度酸溶解法により金属濃度を測定した結果、外部から混入したと思われるカルシウムが、ナトリウムがと僅かに検出されましたが良好と判断します。
報告№103-8086 | 分析№103-01857 | 103-01857 | 濾過後の試料油を分析した結果、計数汚染度を除く項目は良好でした。濾過前の計数汚染度がNAS級に対して、濾過後がNAS級とランク高くなっていました。濾過後の計数汚染度の粒子数が増加した原因は、濾過前と濾過後の試料油が入れ替わった。濾過後の採油時に誤って外部から混入した。濾過機の操作を誤って、エレメントに捕捉されていた汚染物が濾過機出口配管より排出されてしまった。等が考えられます。このことを確認するため、再度採油を実施する必要があります。確認方法は、再度採油した試料油の計数汚染度が今回の濾過後と差なければ原因は、今回の濾過後より清浄になっていれば原因はまたはと考えることができます。
報告№106-4567 報告№106-4567 | 分析№106-02022 分析№106-02022 | 106-02022 | 分析の結果、摩耗粒子形態観察で金属接触が厳しい場合に発生するシビア粒子がやや多く観察されたものの、現在のところ、転がり軸受およびギヤは継続使用可能と判断します。これらのことは、異常摩耗の早期発見パラメータであるフェログラフィーのIs値がの乗とやや高く、摩耗粒子形態観察の結果、金属接触が厳しい場合に発生するシビア粒子がやや多く観察されたものの、計数汚染度がNAS級と清浄であることSOAP／D－SOAPの結果、鉄および銅濃度が微量であること以上のことから判断しました。トライボ診断では、バックラッシの増加量を分析結果から計算できますので、構造が確認できる図面、ギヤの形式、歯形、モジュール、歯数、回転数、増速比、歯幅をお知らせ下さい。計算結果をご報告いたします。は良好と判断します。粘度は良好と判断します。粘度はmm/sと新油値mm/sに比較して、粘度変化率は-％で、当社推奨の管理限界値である±％以内にあり、良好と判断します。水分は良好と判断します。水分は.と当社推奨の管理限界値の以下であり、良好と判断します。全酸価は良好と判断します。全酸価は.mgKOH/gと新油値.mgKOH/g以内にあり、良好と判断します。IRの結果、良好と判断します。IRの結果、油劣化の兆候を示すカルボン酸の吸収が確認されていないことから、良好と判断します。RBOTの結果、良好と判断します。RBOTはminと当社推奨の管理限界値のmin以上であり、良好と判断します。計数汚染度は良好と判断します。計数汚染度は良好と判断します。計数汚染度はNAS級と当社推奨の管理限界値のNAS級以内であり、良好と判断します。重量汚染度は.mg/mlでした。重量汚染度は.mg/mlでした。機器の潤滑状態摩耗粒子形態観察で金属接触が厳しい場合に発生するシビア粒子がやや多く観察されたものの、現在のところ、転がり軸受およびギヤは継続使用可能と判断します。SOAPの結果、銅が検出されました。SOAPの結果、摩耗により発生した銅、油の添加剤成分であるリンが検出されました。D－SOAPの結果、鉄が検出されました。D－SOAPの結果、摩耗により発生した鉄、外部から混入したカルシウム、ナトリウムが検出されました。フェログラフィーの結果、金属接触が厳しい場合に発生するシビア粒子がやや多く観察されました。異常摩耗の早期発見パラメータであるフェログラフィーのIs値がの乗とやや高く、摩耗粒子形態観察の結果、金属接触が厳しい場合に発生するシビア粒子がやや多く観察されました。
報告№109-09249 報告№109-09249 | 分析№109-001761 分析№109-001761 | 109-001761 | 分析の結果、全ての分析項目の値が当社推奨の管理基準を満たしており、新油分析値との比較結果も問題となる値はなかったことから、油は継続使用可能な状態であり、運転中における潤滑状態も正常であったものと判断します。特性低下特性低下に係るパラメータの分析結果は良好と判断します。粘度粘度はmm/sと新油値mm/sに対する粘度変化率は+.％で、当社推奨の管理限界値である±％以内にあり、良好と判断します。全酸価添加タービン油については、当社では管理限界値を設定しておらず、新油分析値との比較及び他の分析項目の結果より全酸価の状態判断を行います。その結果、全酸価は.mgKOH/gと新油値に比較して若干高くなっていますが、IRチャートに示すように劣化の兆候として現れるカルボン酸などの有機物・有機化合物の発生が確認されていないことから、異常のない値と判断します。酸化安定度酸化安定度はminであり、当社推奨の管理限界値のmin以上であることから良好と判断します。有機物・有機化合物有機物・有機化合物は、IRチャートによる新油分析値との比較の結果、cm-付近に劣化の兆候を示すカルボン酸の吸収が確認されていないことから、良好と判断します。色相はLであり、新油値のLに比較して大きな変化はないことから、良好と判断します。汚染に係るパラメータの分析結果は良好と判断します。水分はppmであり、当社推奨の管理限界値の以下であることから良好と判断します。汚染粒子数はNAS級であり、当社推奨の管理限界値のNAS級以内であることから良好と判断します。汚染度物重量は.mg/mlであり、当社推奨の管理限界値のmg/ml以内であることから良好と判断します。摩耗運転中における潤滑状態は正常であったものと判断します。異常摩耗の早期発見パラメータであるフェログラフィーのIs値がのマイナス乗と当社基準値と比較して良好の範囲にあったことから潤滑箇所の潤滑状態は正常と判断します。金属濃度SOAP法により金属濃度を測定した結果、金属元素は検出されなかったことから、潤滑箇所で発生する金属接触による摩耗や、外部からの異物などの混入は見られず良好と判断します。金属濃度酸溶解法により金属濃度を測定した結果、外部から混入したと思われるカルシウムが、ナトリウムがと僅かに検出されましたが良好と判断します。
報告№111-00058 報告№111-00058 | 分析№111-000383 分析№111-000383 | 111-000383_date110825 | グリースの物理的性状は良好と判断します。グリースは継続使用可能な状態にあると判断します。≪状態監視とパラメータ≫分析の目的および各分析のパラメータは以下の通りです。特性低下目的：グリースの分析結果から、グリースの物理的性状や劣化傾向などを確認する。全酸価JISK赤外線吸収スペクトルJISKちょう度JISK滴点JISK摩耗目的：グリース中の摩耗粒子を分析する事により、回転・摺動部の潤滑状態、摩耗劣化の程度、余寿命などを解析する。摩耗診断電子顕微鏡観察JISKX線マイクロアナリシス油中金属濃度JISK≪分析結果≫特性低下全酸価：良好全酸価.mgKOH/gは新油値の.mgKOH/g以内にあることから問題は無いと判断します。赤外線吸収スペクトル：良好ちょう度：良好ちょう度値はと当社推奨の管理限界値であるから以内に留まっています。滴点：良好滴点はと新油値のに比較し高いものの、ちょう度が良好の範囲にあり、かつ、有機物・有機化合物試験の結果で油劣化の兆候を示すカルボン酸の吸収が見られないことから、問題は無いと判断します。摩耗摩耗診断電子顕微鏡観察・X線マイクロアナリシス：今回は実施していません。油中金属濃度：今回は実施していません。
報告№101-0037 | 分析№101-00352 | 101-00352 | 分析の結果、フェログラフィーを除く項目は良好でした。フェログラフィーの結果、摩耗の過酷度を示すIs値はと良好の範囲にあるものの、金属接触が厳しく、且つ、摩擦熱が高い場合に発生する黒錆がやや多く見られ、また、銅系粒子が若干見られました。水車軸受に、銅系の材料を使用していれば、その部分からの摩耗が考えられますが、銅系材料を使用している箇所、例えば、冷却管や廻り止め金具などが考えらます。今回観察された銅系粒子は、高圧下で微小なすべり摩擦により発生していることが摩耗形態観察から判ります。台金支持部に銅系材料を使用している場合、その箇所の摩耗が発生している可能性があります。ただし、軸受メタルの主成分である錫がSOAP／D－SOAPで検出されていないことから、現在のところ、メタルの摩耗は発生していないと考えられます。今後、この銅系粒子が、軸受摺動面に噛み込み摩耗が発生したり、台金支持部の動きが悪くなり、油膜を適正に保持できにくくなり、摩耗が発生することも懸念されますので、念のため、再度分析を実施し、摩耗の進行状況を確認されることを推奨します。尚、次回採油時期は、別紙金属摩耗粉の平衡速度から計算する採油周期に示す通り、回転数を仮にrpmとすると運転時間が時間経過すれば、いつでも採油を実施してもよいこととなりますので、実際の回転数で、次回採油時期を計算し、その結果により、採油を実施されることを合せて推奨します。
報告№106-0218 | 分析№106-01219 | 106-01219 | 濾過前の試料油を分析した結果、摩耗粒子形態観察で金属接触が厳しい場合に発生するシビア粒子がやや多く観察されました。軸受摺動面では局部的にやや厳しい金属接触が発生しています。今後、更に摩耗が進行することが懸念されます。これらの障害発生に対する弊害を勘案の上、ヶ月以内に再度分析を実施し、汚染状況及び摩耗の進行状況を確認されることを推奨します。
報告№109-09136 報告№112-00423 | 分析№109-001160 分析№112-001799 | 112-001799 | 潤滑油および減速機は継続使用可能な状態にあると判断します。但し、油中の汚染度が高く、今後も摩耗の進行を傾向監視するため、以下の対策を推奨します。濾過または更油油中の汚染度が高いことから、摩耗粒子や異物等がギヤ歯面および軌道面に噛み込むことによる摩耗の進行が懸念されるため、濾過または更油を推奨します。定期的な分析今後懸念される摩耗の進行を監視するため、定期的に分析を実施することを推奨します。最適な採油方法本試料油は、機器停止中に点検窓から採油されているため、分析データが低濃度に出ていると推定されます。正確なデータによる診断を行うためにも、今後の採油は、極力運転中もしくは停止直後の油槽中層部から実施されることを推奨します。はフェログラフィーおよびSOAP／D-SOAPの結果から総合的に判断した結果、やや厳しい状態にあると考えられます。フェログラフィー【定量分析：Is値】Is値は異常摩耗の早期発見パラメータのつで、摩耗粒子を定量化するために用います。前回に比較してIs値はの乗からマイナス乗に低下し、低い値でした。フェログラフィー【定性分析：摩耗粒子および摩耗形態観察】分析結果から比較的多く観察された粒子は、以下の通りでした。正常な摩耗粒子・潤滑状態が正常なマイルド摩耗により発生。フリクションポリマ・局部的に高圧・高温となる場合に発生。観察された摩耗粒子の中でもフリクションポリマは、注意が必要です。フリクションポリマは、潤滑油がギヤ歯面や軌道面に押し込められ高圧状態になると同時に、圧縮熱により高温状態になった結果、基油自身が重合反応を起こし生成することが知られています。そのため、高圧高温状態の解消がなされなければ、潤滑油の劣化が進行し、粘度上昇に因る潤滑異常に進展する場合があります。Iカップリング発光分光分析【SOAP／D-SOAP】検出された金属元素から発生箇所を推定すると、以下の通りでした。鉄・ギヤ、軸受等リン・添加剤カルシウム、ケイ素、ナトリウム・外部混入異物バックラッシご提供いただいた減速機に関する情報から、スパイラルベベルギヤであり、この部分のバックラッシを求めました。その結果、減速機のギヤ歯面に摩耗が集中していたと仮定した場合、バックラッシの増加量は約.μmと推定されました。バックラッシ増加分の上限値は、メーカにより差異はあるものの、当社の推奨するバックラッシは、一般に推奨されるμmを管理目安にしています。この値に比較して十分に小さい値です。前回に比較して計数汚染度はNAS級からNAS級にランク上昇し、当社推奨の管理限界値に到達していました。フィルタ表面の異物観察で鉄錆、砂等が観察されたことから、汚染度が高い要因は、摩耗と外部混入異物の影響と思われます。前回同様に粘度、水分、酸価、IRの各データは良好でした。
|  | 10602338 | 分析NO － 年月日 トライボシステム診断レポート会社名 ○○殿 分析項目 機種 新油 粘度指数 流動点 機番・使用箇所 ラインサブ 粘度 引火点 油名 キャッスルハイポイドギヤオイル 水分 銅板腐食 油種 全酸価 粘度 採油日 年月日 NAS等級 他情報 重量汚染度 摩耗状態の判定良好注意要処置汚染状態の判定良好注意要処置良好注意要処置総合考察＜＞粘度指数はであった。粘度は.mm/s、粘度はmm/sであった。水分は.ppmであった。全酸価は.mgKOH/gであった。汚染度NAS級＜、重量汚染度.mg/mlであった。流動点は.であった。引火点はであった。銅板腐食はbであった。
報告№103-6121 | 分析№103-02165 | 103-02165 | オーバーホール後に初期試験を実施した結果、フェログラフィーを除く項目は良好でした。フェログラフィーの結果、異常摩耗の早期発見パラメータであるIs値はと良好の範囲にあるものの、摩耗粒子形態観察の結果、摩擦熱が高い場合に発生する球状粒子、外部から混入した鉄錆・砂が多く観察されました。球状粒子は、異常の兆候を示す形態のパラメータで、この摩耗粒子が発生する場合、潤滑状態に注意が必要です。球状粒子の発生原因は、一般に、溶接工事、溶接作業などによる溶接スパッタの混入、電食による発生、厳しい金属接触による摩耗、が考えられます。発生原因が、の溶接スパッタの混入であれば、今後増加しないと思われますが、が考えられる場合は、原因を取り除かなければ球状粒子は増加すると考えられますので、ヶ月以内に精点Bを実施し、この球状粒子が増加の有無を確認されることを推奨します。念のため、主機の起動時、停止時の温度チャートから軸受温度が微妙に変化しているか、いないかの確認をされるよう推奨します。尚、RBOTが前回に比較し、min上昇したのは、油種を変更し、新油の充填を行ったためです。今後は、今回のRBOT値をもとにデータ管理を行います。
報告№107-4545 報告№108-5101 | 分析№107-02185 分析№108-03167 | 108-03167 | トライボ診断の結果、粘度を除く項目は良好です。粘度は、前回同様に新油値のmm/sに比較し変化率が-％のmm/sとなっており、当社推奨の管理限界値である±％を超えています。粘度低下の要因のひとつとなる異種油の混入や劣化がIRで確認できなかったことから、今回の粘度低下は、潤滑油の製造ロットによる差異、または、潤滑油の分子がせん断作用を受けて低下したことなどが考えられます。現在のところ、本試料油は継続使用可能な状態にありますが、粘度低下は、シール部からの漏れ量や、油膜形成に影響し摩耗の促進の増加につながりやすくなることから、定期的な分析により粘度の低下および油の劣化の進行状況を確認することを推奨します。粘度が当社推奨の管理限界値を超えています。粘度は当社推奨の管理限界値を超えています。粘度はmm/sと新油値mm/sに比較して、粘度変化率は-％で、当社推奨の管理限界値である±％を超えています。粘度はmm/sです。粘度はmm/sです。粘度指数はです。粘度指数はです。水分は良好。水分は.ppmと当社推奨の管理限界値の以下にあり、良好と判断します。全酸価は良好。全酸価は.mgKOH/gと新油値.mgKOH/gに比較して高いものの、IRの結果で油劣化の兆候を示すカルボン酸の吸収が確認されていないことから、良好と判断します。
報告№109-09448 報告№110-00213 | 分析№109-002802 分析№110-000817 | 110-000817 | 潤滑油膜に混入した外部混入の異物や潤滑摺動部で発生した摩耗粒子は、摩耗を促進させ、或いは摩擦係数を上昇させるなど、潤滑状態に悪影響を与える因子であり、そのため油中異物の粒子数と重量は潤滑状態を評価するパラメータとして使用します。油中の粒子数を計測した結果、計数汚染度はNAS級でした。この汚染度は、新油の汚染度と同等かそれ以上に清浄な状態であり、また、重量汚染度も.mg/mlと非常に清浄な状態にあることから、潤滑状態への影響はなく、正常な潤滑状態にあることが確認されました。は、摩耗粒子の形状、材質、サイズを判断パラメータに摩耗の発生箇所や原因、厳しさなどをフェログラフィー法およびIカップリング発光分光分析法による油中金属濃度で評価します。特に、フェログラフィー法により摩耗粒子をサイズ毎に配列・数値化して求めるIs値は、異常摩耗を早期発見するパラメータであり、また粒子の表面形状は摩耗の原因を知るパラメータにもなります。分析の結果、異常摩耗の早期発見パラメータであるIs値は良好な潤滑状態を示すのマイナス乗を示しており、また観察された摩耗粒子も正常な潤滑状態で発生する形状となっており、発光分光分析法による金属濃度の分析結果でも軸受材の錫、銅、鉛などが検出されなかったことから潤滑状態は良好であることが確認されました。潤滑油および軸受は継続使用可能な状態にあると判断します。は良好と判断します。計数汚染度計数汚染度はNAS級と当社推奨の管理限界値のNAS級以内であり、良好と判断します。重量汚染度は.mg/mlと当社推奨の管理限界値のmg/ml以内であり、良好と判断します。機器の潤滑状態機器の潤滑状態は正常と判断します。SOAPによる油中金属濃度SOAPによる油中金属濃度の結果、外部から混入したと思われるケイ素が検出されました。SOAPによる油中金属濃度SOAPによる油中金属濃度の結果、外部から混入したと思われるカルシウム、ナトリウムが検出されました。摩耗粒子診断異常摩耗の早期発見パラメータであるIs値がのマイナス乗と良好の範囲にあり、潤滑状態は正常と判断します。
報告№109-09136 報告№110-00434 | 分析№109-001160 分析№110-001962 | 110-001962_date110118 | 潤滑油および軸受はフレーキングが確認されていないことから、継続使用可能な状態にあるものの、摩耗が進行することが懸念されるため、以下の対策を推奨します。今後、摩耗の進行を監視するため、定期的に分析を実施し、摩耗の進行状況を確認することを推奨します。次回の採油時期を理論的に求めたところ、使用時間が最短で約時間経過後となりました。この時間は、油中汚染物が均一になるために必要とする時間であり、この時間を経過すれば、再分析の結果から潤滑状態の傾向を確認することが可能となります。今回計算した理論時間を参考に次回採油時期を検討されることを推奨します。なお、SOAPの結果、潤滑油の添加剤成分のリンが前回ppmから今回に増加していることから、前回から今回採油までの間に新油の補充や更油を実施した可能性があります。念のため、実施の有無の確認をお願いいたします。
報告№108-0387 報告№109-6504 | 分析№108-02609 分析№109-00060 | 109-00060 | 軸受の潤滑状態精点Aを実施し、前回データと照合した結果、油中粒子の変化がないことが確認されました。油中の粒子数は、油膜破断による発生や、油槽内などでの沈降が均衡したところで一定、いわゆる平衡状態になりますが、このバランスが崩れると増加する場合と減少する場合とに分かれます。増加した場合は、発生と減少の均衡が崩れ、摩耗の発生や外部混入が始まったことを示し、またこれとは反対に、減少した場合は発生量が減少しているか、或いは、減少量が大きくなっていることを示し、特に減少は、汚染状態や潤滑状態が良好であることを示唆しています。本軸受の場合、監視している粒子サイズを捕捉するフィルタ類の設置はなく、これによる減少はありませんので、油中の摩耗粒子の発生に変化がなかった理由は、摩耗粒子の発生がほとんどなかったためと考えられます。以上のことから、本軸受の摩耗の進行はなく、潤滑状態は安定した状態にあったものと判断します。これらのことは、前回に比較して、計数汚染度は等級に変化はなく、SOAP／D-SOAPの鉄および錫濃度に変化がないこと異常摩耗の早期発見パラメータであるフェログラフィーのIs値がのマイナス乗と良好の範囲にあること以上のことから判断しています。潤滑油の基本特性潤滑油の基本特性は、良好の範囲にあることから、本試料油は継続使用可能と判断します。
報告№109-09136 報告№112-00619 | 分析№109-001160 分析№112-002671 | 112-002671 | 潤滑油および軸受は継続使用可能な状態にあると判断します。但し、今後、凝着摩耗の進行が懸念されるため、以下の対策が必要です。定期的な分析今後懸念される凝着摩耗の進行を監視するため、定期的に分析を実施することを推奨します。はフェログラフィーおよびSOAP/D-SOAPの結果から総合的に判断した結果、傾向管理が必要な状態にあると考えられます。フェログラフィー【定量分析：Is値】Is値は異常摩耗の早期発見パラメータのつで、摩耗粒子を定量化するために用います。今回のIs値はの乗と高い値でした。フェログラフィー【定性分析：摩耗粒子および摩耗形態観察】分析結果から比較的多く観察された粒子は、以下の通りでした。正常な摩耗粒子・潤滑状態が正常なマイルド摩耗により発生。シビア粒子・潤滑状態がやや厳しい凝着摩耗により発生。金属潤滑部が局部的に油膜切れを起していると考えられます。Iカップリング発光分光分析【SOAP/D-SOAP】検出された金属元素から発生箇所を推定すると、以下の通りでした。鉄、銅、ニッケル、錫・軸受等リン、亜鉛、カルシウム、ナトリウム・外部混入異物計数汚染度はNAS級とやや高い値でした。フィルタ表面の異物観察で金属片、鉄錆、砂等が観察されたことから、汚染度が高い要因は、摩耗と外部混入異物の影響と思われます。粘度、水分、酸価、IRの各データは良好でした。
報告№108-5033 報告№108-5033 | 分析№108-01110 分析№108-01110 | 108-01110 | トライボ診断の結果、泡立ち試験を除く項目は良好でした。泡立ち試験の結果は、-と新油値の-に比較して高い値でした。消泡性能が低下していることが確認されたことから、今後の使用時間によっては、油の酸化劣化が進行したり、ギヤ歯面およびベアリング軌道面で油膜切れが発生したりする場合があるため、消泡剤の添加による消泡性能の改善が必要になると思われます。一方、摩耗粒子の形態観察の結果、ギヤ歯面の疲労摩耗で発生したと推定されるμmサイズの摩耗粒子が観察されました。ギヤボックスの油系統にはインラインフィルタとオフラインフィルタがあり、μmサイズ以上の粒子の大部分は捕捉されていると考えられます。それにもかかわらず、μmのやや大型の摩耗粒子が確認されており、ギヤ歯面ではやや厳しい潤滑状態が発生している可能性があると思われました。油中摩耗粒子は、インラインフィルタやオフラインフィルタに捕捉され、異常な摩耗状態が発生したとしても正常な潤滑状態にあると誤認してしまう可能性が考えられます。これを避けるため、今後の診断に当たっては、これまでの採油箇所に加え、インラインフィルタやオフラインフィルタの捕捉物も分析し、その結果から潤滑状態を評価することを推奨します。尚、フィルタ捕捉物の分析を実施する際には、フィルタ流量、フィルタ使用時間などの追加情報が必要です。是非ご提供下さい。泡立ち試験の結果、消泡性能が低下していることが確認されました。粘度は良好。粘度はmm/sと新油値mm/sに比較して、粘度変化率は-.％で、当社推奨の管理限界値である±％以内にあり、良好と判断する。粘度はmm/sでした。粘度はmm/sでした。粘度指数はでした。粘度指数はでした。泡立ち試験は-でした。泡立ち試験は-と新油に比較して高い値でした。消泡性能が低下していることが確認されました。水分は良好。水分は.ppmと当社推奨の管理限界値の以下であり、良好と判断します。全酸価は良好。全酸価は.mgKOH/gと新油値.mgKOH/g以内であり、良好と判断します。機器の潤滑状態摩耗粒子の形態観察の結果、ギヤ歯面の疲労摩耗で発生したと推定されるμmサイズの摩耗粒子が観察されました。μmサイズの疲労摩耗粒子が観察されました。異常摩耗の早期発見パラメータである潤滑状態指数がの乗と正常な範囲にあるものの、摩耗粒子の形態観察の結果、ギヤ歯面の疲労摩耗で発生したと推定されるμmサイズの摩耗粒子が観察されました。
報告№104-0378 報告№105-8019 | 分析№104-02669 分析№105-01187 | 105-01187 | 分析の結果、摩耗粒子形態観察で外部から混入した鉄錆・砂が多く観察されました。混入による影響は直ちにないものの、今後、これらの異物が軸受摺動面に噛み込み摩耗が進行することが懸念されるため、ヶ月以内に再度分析を実施し、汚染状況及び摩耗の進行状況を確認されることを推奨します。これらのことは、異常摩耗の早期発見パラメータであるフェログラフィーのIs値がと良好の範囲にあるものの、摩耗粒子形態観察で、外部から混入した鉄錆・砂が多く観察されたこと以上のことから判断しました。
報告№104-8044 報告№104-6075 | 分析№104-02040 分析№104-02261 | 104-02261 | オーバーホールヶ月後に初期試験を実施した結果、全てのデータが良好であることから、この油は継続使用可能であり、潤滑状態も正常と判断します。今後は、本データを初期値として管理されることを推奨します。これらのことは、摩耗粒子形態観察の結果、外部から混入した鉄錆や砂が観察されたものの、異常摩耗の早期発見パラメータであるフェログラフィーのIs値が、.と良好の範囲にあり、D-SOAPの結果、検出された鉄濃度がと微量であること以上のことから判断しました。
報告№108-0250 報告№108-0250 | 分析№108-01831 分析№108-01833 | 108-01833 | 、汚染度、軸受の潤滑状態を確認する。今回の採油は、対象設備の停止中に排油口から実施しているため、油循環中に採油した場合に比較し、油中粒子の沈降の影響を受け、分析データが高濃度に出る可能性があります。今回の分析は以上のことを踏まえて結果を検討しました。【軸受の潤滑状態】分析の結果、計数汚染度がNAS級以上、重量汚染度がmg/mlと共に当社推奨の管理限界値を超えていました。また、異常摩耗の早期発見パラメータであるフェログラフィーのIs値がやや高いの乗となっていました。摩耗粒子の形態観察で金属接触が厳しい場合に発生するシビア粒子、外部から混入したと思われる鉄錆がやや多く観察され、フィルタ表面の異物観察で外部から混入したと思われる金属片、鉄錆、砂等が多く観察されました。更にSOAP／D－SOAPで鉄、銅が検出されたことから、汚染度が高い要因は、摩耗と外部から混入した異物によるものと考えられました。外部混入異物は、今回の採油が対象設備の停止中に排油口から採油を実施しているため、排油口配管内部に残留していた汚染物が検出された可能性が高いと思われますが、観察された摩耗粒子は、正常な潤滑状態で発生する小径粒子が観察されており、本軸受は継続使用可能と判断します。【】を示す粘度、水分、全酸価、IRの各データは良好の範囲にあることから、この油は継続使用可能と判断します。【採油について】上述しましたように、今回の採油は停止中の採油であるため、運転中の採油に比較して汚染度は高目に出ている可能性があります。採油は、粒子の沈降の影響を少なくすることが重要であり、そのため油中粒子が均一な分散状態で実施されることを併せて推奨します。
報告№108-0389 報告№108-0389 | 分析№108-02623 分析№108-02623 | 108-02623 | 分析の結果、前回と同様に摩耗粒子の形態観察で～μmサイズの微小な疲労摩耗粒子が多く観察されたことから、軸受軌道面ではマイクロフレーキングの発生が確認されています。但し、前回に比較して計数汚染度、SOAP／D－SOAPの鉄濃度、異常摩耗の早期発見パラメータであるフェログラフィーのIs値に変化はないことから、現在のところ、摩耗は安定していると判断します。これらのことは、前回同様に異常摩耗の早期発見パラメータであるフェログラフィーのIs値がの乗とやや高く、摩耗粒子の形態観察の結果、～μmサイズの疲労摩耗粒子が支配的であるものの、計数汚染度は等級に変化はなく、SOAP／D-SOAPの鉄濃度に変化がないこと以上のことから判断しています。計数汚染度は良好と判断します。計数汚染度は良好と判断します。計数汚染度はNAS級と当社推奨の管理限界値のNAS級以内にあり、良好と判断します。重量汚染度は.mg/mlとなっています。重量汚染度は.mg/mlとなっています。機器の潤滑状態フェログラフィーの結果、～μmサイズの微小な疲労摩耗粒子が多く観察されています。SOAPの結果、鉄が検出されています。SOAPの結果、摩耗により発生する鉄、油の添加剤成分であるリンが検出されています。D－SOAPの結果、鉄および銅が検出されています。D－SOAPの結果、摩耗により発生する鉄および銅が検出されています。フェログラフィーの結果、～μmサイズの微小な疲労摩耗粒子が多く観察されています。異常摩耗の早期発見パラメータであるフェログラフィーのIs値がの乗とやや高く、摩耗粒子の形態観察の結果、～μmサイズの微小な疲労摩耗粒子が多く観察されています。
報告№109-09094 報告№112-00124 | 分析№109-000872 分析№112-000472 | 112-000472_date121122 | 潤滑油は継続使用可能な状態にあると判断します。は良好でした。尚、RBOTがminと管理基本値の.minに比較して.min減少していました。このまま継続使用した場合、この減少傾向から限界値に到達するのは、別紙図RBOTの減少傾向に示すように年月と推定されました。残りの継続使用期間は、約年ヶ月であると予測されます。≪状態監視とパラメータ≫分析の目的および各分析のパラメータは以下の通りです。特性低下目的：油の分析結果から、や劣化傾向ならびに添加剤の消耗程度、残存寿命などを確認する。粘度JISK酸価JISK赤外線吸収スペクトルJISK酸化安定度試験JISK汚染目的：油の分析結果から、砂塵あるいは水・異種油などによるや、異物混入の有無を確認する。水分JISK計数汚染度JISB重量汚染度JISB光学顕微鏡観察摩耗目的：油中の摩耗粒子を分析する事により、回転・摺動部の潤滑状態、摩耗劣化の程度、余寿命などを解析する。摩耗診断電子顕微鏡観察JISKX線マイクロアナリシス油中金属濃度JISK≪分析結果≫特性低下粘度：良好粘度値mm/sの管理基本値mm/sに対する変化率は-％であり、○○管理限界値±％以内に留まっています。酸価：良好酸価.mgKOH/gは管理基本値の.mgKOH/gに比較し高くはあるものの、有機物・有機化合物試験の結果で油劣化の兆候を示すカルボン酸の吸収が見られないことから問題は無いと判断します。赤外線吸収スペクトル：良好酸化安定度試験：良好酸化安定度試験の結果、数値minは○○管理限界値min以上に留まっており、現時点での使用は可能と判断します。汚染水分：良好水分値ppmは○○管理限界値以内に留まっています。計数汚染度：今回は実施していません。重量汚染度：今回は実施していません。光学顕微鏡観察：今回は実施していません。摩耗摩耗診断電子顕微鏡観察・X線マイクロアナリシス：今回は実施していません。油中金属濃度：今回は実施していません。
報告№101-8100 | 分析№101-02375 | 101-02375 | 分析の結果、重量汚染度を除く項目は良好でした。計数汚染度はNAS級と非常に清浄であるにもかかわらず、重量汚染度がmg/mlと当社推奨の管理限界値を超えていました。D－SOAPの結果、油の添加剤成分であるバリウムが検出されていることから、汚染の要因は、油の添加剤成分のバリウムが析出し、スラッジとなったものと考えられました。このスラッジは、バルブ類の動作障害やストレーナを目詰まりさせる等の障害の原因となりますので、除去する必要があります。除去方法は当社製清浄分散剤の投与と濾過が有効です。尚、参考に使用油を使用してTS－を混合し、効果を確認しました。その結果、下表に示す通りTS－により％のスラッジが除去でき、更に濾過を実施することで系内を清浄にできます。
報告№109-09136 報告№110-00485 | 分析№109-001160 分析№110-002185 | 110-002185 | は、油の粘度、油中のスラッジの発生量を判断パラメータに、粘度、全酸価、IR、RBOTで評価します。分析の結果、油の粘性を示す粘度は、新油値の.mm/sに比較して粘度変化率が+.％の.mm/sとほぼ変化はなく、また油中のスラッジの発生量を示す全酸価は、新油値の.mgKOH/gと同じ.mgKOH/gで変化が見られず劣化は確認されなかった。さらにはIRの結果でも油が劣化した場合に発生するカルボン酸の発生も確認されず、酸化防止剤の残存量を示すRBOTは、限界値minに比較して、十分に残量があるminであった以上のことから、潤滑油の劣化は確認されませんでした。なお、使用油の使用期間または使用時間が不明であったため、ご要求の油の余寿命に関する検討は行えませんでした。可能であれば、これらの情報をご提供下さい。汚染度油中の水分を計測した結果、水分はppmと新油と同等であり、継続使用可能な状態にあることが確認されました。潤滑油は継続使用可能な状態にあると判断します。
報告№109-09094 報告№110-00627 | 分析№109-000888 分析№110-002753 | 110-002753 | は良好と判断します。尚、RBOTがminと新油値のminに比較してmin減少していました。このまま継続使用した場合、この減少傾向から限界値に到達するのは、別紙図RBOTの減少傾向に示すように年月と推定されました。残りの継続使用期間は、約年ヶ月であると予測されます。潤滑油は継続使用可能な状態にあると判断します。≪状態監視とパラメータ≫分析の目的および各分析のパラメータは以下の通りです。特性低下目的：油の分析結果から、や劣化傾向ならびに添加剤の消耗程度、残存寿命などを確認する。粘度JISK全酸価JISK赤外線吸収スペクトルJISK酸化安定度試験JISK汚染目的：油の分析結果から、砂塵あるいは水・異種油などによるや、異物混入の有無を確認する。水分JISK計数汚染度JISB重量汚染度JISB光学顕微鏡観察摩耗目的：油中の摩耗粒子を分析する事により、回転・摺動部の潤滑状態、摩耗劣化の程度、余寿命などを解析する。摩耗診断電子顕微鏡観察JISKX線マイクロアナリシス油中金属濃度）JISK≪分析結果≫特性低下粘度：良好粘度値mm/sの新油値mm/sに対する変化率は-.％であり、当社推奨の管理限界値±％以内に留まっています。全酸価：良好全酸価.mgKOH/gは新油値の.mgKOH/gに比較して変化はないことから、問題は無いと判断します。赤外線吸収スペクトル：良好酸化安定度試験：良好酸化安定度試験の結果、数値minは当社推奨の管理限界値min以上に留まっており、現時点での使用は可能と判断します。汚染水分：良好水分値.ppmは当社推奨の管理限界値以内に留まっています。計数汚染度：今回は実施していません。重量汚染度：今回は実施していません。光学顕微鏡観察：今回は実施していません。摩耗摩耗診断電子顕微鏡観察・X線マイクロアナリシス：今回は実施していません。油中金属濃度：今回は実施していません。
報告№105-0309 | 分析№105-02001 | 105-02001 | 分析の結果、軸受など回転摺動部の摩耗が確認されました。今後さらに摩耗の進行が懸念されるため、ヶ月以内に再度分析を実施し、摩耗の進行状況を確認されることを推奨します。尚、水分濃度がとやや高く、発錆予防のため更油または水分除去の実施が必要と判断します。これらのことは、水分がと当社推奨の管理限界値を超えていたこと異常摩耗の早期発見パラメータであるフェログラフィーのIs値がの乗とやや高く、摩耗粒子形態観察の結果、異物の噛み込みにより発生する切削粒子、金属接触が厳しい場合に発生するシビア粒子が観察されたこと以上のことから判断しました。
報告№102-6036 | 分析№102-00598 | 102-00598 | 精点Aを実施した結果、を示す粘度、水分、全酸価、IR、RBOTの各データは管理基準値内にあり、この油は継続使用可能と判断します。本試料油は、油濾過機が設置されている油槽であるため、油中の粒子が除去されています。機器の摩耗診断は油濾過機による油中摩耗粒子の減少率を考慮して潤滑状態を解析する必要があります。今回は、この解析を利用した管理方法がありますので、その方法をご提案申し上げます。尚、この解析は、十分に濾過時間が経過し、油中粒子が飽和状態になっていると仮定しています。油濾過機による油中の摩耗粒子の減少率は油濾過機の入口と出口の汚染度を評価し、その結果から求めますが、今回は油濾過機の出口から採取した試料がありませんので、減少率を濾過能力が良好とされる一般的な濾過率.として検討しました。濾過率を考慮した減少率は、油濾過機の吐出量と総油量との比から換算します。本機の油濾過機の吐出量は毎時L、設備油量はLですので減少率.となります。油濾過機により時間で.％の粒子が減少するとした場合、油がパスして増加する粒子数は、今回計数汚染度の～μmレンジですと個/mlの.％の個/mlとなります。更に、この発生粒子数から平衡濃度を計算します。平衡濃度は下式により求めます。平衡濃度＝発生粒子数／油濾過機が設置されていない場合の減少率・式油濾過機が設置されていない場合の減少率を.とすると平衡濃度は個/mlとなります。このことから分かるように、本試料油中の汚染度は、油濾過機が設置されていることでNAS級と清浄になっていますが、油濾過機がないと仮定した場合、計算により求めたように～μmレンジの汚染度はNAS級の汚染状態になる可能性を示唆するものととらえる事が出来ます。他のレンジを同様に計算すると以下のようになり、NAS級となります。～～～～以上等級級以上のことから、濾過機を使用しなくても、NAS級と清浄な状態が保持できると考えられることから、潤滑状態も良好な状態にあると判断します。傾向を見るためには、油槽から採油すると同時に油濾過機の濾過前と濾過後の位置から採油を実施し、分析結果から減少率を導き、その減少率を上記方法により油濾過機がない場合の粒子数を求め、その粒子数の変化により金属接触が進行しているか落ち着いてきているのかが確認できます。この解析法を利用すれば、摩耗粒子の変化を捉えやすくなり、摩耗の進行状況を把握し易くなります。是非、濾過機の前後の箇所から採油を実施し、本解析法を採用されますことをご推奨申し上げます。
報告№108-0255 報告№108-0255 | 分析№108-01860 分析№108-01860 | 108-01860 | 分析の結果、異常摩耗の早期発見パラメータであるフェログラフィーのIs値がの乗とやや高く、摩耗粒子の形態観察で小径の疲労摩耗粒子が比較的多く観察されました。更にSOAP／D－SOAPの鉄濃度が増加傾向にあることから、摩耗が若干進行していることが判りました。今後更に摩耗が進行し、転がり軸受の寿命の指標となるフレーキングに進展することが懸念されるため、定期的に分析を実施し、摩耗の進行状況を確認されることを推奨します。これらのことは、前回に比較して計数汚染度は等級に変化はないものの、SOAP／D－SOAPの鉄濃度が増加傾向にあること異常摩耗の早期発見パラメータであるフェログラフィーのIs値がの乗とやや高く、摩耗粒子の形態観察の結果、小径の疲労摩耗粒子が比較的多く観察されたこと以上のことから判断しました。計数汚染度は良好と判断します。計数汚染度は良好と判断します。計数汚染度はNAS級と当社推奨の管理限界値のNAS級以内にあり、良好と判断します。重量汚染度は.mg/mlでした。重量汚染度は.mg/mlでした。機器の潤滑状態異常摩耗の早期発見パラメータであるフェログラフィーのIs値がの乗とやや高く、摩耗粒子の形態観察の結果、小径の疲労摩耗粒子が比較的多く観察されました。SOAPの結果、鉄が検出されました。SOAPの結果、摩耗により発生する鉄、油の添加剤成分であるリンが検出されました。D－SOAPの結果、鉄が検出されました。D－SOAPの結果、摩耗により発生する鉄が検出されました。フェログラフィーの結果、疲労摩耗粒子が多く観察されました。異常摩耗の早期発見パラメータであるフェログラフィーのIs値がの乗とやや高く、摩耗粒子の形態観察の結果、疲労摩耗粒子が多く観察されました。
報告№109-09448 報告№109-09448 | 分析№109-002852 分析№109-002852 | 109-002852 | 摩耗状態異常摩耗の早期発見パラメータであるフェログラフィーのIs値は、潤滑状態がやや厳しい状態にあることを示すの乗ですが、点検を要する摩耗粒子が観察されておらず、現在のところ継続使用は可能な状態にあると判断できます。この状態で検出された油中金属は、その多くが鉄であり、これらは摩耗粒子の観察結果から疲労摩耗であることが分かりました。疲労摩耗は、スパイラルベベルギヤの歯面で発生していると推定されますが、発生箇所が歯面の微小領域であることから、現在のところ、継続使用は可能と判断できます。バックラッシ減速機の構造から、最も負荷が大きく、摩耗が進行しやすい箇所をスパイラルベベルギヤとスパイラルベベルピニオンと推定し、この部分のバックラッシを求めました。提供していただいた図面には歯幅が記載されておらず、また、更油後の稼働時間も不明であったため、歯幅mmと、更油後の稼働時間を時間と仮定してバックラッシを計算しました。その結果、減速機のギヤ歯面に摩耗が集中していたと仮定した場合、バックラッシの増加は初期値からμm増加したと推定されました。バックラッシ増加分の上限値はメーカにより差異はあるものの、当社が推奨するバックラッシは一般に推奨されるμmを目安にしており、今回のデータはこの値に比較して十分に小さい値であることがわかります。汚染度計数汚染度がNAS級とやや汚染されていました。汚染度が高い要因は、摩耗によるものと思われます。を示す粘度、水分、全酸価、IRの各データは良好でした。結論ゲート機器の潤滑箇所の摩耗診断分析結果から摩耗が発生している箇所はギヤ歯面であり、摩耗形態は疲労摩耗であることが分かりました。この摩耗形態は、ギヤ歯面に荷重が繰り返しかかることにより、歯面の表面下で材料が疲労して剥離します。歯面に加わる荷重が過大である場合、観察される摩耗粒子は今回より大きな粒子が発生します。分析結果から推定されたバックラッシの増加分はμmでしたが、このバックラッシは、一対の歯車の噛み合いを円滑にするための、ピッチ円周上での歯面間の遊びです。この値が過大になると振動や騒音の原因となるため、ギヤの摩耗状態を判断するためには重要なパラメータです。今回観察された摩耗粒子は、やや大型の粒子が見られるものの観察された摩耗粒子がμmサイズの微小な粒子が支配的であることからバックラッシの値は小さいと判断できます。バックラッシの計算時に仮定した稼働時間や歯幅などの数値が正確であれば、本減速機は継続使用可能と判断できます。整備の必要な箇所の検討整備が必要な箇所は、本分析結果から確認されませんでした。しかし、分析結果から僅かではありますがギヤの摩耗が進行していることが確認されていますので、今後は定期的に潤滑油分析を実施し、その結果から摩耗の進行状況を確認することにより、整備の必要の有無を監視する方法が有用と思われます。潤滑油の劣化度診断一般的に潤滑油が劣化した場合、油の外観は黒褐色になり、粘度や全酸価が上昇しスラッジ等が発生します。また、その過程では劣化の兆候を示すカルボン酸の吸収がIRで確認できます。今回のは、全てのデータが良好の範囲にあり、潤滑油の劣化は確認されなかったことから、継続使用可能であり、交換の必要はないと判断します。潤滑管理の方法現在の潤滑油は年使用していますが、年間使用したにもかかわらず劣化が確認されなかったことから、本設備の潤滑油は少なくても年間は使用することが分かりました。潤滑油の交換時期の判断は、今回の分析だけでは予測することは困難ですが、定期的に分析を実施し、その結果の傾向から劣化の進行状況を確認することで容易に可能になります。現在のところ潤滑部は継続使用可能な状態にあると思われますが、今後は疲労摩耗が進行する場合がありますので、定期的に分析を実施し、摩耗の進行状況を確認されることを推奨します。次回分析の時期を理論的に求めたところ、最短で約時間となります。この時間は、油中汚染物が均一になるために必要とする時間であり、この時間を経過すれば、再分析の結果から状態の傾向を確認することが可能となりますので、これを参考に次回分析時期を検討されることを推奨します。尚、定期的な分析を実施する際には、に関する分析項目の実施を推奨します。今回の分析結果からは、油劣化の進行は確認されていませんが、定期的な分析により潤滑油の交換時期を管理することが可能となります。は良好と判断します。粘度粘度はmm/sと新油値mm/sに比較して、粘度変化率は-％で、当社推奨の管理限界値である±％以内にあり、良好と判断します。水分はppmと当社推奨の管理限界値の以下にあり、良好と判断します。全酸価全酸価は.mgKOH/gと新油値.mgKOH/g以内にあり、良好と判断します。IRIRの結果、油劣化の兆候を示すカルボン酸の吸収が確認されていないことから、良好と判断します。計数汚染度はやや高い値でした。計数汚染度計数汚染度はNAS級と当社推奨の管理限界値のNAS級以内にあるものの、やや高い値でした。重量汚染度は.mg/mlと当社推奨の管理限界値のmg/ml以内にあり、良好と判断します。機器の潤滑状態摩耗粒子の形態観察の結果、疲労摩耗粒子、マイルド摩耗粒子、金属接触が厳しい場合に発生するシビア粒子、局部的に高圧・高温となる場合に発生するフリクションポリマが比較的多く観察されました。SOAPによる油中金属濃度SOAPによる油中金属濃度の結果、ニッケル、油の添加剤成分であるリン、外部から混入したと思われる亜鉛、ナトリウムが検出されました。SOAPによる油中金属濃度SOAPによる油中金属濃度の結果、鉄、油の添加剤成分であるリン、外部から混入したと思われる亜鉛、カルシウム、ナトリウムが検出されました。摩耗粒子診断異常摩耗の早期発見パラメータであるIs値がの乗とやや厳しい範囲にあり、摩耗粒子の形態観察の結果、疲労摩耗粒子、マイルド摩耗粒子、金属接触が厳しい場合に発生するシビア粒子、局部的に高圧・高温となる場合に発生するフリクションポリマが比較的多く観察されました。
報告№109-09250 報告№109-09250 | 分析№109-001804 分析№109-001804 | 109-001804 | 潤滑油の特性低下が見られないため、本潤滑油は汚染物を除去することで継続使用可能と判断します。汚染物の除去方法は、汚染部が固形物とスラッジ状異物が含まれているため、スラッジ溶解剤である当社製清浄分散剤TS－の投与と濾過を推奨します。尚、油名および異種油混入の有無を確認されることを推奨します。特性低下特性低下に係るパラメータの分析結果は良好と判断します。粘度粘度はmm/sと新油値mm/sに対する粘度変化率は+.％で、当社推奨の管理限界値である±％以内にあり、良好と判断します。全酸価添加タービン油については、当社では管理限界値を設定しておらず、新油分析値との比較及び他の分析項目の結果より全酸価の状態判断を行います。その結果、全酸価は.mgKOH/gと新油値.mgKOH/g以内にあり、良好と判断します。酸化安定度酸化安定度はminであり、当社推奨の管理限界値のmin以上であることから、良好と判断します。有機物・有機化合物有機物・有機化合物は、IRチャートによる新油分析値との比較の結果、cm-付近に劣化の兆候を示すカルボン酸の吸収が確認されていないことから、良好と判断します。色相はLであり、新油値のL.に比較して若干上昇していますが、油劣化の指標としている全酸価、IR、RBOTの各データ良好の範囲にあることから、異常のない値と判断します。汚染に係るパラメータの分析結果は、汚染粒子数、汚染物重量は共に当社推奨の管理限界値を超えていました。水分はであり、当社推奨の管理限界値の以下であることから、良好と判断します。汚染粒子数はNAS級以上であり、当社推奨の管理限界値のNAS級を超えていました。汚染度物重量はmg/mlであり、当社推奨の管理限界値のmg/mlを超えていました。摩耗フェログラフィーによる摩耗粒子の観察の結果、局部的に高圧・高温となる場合に発生するフリクションポリマが観察されました。異常摩耗の早期発見パラメータであるフェログラフィーのIs値がの乗と高く、摩耗粒子の形態観察の結果、局部的に高圧・高温となる場合に発生するフリクションポリマが観察されました。金属濃度SOAP法により金属濃度を測定した結果、潤滑箇所で発生する金属接触によって検出される鉄がppm、外部から混入したと思われるリンがppm、亜鉛がppm、カルシウムがppm、バリウムがppm、ケイ素がppm検出されました。金属濃度酸溶解法により金属濃度を測定した結果、潤滑箇所で発生する金属接触によって検出される鉄が.ppm、外部から混入したと思われる亜鉛が.ppm、カルシウムがppm、バリウムが、ナトリウムが、マグネシウムが検出されました。
報告№107-0366 報告№111-00691 | 分析№107-01900 分析№111-003527 | 111-003527_date120308 | 濾過前の試料油を分析した結果、計数汚染度が前回のNAS級から、今回NAS級に約年でランク増加していました。摩耗粒子の形態観察およびフィルタ表面の異物観察で鉄錆等が観察されたため、汚染度およびD－SOAPの鉄濃度が増加した要因は、摩耗による粒子の増加ではなく、外部から混入したと思われる異物によるものと考えられます。前回の採油箇所が給油口であるのに対して今回はドレンバルブであることから、ドレン配管内に残留していた異物を採取した可能性があります。但し、異物の混入はありましたが、潤滑異常の早期発見パラメータである摩耗過酷度を示すIs値がの乗と良好の範囲にあることから、潤滑状態は正常な状態にあると判断します。尚、更油によりRBOTが前回に比較してmin増加していますので、今後は今回のRBOT値によりデータ管理を行います。
報告№109-09136 報告№112-00253 | 分析№109-001160 分析№112-001017 | 112-001017 | 潤滑油は継続使用可能な状態にあると判断します。粘度、全酸価、IR、RBOTの各データは良好でした。油の余寿命は、使用油の使用期間または使用時間が不明であったため、ご依頼の油の余寿命に関する検討は行えませんでした。ただし、今回の結果がmin、新油値がminであることから、使用期間を仮にヶ月間と仮定すれば余寿命は十二分にあると言えます。可能であれば、使用期間、あるいは使用時間の情報をご提供下さい。水分は良好でした。
報告№106-0209 報告№106-6059 | 分析№106-01157 分析№106-01259 | 106-01259 | 初期試験を実施した結果、摩耗は安定していると判断します。また、潤滑油も継続使用が可能と判断します。これらのことは、前回に比較して、計数汚染度は等級に変化がないことSOAP／D-SOAPの鉄濃度に変化がないこと異常摩耗の早期発見パラメータであるフェログラフィーのIs値が.と良好の範囲にあること以上のことから判断しました。尚、入口弁用圧油には静電浄油機が設置され、間欠的ではあるが濾過されています。このため油中汚染度は清浄な状態に保持され、摩耗に変化が生じても検出できない可能性もありえます。そこで、より正確に解析するために濾過機運転中に入口側配管と出口側配管から採油を実施し、正確な濾過効率と濾過機運転時間を基に摩耗の進行状況を確認されることを推奨します。
報告№109-09136 報告№112-00359 | 分析№109-001160 分析№112-001400 | 112-001400 | 軸受は継続使用可能な状態にあると判断します。但し、SOAPの銅濃度が増加していたことから、以下の対策が必要です。油劣化の確認今後、別紙鉱油の酸化に対する金属触媒の影響に示すように銅濃度の増加に伴い酸化速度が速まる可能性があるため、今回の分析から短期間のうちに再分析を実施し、油劣化の進行状況を確認することを推奨します。はフェログラフィーおよびSOAP／D-SOAPの結果から総合的に判断した結果、正常な状態にあると考えられます。フェログラフィー【定量分析：Is値】Is値は異常摩耗の早期発見パラメータのつで、摩耗粒子を定量化するために用います。前回に比較してIs値はのマイナス乗からマイナス乗と良好の範囲にあり、低い値でした。フェログラフィー【定性分析：摩耗粒子および摩耗形態観察】分析結果から比較的多く観察された粒子は、以下の通りでした。正常な摩耗粒子・潤滑状態が正常なマイルド摩耗により発生。Iカップリング発光分光分析【SOAP／D-SOAP】検出された金属元素から発生箇所を推定すると、以下の通りでした。銅、ニッケル・軸受等リン、亜鉛・添加剤カルシウム、ナトリウム・外部混入異物銅を使用した箇所の溶出前回に比較してSOAPの結果で銅がppmからppmに増加していたことから、銅を使用した箇所の溶出が進行していると推定されます。銅の溶出箇所は、貴社ご提供の図面からデフレクターとバッフルという部品からと考えられます。これらの部品はオイルシールの役目を果たしていることから、溶出が継続した場合、シャフトとのギャップが増大し、油漏れの原因になることが懸念されます。巡視の際には油漏れと油面の低下に注意を払う必要があります。今後は、銅の溶出が継続した場合、ギャップが増大することにより油漏れが発生し、さらには油面低下により潤滑不良が発生し、摩耗が進行することが懸念されます。また、銅濃度の増加は、別紙鉱油の酸化に対する金属触媒の影響に示すように濃度の増加とともに酸化速度が加速することが分かっています。前回に比較して計数汚染度はNAS級からNAS級からランク増加しているものの、当社推奨の管理限界値内にあり、重量汚染度は.mg/mlから.mg/mlに減少し、共に良好でした。分析結果は良好と判断します。計数汚染度計数汚染度はNAS級と当社推奨の管理限界値のNAS級以下にあり、良好と判断します。重量汚染度は.mg/mlと当社推奨の管理限界値のmg/ml以下にあり、良好と判断します。SOAPの結果、銅が高い値でした。SOAPSOAPの結果、油の添加剤成分であるリン、亜鉛が検出されました。一方、銅が検出されました。銅を使用した部分の溶出が進行していると考えられます。この溶出は検出された亜鉛系添加剤の成分と銅が反応し、溶出することが知られています。別紙鉱油の酸化に対する金属触媒の影響に示すように銅濃度が増加すると酸化速度が速まります。D-SOAPD-SOAPの結果、摩耗により発生する鉄および錫が検出されていないことから、良好と判断します。フェログラフィー異常摩耗の早期発見パラメータであるフェログラフィーのIs値がのマイナス乗と良好の範囲にあることから、摩耗状態は正常と判断します。
報告№103-0194 | 分析№103-01702 | 103-01702 | 分析の結果、本機器は継続使用可能な状態にあると判断します。このことは、異常摩耗の早期発見パラメータであるIs値がと正常な潤滑範囲にあること異物の噛み込みにより発生する切削粒子が若干確認されてはいるものの、観察されている摩耗粒子のほとんどがマイルド摩耗と呼ぶ、良好な潤滑状態の範囲で発生する摩耗粒子の形態であることギヤの主成分である鉄がと極微量検出され、ギヤ歯面の摩耗をこの鉄濃度とウォームギヤに摩耗が集中したと仮定して推定しても、摩耗深さは.μm程度と良好の範囲にあると推定できることこれらのことから、歯面の摩耗状況は良好の範囲にあると判断しました。尚、D－SOAPで銅がppmとやや高い値を示していました。銅を使用した箇所の摩耗が発生していますので、銅を使用した箇所をご確認下さい。又、を示す粘度、水分、全酸価、IRの各データが全て良好であることから、この油は継続使用可能な状態にあると判断します。
報告№109-09136 | 分析№109-001160 | 113-002557 | 対象設備は継続使用可能な状態にあると判断します。但し、今後の摩耗推移を確認するためにも傾向監視を継続することが有効です。定期的な分析今後の切削摩耗、凝着磨耗の推移を監視するため、定期的な分析実施を推奨します。新油の分析粘度、酸価は、油の性能を評価するパラメータの一種です。油の性能低下は、新油との比較が必要なことから、未使用油の提供および分析による比較評価を推奨します。異常摩耗の早期発見のパラメータであるIs値は、レベルと正常です。但し、潤滑部の摩耗が認められたため、定期的に潤滑油分析を実施し、摩耗推移を監視することが有用と考えます。フェログラフィーで比較的多く観察された粒子は、以下の通りです。正常な摩耗粒子・潤滑状態が正常なマイルド摩耗により発生。切削粒子・異物や金属表面の微小突起による切削摩耗により発生。シビア粒子・潤滑状態がやや厳しい凝着摩耗により発生。極微小領域で油膜切れが発生したことを示します。切削粒子、シビア粒子は、摩擦面が将来的に異常摩耗へ進展する可能性を示唆しているため、傾向監視が有用と思われます。詳細は、別紙傾向監視が必要な摩耗粒子をご覧ください。水分は良好です。粘度粘度は.mm/sでした。粘度グレードがISOVGであるという情報を基に評価すると、本潤滑油は粘度グレードの規格内にあると判断できますが、新油との比較による評価を推奨します。酸価は.mgKOH/gでした。新油との比較による評価が必要です。
報告№107-4517 報告№107-4522 | 分析№107-00829 分析№107-00977 | 107-00977 | 分析の結果、本軸受は継続使用可能な状態にあると判断します。これらのことは、異常摩耗の早期発見パラメータであるIs値がの乗とやや高いものの、ベアリング軌道面から発生した摩耗粒子はマイルドな潤滑状態で発生した摩耗粒子であり、潤滑状態は良好な状態で進行していると考えられること鉄濃度から計算したフレーキングの発生面積が内輪軌道面の面積の凡そ.％であること以上のことから判断しました。
報告№109-09136 報告№109-09198 | 分析№109-001160 分析№109-001525 | 109-001525 | 濾過前の試料油を分析した結果、全てのデータが良好です。尚、RBOTが前回に比較し、min上昇しています。RBOTが上昇した理由は、更油、補給を実施した仮設タンクで他の軸受油と混合して濾過を実施した濾過機配管内や仮設タンクなどに油が残留していた以上のことが考えられます。お客様からの情報および採油状況によると、およびではなく、今回の採油が濾過機の採油配管であることから、の可能性が考えられます。今後は今回のRBOT値によりデータ管理を行います。
報告№105-0093 | 分析№105-00613 | 105-00613 | 分析の結果、汚染度がNAS級と清浄でしたが、摩耗粒子の形態観察で異物の噛み込みで発生する切削摩耗が確認されました。現在のところ汚染度が正常であることから、急激な摩耗の進行があるとは考え難いものの、切削摩耗は摩耗速度が速く注意が必要で、念のため、～ヶ月後に再度分析を実施し、摩耗の進行状況を確認されることを推奨します。これらのことは、異常摩耗の早期発見パラメータであるフェログラフィーのIs値がの乗とやや高く、摩耗粒子形態観察の結果、異物の噛み込みにより発生する切削粒子、金属接触が厳しい場合に発生するシビア粒子、外部から混入した鉄錆、砂などが観察されたことSOAPで、前回に比較して鉄、ニッケルが上昇したこと以上のことから判断しました。
報告№109-09136 報告№113-00205 | 分析№109-001160 分析№113-000778 | 113-000778 | 分析の結果、油の劣化は確認されず、高濃度の部分を採油したにもかかわらず汚染度が清浄であることから、潤滑油は継続使用可能な状態にあると判断します。軸受分析の結果、軸受は継続使用可能な状態にあると判断します。分析結果はフェログラフィーおよびSOAP-Tの結果から総合的に判断した結果、正常な状態にあると考えられます。フェログラフィー【定量分析：Is値】Is値は異常摩耗の早期発見パラメータのつで、摩耗程度を定量化するために用います。今回のIs値はの乗と低い値でした。フェログラフィー【定性分析：摩耗粒子および摩耗形態観察】分析結果から観察された全ての粒子量は少でした。Iカップリング発光分光分析【SOAP-T】検出された金属元素から発生箇所を推定すると、以下の通りでした。鉄、銅・軸受等リン、亜鉛・添加剤カルシウム、ナトリウム・外部混入異物計数汚染度、重量汚染度は共に良好でした。粘度、水分、酸価、IRの各データは良好でした。
報告№108-0387 報告№109-09070 | 分析№108-02609 分析№109-000682 | 109-000682 | 前回から継続して濾過を実施している。濾過中のおよび物理的性状を確認する。濾過中の試料油を分析した結果、前回に比較して計数汚染度はNAS級からNAS級にランク改善されたことから、濾過の効果が確認されました。また、その他の各データも良好の範囲にあることから、この油は継続使用可能と判断します。尚、補給によりRBOTが前回に比較しmin上昇していますので、今後は今回のRBOT値によりデータ管理を行います。
報告№101-8115 | 分析№101-02921 | 101-02921 | 分析の結果、前回に比較して、計数汚染度、摩耗の過酷度を示すフェログラフィーのIs値の各データが減少していますが、違う箇所から採油を実施している場合、今回のデータから摩耗が安定しているとは判断できません。但し、今回の採油が油層中層部で適正な箇所から採油が実施されているとした場合、分析データは、全て良好であり、潤滑状態は良好な状態にあると判断できます。但し、潤滑状態をあらわす全てのデータが良好であるのに対し、摩耗粒子の形態観察では、シビア粒子と呼ぶ、過酷な潤滑状態で発生する粒子や、錆、砂などが見られているのが気掛かりでした。シビア粒子と呼ぶ粒子は、大変少ないため、潤滑状態に直ちに影響を及ぼす可能性は極めて少ないと思われます。仮に、本機の採油が潤滑状態を代表するような箇所からの採油で、しかも、濾過機が設置されておらず、また、運転中に採油したのであれば全く問題なく良好な潤滑状態であると言えます。しかし、摩耗粒子の形態観察の結果で、異常の懸念が出た場合、採油方法濾過機の設置有無採油箇所等を詳細に検討する必要があります。そのため、採油箇所や軸受部の構造、サイズ、部材の材質が確認できる図面や油系統図を是非ご提供いただけますようお願いいたします。
報告№109-09136 報告№110-00282 | 分析№109-001160 分析№110-001090 | 110-001090 | ・摩耗状態前回に比較してD－SOAPの鉄が微量検出されたものの、異常摩耗の早期発見パラメータであるフェログラフィーのIs値がのマイナス乗と良好でした。・汚染度前回に比較して計数汚染度はNAS級からNAS級にランク減少し、重量汚染度は前回に比較して.mg/mlから.mg/mlに減少しました。いずれも、当社推奨の管理限界値内にあり、良好でした。結論機器の健全性異常な摩耗は確認されず、対象設備は継続使用可能な状態にあると判断します。作動油取替えの検討計数汚染度、重量汚染度ともに良好な範囲にあり、作動油は継続使用可能と判断します。
報告№109-09337 報告№109-09337 | 分析№109-002280 分析№109-002280 | 109-002280 | 潤滑油および本軸受は継続使用可能な状態にあると判断します。
報告№108-6553 報告№108-6553 | 分析№108-02857 分析№108-02857 | 108-02857 | 今回の採油は、主機停止中にドレンバルブから実施しているため、油循環中に採油した場合に比較し、分析データが油中粒子の沈降の影響を受けている可能性があります。今回の分析は以上のことを踏まえて結果を検討します。精点Aを実施し、前回データと照合した結果、油中摩耗粒子の発生に変化がなかったことが確認されています。油中の粒子濃度は、油膜破断による発生や、油槽内などでの沈降が均衡したところで一定、いわゆる平衡状態になりますが、このバランスが崩れると増加する場合と減少する場合とに分かれます。増加した場合は、発生と減少の均衡が崩れ、摩耗の発生や外部混入が始まったことを示し、またこれとは反対に、減少した場合は発生量が減少しているか、或いは、減少量が大きくなっていることを示し、特に減少は、汚染状態や潤滑状態が良好であることを示唆しています。本軸受では、油中の粒子が減少する要因となるフィルタ類は設置されていませんが、採油が停止中の採油であったため、粒子の沈降による減少が発生していると思われます。今回は、粒子の減少が確認されていますが、停止中の採油であるため、良好な潤滑状態が継続していたのか、摩耗は発生しているが採油時に沈降してサンプリングされなかったか、通りの可能性があり、どちらか確認することはできませんでした。可能であれば、主機運転中または停止直後に再度採油を実施し、摩耗の進行状況を再確認することを推奨します。これらのことは、前回に比較して、計数汚染度は等級に変化はなく、SOAP／D-SOAPの鉄および錫濃度に変化がないこと異常摩耗の早期発見パラメータであるフェログラフィーのIs値がのマイナス乗と良好の範囲にあること以上のことから判断しています。潤滑油の基本特性であるRBOTを除く項目は良好です。RBOTが前回と同じくminとなっています。前回に比較して変化はなく、継続使用可能と判断します。今後の使用状況によっては酸化防止剤の減少により劣化が進み、添加剤の効果がなくなり基油の劣化に進展することも懸念されるため、ヶ月後に精点Aを実施し、RBOTの減少率を確認されることを推奨します。尚、上述しましたように、今回の採油は停止中の採油であるため、運転中の採油に比較して油中粒子の沈降の影響を受けている可能性があります。採油は、粒子の沈降の影響を少なくすることが重要であり、そのため油中粒子が均一な分散状態で実施されることを推奨します。
報告№109-09136 | 分析№109-001160 | 113-001549 | 潤滑油および軸受は継続使用可能な状態にあると判断します。但し、軸受メタルの主成分である錫が検出されたことから、今後の摩耗進行の有無を確認するためにも傾向監視を継続することが有効です。定期的な分析今後懸念される軸受メタルの摩耗進行を監視するため、定期的に分析を実施することを推奨します。軸受メタルの情報提供今後軸受メタルの摩耗が進行した場合、摩耗程度を評価する必要がありますので、次回分析時には、メタルサイズ、油量、油入れ替え時期、直近のメタル交換時期をお知らせください。Is値は異常摩耗の早期発見のパラメータのつで、摩耗粒子を定量化するために用います。今回のIs値はのマイナス乗と、低い値でした。但し、D-SOAPで錫が検出されたことから、軸受メタルが摩耗していると考えられます。計数汚染度はNAS級と、当社推奨の管理限界値以下であり、良好でした。．粘度、水分、全酸価、IR、RBOTの各データは良好でした。
報告№102-4035 | 分析№102-01797 | 102-01797 | 分析の結果、軸受メタルの摩耗は確認されなかったものの、オイルリングの摩耗が確認されました。オイルリングは、何らかの原因で適正に回転しにくい状況となり、潤滑油供給量が減少し、油膜切れを引き起こす等の障害が予想されるため、ヶ月後に再度分析を実施し、摩耗の進行状況を確認されることを推奨します。また、巡視の際には、各軸受のオイルリングの回転状況を確認されることを推奨します。診断結果は以下の結果から判断できました。SOAP／D－SOAPの結果、メタルの主成分である錫が検出されておらず、フェログラフィーの結果、異常摩耗の早期発見パラメータである、Is値が.と良好の範囲にあるものの、摩耗粒子形態観察の結果、銅合金が多く見られ、これらの粒子の形態から、オイルリング側面と軸受台金が接触して発生していることが確認でき、更に、D－SOAPの銅濃度が検出されていることから判断できます。
報告№109-09136 報告№112-00368 | 分析№109-001160 分析№112-001532 | 112-001532_date130125 | ポンプ軸受と潤滑油は、継続使用可能な状態であるため、分解点検の必要はないと判断します。但し、油中の汚染度が高く、今後も摩耗の進行を傾向監視するため、以下の対策を推奨します。更油および油槽内の清掃潤滑油が汚染されていることから、油槽内は汚染されていると思われます。更油をする際には、油槽内を清掃し、更油する新油もNAS級程度の清浄な潤滑油を更油することを推奨します。オイルリングの点検日常点検の際にオイルリングの回転状況を確認することを推奨します。定期的な分析定期的な分析を実施することにより、データの変化から異常の兆候を早期に発見することが可能となります。今後懸念される凝着摩耗の進行を監視するため、定期的に分析を実施することを推奨します。異種油の混入および油名の確認分析データから新油と一致しないデータが確認されたことから、異種油の混入または油名が違っている可能性があります。油は設備の条件にあった適正な性能のものを使用することが重要であるため、異種油の混入の有無、油名を再確認することを推奨します。はフェログラフィーおよびSOAP-Tの結果から総合的に判断した結果、傾向管理が必要な状態にあると考えられます。フェログラフィー【定量分析：Is値】Is値は異常摩耗の早期発見パラメータのつで、摩耗粒子を定量化するために用います。今回のIs値はの乗と高い値でした。フェログラフィー【定性分析：摩耗粒子および摩耗形態観察】分析結果から比較的多く観察された粒子は、以下の通りでした。正常な摩耗粒子・潤滑状態が正常なマイルド摩耗により発生。シビア粒子・潤滑状態がやや厳しい凝着摩耗により発生。金属潤滑部が局部的に油膜切れを起していると考えられます。黒錆・潤滑状態がやや厳しい凝着摩耗により発生。金属接触が厳しく、且つ、高い摩擦熱が発生していると考えられます。Iカップリング発光分光分析【SOAP-T】検出された金属元素から発生箇所を推定すると、以下の通りでした。鉄、鉛、銅、錫、亜鉛・軸受等カルシウム、バリウム、ナトリウム・外部混入異物SOAP-Tでバリウムがppm検出されました。使用油であるコスモタービンスーパーにはバリウムは含まれていないことから、異種油の混入、或いは、油名が違う可能性が考えられます。オイルリングの摩耗オイルリングと主軸間、またはオイルリングと軸受台金側面との間で摩耗が発生していると推定されます。このような場合、オイルリングと主軸の間で摩擦が低下したり、台金との摩擦が増大するなどの影響でオイルリングが円滑に回転し難い状況が発生します。その結果、潤滑油のかき揚げ量が減少し、軸受摺動面で油膜切れを引き起こす可能性があります。計数汚染度、重量汚染度は共に当社推奨の管理限界値を超えていました。計数汚染度計数汚染度はNAS級以上と当社推奨の管理限界値NAS級を超えていました。重量汚染度はmg/mlと当社推奨の管理限界値mg/mlを超えていました。光学顕微鏡写真重量汚染度で濾過したフィルタ表面上の夾雑物を光学顕微鏡で観察した結果、銅合金、鉄錆、砂等が観察されました。IRの結果、新油のIRスペクトルと一致しない箇所が確認されました。粘度粘度はmm/sと新油値のmm/sに比較して、粘度変化率は+.％で、当社推奨の管理限界値である±％以内にあり、良好と判断します。水分は.ppmと当社推奨の管理限界値の以下にあり、良好でした。酸価は.mgKOH/gと新油値の.mgKOH/g以上であるものの、IRの結果で油劣化の兆候を示すカルボン酸の吸収が確認されていないことから、良好と判断します。IRIRの結果、新油のIRスペクトルと一致しない箇所が確認されました。SOAP-Tの結果、ご提供頂いた新油コスモタービンスーパーからはバリウムが検出されず、使用油からはバリウムが検出されました。これらのことから、異種油の混入、或いは、油名が違う可能性が考えられます。
報告№108-5101 報告№108-5101 | 分析№108-03155 分析№108-03155 | 108-03155 | を示す粘度、水分、全酸価、泡立ちの各データが良好の範囲にあり、本試料油は継続使用可能と判断します。尚、水分が新油に比較して高い値です。使用油であるAlphasynPGは、ポリグリコールベースの合成ギヤオイルであるため、水分を吸収しやすい特性があります。今後は、水分濃度の増加に注意されることを推奨します。機器の潤滑状態潤滑状態指数はのマイナス乗と濾過設備のない機器であれば正常な潤滑状態にあると判断できますが、ギヤボックスの油系統にはインラインフィルタとオフラインフィルタがあり、粒子の大部分は捕捉され、異常な摩耗状態が発生したとしても正常な潤滑状態にあると誤認してしまう可能性があります。ポンプの吐出量が不明であるため、フィルタが設置されていない場合の潤滑状態を推定することが出来ませんので、発生した摩耗粒子の形態から判断します。その結果、μm以下の摩耗粒子が観察されたことから、ギヤ歯面ではマイルドな摩耗状態が発生している可能性があります。また、摩耗粒子の形態観察の結果、μm以下の摩耗粒子が支配的で確認された量は少なく、フィルタの濾過性能が持続していると考えられます。以上のことから、フィルタの捕捉の影響による誤認を避けるため、これまでの採油箇所に加え、インラインフィルタとオフラインフィルタの捕捉物も分析し、その結果から潤滑状態を評価することを提案します。フィルタ捕捉物の分析を実施する際には、フィルタ使用時間の情報をご提供いただけますようお願い致します。水分が新油に比較して高い値です。使用油であるAlphasynPGは、ポリグリコールベースの合成ギヤオイルであるため、水分を吸収しやすい特性があります。今後は、水分濃度の増加に注意されることを推奨します。粘度は良好。粘度はmm/sと新油値.mm/sに比較して、粘度変化率は+％で、当社推奨の管理限界値である±％以内にあり、良好と判断します。粘度は.mm/sとなっています。粘度は.mm/sとなっています。粘度指数はとなっています。粘度指数はとなっています。泡立ち試験は-と良好と判断します。泡立ち試験は-と良好と判断します。水分は新油値より高い値となっています。水分はppmと新油値より高い値となっています。全酸価は良好。全酸価は.mgKOH/gと新油値.mgKOH/gに変化はなく、良好と判断します。機器の潤滑状態摩耗粒子の形態観察の結果、ギヤ歯面の摩耗で発生したと推定されるμm以下の摩耗粒子が観察されています。μm以下の摩耗粒子が観察されています。異常摩耗の早期発見パラメータである潤滑状態指数がのマイナス乗と正常の範囲にあるものの、摩耗粒子の形態観察の結果、ギヤ歯面の摩耗で発生したと推定されるμm以下の摩耗粒子が観察されています。
報告№109-09136 | 分析№109-001160 | 112-002811 | 油の劣化進行は確認されず、汚染度は良好な範囲にあることから、継続使用可能と判断します。対象設備は継続使用可能な状態にあると判断します。但し、将来的な摩耗進行の有無を確認するためにも傾向監視を継続することが有効です。定期的な分析今後懸念される凝着摩耗の進行を監視するため、定期的に分析を実施することを推奨します。新油との比較による評価を示す粘度、酸価のデータは新油データを基準として評価しています。今回は油名が不明であったため評価できませんでしたが、今後評価する場合は、使用している新油を同時に分析することをご検討下さい。はフェログラフィーおよびSOAP-Tの結果から総合的に判断した結果、継続使用は可能ですが、機器の機能を保持するためにも傾向管理が有用と考えます。フェログラフィー【定量分析：Is値】Is値は異常摩耗の早期発見パラメータのつで、摩耗粒子を定量化するために用います。Is値はの乗と低い値でした。フェログラフィー【定性分析：摩耗粒子および摩耗形態観察】分析結果から比較的多く観察された粒子は、以下の通りでした。シビア粒子・潤滑状態がやや厳しい凝着摩耗により発生。金属潤滑部が局部的に油膜切れを起していると考えられます。黒錆・潤滑状態がやや厳しい凝着摩耗により発生。金属接触が厳しく、且つ、高い摩擦熱が発生していると考えられます。観察された摩耗粒子の中でもシビア粒子、黒錆は、将来的な摩耗の進行に繋がる可能性を示唆しているため、傾向監視が必要と思われます。シビア粒子、黒錆は、凝着摩耗に分類されます。これらの摩耗粒子は、ギヤ歯面や軸受軌道面で凝着、破断を繰り返し、この過程で生じる移着粒子が成長して摩耗粒子となります。そのため、ギヤ歯面や軸受軌道面では局部的に油膜切れが発生していることを示しています。この状態が継続した場合、摩耗粒子のサイズは徐々に大型化していき、設備の損傷に至る場合がありますので、傾向監視が必要です。Iカップリング発光分光分析【SOAP-T】検出された金属元素から発生箇所を推定すると、以下の通りでした。鉄、錫・ギヤ、軸受等リン、亜鉛、カルシウム、バリウム・添加剤ナトリウム・外部混入異物計数汚染度は、NAS級と当社推奨の管理限界値以下であるものの、やや高い値でした。摩耗粒子の形態観察およびSOAP-Tの結果から、汚染度が高い要因は摩耗と外部混入異物の影響と思われます。粘度粘度はmm/sとISOVG規格内にありました。水分は.ppmと当社推奨の管理限界値以下であり、良好でした。酸価は油名が不明であったため、新油データとの比較ができず評価できませんでした。潤滑油および設備の劣化比較と傾向前回、フェログラフィーおよびSOAP-Tは実施していないため、比較はできませんでした。計数汚染度は、前回に比較してNAS級からNAS級にランク上昇しているものの、当社推奨の管理限界値NAS級以下にありました。粘度粘度は前回に比較してmm/sからmm/sに上昇しているものの、前回同様にISOVG規格内にありました。水分は前回に比較してから.ppmに減少しているものの、前回同様に当社推奨の管理限界値以下であり、良好でした。酸価は前回に比較して.mgKOH/gから.mgKOH/gに低下していることから、油劣化は進行していないと考えられます。
報告№109-09094 報告№109-09094 | 分析№109-000886 分析№109-000886 | 109-000886 | 分析の結果、全てのデータが良好であることから、この油は継続使用可能と判断します。特性低下全ての項目が良好の範囲にあったことから、特性低下は認められず良好と判断します。粘度は良好と判断します。粘度はmm/sと新油値mm/sに比較して、粘度変化率は+.％で、当社推奨の管理限界値である±％以内にあり、良好と判断します。全酸価は良好と判断します。全酸価は.mgKOH/gと新油値.mgKOH/gに比較して高い値であるものの、有機物・有機化合物の結果、油劣化の兆候を示すカルボン酸の吸収が確認されていないことから、良好と判断します。有機物・有機化合物の結果、良好と判断します。有機物・有機化合物の結果、油劣化の兆候を示すカルボン酸の吸収が確認されていないことから、良好と判断します。酸化安定度の結果、良好と判断します。酸化安定度はminと当社推奨の管理限界値のmin以上であり、良好と判断します。汚染は良好と判断します。水分は良好と判断します。水分はと当社推奨の管理限界値の以下であり、良好と判断します。
報告№102-0279 | 分析№102-02768 | 102-02768 | 分析の結果、転がり軸受は継続使用可能な状態にあると判断します。但し、内部発生又は外部から混入したと思われる赤錆が多く見られるため、点検時に油槽内を念入りに洗浄されることを推奨します。これらのことは、フェログラフィーの結果、異常摩耗の早期発見パラメータがと良好の範囲にあること摩耗粒子の形態観察の結果、赤錆が多くみられることから判断できます。
報告№107-4545 報告№108-5077 | 分析№107-02185 分析№108-02828 | 108-02828 | トライボ診断の結果、粘度を除く項目は良好でした。粘度は、新油値のmm/sに比較し変化率が-.％のmm/sとなっており、当社推奨の管理限界値である±％を超えています。粘度低下の要因のひとつとなる異種油の混入や劣化がIRで確認できなかったことから、今回の粘度低下は、潤滑油の製造ロットによる差異、または、潤滑油の分子がせん断作用を受けて低下したことなどが考えられます。現在のところ、本試料油は継続使用可能な状態にありますが、粘度低下は、シール部からの漏れ量の増加につながりやすくなることから、定期的な分析により粘度の低下および油の劣化の進行状況を確認することを推奨します。粘度が当社推奨の管理限界値を超えています。粘度は当社推奨の管理限界値を超えています。粘度はmm/sと新油値mm/sに比較して、粘度変化率は-.％で、当社推奨の管理限界値である±％を超えています。粘度はmm/sです。粘度はmm/sです。粘度指数はです。粘度指数はです。水分は良好。水分はと当社推奨の管理限界値の以下にあり、良好と判断します。全酸価は良好。全酸価は.mgKOH/gと新油値.mgKOH/g以内にあり、良好と判断します。
報告№109-09136 報告№113-00467 | 分析№109-001160 分析№113-001947 | 113-001947 | 軸受は継続使用可能な状態にあると判断します。は、フェログラフィーおよびSOAP/D-SOAPの結果から総合的に判断した結果、正常な状態にあると考えられます。フェログラフィー【定量分析：Is値】Is値は異常摩耗の早期発見パラメータのつで、摩耗程度を定量化するために用います。前回に比較してIs値はのマイナス乗から変化はなく、低い値でした。フェログラフィー【定性分析：摩耗粒子および摩耗形態観察】分析結果から観察された全ての粒子量は少でした。Iカップリング発光分光分析【SOAP/D-SOAP】検出された金属元素から発生箇所を推定すると、以下の通りでした。銅、ニッケル、錫、亜鉛・軸受等リン・添加剤カルシウム、ケイ素、ナトリウム・外部混入異物SOAPの結果、亜鉛がppmと、比較的高い値でした。検出された亜鉛の発生箇所が亜鉛メッキ等であった場合、耐食性が低下して腐食に進展することが懸念されます。前回に比較して計数汚染度はNAS級から等級に変化はなく、重量汚染度は.mg/mlから.mg/mlと同程度であり、良好でした。
報告№107-0366 報告№109-09324 | 分析№107-01900 分析№109-002232 | 109-002232 | 濾過前の試料油を分析した結果、粘度が.mm/sと新油のmm/sに比較して、粘度変化率は+.％で、やや不良領域にありました。現在、ISOVGからISOVGに移行しているため異常ではなく、本試料油は継続使用可能と判断します。
報告№107-0221 報告№107-0221 | 分析№107-01189 分析№107-01189 | 107-01189 | 分析の結果、全てのデータが良好であることから、本試料油は継続使用可能であり、軸受の潤滑状態も正常と判断します。計数汚染度、重量汚染度、共に良好と判断します。計数汚染度は良好と判断します。計数汚染度はNAS級と当社推奨の管理限界値のNAS級以内にあり、良好と判断します。重量汚染度は良好と判断します。重量汚染度は.mg/mlと当社推奨の管理限界値のmg/ml以内にあり、良好と判断します。機器の潤滑状態機器の潤滑状態は正常と判断します。SOAPは良好です。SOAPの結果、摩耗により発生する鉄および錫が検出されていないことから、良好と判断します。D－SOAPの結果、鉄が検出されました。D－SOAPの結果、摩耗により発生する鉄が検出されました。フェログラフィーの結果は良好です。異常摩耗の早期発見パラメータであるフェログラフィーのIs値が.と良好の範囲にあることから、潤滑状態は正常と判断します。
報告№108-0227 報告№110-00596 | 分析№108-01664 分析№110-002618 | 110-002618 | Iカップリング発光分光分析供試のギヤ油をSOAP／D－SOAPで分析した結果、鉄、鉛、銅、アンチモン、ニッケル、リン、亜鉛、カルシウム、バリウム、アルミニウム、ナトリウム、マグネシウムが検出されました。これらの検出された金属元素から発生箇所を推定すると鉄、鉛、銅、アンチモン、ニッケル・軸受等リン・オイル添加剤亜鉛、カルシウム、バリウム、アルミニウム、ナトリウム、マグネシウム・外部混入異物であると思われます。このうち、機械部品が摩耗したと思われる元素はのグループです。フェログラフィー異常摩耗の早期発見パラメータとして摩耗粒子を定量化して評価するフェログラフィーのIs値は、前回のの乗から乗に上昇したことから、潤滑状態が厳しくなっていることを示していました。摩耗粒子の形態で比較的多く観察された粒子は、潤滑状態が正常な場合に発生する摩耗粒子、繰返し応力を受けて発生する疲労摩耗粒子でした。このような摩耗粒子が観察された場合には、潤滑部では正常なマイルド摩耗、疲労による疲労摩耗が発生していることが分かります。前回に比較して計数汚染度はNAS級からNAS級以上にランク増加し、当社推奨の管理限界値を超えていました。フィルタ表面の異物観察で表面が茶褐色で金属片、鉄錆等が観察されたことから、汚染度が高い要因は、摩耗とスラッジ、外部混入異物の影響と思われます。前回同様に粘度、水分、全酸価、IRの各データは良好でした。軸受および潤滑油は継続使用可能な状態にあるものの、軸受軌道面では油膜切れにより発生する凝着摩耗が発生していることが確認されました。今後転がり軸受の寿命の進行が懸念されるため、稼働時間時間以内に再度分析を実施し、摩耗の進行状況を確認することを推奨します。
報告№104-0300 報告№104-0300 | 分析№104-02218 分析№104-02223 | 104-02223 | 分析の結果、μmサイズの疲労摩耗粒子がやや多くみられ、また、前回に比較して増加傾向を示しており、疲労摩耗の進行期に入っていると考えられます。今後、加速的に摩耗が進行する場合がありますので、ヶ月以内に分析を実施し、摩耗の進行状況を確認することを推奨します。計数汚染度は管理限界値を超えていました。計数汚染度はNAS級以上と当社推奨の管理限界値のNAS級を超えていました。重量汚染度は.mg/mlでした。重量汚染度は.mg/mlでした。機器の潤滑状態分析の結果、μmサイズの疲労摩耗粒子がやや多くみられ、また、前回に比較して増加傾向を示しており、疲労摩耗の進行期に入っていると考えられます。SOAPの結果、摩耗により発生した鉄および銅が検出されました。SOAPの結果、軸受軌道面の摩耗により発生した鉄および銅が検出されました。D－SOAPの結果、鉄および銅が検出されました。D－SOAPの結果、摩耗により発生した鉄および銅が検出されました。フェログラフィーの結果、疲労摩耗の進行が確認されました。フェログラフィーの結果、μmサイズの疲労摩耗粒子がやや多くみられ、また、前回に比較して増加傾向を示しており、疲労摩耗の進行期に入っていると考えられます。
報告№109-09136 報告№110-00326 | 分析№109-001160 分析№110-001443 | 110-001443 | 摩擦面で発生している摩耗の形態や潤滑状態は、フェログラフィーで得られた摩耗粒子の観察結果から評価します。同法は、摩耗粒子を含んだ試料油を磁力で油と粒子とに分離する技術で、分離された摩耗粒子を解析することによって潤滑状態の健全性や摩耗粒子の発生原因を診断するものです。摩耗粒子と摩耗形態観察された粒子は、潤滑状態が正常な場合に発生する摩耗粒子異物の切削作用で発生する切削粒子局部的に高圧・高温となる場合に発生するフリクションポリマでした。以上から潤滑部で発生している摩耗は正常なマイルド摩耗と異物による切削摩耗であることが分かりました。また、局部的に高圧・高温になっている箇所があることも確認されました。摩耗形態の中でも切削摩耗は、摩耗進行速度が速く注意が必要です。転がり軸受で切削摩耗が発生している場合、軸受の寿命は分の程度に低下することが知られています。また、切削摩耗の発生原因となる混入異物が残留している場合、この異物により切削摩耗が継続して発生する可能性があります。一方、フリクションポリマは、潤滑油が軸受軌道面に押し込められ高圧状態になると同時に、圧縮熱により高温状態になった結果、基油自身重合反応を起こし生成することが知られています。そのため、高圧高温状態の解消がなされなければ、潤滑油の劣化が進行し、粘度上昇に因る潤滑異常に進展する場合があります。潤滑状態異常摩耗の早期発見パラメータであるIs値は、潤滑状態がやや厳しいの乗となっていました。汚染度水分濃度は、前回同様に管理基準以内にあり良好でした。粘度、全酸価、RBOTの各データは、前回同様に管理基準以内にあり良好でした。本試料油は、機器停止中に軸受箱ドレンプラグから採油されています。ドレンプラグの汚染度は、一般的に高く、尚且つ、機器が停止している状態では、油槽内で撹拌がなくなり固形物が沈降するため、油中汚染度は更に高くなると推定されます。このような悪条件にもかかわらず、今回の分析結果から転がり軸受寿命の指標としている摩耗粒子は確認されず、本軸受は継続使用可能な状態にあると判断します。今回の診断は、提示して頂いた採油状況をもとに試料油の汚染度が高いことを前提に解析しましたが、採油時の排油量が多い場合には粒子などの固形物が排油と共に排出してしまい、場合によっては清浄な油を採取する可能性も考えられます。より正確な診断を行うためにも、設備油量、排油量などの情報提供をお願い致します。但し、軸受摺動面で異物の噛み込みによる摩耗が発生しています。今後さらに摩耗が進行することが懸念されますので、以下の対策を推奨します。今後、摩耗の進行状況を監視するため、定期的に分析を実施することを推奨します。傾向監視のための次回採油時期は、回転数と油量から理論的に求めます。本設備の回転数に関する情報が提供されなかったため、rpmと仮定し計算しました。その結果、次回の採油は最短で約時間となります。この時間は、油中汚染物が均一濃度になるために必要な時間であり、この時間を経過すれば、再分析の結果から摩耗速度を評価すことが可能となります。本計算は、回転数を仮定して求めていますので、次回分析実施時までに回転数等の設備情報をご提供下さい。
報告№109-09136 報告№112-00103 | 分析№109-001160 分析№112-000357 | 112-000357 | 潤滑油は継続使用可能な状態にあると判断します。但し、今後も摩耗の進行を傾向監視するため、以下の対策を推奨します。定期的な分析凝着摩耗の進行を監視するため、定期的に分析を実施し、分析データによる摩耗の進行状況を確認することを推奨します。採油方法の改善採油箇所がドレン部で廃油を実施していないことから、外部混入異物が比較的多く観察された要因は、ドレン配管内に残留していた異物を採取したか、或いは、採油時に外部から混入した可能性が考えられます。今後の採油は、ドレン配管分を廃油してから採油することを推奨します。最適な採油方法本試料油は、機器停止中にドレン部から採油されています。機器が停止している状態では、別紙油粒子の沈降の影響に示すように油槽内で撹拌がなくなり固形物が沈降するため、油中汚染度は高くなると推定されます。今後の採油は、極力運転中もしくは停止直後の油槽中層部から実施されることを推奨します。フェログラフィーIs値は異常摩耗の早期発見パラメータのつで、摩耗粒子を定量化するために用います。前回に比較してIs値はの乗から変化はないものの、潤滑状態はやや厳しいと判断できます。摩耗粒子の形態で比較的多く観察された粒子は、潤滑状態が正常な場合に発生する摩耗粒子金属潤滑部が局部的に油膜切れを起して発生するシビア粒子でした。これらの摩耗粒子が観察された場合、潤滑部で発生している摩耗形態は、正常なマイルド摩耗潤滑状態がやや厳しい凝着摩耗であることが分かります。Iカップリング発光分光分析【SOAP／D－SOAP】検出された金属元素は、SOAP／D－SOAPの結果表に示すように、鉄、亜鉛、カルシウムでした。検出された金属元素から発生箇所を推定すると鉄、亜鉛・摺動面等カルシウム・外部混入異物であると思われます。このうち、機械部品が摩耗したと思われる元素はのグループです。水分前回に比較して水分ppmからppmと大きな変化はなく、良好でした。計数汚染度計数汚染度はNAS級からNAS級にランク減少し、良好でした。重量汚染度は.mg/mlからmg/mlと当社推奨の管理限界値を超えていました。サンプル瓶の底部には肉眼で確認できるサイズの異物が観察され、重量汚染度で使用したフィルタには、鉄錆、砂、樹脂等が比較的多く観察されたことから、汚染度が高い要因は、摩耗と外部混入異物の影響と思われます。前回同様に粘度、全酸価、IRの各データは良好でした。尚、RBOTは、当社に新油データがなかったため、新油データとの比較が出来ず評価できませんでした。
|  | 113-001431 | 分析の結果、油の劣化進行は確認されず、継続使用可能と判断します。対象設備は継続使用可能な状態にあると判断します。但し、今後の摩耗進行の有無を確認するためにも傾向監視を継続することが有効です。定期的な分析今後懸念される凝着摩耗の進行を監視するため、定期的に分析を実施することを推奨します。はフェログラフィーおよびSOAP-Tの結果から総合的に判断した結果、継続使用は可能ですが、機器の機能を保持するためにも傾向管理が有用と考えます。フェログラフィー【定量分析：Is値】Is値は異常摩耗の早期発見パラメータのつで、摩耗粒子を定量化するために用います。Is値はの乗と、低い値でした。フェログラフィー【定性分析：摩耗粒子および摩耗形態観察】分析結果から比較的多く観察された粒子は、以下の通りでした。黒錆・潤滑状態がやや厳しい凝着摩耗により発生。局部的に金属接触が厳しく、且つ、高い摩擦熱が発生していると考えられます。鉄錆等・外部から混入したと考えられます。観察された摩耗粒子の中でも黒錆は、将来的な摩耗の進行に繋がる可能性を示唆しているため、傾向監視が必要と思われます。黒錆は、凝着摩耗に分類されます。この摩耗粒子は、油膜切れによるギヤ歯面や軸受軌道面での金属同士の接触時に起こる高い摩擦熱によって鉄が酸化され発生します。この状態が継続した場合、ギヤ歯面や軸受軌道面で焼付が発生し、設備の損傷に至る場合があります。Iカップリング発光分光分析【SOAP-T】検出された金属元素から発生箇所を推定すると、以下の通りでした。鉄、鉛、銅、錫、亜鉛・ギヤ、軸受等リン・添加剤カルシウム、アルミニウム、ケイ素、ナトリウム・外部混入異物粘度粘度は、.mm/sと新油値の.mm/sに比較して粘度変化率が+.％となっており、当社推奨の管理限界値である±％以内であり、良好と判断します。水分はppmと当社推奨の管理限界値以下であり、良好と判断します。酸価は.mgKOH/gと新油値.mgKOH/gに比較して大きな変化はなく、良好と判断します。潤滑油および設備の劣化比較と傾向はフェログラフィーおよびSOAP-Tの結果から総合的に判断した結果、前回同様に傾向管理が必要な状態にあると考えられます。フェログラフィー【定量分析：Is値】Is値は前回に比較してのマイナス乗から乗に上昇しているものの良好の範囲にあり、低い値でした。フェログラフィー【定性分析：摩耗粒子および摩耗形態観察】前回に比較して今回は黒錆が比較的多く観察されました。Iカップリング発光分光分析【SOAP-T】前回同様に鉄がからに増加していました。粘度粘度は前回に比較して.mm/sから.mm/sに低下し、前回同様に当社推奨の管理限界値以内にありました。水分は前回に比較してppmからppmに増加しているものの、当社推奨の管理限界値以下にありました。酸価は前回に比較して.mgKOH/gから.mgKOH/gに僅かに上昇していました。
報告№108-0411 報告№110-00296 | 分析№108-02744 分析№110-001147 | 110-001147 | ・摩耗状態グリース中の金属成分をSOAP／D－SOAPにより分析した結果、鉄、鉛、クロム、アンチモン、ニッケル、錫が検出されました。一方、供試グリースを溶剤に溶かし、グリースに含まれている粒子をフェログラフィーにより観察した結果では、金属潤滑部が局部的に油膜切れを起して発生する鉄系シビア粒子と異物の噛み込みなどで発生する切削粒子が観察されてました。これらのことから、軸受潤滑部で発生している摩耗形態は、金属接触が厳しい場合に発生する凝着摩耗と、異物の切削作用で発生する切削摩耗であることがわかりましたが、軸受寿命の指標としているフレーキングによる摩耗粒子が観察されなかったことから本軸受の継続使用は可能な状態にあると判断できました。・グリースの物理的性状滴点、全酸価、IRの各データは良好でした。・グリース中の水分の結果、ppmと新グリース値のよりも高い値であることから、水分が混入した可能性があります。結論排油口の点検で確認された赤錆は、グリースの分析結果からは確認されませんでした。また、フレーキングの発生はなく、軸受は継続使用可能な状態にあることが確認されました。但し、グリースに水分の混入が確認されたため、以下の対策を推奨します。今後、水分の影響により金属表面で腐食摩耗が発生し、発生した鉄錆等の粒子が潤滑部に噛み込み摩耗が進行することが懸念されるため、グリース補給を推奨します。グリースの物理的性状水分の混入が確認されました。滴点滴点はと新グリース値に比較して若干低いものの、良好と判断します。水分はppmと新グリース値に比較して高い値でした。全酸価全酸価はmgKOH/gと新グリース値mgKOH/gに比較して高いものの、IRの結果で油劣化の兆候を示すカルボン酸の吸収が確認されていないことから、良好と判断します。IRIRの結果、油劣化の兆候を示すカルボン酸の吸収が確認されず、且つ、新油のスペクトルパターンとほぼ一致していることから、良好と判断します。軸受の潤滑状態D－SOAPで転がり軸受の摩耗により発生した鉄、クロムが検出されました。SOAPSOAPの結果、ニッケル、錫が検出されました。D－SOAPD－SOAPの結果、鉄、鉛、クロム、アンチモン、錫が検出されました。フェログラフィー摩耗粒子の形態観察の結果、潤金属潤滑部が局部的に油膜切れを起して発生する鉄系シビア粒子と異物の噛み込みなどで発生する切削粒子が観察されました。
報告№108-5071 報告№113-00066 | 分析№108-02721 分析№113-000246 | 113-000246_date130604 | 潤滑油は継続使用可能な状態にあると判断します。但し、消泡性能の低下および酸価がやや高いことから、以下の対策を推奨します。増速機増速機は継続使用可能な状態にあると判断します。但し、鉄が.ppmと比較的高く検出されていることから、鉄を主成分とした箇所から摩耗が発生していると考えられます。ギヤ歯面から発生しているとした場合、仮定に基づく計算であるため参考値となりますが、ギヤのバックラッシ増加量は最も厳しい部分で約.μmと推定されました。当社推奨の上限値μmに比較して十分に小さい値であるため、継続使用に問題はないと考えられますが、今後の鉄濃度の増加に注意が必要です。定期的な分析消泡性能の低下が確認され、今後の酸価の上昇や、疲労摩耗の進行が懸念されるため、定期的に分析を実施することを推奨します。はフェログラフィーおよびSOAP-Tの結果から総合的に判断した結果、継続使用は可能ですが、今後の機器の機能を確認するためにも傾向管理が有用と考えます。フェログラフィー【定量分析：Is値】Is値は異常摩耗の早期発見パラメータのつで、摩耗粒子を定量化するために用います。今回のIs値はの乗と低い値でした。フェログラフィー【定性分析：摩耗粒子および摩耗形態観察】分析結果から観察された代表的な粒子は、以下の通りでした。疲労摩耗粒子・繰返し応力を受けて発生。Iカップリング発光分光分析【SOAP-T】検出された金属元素から発生箇所を推定すると、以下の通りでした。鉄、錫・ギヤ、軸受等リン・添加物カルシウム、アルミニウム、ケイ素、ナトリウム・外部混入異物鉄が.ppmと比較的高く検出されていることから、鉄を主成分とした箇所から摩耗が発生していると考えられます。泡立ち試験泡立ち試験の結果は、-と新油値が-であるのに比較して高い値となっていたことから、消泡性能が低下していることが分かりました。今後の使用状況によっては油の酸化劣化が進行したり、ギヤ歯面およびベアリング軌道面で油膜切れが発生したりする場合があるため、消泡剤の添加による消泡性能の改善など何らかの対応が必要になると思われます。酸価は、前回のmgKOH/gから.mgKOH/gに低下しているものの高い値でした。現在のところ、IRで油劣化の兆候を示すカルボン酸の吸収が確認されていないことから、継続使用可能な状態にあると判断しますが、新油に比較して酸価が上昇し始めていることから、今後の劣化進行に注意が必要です。水分がppmと新油値ppmに比較してやや高い値でした。使用油であるAlphasynPGは、ポリグリコールベースの合成ギヤオイルであるため、水分を吸収しやすい特性があります。前回に比較して減少していました。バックラッシご提供いただいた図面情報から本設備は太陽歯車、遊星歯車、内歯車で構成される遊星歯車機構、そして組のハスバ歯車機構で構成されていることが分かりました。今回、遊星歯車機構の歯幅および、全ての歯車のモジュールが不明でした。よって、遊星歯車の歯幅をmmと仮定し、遊星歯車、一つ目の歯車対、二つ目の歯車対のモジュールをそれぞれ、、と仮定し、バックラッシの増加量を計算しました。その結果、平均的に摩耗が発生していたと仮定した場合、バックラッシの増加量は以下の通りと推定されます。表バックラッシ増加量接触箇所 バックラッシ増加量 内歯車-遊星歯車 約 遊星歯車-太陽歯車 約 ハスバ歯車 約 ハスバ歯車 約. バックラッシ増加分の上限値は、メーカにより差異はあるものの、当社の推奨するバックラッシは、一般に推奨されるμmを管理目安にしています。この値に比較して十分に小さい値です。但し、今回の計算は仮定に基づいて行っているため、参考値としてお考え下さい。分析結果SOAP-TSOAPの結果、鉄がppm、錫がppm、添加剤成分であるリンがppm、外部から混入したと思われるアルミニウムがppm、ケイ素が、ナトリウムがppm検出されました。SOAP-TD-SOAPの結果、鉄が、錫が、添加剤成分であるリンが、外部から混入したと思われるカルシウムが、アルミニウムが、ナトリウムがppm検出されました。フェログラフィー異常摩耗の早期発見パラメータであるフェログラフィーのIs値が×と良好の範囲にあるものの、疲労摩耗粒子が比較的多く観察されました。粘度粘度は.mm/sと新油値mm/sに比較して、粘度変化率は-％で、当社推奨の管理限界値である±％以内にあり、良好と判断します。泡立ち試験泡立ち試験は-であり、新油に比較して高い値でした。水分はppmと新油に比較して高い値でした。酸価は.mgKOH/gと新油値.mgKOH/gに比較して高いものの、IRの結果で油劣化の兆候を示すカルボン酸の吸収が確認されていないことから、良好と判断します。
報告№109-09136 報告№114-00213 | 分析№109-001160 分析№114-000683 | 114-000683 | 分析の結果、水分は、計数汚染度はNAS級以上、重量汚染度はmg/mlと共に当社推奨の管理限界値を超えています。今後、金属表面が腐食して発生する腐食摩耗の進行や油中の汚染物が軸受摺動面に噛み込み摩耗が進行することが懸念されます。また、IRの結果でIRチャートに示すように新油のスペクトルと一致しない箇所が確認されています。異種油の混入、または油名の誤りなどが考えられます。軸受は継続使用可能と判断します。但し、腐食摩耗が発生しており、さらに軸受メタルおよびオイルリングの摩耗が確認されているため、以下の対策を推奨します。更油および油槽内の清掃水分が高い影響により金属表面で腐食摩耗が発生しているため、発生した赤錆等の粒子が軸受摺動面に噛み込み摩耗が進行することがあります。また、油中の汚染度が高いことから、汚染物が軸受摺動面に噛み込み摩耗が進行することが懸念されるため、油量が少ないことから更油を推奨します。尚、更油をする際には、油槽内を清掃し、更油する新油もNAS級程度の清浄な潤滑油を更油することを推奨します。異種油の混入および油名の確認分析データから新油と一致しないデータが確認されたことから、異種油の混入または油名が違っている可能性があります。油は設備の条件にあった適正な性能のものを使用することが重要であるため、異種油の混入の有無、油名を再確認することを推奨します。定期的な分析および分析周期の検討定期的な潤滑油分析によるトライボ診断を実施することにより、分析データの変化から異常の兆候を早期に発見することが可能となります。別紙金属摩耗粉の平衡速度から計算する採油周期に示すように、試算では運転時間が時間で平衡濃度に到達すると思われます。そのため、本設備は時間経過すれば、いつでも採油可能ですので、この時間を目安に次回の採油時期を検討することを推奨します。次回の結果で摩耗状態が良好と確認されれば、分析周期を定期分析の周期にもどし、異常な摩耗状態と確認できた場合には分析周期をさらに短縮して短期間にして、傾向管理していくことを併せて推奨します。軸受メタルの情報提供今後軸受メタルの摩耗が進行した場合、摩耗程度を評価する必要がありますので、次回分析時には、メタルサイズ、油入れ替え後の稼働時間ならびに直近のメタル交換からの稼働時間をお知らせください。分析結果異常摩耗の早期発見のパラメータであるIs値はレベルと正常です。但し、潤滑部の摩耗が認められたため、定期的に潤滑油分析を実施し、摩耗推移を監視することが有用と考えます。フェログラフィーで観察された代表的な粒子は、以下の通りです。発生粒子 発生メカニズム 赤錆 金属表面が酸化することにより剥がれ落ちて発生する フリクションポリマ 局部的に高圧・高温となり潤滑油中の添加剤が重合反応を起こすことにより生成される SOAPの結果、軸受メタルの成分である錫がppmと比較的高く、さらに鉄、鉛、銅、アンチモンが検出されていることから、主軸および軸受メタル、オイルリングの摩耗が発生していると推定されます。今後、軸受メタルの摩耗が進行した場合、油膜が形成されにくくなり、最終的には焼損する場合もあるため、注意が必要です。また、オイルリングと主軸間、またはオイルリングと軸受台金側面との間で摩耗が発生している場合、オイルリングと主軸の間で摩擦が低下したり、台金との摩擦が増大するなどの影響でオイルリングが円滑に回転し難い状況が発生します。その結果、潤滑油のかき揚げ量が減少し、軸受摺動面で油膜切れを引き起こす可能性があります。計数汚染度はNAS級以上、重量汚染度はmg/mlと共に当社推奨の管理限界値を超えています。フィルタグラムで金属片、スラッジ、砂等が観察されていることから、汚染度が高い要因は、摩耗とスラッジ、そして外部混入異物や水分の影響と思われます。粘度、酸価は良好と判断します。水分はと当社推奨の管理限界値を大きく超えています。継続使用した場合、腐食摩耗が進行し、赤錆等が軸受摺動面に噛み込み摩耗が進行することが懸念されます。IRIRの結果、IRチャートに示すように新油のIRスペクトルと一致しない箇所が確認されています。異種油の混入、または油名の誤りなどが考えられます。
報告№112-00727 報告№113-00092 | 分析№112-003321 分析№113-000369 | 113-000369 | 油の劣化は確認されず、汚染度も良好な範囲にあることから、継続使用可能な状態にあると判断します。軸受は継続使用可能な状態にあると判断します。分析結果フェログラフィーおよびSOAP／D-SOAPの結果から総合的に判断した結果、正常な状態にあると考えられます。フェログラフィー【定量分析：Is値】Is値は異常摩耗の早期発見パラメータのつで、摩耗程度を定量化するために用います。Is値は前回に比較しての乗からマイナス乗に低下し、低い値でした。フェログラフィー【定性分析：摩耗粒子および摩耗形態観察】分析結果から観察された全ての粒子量は少でした。Iカップリング発光分光分析【SOAP／D-SOAP】検出された金属元素から発生箇所を推定すると、以下の通りでした。バリウム・添加剤カルシウム、ナトリウム・外部混入異物前回に比較して計数汚染度はNAS級から等級に変化はなく、重量汚染度は.mg/mlから.mg/mlに増加しているものの、管理限界値以下であり、共に良好でした。．前回同様にIR、RBOTの各データは良好でした。
報告№109-09136 報告№110-00782 | 分析№109-001160 分析№110-003748 | 110-003748 | Iカップリング発光分光分析供試のタービン油をSOAP／D－SOAPで分析した結果、鉄、銅、錫、亜鉛、カルシウム、バリウム、ナトリウムが検出されました。これらの検出された金属元素から発生箇所を推定すると鉄、銅、錫・軸受等バリウム・オイル添加剤亜鉛、カルシウム、ナトリウム・外部混入異物であると思われます。このうち、機械部品が摩耗したと思われる元素はのグループです。フェログラフィー異常摩耗の早期発見パラメータとして摩耗粒子を定量化して評価するフェログラフィーのIs値は、潤滑状態が正常なのマイナス乗でした。摩耗粒子の形態で比較的多く観察された粒子は、潤滑状態が正常な場合に発生する摩耗粒子でした。このような摩耗粒子が観察された場合には、潤滑部で発生している摩耗は、正常なマイルド摩耗であることが分かります。計数汚染度、重量汚染度は共に良好でした。IR、RBOTの各データは良好でした。軸受および潤滑油は継続使用可能な状態にあると判断します。但し、D－SOAPで軸受メタルの主成分である錫が若干検出されているため、ヶ月後に初期試験を実施し、軸受メタルの摩耗の進行状況を確認することを推奨します。
|  | 114-001037 | 潤滑油は劣化が確認されていないことから、継続使用可能と判断します。対象設備は継続使用可能な状態にあると判断します。但し、摩耗粒子の形態観察で局部的な厳しい金属接触と高い摩擦熱により発生する黒錆が比較的多く観察されていることから、将来的な摩耗進行の有無を確認するためにも傾向監視を継続することが有効です。摩耗の監視今後の摩耗推移を監視するため、定期的な分析実施を推奨します。黒錆は、摩擦面が将来的に異常摩耗へ進展する可能性を示唆しているため、傾向監視が有用と思われます。詳細は、別紙傾向監視が必要な摩耗粒子をご覧ください。
報告№109-09249 報告№111-00550 | 分析№109-001747 分析№111-002536 | 111-002536 | 潤滑油および軸受は継続使用可能な状態であると判断します。但し、今後も摩耗の進行を傾向監視するため、以下の対策を推奨します。定期的な分析凝着摩耗の進行を監視するため、定期的に分析を実施し、摩耗の進行状況を確認することを推奨します。フェログラフィー異常摩耗の早期発見パラメータとして摩耗粒子を定量化して評価するフェログラフィーのIs値は、潤滑状態が正常なのマイナス乗でした。摩耗粒子の形態で比較的多く観察された粒子は、潤滑状態が正常な場合に発生する摩耗粒子金属潤滑部が局部的に油膜切れを起して発生するシビア粒子でした。これらの摩耗粒子が観察された場合、潤滑部で発生している摩耗形態は、正常なマイルド摩耗潤滑状態がやや厳しい凝着摩耗であることが分かります。Iカップリング発光分光分析供試の潤滑油を分析した結果、検出された金属元素は、油中金属元素の結果表に示すように、カルシウム、ナトリウムでした。検出されたこれらの金属元素から発生箇所を推定するとカルシウム、ナトリウム・外部混入異物であると思われます。水分、汚染粒子数、汚染度物重量の各データは良好でした。粘度、全酸価、酸化安定度、有機物・有機化合物の各データは良好でした。分析結果特性低下特性低下に係るパラメータの分析結果は良好と判断します。粘度粘度はmm/sと新油値mm/sに対する粘度変化率は+％で、当社推奨の管理限界値である±％以内にあり、良好と判断します。全酸価添加油の全酸価は、油メーカによって初期値が違うため統一した管理基準を設定するのが困難であることから、当社では管理限界値を設定しておらず、新油分析値との比較及び他の分析項目の結果より全酸価の状態判断を行います。その結果、全酸価は.mgKOH/gと新油値.mgKOH/g以内にあり、良好と判断します。酸化安定度酸化安定度はminであり、当社推奨の管理限界値のmin以上であることから良好と判断します。有機物・有機化合物有機物・有機化合物は、IRチャートによる新油分析値との比較の結果、cm-付近に劣化の兆候を示すカルボン酸の吸収が確認されていないことから、良好と判断します。色相はL.であり、新油値のL.に比較して変化はないことから、良好と判断します。汚染に係るパラメータの分析結果は良好と判断します。水分は.ppmであり、当社推奨の管理限界値の以下であることから良好と判断します。汚染粒子数はNAS級であり、当社推奨の管理限界値のNAS級以内であることから良好と判断します。汚染度物重量は.mg/mlであり、当社推奨の管理限界値のmg/ml以内であることから良好と判断します。摩耗フェログラフィーによる摩耗粒子の観察の結果、潤滑状態が正常な場合に発生する摩耗粒子、金属潤滑部が局部的に油膜切れを起して発生するシビア粒子が比較的多く観察されました。異常摩耗の早期発見パラメータであるフェログラフィーのIs値がのマイナス乗と良好の範囲にあるものの、摩耗粒子の形態観察の結果、潤滑状態が正常な場合に発生する摩耗粒子、金属潤滑部が局部的に油膜切れを起して発生するシビア粒子が比較的多く観察されました。金属濃度SOAP法により金属濃度を測定した結果、金属元素は検出されなかったことから、潤滑箇所で発生する金属接触による摩耗や、外部からの異物などの混入は見られず良好と判断します。金属濃度酸溶解法により金属濃度を測定した結果、外部から混入したと思われるカルシウムが、ナトリウムがと僅かに検出されましたが良好と判断します。
報告№106-0219 報告№106-0219 | 分析№106-01241 分析№106-01241 | 106-01241 | 分析の結果、ギヤ歯面、転がり軸受の軌道面、共に正常な潤滑状態にあることが確認され、ギヤおよび軸受は継続使用可能な状態にあると判断します。これらのことは、D-SOAPでギヤ、転がり軸受の摩耗により発生する鉄が検出されたものの、微量であることフェログラフィーの摩耗粒子形態観察の結果、ギヤ歯面、転がり軸受の微小な疲労摩耗により発生する摩耗粒子が多く観察されたこと以上のことから判断しました。尚、バックラッシの増加量を分析結果から計算できますので、構造が確認できる図面、ギヤの形式、歯形、モジュール、歯数、回転数、増速比、歯幅をお知らせ下さい。計算結果をご報告いたします。この油は継続使用可能と判断します。粘度は良好と判断します。粘度はmm/sと管理限界値以内にあり、良好と判断します。水分は良好と判断します。水分はppmと管理限界値の以下にあり、良好と判断します。全酸価は良好と判断します。全酸価は.mgKOH/gと新油データの.mgKOH/g以内にあり、良好と判断します。IRは良好と判断します。IRの結果、油劣化の兆候を示すカルボン酸の吸収が確認されていないことから、継続使用可能な状態にあると考えられます。計数汚染度は良好と判断します。計数汚染度は良好と判断します。計数汚染度はNAS級と当社推奨の管理限界値のNAS級以内にあり、良好と判断します。重量汚染度は.mg/mlでした。重量汚染度は.mg/mlでした。機器の潤滑状態フェログラフィーの結果、異常摩耗の早期発見パラメータであるIs値がと良好の範囲にあり、ギヤ歯面、転がり軸受の軌道面ではマイルドな状態で摩耗が進行していることから、継続使用可能な状態にあると判断します。SOAPは良好と判断します。SOAPの結果、油の添加剤成分であるリン、亜鉛、カルシウムが検出されました。D－SOAPの結果、鉄が検出されました。D－SOAPの結果、摩耗により発生する鉄が検出されました。フェログラフィーの結果、ギヤ及び転がり軸受は継続使用可能な状態にあると判断します。フェログラフィーの結果、異常摩耗の早期発見パラメータであるIs値がと良好の範囲にあり、ギヤ歯面、転がり軸受の軌道面ではマイルドな状態で摩耗が進行していることから、継続使用可能な状態にあると判断します。
報告№109-09136 報告№110-00326 | 分析№109-001160 分析№110-001426 | 110-001426 | 摩擦面で発生している摩耗の形態や潤滑状態は、フェログラフィーで得られた摩耗粒子の観察結果から評価します。同法は、摩耗粒子を含んだ試料油を磁力で油と粒子とに分離する技術で、分離された摩耗粒子を解析することによって潤滑状態の健全性や摩耗粒子の発生原因を診断するものです。摩耗粒子と摩耗形態観察された粒子は、潤滑状態が正常な場合に発生する摩耗粒子異物の切削作用で発生する切削粒子局部的に高圧・高温となる場合に発生するフリクションポリマ外部から混入したと思われる鉄錆でした。以上から潤滑部で発生している摩耗は正常なマイルド摩耗と異物による切削摩耗であることが分かりました。また、局部的に高圧・高温になっている箇所があることも確認されました。摩耗形態の中でも切削摩耗は、摩耗進行速度が速い形態であることから管理には注意が必要です。転がり軸受で切削摩耗が発生している場合、軸受の寿命は分の程度に低下することが知られています。そして、切削摩耗の発生原因となる混入異物が残留している場合、この異物により切削摩耗が継続して発生する可能性があります。一方、フリクションポリマは、潤滑油が軸受軌道面に押し込められ高圧状態になると同時に、圧縮熱により高温状態になった結果、基油自身重合反応を起こし生成することが知られています。そのため、高圧高温状態の解消がなされなければ、潤滑油の劣化が進行し、粘度上昇に因る潤滑異常に進展する場合があります。潤滑状態異常摩耗の早期発見パラメータであるIs値は、潤滑状態がやや厳しいの乗となっていました。汚染度水分濃度は、前回同様に管理基準以内にあり良好でした。粘度、全酸価、RBOTの各データは、前回同様に管理基準以内にあり良好でした。本試料油は、機器停止中に軸受箱ドレンプラグから採油されています。ドレンプラグの汚染度は、一般的に高く、尚且つ、機器が停止している状態では、油槽内で撹拌がなくなり固形物が沈降するため、油中汚染度は更に高くなると推定されます。このような悪条件にもかかわらず、今回の分析結果から転がり軸受寿命の指標としている摩耗粒子が確認されなかったことから本軸受は継続使用可能な状態にあると判断します。但し、軸受摺動面で異物の噛み込みによる摩耗が僅かに発生しています。今後さらに摩耗が進行することが懸念されますので、以下の対策を推奨します。今後、摩耗の進行状況を監視するため、定期的に分析を実施することを推奨します。傾向監視のための次回採油時期は、回転数と油量から理論的に求めます。本設備の回転数に関する情報が提供されなかったため、rpmと仮定し計算しました。その結果、次回の採油は最短で約時間となります。この時間は、油中汚染物が均一濃度になるために必要な時間であり、この時間を経過すれば、再分析の結果から摩耗速度を評価すことが可能となります。本計算は、回転数を仮定して求めていますので、次回分析実施時までに回転数等の設備情報をご提供下さい。
報告№109-09136 報告№111-00404 | 分析№109-001160 分析№111-001914 | 111-001914 | 潤滑油および減速機は継続使用可能な状態にあると判断します。但し、摩耗の進行が懸念されるため、以下の対策が必要です。定期的な分析フレッティング摩耗の進行を監視するため、定期的に分析を実施し、摩耗の進行状況を確認することを推奨します。バックラッシによる評価トライボ診断では、バックラッシの増加量を分析結果から計算できますので、構造が確認できる図面、ギヤの形式、歯形、モジュール、歯数、歯幅、油入替後の稼働時間ならびに分解点検後の稼働時間をお知らせ下さい。計算結果をご報告いたします。最適な採油方法本試料油は、ドラム缶に移送してから油を採油されています。別紙油粒子の沈降の影響に示すようにドラム缶で撹拌がなくなり固形物が沈降するため、油中汚染度は低くなると推定されます。今後の採油は、極力運転中もしくは停止直後の油槽中層部から実施されることを推奨します。フェログラフィー異常摩耗の早期発見パラメータとして摩耗粒子を定量化して評価するフェログラフィーのIs値は、前回のの乗から変化はなく、潤滑状態が安定していることを示していました。摩耗粒子の形態で比較的多く観察された粒子は、潤滑状態が正常な場合に発生する摩耗粒子フレッティングにより発生する赤錆局部的に高圧・高温となる場合に発生するフリクションポリマでした。これらの摩耗粒子が観察された場合、潤滑部で発生している摩耗形態は、正常なマイルド摩耗微振動によるフレッティング摩耗であり、そして局部的ではあるものの高圧・高温の箇所が発生していることも分かります。フリクションポリマは、潤滑油がギヤ歯面や軌道面に押し込められ高圧状態になると同時に、圧縮熱により高温状態になった結果、基油自身が重合反応を起こし生成することが知られています。そのため、高圧高温状態の解消がなされなければ、潤滑油の劣化が進行し、粘度上昇に因る潤滑異常に進展する場合があります。フレッティングは、・軸と内輪内面・軸受箱と外輪外面・軌道輪と転動体・ギヤ歯面の箇所で発生する可能性があります。フレッティング粒子は酸化して硬いため、軸受軌道面やギヤ歯面に噛み込んだ場合はその傷が疲労剥離の起点となり、疲労摩耗へと進展することが想定されます。Iカップリング発光分光分析供試の潤滑油を分析した結果、検出された金属元素は、SOAPの結果表に示すように、鉄、錫、リン、カルシウム、バリウム、アルミニウム、ナトリウムでした。検出されたこれらの金属元素から発生箇所を推定すると鉄、錫・ギヤ歯面・軸受等リン・オイル添加剤カルシウム、バリウム、アルミニウム、ナトリウム・外部混入異物であると思われます。このうち、機械部品が摩耗したと思われる元素はのグループです。前回に比較して計数汚染度はNAS級から等級に変化はなく、やや高い値でした。フィルタ表面の異物観察で金属片、鉄錆、砂等が観察されたことから、汚染度が高い要因は、摩耗と外部混入異物の影響と思われます。前回同様に粘度、水分、酸価、IRの各データは良好でした。
報告№109-09450 報告№109-09450 | 分析№109-002821 分析№109-002821 | 109-002821 | 分析の結果、摩耗の安定が確認され、潤滑油も継続使用可能と判断します。これらのことは、前回に比較して、計数汚染度はランク減少し、SOAP／D-SOAPの鉄および錫濃度に変化がないこと異常摩耗の早期発見パラメータであるフェログラフィーのIs値がと良好の範囲にあることを示す粘度、水分、全酸価、IR、RBOTの各データが良好の範囲にあること以上のことから判断しています。尚、重量汚染度が前回の.mg/mlから今回mg/mlに.mg/ml増加し、フィルタ表面の異物観察で白色の樹脂が観察されました。この白色の樹脂はシールテープの可能性が高いと思われます。このシールテープは、採油時に混入したか、或いは、ドレン配管内に残留していたものを採取した可能性が考えられます。外部混入異物は、分析データに影響を及ぼす場合があります。次回採油時には、今回の廃油量よりも増量したり、採油器を使用するなど、採油時には外部から異物が混入しないようにご注意ください。は良好と判断します。粘度は良好と判断します。粘度はmm/sと新油値mm/sに比較して、粘度変化率は-.％で、当社推奨の管理限界値である±％以内にあり、良好と判断します。水分は良好と判断します。水分はと当社推奨の管理限界値の以下であり、良好と判断します。全酸価は良好と判断します。全酸価は.mgKOH/gと新油値.mgKOH/g以内にあり、良好と判断します。IRの結果、良好と判断します。IRの結果、油劣化の兆候を示すカルボン酸の吸収が確認されていないことから、良好と判断します。RBOTの結果、良好と判断します。RBOTはminと当社推奨の管理限界値のmin以上であり、良好と判断します。は良好と判断します。計数汚染度は良好と判断します。計数汚染度はNAS級と当社推奨の管理限界値のNAS級以内にあり、良好と判断します。重量汚染度は良好と判断します。重量汚染度はmg/mlと当社推奨の管理限界値のmg/ml以内にあり、良好と判断します。機器の潤滑状態機器の潤滑状態は正常と判断します。SOAPの結果は良好です。SOAPの結果、銅がppm、油の添加剤成分であるバリウムがppm検出されました。軸受の摩耗を示す錫は検出されていないことから、良好と判断します。D－SOAPの結果は良好です。D－SOAPの結果、鉄、銅が共に、油の添加剤成分であるバリウム、外部から混入したカルシウム、ナトリウムが共に検出されました。軸受の摩耗を示す錫は検出されていないことから、良好と判断します。フェログラフィーの結果は良好です。異常摩耗の早期発見パラメータであるフェログラフィーのIs値がと良好の範囲にあり、潤滑状態は良好と判断します。
報告№106-6023 報告№106-6104 | 分析№106-00388 分析№106-02230 | 106-02230 | 初期試験を実施した結果、サーボシリンダ内壁やポンプ内部で摩耗が発生していることが確認できました。計数汚染度がNAS級と良好の範囲にあるものの、異常摩耗の早期発見パラメータであるフェログラフィーのIs値がの乗とやや高いことから、今後更に摩耗が進行し、汚染度が上昇することで、バルブ類の動作障害やフィルタ、ストレーナ等の目詰まりの発生が懸念されるため、ヶ月後に精点Bを実施し、汚染度および摩耗の進行状況を確認されることを推奨します。これらのことは、異常摩耗の早期発見パラメータであるフェログラフィーのIs値がの乗とやや高く、摩耗粒子形態観察の結果、μmサイズの鉄系粒子が多く観察されたことSOAP／D－SOAPの結果、鉄が検出されたこと以上のことから判断しました。以上マンホールより採油機で採取。
報告№104-0378 報告№105-6026 | 分析№104-02669 分析№105-00805 | 105-00805 | オーバーホールヶ月後に初期試験を実施した結果、潤滑状態は安定し、潤滑油も継続使用が可能と判断します。これらのことは、前回に比較して、計数汚染度は等級に変化がないことSOAP／D-SOAPの鉄及び錫濃度に大きな変化がないこと異常摩耗の早期発見パラメータであるフェログラフィーのIs値が.と良好の範囲にあること以上のことから判断しました。
報告№109-09136 報告№110-00485 | 分析№109-001160 分析№110-002168 | 110-002168 | は、油の粘度、油中のスラッジの発生量を判断パラメータに、粘度、全酸価、IR、RBOTで評価します。分析の結果、油の粘性を示す粘度は、新油値のmm/sに比較して粘度変化率が+％のmm/sとほぼ変化はなく、また油中のスラッジの発生量を示す全酸価は、新油値の.mgKOH/gと同じ.mgKOH/gで変化が見られず劣化は確認されなかった。さらにはIRの結果でも油が劣化した場合に発生するカルボン酸の発生も確認されず、酸化防止剤の残存量を示すRBOTは、限界値minに比較して、十分に残量があるminであった以上のことから、潤滑油の劣化は確認されませんでした。但し、IRの結果、新油のIRスペクトルと一致しない箇所が確認されたことから、異種油の混入または油名の誤りなどが考えられます。なお、使用油の使用期間または使用時間が不明であったため、ご要求の油の余寿命に関する検討は行えませんでした。可能であれば、これらの情報をご提供下さい。汚染度油中の水分を計測した結果、水分はppmと新油と同等であり、継続使用可能な状態にあることが確認されました。潤滑油は継続使用可能な状態にあります。ただし、油名の確認が必要ですので以下の対策が必要です。IRの結果から異種油の混入または油名の誤りの可能性がありますので、使用油名を再度ご確認下さい。
報告№104-4548 報告№104-0254 | 分析№104-01752 分析№104-01947 | 104-01947 | 分析の結果、計数汚染度、重量汚染度共に当社推奨の管理限界値内にあり、良好と判断します。油中粒子の分析SOAP／D－SOAPの結果、鉄および銅が検出されました。SOAPで検出された金属濃度は微小な粒子または油中で溶解状態で存在するものであるため、粒子として存在する元素は、鉄であることが判りました。一方、フェログラフィーの結果、厳しい金属接触により発生するシビア粒子、異物の噛み込みにより発生した切削粒子等が確認されました。これらの粒子が、懸念している切削屑の混入によるものなのか、油圧系統内部で発生した摩耗粒子なのかを判断することはできませんでした。
報告№107-4545 報告№108-5112 | 分析№107-02185 分析№108-03621 | 108-03621 | トライボ診断の結果、全てのデータが良好であることから、この油は継続使用可能と判断します。は良好と判断します。粘度は良好。粘度は.mm/sと新油値.mm/sに比較して、粘度変化率は+.％で、当社推奨の管理限界値である±％以内にあり、良好と判断します。粘度はmm/sとなっています。粘度はmm/sとなっています。粘度指数はとなっています。粘度指数はとなっています。水分は良好。水分は.ppmと当社推奨の管理限界値の以下にあり、良好と判断します。全酸価は良好。全酸価はmgKOH/gと新油値mgKOH/gに比較して高いものの、IRの結果で油劣化の兆候を示すカルボン酸の吸収が確認されていないことから、良好と判断します。
報告№109-09050 報告№109-09050 | 分析№109-000508 分析№109-000508 | 109-000508 | 分析の結果、摩耗粒子診断で異常摩耗の早期発見パラメータであるIs値がの乗とやや高く、潤滑状態はやや厳しい状態にあることが分かりました。やや厳しい潤滑状態が発生した原因は、外部から混入したと思われる鉄錆や砂等の異物が、油膜に入り込み異物の角の切削作用で切削摩耗が発生し、同時に油膜切れにより金属同士が接触したことにより凝着摩耗が発生したためと思われます。切削摩耗は、異物が混入していない状態より摩耗速度が速いため今後の潤滑状態の変化には注意が必要ですが、今回の採油で潤滑油は全量入れ替わっており、切削摩耗発生の原因となる外部混入異物は排除され、摩耗の進行が終息すると思われます。但し、更油だけでは異物を完全に排除できない可能性もありますので、念のため運転再開後時間以上経過後に再分析を実施し、その結果を初期データにするとともに潤滑状態を確認することを推奨します。特性低下全ての項目が良好の範囲にあったことから、特性低下は認められず良好と判断します。粘度は良好と判断します。粘度はmm/sと新油値mm/sに比較して、粘度変化率は+％で、当社推奨の管理限界値である±％以内にあり、良好と判断します。全酸価は良好と判断します。全酸価はと新油値.mgKOH/gに比較して若干高いものの、有機物・有機化合物の結果、油劣化の兆候を示すカルボン酸の吸収が確認されていないことから、良好と判断します。酸化安定度の結果、良好と判断します。酸化安定度はminと当社推奨の管理限界値のmin以上であり、良好と判断します。汚染は良好と判断します。水分は良好と判断します。水分はppmと当社推奨の管理限界値の以下であり、良好と判断します。摩耗摩耗形態は切削摩耗と凝着摩耗が混在していることが分かりました。摩耗形態は切削摩耗と凝着摩耗が混在していることが分かりました。異常摩耗の早期発見パラメータであるIs値がの乗とやや高く、油中の摩耗粒子は、異物の噛み込みにより発生する切削粒子、金属接触が厳しい場合に発生するシビア粒子、外部から混入したと思われる砂等がやや多く観察されました。このことから、潤滑部で発生している摩耗形態は切削摩耗と凝着摩耗の混在であることが分かりました。
報告№108-5071 報告№113-00066 | 分析№108-02721 分析№113-000245 | 113-000245_date130604 | 潤滑油は継続使用可能な状態にあると判断します。但し、消泡性能の低下および酸価がやや高いことから、以下の対策を推奨します。増速機増速機は継続使用可能な状態にあると判断します。但し、鉄がppmと比較的高く検出されていることから、鉄を主成分とした箇所から摩耗が発生していると考えられます。ギヤ歯面から発生しているとした場合、仮定に基づく計算であるため参考値となりますが、ギヤのバックラッシ増加量は最も厳しい部分で約μmと推定されました。当社推奨の上限値μmに比較して十分に小さい値であるため、継続使用に問題はないと考えられますが、今後の鉄濃度の増加に注意が必要です。定期的な分析消泡性能の低下が確認され、今後の酸価の上昇や、疲労摩耗および凝着摩耗の進行が懸念されるため、定期的に分析を実施することを推奨します。はフェログラフィーおよびSOAP-Tの結果から総合的に判断した結果、継続使用は可能ですが、今後の機器の機能を確認するためにも傾向管理が有用と考えます。フェログラフィー【定量分析：Is値】Is値は異常摩耗の早期発見パラメータのつで、摩耗粒子を定量化するために用います。今回のIs値はの乗と低い値でした。フェログラフィー【定性分析：摩耗粒子および摩耗形態観察】分析結果から観察された代表的な粒子は、以下の通りでした。疲労摩耗粒子・繰返し応力を受けて発生。黒錆・潤滑状態がやや厳しい凝着摩耗により発生。金属接触が厳しく、且つ、高い摩擦熱が発生していると考えられます。観察された摩耗粒子の中でも黒錆は、将来的な摩耗の進行に繋がる可能性を示唆しているため、傾向監視が必要と思われます。黒錆は凝着摩耗に分類されます。この摩耗粒子は、ギヤ歯面、軌道面で凝着、破断を繰り返し、この過程で生じる移着粒子が成長して摩耗粒子となります。そのため、ギヤ歯面、軌道面では局部的に油膜切れが発生していることを示しています。この状態が継続した場合、摩耗粒子のサイズは徐々に大型化していき、設備の損傷に至る場合があります。Iカップリング発光分光分析【SOAP-T】検出された金属元素から発生箇所を推定すると、以下の通りでした。鉄、アンチモン、錫・ギヤ、軸受等リン・添加物カルシウム、アルミニウム、ケイ素、ナトリウム・外部混入異物鉄がppmと比較的高く検出されていることから、鉄を主成分とした箇所から摩耗が発生していると考えられます。バックラッシご提供いただいた図面情報から本設備は太陽歯車、遊星歯車、内歯車で構成される遊星歯車機構、そして組のハスバ歯車機構で構成されていることが分かりました。今回、遊星歯車機構の歯幅および、全ての歯車のモジュールが不明でした。よって、遊星歯車の歯幅をmmと仮定し、遊星歯車、一つ目の歯車対、二つ目の歯車対のモジュールをそれぞれ、、と仮定し、バックラッシの増加量を計算しました。その結果、平均的に摩耗が発生していたと仮定した場合、バックラッシの増加量は以下の通りと推定されます。表バックラッシ増加量接触箇所 バックラッシ増加量 内歯車-遊星歯車 約 遊星歯車-太陽歯車 約 ハスバ歯車 約 ハスバ歯車 約 バックラッシ増加分の上限値は、メーカにより差異はあるものの、当社の推奨するバックラッシは、一般に推奨されるμmを管理目安にしています。この値に比較して十分に小さい値です。但し、今回の計算は仮定に基づいて行っているため、参考値としてお考え下さい。泡立ち試験泡立ち試験の結果は、-と新油値が-であるのに比較して高い値となっていたことから、消泡性能が低下していることが分かりました。今後の使用状況によっては油の酸化劣化が進行したり、ギヤ歯面およびベアリング軌道面で油膜切れが発生したりする場合があるため、消泡剤の添加による消泡性能の改善など何らかの対応が必要になると思われます。酸価は、前回のmgKOH/gからmgKOH/gに低下しているものの高い値でした。現在のところ、IRで油劣化の兆候を示すカルボン酸の吸収が確認されていないことから、継続使用可能な状態にあると判断しますが、新油に比較して酸価が上昇し始めていることから、今後の劣化進行に注意が必要です。水分がppmと新油値ppmに比較してやや高い値でした。使用油であるAlphasynPGは、ポリグリコールベースの合成ギヤオイルであるため、水分を吸収しやすい特性があります。前回に比較して減少していました。分析結果SOAPSOAPの結果、鉄がppm、錫がppm、添加剤成分であるリンがppm、外部から混入したと思われるアルミニウムがppm、ケイ素がppm検出されました。D-SOAPD-SOAPの結果、鉄がppm、アンチモンが、錫がppm、添加剤成分であるリンが、外部から混入したと思われるカルシウムが、アルミニウムが、ナトリウムがppm検出されました。フェログラフィー異常摩耗の早期発見パラメータであるフェログラフィーのIs値が×と良好の範囲にあるものの、疲労摩耗粒子、黒錆が比較的多く観察されました。粘度粘度は.mm/sと新油値mm/sに比較して、粘度変化率は-％で、当社推奨の管理限界値である±％以内にあり、良好と判断します。泡立ち試験泡立ち試験は-であり、新油に比較して高い値でした。水分はppmと新油に比較して高い値でした。酸価はmgKOH/gと新油値.mgKOH/gに比較して高いものの、IRの結果で油劣化の兆候を示すカルボン酸の吸収が確認されていないことから、良好と判断します。
報告№109-09136 報告№112-00564 | 分析№109-001160 分析№112-002338 | 112-002338 | 潤滑油の劣化はなく、汚染度は良好な範囲にあることから、継続使用可能と判断します。軸受は継続使用可能な状態にあると判断します。はフェログラフィーおよびSOAP-Tの結果から総合的に判断した結果、正常な状態にあると考えられます。フェログラフィー【定量分析：Is値】Is値は異常摩耗の早期発見パラメータのつで、摩耗粒子を定量化するために用います。今回のIs値はのマイナス乗と低い値でした。フェログラフィー【定性分析：摩耗粒子および摩耗形態観察】分析結果から比較的多く観察された粒子は、以下の通りでした。フリクションポリマ・局部的に高圧・高温となる場合に発生。Iカップリング発光分光分析【SOAP-T】検出された金属元素から発生箇所を推定すると、以下の通りでした。鉄、銅・軸受等リン・添加剤カルシウム、ケイ素、ナトリウム・外部混入異物計数汚染度、重量汚染度は共に良好でした。．粘度、水分、酸価、IR、RBOTの各データは良好でした。
報告№109-09095 報告№109-09095 | 分析№109-000959 分析№109-000959 | 109-000959 | 診断概要および対策本試験は、オーバーホール後の初期状態を確認する目的で実施しました。その結果、錫濃度から求めた軸受メタルの摩耗深さは.μmであり、現在のところ継続使用可能な範囲にあると思われますが、軸受摺動面においてなじみ過程が正常に終了せず、異常摩耗に進展する可能性が確認されました。今回確認された状態が既に停止し正常な状態に推移しているか、或いは、進行しているのかを知るためには、あと回の初期試験データで確認する必要があります。汚染度は、初期試験時としては非常に悪く、濾過の実施が必要と判断します。初期試験を実施した結果、計数汚染度がNAS級以上と当社推奨の管理限界値を超えており、高い値であることが分かりました。摩耗粒子の形態観察で観察された粒子は、異物の噛み込みなどで発生する切削粒子、フィルタ表面の異物観察で鉄錆、砂等が多く観察されました。観察された切削粒子は初期のなじみ摩耗で発生しており、汚染度が高い要因は、摩耗と外部混入異物の影響によるものと考えられます。今回のようになじみ過程で切削粒子が観察された場合は、なじみ過程が正常に終了していない場合があり、異常摩耗に進展することも懸念する必要があります。この局部的な摩耗が、既に停止し正常な状態に推移しているか、或いは、進行しているのかを確認する必要があります。油の特性油の特性を示すIR、RBOTの各データが良好の範囲にあり、本試料油は継続使用可能と判断します。尚、RBOTはminでしたが、貴所から提供された新油値のminに比較して、使用油の方がmin高い値となっていました。今回のRBOTの試験結果は、当社の社内基準のバラツキ範囲を超えており、さらに、異種油の混入の可能性を新油と比較したIRの結果でみたところ、異種油は混入していないことが確認されたため、今回RBOTが新油値より高くなった要因は、製造ロットの違いによるバラツキ基油の精製度の違い添加剤の添加量の誤差などが考えられます。
報告№106-6023 報告№106-0095 | 分析№106-00388 分析№106-00599 | 106-00599_変更 | 【診断状況】分析の結果、現状本軸受は継続使用可能な状態にありますが、摩耗粒子形態観察で外部から混入したと思われる鉄錆が多く観察されており、今後これらの鉄錆が噛み込み軸受軌道面に傷が発生し、この傷が起点となって疲労摩耗に進展することが懸念されます。一方、SOAP／D－SOAPの結果、海水中に含まれるナトリウムやマグネシウムが検出されたことから、海水が混入した可能性があります。なお、海水の影響で金属表面に腐食が発生する場合があり、腐食発生によるベアリング損傷を予防するため、今後はトライボ診断の結果によってはグリースの入れ替えとシール部の点検が必要になると思われます。【診断結果】摩耗粒子形態観察で転がり軸受の寿命の指標となるフレーキングの発生は確認されておらず、本軸受は継続使用可能な状態にあると判断します。尚、現状では過去のデータがなく、今後の摩耗進行状況を把握するためにも、年に度トライボ診断を実施し、摩耗の進行状況および海水の影響で発生する腐食摩耗の発生状況を確認することを推奨します。報告書の管理表中に示しているSOAP／D-SOAPは、グリース潤滑の場合、摩耗粒子が均一に分散していないため、測定値が大きく変動することがありますので参考値としてお考え下さい。
報告№109-09136 報告№110-00454 | 分析№109-001160 分析№110-002057 | 110-002057 | 軸受軌道面には摩耗痕は見られるものの、継続使用可能な状態にあると判断します。但し、スラッジの発生や鉄がSOAPでppm、D-SOAPで検出され、同時に添加剤成分のリンがD-SOAPで.ppm検出されていることから、ギヤ歯面で摩耗が進行していると考えられます。これらのことから、以下の対策を推奨します。今後、摩耗の進行を監視するため、定期的に分析を実施し、摩耗の進行状況を確認することを推奨します。傾向監視のための次回採油時期は、回転数から理論的に求めます。本設備の回転数に関する情報が提供されなかったため、rpmと仮定し計算しました。その結果、次回の採油は最短で約時間となります。この時間は、油中汚染物が均一濃度になるために必要な時間であり、この時間を経過すれば、再分析の結果から摩耗速度を評価すことが可能となります。本計算は、回転数を仮定して求めていますので、次回分析実施時までに回転数等の設備情報をご提供下さい。
報告№109-09094 報告№109-09094 | 分析№109-000887 分析№109-000887 | 109-000887_100127 | 分析評価者：佐々木義憲保有資格：ICMLMLAⅠ設備保全技能士級ISO-準拠機械状態監視診断技術者カテゴリーⅠ分析の結果、全てのデータが良好である事から、この油は継続使用可能と判断します。≪状態監視とパラメータ≫分析の目的および各分析のパラメータは以下の通りです。特性低下目的：油の分析結果から、や劣化傾向ならびに添加剤の消耗程度、残存寿命などを確認する。粘度JISK全酸価JISK赤外線吸収スペクトルJISK酸化安定度試験JISK汚染目的：油の分析結果から、砂塵あるいは水・異種油などによるや、異物混入の有無を確認する。水分JISK計数汚染度JISB重量汚染度JISB光学顕微鏡観察摩耗目的：油中の摩耗粒子を分析する事により、回転・摺動部の潤滑状態、摩耗劣化の程度、余寿命などを解析する。摩耗診断電子顕微鏡観察JISKX線マイクロアナリシス油中金属濃度）JISK≪分析結果≫特性低下粘度：良好粘度値mm/sの新油値mm/sに対する変化率は+.％であり、当社推奨の管理限界値±％以内に留まっています。全酸価：良好全酸価.mgKOH/gは新油値の.mgKOH/gに比較し高くはあるものの、有機物・有機化合物試験の結果で油劣化の兆候を示すカルボン酸の吸収が見られないことから問題は無いと判断します。赤外線吸収スペクトル：良好酸化安定度試験：良好酸化安定度試験の結果、数値minは当社推奨の管理限界値min以内に留まっており、現時点での使用は可能と判断します。汚染水分：良好水分値ppmは当社推奨の管理限界値以内に留まっています。計数汚染度：今回は実施していません。重量汚染度：今回は実施していません。光学顕微鏡観察：今回は実施していません。摩耗摩耗診断電子顕微鏡観察・X線マイクロアナリシス：今回は実施していません。油中金属濃度：今回は実施していません。
報告№105-0256 | 分析№105-01684 | 105-01684 | 濾過前の試料油を分析した結果、摩耗粒子形態観察で摩擦熱が高い場合に発生する球状粒子がやや多く観察されました。球状粒子は、異常の兆候を示す形態のパラメータで、この摩耗粒子が発生する場合、潤滑状態に注意が必要です。球状粒子の発生原因は、一般に、溶接工事、溶接作業などによる溶接スパッタの混入、電食による発生、厳しい金属接触による摩耗、が考えられます。球状粒子の発生原因が、の溶接スパッタの混入であれば、今後増加しないと思われますが、が考えられる場合は、原因を取り除かなければ球状粒子は増加すると考えられます。この球状粒子は前回分析結果に比較して若干増加していますが、電食によるものではないと思われます。の金属接触によるものか、或いは、の溶接スパッタが油槽底部などに沈殿していて今回採取された可能性があります。これらの障害発生に対する弊害を勘案の上、予防処置としてヶ月以内に再度分析を実施し、この球状粒子の増加の有無を確認されることを推奨します。尚、念のため、主機の起動時、停止時の温度チャートから軸受温度に微妙な変化がないかを確認されることを推奨します。
報告№109-09136 報告№114-00264 | 分析№109-001160 分析№114-000958 | 114-000958 | 分析の結果、水分がppm、計数汚染度がNAS級以上、重量汚染度がmg/mlと共に当社推奨の管理限界値を超えています。金属表面が腐食して腐食摩耗が発生したり、油中の汚染物が軸受軌道面に噛み込み摩耗が進行することが懸念されます。軸受は継続使用可能な状態にあると判断します。但し、疲労摩耗粒子が確認されたことから、以下の対策を推奨します。更油水分および油の汚染度が高いことから、ケース内が腐食したり、摩耗粒子や異物等の夾雑物が潤滑部に噛み込むことによる摩耗の進行が懸念されます。当該機は、更油を推奨します。更油をする際には、ケース内を清掃し、更油する新油もNAS級程度の清浄な潤滑油を更油することを推奨します。定期的な分析今後の進行が懸念される疲労摩耗の推移を監視するため、定期的な分析実施を推奨します。分析結果異常摩耗の早期発見のパラメータであるフェログラフィーのIs値は、レベルとやや高い値です。また、潤滑部の摩耗が認められたため、定期的に潤滑油分析を実施し、摩耗推移を監視することが有用と考えます。フェログラフィーで観察された代表的な粒子は、以下の通りです。疲労摩耗粒子・繰返し応力による金属疲労で発生。大型化するとフレーキングの発生が懸念されます。SOAP/D-SOAPの結果、鉄が比較的高い値で検出されていることから、軸受軌道面で摩耗が発生していると推定されます。亜鉛がSOAPで、D-SOAPでppm検出されていることから、亜鉛を使用した箇所の溶出・摩耗が発生していると考えられます。発生箇所が亜鉛メッキされた部品であった場合、耐食性が低下して腐食に進展することが懸念されます。計数汚染度はNAS級以上、重量汚染度はmg/mlと共に当社推奨の管理限界値を超えています。フィルタグラムで金属片、鉄錆、砂等が観察されていることから、汚染度が高い要因は、摩耗と外部混入異物の影響と思われます。粘度、酸価、IRの各データは良好です。水分はppmと当社推奨の管理限界値を超えています。今後、水分の影響でケース内に錆が発生し、その影響で摩耗が発生する懸念があります。
報告№109-09136 報告№112-00541 | 分析№109-001160 分析№112-002244 | 112-002244 | グリースグリースはちょう度の上昇が確認されていることから、以下の対策を推奨します。軸受は継続使用可能な状態にあると判断します。但し、将来的な摩耗進行の有無を確認するためにも傾向監視を継続することが有効です。グリースの交換ちょう度の上昇がみられ、グリースが軟化していることが確認されました。今後、グリースの漏洩や油膜切れの発生が懸念されるため、グリースの交換を推奨します。定期的な分析定期的に分析を実施することにより、データの変化から異常の兆候を早期に発見することが可能となります。また、今回は対象設備の初回分析であるため、あと最低でも回分析を実施し、分析データの変化を確認することを推奨します。尚、分析結果からSOAP-Tの鉄濃度が比較的高く、摩耗の進行が懸念されるため、出来るだけ早めに回目の分析を実施することを推奨します。はフェログラフィーおよびSOAP-Tの結果から総合的に判断した結果、継続使用は可能ですが、機器の機能を保持するためにも傾向管理が有用と考えます。フェログラフィー【定性分析：摩耗粒子および摩耗形態観察】分析結果から観察された粒子は、以下の通りでした。正常な摩耗粒子・潤滑状態が正常なマイルド摩耗により発生。Iカップリング発光分光分析【SOAP-T】検出された金属元素から発生箇所を推定すると、以下の通りでした。鉄、クロム、ニッケル、錫・軸受等アンチモン、リン、亜鉛、カルシウム、アルミニウム、ナトリウム・添加剤、増ちょう剤鉄以外に、アンチモン、錫が比較的高い値でした。これらの元素が含まれている材質は、すべり軸受に使用されるホワイトメタルがありますが、本軸受は転がり軸受であり、図面から材質でホワイトメタルを使用している箇所は確認されませんでした。その他に使用している箇所として考えられるのは、転がり軸受の保持器が考えられます。保持器には、鋼板SリンCC、銅合金、アルミ合金、樹脂などを使用することがあります。この中で、錫が含まれているのはアルミ合金が該当しますが、グリース分析の結果から検出されたアルミニウム濃度が低すぎることから、検出された元素は、保持器が摩耗したものである可能性は低いと考えられました。尚、アンチモンは、未使用グリースから高濃度で検出されていることから、グリースの添加剤として最初から入っているものと思われます。グリースは流動性が低く、新グリースを補給しても油槽内にある全てのグリースが入れ替わることは困難であることから、今回使用されているグリースに入っていない成分が検出された要因は、以前使用していたグリースに含まれていた金属成分が、今回の使用グリースと混合して検出されたと推定されます。グリースのちょう度は当社推奨の管理限界値を超えていました。ちょう度ちょう度は、と当社推奨の管理上限値のより若干高くなっており、グリースが軟化していることが分かりました。軟化したグリースを使用した場合、グリースの漏洩や軸受等で油膜切れが発生することが懸念されます。滴点滴点は、と新グリース値に比較して低いものの、良好と判断します。酸価は、mgKOH/gと新グリース値mgKOH/g以下であり、良好と判断します。水分は、ppmと新グリース値ppm以下であり、良好と判断します。IRIRチャートの結果、新油と使用油のスペクトルパターンはほぼ一致し、また、油劣化の兆候を示すカルボン酸の吸収が確認されていないことから、良好と判断します。
報告№107-4530 報告№107-0292 | 分析№107-01164 分析№107-01542 | 107-01542 | 本トライボ診断は、軸受の潤滑状態、汚染状況、油の劣化状態を確認する。【軸受の潤滑状態】トライボ診断の結果、転がり軸受の寿命の指標となるフレーキングの発生が確認されていないことから、現在のところ、ベアリングは継続使用可能な状態にあると判断します。但し、異常摩耗の早期発見パラメータであるフェログラフィーのIs値がの乗とやや高く、摩耗粒子形態観察で外部から混入したと思われる鉄錆、砂が多く観察され、これらの異物の噛み込みにより発生した切削粒子が観察されているため、今後、転がり軸受の寿命の指標となるフレーキングに進展することが懸念されました。今後は、ヶ月後に再度トライボ診断を実施し摩耗の進行状況を確認することを推奨します。【油の汚染状況】計数汚染度がナトリウム級と当社推奨の管理限界値内にあり、重量汚染度がmg/mlでした。【油の劣化状態】油の劣化状況を確認するために実施した粘度、水分、全酸価、IRの各データが良好であることから、この油は継続使用可能と判断します。
報告№109-09136 報告№111-00439 | 分析№109-001160 分析№111-002042 | 111-002042 | 濾過前の試料油を分析した結果、全てのデータが良好です。尚、RBOTが前回に比較し、min上昇しています。RBOTが上昇した理由は、更油、補給を実施した仮設タンクで他の軸受油と混合して濾過を実施した濾過機配管内や仮設タンクなどに油が残留していた以上のことが考えられます。お客様情報の～にはいずれにも該当せず、原因は分かりませんでした。但し、今回の分析結果で、酸価および粘度の各データに大きな変化はなく、異種油の混入などは確認されていないため、本試料油は継続使用可能な状態にあります。今後は、今回のRBOT値を基に潤滑油の寿命を評価します。
報告№108-5071 報告№110-00235 | 分析№108-02721 分析№110-000920 | 110-000920 | 前回同様にを示す粘度、水分、全酸価の各データは良好でした。泡立ち試験の結果は、-と新油値が-であるのに比較して高い値となっていたことから、消泡性能が低下していることが分かりました。今後の使用状況によっては油の酸化劣化が進行したり、ギヤ歯面およびベアリング軌道面で油膜切れが発生したりする場合があるため、消泡剤の添加による消泡性能の改善など何らかの対応が必要になると思われます。潤滑油は継続続使用可能な状態にあるものの、今後は障害予防を目的に以下の対策を推奨します。消泡性能が低下した場合、ギヤ歯面での油膜形成に影響が出て摩耗の発生が進展することがあります。今後は消泡性能低下の影響により摩耗が進展する可能性がありますので、フェログラフィーおよびSOAPを追加するとともに、分析周期を短縮して傾向監視を強化することを推奨します。泡立ち試験の結果、消泡性能が低下していることが確認されました。粘度粘度は.mm/sと新油値mm/sに比較して、粘度変化率は+.％で、当社推奨の管理限界値である±％以内にあり、良好と判断します。泡立ち試験泡立ち試験は-と新油に比較して高い値でした。水分はppmと当社推奨の管理限界値の以下であり、良好と判断します。全酸価全酸価は.mgKOH/gと新油値.mgKOH/gに比較して高いものの、IRの結果で油劣化の兆候を示すカルボン酸の吸収が確認されていないことから、良好と判断します。
報告№109-09136 報告№110-00341 | 分析№109-001160 分析№110-001522 | 110-001522 | 金属元素と濃度の分析は、試料油を以上の高温で発光させ、その光を分光器で分光し、分光によって得られた光の強度と金属固有の波長とから元素を特定するIカップリング発光分光分析法を用います。また摩耗状態は、SOAP-T法により求めた金属成分と濃度にフェログラフィー法による摩耗粒子分析とを加味して総合的に評価しますが、摩擦面の摩耗機構と摩耗状態の判断は摩耗粒子の形態と、異常摩耗の早期発見パラメータであるIs値により判断します。Iカップリング発光分光分析供試のディーゼルエンジン油を分析した結果、検出された金属元素は、SOAPの結果表に示すように、鉄、鉛、銅、ニッケル、錫、リン、亜鉛、カルシウム、アルミニウム、ナトリウム、マグネシウムでした。これら検出された金属元素から発生箇所を推定すると、鉄、鉛、銅、ニッケル、錫・エンジン部品リン、亜鉛、カルシウム・オイル添加剤アルミニウム、ナトリウム、マグネシウム・外部混入異物であると思われます。このうち、機械部品が摩耗したと思われる元素はのグループです。フェログラフィー摩耗粒子分析結果から観察された粒子は、潤滑状態が正常な場合に発生する摩耗粒子異物の切削作用で発生する切削粒子でした。潤滑状態と摩耗形態異常摩耗の早期発見パラメータとして摩耗粒子を定量化して評価するフェログラフィーのIs値は、潤滑状態がやや厳しいの乗となっていました。これらの結果から、シリンダ、ピストンリング、クランクメタルの摺動部は、正常なマイルド摩耗が支配的で、異物による切削摩耗も発生していることが分かりました。電子顕微鏡・X線分析フェログラフィーで観察された粒子の組成を調べた結果、鉄、クロムを含む粒子が多いことが分かりました。鉛と銅を使用した箇所の溶出・摩耗SOAPの結果表に示すように、軸受で使用されている鉛がppm、銅がおよび錫が、ニッケルがppm検出されました。検出される要因は、軸受の摩耗と亜鉛系添加剤のとの反応による溶出とに大別することができます。摩耗で発生する場合一般に、ディーゼルエンジンのクランクメタルは積層構造になっており、クランクメタルの最表面はホワイトメタル層が存在し、その下にニッケル層、さらにその下には鉛を含む銅系軸受材料のケルメット層が存在します。今回検出された金属成分のうち、錫と銅及び鉛は、メタル表面が摩耗して発生していると考えられます。ディーゼルエンジンのメタルは、設計上、油膜が正常に形成される流体潤滑が基本であることから、通常の使用においては摩耗しにくいと思われますが、今回の分析結果では、銅と鉛を含む第三層のケルメットの一部が摩耗していることが分かりました。これは、メタルの潤滑部が流体潤滑になりにくい部分のあることを示唆していると考えることが出来ます。添加剤との反応で発生する場合亜鉛系添加剤は、金属の銅が添加剤中の成分と反応し、銅をイオン化させる働きがあり、これによって潤滑油中に銅が検出されることがあります。カルシウムなどの析出油中金属濃度を発光分光法による分析で固形分のカルシウムがppm検出され、また鉄もppm検出されました。エンジンオイル中に検出されるカルシウムは、燃焼ガス中に含まれている硫黄分と反応して微小サイズの硫酸カルシウム、いわゆる石膏が生成されます。この硫酸カルシウムは、モース硬度がとコンロッドやクランクメタルの主成分である錫や鉛の～と同等の硬さで、サイズは数μmから数十μmになることもあります。これらが軸受の油膜に混入した場合は、潤滑面では摩耗形態の中で摩耗速度が最も速い切削摩耗が発生し、メタルは短期間で摩耗することが判明しています。本試料の場合は、この硫酸カルシウム濃度が比較的高く、また鉄も検出されています。さらにメタル主成分の錫が検出されたことから、硫酸カルシウム等が軸受摺動面に噛み込みメタルの摩耗が発生していると推定できます。潤滑油中の固形分としてのカルシウムは、オイルリングやトップリングが正常であれば検出されないものですが、当該機の場合はオイルリングが摩耗し燃焼室から燃焼ガスや未燃焼ガスが潤滑油中に入り易くなっていると思われます。計数汚染度はNAS級以上と汚染されていました。フィルタ表面の異物観察で黒色の異物が多く観察されたことから、汚染度が高い要因は、摩耗と油の添加剤成分の析出によるものと思われます。粒度分布は.～μmの範囲にあり、.μmにピークが確認されました。粘度粘度が.mm/sと新油値の.mm/sに比較して、粘度変化率は-％で、当社推奨の管理限界値である±％を超えていました。一般に、内燃機関における粘度低下は、下図に示す通り熱分解と低粘度油の混入、そして油種・油名の間違いなどが考えられます。熱分解による粘度低下は、燃焼による高温の影響でオイルが熱分解し低分子化することで低下しますが、同時にオイルの酸化防止剤も消耗し、その結果として全酸価が低下したり、あるいは熱分解によって粘着性のある劣化物も生成し、スラッジ量が増加したりするという現象がみられます。本試料油の場合は、分析の結果から全酸価の低下やスラッジ量の増加が見られないことから熱分解による粘度低下の可能性は低いと思われます。一方、低粘度油が混入して粘度が低下するケースでは、エンジン燃焼室から未燃焼燃料がオイルに混入した場合が考えられます。オイルに引火点の低い燃料油が混入すると、エンジン内での異常燃焼の発生につながることがあり、十分な注意が必要です。エンジン油は適正な粘度範囲で使用していないと油膜切れなどによる金属接触が発生する場合がありますので、粘度低下には注意が必要です。更油粘度が低下していることから、油膜切れなどによる摩耗の発生を予防する必要があるため、更油を推奨します。定期的な分析エンジン内部の摩耗の進行を監視するため、定期的に分析を実施し、摩耗の進行状況を確認することを推奨します。RBOTの分析結果についてRBOTはminと新油値minに比較して変化はなく、酸化防止剤の減少は確認されませんでした。しかし、この油種の場合、分析データのバラツキが発生しやすい特性をもっていることが確認されたため、今後はRBOTを除く分析項目により油の劣化状態を評価することを推奨します。
報告№109-09136 報告№112-00097 | 分析№109-001160 分析№112-000336 | 112-000336 | 潤滑油および対象設備は継続使用可能な状態にあると判断します。但し、今後も摩耗の進行を傾向監視するため、以下の対策を推奨します。定期的な分析摩耗の進行を監視するため、定期的に分析を実施し、分析データによる摩耗の進行状況を確認することを推奨します。採油方法の改善採油箇所がドレンであることから、外部混入異物が比較的多く観察された要因は、ドレン配管内に残留していた異物を採取したか、或いは、採油時に外部から混入した可能性が考えられます。今後の採油は、廃油量を～倍に増量してから採油することを推奨します。フェログラフィーIs値は異常摩耗の早期発見パラメータのつで、摩耗粒子を定量化するために用います。今回のIs値はの乗であり、潤滑状態はやや厳しいと判断できます。摩耗粒子の形態で比較的多く観察された粒子は、潤滑状態が正常な場合に発生する摩耗粒子外部から混入したと思われる鉄錆等でした。これらの摩耗粒子が観察された場合、潤滑部で発生している摩耗形態は、正常なマイルド摩耗であることが分かります。Iカップリング発光分光分析【SOAP／D－SOAP】検出された金属元素は、SOAP／D－SOAPの結果表に示すように、鉄、ナトリウムでした。検出された金属元素から発生箇所を推定すると鉄・軸受・シリンダ摺動面等ナトリウム・外部混入異物であると思われます。このうち、機械部品が摩耗したと思われる元素はのグループです。計数汚染度、重量汚染度は共に良好でした。但し、粒子の分布を見ると～μmの粒子が多いことから、これらの粒子が軸受やシリンダ摺動面に噛み込み摩耗が進行することが懸念されます。粘度、水分、酸価、IRの各データは良好でした。
報告№103-0288 報告№103-0288 | 分析№103-02984 分析№103-02984 | 103-02984 | は良好と判断します。粘度は良好と判断します。粘度はmm/sと新油値mm/sに比較して、粘度変化率は-.％で、当社推奨の管理目安である±％以内にあり、良好と判断します。水分は良好と判断します。水分は.ppmと当社推奨の管理目安の以下であり、良好と判断します。全酸価は良好と判断します。全酸価は.mgKOH/gと新油値.mgKOH/gに比較して、変化はなく、良好と判断します。IRの結果、良好と判断します。IRの結果、カルボン酸の吸収は確認されていないことから、良好と判断します。RBOTの結果、良好と判断します。RBOTはminと当社推奨の管理目安のmin以上であり、良好と判断します。計数汚染度が管理限界値内にありますが、μm以上の大型の粒子が多いことが確認されました。計数汚染度は良好と判断します。計数汚染度はNAS級と当社推奨の管理限界値のNAS級以内にあるものの、やや高い値でした。粒子分布を詳細に見ると、μm以上の大型の粒子が多いことが判りました。重量汚染度は良好と判断します。重量汚染度は.mg/mlと当社推奨の管理限界値mg/ml以下であり、良好と判断します。機器の潤滑状態機器の潤滑状態は正常と判断します。SOAPの結果は良好です。SOAPの結果、油の添加剤成分であるリンが、バリウムがppm検出されました。D－SOAPの結果は良好です。外部から混入したカルシウム、ナトリウムが検出されました。フェログラフィーの結果は良好です。異常摩耗の早期発見パラメータであるフェログラフィーのIs値が、のマイナス乗と低く、潤滑状態は良好と判断します。
報告№109-09255 報告№109-09255 | 分析№109-001937 分析№109-001937 | 109-001937 | 結論運転再開後、今回の分析項目に計数汚染度、油中金属濃度を追加して、再度分析を実施し、摩耗の進行状況を確認されることを推奨します。特性低下分析結果は、全項目が良好の範囲にありました。したがって、油の特性低下は認められず良好と判断します。粘度粘度はmm/sと新油値.mm/sに対する粘度変化率が-％でした。粘度変化率の推奨管理限界値は、±％以内となっていますが、今回の結果はこの範囲内にあることから、良好と判断します。全酸価全酸価は.mgKOH/gと新油値以内にあり、良好と判断します。酸化安定度酸化安定度は、新油値と比較して十分に残存していることが必要ですが、今回の残存率は新油の％となっており、当社推奨の管理限界値の％以上であったことから、良好と判断します。汚染水分による汚染は確認されず、良好と判断します。水分濃度水分濃度は、当社推奨の管理限界値の以下のppmであり、良好と判断します。摩耗摩耗粒子の結果、異物の噛み込みなどで発生する切削粒子が比較的多く観察されました。異常摩耗の早期発見パラメータであるフェログラフィーのIs値がの乗と良好の範囲にあるものの、異物の噛み込みなどで発生する切削粒子が比較的多く観察されました。
報告№109-09448 報告№109-09448 | 分析№109-002934 分析№109-002934 | 109-002934 | グリース試料の前処理について分析用のグリースは、採取されたグリースの摩耗粒子濃度が高いと思われる黒色の部分を選択的に採取し、前処理用を実施した上でグリース中の金属濃度や摩耗粒子の形態観察を実施しました。摩耗状態グリース試料の高濃度と思われる部分に含まれていた箇所から検出された油中金属は、発光分光分析による結果から、鉄、鉛、銅、クロム、ニッケルであることがわかりました。高濃度の部分から採取したグリース中には摩耗粒子が観察されましたが、その形態の観察結果から潤滑部で発生している摩耗形態は金属面に繰り返し加わって剥離する疲労摩耗であることが分かりました。これらのことから、転がり軸受の転動面、軌道面では疲労摩耗が発生していると推定されます。但し、観察された摩耗粒子が非常に微小なサイズであることから、疲労摩耗の発生箇所は微小領域であるとされます。グリースの物理的性状グリースの物理的性状を示す全酸価は試料不足で測定できませんでしたが、IRは良好の範囲にありました。結論ゲート機器の潤滑箇所の摩耗診断分析結果から摩耗が発生している箇所は、転がり軸受軌道面であり、摩耗形態は疲労摩耗であることが分かりました。この摩耗形態は、転がり軸受軌道面で荷重が繰り返しかかることにより、表面下で材料が疲労して剥離するものです。疲労摩耗が進展し、表面の剥離が激しくなり異常な潤滑状態となった場合、観察される摩耗粒子は非常に大きな摩耗粒子が発生しますが、今回観察された摩耗粒子はμm以下の微小な摩耗粒子が支配的であり、対象部位の転がり軸受軌道面の潤滑状態は正常な状態にあると思われます。整備の必要な箇所の検討本分析結果から、整備が必要な箇所は確認されませんでした。しかし、転がり軸受の摩耗が徐々に進行していることが確認されており、今後、定期的にグリース分析を実施し、摩耗の進行状況を確認することにより整備の必要の有無を監視する方法が有用と思われます。グリースの劣化度診断一般的にグリースが劣化した場合、グリースの外観は黒褐色になり、ちょう度や全酸価が上昇し、その過程ではIRで劣化の兆候を示すカルボン酸の吸収が確認されます。さらに劣化が進行した場合、油分が減少し固化します。今回のグリースの物理的性状は、全酸価は試料不足で測定できませんでしたが、IRで劣化の兆候は確認されなかったことから、継続使用は可能であり、交換の必要はないと判断します。潤滑管理の方法現在のグリースの使用期間は不明ですが、今回の分析結果でグリースの劣化が確認されていないことから、運転状況に大きな変化がなければ、本グリースがこれまで使用されてきた期間は使用可能な期間であると考えられます。グリースの交換時期の判断は、今回の分析だけでは予測することは困難ですが、定期的に分析を実施し、その結果の傾向から劣化の進行状況を確認することで容易に可能になります。グリースの物理的性状グリースの物理的性状は良好と判断します。全酸価全酸価は試料不足のため測定不能でした。IRIRの結果、油劣化の兆候を示すカルボン酸の吸収が確認されていないことから、良好と判断します。機器の潤滑状態機器の潤滑状態は正常と判断します。SOAPによる油中金属濃度SOAPによる油中金属濃度の結果、鉄、鉛、銅、亜鉛などが比較的多く検出されました。SOAPによる油中金属濃度SOAPによる油中金属濃度の結果、鉄、鉛、銅が比較的多く検出されました。摩耗粒子診断摩耗粒子の形態観察の結果、正常な潤滑状態で発生するマイルド摩耗粒子が比較的多く観察されました。
報告№109-09542 報告№109-09542 | 分析№109-003354 分析№109-003354 | 109-003354 | ・摩耗状態油中金属分析の結果、潤滑油中からは鉄が検出されました。粒子観察の結果から、異物の噛み込みなどで発生する切削粒子と金属接触が厳しい場合に発生するシビア粒子が比較的多く観察されたことから、潤滑部で発生している摩耗形態は切削摩耗と凝着摩耗であることが分かりました。観察された摩耗粒子の材質と形態を、SEM・XMAで詳細に観察した結果、鉄、クロム、マンガンを含む粒子が多いことから、摩耗粒子の発生箇所は転がり軸受軌道面であると推定されます。異常摩耗の早期発見パラメータであるフェログラフィーのIs値がの乗とやや厳しい範囲にあるものの、転がり軸受寿命の指標としている摩耗粒子が観察されなかったことから、フレーキングは発生していないと判断できます。転がり軸受に切削摩耗が発生している場合、軸受の寿命が分の程度に低下することが知られており、定期的なトライボ診断による状態監視が必要と考えます。また、切削摩耗発生の原因となる混入異物が残留している場合、この異物により切削摩耗が継続して発生する可能性があります。但し、当該軸受の潤滑油は、今回の採油で使用油を全量抜き取っており、切削摩耗発生の原因となる混入異物は排除されたものと思われますが、新油充填時に異物が残留している場合があり、切削摩耗が継続して発生する可能性があります。今後、継続使用した場合、切削摩耗により発生した軸受表面の切削痕が起点となって、異物起点型のフレーキングに進展することも懸念されます。・汚染度計数汚染度、重量汚染度は共に良好でした。・を示す粘度、全酸価、IRの各データは新油データが当社にないため、評価することが出来ませんでしたが、IRの結果で、油劣化の兆候を示すカルボン酸が確認されていないことから、油劣化の進行はなかったものと思われます。潤滑油は継続使用可能な状態にあるものの、軸受は以下の対策が必要です。油槽内を清掃されると共に、今後、切削摩耗や凝着摩耗の進行を監視するため、定期的に分析を実施し、摩耗の進行状況を確認することを推奨します。次回分析の時期を理論的に求めたところ、最短で約時間となります。この時間は、油中汚染物が均一になるために必要とする時間であり、この時間を経過すれば、再分析の結果から状態の傾向を確認することが可能となりますので、これを参考に次回分析時期を検討されることを提案します。を示す粘度、全酸価、IRの各データは新油データを基準として評価しています。今回は、新油データがなく正確に評価できなかったため、今後は現在充填用に使用している新油を分析し、そのデータを基準に管理されることを推奨します。
報告№109-09501 報告№109-09501 | 分析№109-003064 分析№109-003064 | 109-003064 | 、汚染は良好と判断します。潤滑油は継続使用可能な状態にあると判断します。≪状態監視とパラメータ≫分析の目的および各分析のパラメータは以下の通りです。特性低下目的：油の分析結果から、や劣化傾向ならびに添加剤の消耗程度、残存寿命などを確認する。粘度JISK全酸価JISK赤外線吸収スペクトルJISK酸化安定度試験JISK汚染目的：油の分析結果から、砂塵あるいは水・異種油などによるや、異物混入の有無を確認する。水分JISK計数汚染度JISB重量汚染度JISB光学顕微鏡観察摩耗目的：油中の摩耗粒子を分析する事により、回転・摺動部の潤滑状態、摩耗劣化の程度、余寿命などを解析する。摩耗診断電子顕微鏡観察JISKX線マイクロアナリシス油中金属濃度）JISK≪分析結果≫特性低下粘度：良好粘度値mm/sの新油値mm/sに対する変化率は-％であり、当社推奨の管理限界値±％以内に留まっています。全酸価：良好全酸価.mgKOH/gは新油値の.mgKOH/gに比較し高くはあるものの、有機物・有機化合物試験の結果で油劣化の兆候を示すカルボン酸の吸収が見られないことから問題は無いと判断します。赤外線吸収スペクトル：良好酸化安定度試験：良好酸化安定度試験の結果、数値minは当社推奨の管理限界値min以上に留まっており、現時点での使用は可能と判断します。汚染水分：良好水分値ppmは当社推奨の管理限界値以内に留まっています。計数汚染度：今回は実施していません。重量汚染度：今回は実施していません。光学顕微鏡観察：今回は実施していません。摩耗摩耗診断電子顕微鏡観察・X線マイクロアナリシス：今回は実施していません。油中金属濃度：今回は実施していません。
報告№108-0411 報告№110-00602 | 分析№108-02744 分析№110-002651 | 110-002651 | は、油の粘度変化率、油中のスラッジの発生量などを判断パラメータに、粘度、全酸価、IR、RBOTで評価します。分析の結果、油の粘性を示す粘度は、新油値のmm/sに比較して粘度変化率が+.％のmm/sとほぼ変化はなく、また油中のスラッジの発生量を示す全酸価は、新油値の.mgKOH/gに対して.mgKOH/gでほぼ変化が見られず劣化は確認されていない、さらにはIRの結果でも油が劣化した場合に発生するカルボン酸の発生も確認されず、酸化防止剤の残存量を示すRBOTは、限界値minに比較して、十分に残量があるminであった以上のように、の健全性を示す各パラメータは全て良好であり潤滑油の劣化は確認されませんでした。汚染度油中の水分を計測した結果、水分はppmと新油と同等であり、継続使用可能な状態にあることが確認されました。潤滑油は継続使用可能な状態にあると判断します。
報告№109-09440 報告№109-09440 | 分析№109-002763 分析№109-002763 | 109-002763 | 前回に比較してを示す粘度、水分、全酸価の各データに変化はなく、良好でした。泡立ち試験の結果は、前回同様に-と新油値が-であるのに比較して高い値となっていたことから、消泡性能が低下していることが分かりました。潤滑状態の異常の早期発見パラメータである潤滑状態指数は、前回同様にのマイナス乗でした。・消泡性能の低下消泡性の性能が低下していることが確認されたことから、今後の使用状況によっては油の酸化劣化が進行したり、ギヤ歯面およびベアリング軌道面で油膜切れが発生したりする場合があるため、消泡剤の添加による消泡性能の改善など何らかの対応が必要になると思われます。・潤滑状態濾過設備のない機器であれば正常な潤滑状態にあると判断できますが、当該機の潤滑系にはフィルタが設置されているため、別紙インライン・オフラインフィルタの影響に示すとおり、潤滑状態が異常となり大型の摩耗粒子が発生したとしても、粒子の大部分が捕捉されてしまい正常な潤滑状態にあると誤認してしまう可能性があります。このようなフィルタの影響を考慮に入れたLCインデックスは、摩耗がやや厳しい状態に分類されるの乗領域となりました。潤滑状態指数は、前回のの乗から今回の乗領域に上昇しています。運転状態が前回と大きな差がなければ、摩耗が進行している状態にあったものと思われます。結論摩耗の進行があることが確認されていますが、現在のところ、潤滑油、ギヤおよび転がり軸受は、継続続使用可能な状態にあると思われます。対策今後は、摩耗の進行が懸念されますので、定期的に分析を実施するとともに、フィルタ付着物の分析を併せて実施し、異常な摩耗状態発生の有無を精密に確認することを推奨します。尚、消泡性能の改善は、添加する消泡剤の効果をテストにより確認する必要がありますので、必要な場合は当社営業担当者までお知らせ下さい。泡立ち試験の結果、消泡性能が低下していることが確認されました。粘度粘度は.mm/sと新油値mm/sに比較して、粘度変化率は-％で、当社推奨の管理限界値である±％以内にあり、良好と判断します。粘度粘度はmm/sでした。粘度指数粘度指数はでした。泡立ち試験泡立ち試験は-と新油に比較して高い値でした。水分はppmと当社推奨の管理限界値内にあり、良好と判断します。全酸価全酸価は.mgKOH/gと新油値.mgKOH/gに比較して高いものの、IRの結果で油劣化の兆候を示すカルボン酸の吸収が確認されていないことから、良好と判断します。機器の潤滑状態精密な濾過設備がない機器であれば、潤滑状態指数は正常の範囲にあると判断します。潤滑状態指数異常摩耗の早期発見パラメータである潤滑状態指数がのマイナス乗と精密な濾過設備がない機器であれば、潤滑状態指数は正常の範囲にあると判断します。
報告№109-09522 報告№109-09522 | 分析№109-003248 分析№109-003248 | 109-003248 | ・摩耗状態分析の結果、比較的多く検出されたギヤ油中の金属元素は、鉄およびリンであり、これらの金属の粒子観察結果から以下に示す～の摩耗粒子であることが分かりました。μm以下の微細な鉄系粒子μm以下の疲労摩耗粒子フリクションポリマこの種類の摩耗粒子が観察されたことから、ギヤ歯面、ボールネジ軸およびナット転動面では疲労摩耗が発生していると判断できます。電動サーボが微少範囲を往復する振動のような特徴的な動作をするため、この影響でギヤ歯面、ベアリング軌道面、ボールネジ軌道面等で面圧が局部的に高くなり、その結果、微量領域における疲労摩耗が発生するのと同時に、潤滑油が重合してフリクションポリマが発生したと思われます。ギヤ油に含まれているリン系の極圧添加剤の効果で発生している摩耗粒子はμ以下の微細な鉄系粒子が支配的であり、摩耗速度は抑えられていると思われますが、今後以下の点に注意が必要と思われます。ⅰ．ギヤ歯面の摩耗によりバックラッシが増加し、その影響で振動が発生して摩耗の進行が早まるⅱ．ボールネジ軸およびナット転動面で疲労摩耗が進展するⅲ．潤滑油の劣化が進行する・汚染度発生している摩耗粒子がμm未満の粒子が支配的であったため、計数汚染度はNAS級と良好の範囲にありましたが、.μmフィルタで濾過をして汚染粒子を評価する重量汚染度はmg/mlと高い値を示していました。・粘度、水分、全酸価、IR、RBOTの各データは良好でした。結論対象設備および潤滑油は継続使用可能な状態にあると判断します。本試料油は、更油してから今回の採油まで約ヶ月使用していますので、同様の運転条件であれば更油後ヶ月間は使用可能と考えられますが、に関する各データがすべて新油に比較してあまり差がない良好な値でありますので、本試料油は濾過により重量汚染度が改善されることで継続使用は可能と判断します。摩耗と油劣化の進行を定期的な分析により監視し、機器の健全性を把握しながら管理し、汚染された潤滑油を濾過することで油の更油周期を延伸化出来ます。機器の健全性を確認し、また潤滑油の更油時期を延伸化するためにも定期的に分析を実施することを推奨します。
|  | 112-002892 | はフェログラフィーおよびSOAP-Tの結果から総合的に判断した結果、継続使用は可能ですが、機器の機能を保持するためにも傾向管理が有用と考えます。フェログラフィー【定量分析：Is値】Is値は異常摩耗の早期発見パラメータのつで、摩耗粒子を定量化するために用います。今回のIs値はの乗と高い値でした。フェログラフィー【定性分析：摩耗粒子および摩耗形態観察】分析結果から比較的多く観察された粒子は、以下の通りでした。疲労摩耗粒子・繰返し応力を受けて発生。Iカップリング発光分光分析【SOAP-T】検出された金属元素から発生箇所を推定すると、以下の通りでした。鉄、鉛、銅、ニッケル、錫・ギヤ、軸受等リン、モリブデン・添加剤カルシウム、ナトリウム・外部混入異物バックラッシご提供いただいた減速機に関する情報から遊星歯車機構であることが分かりました。遊星歯車は、太陽歯車、内歯車、そして遊星歯車から構成されています。遊星歯車の数は、～個程度が一般的です。仮に個とした場合、遊星歯車と内歯車、遊星歯車と太陽歯車の接触点は合計で箇所となります。今回の情報から、遊星歯車の数が不明でしたので遊星歯車の数を、油量をLと仮定し、この部分のバックラッシを求めました。その結果、平均的に摩耗が発生していたと仮定した場合、バックラッシの増加量は以下の通りと推定されます。表バックラッシ増加量接触箇所 接触点 バックラッシ増加量 太陽歯車-遊星歯車 約. 遊星歯車-内歯 約. ．粘度、水分、酸価の各データは良好でした。
報告№109-09136 報告№111-00508 | 分析№109-001160 分析№111-002346 | 111-002346 | 潤滑油および軸受は継続使用可能な状態にあると判断します。但し、今後も摩耗の進行を傾向監視するため、以下の対策を推奨します。定期的な分析摩耗の進行を監視するため、定期的に分析を実施し、摩耗の進行状況を確認することを推奨します。スラストメタルの情報提供今後スラストメタルの摩耗が進行した場合、摩耗程度を評価する必要がありますので、次回分析時には、メタルサイズ、回転数をお知らせください。最適な採油方法本試料油は、機器停止中にドレンバルブから採油されています。機器が停止している状態では、別紙油粒子の沈降の影響に示すように油槽内で撹拌がなくなり固形物が沈降するため、油中汚染度は高くなると推定されます。今後の採油は、極力運転中もしくは停止直後の油槽中層部から実施されることを推奨します。フェログラフィー異常摩耗の早期発見パラメータとして摩耗粒子を定量化して評価するフェログラフィーのIs値は、潤滑状態がやや厳しいの乗でした。摩耗粒子の形態で比較的多く観察された粒子は、潤滑状態が正常な場合に発生する摩耗粒子局部的に高圧・高温となる場合に発生するフリクションポリマでした。これらの摩耗粒子が観察された場合、潤滑部で発生している摩耗形態は、正常なマイルド摩耗であり、そして局部的ではあるものの高圧・高温の箇所が発生していることが分かります。フリクションポリマは、潤滑油が軌道面に押し込められ高圧状態になると同時に、圧縮熱により高温状態になった結果、基油自身が重合反応を起こし生成することが知られています。そのため、高圧高温状態の解消がなされなければ、潤滑油の劣化が進行し、粘度上昇に因る潤滑異常に進展する場合があります。Iカップリング発光分光分析供試の潤滑油を分析した結果、検出された金属元素は、SOAPの結果表に示すように、鉄、アンチモン、錫、リン、カルシウム、バリウム、アルミニウム、ケイ素、ナトリウム、ホウ素でした。検出されたこれらの金属元素から発生箇所を推定すると鉄、アンチモン、錫・軸受等リン・オイル添加剤カルシウム、バリウム、アルミニウム、ケイ素、ナトリウム、ホウ素・外部混入異物であると思われます。このうち、機械部品が摩耗したと思われる元素はのグループです。D－SOAPで錫が検出されたことから、スラスト軸受の摩耗が進行していると思われます。計数汚染度は当社推奨の管理限界値を超えていました。フィルタ表面の異物観察で鉄錆、砂等が観察されたことから、汚染度が高い要因は、摩耗と外部混入異物の影響と思われます。粘度、水分、酸価、IRの各データは良好でした。
報告№107-4545 報告№109-09584 | 分析№107-02185 分析№109-003623 | 109-003623 | 前回に比較しての各データに変化はなく、良好でした。潤滑油は継続使用可能な状態にあると判断します。は良好と判断します。粘度粘度は.mm/sと新油値.mm/sに比較して、粘度変化率は-.％で、当社推奨の管理限界値である±％以内にあり、良好と判断します。粘度粘度はmm/sでした。粘度指数粘度指数はでした。水分はと当社推奨の管理限界値の以下であり、良好と判断します。全酸価全酸価はmgKOH/gと新油値mgKOH/gに比較して高いものの、IRの結果で油劣化の兆候を示すカルボン酸の吸収が確認されていないことから、良好と判断します。
報告№109-09136 報告№110-00429 | 分析№109-001160 分析№110-001937 | 110-001937 | 金属元素と濃度の分析は、試料油を以上の高温で発光させ、その光を分光器で分光し、分光によって得られた光の強度と金属固有の波長とから元素を特定するIカップリング発光分光分析法を用います。また摩耗状態は、SOAP法により求めた金属成分と濃度にフェログラフィー法による摩耗粒子分析とを加味して総合的に評価しますが、摩擦面の摩耗機構と摩耗状態の判断は摩耗粒子の形態と、異常摩耗の早期発見パラメータであるIs値により判断します。Iカップリング発光分光分析供試のギヤ油を分析した結果、検出された金属は油中金属元素の結果表に示すように、鉄、鉛、銅、クロム、アンチモン、リン、亜鉛、カルシウム、バリウム、アルミニウム、ケイ素、ナトリウム、マグネシウムでした。これら検出された金属元素から発生箇所を推定すると、鉄、鉛、銅、クロム、アンチモン・軸受等リン・オイル添加剤亜鉛、カルシウム、バリウム、アルミニウム、ケイ素、ナトリウム、マグネシウム・外部混入異物であると思われます。このうち、機械部品が摩耗したと思われる元素はのグループです。フェログラフィー摩耗粒子分析結果から観察された粒子は、潤滑状態が正常な場合に発生する摩耗粒子繰返し応力を受けて発生する疲労摩耗粒子局部的に高圧・高温となる潤滑状態で発生するフリクションポリマ外部から混入したと思われる鉄錆、砂等でした。潤滑状態と摩耗形態異常摩耗の早期発見パラメータとして摩耗粒子を定量化して評価するフェログラフィーのIs値は、潤滑状態がやや厳しいの乗となっていました。摩耗粒子の観察結果から、潤滑部では、正常な潤滑状態であるマイルド摩耗と疲労による疲労摩耗、そして局部的ではあるものの高圧・高温の箇所があることも確認されました。また、フリクションポリマが観察されたことから潤滑油が軸受軌道面で高圧下に押し込められ局部的な高圧・高温状態が混在していることがわかりました。この高圧高温状態の解消がなされなければ、潤滑油は劣化する場合があります。計数汚染度はNAS級とやや高い値でした。D－SOAPで油の添加剤成分であるリンが検出され、フィルタ表面の異物観察で表面が茶褐色で金属片、鉄錆、砂等が観察されたことから、汚染度が高い要因は、摩耗とスラッジ、外部混入異物の影響と思われます。粘度、水分、全酸価、IRの各データは良好でした。潤滑油および軸受は継続使用可能な状態にあるものの、若干疲労摩耗の発生が確認されていますので以下の対策を推奨します。今後、摩耗の進行を監視するため、定期的に分析を実施することを推奨します。傾向監視のための次回採油時期は、回転数から理論的に求めます。その結果、次回の採油は最短で約時間となります。この時間は、油中汚染物が均一濃度になるために必要な時間であり、この時間を経過すれば、再分析の結果から摩耗速度を評価すことが可能となります。
報告№109-09136 | 分析№109-001160 | 113-002432 | フェログラフィーで観察された代表的な摩耗粒子は以下の通りです。疲労摩耗粒子・繰返し応力による金属疲労で発生。大型化するとフレーキングの発生が懸念されます。切削粒子・異物や金属表面の微小突起による切削摩耗により発生。観察された摩耗粒子のサイズはμm以下と微小であることから、継続使用可能と判断しますが、摩耗の進行により摩耗粒子が大型化する可能性もあります。また、確認された切削摩耗は摩耗進行速度が速く、転がり軸受でこの摩耗形態が発生した場合には寿命が分の程度に低下することも知られています。切削摩耗により生じた軌道面の損傷が起点となって、転がり軸受の寿命となるフレーキングに進展することが懸念されるため、グリースの再分析による傾向監視が必要です。
報告№109-09136 報告№113-00093 | 分析№109-001160 分析№113-000371 | 113-000371_date130621 | 分析の結果、油の劣化は確認されていないものの、油中の汚染度が高いことから、以下の対策を推奨します。軸受分析の結果、軸受は継続使用可能な状態にあると判断します。但し、将来的な摩耗進行の有無を確認するためにも傾向監視を継続することが有効です。更油油中の汚染度が高いことから、摩耗粒子や異物等が軸受軌道面に噛み込むことによる摩耗の進行が懸念されるため、設備油量が少ないことから、更油を推奨します。定期的な分析および分析周期の検討定期的に分析を実施することにより、データの変化から異常の兆候を早期に発見することが可能となります。また、今回は対象設備の初回分析であるため、あと最低でも回分析を実施し、分析データの変化から今後の分析周期を検討することを推奨します。今後、凝着摩耗の進行が懸念されるため、出来るだけ早めに回目の分析を実施することを推奨します。はフェログラフィーおよびSOAP-Tの結果から総合的に判断した結果、継続使用は可能ですが、機器の機能を保持するためにも傾向管理が有用と考えます。フェログラフィー【定量分析：Is値】Is値は異常摩耗の早期発見パラメータのつで、摩耗程度を定量化するために用います。今回のIs値はの乗とやや高い値でした。フェログラフィー【定性分析：摩耗粒子および摩耗形態観察】分析結果から比較的多く観察された摩耗粒子は、以下の通りでした。銅系シビア粒子・潤滑状態がやや厳しい凝着摩耗により発生。金属潤滑部が局部的に油膜切れを起していると考えられます。フリクションポリマ・局部的に高圧・高温となる場合に発生。鉄錆・外部から混入したと考えられます。観察された摩耗粒子の中でも銅系シビア粒子は、注意が必要です。銅系シビア粒子、凝着摩耗に分類されます。これらの摩耗粒子は、軸受軌道面で凝着、破断を繰り返し、この過程で生じる移着粒子が成長して摩耗粒子となります。そのため、軸受軌道面では局部的に油膜切れが発生していることを示しています。この状態が継続した場合、摩耗粒子のサイズは徐々に大型化していき、設備の損傷に至る場合がありますので、傾向監視が必要です。Iカップリング発光分光分析【SOAP-T】検出された金属元素から発生箇所を推定すると、以下の通りでした。鉄、銅、錫、亜鉛・軸受等リン、モリブデン・添加剤カルシウム、アルミニウム、ナトリウム・外部混入異物銅がppmと比較的高い値でした。銅を使用した箇所は、転がり軸受の保持器である場合があります。軸受保持器に銅を使用している場合、今後、保持器の摩耗が進行することで転動体とのギャップが大きくなると共に振動が増大し、更なる摩耗の進行につながることが懸念されます。計数汚染度は、NAS級以上と当社推奨の管理限界値を超えていました。SOAP-Tで油の添加剤成分であるリンが検出され、フィルタ表面の異物観察で表面が茶褐色で鉄錆、砂等が観察されたことから、汚染度が高い要因は、摩耗とスラッジ、そして外部混入異物の影響と思われます。粘度、水分、酸化、IRの各データは良好でした。
報告№104-0327 | 分析№104-02313 | 104-02313 | 濾過前の試料油を分析した結果、前回と同じく異常摩耗の早期発見パラメータであるフェログラフィーのIs値が、の乗とやや不良領域にあり、摩耗粒子形態観察で、金属接触が厳しい場合に発生するシビア粒子、銅合金が多く観察されました。D－SOAPで、前回に比較して鉄がppmからに減少しているものの、やや高い値でした。サーボシリンダ内壁及びブッシュに摩耗が発生していると考えられます。今後、このまま摩耗が進行した場合、汚染度が上昇し、バルブ類の動作障害が発生することが懸念されます。これらの障害発生に対する弊害を勘案の上、予防処置としてヶ月以内に再度分析を実施し、摩耗の進行状況及び汚染度の上昇程度を確認されることを推奨します。
報告№103-6063 | 分析№103-01476 | 103-01476 | 濾過前の試料油を分析した結果、サーボシリンダ内壁、或いは、ポンプに摩耗が発生していると考えられました。今後、摩耗の進行による汚染度の上昇が原因でバルブ類の動作障害が懸念されるため、予防処置としてヶ月後に再度分析を実施し、摩耗の進行状況及び汚染度の上昇程度を確認されることを推奨します。これらのことは、計数汚染度が、前回のNAS級からNAS級にランク上昇し、異常摩耗の早期発見パラメータであるIs値が、と非常に良好の範囲にあるものの、摩耗粒子形態観察で、金属接触が厳しい場合に発生するシビア粒子、外部から混入した異物が多く見られたことから判断しました。尚、RBOTが前回に比較し、min上昇したのは、新油の補充の影響によると思われます。今後は、今回のRBOT値によりデータ管理を行います。
報告№108-5071 報告№110-00714 | 分析№108-02721 分析№110-003318 | 110-003318 | 潤滑油は継続続使用可能な状態にあるものの、今後は障害予防を目的に以下の対策を推奨します。分析周期の短縮今後、全酸価の上昇が予測されますので、分析周期を短縮して傾向監視を強化することを推奨します。定期的な分析水分が前回同様に新油に比較して高い値を示しています。使用油であるAlphasynPGは、ポリグリコールベースの合成ギヤオイルであるため、水分を吸収しやすい特性があります。今後は定期的な分析により、水分濃度の増加とともに水分の影響による腐食摩耗の発生に注意し管理されることを推奨します。分析結果水分が新油に比較してやや高い値でした。粘度粘度は.mm/sと新油値.mm/sに比較して、粘度変化率は-.％で、当社推奨の管理限界値である±％以内にあり、良好と判断します。泡立ち試験泡立ち試験は-と新油に比較して低い値であることから、良好と判断します。水分はppmと新油値より高い値でした。全酸価全酸価はmgKOH/gと新油値.mgKOH/gに比較して高いものの、IRの結果で油劣化の兆候を示すカルボン酸の吸収が確認されていないことから、良好と判断します。
報告№108-5033 報告№108-5033 | 分析№108-01120 分析№108-01120 | 108-01120 | トライボ診断の結果、泡立ち試験を除く項目は良好でした。泡立ち試験の結果は、-と新油値の-に比較して高い値でした。消泡性能が低下していることが確認されたことから、今後の使用時間によっては、油の酸化劣化が進行したり、ギヤ歯面およびベアリング軌道面で油膜切れが発生したりする場合があるため、消泡剤の添加による消泡性能の改善が必要になると思われます。一方、摩耗粒子の形態観察でμm以下の小さな摩耗粒子が観察され、潤滑状態指数はの乗と濾過設備のない機器であれば、正常な潤滑状態にあると判断できる状況でした。但し、ギヤボックスの油系統にはインラインフィルタとオフラインフィルタがあり、μmサイズ以上の粒子の大部分は捕捉され、異常な摩耗状態が発生したとしても正常な潤滑状態にあると誤認してしまう可能性があります。フィルタの捕捉の影響による誤認を避けるため、今後の診断に当たっては、これまでの採油箇所に加え、インラインフィルタやオフラインフィルタの捕捉物も分析し、その結果から潤滑状態を評価することを推奨します。尚、フィルタ捕捉物の分析を実施する際には、フィルタ流量、フィルタ使用時間などの追加情報が必要です。是非ご提供下さい。泡立ち試験の結果、消泡性能が低下していることが確認されました。粘度は良好。粘度は.mm/sと新油値mm/sに比較して、粘度変化率は-％で、当社推奨の管理限界値である±％以内にあり、良好と判断する。粘度はmm/sでした。粘度はmm/sでした。粘度指数はでした。粘度指数はでした。泡立ち試験は-でした。泡立ち試験は-と新油に比較して高い値でした。消泡性能が低下していることが確認されました。水分は良好。水分は.ppmと当社推奨の管理限界値の以下であり、良好と判断します。全酸価は良好。全酸価は.mgKOH/gと新油値.mgKOH/g以内であり、良好と判断します。機器の潤滑状態精密な濾過設備がない機器であれば、潤滑状態指数は正常の範囲にあると判断します。潤滑状態指数は正常の範囲にあると判断します。異常摩耗の早期発見パラメータである潤滑状態指数がの乗と、精密な濾過設備がない機器であれば、潤滑状態指数は正常の範囲にあると判断します。
報告№108-0227 報告№110-00732 | 分析№108-01664 分析№110-003406 | 110-003406 | 【評価：A】Iカップリング発光分光分析供試のグリースを分析した結果、検出された金属元素は、油中金属濃度の結果表に示すように鉄、鉛、クロム、アンチモン、ニッケル、錫、リン、亜鉛、カルシウム、アルミニウム、ケイ素、ナトリウム、マグネシウムでした。これらの検出された金属元素から発生箇所を推定すると鉄、鉛、クロム、アンチモン、ニッケル、錫・軸受等リン、亜鉛・グリース添加剤カルシウム、アルミニウム、ナトリウム、マグネシウム・増ちょう剤ケイ素・外部混入異物であると思われます。このうち、機械部品が摩耗したと思われる元素はのグループです。フェログラフィー摩耗粒子の形態で比較的多く観察された粒子は、潤滑状態が正常な場合に発生する摩耗粒子でした。このような摩耗粒子が観察された場合には、潤滑部では正常なマイルド摩耗が発生していることが分かります。グリースの物理的性状【評価：B－】IRの結果、新グリースのIRスペクトルと一致しない箇所が確認されました。全酸価もmgKOH/gと新グリース値の.mgKOH/gに比較して高いことから、異種グリースの混入またはグリース名の誤りなどが考えられます。【評価：B－】軸受は継続使用可能な状態にあると判断します。但し、全酸価がmgKOH/gと高く、グリース中の酸成分による腐食摩耗の発生が懸念されるため、定期的に分析を実施し、摩耗の進行状況を確認することを推奨します。なお、異種グリースの混入の有無とグリース名の再確認をお願いいたします。
報告№109-09136 報告№110-00139 | 分析№109-001160 分析№110-000502 | 110-000502 | ・摩耗状態前回に比較してD－SOAPの結果、鉄および錫濃度は減少傾向を示し、異常摩耗の早期発見パラメータであるフェログラフィーのIs値がのマイナス乗と良好でした。・汚染度前回に比較して計数汚染度はNAS級からNAS級にランク減少し、良好でした。・前回同様に粘度、水分、全酸価、IR、RBOTの各データは良好でした。潤滑油および軸受は継続使用可能な状態にあると判断します。尚、今後摩耗が進行した場合、軸受メタルの摩耗程度を評価する必要がありますので、次回分析時には、油量、スラストメタルサイズ、直近のメタル交換からの運転時間、現在の使用油の使用時間をお知らせください。
|  | 98-02548.jtd | 摩耗が推定されます精点Aを実施した結果、計数汚染度がNAS級、重量汚染度がmg/mlと非常に汚染されていた。フェログラフィーの結果、Is値がの乗と高く、摩耗粒子の形態観察の結果、ホワイトメタルのプレート状粒子が多く、且つ、μm未満の鉄系粒子が多く見られ、SOAP／D－SOAPの結果、錫、アンチモンが検出されていることから、汚染要因は軸受メタルの摩耗によるものと推定された。リンの減少前回に比較して、SOAPの錫がppmからppmにほぼ倍に増加していた。年月に摩耗防止剤TS-投与を実施しているが、摩耗防止の目的のこの主成分であるリンと軸受メタルの主成分である錫を別添図により比較した。図から明らかなようにリンが消耗するにしたがい、錫の摩耗が進行していることが判る。このことから、リン減少は主軸と軸受メタルの摩擦により消耗したためと考えられた。軸受摩耗今回の採油は貴社がドレンから行っております。この採油した時の錫濃度が前油量にわたって均一であるとして、SOAPの錫濃度と油量から摩耗体積を計算すると、その摩耗体積はcmとなる。主軸に接触するメタルの面積を下メタルの分のとし、且つ、その接触面積が平均的に摩耗したと仮定して摩耗深さを計算するとμmとなる。摩耗深さがμmであると、軸受のすべり表面のマイクロオイルポケットがなくなり、少なくとも部分的に鏡面になっているところが発生していると推測される。但し、今回の採油箇所は前回の採油箇所と同じではなく、ドレンバルブから実施しており、前回と比較して汚染度や金属濃度等が高くなる可能性があるため、補給口から再度採油を行い、分析を実施されることを推奨する。
報告№109-09136 報告№112-00013 | 分析№109-001160 分析№112-000020 | 112-000020 | 潤滑油は継続使用可能な状態にあると判断します。粘度、全酸価、IR、RBOTの各データは良好でした。尚、別紙RBOTの減少傾向から油の余寿命を求めた結果、本試料は直近の更油から起算して稼働時間が時間まで使用可能であることが分かります。水分は良好でした。
|  | 112-002894 | はフェログラフィーおよびSOAP-Tの結果から総合的に判断した結果、継続使用は可能ですが、機器の機能を保持するためにも傾向管理が有用と考えます。フェログラフィー【定量分析：Is値】Is値は異常摩耗の早期発見パラメータのつで、摩耗粒子を定量化するために用います。今回のIs値はの乗とやや高い値でした。フェログラフィー【定性分析：摩耗粒子および摩耗形態観察】分析結果から比較的多く観察された粒子は、以下の通りでした。疲労摩耗粒子・繰返し応力を受けて発生。Iカップリング発光分光分析【SOAP-T】検出された金属元素から発生箇所を推定すると、以下の通りでした。鉄、銅、ニッケル・ギヤ、軸受等リン、モリブデン・添加剤カルシウム、ナトリウム・外部混入異物バックラッシご提供いただいた減速機に関する情報から遊星歯車機構であることが分かりました。遊星歯車は、太陽歯車、内歯車、そして遊星歯車から構成されています。遊星歯車の数は、～個程度が一般的です。仮に個とした場合、遊星歯車と内歯車、遊星歯車と太陽歯車の接触点は合計で箇所となります。今回の情報から、遊星歯車の数が不明でしたので遊星歯車の数を、油量をLと仮定し、この部分のバックラッシを求めました。その結果、平均的に摩耗が発生していたと仮定した場合、バックラッシの増加量は以下の通りと推定されます。表バックラッシ増加量接触箇所 接触点 バックラッシ増加量 太陽歯車-遊星歯車 約. 遊星歯車-内歯 約. ．粘度、水分、酸価の各データは良好でした。
|  | 112-002563 | 潤滑油および対象設備は継続使用可能な状態にあると判断します。但し、今後も摩耗の進行を傾向監視するため、以下の対策を推奨します。定期的な分析今後懸念される凝着摩耗の進行を監視するため、定期的に分析を実施することを推奨します。はフェログラフィーおよびSOAPの結果から総合的に判断した結果、傾向管理が必要な状態にあると考えられます。フェログラフィー【定量分析：Is値】Is値は異常摩耗の早期発見パラメータのつで、摩耗粒子を定量化するために用います。今回のIs値はの乗とやや高い値でした。フェログラフィー【定性分析：摩耗粒子および摩耗形態観察】分析結果から比較的多く観察された粒子は、以下の通りでした。正常な摩耗粒子・潤滑状態が正常なマイルド摩耗により発生。シビア粒子・潤滑状態がやや厳しい凝着摩耗により発生。金属潤滑部が局部的に油膜切れを起していると考えられます。フリクションポリマ・局部的に高圧・高温となる場合に発生。鉄錆、砂等・外部から混入したと考えられます。観察された摩耗粒子の中でもフリクションポリマは、注意が必要です。フリクションポリマは、潤滑油が摺動面に押し込められ高圧状態になると同時に、圧縮熱により高温状態になった結果、基油自身が重合反応を起こし生成することが知られています。そのため、高圧高温状態の解消がなされなければ、潤滑油の劣化が進行し、粘度上昇に因る潤滑異常に進展する場合があります。Iカップリング発光分光分析【SOAP】検出された金属元素から発生箇所を推定すると、以下の通りでした。鉄、ニッケル・エンジン部品リン、亜鉛、カルシウム、マグネシウム・添加剤アルミニウム、ナトリウム・外部混入異物粘度、水分、塩基価、IR酸化度の各データは良好でした。
報告№107-0293 報告№107-0293 | 分析№107-01553 分析№107-01553 | 107-01553 | 結論前回から今回までの累積錫濃度に変化がないことから、摩耗は安定していると判断します。但し、メタルの主成分である錫の累積濃度を別紙表により計算した結果、錫の累積濃度を求めたところppmとなり、この累積錫濃度からメタルの表面の状態を解析した結果、既に鏡面状態になっている部分が発生していると考えられました。更に、フェログラフィーの摩耗粒子形態観察の結果、局部的に高圧・高温になっている場合に発生するフリクションポリマが多く観察されたことから、今後もトライボ診断により継続監視することを推奨します。粘度は良好と判断します。粘度はmm/sと非常に良好の範囲にありました。水分は良好と判断します。水分はppmと非常に良好の範囲にありました。全酸価は良好と判断します。全酸価は.mgKOH/gと非常に良好の範囲にありました。RBOTは良好と判断します。RBOTはminと非常に良好の範囲にありました。計数汚染度は、良好の範囲にあり、前年度濾過後に比較してランク上昇していました。計数汚染度は、NAS級と、前年度濾過後のNAS級に比較して、約ヶ月でランク上昇しました。重量汚染度は良好と判断します。重量汚染度は.mg/mlと非常に良好の範囲にありました。機器の潤滑状態前回から今回までの累積錫濃度に変化がないことから、摩耗は安定していると判断します。但し、別紙表により錫の累積濃度を求めたところppmとなり、この累積錫濃度からメタルの表面の状態を解析した結果、既に鏡面状態になっている部分が発生していると考えられました。更に、フェログラフィーの摩耗粒子形態観察の結果、局部的に高圧・高温になっている場合に発生するフリクションポリマが多く観察されたことから、今後もトライボ診断により継続監視することを推奨します。メタルの摩耗状況油中の金属粒子濃度を分析するSOAP及びD-SOAPの結果、軸受メタルの摩耗により発生したと考えられる錫がSOAPでppm、D－SOAPで検出されました。前回濾過後に比較して、SOAPの錫濃度、別紙表に示すように累積濃度でも変化がないことから、摩耗は安定していると判断します。但し、別紙表に示すとおり累積では錫濃度がppmになっており、この濃度からメタルの摩耗状況を確認すると鏡面状態になっている部分が発生していると考えられます。このことは、以下のことから判断しました。別紙表に示すとおりSOAPの錫が累積でppmになっていたと考えられることが出来ます。この補正後の錫濃度と油量リットルから摩耗量を下式により計算しました。 ・式 摩耗量はcmとなりました。この摩耗量は下図のような体積をもつ金属片が摩耗したことと考えることができます。この体積cmを軸受メタルの摩耗面積で割りますと平均的な摩耗深さとなります。この摩耗面積は当社の経験によれば、スラストメタル面積の約分の程度となることが確認されており、軸受の支持面積cmとパッド枚数枚から摩耗面積を計算するとcmとなります。摩耗体積cmと摩耗面積cmから平均的な摩耗深さを求めると.μmとなります。スラストメタルの表面粗さをRmaxμmとすると既にスラストメタル表面には、既に鏡面状態になっている箇所があると考えられます。ケイ素の検出油中の金属粒子濃度を分析するSOAPの結果、前回と同様にケイ素がppm検出されました。このケイ素は、油の添加剤の消泡剤主成分ですが、通常、消泡剤のケイ素は～程度ですので、今回検出されたケイ素は消泡剤の可能性も考えられます。ケイ素は砂の主成分ですが、フェログラフィーでは砂が観察されていないことから、外部から混入した砂によるものではないと思われます。シリコングリースをシール部に塗布している場合、このシリコングリースが潤滑油に混入している可能性があります。以上のことから、ケイ素が検出されたのは、外部から混入した砂が観察されていないことから、添加剤としての消泡剤か、或いは、シリコングリース等である可能性があります。尚、ケイ素濃度に増加傾向が確認されていないため、このまま状況をトライボ診断により継続して確認することを推奨します。
報告№104-8044 報告№104-0367 | 分析№104-02040 分析№104-02573 | 104-02573 | 更油後約ヶ月後に分析を実施した結果、前回に比較して摩耗は安定していることから、減速機は継続使用可能と判断します。これらのことは、前回に比較して、計数汚染度はランク上昇しているものの良好の範囲にあり、SOAP／D-SOAPの鉄濃度に変化がないこと異常摩耗の早期発見パラメータであるフェログラフィーのIs値が、の乗と良好の範囲にあること摩耗粒子形態観察の結果、転がり軸受の疲労摩耗・ギヤ歯面の疲労摩耗により発生した摩耗粒子が少ないこと以上のことから判断しました。
報告№109-09136 報告№111-00389 | 分析№109-001160 分析№111-001860 | 111-001860 | 潤滑油および軸受は継続使用可能な状態にあると判断します。但し、摩耗の進行が懸念されるため、以下の対策が必要です。定期的な分析摩耗の進行を監視するため、定期的に分析を実施し、摩耗の進行状況を確認することを推奨します。最適な採油方法本試料油は、機器停止中に給油プラグから採油されています。機器が停止している状態では、別紙油粒子の沈降の影響に示すように油槽内で撹拌がなくなり固形物が沈降するため、油中汚染度は低くなると推定されます。そのため今後の採油は、極力停止直後の油槽中層部、もしくは停止中であれば油槽の底部付近から実施されることを推奨します。フェログラフィー異常摩耗の早期発見パラメータとして摩耗粒子を定量化して評価するフェログラフィーのIs値は、潤滑状態が正常なのマイナス乗でした。摩耗粒子の形態で比較的多く観察された粒子は、局部的に高圧・高温となる場合に発生するフリクションポリマでした。局部的ではあるものの高圧・高温の箇所が発生していることが分かります。フリクションポリマは、潤滑油が軌道面に押し込められ高圧状態になると同時に、圧縮熱により高温状態になった結果、基油自身が重合反応を起こし生成することが知られています。そのため、高圧高温状態の解消がなされなければ、潤滑油の劣化が進行し、粘度上昇に因る潤滑異常に進展する場合があります。Iカップリング発光分光分析供試の潤滑油を分析した結果、検出された金属元素は、SOAP-Tの結果表に示すように、鉄、銅、アンチモン、錫、リン、亜鉛、カルシウム、バリウム、アルミニウム、ナトリウムでした。検出されたこれらの金属元素から発生箇所を推定すると鉄、銅、アンチモン、錫、亜鉛・軸受等リン、カルシウム、バリウム、アルミニウム、ナトリウム・外部混入異物であると思われます。このうち、機械部品が摩耗したと思われる元素はのグループです。計数汚染度はやや高い値でした。フィルタ表面の異物観察で表面が茶褐色で鉄錆等が観察されたことから、汚染度が高い要因は、摩耗とスラッジ、そして外部混入異物の影響と思われます。粘度、水分、酸価、IRの各データは良好でした。
報告№109-09136 報告№111-00334 | 分析№109-001160 分析№111-001560 | 111-001560 | 潤滑油は継続使用可能な状態にあると判断します。重量汚染度は良好でした。粘度、水分、全酸価、IRの各データは良好でした。
報告№109-09136 報告№112-00358 | 分析№109-001160 分析№112-001393 | 112-001393 | 軸受は継続使用可能な状態にあると判断します。但し、グリースはちょう度が上昇しており、IRで新グリースとスペクトルが一致していない箇所が確認されたことから、以下の対策を推奨します。異種グリースの混入およびグリース名の確認分析データから新グリースと一致しないデータが確認されたことから、異種グリースの混入またはグリース名が違っている可能性があります。グリースは設備の条件にあった適正な性能のものを使用することが重要であるため、異種グリースの混入の有無、グリース名を再確認することを推奨します。フェログラフィー【定性分析：摩耗粒子および摩耗形態観察】分析結果から比較的多く観察された粒子は、以下の通りでした。正常な摩耗粒子・潤滑状態が正常なマイルド摩耗により発生。Iカップリング発光分光分析【SOAP／D-SOAP】検出された金属元素から発生箇所を推定すると、以下の通りでした。鉄、ニッケル、錫・軸受等カルシウム、バリウム・添加剤ナトリウム、マグネシウム・増ちょう剤、外部混入異物等グリースの物理的性状滴点、全酸価の各データは良好でした。ちょう度ちょう度は、と当社推奨の管理上限値のより高くなっていました。IRの結果で新グリースとスペクトルが一致していない箇所が確認されたことから、グリース名が違うか、或いは、異種グリースが混入した可能性が考えられます。IRIRの結果、新グリースのIRスペクトルと一致しない箇所が確認されました。グリース名が違うか、或いは、異種グリースが混入した可能性が考えられます。
報告№109-09505 報告№109-09505 | 分析№109-003150 分析№109-003150 | 109-003150 | ・摩耗状態SOAP／D－SOAPの結果、潤滑油中からは鉄がと微量検出されました。この鉄成分は、粒子の観察結果で油膜切れにより発生するシビア粒子が観察されたことから、この摩耗粒子が検出されたものと考えられました。また、潤滑部では凝着摩耗が発生していることが分かりました。但し、異常摩耗の早期発見パラメータであるフェログラフィーのIs値が前回のの乗から乗に桁減少し、転がり軸受寿命の指標としている摩耗粒子が観察されなかったことから、フレーキングは発生していないと判断でき、本軸受は継続使用可能な状態あると考えられます。・汚染度計数汚染度は前回同様にNAS級と変化はありませんでした。また、前回に比較してIs値は減少し、SOAP／D－SOAPの鉄濃度の各データにも大きな変化はないことから、摩耗は安定しているものと判断します。結論本軸受は継続使用可能な状態にあると判断します。計数汚染度は良好と判断します。計数汚染度計数汚染度はNAS級と当社推奨の管理限界値のNAS級以内にあり、良好と判断します。重量汚染度はmg/mlでした。機器の潤滑状態フェログラフィーの結果、金属接触が厳しい場合に発生するシビア粒子が比較的多く観察されました。SOAPSOAPの結果、摩耗により発生する鉄、油の添加剤成分であるリンが検出されました。D－SOAPD－SOAPの結果、摩耗により発生する鉄、油の添加剤成分であるリンが検出されました。フェログラフィー異常摩耗の早期発見パラメータであるフェログラフィーのIs値がの乗と良好の範囲にあるものの、摩耗粒子の形態観察の結果、金属接触が厳しい場合に発生するシビア粒子が比較的多く観察されました。
報告№109-0009 報告№109-00009 | 分析№109-00029 分析№109-00029 | 109-00029 | 今回の採油は、主機停止中に点検窓から実施しているため、油循環中に採油した場合に比較し、油中粒子の沈降の影響を受け、分析データが低濃度に出る可能性があります。今回の分析は以上のことを踏まえて結果を検討します。粒子の沈降は、採油時の油温や粒子サイズにより相違があります。例えば、μmの鉄系摩耗粒子であれば、油温がで時間にm、油温で.m程度となります。このように、油温とサイズにより沈降速度は変化しますので、採油は極力この影響を少なくして実施することが重要で、油中粒子が均一な分散状態で実施するのが最良です。分析の結果、粒子濃度が低いと思われる部分を採油したにもかかわらず、計数汚染度が当社推奨の管理限界値に到達していました。粒子分布を確認したところ、μm以上の大型の粒子が比較的多いことが分かりました。フィルタ表面の異物観察で鉄錆、砂等が観察されたことから、汚染度が高い要因は、外部混入異物の影響と考えられました。本設備には濾過機が設置されており、常時運転しているため、汚染状態が悪化した原因は、濾過機の性能が低下した可能性が考えられます。濾過材の使用状況などご確認下さい。今後、濾過機により摩耗粒子が除去され、摩耗の変化が生じても検出されない可能性もありえます。潤滑状態をより正確に把握するには、濾過機の入口と出口から採油を実施し、その差異から濾過効率を求め、それを根拠に摩耗の進行状況を確認されることを併せて推奨します。は良好と判断します。粘度は良好と判断します。粘度はmm/sと新油値.mm/sに比較して、粘度変化率は-％で、当社推奨の管理限界値である±％以内にあり、良好と判断します。水分は良好と判断します。水分はppmと当社推奨の管理限界値の以下であり、良好と判断します。全酸価は良好と判断します。全酸価は.mgKOH/gと当社推奨の管理限界値の.mgKOH/g以内にあり、良好と判断します。IRの結果、良好と判断します。IRの結果、油劣化の兆候を示すカルボン酸の吸収が確認されていないことから、良好と判断します。計数汚染度は当社推奨の管理限界値に到達しています。計数汚染度は当社推奨の管理限界値に到達しています。計数汚染度はNAS級と当社推奨の管理限界値のNAS級に到達しています。重量汚染度は良好と判断します。重量汚染度は.mg/mlと当社推奨の管理限界値のmg/ml以内にあり、良好と判断します。機器の潤滑状態機器の潤滑状態は正常と判断します。SOAPの結果は良好です。SOAPの結果、バリウムがppm検出されています。D－SOAPの結果は良好です。D－SOAPの結果、鉄が、外部から混入したと思われるナトリウムが検出されています。フェログラフィーの結果は良好です。異常摩耗の早期発見パラメータであるフェログラフィーのIs値が×のマイナス乗と良好の範囲にあり、潤滑状態は正常と判断します。
報告№109-09136 報告№113-00253 | 分析№109-001160 分析№113-000958 | 113-000958 | 軸受は継続使用可能な状態にあると判断します。はフェログラフィーおよびSOAP／D-SOAPの結果から総合的に判断した結果、正常な状態にあると考えられます。フェログラフィー【定量分析：Is値】Is値は異常摩耗の早期発見パラメータのつで、摩耗粒子を定量化するために用います。Is値は前回に比較してのマイナス乗からマイナス乗と良好の範囲にあり、低い値でした。フェログラフィー【定性分析：摩耗粒子および摩耗形態観察】分析結果から観察された全ての粒子量は少でした。Iカップリング発光分光分析【SOAP／D-SOAP】検出された金属元素から発生箇所を推定すると、以下の通りでした。ニッケル、錫、亜鉛・軸受等リン・添加剤カルシウム、ナトリウム・外部混入異物計数汚染度は、前回に比較してNAS級からNAS級にランク上昇しているものの、重量汚染度は.mg/mlから変化はなく、共に良好でした。
報告№109-09136 報告№110-00434 | 分析№109-001160 分析№110-001962 | 110-001962 | 潤滑油および軸受は継続使用可能な状態にあるものの、摩耗が進行することが懸念されるため、以下の対策を推奨します。今後、摩耗の進行を監視するため、定期的に分析を実施し、摩耗の進行状況を確認することを推奨します。次回の採油時期を理論的に求めたところ、使用時間が最短で約時間経過後となりました。この時間は、油中汚染物が均一になるために必要とする時間であり、この時間を経過すれば、再分析の結果から潤滑状態の傾向を確認することが可能となります。今回計算した理論時間を参考に次回採油時期を検討されることを推奨します。なお、SOAPの結果、潤滑油の添加剤成分のリンが前回ppmから今回に増加していることから、前回から今回採油までの間に新油の補充や更油を実施した可能性があります。念のため、実施の有無の確認をお願いいたします。
報告№108-0411 報告№110-00508 | 分析№108-02744 分析№110-002305 | 110-002305 | Iカップリング発光分光分析供試グリースをSOAP／D－SOAPで分析した結果、検出された金属元素は、鉄、銅、ニッケル、錫、リン、亜鉛、カルシウム、アルミニウム、ナトリウム、マグネシウムでした。これらの検出された金属元素から発生箇所を推定すると鉄、銅、ニッケル、錫、亜鉛・軸受等リン・グリース添加剤カルシウム、ナトリウム、アルミニウム、マグネシウム・増ちょう剤であると思われます。このうち、機械部品が摩耗したと思われる元素はのグループです。フェログラフィー摩耗粒子の形態で比較的多く観察された粒子は、潤滑状態が正常な場合に発生する摩耗粒子と、金属潤滑部が局部的に油膜切れを起こして発生するシビア粒子でした。このような摩耗粒子が観察された場合には、潤滑部では正常なマイルド摩耗と凝着摩耗が混在していることが分かります。軸受は継続使用可能な状態にあると判断します。しかし、摩耗粒子の形態に油膜切れによって発生するシビア粒子が観察されていることから、転がり軸受の軌道面では油膜切れによる摩耗があると判断されます。そのため、今後はこの摩耗による軌道面の損傷が起点となって、フレーキングに進展することが懸念されることから、定期的な分析により摩耗の進行状況を確認することを推奨します。
報告№109-09136 報告№112-00597 | 分析№109-001160 分析№112-002508 | 112-002508 | 分析の結果、本試料および汚染状態は全て良好な範囲にあり、継続使用可能な状態にあると判断します。粘度、酸価、有機物・有機化合物、酸化安定度の各データは良好でした。尚、別紙酸化安定度の減少傾向から油の余寿命を求めた結果、今回の採油日からの使用可能期間は約年ヶ月であることが分かります。水分濃度は、継続使用可能な範囲にありました。
報告№109-09136 報告№110-00482 | 分析№109-001160 分析№110-002158 | 110-002158 | 摩耗状態前回に比較してSOAP／D－SOAPの結果で、鉄濃度に大きな変化はなく、異常摩耗の早期発見パラメータであるフェログラフィーのIs値がのマイナス乗と良好でした。汚染度前回に比較して計数汚染度はNAS級から級にランク増加したものの、当社推奨の管理限界値内にあり、良好でした。重量汚染度は.mg/mlからmg/mlに増加し、管理限界値を超えていました。フィルタ表面の異物観察で表面が茶褐色になっていることから、汚染度が高い要因は、スラッジによるものと思われます。粘度、水分、全酸価、IR、RBOTの各データは良好でした。潤滑油および対象設備は継続使用可能な状態にあるものの、管理基準値以上となっている重量汚染度の影響でバルブの動作障害が発生する可能性があります。今後、バルブ類の動作障害やフィルタおよびストレーナの目詰まりが発生することが懸念されるため、予防として貴社で数多くの実績のある当社製清浄分散剤TS－の投与と濾過を推奨します。
報告№108-0227 報告№110-00453 | 分析№108-01664 分析№110-002055 | 110-002055 | 前回に比較してSOAP／D－SOAPの結果、鉄濃度は減少し、異常摩耗の早期発見パラメータであるフェログラフィーのIs値がの乗と良好でした。前回同様に摩耗粒子の形態観察でフレッティングにより発生する赤錆が比較的多く観察されたものの、摩耗は安定しているものと思われます。汚染度前回に比較して計数汚染度はNAS級からNAS級にランク減少し、良好でした。軸受は継続使用可能な状態にあると判断します。計数汚染度は良好と判断します。計数汚染度計数汚染度はNAS級と当社推奨の管理限界値のNAS級以内にあり、良好と判断します。重量汚染度はmg/mlでした。機器の潤滑状態フェログラフィーの結果、フレッティングにより発生する赤錆が比較的多く観察されました。SOAPSOAPの結果、摩耗により発生する鉄、油の添加剤成分であるリンが検出されました。D－SOAPD－SOAPの結果、摩耗により発生する鉄および銅が検出されました。フェログラフィーフェログラフィーの結果、異常摩耗の早期発見パラメータであるIs値がの乗と良好の範囲にあるものの、摩耗粒子の形態観察の結果、フレッティングにより発生する赤錆が比較的多く観察されました。
|  | 113-001729 | 潤滑油および対象設備は継続使用可能な状態にあると判断します。はフェログラフィーおよびSOAP-Tの結果から総合的に判断した結果、正常な状態にあると考えられます。フェログラフィー【定量分析：Is値】Is値は異常摩耗の早期発見パラメータのつで、摩耗粒子を定量化するために用います。Is値はのマイナス乗と、低い値でした。フェログラフィー【定性分析：摩耗粒子および摩耗形態観察】分析結果から観察された全ての粒子量は少でした。Iカップリング発光分光分析【SOAP-T】検出された金属元素から発生箇所を推定すると、以下の通りでした。鉄、銅・ギヤ、軸受等リン・添加剤カルシウム、ケイ素、ナトリウム・外部混入異物粘度、水分、酸価の各データは良好でした。
報告№106-0025 報告№106-0018 | 分析№106-00118 分析№106-00076 | 106-00076_修正20060615 | 分析の結果、計数汚染度が当社推奨の管理限界値に到達し、重量汚染度が当社推奨の管理限界値を超えていました。摩耗粒子形態観察及びフィルタ写真で外部から混入した鉄錆、砂が観察されたことから、汚染度が高い原因は、外部から混入した異物の影響と考えられました。混入による影響は直ちにないものの、今後これらの異物が軸受摺動面に噛み込み摩耗が進行することが懸念されるため、次回定検時には濾過を実施されることを推奨します。また、更油の際にも念のため濾過を実施されることを併せて推奨します。これらのことは、計数汚染度がNAS級と当社推奨の管理限界値に到達し、重量汚染度がmg/mlと当社推奨の管理限界値を超えていたこと異常摩耗の早期発見パラメータであるフェログラフィーのIs値がの乗とやや高く、摩耗粒子形態観察の結果、外部から混入した鉄錆、砂が観察されたことフィルタ写真で外部から混入した鉄錆、砂が観察されたこと以上のことから判断しました。尚、採油前の排油量がドレン配管分であり不足していた可能性も考えられます。今後の採油はドレン配管分の油量の～倍程度行って、採油を実施されることを推奨します。
報告№109-09136 | 分析№109-001160 | 113-002835 | 潤滑油は汚染度が高いことから、油中の夾雑物が潤滑部に噛み込むことによる摩耗の進行が懸念されます。対象設備は継続使用可能な状態にあると判断しますが、今後の摩耗推移を確認するためにも傾向監視を継続することが有効です。更油油中の汚染度が高いことから、摩耗粒子や異物等の夾雑物が潤滑面に噛み込むことによる摩耗の進行が懸念されるため、可能であれば更油を推奨します。定期的な分析今後の切削摩耗、凝着摩耗、疲労摩耗の推移を監視するため、定期的な分析実施を推奨します。新油の分析粘度、酸価は、油の性能を評価するパラメータの一種です。油の性能低下は、新油との比較が必要なことから、使用油の油名確認および未使用油の分析による比較評価を推奨します。異常摩耗の早期発見のパラメータであるIs値は、前回のレベルから変化はなく、高い値でした。また、潤滑部の摩耗が認められたため、定期的に潤滑油分析を実施し、摩耗推移を監視することが有用と考えます。フェログラフィーで比較的多く観察された粒子は、以下の通りです。正常な摩耗粒子・潤滑状態が正常なマイルド摩耗により発生。切削粒子・異物や金属表面の微小突起による切削摩耗により発生。シビア粒子・潤滑状態がやや厳しい凝着摩耗により発生。極微小領域で油膜切れが発生したことを示します。疲労摩耗粒子・繰返し応力による金属疲労で発生。大型化するとフレーキングやスポーリングの発生が懸念されます。切削粒子、シビア粒子は、摩擦面が将来的に異常摩耗へ進展する可能性を示唆しているため、傾向監視が有用と思われます。詳細は、別紙傾向監視が必要な摩耗粒子をご覧ください。SOAP-Tで銅が.ppmと比較的高い値で検出されたことから、銅を使用した箇所の摩耗が懸念されます。計数汚染度は前回同様、NAS級を上回っており、当社推奨の管理限界値を超えていました。今後、油中の汚染物が潤滑部に噛み込むことによる摩耗の進行が懸念されます。前回同様、水分は良好です。粘度粘度はmm/sでした。前回同様にISOVG規格内にありますが、新油との比較による評価を推奨します。酸価は.mgKOH/gでした。前回の.mgKOH/gに比較して大きな変化はありませでしたが、新油との比較による評価が必要です。
報告№108-8019 報告№108-8019 | 分析№108-03239 分析№108-03239 | 108-03239 | 本試料油は、採油量がmlと少なく、汚染粒子数、汚染物重量は規定量確保できなかったため、参考値としてお考え下さい。分析の結果、汚染粒子数はやや高く、汚染物重量は当社推奨の管理限界値を超えていることが分かりました。摩耗粒子の形態観察で、金属接触が厳しい場合に発生するμmサイズのシビア粒子が観察され、フィルタ表面の異物観察で鉄錆、砂等が多く観察されたことから、汚染度が高い要因は、摩耗と外部混入異物の影響と考えられます。異常摩耗の早期発見パラメータであるフェログラフィーのIs値が、混合潤滑の初期的段階であるの乗であったことから、継続使用可能と思われますが、観察された摩耗形態が凝着摩耗であり、今後の摩耗進行には十分に注意が必要です。今回の採油で全量抜き取っており、採油後には新油が充填されていると思われますが、今後も摩耗が進行することが懸念されるため、可能であれば、運転再開後に再度分析を実施し、摩耗の進行状況を確認されることを推奨します。一方、潤滑油の特性低下を知るパラメータである全酸価、有機物・有機化合物、酸化安定度は、各データとも良好な範囲内にあり、特性低下は認められなかったことからこの油は継続使用可能と判断します。特性低下全ての項目が良好な範囲にあったことから特性低下は認められず良好と判断します。全酸価は良好と判断します。全酸価はmgKOH/gと新油値mgKOH/gに比較して高い値であるものの、有機物・有機化合物で油劣化の兆候を示すカルボン酸の吸収が確認されていないことから、良好と判断します。有機物・有機化合物の結果、良好と判断します。有機物・有機化合物の結果、油劣化の兆候を示すカルボン酸の吸収が確認されていないことから、良好と判断します。酸化安定度の結果、良好と判断します。酸化安定度はminと当社推奨の管理限界値のmin以上であり、良好と判断します。色相は良好と判断します。色相はLと新油値のLに比較して大きな変化はないことから、良好と判断します。汚染粒子数はやや高く、汚染度物重量は当社推奨の管理限界値を超えています。汚染粒子数はやや高い値です。汚染粒子数はNAS級と当社推奨の管理限界値のNAS級以内にあるものの、やや高い値です。汚染物重量は当社推奨の管理限界値を超えています。汚染物重量はmg/mlと当社推奨の管理限界値のmg/mlを超えています。摩耗摩耗粒子の結果、金属接触が厳しい場合に発生するμmサイズのシビア粒子が観察されています。摩耗粒子の結果、金属接触が厳しい場合に発生するμmサイズのシビア粒子が観察されています。異常摩耗の早期発見パラメータであるフェログラフィーのIs値がの乗とやや高く、摩耗粒子の形態観察の結果、金属接触が厳しい場合に発生するμmサイズのシビア粒子が観察されています。金属濃度SOAPの結果、鉄が検出されています。金属濃度SOAPの結果、鉄、油の添加剤成分であるリン、亜鉛、カルシウム、外部から混入したと思われるバリウム、ケイ素、ナトリウムが検出されています。金属濃度酸溶解法の結果、鉄が検出されています。金属濃度酸溶解法の結果、鉄、油の添加剤成分であるリン、亜鉛、カルシウム、外部から混入したと思われるバリウム、アルミニウム、ナトリウムが検出されています。
報告№109-09136 報告№111-00390 | 分析№109-001160 分析№111-001863 | 111-001863date111102 | 軸受は継続使用可能な状態にあると判断します。潤滑油を分析した結果、油中の摩耗粒子は、転がり軸受の転動面に異物が噛み込んで発生する切削粒子と油膜が破断した場合に発生する微小なシビア粒子でしたが、異常と判断するサイズの摩耗粒子や転がり軸受の寿命の指標となるフレーキングにより発生する疲労摩耗粒子等は観察されなかったことから、異音が発生した原因は、軸受以外の部位であると考えられます。定期的な分析摩耗の進行を監視するため、今後も定期的に分析を実施し、摩耗の進行状況を確認することを推奨します。最適な採油方法本試料油は、機器停止中にドレンプラグから採油されています。機器が停止している状態では、別紙油粒子の沈降の影響に示すように油槽内で撹拌がなくなり固形物が沈降するため、油中汚染度は高くなると推定されます。今後の採油は、極力停止直後の油槽中層部から実施されることを推奨します。フェログラフィー異常摩耗の早期発見パラメータとして摩耗粒子を定量化して評価するフェログラフィーのIs値は、潤滑状態が正常なの乗でした。摩耗粒子の形態で比較的多く観察された粒子は、潤滑状態が正常な場合に発生する摩耗粒子局部的に高圧・高温となる場合に発生するフリクションポリマ外部から混入したと思われる鉄錆、樹脂等でした。これらの摩耗粒子が観察された場合、潤滑部で発生している摩耗形態は、正常なマイルド摩耗であり、そして局部的ではあるものの高圧・高温の箇所も発生していることが分かります。Iカップリング発光分光分析供試の潤滑油を分析した結果、検出された金属元素は、SOAP-Tの結果表に示すように、鉄、銅、錫、リン、亜鉛、カルシウム、バリウム、ケイ素、ナトリウムでした。検出されたこれらの金属元素から発生箇所を推定すると鉄、銅、錫、亜鉛・軸受等リン・オイル添加剤カルシウム、バリウム、ケイ素、ナトリウム・外部混入異物であると思われます。このうち、機械部品が摩耗したと思われる元素はのグループです。計数汚染度は良好でした。
報告№101-0286 | 分析№101-02951 | 101-02951 | 分析の結果、本ベアリングは継続使用可能な状態にあると判断します。それは、フェログラフィーの結果、転動体と内輪、外輪間では微小なフレーキングは発生しているがベアリングの寿命の指標である大型のフレーキングは確認されていない。転動体と保持器の間では、厳しい金属接触は発生しているが、軌道面では発生していない。ことから確認されました。今回の定検以降、分解点検、油の交換を定期的に実施しないことになりますので、今後は、今回の定検直後と、その後年毎に分析を定期的に実施し、機器の摩耗状況、油の劣化状況を確認されることを推奨します。粘度は良好です。粘度はmm/sと新油値mm/sに比較して、推奨管理基準内であり良好と判断します。水分は良好です。水分は.ppmと当社推奨の管理基準値内であり良好と判断します。全酸価は良好です。全酸価は.mgKOH/gと新油値.mgKOH/g以下であり、良好と判断します。IRは良好です。IRの結果、油劣化のカルボン酸の吸収は見られず、良好と判断します。計数汚染度は当社推奨の管理限界値を超えていました。計数汚染度はNAS級以上と当社推奨の管理限界値を超えていました。重量汚染度は当社推奨の管理限界値を超えていました。重量汚染度はmg/mlと当社推奨の管理限界値を超えていました。機器の潤滑状態SOAPは良好です。SOAPの結果、ベアリングの摩耗により発生した鉄がppm、銅がppmと若干検出されました。一方、油の添加剤成分であるリンがppm検出されました。D－SOAPは良好です。D－SOAPの結果、ベアリングの摩耗により発生した鉄がppm、銅がppm、亜鉛がppm検出されました。フェログラフィーの結果、軌道面でマイクロスリップが発生していることが確認されました。フェログラフィーの結果、シビア粒子、銅系粒子、～μm未満のマイクロスリップにより発生した粒子が見られました。これらのことから、転動体と保持器の間で油膜が切れて、マイクロスリップによる凝着摩耗が発生していることが確認されました。但し、損傷に至るような大型のフレーキングにより発生した粒子は確認されていません。したがって、本ベアリングは継続使用可能と判断します。尚、フレーキングの発生を監視するためにも、年に回の分析によるCBMは必要ですから、傾向管理にはトライボ診断法を実施願います。
報告№109-09136 報告№111-00480 | 分析№109-001160 分析№111-002206 | 111-002206 | 分析の結果、潤滑油の黒化は軸受の保持器が摩耗したために発生していると判断できました。検出された油中金属は、鉄が～ppm、銅がppmで、銅の濃度が比較的多いのが特徴的でした。貴社の他発電所において、過去にGGHの分析結果で同様な分析を実施した経験をもとに本機の保持器の摩耗を推定すると、銅濃度がこの程度では継続使用には問題ないと判断します。但し、今後も潤滑油分析による状態監視を継続するよう推奨します。定期的な分析摩耗の進行状況を把握するため、運転再開後ヶ月後に再分析し初期値を取ると共に定期的な分析により摩耗の進行状況を確認することを推奨します。最適な採油方法本試料油は、油槽からペール缶に移送してから採油されています。機器が停止している状態では、別紙油粒子の沈降の影響に示すように油槽内で撹拌がなくなり固形物が沈降するため、油中汚染度は低くなると推定されます。今後の採油は、極力運転中もしくは停止直後の油槽中層部から実施されることを推奨します。フェログラフィー異常摩耗の早期発見パラメータとして摩耗粒子を定量化して評価するフェログラフィーのIs値は、潤滑状態が厳しいの乗でした。摩耗粒子の形態で比較的多く観察された粒子は、潤滑状態が正常な場合に発生する摩耗粒子異物の噛み込みにより発生する切削粒子金属潤滑部が局部的に油膜切れを起して発生する鉄系および銅系シビア粒子外部から混入したと思われる鉄錆等でした。これらの摩耗粒子が観察された場合、潤滑部で発生している摩耗形態は、正常なマイルド摩耗異物による切削摩耗潤滑状態がやや厳しい凝着摩耗であることが分かります。摩耗形態の中でも切削摩耗は摩耗進行速度が速く、転がり軸受でこの摩耗形態が発生した場合には寿命が分の程度に低下することも知られており、切削摩耗により生じた軌道面の損傷が起点となって転がり軸受の寿命となるフレーキングに進展することから傾向監視による経過監視が必要です。銅を使用した箇所の摩耗銅を使用した箇所は保持器であることがわかります。今後保持器の摩耗が進行することで転動体とのギャップが大きくなると共に振動が増大し、摩耗の進行につながることが懸念されます。Iカップリング発光分光分析供試の潤滑油を分析した結果、検出された金属元素は、SOAPの結果表に示すように、鉄、鉛、銅、アンチモン、錫、リン、亜鉛、カルシウム、バリウム、アルミニウム、ケイ素、ナトリウム、マグネシウムでした。検出されたこれらの金属元素から発生箇所を推定すると鉄、鉛、銅、アンチモン、錫、亜鉛・軸受等リン・オイル添加剤カルシウム、バリウム、アルミニウム、ケイ素、ナトリウム、マグネシウム・外部混入異物であると思われます。このうち、機械部品が摩耗したと思われる元素はのグループです。粒度分布粒度分布は.～μmの範囲にあり、.μmにピークが確認されました。μm以下の微小な粒子が多いことが分かります。重量汚染度は.mg/mlでした。D－SOAPで油の添加剤成分であるリンが検出され、フィルタ表面の異物観察で表面が茶褐色で金属片、鉄錆、砂等が観察されたことから、汚染度が高い要因は、摩耗とスラッジ、そして外部混入異物の影響と思われます。
報告№109-09136 報告№111-00722 | 分析№109-001160 分析№111-003684 | 111-003684 | 潤滑油および軸受は継続使用可能な状態にあると判断します。但し、今後も摩耗の進行を傾向監視するため、以下の対策を推奨します。定期的な分析摩耗の進行を監視するため、定期的に分析を実施し、摩耗の進行状況を確認することを推奨します。フェログラフィー異常摩耗の早期発見パラメータとして摩耗粒子を定量化して評価するフェログラフィーのIs値は、潤滑状態がやや厳しいの乗でした。摩耗粒子の形態で比較的多く観察された粒子は、潤滑状態が正常な場合に発生する摩耗粒子局部的に高圧・高温となる場合に発生するフリクションポリマでした。これらの摩耗粒子が観察された場合、潤滑部で発生している摩耗形態は、正常なマイルド摩耗であり、そして局部的ではあるものの高圧・高温の箇所が発生していることも分かります。フリクションポリマは、潤滑油が軌道面に押し込められ高圧状態になると同時に、圧縮熱により高温状態になった結果、基油自身が重合反応を起こし生成することが知られています。そのため、高圧高温状態の解消がなされなければ、潤滑油の劣化が進行し、粘度上昇に因る潤滑異常に進展する場合があります。Iカップリング発光分光分析供試の潤滑油を分析した結果、検出された金属元素は、SOAPの結果表に示すように、鉄、錫、リン、カルシウム、ケイ素、ナトリウムでした。検出されたこれらの金属元素から発生箇所を推定すると鉄、錫・軸受等リン、カルシウム、ケイ素、ナトリウム・外部混入異物であると思われます。このうち、機械部品が摩耗したと思われる元素はのグループです。SOAPで油の添加剤成分として含まれているリンがppm検出されました。使用油であるFBKタービンには、添加剤は含まれていないことから、異種油が混入した可能性があります。IRの結果、新油に比較して異なるピークが確認されていないことから、含まれていても微量であると思われます。計数汚染度、重量汚染度は共に良好でした。粘度、水分、酸価、IR、RBOTの各データは良好でした。尚、別紙RBOTの減少傾向から油の余寿命を求めた結果、本試料は直近の更油から起算して稼働日数が年月まで使用可能であることが分かります。
報告№109-09249 報告№111-00170 | 分析№109-001747 分析№111-000923 | 111-000923 | 潤滑油は継続使用可能な状態であり、また運転中における潤滑状態も正常であったものと判断します。分析の結果は全ての分析項目の値が当社推奨の管理基準値を満たしており、新油分析値との比較結果も問題となる値はありませんでした。分析結果特性低下特性低下に係るパラメータの分析結果は良好と判断します。粘度粘度はmm/sと新油値mm/sに対する粘度変化率は+.％で、当社推奨の管理限界値である±％以内にあり、良好と判断します。全酸価添加タービン油の全酸価は、油メーカによって初期値が違うため統一した管理基準を設定するのが困難であることから、当社では管理限界値を設定しておらず、新油分析値との比較及び他の分析項目の結果より全酸価の状態判断を行います。その結果、全酸価は.mgKOH/gと新油値.mgKOH/gに比較して若干高くなっていますが、IRチャートに示すように劣化の兆候として現れるカルボン酸などの有機物・有機化合物の発生が確認されていないことから、良好と判断します。酸化安定度酸化安定度はminであり、当社推奨の管理限界値のmin以上であることから良好と判断します。有機物・有機化合物有機物・有機化合物は、IRチャートによる新油分析値との比較の結果、cm-付近に劣化の兆候を示すカルボン酸の吸収が確認されていないことから、良好と判断します。色相はL.であり、新油値のL.に比較して変化はないことから、良好と判断します。汚染に係るパラメータの分析結果は良好と判断します。水分はppmであり、当社推奨の管理限界値の以下であることから良好と判断します。汚染粒子数はNAS級であり、当社推奨の管理限界値のNAS級以内であることから良好と判断します。汚染度物重量は.mg/mlであり、当社推奨の管理限界値のmg/ml以内であることから良好と判断します。摩耗運転中における潤滑状態は正常であったものと判断します。異常摩耗の早期発見パラメータであるフェログラフィーのIs値がのマイナス乗と当社基準値と比較して良好の範囲にあったことから、潤滑箇所の潤滑状態は正常と判断します。金属濃度SOAP法により金属濃度を測定した結果、金属元素は検出されませんでした。金属濃度酸溶解法により金属濃度を測定した結果、潤滑箇所で発生する金属接触によって検出される鉄が、錫が、外部から混入したと思われるカルシウムが、ナトリウムが検出されましたが僅かであり良好と判断します。
報告№109-09330 報告№109-09330 | 分析№109-002258 分析№109-002258 | 109-002258 | 泡立ち試験の結果は、一般的には消泡性能が低下していると判断できる値の-ですが、新油値の-と同レベルにあったため、良好と判断します。また、を示す粘度、水分、全酸価の各データが良好の範囲にあることから、本試料油は継続使用可能と判断します。機器の潤滑状態潤滑状態指数はのマイナス乗と濾過設備のない機器であれば正常な潤滑状態にあると判断できます。しかし、フィルタが設置されているため、別紙インライン・オフラインフィルタの影響に示すとおり、粒子の大部分は捕捉されることから、異常な摩耗状態が発生したとしても正常な潤滑状態にあると誤認してしまう可能性があります。これらのフィルタの影響を検討した結果、ギヤは継続使用可能な状態にあると思われますが、潤滑状態指数は摩耗がやや厳しい状態であるの乗領域にあると推定できます。この推定した潤滑状態指数は、前回のの乗から今回の乗領域に改善されています。前回から今回までの間の運転状態が前回より以前と大きな差がなければ、摩耗は安定した状態にあったものと思われます。計算により求めたLCインデックスがこの値であれば、ギヤおよび転がり軸受の継続続使用は可能と思われますが、運転条件によっては摩耗の進行が速まる場合もあると思われますので、定期的に分析を実施し、摩耗の進行状況を監視することを推奨します。泡立ち試験の結果、消泡性能が低いと判断できる値であるものの、新油と同レベルにあると判断します。粘度は良好。粘度は.mm/sと新油値.mm/sに比較して、粘度変化率は-％で、当社推奨の管理限界値である±％以内にあり、良好と判断します。粘度粘度はmm/sとなっています。粘度指数粘度指数はとなっています。泡立ち試験泡立ち試験は-と新油と同レベルにあり、消泡性能が新油と同レベルにあると判断します。水分は.ppmと当社推奨の管理限界値の以下にあり、良好と判断します。全酸価全酸価は.mgKOH/gと新油値.mgKOH/gに比較して高いものの、IRの結果で油劣化の兆候を示すカルボン酸の吸収が確認されていないことから、良好と判断します。機器の潤滑状態精密な濾過設備がない機器であれば、潤滑状態指数は正常の範囲にあると判断します。潤滑状態指数異常摩耗の早期発見パラメータである潤滑状態指数がのマイナス乗と精密な濾過設備がない機器であれば、継続使用可能な正常の範囲にあると判断します。
報告№109-09136 報告№112-00359 | 分析№109-001160 分析№112-001408 | 112-001408 | 軸受は継続使用可能な状態にあると判断します。但し、今後も摩耗の進行を傾向監視するため、以下の対策を推奨します。定期的な分析フレッティング摩耗の進行を監視するため、定期的に分析を実施し、分析データによる摩耗の進行状況を確認することを推奨します。はフェログラフィーおよびSOAP／D-SOAPの結果から総合的に判断した結果、やや厳しい状態にあると考えられます。フェログラフィー【定量分析：Is値】Is値は異常摩耗の早期発見パラメータのつで、摩耗粒子を定量化するために用います。前回に比較してIs値はの乗から変化はないものの、やや高い値でした。フェログラフィー【定性分析：摩耗粒子および摩耗形態観察】分析結果から比較的多く観察された粒子は、以下の通りでした。正常な摩耗粒子・潤滑状態が正常なマイルド摩耗により発生。赤錆・フレッティングにより発生。観察された摩耗粒子の中でも赤錆は、注意が必要です。フレッティングは、・軸と転がり軸受の内輪内面・軸受箱と転がり軸受の外輪外面・転がり軸受の軌道輪と転動体の箇所で発生する可能性があります。フレッティング粒子は酸化して硬いため、軸受軌道面に噛み込んだ場合はその傷が疲労剥離の起点となり、疲労摩耗へと進展することが想定されます。Iカップリング発光分光分析【SOAP／D-SOAP】検出された金属元素から発生箇所を推定すると、以下の通りでした。鉄、ニッケル・軸受等リン・添加剤カルシウム、アルミニウム、ナトリウム・外部混入異物前回に比較して計数汚染度はNAS級からNAS級にランク上昇したものの、当社推奨の管理限界値以下にあり、良好でした。分析結果は良好と判断します。計数汚染度計数汚染度はNAS級と当社推奨の管理限界値のNAS級以下にあり、良好でした。重量汚染度は.mg/mlでした。摩耗粒子の形態観察の結果、フレッティングにより発生する赤錆が比較的多く観察されました。SOAPSOAPの結果、摩耗により発生する鉄、油の添加剤成分であるリンが検出されました。D-SOAPD-SOAPの結果、摩耗により発生する鉄が検出されました。フェログラフィー異常摩耗の早期発見パラメータであるフェログラフィーのIs値がの乗とやや高く、摩耗粒子の形態観察の結果、フレッティングにより発生する赤錆が比較的多く観察されました。
|  | 113-001664 | 分析の結果、潤滑油の劣化は確認されなかったことから、継続使用可能と判断します。対象設備分析の結果。対象設備は継続使用可能な状態にあると判断します。但し、将来的な摩耗進行の有無を確認するためにも傾向監視を継続することが有効です。摩耗の監視今後のクランクメタル、ピストンリングなどの摩耗の進行を監視するために、定期的に分析を実施し、進行状況を確認されることを推奨します。は、フェログラフィーおよびSOAPの結果から総合的に判断した結果、継続使用は可能ですが、今後の機器の機能を確認するためにも傾向管理が有用と考えます。フェログラフィー【定量分析：Is値】Is値は異常摩耗の早期発見パラメータのつで、摩耗粒子を定量化するために用います。前回に比較してIs値はの乗から変化はないものの、やや高い値でした。フェログラフィー【定性分析：摩耗粒子および摩耗形態観察】分析結果から観察された代表的な粒子は、以下の通りでした。正常な摩耗粒子・潤滑状態が正常なマイルド摩耗により発生。切削粒子・異物や金属表面の微小突起による切削摩耗により発生。シビア粒子・潤滑状態がやや厳しい凝着摩耗により発生。金属潤滑部が局部的に油膜切れを起していると考えられます。観察された摩耗粒子の中でも切削粒子、シビア粒子は、注意が必要です。切削摩耗は、他の摩耗形態に比較して摩耗進行速度が速く注意が必要で、定期的なトライボ診断による状態監視が必要と考えます。切削摩耗の原因となる混入異物が残留している場合、この異物により切削摩耗が継続して発生する可能性があります。シビア粒子は、凝着摩耗に分類されます。この摩耗粒子は、摺動面で凝着、破断を繰り返し、この過程で生じる移着粒子が成長して摩耗粒子となります。そのため、摺動面では局部的に油膜切れが発生していることを示しています。この状態が継続した場合、摩耗粒子のサイズは徐々に大型化していき、設備の損傷に至る場合がありますので、傾向監視が必要です。Iカップリング発光分光分析【SOAP】検出された金属元素から発生箇所を推定すると、以下の通りでした。鉛、ニッケル・エンジン部品リン、亜鉛、カルシウム、マグネシウム、モリブデン・添加剤アルミニウム、ケイ素、ナトリウム・外部混入異物粘度、水分、塩基価は良好でした。
報告№104-0378 報告№105-6035 | 分析№104-02669 分析№105-01276 | 105-01276 | 回目の初期試験を実施した結果、オイルリングの摩耗の進行が確認されました。オイルリングの摩耗はオイルリングの振れ回りが原因と思われます。今後、潤滑油を適正にかきあげることができなくなるなどの原因で油膜切れを発生させることが懸念されるため、巡視の際にオイルリングの回転状況を確認すると共に濾過を実施されることを推奨します。これらのことは、計数汚染度は、前回に比較してNAS級からNAS級にランク上昇し、当社推奨の管理限界値を超えていたこと異常摩耗の早期発見パラメータであるフェログラフィーのIs値が.と良好の範囲にあるものの、摩耗粒子形態観察の結果、銅合金が多く観察されたことD－SOAPの結果、前回に比較してオイルリングの主成分である銅がからppmに上昇したこと以上のことから判断しました。
報告№109-09136 報告№111-00418 | 分析№109-001160 分析№111-001984 | 111-001984 | エンジン摺動部は継続使用可能な状態にあると判断します。但し、シリンダ内壁や軸受摺動面、カムおよびカムローラで摩耗の進行が懸念されるため、以下の対策を推奨します。凝着摩耗の進行を監視するため、定期的に分析を実施し、摩耗の進行状況を確認することを推奨します。フェログラフィー異常摩耗の早期発見パラメータとして摩耗粒子を定量化して評価するフェログラフィーのIs値は、潤滑状態が正常なの乗でした。摩耗粒子の形態で比較的多く観察された粒子は、潤滑状態が正常な場合に発生する摩耗粒子、金属接触が厳しく、且つ、摩擦熱が高い場合に発生する黒錆局部的に高圧・高温となる場合に発生するフリクションポリマでした。これらの摩耗粒子が観察された場合、潤滑部で発生している摩耗形態は、正常なマイルド摩耗潤滑状態がやや厳しい凝着摩耗であり、そして局部的ではあるものの高圧・高温の箇所が発生していることが分かります。フリクションポリマは、潤滑油が摺動面や軌道面に押し込められ高圧状態になると同時に、圧縮熱により高温状態になった結果、基油自身が重合反応を起こし生成することが知られています。そのため、高圧高温状態の解消がなされなければ、潤滑油の劣化が進行し、粘度上昇に因る潤滑異常に進展する場合があります。Iカップリング発光分光分析供試のディーゼルエンジン油を分析した結果、検出された金属元素は、SOAP-Tの結果表に示すように、鉄、銅、クロム、ニッケル、錫、リン、亜鉛、カルシウム、バリウム、アルミニウム、ナトリウム、マグネシウムが検出されました。これらの検出された金属元素から発生箇所を推定すると鉄、銅、クロム、ニッケル、錫・エンジン部品リン、亜鉛、カルシウム、マグネシウム・オイル添加剤バリウム、アルミニウム、ナトリウム・外部混入異物であると思われます。このうち、機械部品が摩耗したと思われる元素はのグループです。SOAP-Tでクロムがppm検出されました。クロムの発生は、主にカムとカムローラから発生していると推定されます。クロム濃度は、以前カムローラが損傷した時点のppmに比較して低いものの、今後摩耗が進行することが懸念されます。メタルの摩耗程度SOAP-Tの結果、メインメタルやクランクメタルの主成分である錫が.ppm検出されました。前回の分析後に全量更油を実施したことから、前回までの累積錫濃度と今回の錫濃度を積算しました。この積算した錫濃度からメタルの摩耗程度を確認しました。確認方法は、下式およびの通りです。錫の摩耗体積＝錫濃度×-×油量×.×÷錫密度・＝.×-××.×÷.＝平均的な摩耗深さ＝摩耗体積÷摩耗面積×・＝÷×＝.計算の結果、摩耗深さは.μm摩耗しています。一般的にホワイトメタルのオーバーレイ厚さは、薄くてもμm程度はありますので、これに比較して十分に小さく、良好な状態にあると考えられます。但し、当該ディーゼルエンジンは、潤滑油をタンク容量Lに対して、月平均Lの潤滑油を補給しているとの情報がございますので、直近の更油日をお知らせ下さい。錫濃度を補正して再計算いたします。尚、観察された摩耗形態がマイルド摩耗が支配的であるため可能性としては低いと思われますが、仮にクランクメタルの上メタル個に摩耗が集中したとすると、摩耗深さは.μmとなります。オーバーレイの厚さをμm程度とすると、オーバーレイは既に摩耗していることになります。粒度分布粒度分布は.～.μmの範囲にあり、.μmにピークが確認されました。分析結果粒度分布粒度分布は.～.μmの範囲にあり、.μmにピークが確認されました。機器の潤滑状態摩耗粒子の形態観察の結果、潤滑状態が正常な場合に発生する摩耗粒子、金属接触が厳しく、且つ、摩擦熱が高い場合に発生する黒錆、局部的に高圧・高温となる場合に発生するフリクションポリマが比較的多く観察されました。SOAP-TSOAP-Tの結果、鉄、銅、クロム、ニッケル、油の添加剤成分である亜鉛、カルシウム、マグネシウム、外部から混入したと思われるアルミニウム、ナトリウムが検出されました。SOAP-TSOAP-Tの結果、鉄、錫、油の添加剤成分であるカルシウム、外部から混入したと思われるリン、バリウム、アルミニウム、ナトリウムが検出されました。フェログラフィー異常摩耗の早期発見パラメータであるIs値がの乗と良好の範囲にあり、摩耗粒子の形態観察の結果、潤滑状態が正常な場合に発生する摩耗粒子、金属接触が厳しく、且つ、摩擦熱が高い場合に発生する黒錆、局部的に高圧・高温となる場合に発生するフリクションポリマが比較的多く観察されました。
報告№107-4545 報告№108-5033 | 分析№107-02185 分析№108-01098 | 108-01098 | トライボ診断の結果、全てのデータが良好であることから、この油は継続使用可能と判断します。は良好と判断します。粘度は良好。粘度は.mm/sと新油値mm/sに比較して、粘度変化率は-.％で、当社推奨の管理限界値である±％以内にあり、良好と判断します。粘度はmm/sでした。粘度はmm/sでした。粘度指数はでした。粘度指数はでした。水分は良好。水分は.ppmと当社推奨の管理限界値の以下であり、良好と判断します。全酸価は良好。全酸価は.mgKOH/gと新油値.mgKOH/g以内であり、良好と判断します。
報告№108-0227 報告№110-00762 | 分析№108-01664 分析№110-003626 | 110-003626 | Iカップリング発光分光分析供試のディーゼルエンジン油を分析した結果、検出された金属元素は、SOAPの結果表に示すように、鉄、鉛、銅、アンチモン、錫、リン、亜鉛、カルシウム、アルミニウム、ケイ素、、ナトリウム、マグネシウム、ホウ素でした。これら検出された金属元素から発生箇所を推定すると、鉄、鉛、銅、アンチモン、錫・エンジン部品リン、亜鉛、カルシウム、ホウ素・オイル添加剤アルミニウム、ケイ素、ナトリウム、マグネシウム・外部混入異物であると思われます。このうち、機械部品が摩耗したと思われる元素はのグループです。銅を使用した箇所の溶出・摩耗SOAPの結果表に示すように、銅がppm検出されました。検出される要因は、軸受の摩耗と亜鉛系添加剤との反応による溶出に大別することができますが、本試料の場合の銅の検出は、分析データから判断して以下の事例にしめす添加剤との反応で発生したことがわかりました。摩耗で発生する場合一般に、ディーゼルエンジンのクランクメタルは積層構造になっており、クランクメタルの最表面はホワイトメタル層が存在し、その下にニッケル層、さらにその下には鉛を含む銅系軸受材料のケルメット層が存在します。ディーゼルエンジンのメタルは、設計上、油膜が正常に形成される流体潤滑が基本であることから、通常の使用においては摩耗しにくいと思われますが、メタルの潤滑部に流体潤滑になりにくい部分が発生するとメタル表面の軟質金属部が摩耗しメタル部のすぐ下のニッケル部まで摩耗し始め、ホワイトメタル層の主成分である錫や鉛、そしてメタルの第二層のニッケルやバックメタルの銅が検出されます。積層構造クランクメタルの断面写真添加剤との反応で発生する場合亜鉛系添加剤は、金属の銅が添加剤中の成分と反応し、銅をイオン化させる働きがあり、これによって潤滑油中に銅が検出されることがあります。フェログラフィー異常摩耗の早期発見パラメータとして摩耗粒子を定量化して評価するフェログラフィーのIs値は、潤滑状態がやや厳しいの乗でした。摩耗粒子の形態で比較的多く観察された粒子は、潤滑状態が正常な場合に発生する摩耗粒子、金属接触が厳しく、且つ、摩擦熱が高い場合に発生する黒錆でした。このような摩耗粒子が観察された場合には、潤滑部では正常なマイルド摩耗、やや厳しい摩耗形態の凝着摩耗が発生していることが分かります。重量汚染度は.mg/mlでした。フィルタ表面の異物観察ですす、鉄錆等が観察されました。水分はppmと当社推奨の管理限界値を超えていました。今後、水分の影響でエンジン内部に錆が発生し、その影響で摩耗が発生する懸念があります。対象設備は継続使用可能な状態にあると判断します。但し、水分の影響により金属表面で腐食摩耗が発生し、発生した鉄錆等の粒子が潤滑部に噛み込み摩耗が進行することがありますので、更油或いは部分更油などにより相対的に水分濃度を低くするなどの方法を推奨します。また、摩耗の進行を監視するため、定期的に分析を実施し、摩耗の進行状況を確認することを併せて推奨します。
報告№105-6043 | 分析№105-01361 | 105-01361 | 回目の初期試験を実施した結果、摩耗は安定し、潤滑油も継続使用可能と判断します。これらのことは、前回に比較して、計数汚染度はNAS級からNAS級にランク上昇しているものの、良好の範囲にあることSOAP／D-SOAPの鉄及び錫濃度に大きな変化がないこと異常摩耗の早期発見パラメータであるフェログラフィーのIs値が.と良好の範囲にあること以上のことから判断しました。
報告№107-0366 報告№111-00547 | 分析№107-01900 分析№111-002490 | 111-002490 | 濾過前の試料油を分析した結果、メタルの主成分である錫がSOAPでppm、D－SOAPで検出されました。摩耗粒子の形態観察の結果、ホワイトメタルが比較的多く観察されました。メタルの摩耗年月のメタル交換後から今回までの累積錫濃度は、トライボレポートの累積錫濃度に示すとおりppmです。この累積錫濃度ppmと油量リットルから平均的な摩耗深さを計算した結果、平均的な摩耗深さはμmとなりました。メタルの初期の表面粗さをRmaxμmと仮定すると、この計算結果からメタルの表面は既に鏡面になっている部分があると思われます。今後、油膜が形成されにくくなり、メタルの摩耗が進行することが懸念されます。これらの障害発生に対する弊害を勘案の上、今後も定期的にトライボ診断を実施し、摩耗の進行状況を確認することを推奨します。また、停止直前に軸受温度の上昇が確認される場合、損傷の危険がありますので、その場合、軸受摺動面の点検が必要となります。軸受温度の変化を確認されることを併せて推奨します。
報告№109-09136 報告№112-00041 | 分析№109-001160 分析№112-000100 | 112-000100 | 対象設備は継続使用可能な状態にあると判断します。但し、今後も摩耗の進行を傾向監視するため、以下の対策を推奨します。定期的な分析摩耗の進行を監視するため、定期的に分析を実施し、分析データによる摩耗の進行状況を確認することを推奨します。フェログラフィーIs値は異常摩耗の早期発見パラメータのつで、摩耗粒子を定量化するために用います。今回のIs値はの乗であり、潤滑状態は厳しいと判断できます。摩耗粒子の形態で比較的多く観察された粒子は、潤滑状態が正常な場合に発生する摩耗粒子局部的に高圧・高温となる場合に発生するフリクションポリマ反応生成物でした。これらの摩耗粒子が観察された場合、潤滑部で発生している摩耗形態は、正常なマイルド摩耗であり、そして局部的ではあるものの高圧・高温の箇所が発生していることも分かります。フリクションポリマは、潤滑油がギヤ歯面や軌道面に押し込められ高圧状態になると同時に、圧縮熱により高温状態になった結果、基油自身が重合反応を起こし生成することが知られています。そのため、高圧高温状態の解消がなされなければ、潤滑油の劣化が進行し、粘度上昇に因る潤滑異常に進展する場合があります。Iカップリング発光分光分析供試の潤滑油を分析した結果、検出された金属元素は、SOAPの結果表に示すように、鉄、銅、リン、亜鉛、カルシウム、バリウム、ナトリウム、ホウ素でした。検出された金属元素から発生箇所を推定すると鉄、銅、亜鉛・ギヤ・ボールネジ等リン・オイル添加剤カルシウム、バリウム、ナトリウム、ホウ素・外部混入異物であると思われます。このうち、機械部品が摩耗したと思われる元素はのグループです。計数汚染度はNAS級と当社推奨の管理限界値内にあるものの、やや高い値でした。D－SOAPで油の添加剤成分であるリンが検出され、フィルタ表面の異物観察で表面が茶褐色で鉄錆、砂、樹脂等が観察されたことから、汚染度が高い要因は、摩耗とスラッジ、そして外部混入異物の影響と思われます。
報告№109-09136 報告№111-00114 | 分析№109-001160 分析№111-000598 | 111-000598 | 潤滑油および軸受は継続使用可能な状態あると判断します。Iカップリング発光分光分析供試のタービン油を分析した結果、SOAP／D－SOAPでニッケル、錫、リン、ケイ素、ナトリウム、ホウ素が検出されました。これらの検出された金属元素から発生箇所を推定するとニッケル、錫・軸受等リン・オイル添加剤ケイ素、ナトリウム、ホウ素・外部混入異物であると思われます。このうち、機械部品が摩耗したと思われる元素はのグループですが、検出されている軸受メタル成分の検出量が僅かであることから軸受は健全であると判断します。水分、計数汚染度は共に良好でした。粘度、全酸価、IR、RBOTの各データは良好でした。尚、別紙RBOTの減少傾向から油の余寿命を求めた結果、本試料は直近の更油から起算して稼働日数が年月まで使用可能であることが分かります。
報告№109-09136 報告№111-00770 | 分析№109-001160 分析№111-003871 | 111-003871 | 潤滑油は継続使用可能な状態にあると判断します。、汚染状態、は良好でした。油の余寿命は、使用油の使用期間または使用時間が不明であったため、ご依頼の油の余寿命に関する検討は行えませんでした。ただし、分析の結果で新油値がminであったことから、使用期間を仮にヶ月間と仮定すれば余寿命は十二分にあると言えます。可能であれば、使用期間、あるいは使用時間の情報をご提供下さい。
報告№109-09330 報告№109-09330 | 分析№109-002251 分析№109-002251 | 109-002251 | 泡立ち試験の結果は、一般的には消泡性能が低下していると判断できる値の-ですが、新油値の-と同レベルにあったため、良好と判断します。また、を示す粘度、水分、全酸価の各データが良好の範囲にあることから、本試料油は継続使用可能と判断します。機器の潤滑状態潤滑状態指数はのマイナス乗と濾過設備のない機器であれば正常な潤滑状態にあると判断できます。しかし、フィルタが設置されているため、別紙インライン・オフラインフィルタの影響に示すとおり、粒子の大部分は捕捉されることから、異常な摩耗状態が発生したとしても正常な潤滑状態にあると誤認してしまう可能性があります。これらのフィルタの影響を検討した結果、ギヤは継続使用可能な状態にあると思われますが、潤滑状態指数は摩耗がやや厳しい状態であるの乗領域にあると推定できます。この推定した潤滑状態指数は、前回のの乗と同様、今回もの乗領域であり、前回から今回までの間の運転状態が前回より以前と大きな差がなければ、摩耗は安定した状態にあったものと思われます。計算により求めたLCインデックスがこの値であれば、ギヤおよび転がり軸受の継続続使用は可能と思われますが、運転条件によっては摩耗の進行が速まる場合もあると思われますので、定期的に分析を実施し、摩耗の進行状況を監視することを推奨します。泡立ち試験の結果、消泡性能が低いと判断できる値であるものの、新油と同レベルにあると判断します。粘度は良好。粘度は.mm/sと新油値.mm/sに比較して、粘度変化率は-.％で、当社推奨の管理限界値である±％以内にあり、良好と判断します。粘度粘度はmm/sとなっています。粘度指数粘度指数はとなっています。泡立ち試験泡立ち試験は-と新油と同レベルにあり、消泡性能が新油と同レベルにあると判断します。水分はと当社推奨の管理限界値の以下にあり、良好と判断します。全酸価全酸価は.mgKOH/gと新油値.mgKOH/gに比較して高いものの、IRの結果で油劣化の兆候を示すカルボン酸の吸収が確認されていないことから、良好と判断します。機器の潤滑状態精密な濾過設備がない機器であれば、潤滑状態指数は正常の範囲にあると判断します。潤滑状態指数異常摩耗の早期発見パラメータである潤滑状態指数がのマイナス乗と精密な濾過設備がない機器であれば、潤滑状態指数は正常の範囲にあると判断します。
報告№109-09136 報告№113-00467 | 分析№109-001160 分析№113-001943 | 113-001943 | 軸受は継続使用可能な状態にあると判断します。但し、SOAPで銅濃度が高いことから、以下の対策を推奨します。油劣化の確認今後、別紙鉱油の酸化に対する金属触媒の影響に示すように銅濃度の増加に伴い酸化速度が速まる可能性があるため、定期的に分析を実施し、油劣化の進行状況を確認することを推奨します。は、フェログラフィーおよびSOAP/D-SOAPの結果から総合的に判断した結果、継続使用は可能ですが、今後の機器の機能を確認するためにも傾向管理が有用と考えます。フェログラフィー【定量分析：Is値】Is値は異常摩耗の早期発見パラメータのつで、摩耗程度を定量化するために用います。前回に比較してIs値はのマイナス乗からマイナス乗に上昇しているものの、低い値でした。フェログラフィー【定性分析：摩耗粒子および摩耗形態観察】分析結果から観察された全ての粒子量は少でした。Iカップリング発光分光分析【SOAP/D-SOAP】検出された金属元素から発生箇所を推定すると、以下の通りでした。銅、ニッケル・軸受等リン、亜鉛・添加剤カルシウム、ナトリウム・外部混入異物銅の溶出SOAPの結果、銅がppmと、比較的高い値でした。銅の溶出箇所は、貴社ご提供の図面から判断するとデフレクターあるいはバッフルという部品と考えられます。これらの部品はオイルシールの役目を果たしていることから、溶出が継続した場合、シャフトとのギャップが増大し、油漏れの原因になることが懸念されます。巡視の際には油漏れと油面の低下に注意を払う必要があります。今後も銅の溶出が継続した場合、ギャップが増大することにより油漏れが発生し、さらには油面低下により潤滑不良が発生し、摩耗が進行する可能性があります。また、別紙鉱油の酸化に対する金属触媒の影響に示すように潤滑油の酸化劣化は、銅濃度の増加とともに加速することが分かっています。前回に比較して計数汚染度はNAS級からNAS級にランク上昇し、重量汚染度は.mg/mlから.mg/mlに増加しているものの、共に当社推奨の管理限界値以下であり、良好でした。
報告№109-09094 報告№112-00124 | 分析№109-000870 分析№112-000477 | 112-000477_date121128 | 潤滑油および軸受は継続使用可能な状態にあると判断します。定期的な分析凝着摩耗の進行を監視するため、定期的に分析を実施し、分析データによる摩耗の進行状況を確認することを推奨します。はフェログラフィーおよびSOAP-Tの結果から総合的に判断した結果、やや厳しい状態にあると考えられます。フェログラフィー【定量分析：Is値】Is値は異常摩耗の早期発見パラメータのつで、摩耗粒子を定量化するために用います。今回のIs値はの乗とやや高い値でした。フェログラフィー【定性分析：摩耗粒子および摩耗形態観察】分析結果から比較的多く観察された粒子は、以下の通りでした。正常な摩耗粒子・潤滑状態が正常なマイルド摩耗により発生。シビア粒子・潤滑状態がやや厳しい凝着摩耗により発生。金属潤滑部が局部的に油膜切れを起していると考えられます。Iカップリング発光分光分析【SOAP-T】検出された金属元素から発生箇所を推定すると、以下の通りでした。鉄、亜鉛・軸受等カルシウム、ナトリウム・外部混入異物水分、計数汚染度、重量汚染度は共に良好でした。．粘度、酸価、IR、RBOTの各データは良好でした。尚、RBOTがminと管理基本値のminに比較してmin減少していました。このまま継続使用した場合、この減少傾向から限界値に到達するのは、別紙図RBOTの減少傾向に示すように年月と推定されました。残りの継続使用期間は、約年間であると予測されます。≪状態監視とパラメータ≫分析の目的および各分析のパラメータは以下の通りです。特性低下目的：油の分析結果から、や劣化傾向ならびに添加剤の消耗程度、残存寿命などを確認する。粘度JISK酸価JISK赤外線吸収スペクトルJISK酸化安定度試験JISK汚染目的：油の分析結果から、砂塵あるいは水・異種油などによるや、異物混入の有無を確認する。水分JISK計数汚染度JISB重量汚染度JISB光学顕微鏡観察摩耗目的：油中の摩耗粒子を分析する事により、回転・摺動部の潤滑状態、摩耗劣化の程度、余寿命などを解析する。摩耗診断電子顕微鏡観察JISKX線マイクロアナリシス油中金属濃度JISK≪分析結果≫特性低下粘度：良好粘度値mm/sの管理基本値mm/sに対する変化率は+％であり、○○管理限界値±％以内に留まっています。酸価：良好酸価.mgKOH/gは管理基本値の.mgKOH/g以内にあることから、問題は無いと判断します。赤外線吸収スペクトル：良好酸化安定度試験：良好酸化安定度試験の結果、数値minは○○管理限界値min以上に留まっており、現時点での使用は可能と判断します。汚染水分：良好水分値.ppmは○○管理限界値以内に留まっています。計数汚染度：良好計数汚染度はNAS級と当社推奨の管理限界値NAS級以内にあります。重量汚染度：良好重量汚染度は.mg/mlと当社推奨の管理限界値mg/ml以内にあります。光学顕微鏡観察：良好光学顕微鏡写真は捕捉された汚染物の量は少なく、スラッジは確認されませんでした。摩耗摩耗診断：注意摩耗診断の結果、異常摩耗の早期発見パラメータであるIs値がの乗とやや高く、金属潤滑部が局部的に油膜切れを起して発生するシビア粒子が比較的多く観察されました。電子顕微鏡観察・X線マイクロアナリシス：今回は実施していません。油中金属濃度：良好油中金属濃度の結果、鉄、亜鉛、外部から混入したと思われるカルシウム、ナトリウムが検出されたものの、良好と判断します。
報告№107-4508 報告№107-6523 | 分析№107-00526 分析№107-00692 | 107-00692 | 初期試験を実施した結果、摩耗の安定が確認され、潤滑油も継続使用可能と判断します。これらのことは、前回に比較して、計数汚染度は等級に変化がないことSOAP／D-SOAPの鉄および錫濃度に変化がないこと異常摩耗の早期発見パラメータであるフェログラフィーのIs値が.と良好の範囲にあること以上のことから判断しました。
報告№105-6050 報告№105-5068 | 分析№105-01529 分析№105-02825 | 105-02825 | 精点Aを実施した結果、計数汚染度が前回と同じくNAS級と当社推奨の管理限界値に到達していました。異常摩耗の早期発見パラメータであるフェログラフィーのIs値が前回と同じくの乗とやや高く、摩耗粒子形態観察及び光学顕微鏡写真で外部から混入した砂が多く観察されたことから、汚染度が高い原因は、外部から混入した異物の影響と考えられます。一方、D－SOAPの結果で、軸受メタルの主成分の錫が、前回のからに増加していたことから、メタル摩耗が進行しつつあると思われました。今後、異物が軸受摺動面に噛み込むなどが原因で更に摩耗が進行する場合が懸念されるため、可能であれば濾過を実施されることを推奨します。尚、濾過ができない場合は、ヶ月以内に精点Bを実施し、摩耗の進行状況を確認することを併せて推奨します。これらのことは、計数汚染度が前回と同じくNAS級と当社推奨の管理限界値に到達していたこと異常摩耗の早期発見パラメータであるフェログラフィーのIs値が前回と同じくの乗とやや高く、摩耗粒子形態観察の結果、外部から混入した砂が多く観察されたことD－SOAPの結果、前回に比較して軸受メタルの主成分である錫がからに上昇したこと光学顕微鏡写真に見られるように、外部から混入した砂が多く観察されたこと以上のことから判断しました。
報告№108-0227 報告№112-00669 | 分析№108-01664 分析№112-003117 | 112-003117 | 潤滑油は継続使用可能な状態にあると判断します。分析の結果、今回の分析データは、年前の前回データに比較し、～μmの粒子サイズが約倍増加していたことがわかりました。潤滑油をフィルタで濾過し表面を観察したところ、鉄錆、砂等が観察されたことから、汚染度が高い要因は、採油時に混入したものか、或いは、ドレンプラグに沈殿していた外部混入異物を採取した影響と思われました。汚染度上昇により、場合によっては異常振動に進展することもあることから、今後、再分析により状態監視を継続することを推奨します。軸受は継続使用可能な状態にあると判断します。但し、切削摩耗や凝着摩耗が発生していることから、以下の対策を推奨します。定期的な分析今後懸念される切削摩耗や凝着摩耗の進行を監視するため、定期的に分析を実施することを推奨します。油劣化の確認今後、別紙鉱油の酸化に対する金属触媒の影響に示すように銅濃度の増加に伴い酸化速度が速まる可能性があるため、今回の分析から短期間のうちに再分析を実施し、油劣化の進行状況を確認することを推奨します。最適な採油方法本試料油は、機器停止中にドレンプラグから採油されているため、分析データが高濃度に出ていると推定されます。正確なデータによる診断を行うためにも、今後の採油は、極力運転中もしくは停止直後の油槽中層部から実施されることを推奨します。軸受の摩耗状態はフェログラフィーおよびSOAP／D-SOAPの結果から総合的に判断した結果、継続使用は可能ですが、機器の機能を保持するためにも傾向管理が有用と考えます。フェログラフィー【定量分析：Is値】Is値は異常摩耗の早期発見パラメータのつで、摩耗粒子を定量化するために用います。今回のIs値はの乗と高い値でした。フェログラフィー【定性分析：摩耗粒子および摩耗形態観察】分析結果から比較的多く観察された摩耗粒子は、以下の通りでした。切削粒子・異物や金属表面の微小突起による切削摩耗により発生。シビア粒子・潤滑状態がやや厳しい凝着摩耗により発生。金属潤滑部が局部的に油膜切れを起していると考えられます。球状粒子・金属接触が厳しく、且つ、金属が溶融するほどの高い摩擦熱が発生していると考えられます。観察された摩耗粒子の中でも切削粒子、シビア粒子、球状粒子は、注意が必要です。切削摩耗は、他の摩耗形態に比較して摩耗進行速度が速く注意が必要で、定期的なトライボ診断による状態監視が必要と考えます。切削摩耗の原因となる混入異物が残留している場合、この異物により切削摩耗が継続して発生する可能性があります。シビア粒子は、凝着摩耗に分類されます。この摩耗粒子は、摺動面で凝着、破断を繰り返し、この過程で生じる移着粒子が成長して摩耗粒子となります。そのため、摺動面では局部的に油膜切れが発生していることを示しています。この状態が継続した場合、摩耗粒子のサイズは徐々に大型化していき、軸受の損傷に至る場合がありますので、傾向監視が必要です。観察された摩耗粒子の中でも球状粒子は、異常摩耗の兆候を示す形態のパラメータで、この摩耗粒子が発生する場合、潤滑状態に注意が必要です。球状粒子の発生原因は、一般に、溶接工事、溶接作業などによる溶接スパッタの混入電食による発生厳しい金属接触による摩耗が考えられます。球状粒子の発生原因が、の溶接スパッタの混入であれば、今後増加しないと思われますが、が考えられる場合は、原因を取り除かなければ球状粒子は増加すると考えられます。Iカップリング発光分光分析【SOAP／D-SOAP】検出された金属元素から発生箇所を推定すると、以下の通りでした。鉄、鉛、銅、ニッケル、錫・軸受等リン、亜鉛・添加剤ナトリウム・外部混入異物軸受の摩耗深さ分析結果から軸受メタルの摩耗深さを求めました。更油およびメタルの交換時期などの情報が不明であるため、過去の分析データの中で、SOAPの結果で得られている最も高い錫濃度ppmと油量Lから計算しました。その結果、メタル表面の平均的な摩耗深さは.μmとなり、メタルの表面粗さを軸受表面の一般的な粗さであるμmと仮定すると、摩耗は軽微であると推定されます。銅を使用した箇所の溶出・摩耗SOAPの結果、銅がppm検出されました。銅を使用した箇所が亜鉛系添加剤の影響により溶出・摩耗しているか、或いは、オイルリングと主軸間、またはオイルリングと軸受台金側面との間で摩耗が発生していると考えられます。亜鉛系添加剤を使用している潤滑油で銅が検出される場合、潤滑系統内で銅が亜鉛系添加剤の影響により溶出することが知られています。今回の検出は、この溶出と摩耗との双方によるものと考えられます。今後、別紙鉱油の酸化に対する金属触媒の影響に示すように濃度の増加に伴い酸化速度が速まる可能性があります。一方、オイルリングで摩耗している場合、オイルリングと主軸の間で摩擦が低下したり、台金との摩擦が増大するなどの影響でオイルリングが円滑に回転し難い状況が発生します。その結果、潤滑油のかき揚げ量が減少し、軸受摺動面で油膜切れを引き起こす可能性があります。計数汚染度は、NAS級と当社推奨の管理限界値に到達していました。フィルタ表面の異物観察で金属片、鉄錆、砂等が観察されたことから、汚染度が高い要因は、摩耗と外部混入異物の影響と思われます。粘度、水分、酸価、IRの各データは良好でした。
報告№104-0378 報告№104-0416 | 分析№104-02669 分析№104-02908 | 104-02908 | 分析の結果、軸受の摩耗は安定していると判断します。これらのことは、前回に比較して、計数汚染度は等級に変化がないことSOAP／D-SOAPの鉄及び錫濃度に大きな変化がないこと異常摩耗の早期発見パラメータであるフェログラフィーのIs値が、.と良好の範囲にあること以上のことから判断しました。尚、を示す粘度、水分、全酸価、RBOT、IRの各データが良好であることから、この油は継続使用可能と判断します。
報告№109-09094 報告№109-09094 | 分析№109-000893 分析№109-000893 | 109-000893 | 分析の結果、全てのデータが良好であることから、この油は継続使用可能と判断します。特性低下全ての項目が良好の範囲にあったことから、特性低下は認められず良好と判断します。粘度は良好と判断します。粘度はmm/sと新油値mm/sに比較して、粘度変化率は+.％で、当社推奨の管理限界値である±％以内にあり、良好と判断します。全酸価は良好と判断します。全酸価は.mgKOH/gと新油値.mgKOH/gに比較して高い値であるものの、有機物・有機化合物の結果、油劣化の兆候を示すカルボン酸の吸収が確認されていないことから、良好と判断します。有機物・有機化合物の結果、良好と判断します。有機物・有機化合物の結果、油劣化の兆候を示すカルボン酸の吸収が確認されていないことから、良好と判断します。酸化安定度の結果、良好と判断します。酸化安定度はminと当社推奨の管理限界値のmin以上であり、良好と判断します。汚染は良好と判断します。水分は良好と判断します。水分はppmと当社推奨の管理限界値の以下であり、良好と判断します。
報告№108-0133 報告№108-0150 | 分析№108-00811 分析№108-00979 | 108-00979 | 分析の結果、異常摩耗の早期発見パラメータであるフェログラフィーのIs値がのマイナス乗と良好の範囲にあるものの、摩耗粒子の形態観察で金属接触が厳しい場合に発生するシビア粒子が観察されました。フィルタ精度μmの油清浄機が設置されているにもかかわらず、μmサイズ以上の粒子が観察されており、仮に油清浄機が設置されていなかったとすると、更に大型の摩耗粒子が観察されるものと思われ、摩耗が連続的に進行する混合潤滑領域になっていることも予想されます。なるべく早い時期に再分析を実施し、摩耗の進行状況を確認することを推奨します。再分析の際には、油清浄機の濾過効率を考慮した評価が重要であるため、油清浄機の入口と出口の箇所から採油を実施することを推奨します。尚、を示す粘度、水分、全酸価、IRの各データが良好であることから、この油は継続使用可能と判断します。
報告№109-09136 | 分析№109-001160 | 113-002554 | 対象設備は継続使用可能な状態にあると判断します。但し、潤滑油の塩基価の低下が確認され、SOAP-Tでカルシウム固形分が非常に高い値で検出されたことから以下の対策を推奨します。更油と次回点検でピストンリング、シリンダライナの点検潤滑油の塩基価の低下が確認されたことから、今後、油中の酸性物質を中和することが出来なくなり、金属表面の腐食が発生することが懸念されます。また、油中からカルシウム化合物が非常に高い濃度で検出されたため、この化合物がコンロッドメタルやクランクメタルの摩耗を促進させる懸念があることから、更油を推奨します。また、化合物発生の原因は、ピストンリング、シリンダライナの摩耗によって燃焼ガスのシール性が低下し、燃焼ガス中の硫黄分と油中のカルシウム添加剤が反応するためと考えられます。そのため、次回点検ではピストンリング、シリンダライナの摩耗状態の点検を推奨します。定期的な分析今後の摩耗推移を監視するため、定期的な分析実施を推奨します。新油の分析酸価は、油の性能を評価するパラメータの一種です。油の性能低下は、新油との比較が必要なことから、未使用油の提供および分析による比較評価を推奨します。異常摩耗の早期発見のパラメータであるIs値は、レベルとやや高い値でした。また、潤滑部の摩耗が認められたため、定期的に潤滑油分析を実施し、摩耗推移を監視することが有用と考えます。固形カルシウム化合物の生成SOAP-Tでカルシウムが検出されました。この固形カルシウムは、潤滑油に混入した燃焼ガス中の酸成分がカルシウム添加剤と中和反応して生成される比較的硬い化合物のため、摺動面に噛み込み、切削摩耗が進行することが懸念されます。詳細は、別紙固形カルシウム化合物の生成をご覧ください。銅を使用した箇所の溶出・摩耗SOAP-Tの結果、銅が検出されました。当該設備の様に亜鉛系添加剤が含まれる潤滑油を使用した場合、潤滑系統内で銅および銅合金が亜鉛系添加剤の影響により腐食、溶出することが知られています。今回検出された銅は、この溶出と摺動部の摩耗により発生したものと考えられます。今後、別紙鉱油の酸化に対する金属触媒の影響に示すように濃度の増加に伴い酸化速度が速まる可能性があります。粘度、水分の各データは良好です。酸価は.mgKOH/gでした。当社に新油値のデータがないことから比較評価できませんでした。塩基価はmgKOH/gと当社推奨の管理限界値mgKOH/g以下にありました。今後、油中の酸性物質を中和することが出来なくなり、金属表面の腐食が発生することが懸念されます。
報告№109-09136 報告№110-00205 | 分析№109-001160 分析№110-000790 | 110-000790 | ・摩耗状態前回に比較してSOAP／D－SOAPの結果、鉄濃度に大きな変化はなく、異常摩耗の早期発見パラメータであるフェログラフィーのIs値がの乗と良好でした。・汚染度前回に比較して計数汚染度はNAS級からNAS級にランク減少し、良好でした。・前回同様に粘度、水分、全酸価、IR、RBOTの各データは良好でした。潤滑油および対象設備は継続使用可能な状態にあると判断します。
報告№102-6036 報告№102-6036 | 分析№102-00599 分析№102-00599 | 102-00599_修正 | 精点Aを実施した結果、を示す粘度、水分、全酸価、IR、RBOTの各データは管理基準値内にあり、この油は継続使用可能と判断します。一方、を確認するために実施したフェログラフィーの結果、摩耗粒子の形態が、メタルコンタクトがあった場合に発生する形態のシビア摩耗粒子であり、今後さらに摩耗が進行し汚染度を上昇させる可能性がありますので、ヶ月後に再度分析を実施し、、摩耗の進行状況を確認されることを推奨します。本試料油は、油濾過機が設置されている油槽であるため、油中の粒子が除去されています。機器の摩耗診断は油濾過機による油中摩耗粒子の減少率を考慮して潤滑状態を解析する必要があります。今回は、この解析を利用した管理方法がありますので、その方法をご提案申し上げます。尚、この解析は、十分に濾過時間が経過し、油中粒子が飽和状態になっていると仮定しています。油濾過機による油中の摩耗粒子の減少率は油濾過機の入口と出口の汚染度を評価し、その結果から求めますが、今回は油濾過機の出口から採取した試料がありませんので、減少率を濾過能力が良好とされる一般的な濾過率.として検討しました。濾過率を考慮した減少率は、油濾過機の吐出量と総油量との比から換算します。本機の油濾過機の吐出量は毎時L、設備油量はLですので減少率は.となります。油濾過機により時間で％の粒子が減少するとした場合、油がパスして増加する粒子数は、今回計数汚染度の～μmレンジですと個/mlの％の個/mlとなります。更に、この発生粒子数から平衡濃度を計算します。平衡濃度は下式により求めます。平衡濃度＝発生粒子数／油濾過機が設置されていない場合の減少率・式油濾過機が設置されていない場合の減少率を.とすると平衡濃度は個/mlとなります。このことから分かるように、本試料油中の汚染度は、油濾過機が設置されていることでNAS級と清浄になっていますが、油濾過機がないと仮定した場合、計算により求めたように～μmレンジの汚染度はNAS級の汚染状態になる可能性を示唆するものととらえる事が出来ます。他のレンジを同様に計算すると以下のようになり、NAS級となります。～～～～以上等級級以上のことから、濾過機の影響で汚染状態は清浄になってはいるものの、摩耗が発生している状態であると考えることができます。傾向を見るためには、油槽から採油すると同時に油濾過機の濾過前と濾過後の位置から採油を実施し、分析結果から減少率を導き、その減少率を上記方法により油濾過機がない場合の粒子数を求め、その粒子数の変化により金属接触が進行しているか落ち着いてきているのかが確認できます。この解析法を利用すれば、摩耗粒子の変化を捉えやすくなり、摩耗の進行状況を把握し易くなります。是非、濾過機の前後の箇所から採油を実施し、本解析法を採用されますことをご推奨申し上げます。
報告№104-0124 報告№105-4533 | 分析№104-00956 分析№105-01116 | 105-01116 | 分析の結果、本軸受は継続使用可能な状態にあると判断します。このことは、異常摩耗の早期発見パラメータであるIs値がの乗と良好の範囲にあることベアリング軌道面から発生した摩耗粒子はマイルドな潤滑状態で発生した摩耗粒子であり潤滑状態は良好な状態で進行していると考えられること鉄濃度から計算したフレーキングの発生面積が内輪軌道面の面積の凡そ.％であること以上のことから判断しました。
報告№107-0366 報告№111-00523 | 分析№107-01900 分析№111-002401 | 111-002401 | 濾過前の試料油を分析した結果、前回に比較して摩耗粒子の形態観察で潤滑状態が正常な場合に発生する摩耗粒子が比較的多く観察されました。主にサーボシリンダ内壁やポンプ内部で摩耗が発生している可能性が考えられます。現在のところ、NAS級と非常に良好の範囲にあるものの、前回から汚染度が増加していることから、このまま摩耗が進行し、汚染度がNAS級のやや不良領域に増加した場合、バルブ類の動作障害やフィルタの目詰まり等が発生することが懸念されます。これらの障害発生に対する弊害を勘案の上、念のため、ヶ月後に再分析を実施し、摩耗の進行状況および汚染の状態を確認することを推奨します。
報告№109-09136 報告№113-00505 | 分析№109-001160 分析№113-002116 | 113-002116 | 潤滑油および対象設備は継続使用可能な状態にあると判断します。前回に比較して、異常摩耗の早期発見のパラメータであるIs値は-の正常レベルから変化はなく、観察された粒子は極少量だったことから、は良好です。尚、SOAPの結果で、使用油であるスーパーハイドロAに添加剤として含まれていないカルシウムがppmと比較的高い濃度で検出されました。前回使用していたダフニースーパーマルチオイルWRが更油時に残留しており、その添加剤成分が検出されたと推定されます。計数汚染度、重量汚染度は共に良好です。．粘度、水分、酸価、IRの各データは良好です。
報告№106-0227 報告№106-0380 | 分析№106-01279 分析№106-02063 | 106-02063 | トライボ診断の結果、摩耗粒子形態観察で転がり軸受の寿命の指標となるフレーキングの発生は確認されなかったものの、赤錆が比較的多く観察されました。この赤錆は、海水の混入による影響と思われます。今後、この赤錆が軌道面に噛み込み、この傷が起点となって、フレーキングに進展することが懸念されたため、稼働時間が今回の採油から時間程度経過した時点で再度分析を実施し、フレーキングの発生状況を確認されることを推奨します。SOAPの結果で海水に含まれるマグネシウム、D－SOAPの結果でナトリウム、マグネシウムが検出され、フェログラフィーで赤錆が多く観察されたことから、海水が混入し、その影響で腐食した可能性も考えられました。早めのグリース交換が必要です。尚、報告書の管理表中に示しているSOAP／D-SOAPは、グリース潤滑の場合、摩耗粒子が均一に分散していないため、測定値が大きく変動することがありますので参考値としてお考え下さい。
報告№107-0366 報告№110-00616 | 分析№107-01900 分析№110-002689 | 110-002689 | 濾過前の試料油を分析した結果、全てのデータが良好です。尚、RBOTが前回に比較し、min上昇しています。RBOTが上昇した理由は、更油、補給を実施した仮設タンクで他の軸受油と混合して濾過を実施した濾過機配管内や仮設タンクなどにスラストメタル潤滑油や圧油などの他部位で使用されている油が残留していた以上のことが考えられます。お客様からの情報によると前回から今回までの間に濾過を実施していることから、およびが考えられます。今回の分析結果で、全酸価および粘度の各データに大きな変化はなく、異種油の混入などは確認されていないため、本試料油は継続使用可能な状態にあります。今後は、今回のRBOT値を基に潤滑油の寿命を評価します。
報告№109-09136 報告№112-00349 | 分析№109-001160 分析№112-001375 | 112-001375 | 軸受は継続使用可能な状態にあると判断します。はフェログラフィーおよびSOAP／D-SOAPの結果から総合的に判断した結果、正常な状態にあると考えられます。フェログラフィー【定量分析：Is値】Is値は異常摩耗の早期発見パラメータのつで、摩耗粒子を定量化するために用います。今回のIs値はの乗と低い値でした。フェログラフィー【定性分析：摩耗粒子および摩耗形態観察】分析結果から比較的多く観察された粒子は、以下の通りでした。正常な摩耗粒子・潤滑状態が正常なマイルド摩耗により発生。Iカップリング発光分光分析【SOAP／D-SOAP】検出された金属元素から発生箇所を推定すると、以下の通りでした。鉄、銅、錫・軸受等リン・添加剤カルシウム、アルミニウム、ナトリウム・外部混入異物計数汚染度は良好でした。分析結果は良好と判断します。計数汚染度計数汚染度はNAS級と当社推奨の管理限界値のNAS級以下にあり、良好でした。重量汚染度はmg/mlでした。は良好と判断します。SOAPSOAPの結果、油の添加剤成分であるリンが検出されました。摩耗により発生する鉄は検出されていないことから、良好と判断します。D-SOAPD-SOAPの結果、摩耗により発生する鉄は検出されました。フェログラフィー異常摩耗の早期発見パラメータであるフェログラフィーのIs値がの乗と良好の範囲にあり、摩耗状態は正常と判断します。
報告№111-00058 報告№111-00058 | 分析№111-000380 分析№111-000380 | 111-000380 | 有機物・有機化合物試験で検出されたピークには新グリースと異なるピークが検出されました。IRの結果で新グリースと異なるピークが検出されたことから、グリース名が違うか、或いは、異種グリースが混入した可能性が考えられますので、確認する必要があります。≪状態監視とパラメータ≫分析の目的および各分析のパラメータは以下の通りです。特性低下目的：グリースの分析結果から、グリースの物理的性状や劣化傾向などを確認する。全酸価JISK赤外線吸収スペクトルJISKちょう度JISK滴点JISK摩耗目的：グリース中の摩耗粒子を分析する事により、回転・摺動部の潤滑状態、摩耗劣化の程度、余寿命などを解析する。摩耗診断電子顕微鏡観察JISKX線マイクロアナリシス油中金属濃度JISK≪分析結果≫特性低下全酸価：良好全酸価.mgKOH/gは新油値の.mgKOH/g以内にあることから問題は無いと判断します。赤外線吸収スペクトル：良好ちょう度：良好ちょう度値はと当社推奨の管理限界値であるから以内に留まっています。滴点：良好滴点はと新油値のに比較し高いものの、ちょう度が良好の範囲にあり、かつ、有機物・有機化合物試験の結果で油劣化の兆候を示すカルボン酸の吸収が見られないことから、問題は無いと判断します。摩耗摩耗診断電子顕微鏡観察・X線マイクロアナリシス：今回は実施していません。油中金属濃度：今回は実施していません。
報告№106-0227 報告№106-6096 | 分析№106-01279 分析№106-02128 | 106-02128 | 初期試験を実施した結果、計数汚染度がNAS級と初期値としてはやや高い値でした。異常摩耗の早期発見パラメータであるフェログラフィーのIs値がの乗とやや高く、摩耗粒子形態観察で異物の噛み込みにより発生する切削粒子がやや多く観察されました。また、D－SOAPで鉄、銅、錫が検出されたことから、汚染の要因は、鉄を使用した箇所の摩耗、軸受メタルおよびオイルリングの摩耗によるものと考えられました。オイルリングの摩耗は、摩耗粒子の形態からオイルリングの振れ回りが原因と思われます。また、今回観察された切削摩耗は、異物が混入していない状態に比較して、摩耗進行速度が速く注意が必要です。今後、切削摩耗の進行やオイルリングの振れ回りの影響で潤滑油を適正にかきあげることができなくなるなどの原因で油膜切れを発生させ、軸受メタルの摩耗が更に進行することが懸念されるため、巡視の際にオイルリングの回転状況を確認すると共にヶ月以内に精点Bを実施されることを推奨します。これらのことは、計数汚染度がNAS級と初期値としてはやや高い値であること異常摩耗の早期発見パラメータであるフェログラフィーのIs値がの乗とやや高く、摩耗粒子形態観察の結果、異物の噛み込みにより発生する切削粒子がやや多く観察されたことD－SOAPの結果、鉄、オイルリングの主成分である銅、軸受メタルの主成分である錫が検出されたこと以上のことから判断しました。尚、軸受メタルの摩耗深さをより正確に把握するため、油量と軸受メタルサイズ等をお知らせください。
報告№109-09050 報告№109-09050 | 分析№109-000523 分析№109-000523 | 109-000523 | 今回の採油は、対象設備停止中にドレンプラグから実施しているため、別紙油中粒子の沈降の影響に示すように、沈降の影響を受けて分析データが高濃度に出る可能性があります。今回の分析は、以上のことを踏まえて結果を検討します。分析の結果、摩耗粒子診断で異常摩耗の早期発見パラメータであるIs値がの乗とやや高く、潤滑状態がやや厳しい状態にあることが分かりました。やや厳しい潤滑状態が発生した原因は、局部的な金属疲労により疲労摩耗が発生し、同時に発生した摩耗粒子等の異物が、油膜に入り込み異物の角の切削作用で切削摩耗が発生したためと思われます。局部的な疲労摩耗の発生は、今後疲労摩耗の範囲拡大を示唆しています。それは、摩耗痕に応力が集中し摩耗進展の起点となりやすいことから、今後摩耗範囲が広がり、目視で認識できるようなフレーキングへと進展することが想定されます。また、切削摩耗が観察された場合の軸受寿命は分の程度に低下することが知られていることから今後の摩耗進行には十分な注意が必要です。さらに、フリクションポリマは、タービン油が軸受摺動面で高圧下に押し込められ、高圧状態になると同時に、圧縮熱も発生して高温状態にもなり、その結果、潤滑油が重合して発生することが知られています。そのため、高温高圧状態の解消がなされなければ、潤滑油は劣化する場合があります。切削摩耗発生の原因となる混入異物が残留している場合、この異物により切削摩耗が継続して発生する可能性があります。また、仮に更油が実施されていたとしても、更油だけでは異物を完全に排除できない可能性もありますので、念のため運転再開後に再分析を実施し、摩耗の発生状況を確認することを推奨します。尚、本設備の場合、ポンプの回転数から、理論的な分析周期をもとめ、この周期で採油を実施することで、仮に油が入れ替わっても分析結果から潤滑状態の傾向を確認することが可能となります。ポンプの回転数をお知らせください。特性低下全ての項目が良好の範囲にあったことから、特性低下は認められず良好と判断します。粘度は良好と判断します。粘度はmm/sと新油値.mm/sに比較して、粘度変化率は-％で、当社推奨の管理限界値である±％以内にあり、良好と判断します。全酸価は良好と判断します。全酸価は.mgKOH/gと新油値.mgKOH/g以下であることから、良好と判断します。酸化安定度の結果、良好と判断します。酸化安定度はminと当社推奨の管理限界値のmin以上であり、良好と判断します。汚染は良好と判断します。水分は良好と判断します。水分はと当社推奨の管理限界値の以下であり、良好と判断します。摩耗微小な疲労摩耗粒子の発生は、今後の疲労摩耗の範囲拡大を示唆しています。発生している摩耗形態は疲労摩耗と切削摩耗が混在していることが分かりました。摩耗粒子診断で異常摩耗の早期発見パラメータであるIs値がの乗とやや高く、潤滑状態がやや厳しい状態にあることが分かりました。油中の摩耗粒子は、異物の噛み込みにより発生する切削粒子、微小な疲労摩耗粒子、局部的に高圧・高温となる場合に発生するフリクションポリマがやや多く観察されました。観察された粒子の中でも、微小な疲労摩耗粒子の発生は今後の疲労摩耗の範囲拡大を示唆しています。
|  | 113-000035 | 前回の機器停止直後採油の結果に比較して、今回は機器停止中採油であるにもかかわらず、鉄濃度がppmからppmに増加していることから、摩耗の進行が懸念されます。また、異物の噛み込みにより発生する切削摩耗は比較的少なかったものの、機器停止中の採油のため摩耗粒子が沈降し、補足されていない可能性があるので、以下の対策を推奨します。最適な採油方法による再分析本試料油は、機器停止中に点検口から採油されているため、分析データが低濃度に出ていると推定されます。正確なデータによる診断を行うためにも、運転中もしくは停止直後の油槽中層部から実施し、再度分析を行うことを推奨します。はフェログラフィーおよびSOAP-Tの結果から総合的に判断した結果、機器の機能を確認するためにも傾向管理が有用と考えます。フェログラフィー【定量分析：Is値】Is値は異常摩耗の早期発見パラメータのつで、摩耗粒子を定量化するために用います。前回に比較してIs値はの乗からの乗と、やや高い値でした。フェログラフィー【定性分析：摩耗粒子および摩耗形態観察】分析結果から観察された代表的な粒子は、以下の通りでした。黒錆・潤滑状態がやや厳しい凝着摩耗により発生。金属接触が厳しく、且つ、高い摩擦熱が発生していると考えられます。疲労摩耗粒子・繰返し応力を受けて発生。観察された摩耗粒子の中でも黒錆は、将来的な摩耗の進行に繋がる可能性を示唆しているため、傾向監視が必要と思われます。黒錆は、凝着摩耗に分類されます。この摩耗粒子は、摺動面で凝着、破断を繰り返し、この過程で生じる移着粒子が成長して摩耗粒子となります。そのため、摺動面では局部的に油膜切れが発生していることを示しています。この状態が継続した場合、摩耗粒子のサイズは徐々に大型化していき、設備の損傷に至る場合がありますので、傾向監視が必要です。Iカップリング発光分光分析【SOAP-T】検出された金属元素から発生箇所を推定すると、以下の通りでした。鉄、銅、錫、亜鉛・ギヤ、軸受等リン・添加剤カルシウム、ケイ素、ナトリウム、ホウ素、モリブデン・外部混入異物今回は停止中の採油にも関わらず、前回に比較して鉄濃度がppmからppmに増加していることから、摩耗が進行していることが推定されるため、最適な採油方法で再度分析することを推奨します。
報告№109-09438 報告№109-09438 | 分析№109-02749 分析№109-002749 | 109-002749 | トライボ診断を実施し、、汚染度、潤滑状態を確認する。分析の結果、全てのデータが良好であることから、この油は継続使用可能であり、潤滑状態も正常と判断します。は良好と判断します。粘度粘度はmm/sと新油値mm/sに比較して、粘度変化率は+％で、当社推奨の管理限界値である±％以内にあり、良好と判断します。水分はppmと当社推奨の管理限界値の以下であり、良好と判断します。全酸価全酸価は.mgKOH/gと新油値.mgKOH/gに変化はなく、良好と判断します。IRIRの結果、油劣化の兆候を示すカルボン酸の吸収が確認されていないことから、良好と判断します。は良好と判断します。計数汚染度計数汚染度はNAS級と当社推奨の管理限界値のNAS級以内にあり、良好と判断します。重量汚染度は.mg/mlと当社推奨の管理限界値のmg/ml以内にあり、良好と判断します。機器の潤滑状態機器の潤滑状態は正常と判断します。SOAPによる油中金属濃度SOAPによる油中金属濃度の結果、外部から混入したと思われる亜鉛が検出されました。SOAPによる油中金属濃度SOAPによる油中金属濃度の結果、銅、軸受メタルの主成分である錫、外部から混入したと思われるカルシウム、ナトリウムが検出されました。摩耗粒子診断異常摩耗の早期発見パラメータであるIs値がのマイナス乗と良好の範囲にあり、潤滑状態は正常と判断します。
報告№109-09136 報告№111-00466 | 分析№109-001160 分析№111-002163 | 111-002163 | 軸受は継続使用可能な状態にあると判断します。但し、今後も摩耗の進行を傾向監視するため、以下の対策を推奨します。次回点検でオイルリングの点検燃焼ガス中の硫黄分と添加剤が反応して生成したカルシウム化合物が若干高い濃度を示していました。これは、オイルリングの摩耗により燃焼ガスのシール性が低下したためと推定されることから、次回点検ではオイルリングの摩耗状態の点検を推奨します。更油或いは部分更油による水分濃度の調整水分の影響により金属表面で腐食摩耗が発生し、発生した鉄錆等の粒子が潤滑部に噛み込み摩耗が進行することがありますので、更油或いは部分更油などにより相対的に水分濃度を低くするなどの方法を推奨します。定期的な分析凝着摩耗の進行を監視するため、定期的に分析を実施し、摩耗の進行状況を確認することを推奨します。新油との比較による評価を示す粘度、酸価、塩基価、IRのデータは新油データを基準として評価しています。今回は当社に新油データがなかったため判断できませんでしたが、今後評価する場合は、充填用に新油を同時に分析することをご検討下さい。フェログラフィー異常摩耗の早期発見パラメータとして摩耗粒子を定量化して評価するフェログラフィーのIs値は、潤滑状態が厳しいの乗でした。摩耗粒子の形態で比較的多く観察された粒子は、潤滑状態が正常な場合に発生する摩耗粒子金属接触が厳しく、且つ、摩擦熱が高い場合に発生する黒錆局部的に高圧・高温となる場合に発生するフリクションポリマでした。これらの摩耗粒子が観察された場合、潤滑部で発生している摩耗形態は、正常なマイルド摩耗潤滑状態がやや厳しい凝着摩耗であり、そして局部的ではあるものの高圧・高温の箇所が発生していることも分かります。フリクションポリマは、潤滑油が摺動面に押し込められ高圧状態になると同時に、圧縮熱により高温状態になった結果、基油自身が重合反応を起こし生成することが知られています。そのため、高圧高温状態の解消がなされなければ、潤滑油の劣化が進行し、粘度上昇に因る潤滑異常に進展する場合があります。Iカップリング発光分光分析供試の潤滑油を分析した結果、検出された金属元素は、SOAP-Tの結果表に示すように、鉄、鉛、銅、錫、リン、亜鉛、カルシウム、バリウム、アルミニウム、ナトリウム、マグネシウム、ホウ素でした。検出されたこれらの金属元素から発生箇所を推定すると鉄、鉛、銅、錫・エンジン部品リン、亜鉛、カルシウム、マグネシウム、ホウ素・オイル添加剤バリウム、アルミニウム、ナトリウム・外部混入異物であると思われます。このうち、機械部品が摩耗したと思われる元素はのグループです。鉛および銅を使用した箇所の摩耗・溶出SOAP-Tで鉛がppm、銅がppm検出されました。鉛および銅の影響については、別紙鉛および銅を使用した箇所の摩耗・溶出を御覧ください。カルシウムなどの析出SOAP-Tでカルシウムがppm検出されました。この影響については、別紙カルシウムなどの析出をご覧ください。計数汚染度計数汚染度はNAS級と汚染されていました。フィルタ表面の異物観察で金属片、すす、鉄錆、砂等が観察されたことから、汚染度が高い要因は、摩耗とエンジンオイルの反応生成物、そして外部混入異物の影響と思われます。粒度分布粒度分布は.～μmの範囲にあり、.μmにピークが確認されました。μm以下の粒子が多いことから、燃焼して発生したすす等であることが分かります。水分はppmと当社推奨の管理限界値を超えていました。今後、水分の影響でエンジン内部に錆が発生し、その影響で摩耗が発生する懸念があります。IRIRの結果、油劣化の兆候を示すカルボン酸の吸収が確認されなかったことから、良好と判断します。尚、粘度、酸価、塩基価は、当社に新油データがなかったため、比較ができず評価できませんでした。
報告№107-0366 報告№110-00051 | 分析№107-01900 分析№110-000146 | 110-000146 | 濾過前の試料油を分析した結果、摩耗粒子の形態観察およびフィルタ表面の異物観察で鉄錆、砂等が比較的多く観察されました。観察された鉄錆、砂等は外部から混入したと思われる異物によるものと考えられます。この混入した異物は、軸受摺動面に噛み込み摩耗を発生させることが懸念されます。潤滑異常の早期発見パラメータである摩耗過酷度を示すIs値がのマイナス乗と非常に良好の範囲にあることから、潤滑状態は正常な状態にあると判断できますが、今後観察された異物が軸受摺動面に噛み込み摩耗を発生させる場合もありますので、予防処置として濾過を実施することを推奨します。
報告№109-09136 報告№112-00715 | 分析№109-001160 分析№112-003293 | 112-003293 | 潤滑油および軸受は継続使用可能な状態にあると判断します。尚、潤滑油は劣化しておらず、消泡性能も保持されていることから、更油の必要はないと判断します。最適な採油方法本試料油は、機器停止中に点検窓から採油されています。機器が停止している状態では、別紙油中粒子の沈降の影響に示すように油槽内で撹拌がなくなり固形物が沈降するため、油中汚染度は低くなると推定されます。今後の採油は、極力運転中もしくは停止直後の油槽中層部から実施されることを推奨します。フェログラフィー異常摩耗の早期発見パラメータとして摩耗粒子を定量化して評価するフェログラフィーのIs値は、潤滑状態が正常なのマイナス乗でした。計数汚染度、重量汚染度は共に良好でした。粘度、水分、IR酸化度、RBOTの各データは良好でした。泡立ち試験は、通常新油であれば、シーケンスⅠ～Ⅲどれも泡立ち度はml以下、泡安定度はmlとなります。泡立ち度とは泡導入終了直後の泡の量を示し、泡安定度は泡導入終了後分間静置した後の泡の量です。分析の結果、泡立ち度がシーケンスⅠでml、シーケンスⅡでml、シーケンスⅢでmlと新油と同程度の値でした。泡安定度はシーケンスⅠ・Ⅱ・Ⅲでmlであることから、消泡性能は低下していないことが確認されました。
報告№109-09249 報告№110-00298 | 分析№109-001747 分析№110-001163 | 110-001163 | ポンプC側＋反C側油中金属の分析は、試料油を以上の高温で発光させた光を分光器で分光し、金属固有の波長から元素を特定するとともに、光の強度から濃度を求めるIカップリング発光分光分析法を用います。また摩耗状態は、SOAP法により求めた金属成分と濃度に、フェログラフィー法による早期発見パラメータであるIs値と摩耗粒子分析とを加味し、さらに摩耗粒子の形態により摩擦面で発生している摩耗機構を推定して総合的に判断します。Iカップリング発光分光分析供試のタービン油を分析した結果、検出された金属は油中金属元素の結果表に示すように、鉄、亜鉛、カルシウム、バリウム、ケイ素でした。これら検出された金属元素から発生箇所を推定すると、鉄・軸受等亜鉛、カルシウム、バリウム、ケイ素・外部混入異物であると思われます。このうち、機械部品が摩耗したと思われる元素はのグループです。バリウムの検出金属濃度でバリウムが検出される場合、添加剤として潤滑油に含まれていることがあります。使用油であるFBKタービンには、これらの元素は添加剤として含まれていません。さらに、本設備で使用している新油の分析結果からも検出されていないことから、油名が違うか、或いは、異種油が混入した可能性が考えられます。ケイ素の検出金属濃度でケイ素がppm検出されました。一般に、潤滑油中からケイ素が検出された場合の原因として、シリコン油或いは、シリコン系の添加剤が検出されるフェログラフィーおよびフィルタ表面の異物観察で砂が多く観察されて検出されるシリコングリースをシール部に塗布している場合、このシリコングリースが潤滑油に混入して検出されるなどが挙げられますが、今回検出が比較的高濃度であることからの可能性が考えられます。については、分析結果では確認することが出来ませんので、これに関する情報があれば提供をお願いします。フェログラフィー摩耗粒子分析結果から観察された粒子は、潤滑状態が正常な場合に発生する摩耗粒子異物の切削作用で発生する切削粒子金属潤滑部が局部的に油膜切れを起して発生するシビア粒子局部的に高圧・高温となる潤滑状態で発生するフリクションポリマ外部から混入したと思われる鉄錆、砂等でした。潤滑状態と摩耗形態異常摩耗の早期発見パラメータとして摩耗粒子を定量化して評価するフェログラフィーのIs値は、潤滑状態が厳しいの乗となっていました。摩耗粒子の観察結果から潤滑部では正常な潤滑状態であるマイルド摩耗、異物による切削摩耗、やや厳しい凝着摩耗が発生し、そして局部的に高圧・高温の箇所があることも確認されました。・切削摩耗摩耗形態の中でも切削摩耗は、異物が混入していない状態に比較して摩耗進行速度が速く注意が必要で、定期的なトライボ診断による状態監視が必要と考えます。本軸受が転がり軸受である場合、転がり軸受の寿命が分の程度に低下することが知られており、定期的なトライボ診断による状態監視が必要と考えます。また、切削摩耗発生の原因となる混入異物が残留している場合、この異物により切削摩耗が継続して発生する可能性があります。・フリクションポリマ潤滑油が軸受摺動面や軌道面で高圧下に押し込められ局部的な高圧・高温状態が混在していることがわかりました。特に、高圧高温状態の解消がなされなければ、潤滑油は劣化する場合があります。汚染粒子数・汚染度物重量汚染粒子数はNAS級と当社推奨の管理限界値に到達し、汚染度物重量はmg/mlと当社推奨の管理限界値を超えていました。金属濃度で亜鉛が検出され、フィルタ表面の異物観察で表面が茶褐色で金属片、鉄錆、砂等が観察されたことから、汚染度が高い要因は、摩耗とスラッジ、外部混入異物の影響と思われます。粘度、全酸価、酸化安定度、有機物・有機化合物の各データは良好でした。潤滑油および軸受は継続使用可能な状態にあるものの、以下の対策が必要です。油名の確認金属濃度の結果からFBKタービンに含まれていないバリウムが検出されたことから、油名が違う可能性がありますので、油名をご確認下さい。定期的な分析今後、摩耗の進行を監視するため、定期的に分析を実施することを推奨します。分析結果特性低下特性低下に係るパラメータの分析結果は良好と判断します。粘度粘度はmm/sと新油値mm/sに対する粘度変化率は+％で、当社推奨の管理限界値である±％以内にあり、良好と判断します。全酸価添加タービン油の全酸価は、油メーカによって初期値が違うため統一した管理基準を設定するのが困難であることから、当社では管理限界値を設定しておらず、新油分析値との比較及び他の分析項目の結果より全酸価の状態判断を行います。その結果、全酸価は.mgKOH/gと新油値.mgKOH/g以内にあることから良好と判断します。酸化安定度酸化安定度はminであり、当社推奨の管理限界値のmin以上であることから良好と判断します。有機物・有機化合物有機物・有機化合物は、IRチャートによる新油分析値との比較の結果、cm-付近に劣化の兆候を示すカルボン酸の吸収が確認されていないことから、良好と判断します。色相はLであり、新油値のLに比較して変化はないことから、良好と判断します。汚染に係るパラメータの分析結果は、汚染粒子数は当社推奨の管理限界値に到達し、汚染度物重量は当社推奨の管理限界値を超えていました。水分はppmであり、当社推奨の管理限界値の以下であることから良好と判断します。汚染粒子数はNAS級であり、当社推奨の管理限界値のNAS級に到達していました。汚染度物重量はmg/mlであり、当社推奨の管理限界値のmg/mlを超えていました。摩耗フェログラフィーによる摩耗粒子の観察の結果、異物の切削作用で発生する切削粒子、金属潤滑部が局部的に油膜切れを起して発生するシビア粒子、局部的に高圧・高温となる潤滑状態で発生するフリクションポリマ、外部から混入したと思われる鉄錆、砂等が比較的多く観察されました。異常摩耗の早期発見パラメータであるフェログラフィーのIs値がの乗と高く、摩耗粒子の形態観察の結果、異物の切削作用で発生する切削粒子、金属潤滑部が局部的に油膜切れを起して発生するシビア粒子、局部的に高圧・高温となる潤滑状態で発生するフリクションポリマ、外部から混入したと思われる鉄錆、砂等が比較的多く観察されました。金属濃度SOAP法により金属濃度を測定した結果、潤滑箇所で発生する金属接触によって検出される鉄がppm、外部から混入したと思われる亜鉛がppm、バリウムがppm、ケイ素がppm検出されました。金属濃度酸溶解法により金属濃度を測定した結果、潤滑箇所で発生する金属接触によって検出される鉄が、外部から混入したと思われる亜鉛が、カルシウが、バリウムが検出されました。
報告№109-09249 報告№112-00273 | 分析№109-001747 分析№112-001100 | 112-001100_date120927 | 潤滑油および対象設備は継続使用可能な状態にあると判断します。但し、今後も摩耗の進行を傾向監視するため、以下の対策を推奨します。定期的な分析凝着摩耗の進行を監視するため、定期的に分析を実施し、分析データによる摩耗の進行状況を確認することを推奨します。はフェログラフィーおよびSOAP／D-SOAPの結果から総合的に判断した結果、やや厳しい状態にあると考えられます。フェログラフィー【定量分析：Is値】Is値は異常摩耗の早期発見パラメータのつで、摩耗粒子を定量化するために用います。今回のIs値はの乗と低い値でした。フェログラフィー【定性分析：摩耗粒子および摩耗形態観察】分析結果から比較的多く観察された粒子は、以下の通りでした。正常な摩耗粒子・潤滑状態が正常なマイルド摩耗により発生。シビア粒子・潤滑状態がやや厳しい凝着摩耗により発生。金属潤滑部が局部的に油膜切れを起していると考えられます。黒錆・潤滑状態がやや厳しい凝着摩耗により発生。金属接触が厳しく、且つ、高い摩擦熱が発生していると考えられます。Iカップリング発光分光分析【SOAP／D-SOAP】検出された金属元素から発生箇所を推定すると、以下の通りでした。鉄、亜鉛・ギヤ、軸受等カルシウム、ナトリウム、マグネシウム・外部混入異物水分、汚染粒子数、汚染度物重量は共に良好でした。．粘度、全酸価、酸化安定度、有機物・有機化合物の各データは良好でした。分析結果特性低下特性低下に係るパラメータの分析結果は良好と判断します。粘度粘度はmm/sと新油値mm/sに対する粘度変化率は+％で、当社推奨の管理限界値である±％以内にあり、良好と判断します。全酸価添加油の全酸価は、油メーカによって初期値が違うため統一した管理基準を設定するのが困難であることから、当社では管理限界値を設定しておらず、新油分析値との比較及び他の分析項目の結果より全酸価の状態判断を行います。その結果、全酸価は.mgKOH/gと新油値.mgKOH/gに比較して若干高くなっていますが、IRチャートに示すように劣化の兆候として現れるカルボン酸などの有機物・有機化合物の発生が確認されていないことから、良好と判断します。酸化安定度酸化安定度はminであり、当社推奨の管理限界値のmin以上であることから良好と判断します。有機物・有機化合物有機物・有機化合物は、IRチャートによる新油分析値との比較の結果、cm-付近に劣化の兆候を示すカルボン酸の吸収が確認されていないことから、良好と判断します。色相はLであり、新油値のL.に比較して大きな変化はないことから、良好と判断します。汚染に係るパラメータの分析結果は良好と判断します。水分はであり、当社推奨の管理限界値の以下であることから良好と判断します。汚染粒子数はNAS級であり、当社推奨の管理限界値のNAS級以下であることから良好と判断します。汚染度物重量は.mg/mlであり、当社推奨の管理限界値のmg/ml以下であることから良好と判断します。摩耗フェログラフィーによる摩耗粒子の観察の結果、潤滑状態が正常な場合に発生する摩耗粒子、金属潤滑部が局部的に油膜切れを起して発生するシビア粒子、金属接触が厳しく、且つ、摩擦熱が高い場合に発生する黒錆が比較的多く観察されました。異常摩耗の早期発見パラメータであるフェログラフィーのIs値がの乗と良好の範囲にあるものの、摩耗粒子の形態観察の結果、潤滑状態が正常な場合に発生する摩耗粒子、金属潤滑部が局部的に油膜切れを起して発生するシビア粒子、金属接触が厳しく、且つ、摩擦熱が高い場合に発生する黒錆が比較的多く観察されました。金属濃度SOAP法により金属濃度を測定した結果、潤滑箇所で発生する金属接触によって検出される亜鉛がppm、外部から混入したと思われるマグネシウムがppm検出されました。金属濃度酸溶解法により金属濃度を測定した結果、潤滑箇所で発生する金属接触によって検出される鉄が、亜鉛が、外部から混入したと思われるカルシウムが、ナトリウムが検出されました。
報告№105-0308 | 分析№105-02000 | 105-02000 | 分析の結果、軸受など回転摺動部の摩耗が確認されました。今後さらに摩耗の進行が懸念されるため、ヶ月以内に再度分析を実施し、摩耗の進行状況を確認されることを推奨します。尚、水分濃度がppmとやや高く、発錆予防のため更油または水分除去の実施が必要と判断します。これらのことは、水分がppmと当社推奨の管理限界値を超えていたこと計数汚染度がNAS級とやや高く、重量汚染度がmg/mlと当社推奨の管理限界値を超えていたこと異常摩耗の早期発見パラメータであるフェログラフィーのIs値がの乗とやや高く、摩耗粒子形態観察の結果、金属接触が厳しい場合に発生するシビア粒子、外部から混入した砂が観察されたこと以上のことから判断しました。
|  | 113-002456 | ディーゼルエンジンの分解点検の必要性は、エンジン部品の主成分である鉄、錫、クロムなどの油中金属濃度と、摩耗過酷度、摩耗粒子の形態などをパラメータとして評価します。今回、使用油を分析し、これらのパラメータを確認した結果、水分濃度がと高いことから、エンジン内部での腐食摩耗の発生が懸念されますが、更油して水分を除去することで継続使用は可能であり、分解点検の必要はないと判断します。更油潤滑油は水分濃度が高いことから、金属表面で腐食摩耗が発生し、発生した鉄錆等の粒子が潤滑部に噛み込み摩耗が進行するが懸念されるため、更油を推奨します。定期的なトライボ診断実施今後の摩耗推移を監視するため、定期的に分析を実施することを推奨します。また、対象設備の余寿命を予測するためにも、定期的な分析による傾向監視を複数回実施することを推奨します。新油との比較による評価を示す粘度、酸価、塩基価は新油値を基準として評価しています。正確な診断を行うためにも、分析を実施する場合は、使用している新油を同時に分析することをご検討下さい。水分は当社推奨の管理限界値を超えており、更油が必要な範囲でした。粘度粘度はmm/sでした。当社に新油データが存在せず比較ができなかったことから良否の評価ができませんが、仮に本潤滑油の新油が.mm/sであるとすると、粘度変化率は+％で、当社推奨の管理限界値である±％以内になります。あくまで仮定ですので、新油との比較評価が必要です。水分はppmと当社推奨の管理限界値を超えていました。今後、水分の影響でエンジン内部に錆が発生し、その影響で摩耗が発生する懸念があります。酸価・塩基価・IR潤滑油の酸化劣化は、酸価、塩基価、IRの結果から総合的に判断します。酸価は、mgKOH/g、塩基価はmgKOH/gでした。当社に新油データが存在しないことから酸価、塩基価の評価はできませんが、IRの結果で油劣化の兆候を示すカルボン酸の吸収が確認されていないことから、油は酸化劣化していないと判断します。計数汚染度はNAS級と汚染されていました。粒度分布の中心粒径が.μmと極めて小径であることから燃焼時に発生したすすが汚染物の主体であると推定されます。また、フィルタ残渣に鉄錆や砂が確認されたことから、摩耗粒子やすすに加えて鉄錆や砂が重量汚染度を高めている要因と考えられます。計数汚染度計数汚染度はNAS級と汚染されていました。重量汚染度は.mg/mlでした。光学顕微鏡写真重量汚染度で濾過したフィルタ表面上の夾雑物を光学顕微鏡で観察した結果、金属片、鉄錆、砂等が観察されました。粒度分布粒度分布は.～.μmの範囲にあり、中心粒径は.μmでした。μm以下の粒子が多いことから、燃焼時に発生したすすが主体であると推定されます。異常摩耗の早期発見のパラメータであるIs値は、レベルとやや高い値でした。また、潤滑部の摩耗が認められたため、定期的に潤滑油分析を実施し、摩耗推移を監視することが有用と考えます。シリンダライナ、ピストンリングの摩耗SOAP-Tで鉄がppmと比較的高い値で検出され、フェログラフィーで鉄系のシビア粒子が観察されたことから、鉄を主成分とした部品、例えばシリンダライナやピストンリング等が摩耗している可能性があるため、今後の摩耗進行の監視が有用です。メタルの摩耗SOAP-Tでメタルの主成分である錫がppm、ニッケルが、銅がppm検出されたことから、メタルの極一部で若干摩耗していると推定されます。検出されたメタル成分は現時点では低濃度であることから継続使用に支障がない範囲であると判断しますが、今後、メタル表面の摩耗が加速度的に進行し異常摩耗に進展していく可能性があるため、摩耗推移の監視を推奨します。詳細は、別紙ディーゼルエンジンのメタルの摩耗をご覧下さい。クロムを使用した箇所の摩耗SOAP-Tでクロムがppm検出されたことから、クロムを使用した箇所、例えばカムやカムロール等が摩耗している可能性が考えられるため、今後の摩耗推移の監視が有用です。固形カルシウム化合物の生成SOAP-Tでカルシウムがppm検出されました。この固形カルシウムは、潤滑油に混入した燃焼ガス中の酸成分がカルシウム添加剤と中和反応して生成される比較的硬い化合物のため、摺動面に噛み込み、切削摩耗が進行することが懸念されます。燃焼ガス混入の原因は、ピストンリング、シリンダライナの摩耗によるギャップの発生と考えられます。詳細は、別紙固形カルシウム化合物の生成をご覧ください。
報告№103-0006 報告№103-0006 | 分析№103-00096 分析№103-00096 | 103-00096 | 分析の結果、全てのデータが良好であることから、本試料油は継続使用可能であり、軸受の潤滑状態も正常と判断します。新油との比較が必要ですが、水分及びIRが良好であることから、現時点では使用可能な状態であると考えられますが、今後、粘度変化の把握、油劣化の予測を行う場合、新油データが必要ですので、現在使用している新油をご提供下さい。粘度は判定できませんでした。粘度はmm/sでした。新油データが当社データベースになかったため、判定できなかったものの、油名からISOVGグレードであることが確認できますので、このISOVGグレードの粘度範囲～.mm/sとすると、本試料油の粘度は範囲内にあり、良好と判断します。尚、粘度の変化率を精確に把握することは重要ですので、現在使用している新油を分析し、そのデータを基準に管理することを推奨します。水分は良好と判断します。水分はppmと管理限界値の以下にあり、良好と判断します。全酸価は判定できませんでした。全酸価は.mgKOH/gでした。新油データが当社データベースになかったため、判定できませんでした。全酸価は新油データとの比較管理が必要ですので、現在使用している新油を分析し、そのデータを基準に管理することを推奨します。IRは良好と判断します。IRはチャートに示すように、油劣化の兆候を示すカルボン酸の吸収が確認されていないことから、継続使用可能な状態にあると考えられます。但し、このIRも全酸価同様に新油データとの比較による判断が必要ですので、現在使用している新油を分析することを推奨します。計数汚染度、重量汚染度、共に良好と判断します。計数汚染度は良好と判断します。計数汚染度はNAS級と当社推奨の管理限界値のNAS級以内にあり良好と判断します。重量汚染度は良好と判断します。重量汚染度は.mg/mlと当社推奨の管理限界値のmg/ml以内にあり良好と判断します。機器の潤滑状態フェログラフィーの結果、異常摩耗の早期発見パラメータであるIs値がのマイナス乗と良好の範囲にあり、潤滑状態は良好と判断します。SOAPは良好と判断します。SOAPの結果、摩耗により発生する鉄、錫が検出されていないことから良好と判断します。尚、油の添加剤成分であるリン、ケイ素が検出されました。D－SOAPは良好と判断します。D－SOAPの結果、摩耗により発生する鉄、錫が検出されていないことから良好と判断します。フェログラフィーの結果は、良好と判断します。フェログラフィーの結果、異常摩耗の早期発見パラメータであるIs値がのマイナス乗と良好の範囲にあり、且つ、摩耗粒子の形態観察の結果、金属接触が厳しい場合に発生するシビア粒子が僅かに見られるものの、発生数は少なく良好と判断します。
報告№103-0051 | 分析№103-00658 | 103-00658 | 分析の結果、各軸受は継続使用可能な状態にあると判断します。但し、外部から混入した砂、鉄錆等の異物が比較的多くみられることから、この異物が軸受摺動面に噛み込み摩耗が進行する場合が考えられるため、時間以上経過した時点で再度分析を実施し、摩耗の進行状況を確認することを推奨します。これらのことは、異常摩耗の早期発見パラメータであるフェログラフィーのIs値がのマイナス乗と良好の範囲にあり、D-SOAPの結果、軸受の主成分である錫が検出されていないことから判断しました。
報告№109-09136 | 分析№109-001160 | 112-002798 | 油の劣化進行は確認されなかったものの、油中の汚染度が高く、増加傾向にあることから、以下の対策を推奨します。対象設備は継続使用可能な状態にあると判断します。但し、将来的な摩耗進行の有無を確認するためにも傾向監視を継続することが有効です。濾過摩耗粒子や異物等がギヤ歯面や軸受軌道面に噛み込むことによる摩耗の進行が懸念されるため、可能であれば濾過を推奨します。定期的な分析今後懸念される凝着摩耗、疲労摩耗の進行を監視するため、定期的に分析を実施することを推奨します。新油との比較による評価を示す粘度、酸価のデータは新油データを基準として評価しています。今回は油名が不明であったため評価できませんでしたが、今後評価する場合は、使用している新油を同時に分析することをご検討下さい。使用油名の再確認粘度が規格外にあるため、使用油名の再確認を推奨します。はフェログラフィーおよびSOAP-Tの結果から総合的に判断した結果、継続使用は可能ですが、機器の機能を保持するためにも傾向管理が有用と考えます。フェログラフィー【定量分析：Is値】Is値は異常摩耗の早期発見パラメータのつで、摩耗粒子を定量化するために用います。Is値はの乗とやや高い値でした。フェログラフィー【定性分析：摩耗粒子および摩耗形態観察】分析結果から比較的多く観察された粒子は、以下の通りでした。シビア粒子・潤滑状態がやや厳しい凝着摩耗により発生。金属潤滑部が局部的に油膜切れを起していると考えられます。疲労摩耗粒子・繰返し応力を受けて発生。観察された摩耗粒子の中でもシビア粒子は、将来的な摩耗の進行に繋がる可能性を示唆しているため、傾向監視が必要と思われます。シビア粒子は、凝着摩耗に分類されます。この摩耗粒子は、ギヤ歯面や軸受軌道面で凝着、破断を繰り返し、この過程で生じる移着粒子が成長して摩耗粒子となります。そのため、ギヤ歯面や軸受軌道面では局部的に油膜切れが発生していることを示しています。この状態が継続した場合、摩耗粒子のサイズは徐々に大型化していき、設備の損傷に至る場合がありますので、傾向監視が必要です。Iカップリング発光分光分析【SOAP-T】検出された金属元素から発生箇所を推定すると、以下の通りでした。鉛、銅、錫、亜鉛・ギヤ、軸受等リン・添加剤カルシウム、アルミニウム、ナトリウム・外部混入異物計数汚染度は、NAS級以上と、当社推奨の管理限界値を超えていました。摩耗粒子の形態観察およびSOAP-Tの結果から、汚染度が高い要因は摩耗と外部混入異物の影響と思われます。粘度粘度はmm/sとISOVG規格内にありました。水分はppmと当社推奨の管理限界値以下であり、良好でした。酸価は油名が不明であったため、新油データとの比較ができず評価できませんでした。潤滑油および設備の劣化比較と傾向前回、フェログラフィーおよびSOAP-Tは実施していないため、比較はできませんでした。計数汚染度は、前回に比較してNAS級からNAS級以上とランク上昇し、当社推奨の管理限界値NAS級を超えていました。粘度粘度は前回に比較してmm/sからmm/sに上昇しているものの、前回同様にISOVG規格内にありました。水分は前回に比較してppmからppmに減少し、前回同様に当社推奨の管理限界値以下であり、良好でした。酸価は前回に比較して.mgKOH/gから.mgKOH/gに低下していることから、油劣化は進行していないと考えられます。
報告№109-09136 報告№113-00301 | 分析№109-001160 分析№113-001227 | 113-001227 | 軸受は継続使用可能な状態にあると判断します。但し、SOAPで銅濃度が高いことから、以下の対策を推奨します。油劣化の確認今後、別紙鉱油の酸化に対する金属触媒の影響に示すように銅濃度の増加に伴い酸化速度が速まる可能性があるため、定期的に分析を実施し、油劣化の進行状況を確認することを推奨します。は、フェログラフィーおよびSOAP/D-SOAPの結果から総合的に判断した結果、継続使用は可能ですが、今後の機器の機能を確認するためにも傾向管理が有用と考えます。フェログラフィー【定量分析：Is値】Is値は異常摩耗の早期発見パラメータのつで、摩耗程度を定量化するために用います。Is値はのマイナス乗と、低い値でした。フェログラフィー【定性分析：摩耗粒子および摩耗形態観察】分析結果から観察された全ての粒子量は少でした。Iカップリング発光分光分析【SOAP/D-SOAP】検出された金属元素から発生箇所を推定すると、以下の通りでした。銅、ニッケル、錫・軸受等リン、亜鉛・添加剤カルシウム、ナトリウム・外部混入異物銅の溶出SOAPの結果、銅がppmと、比較的高い値でした。銅の溶出箇所は、貴社ご提供の図面からデフレクターとバッフルという部品からと考えられます。これらの部品はオイルシールの役目を果たしていることから、溶出が継続した場合、シャフトとのギャップが増大し、油漏れの原因になることが懸念されます。巡視の際には油漏れと油面の低下に注意を払う必要があります。今後は、銅の溶出が継続した場合、ギャップが増大することにより油漏れが発生し、さらには油面低下により潤滑不良が発生し、摩耗が進行することが懸念されます。また、銅濃度の増加は、別紙鉱油の酸化に対する金属触媒の影響に示すように濃度の増加とともに酸化速度が加速することが分かっています。計数汚染度はNAS級、重量汚染度は、.mg/mlと、共に良好でした。
報告№107-4508 報告№107-6015 | 分析№107-00526 分析№107-00641 | 107-00641 | 精点Aを実施した結果、使用油のモービルヘビーメディアムJに添加剤として含まれている亜鉛が析出して発生するスラッジと外部から混入したと思われる異物が多く確認されました。このスラッジの影響で軸受表面の静摩擦係数が上昇し、起動時トルク上昇になり、起動開度が増加する場合があります。このような状況は、気温が低い冬場に発生する可能性が高くなります。これらを予防するため、スラッジを溶解し無害化する清浄分散剤TS－の投与と濾過を実施することを推奨します。これらのことは、計数汚染度がNAS級と当社推奨の管理限界値に到達し、重量汚染度がmg/mlと当社推奨の管理限界値を超えていたことフィルタ写真でフィルタ表面が茶褐色であったこと異常摩耗の早期発見パラメータであるフェログラフィーのIs値がと良好の範囲にあるものの、摩耗粒子形態観察の結果、油のスラッジであるフリクションポリマ、外部から混入したと思われる砂が多く観察されたことD－SOAPの結果、前回に比較して油の添加剤成分である亜鉛が.ppmからppmに減少しているものの、高い値であること以上のことから判断しました。
報告№107-0076 報告№107-6517 | 分析№107-00347 分析№107-00549 | 107-00549 | 初期試験を実施した結果、摩耗の安定が確認され、潤滑油も継続使用可能と判断します。但し、D－SOAPの結果で前回同様に油の添加剤成分である亜鉛が検出されたことから、油の添加剤成分の析出が確認されました。前回に比較して減少傾向にあるものの、高い値を示していました。このスラッジは、粘着性があり油温が低い場合、軸受表面の静摩擦係数を上昇させることがあり、これにより起動時のトルクが上昇し、起動開度が増加するなどの影響が発生することが考えられます。このような影響を予防するため、スラッジを溶解し無害化する当社製清浄分散剤TS－の投与と濾過実施を推奨します。これらのことは、前回に比較して、計数汚染度はランク減少したことSOAP／D-SOAPの鉄および錫濃度に変化がないものの、D－SOAPで前回に比較して油の添加剤成分である亜鉛がからppmに減少したものの、高い値であること異常摩耗の早期発見パラメータであるフェログラフィーのIs値が.と良好の範囲にあること以上のことから判断しました。
報告№109-09447 報告№114-00087 | 分析№109-002790 分析№114-000266 | 114-000266 | 分析の結果、潤滑は良好の範囲にあるものの、計数汚染度がやや高いことから、今後、汚染物が軌道面に噛み込むことによる摩耗の進行が懸念されます。軸受は継続使用可能な状態にあると判断します。定期的な分析油中の固形異物が潤滑部へ噛み込み、切削摩耗が発生する可能性が高まることが懸念されるため、定期的に分析を実施し、汚染度および摩耗の推移を監視することを推奨します。分析結果異常摩耗の兆候を示す摩耗粒子が顕著に観察されなかったものの、異常摩耗の早期発見のパラメータであるIs値が前回同様にレベルとやや高いことから、定期的に潤滑油分析を実施し、摩耗推移を監視することが有用と考えます。水分は良好です。計数汚染度計数汚染度は、前回に比較してNAS級からNAS級にランク低下しているものの、やや高い値です。粘度、酸価は、前回同様に良好です。
報告№107-0366 報告№112-00024 | 分析№107-01900 分析№112-000052 | 112-000052 | 濾過前の試料油を分析した結果、RBOTが前回のminからminにmin減少し、やや不良領域にありました。前回からRBOTが大幅に減少していました。前回の採油からヶ月程度しか経過していないにもかかわらず減少するのは、潤滑状態が急激に厳しくなり、油温が上昇して酸化防止剤が減少した前回採油した試料油が他の試料油と入れ替わっていた以上のことが考えられました。であった場合、潤滑状態が異常と判断する摩耗粒子等が観察されたり、酸価が上昇するなどの兆候が見られますが、今回の場合は劣化が進行する兆候がありませんでした。一方、IRで油種の判別をしました。その結果、本試料油は新日石タービンとほぼ一致していました。また、.採油から更油や補給を実施していないことから、本試料油は無添加油の可能性があり、RBOTが減少した要因は、であると推定されます。これらの障害発生に対する弊害を勘案の上、更油および油名を再確認することを推奨します。
報告№109-09249 報告№111-00550 | 分析№109-001747 分析№111-002585 | 111-002585 | 潤滑油および減速機は継続使用可能な状態であると判断します。但し、今後も摩耗の進行を傾向監視するため、以下の対策を推奨します。定期的な分析疲労摩耗の進行を監視するため、定期的に分析を実施し、摩耗の進行状況を確認することを推奨します。フェログラフィー異常摩耗の早期発見パラメータとして摩耗粒子を定量化して評価するフェログラフィーのIs値は、潤滑状態がやや厳しいの乗でした。摩耗粒子の形態で比較的多く観察された粒子は、繰返し応力を受けて発生する疲労摩耗粒子局部的に高圧・高温となる場合に発生するフリクションポリマ外部から混入したと思われる鉄錆等でした。これらの摩耗粒子が観察された場合、潤滑部で発生している摩耗形態は、疲労による疲労摩耗であり、そして局部的ではあるものの高圧・高温の箇所が発生していることも分かります。フリクションポリマは、潤滑油がギヤ歯面や軌道面に押し込められ高圧状態になると同時に、圧縮熱により高温状態になった結果、基油自身が重合反応を起こし生成することが知られています。そのため、高圧高温状態の解消がなされなければ、潤滑油の劣化が進行し、粘度上昇に因る潤滑異常に進展する場合があります。Iカップリング発光分光分析供試の潤滑油を分析した結果、検出された金属元素は、油中金属元素の結果表に示すように、鉄、鉛、リン、亜鉛、カルシウム、バリウム、アルミニウム、ナトリウムでした。検出されたこれらの金属元素から発生箇所を推定すると鉄、鉛、亜鉛・ギヤ・軸受等リン・オイル添加剤カルシウム、バリウム、アルミニウム、ナトリウム・外部混入異物であると思われます。このうち、機械部品が摩耗したと思われる元素はのグループです。汚染粒子数は当社推奨の管理限界値を超えていました。金属濃度で油の添加剤成分であるリンが検出され、フィルタ表面の異物観察で表面が茶褐色で金属片、鉄錆、砂等が観察されたことから、汚染度が高い要因は、摩耗とスラッジ、そして外部混入異物の影響と思われます。本試料油の添加剤は、一般に、タービン油に比較して極圧添加剤や摩耗防止剤などの濃度が高く、この影響で酸化安定度試験の結果が変動する傾向があります。そのため、ギヤ油の余寿命の評価をタービン油と同等の精度で得るには、酸化安定度の結果に加え、粘度、全酸価、有機物・有機化合物などのデータを総合的に判断することが必要です。粘度、全酸価、酸化安定度、有機物・有機化合物の各データは良好でした。分析結果特性低下特性低下に係るパラメータの分析結果は良好と判断します。粘度粘度は.mm/sと新油値.mm/sに対する粘度変化率は+.％で、当社推奨の管理限界値である±％以内にあり、良好と判断します。全酸価添加油の全酸価は、油メーカによって初期値が違うため統一した管理基準を設定するのが困難であることから、当社では管理限界値を設定しておらず、新油分析値との比較及び他の分析項目の結果より全酸価の状態判断を行います。その結果、全酸価は.mgKOH/gと新油値.mgKOH/g以内にあり、良好と判断します。酸化安定度酸化安定度はminであり、当社推奨の管理限界値のmin以上であることから良好と判断します。有機物・有機化合物有機物・有機化合物は、IRチャートによる新油分析値との比較の結果、cm-付近に劣化の兆候を示すカルボン酸の吸収が確認されていないことから、良好と判断します。色相はLであり、新油値のLに比較して高い値でした。汚染に係るパラメータの分析結果は、汚染粒子数は当社推奨の管理限界値を超えていました。水分は.ppmであり、当社推奨の管理限界値の以下であることから良好と判断します。汚染粒子数はNAS級以上であり、当社推奨の管理限界値のNAS級を超えていました。汚染度物重量はmg/mlでした。摩耗フェログラフィーによる摩耗粒子の観察の結果、繰返し応力を受けて発生する疲労摩耗粒子、局部的に高圧・高温となる場合に発生するフリクションポリマ、外部から混入したと思われる鉄錆等が比較的多く観察されました。異常摩耗の早期発見パラメータであるフェログラフィーのIs値がの乗とやや高く、摩耗粒子の形態観察の結果、繰返し応力を受けて発生する疲労摩耗粒子、局部的に高圧・高温となる場合に発生するフリクションポリマ、外部から混入したと思われる鉄錆等が比較的多く観察されました。金属濃度SOAP法により金属濃度を測定した結果、潤滑箇所で発生する金属接触によって検出される鉄がppm、鉛、亜鉛が共にppm、油の添加剤成分であるリンがppm、外部から混入したと思われるアルミニウムがppm検出されました。金属濃度酸溶解法により金属濃度を測定した結果、潤滑箇所で発生する金属接触によって検出される鉄が.、鉛が、油の添加剤成分であるリンが、外部から混入したと思われるカルシウムが、バリウムが、アルミニウムが、ナトリウムが検出されました。
報告№109-09448 報告№109-09448 | 分析№109-002873 分析№109-002873 | 109-002873 | 摩耗状態異常摩耗の早期発見パラメータであるフェログラフィーのIs値は、潤滑状態が良好な状態にあることを示すの乗であり、点検を要する摩耗粒子が観察されておらず、現在のところ継続使用は可能な状態にあると判断できます。この状態で検出された油中金属は、その多くが鉄であり、これらは摩耗粒子の観察結果から疲労摩耗であることが分かりました。疲労摩耗は、スパイラルベベルギヤの歯面で発生していると推定されますが、発生箇所が歯面の微小領域であることから現在のところ継続使用は可能と判断できます。バックラッシ減速機の構造から、最も負荷が大きく、摩耗が進行しやすい箇所をスパイラルベベルギヤとスパイラルベベルピニオンと推定し、この部分のバックラッシを求めました。提供していただいた図面には歯幅が記載されておらず、また、更油後の稼働時間も不明であったため、歯幅mmと、更油後の稼働時間を時間と仮定してバックラッシを計算しました。その結果、減速機のギヤ歯面に摩耗が集中していたと仮定した場合、バックラッシの増加は初期値からμm増加したと推定されました。バックラッシ増加分の上限値はメーカにより差異はあるものの、当社が推奨するバックラッシは一般に推奨されるμmを目安にしており、今回のデータはこの値に比較して十分に小さい値であることがわかります。汚染度計数汚染度がNAS級と汚染されていました。汚染度が高い要因は、摩耗によるものと思われます。を示す粘度、水分、全酸価、IRの各データは良好でした。結論ゲート機器の潤滑箇所の摩耗診断分析結果から摩耗が発生している箇所はギヤ歯面であり、摩耗形態は疲労摩耗であることが分かりました。この摩耗形態は、ギヤ歯面に荷重が繰り返しかかることにより、歯面の表面下で材料が疲労して剥離します。歯面に加わる荷重が過大である場合、観察される摩耗粒子は今回より大きな粒子が発生します。分析結果から推定されたバックラッシの増加分はμmでしたが、このバックラッシは、一対の歯車の噛み合いを円滑にするための、ピッチ円周上での歯面間の遊びです。この値が過大になると振動や騒音の原因となるため、ギヤの摩耗状態を判断するためには重要なパラメータです。今回観察された摩耗粒子は、μmサイズの微小な粒子が支配的であることから、バックラッシの値は小さいと判断できます。バックラッシの計算時に仮定した稼働時間や歯幅などの数値が正確であれば、本減速機は継続使用可能と判断できます。整備の必要な箇所の検討整備が必要な箇所は、本分析結果から確認されませんでした。しかし、分析結果から僅かではありますがギヤの摩耗が進行していることが確認されていますので、今後は定期的に潤滑油分析を実施し、その結果から摩耗の進行状況を確認することにより、整備の必要の有無を監視する方法が有用と思われます。潤滑油の劣化度診断一般的に潤滑油が劣化した場合、油の外観は黒褐色になり、粘度や全酸価が上昇しスラッジ等が発生します。また、その過程では劣化の兆候を示すカルボン酸の吸収がIRで確認できます。今回のは、全てのデータが良好の範囲にあり、潤滑油の劣化は確認されなかったことから、継続使用可能であり、交換の必要はないと判断します。潤滑管理の方法現在の潤滑油は年使用していますが、年間使用したにもかかわらず劣化が確認されなかったことから、本設備の潤滑油は少なくても更油後年間は使用できることが分かりました。潤滑油の交換時期の判断は、今回の分析だけでは予測することは困難ですが、定期的に分析を実施し、その結果の傾向から劣化の進行状況を確認することで容易に可能になります。計数汚染度が当社推奨の管理限界値に到達していたことから、濾過や更油により汚染度を改善されることを推奨します。現在のところ潤滑部は継続使用可能な状態にあると思われますが、今後は疲労摩耗が進行する場合がありますので、定期的に分析を実施し、摩耗の進行状況を確認されることを推奨します。次回分析の時期を理論的に求めたところ、最短で約時間となります。この時間は、油中汚染物が均一になるために必要とする時間であり、この時間を経過すれば、再分析の結果から状態の傾向を確認することが可能となりますので、これを参考に次回分析時期を検討されることを推奨します。尚、定期的な分析を実施する際には、に関する分析項目の実施を推奨します。今回の分析結果からは、油劣化の進行は確認されていませんが、定期的な分析により潤滑油の交換時期を管理することが可能となります。は良好と判断します。粘度粘度は.mm/sと新油値.mm/sに比較して、粘度変化率は+.％で、当社推奨の管理限界値である±％以内にあり、良好と判断します。水分はppmと当社推奨の管理限界値の以下にあり、良好と判断します。全酸価全酸価は.mgKOH/gと新油値.mgKOH/g以内にあり、良好と判断します。IRIRの結果、油劣化の兆候を示すカルボン酸の吸収が確認されていないことから、良好と判断します。計数汚染度は当社推奨の管理限界値に到達していました。計数汚染度計数汚染度はNAS級と当社推奨の管理限界値のNAS級に到達していました。重量汚染度は.mg/mlでした。機器の潤滑状態摩耗粒子の形態観察の結果、疲労摩耗粒子、局部的に高圧・高温となる場合に発生するフリクションポリマが比較的多く観察されました。SOAPによる油中金属濃度SOAPによる油中金属濃度の結果、油の添加剤成分であるリン、外部から混入したと思われるアルミニウム、ケイ素、ナトリウムが検出されました。SOAPによる油中金属濃度SOAPによる油中金属濃度の結果、鉄、銅、外部から混入したと思われるカルシウム、アルミニウム、ナトリウムが検出されました。摩耗粒子診断異常摩耗の早期発見パラメータであるIs値がの乗と良好の範囲にあるものの、摩耗粒子の形態観察の結果、疲労摩耗粒子、局部的に高圧・高温となる場合に発生するフリクションポリマが比較的多く観察されました。
報告№109-09136 報告№112-00660 | 分析№109-001160 分析№112-003051 | 112-003051_date130313 | 潤滑油の劣化は確認されていないものの、汚染度が高い値であることがわかりました。当該機は分解後および油入替後から今回までの稼働時間が短く、また、提供して頂いた新油が比較的高い汚染状態であることから、実機の汚染度が高い要因は、汚染度がやや高い新油を使用したことに加え、極微小領域から摩耗粒子が発生したためと思われます。減速機油中異物の影響で発生する切削摩耗や、繰返し応力を受けて発生する疲労摩耗が見られました。通常、継続運転している設備は、運転開始直後に金属同士がなじむ過程があり、その後正常な油膜が形成されて、問題がなければ安定期に入ります。設備の稼働率が低い場合など、停止期間が長いと潤滑油膜は殆どなくなり、再稼動する際に油膜切れを起こしやすい状態になります。今回観察された摩耗粒子は、このような状況で発生したと推定されます。しかし、これらは極微小域に限られることから、摩耗は正常と判断できます。以上より、減速機は継続使用可能な状態にあると判定します。濾過油中の汚染度が高いことから、摩耗粒子や異物等がギヤ歯面や軌道面に噛み込むことによる摩耗の進行が懸念されるため、濾過を推奨します。定期的な分析および分析周期の検討定期的に分析を実施することにより、データの微小な変化から異常の兆候を早期に発見することが可能となります。今後、寿命予測を行うには、今回データを含め少なくとも回の分析データが必要となります。当該機は、年間稼働率が低いことから、採油の機会を検討するのは難しいところがありますが、あと最低でも回分析を実施し、寿命予測を行うと共に分析周期を検討することを推奨します。減速機の摩耗状態フェログラフィーおよびSOAP-Tのデータから総合的に解析した結果、減速機は健全であり、継続使用可能と評価できますが、引続き減速機の機能が保持されていることを確認するためにも、潤滑油診断による傾向管理が有用と考えます。フェログラフィー【定量分析：Is値】Is値は異常摩耗の早期発見パラメータのつで、摩耗程度を定量化するために用います。今回のIs値はの乗と高い値でした。フェログラフィー【定性分析：摩耗粒子および摩耗形態観察】分析結果から比較的多く観察された摩耗粒子は、以下の通りでした。正常な摩耗粒子・潤滑状態が正常なマイルド摩耗により発生。切削粒子・異物や金属表面の微小突起に起因する切削摩耗により発生。疲労摩耗粒子・繰返し応力を受けて発生。フリクションポリマ・局部的に高圧・高温となる場合に発生。観察された摩耗粒子の中でも切削粒子は、将来的な摩耗の進行に繋がる可能性を示唆しているため、傾向監視が必要と思われます。減速機で切削摩耗が発生した場合、減速機内部で使用されている転がり軸受が切削摩耗により生じた軌道面の損傷が起点となって、寿命が分の程度に低下することがあることから、切削摩耗には十分注意する必要があります。切削摩耗の発生原因となる混入異物が残留している場合、この異物により切削摩耗が継続して発生する可能性があります。Iカップリング発光分光分析【SOAP-T】検出された金属元素から、摩耗粒子の発生箇所は、以下のように推定できました。鉄、鉛、銅、クロム、ニッケル、錫、亜鉛・ギヤ、軸受等リン、モリブデン・添加剤カルシウム、バリウム、アルミニウム、ナトリウム・外部混入異物鉛を使用した箇所の溶出・摩耗SOAP-Tの結果、鉛が.ppm検出されました。鉛が検出される要因は、鉛を使用した部分の溶出・摩耗潤滑油の添加剤防錆剤歯当たりの確認で使用する光明丹であることが考えられます。～について検討しました。亜鉛系添加剤を使用している潤滑油で鉛が検出される場合、潤滑系統内でこれらの金属が亜鉛系添加剤の影響により溶出することが知られています。今回の検出は、この溶出と摩耗の双方によるものと考えられます。ご提供頂いたボンノックMの新油データには、鉛が添加剤として含まれていないことから、ではないと思われます。防錆剤は鉛を含んでおり、この防錆剤を塗布している箇所が溶出している可能性があります。点検で組み立て後に歯当たりの検査を実施した場合、光明丹をギヤに塗布して検査することがあります。この光明丹は鉛丹とも呼ばれ、主成分が鉛であることから、この光明丹がギヤに残っており、潤滑油に溶解して検出された可能性があります。上記のであれば問題ないと思われますが、、であれば、防錆剤を塗布した箇所や材質で鉛を使用した箇所を特定する必要があると思われます。バックラッシご提供いただいた減速機に関する情報からハスバ歯車の組み合わせの段減速機構であり、この歯車の構成から接触点箇所のバックラッシを求めました。尚、不明な部分がありましたので、モジュールを、歯幅をmmと仮定しました。ギヤのバックラッシの増加量を求めた結果、接触点箇所でバックラッシの増加量は、最も大きい箇所で約μmと推定されます。バックラッシ増加分の上限値は、メーカにより差異はあるものの、当社の推奨するバックラッシは、一般に推奨されるμmを管理目安にしています。この値に比較して十分に小さい値です。計数汚染度は当社推奨の管理限界値を超えていました。計数汚染度計数汚染度は、NAS級以上と当社推奨の管理限界値NAS級を超えていました。重量汚染度は、mg/mlでした。光学顕微鏡写真供試油を濾過したフィルタ表面上の夾雑物を光学顕微鏡で観察した結果、茶褐色の粘ちょう物、金属片、鉄錆、砂等が観察されました。は良好と判断します。粘度新油に対する粘度変化率は+％でした。これは、当社推奨の管理限界値である±％以内であり、良好と判断します。水分は、と当社推奨の管理限界値の以下であり、良好と判断します。酸価は、.mgKOH/gと新油値.mgKOH/g以下であり、良好と判断します。IRIRチャートの結果、新油と使用油のスペクトルパターンはほぼ一致し、また、油劣化の兆候を示すカルボン酸の吸収ピークが確認されていないことから、良好と判断します。
報告№111-00058 報告№111-00058 | 分析№111-000384 分析№111-000384 | 111-000384_date110825 | グリースの物理的性状は良好と判断します。グリースは継続使用可能な状態にあると判断します。≪状態監視とパラメータ≫分析の目的および各分析のパラメータは以下の通りです。特性低下目的：グリースの分析結果から、グリースの物理的性状や劣化傾向などを確認する。全酸価JISK赤外線吸収スペクトルJISKちょう度JISK滴点JISK摩耗目的：グリース中の摩耗粒子を分析する事により、回転・摺動部の潤滑状態、摩耗劣化の程度、余寿命などを解析する。摩耗診断電子顕微鏡観察JISKX線マイクロアナリシス油中金属濃度JISK≪分析結果≫特性低下全酸価：良好全酸価.mgKOH/gは新油値の.mgKOH/g以内にあることから問題は無いと判断します。赤外線吸収スペクトル：良好ちょう度：良好ちょう度値はと当社推奨の管理限界値であるから以内に留まっています。滴点：良好滴点はと新油値のに比較し高いものの、ちょう度が良好の範囲にあり、かつ、有機物・有機化合物試験の結果で油劣化の兆候を示すカルボン酸の吸収が見られないことから、問題は無いと判断します。摩耗摩耗診断電子顕微鏡観察・X線マイクロアナリシス：今回は実施していません。油中金属濃度：今回は実施していません。
報告№109-09136 | 分析№109-001160 | 113-001961 | 減速機減速機は継続使用可能な状態にあると判断します。但し、将来的な摩耗進行の有無を確認するためにも傾向監視を継続することが有効です。に示す内容をご確認ください。潤滑油潤滑油は油名が不明であることから、性能評価をすることが出来ませんでした。に示す内容をご確認ください。定期的な分析切削摩耗および凝着摩耗の進行が懸念されるため、定期的に分析を行い、摩耗劣化の推移を監視することを推奨します。新油の分析粘度、酸価は、油の性能を評価するパラメータの一種です。油の性能低下は、新油との比較が必要なことから、未使用油の提供および分析による比較評価を推奨します。はフェログラフィーおよびSOAP-Tの結果から総合的に判断した結果、継続使用は可能ですが、機器の機能を保持するためにも傾向管理が有用と考えます。フェログラフィー【定量分析：Is値】Is値は異常摩耗の早期発見パラメータのつで、摩耗を定量化するために用います。Is値はの乗と低い値でした。フェログラフィー【定性分析：摩耗粒子の形態観察】比較的多く観察された粒子は、以下の通りです。正常な摩耗粒子・潤滑状態が正常なマイルド摩耗により発生。切削粒子・異物や金属表面の微小突起による切削摩耗により発生。シビア粒子・潤滑状態がやや厳しい凝着摩耗により発生。金属潤滑部が局部的に油膜切れを起していると考えられます。疲労摩耗粒子・繰返し応力を受けて発生。観察された摩耗粒子の中でも切削粒子、シビア粒子は、将来的に異常摩耗へ進展する可能性を示唆しているため、傾向監視が必要と思われます。詳細は、別紙傾向監視が必要な摩耗粒子をご覧ください。Iカップリング発光分光分析【SOAP-T】摩耗発生箇所は、以下のように推定します。鉄、鉛、銅、アンチモン、錫・ギヤ、軸受等リン、亜鉛・添加剤カルシウム、バリウム、ナトリウム、マグネシウム、モリブデン・外部混入異物粘度粘度はmm/sでした。尚、本試料油の粘度グレードはVGであることから、VGのデータを基に評価すると、粘度変化率は-％で、当社推奨の管理限界値である±％以内であり、良好でした。新油との比較による評価が必要です。水分はppmと当社推奨の管理限界値以下であり、良好でした。酸価は.mgKOH/gでした。新油との比較による評価が必要です。
報告№109-09448 報告№110-00213 | 分析№109-002802 分析№110-000821 | 110-000821 | 潤滑油膜に混入した外部混入の異物や潤滑摺動部で発生した摩耗粒子は、摩耗を促進させ、或いは摩擦係数を上昇させるなど、潤滑状態に悪影響を与える因子であり、そのため油中異物の粒子数と重量は潤滑状態を評価するパラメータとして使用します。油の汚染物の中には、固形物の他に水分もあります。油中に混入した水分は、潤滑摺動部で腐食が発生したり、油の酸化劣化の加速触媒となるため、油中の水分は重要な管理パラメータです。油中の粒子数を計測した結果、計数汚染度はNAS級でした。この汚染度は、新油の汚染度と同等かそれ以上に清浄な状態であり、また、重量汚染度も.mg/mlと非常に清浄な状態にあることから、潤滑状態への影響はなく、正常な潤滑状態にあることが確認されました。一方、油中の水分を計測した結果、水分は.ppmと新油と同等であり継続使用可能な状態にあることが確認されました。は、摩耗粒子の形状、材質、サイズを判断パラメータに摩耗の発生箇所や原因、厳しさなどをフェログラフィー法およびIカップリング発光分光分析法による油中金属濃度で評価します。特に、フェログラフィー法により摩耗粒子をサイズ毎に配列・数値化して求めるIs値は、異常摩耗を早期発見するパラメータであり、また粒子の表面形状は摩耗の原因を知るパラメータにもなります。分析の結果、異常摩耗の早期発見パラメータであるIs値は良好な潤滑状態を示すのマイナス乗を示しており、また観察された摩耗粒子も正常な潤滑状態で発生する形状となっており、発光分光分析法による金属濃度の分析結果でも軸受材の錫、銅、鉛などが検出されなかったことから潤滑状態は良好であることが確認されました。は、油の粘度、油中のスラッジの発生量を判断パラメータに、粘度、全酸価、IR、RBOTで評価します。分析の結果、油の粘性を示す粘度は、mm/sと新油値mm/sに比較した粘度変化率は-.％とほぼ変化はなく、また油中のスラッジの発生量を示す全酸価は、新油値の.mgKOH/gに比較して大きな変化のない.mgKOH/gと劣化は見られず、さらにはIRの結果でも油が劣化した場合に発生するカルボン酸の発生も確認されなかったことから、潤滑油の劣化は確認されませんでした。潤滑油および軸受は継続使用可能な状態にあると判断します。は良好と判断します。粘度粘度はmm/sと新油値mm/sに比較して粘度変化率は-.％で、当社推奨の管理限界値である±％以内にあり、良好と判断します。水分は.ppmと当社推奨の管理限界値の以下であり、良好と判断します。全酸価全酸価は.mgKOH/gと新油値.mgKOH/g以内にあることから、良好と判断します。IRIRの結果、油劣化の兆候を示すカルボン酸の吸収が確認されず、且つ、新油のスペクトルパターンとほぼ一致していることから、良好と判断します。RBOTRBOTはminと当社推奨の管理限界値のmin以上であり、良好と判断します。は良好と判断します。計数汚染度計数汚染度はNAS級と当社推奨の管理限界値のNAS級以内であり、良好と判断します。重量汚染度は.mg/mlと当社推奨の管理限界値のmg/ml以内であり、良好と判断します。機器の潤滑状態機器の潤滑状態は正常と判断します。SOAPによる油中金属濃度SOAPによる油中金属濃度の結果、金属元素は検出されませんでした。SOAPによる油中金属濃度SOAPによる油中金属濃度の結果、外部から混入したと思われるカルシウム、ナトリウムが検出されました。摩耗粒子診断異常摩耗の早期発見パラメータであるIs値がのマイナス乗と良好の範囲にあり、潤滑状態は正常と判断します。
報告№104-0191 | 分析№104-01404 | 104-01404 | 濾過前の試料油を分析した結果、計数汚染度が前回NAS級から、今回NAS級に約年でランク上昇しました。摩耗粒子形態観察の結果及び光学顕微鏡写真に示すように、鉄錆・砂等が多く見られているため、汚染度が上昇した要因は、外部から混入した異物によるものと考えられました。鉄錆・砂等の異物は、通常運転中に外部から混入する可能性がないため、今回採油時に混入した可能性が高いと考えられます。又、潤滑異常の早期発見パラメータである摩耗過酷度を示すIs値が.と非常に良好の範囲にあることから、潤滑状態は良好な状態にあると判断します。採油時には異物が混入しないように注意して採油をすることが必要です。
報告№106-0027 報告№106-0027 | 分析№106-00121 分析№106-00121 | 106-00121 | 全酸価が前回の.mgKOH/gから.mgKOH/gに上昇し、当社推奨の管理限界値を超えていました。又、IRの結果、油劣化の兆候を示すカルボン酸の吸収が確認されたことから、油の劣化が進行していたことが確認されました。一方、摩耗粒子形態観察で赤錆、黒錆が多く観察されました。今回この錆が発生した原因は、全酸価が高い値であるため、軸受で腐食摩耗が発生していた可能性が考えられました。前回同様に、油の劣化が確認されました。粘度は良好と判断します。粘度は.mm/sと新油値.mm/sに比較して、粘度変化率は+.％で、当社推奨の管理限界値である±％以内にあり、良好と判断します。水分は良好と判断します。水分はと当社推奨の管理限界値の以下であり、良好と判断します。全酸価は当社推奨の管理限界値を超えていました。全酸価は.mgKOH/gと当社推奨の管理限界値の.mgKOH/gを大きく超えていました。IRの結果、油劣化の兆候を示すカルボン酸の吸収が確認されました。IRの結果、油劣化の兆候を示すカルボン酸の吸収が確認されました。計数汚染度はやや高い値でした。計数汚染度はやや高い値でした。計数汚染度はNAS級と当社推奨の管理限界値のNAS級以内にあるものの、やや高い値でした。重量汚染度は良好と判断します。重量汚染度はmg/mlと当社推奨の管理限界値のmg/ml以下であり、良好と判断します。機器の潤滑状態異常摩耗の早期発見パラメータであるフェログラフィーのIs値が．×の乗とやや高く、摩耗粒子形態観察の結果、赤錆、黒錆が多く観察されました。SOAPの結果は良好です。SOAPの結果、鉄がppmが検出されました。軸受の摩耗を示す錫は検出されず、良好と判断します。D－SOAPの結果は良好です。鉄が、外部から混入したカルシウム、ナトリウムが検出されました。軸受の摩耗を示す錫は検出されず、良好と判断します。フェログラフィーの結果、赤錆、黒錆が多く観察されました。異常摩耗の早期発見パラメータであるフェログラフィーのIs値が、．×の乗とやや高く、摩耗粒子形態観察で赤錆、黒錆が多く観察されました。
報告№102-0129 | 分析№102-00996 | 102-00996 | 今回の採油は機器停止から日間経過したドレンバルブから実施されているため、摩耗粒子は油槽底部に沈降していると思われます。したがって、摩耗粒子が均一な状態で分散している運転中の状態で採油した状態よりも高濃度な状態になっていると考えられます。このことを考慮して考察しました。本試料油の分析の結果、油中粒子の汚染濃度を示す計数汚染度、重量汚染度、機器の潤滑状態を示すフェログラフィー、SOAP／D－SOAPの各データは良好な範囲にありました。採油が停止後日間経過したドレンバルブから採油されたにもかかわらず、分析した結果は良好なデータであることから、機器の潤滑状態は良好と判断します。尚、潤滑を示す粘度、水分、全酸価、IRの各データも良好であることから、この油は継続使用可能と判断します。
報告№109-09136 報告№110-00812 | 分析№109-001160 分析№110-003869 | 110-003869 | 対象設備および潤滑油は継続使用可能な状態にあると判断します。但し、油中の汚染度が高く、汚染粒子が摺動部に噛み込み摩耗が進行することが懸念されるため、定期的に分析を実施し、摩耗の進行状況を確認することを推奨します。本試料油は、機器停止中にドレンバルブから採油されています。機器が停止している状態では、別紙油粒子の沈降の影響に示すように油槽内で撹拌がなくなり固形物が沈降するため、油中汚染度は高くなると推定されます。今後の採油は、極力運転中もしくは停止直後の油槽中層部から実施されることを推奨します。
報告№109-09136 報告№112-00542 | 分析№109-001160 分析№112-002256 | 112-002256 | 潤滑油および軸受は継続使用可能な状態にあると判断します。はフェログラフィーおよびSOAP-Tの結果から総合的に判断した結果、正常な状態にあると考えられます。フェログラフィー【定量分析：Is値】Is値は異常摩耗の早期発見パラメータのつで、摩耗粒子を定量化するために用います。今回のIs値はのマイナス乗と低い値でした。フェログラフィー【定性分析：摩耗粒子および摩耗形態観察】分析結果から比較的多く観察された粒子は、以下の通りでした。正常な摩耗粒子・潤滑状態が正常なマイルド摩耗により発生。Iカップリング発光分光分析【SOAP-T】検出された金属元素から発生箇所を推定すると、以下の通りでした。鉄、亜鉛・軸受等ナトリウム・外部混入異物は良好と判断します。計数汚染度計数汚染度は、NAS級と当社推奨の管理限界値NAS級以下にあり、良好と判断します。重量汚染度は、.mg/mlと当社推奨の管理限界値mg/ml以下にあり、良好と判断します。光学顕微鏡写真重量汚染度で濾過したフィルタ表面上の夾雑物を光学顕微鏡で観察した結果、金属片、鉄錆、砂等が観察されました。．は良好と判断します。粘度粘度は、mm/sと新油値mm/sに比較して、粘度変化率は+％で、当社推奨の管理限界値である±％以内にあり、良好と判断します。水分は、.ppmと当社推奨の管理限界値の以下にあり、良好でした。酸価は、.mgKOH/gと新油値.mgKOH/g以下にあり、良好と判断します。IRIRチャートの結果、新油と使用油のスペクトルパターンはほぼ一致し、また、油劣化の兆候を示すカルボン酸の吸収が確認されていないことから、良好と判断します。
報告№109-09136 報告№111-00393 | 分析№109-001160 分析№111-001866 | 111-001866 | 潤滑油および軸受は継続使用可能な状態にあると判断します。但し、今後も摩耗の進行を傾向監視するため、以下の対策を推奨します。次回点検でオイルリングの点検オイルリングの摩耗により、燃焼ガスのシール性が低下し、燃料油の混入によるカルシウム添加剤の反応生成物が高濃度に見られることから、次回点検ではオイルリングの点検が必要と思われます。定期的な分析凝着摩耗の進行を監視するため、定期的に分析を実施し、摩耗の進行状況を確認することを推奨します。新油との比較による評価を示す粘度、酸価、塩基価、IRのデータは新油データを基準として評価しています。今回は当社に新油データがなかったためカタログ値で判断しましたが、今後評価する場合は、充填用に新油を同時に分析することをご検討下さい。フェログラフィー異常摩耗の早期発見パラメータとして摩耗粒子を定量化して評価するフェログラフィーのIs値は、潤滑状態が厳しいの乗でした。摩耗粒子の形態で比較的多く観察された粒子は、潤滑状態が正常な場合に発生する摩耗粒子金属接触が厳しく、且つ、摩擦熱が高い場合に発生する黒錆局部的に高圧・高温となる場合に発生するフリクションポリマでした。これらの摩耗粒子が観察された場合、潤滑部で発生している摩耗形態は、正常なマイルド摩耗潤滑状態がやや厳しい凝着摩耗であり、そして局部的ではあるものの高圧・高温の箇所が発生していることも分かります。フリクションポリマは、潤滑油が摺動面に押し込められ高圧状態になると同時に、圧縮熱により高温状態になった結果、基油自身が重合反応を起こし生成することが知られています。そのため、高圧高温状態の解消がなされなければ、潤滑油の劣化が進行し、粘度上昇に因る潤滑異常に進展する場合があります。電子顕微鏡・X線マイクロアナリシス観察された粒子をSEM・XMAで詳細に分析した結果、粒子には鉄、マンガンが比較的多く含まれており、成分割合から粒子は主にシリンダ摺動面やオイルリングの摩耗と推定できました。Iカップリング発光分光分析供試の潤滑油を分析した結果、検出された金属元素は、SOAP-Tの結果表に示すように、鉄、鉛、銅、クロム、錫、リン、亜鉛、カルシウム、バリウム、アルミニウム、ナトリウムでした。検出されたこれらの金属元素から発生箇所を推定すると鉄、鉛、銅、クロム、錫・エンジン部品リン、亜鉛、カルシウム・オイル添加剤バリウム、アルミニウム、ナトリウム・外部混入異物であると思われます。このうち、機械部品が摩耗したと思われる元素はのグループです。鉛および銅を使用した箇所の摩耗・溶出SOAP-Tで鉛および銅がppm検出されました。鉛および銅の影響については、別紙鉛および銅を使用した箇所の摩耗・溶出を御覧ください。カルシウムなどの析出SOAP-Tでカルシウムがppm検出されました。この影響については、別紙カルシウムなどの析出をご覧ください。カム・カムローラの摩耗SOAP-Tでクロムがppm検出されました。クロムは、カム・カムローラの主成分であることから、これらの部位で摩耗が発生していると思われます。この濃度と油量Lから求めた摩耗体積は.cmでした。カムローラが若干摩耗し始めていると推定されますが、現時点では正常な状態にあると判断します。計数汚染度計数汚染度はNAS級以上と汚染されていました。フィルタ表面の異物観察で金属片、すす、鉄錆、砂等が観察されたことから、汚染度が高い要因は、摩耗とエンジンオイルの反応生成物、そして外部混入異物の影響と思われます。粒度分布粒度分布は.～.μmの範囲にあり、.μmにピークが確認されました。μm以下の粒子が多いことから、燃焼して発生したすす等であることが分かります。粘度粘度は.mm/sと新油カタログ値の.mm/sに比較して、粘度変化率は-.％で、当社推奨の管理限界値である±％以内にあり、良好と判断します。塩基価は.mgKOH/gと新油カタログ値の.mgKOH/gに比較して大きな変化はなく、良好と判断します。
報告№109-09136 報告№111-00678 | 分析№109-001160 分析№111-003455 | 111-003455 | 潤滑油および対象設備は継続使用可能な状態にあると判断します。、汚染状態、は良好でした。
報告№110-00061 報告№110-00061 | 分析№110-000212 分析№110-000212 | 110-000212 | 、汚染度、潤滑状態は良好でした。潤滑油および軸受は継続使用可能な状態にあると判断します。は良好と判断します。粘度粘度はmm/sと新油値mm/sに比較して、粘度変化率は-.％で、当社推奨の管理限界値である±％以内にあり、良好と判断します。水分はppmと当社推奨の管理限界値の以下であり、良好と判断します。全酸価全酸価は.mgKOH/gと新油値.mgKOH/gに比較して変化はないことから、良好と判断します。IRIRの結果、油劣化の兆候を示すカルボン酸の吸収が確認されず、且つ、新油のスペクトルパターンとほぼ一致していることから、良好と判断します。は良好と判断します。計数汚染度計数汚染度はNAS級と当社推奨の管理限界値のNAS級以内にあることから、良好と判断します。重量汚染度は.mg/mlと当社推奨の管理限界値のmg/ml以内にあることから、良好と判断します。機器の潤滑状態機器の潤滑状態は正常と判断します。SOAPによる油中金属濃度SOAPによる油中金属濃度の結果、油の添加剤成分であるリン、バリウム、外部から混入したと思われるケイ素、ナトリウムが検出されました。SOAPによる油中金属濃度SOAPによる油中金属濃度の結果、鉄、油の添加剤成分であるバリウム、外部から混入したと思われるカルシウム、ナトリウムが検出されました。摩耗粒子診断異常摩耗の早期発見パラメータであるIs値がのマイナス乗と良好の範囲にあることから、潤滑状態は正常と判断します。SEM・XMA摩耗粒子診断で観察された粒子をSEM・XMAで詳細に観察した結果、酸素、鉄、錫を含む粒子が観察されました。
報告№109-09136 報告№112-00589 | 分析№109-001160 分析№112-002441 | 112-002441_date130403 | 分析の結果、潤滑油の劣化は確認されていないことから、継続使用可能な状態にあると判断します。但し、油中の汚染度が高く、汚染物が軌道面に噛み込み摩耗が進行することが懸念されるため、以下の対策を推奨します。軸受分析の結果、軸受は継続使用可能な状態にあると判断します。但し、切削摩耗や凝着摩耗が発生しており、今後も摩耗の進行を傾向監視するため、以下の対策を推奨します。更油および油槽内の清掃潤滑油が汚染されていることから、油槽内は汚染されていると思われます。更油をする際には、油槽内を清掃し、更油する新油もNAS級程度の清浄な潤滑油を更油することを推奨します。定期的な分析定期的に分析を実施することにより、データの変化から異常の兆候を早期に発見することが可能となります。また、今回は対象設備の初回分析であるため、あと最低でも回分析を実施し、分析データの変化から今後の分析周期を検討することを推奨します。今後、切削摩耗や凝着摩耗の進行が懸念されるため、出来るだけ早めに回目の分析を実施することを推奨します。は良好と判断します。粘度粘度は、mm/sと新油値mm/sに比較して、粘度変化率は-％で、当社推奨の管理限界値である±％以内にあり、良好と判断します。水分は、.ppmと当社推奨の管理限界値の以下であり、良好と判断します。酸価は、.mgKOH/gと新油値.mgKOH/g以下であり、良好と判断します。IRIRチャートの結果、新油と使用油のスペクトルパターンはほぼ一致し、また、油劣化の兆候を示すカルボン酸の吸収が確認されていないことから、良好と判断します。計数汚染度、重量汚染度は共に当社推奨の管理限界値を超えていました。計数汚染度計数汚染度は、NAS級以上と当社推奨の管理限界値NAS級を超えていました。重量汚染度は、mg/mlと当社推奨の管理限界値mg/mlを超えていました。光学顕微鏡写真重量汚染度で濾過したフィルタ表面上の夾雑物を光学顕微鏡で観察した結果、金属片、鉄錆、砂等が観察されました。はフェログラフィーおよびSOAP-Tの結果から総合的に判断した結果、継続使用は可能ですが、機器の機能を保持するためにも傾向管理が有用と考えます。フェログラフィー【定量分析：Is値】Is値は異常摩耗の早期発見パラメータのつで、摩耗粒子を定量化するために用います。今回のIs値はの乗と高い値でした。フェログラフィー【定性分析：摩耗粒子および摩耗形態観察】観察された代表的な摩耗粒子は、以下の通りでした。正常な摩耗粒子・潤滑状態が正常なマイルド摩耗により発生。切削粒子・異物や金属表面の微小突起による切削摩耗により発生。シビア粒子・潤滑状態がやや厳しい凝着摩耗により発生。金属潤滑部が局部的に油膜切れを起していると考えられます。黒錆・潤滑状態がやや厳しい凝着摩耗により発生。金属接触が厳しく、且つ、高い摩擦熱が発生していると考えられます。フリクションポリマ・局部的に高圧・高温となる場合に発生。観察された摩耗粒子の中でも切削粒子、シビア粒子、黒錆は、注意が必要です。摩耗形態の中でも切削摩耗は摩耗進行速度が速く、転がり軸受でこの摩耗形態が発生した場合には寿命が分の程度に低下することも知られており、切削摩耗により生じた軌道面の損傷が起点となって、転がり軸受の寿命となるフレーキングに進展することから、傾向監視が必要です。シビア粒子、黒錆は、凝着摩耗に分類されます。これらの摩耗粒子は、軌道面で凝着、破断を繰り返し、この過程で生じる移着粒子が成長して摩耗粒子となります。そのため、軌道面では局部的に油膜切れが発生していることを示しています。この状態が継続した場合、摩耗粒子のサイズは徐々に大型化していき、軸受の損傷に至る場合がありますので、傾向監視が必要です。Iカップリング発光分光分析【SOAP-T】検出された金属元素から発生箇所を推定すると、以下の通りでした。鉄・軸受等カルシウム、ナトリウム・外部混入異物
報告№109-09136 報告№110-00411 | 分析№109-001160 分析№110-001873 | 110-001873 | は、油の粘度、油中のスラッジの発生量を判断パラメータに、粘度、全酸価、IR、RBOTで評価します。分析の結果、油の粘性を示す粘度は、新油値の.mm/sに比較して粘度変化率が-％のmm/sとほぼ変化はなく、また油中のスラッジの発生量を示す全酸価は、新油値の.mgKOH/gとほぼ同じと変化が見られず劣化は確認されなかった。さらにはIRの結果でも油が劣化した場合に発生するカルボン酸の発生も確認されず、酸化防止剤の残存量を示すRBOTは、限界値minに比較して、十分に残量があるminであった以上のことから、潤滑油の劣化は確認されませんでした。尚、別紙RBOTの減少傾向から油の余寿命を求めた結果、この減少傾向のまま継続使用した場合は、年月には限界値に到達すると推定されます。汚染度油中の水分を計測した結果、水分は.ppmと新油と同等であり、継続使用可能な状態にあることが確認されました。潤滑油は継続使用可能な状態にあると判断します。
報告№109-09136 報告№109-09559 | 分析№109-001160 分析№109-003469 | 109-003469 | は良好でした。潤滑油は継続使用可能な状態にあると判断します。尚、RBOTはminでしたが、年に貴所から提供された新油値のminに比較して、使用油の方がmin高い値を示していました。今回のRBOTの試験結果は、当社の社内基準のバラツキ範囲を超えており、さらに、異種油の混入の可能性を新油と比較したIRの結果でみたところ、異種は混入していないことが確認されたため、今回RBOTが新油値より高くなった要因は、製造ロットの違いによるバラツキ基油の精製度の違い添加剤の添加量の誤差などが考えられます。
報告№109-09136 報告№110-00470 | 分析№109-001160 分析№110-002115 | 110-002115 | ガイドベーンで制御渋滞が発生した。診断目的ガイドベーンが制御渋滞した原因を確認する。摩耗状態油中金属濃度の結果、検出された元素は鉄、銅、錫、リン、カルシウム、バリウムが検出されました。これら検出された金属元素から発生箇所を推定すると、鉄、銅、錫・軸受等バリウム・オイル添加剤リン、カルシウム・外部混入異物であると思われます。このうち、機械部品が摩耗したと思われる元素はのグループです。異常摩耗の早期発見パラメータであるフェログラフィーのIs値がのマイナス乗と良好の範囲にあるものの、摩耗粒子の形態観察で潤滑状態が正常な場合に発生する摩耗粒子、金属潤滑部が局部的に油膜切れを起して発生する鉄系および銅系シビア粒子が比較的多く観察されました。潤滑部では、正常な潤滑状態であるマイルド摩耗とやや厳しい摩耗形態の凝着摩耗が発生していることが分かりました。観察されているシビア摩耗粒子は、健全な潤滑状態では発生しない摩耗粒子であることから、油圧システム内部では少なくても混合潤滑状態になっている箇所があることが示しています。摩耗粒子は、材質が炭素鋼と銅系金属であることが分ることから、厳しい摩耗の発生箇所は、サーボシモータのピストンロッド部とブッシュ、或いはピストンリングとシリンダ内壁と思われます。サーボモータ内部で発生する摩耗粒子は、ガイドベーンの全開、全閉、或いは微調整時に圧油槽内に入り、その後、制御系に送油されることから、ガバナーの電磁弁類の直前に設置されているパイロットフィルタには、摩耗粒子の付着があると推定されます。パイロットフィルタに摩耗粒子が付着した場合、十分な油圧を得ることができず、ガイドベーンの渋滞につながることが想定されます。尚、弊社では、発電時に充水した水圧によりケーシングの上部が若干膨張し、その影響でサーボモータのピストンロッドとシリンダの芯が微妙にズレてシリンダ内部が摩耗したことを他電力会社の揚水機で経験した例を経験しています。当該機がその事例と同様であるかは不明ですが、シリンダロッドとシリンダの芯がどのようになっているかを確認することも対応のひとつと考えられます。汚染度計数汚染度、重量汚染度は共に良好でした。但し、ご提供頂いた図面によると圧油集油槽には静電浄油機が設置されていることから、油中の汚染度は常に清浄になっていると思われます。粘度、水分、全酸価、IRの各データは良好でした。今回発生しているガイドベーンの制御渋滞の要因は、油の側面から汚染物やスラッジ等によるバルブのスプールの固着汚染物やスラッジ等の大量発生によるストレーナの目詰まりなどが挙げられます。これらことを確認するためには、油中の汚染物の量やスラッジの発生の有無などを調査する必要があります。本分析結果からは、鉄系および銅系粒子が若干確認されましたが確認された量は少なく、原因と特定することは困難でした。確認された量が少なかった理由は、ご提供いただいた圧油装置系統図によれば、圧油集油槽に静電浄油機が設置されており、油槽内部を浮遊する汚染物は非常に少ない状態が維持されていたためと思われます。そのため、今回実施した採油箇所では、油中の汚染物の量やスラッジ発生の有無を精密に確認することは困難であると考えます。今後、精密に確認するためには、静電浄油機で捕捉されている汚染物の種類を分析により確認する障害が発生していると思われる部位の近傍から採油を行い、汚染物の内容を分析により確認する障害が発生していると思われる部位の近傍に設置されているストレーナの付着物の内容を分析により確認する分析結果から摩耗の発生源と想定されるサーボシリンダの摺動面や銅合金を使用していると思われるブッシュ部近傍から採油を実施し、摩耗状況を把握するなどの方法を提案いたします。
|  | 113-001746 | グリース分析の結果、軸受は継続使用可能と判断します。但し、将来的な摩耗進行の有無を確認するためにも傾向監視を継続することが有効です。尚、振動調査傾向管理記録表のデータとISOの基準に比較すると、本設備の出力がkW以上と仮定した場合は問題ない振動値であり、kW以下と仮定すると、長期運転には問題がある振動値でした。但し、.からの振動値の傾向をみると、大きな変化はなく、増加傾向がみられないことから、直ちに異常とは考えられないため、今後も振動値の傾向監視を継続することが有効です。定期的な分析今後懸念される凝着摩耗の進行を監視するため、定期的に分析を実施することを推奨します。新グリースとの比較による評価グリースの物理的性状を示すちょう度、適点、酸価のデータは新グリースのデータを基準として評価しています。今回はグリース名が不明であり、比較による評価ができませんでしたが、今後分析を実施する場合は、使用している新グリースを同時に分析することをご検討下さい。はフェログラフィーおよびSOAP-Tの結果から総合的に判断した結果、継続使用は可能ですが、機器の機能を保持するためにも傾向管理が有用と考えます。フェログラフィー【定性分析：摩耗粒子および摩耗形態観察】分析結果から観察された代表的な粒子は、以下の通りでした。シビア粒子・潤滑状態がやや厳しい凝着摩耗により発生。金属潤滑部が局部的に油膜切れを起していると考えられます。黒錆・潤滑状態がやや厳しい凝着摩耗により発生。局部的に金属接触が厳しく、且つ、高い摩擦熱が発生していると考えられます。観察された摩耗粒子の中でもシビア粒子、黒錆は、将来的な異常摩耗の進行に繋がる可能性を示唆しているため、傾向監視が必要と思われます。詳細は、別紙傾向監視が必要な摩耗粒子をご覧ください。Iカップリング発光分光分析【SOAP-T】検出された金属元素から発生箇所を推定すると、以下の通りでした。鉄、鉛、銅、クロム、アンチモン、ニッケル、錫、亜鉛・軸受等リン、亜鉛、カルシウム、バリウム、アルミニウム、ケイ素、ナトリウム、マグネシウム、モリブデン・添加剤、増ちょう剤、外部混入異物等グリースのちょう度ちょう度はでした。グリース名が不明であり、新グリース値との比較による評価はできません。但し、本グリースのちょう度番号が号であり、号グリースのちょう度範囲が～であることから、本グリースのちょう度はやや硬化しているとかんがえられます。適点適点はでした。酸価・IR酸価は.mgKOH/gでした。グリース名が不明であり、新グリース値との比較による評価はできませんが、IRの結果で油劣化の兆候を示すカルボン酸の吸収が確認されていないことから、良好と判断します。
報告№109-09167 報告№109-09167 | 分析№109-001372 分析№109-001372 | 109-001372 | 分析の結果、摩耗の安定が確認され、潤滑状態は正常と判断します。これらのことは、前回に比較して、計数汚染度はランク減少し、SOAP／D-SOAPの鉄濃度に変化がないこと異常摩耗の早期発見パラメータであるフェログラフィーのIs値がのマイナス乗と良好の範囲にあること以上のことから判断しています。は良好と判断します。計数汚染度は良好と判断します。計数汚染度はNAS級と当社推奨の管理限界値のNAS級以内にあり、良好と判断します。重量汚染度は良好と判断します。重量汚染度は.mg/mlと当社推奨の管理限界値のmg/ml以内にあり、良好と判断します。機器の潤滑状態機器の潤滑状態は正常と判断します。SOAPの結果は良好です。SOAPの結果、油の添加剤成分であるリンが検出されています。摩耗により発生する鉄が検出されていないことから、良好と判断します。D－SOAPの結果は良好です。D－SOAPの結果、摩耗により発生する鉄が検出されていないことから、良好と判断します。フェログラフィーの結果は良好です。異常摩耗の早期発見パラメータであるフェログラフィーのIs値がのマイナス乗と良好の範囲にあることから、潤滑状態は正常と判断します。
報告№107-4543 報告№107-6562 | 分析№107-02132 分析№107-02276 | 107-02276 | トライボ診断の結果、粘度を除く項目は良好でした。粘度は、新油値のmm/sに比較し変化率が-％のmm/sとなっており、当社推奨の管理限界値である±％を超えていました。IRの結果、異種油の混入や劣化の進行が確認されなかったことから、粘度の低下は、潤滑油の製造ロットによる差異、または、潤滑油の分子がせん断作用を受け粘度が低下したことなどが考えられます。現在のところ、本試料油は継続使用可能な状態にありますが、定期的に分析を実施し、粘度の低下および油の劣化の進行状況を確認することを推奨します。尚、補充用として○○WFに保管している新油がありましたら、ml程度ご提供下さい。新油の粘度をチェックいたします。粘度が当社推奨の管理限界値を超えていました。粘度は当社推奨の管理限界値を超えていました。粘度はmm/sと新油値mm/sに比較して、粘度変化率は-％で、当社推奨の管理限界値である±％を超えていました。粘度はmm/sでした。粘度はmm/sでした。粘度指数はでした。粘度指数はでした。水分は良好。水分は.ppmと当社推奨の管理限界値の以下であり、良好と判断します。全酸価は良好。全酸価は.mgKOH/gと新油値.mgKOH/gに比較して高いものの、IRの結果で、新油との差異は確認されず、且つ、劣化の兆候も確認されなかったことから、良好と判断します。
報告№106-0227 報告№106-6083 | 分析№106-01279 分析№106-01964 | 106-01964 | 精点Aを実施した結果、全酸価が.mgKOH/gと管理基準値を超え、IRで油劣化の兆候を示すカルボン酸の吸収が確認されたことから、本試料油は油が劣化し始めていることが判りました。全酸価が.ないし.mgKOH/gの高い状態で使用を継続した場合、油中の酸成分により金属表面が腐食して腐食摩耗が発生します。他店所の発電所での例では、軸受メタルが腐食摩耗により全損した例もあります。なるべく早い時期に更油を計画されることを推奨します。更油を実施できない場合は、ヶ月以内に再度精点Aを実施し、劣化および摩耗の進行状況を確認することを推奨します。一方、SOAP／D－SOAPの結果で銅が検出されました。これは全酸価の上昇とオイルリングの摩耗によるものと思われます。今後、酸化が進むと同時に、潤滑油を適正にかきあげることが出来なくなるなどの原因で油膜切れを発生させることが懸念されるため、巡視の際にオイルリングの回転状況を確認するとともに、更油実施の有無にかかわらず、ヶ月間程度運転した時点で精点Bを実施し、オイルリングおよび軸受メタルの摩耗の進行状況を確認することを併せて推奨します。これらのことは、全酸価が.mgKOH/gと管理基準値を超えていたことIRで油劣化の兆候を示すカルボン酸の吸収が確認されたことSOAP／D－SOAPの結果で銅が多く検出されたこと以上のことから判断しました。
報告№107-4545 報告№109-009205 | 分析№107-02185 分析№109-001563 | 109-001563 | トライボ診断の結果、粘度を除く項目は良好でした。粘度は、新油値のmm/sに比較し変化率が-％のmm/sとなっており、当社推奨の管理限界値である±％以内にあるものの、低い値であることが分かりました。粘度低下の要因のひとつとなる、異種油の混入や劣化がIRで確認出来ませんでした。今回の粘度低下は、潤滑油の製造ロットによる差異、または、潤滑油の分子がせん断作用を受けて低下したことなどが考えられます。現在のところ、本試料油は継続使用可能な状態にありますが、粘度低下は、シール部からの漏れ量の増加や、油膜形成に影響し摩耗の促進につながりやすくなります。定期的な分析により、粘度の低下および油の劣化の進行状況を確認することを推奨します。粘度は当社推奨の管理限界値内にあるものの、低い値となっています。粘度は当社推奨の管理限界値内にあるものの、低い値となっています。粘度はmm/sと新油値mm/sに比較して、粘度変化率は-％で、当社推奨の管理限界値である±％以内にあるものの、低い値となっています。粘度はmm/sとなっています。粘度はmm/sとなっています。粘度指数はとなっています。粘度指数はとなっています。水分は良好。水分はppmと当社推奨の管理限界値の以下であり、良好と判断します。全酸価は良好。全酸価は.mgKOH/gと新油値.mgKOH/gに比較して高いものの、IRの結果で油劣化の候を示すカルボン酸の吸収が確認されていないことから、良好と判断します。
報告№109-09136 報告№113-00518 | 分析№109-001160 分析№113-002183 | 113-002183 | 異常摩耗の早期発見のパラメータであるIs値は、レベルとやや高い値でした。但し、フェログラフィーで観察された摩耗粒子はμm以下の微小な粒子が支配的であることから、潤滑状態は良好と判断します。計数汚染度は前回のNAS級からNAS級にランク上昇し、当社推奨の管理限界値を超えていましたが、μmを超えるサイズの粒子が突出して多く、且つフィルタ残渣に鉄錆、砂等の外部混入異物が多く観察されたことから、摩耗の進展によるものではないと判断します。また、重量汚染度が比較的高いものの、その原因は粘着性の反応生成物ではなく、上述した粒径が大きな外部混入異物にあると考えられるため、ガバナー機能に問題無いと判断します。．前回同様、粘度、水分、酸価、IR、RBOTの各データは良好です。
報告№108-5071 報告№112-00598 | 分析№108-02721 分析№112-002547 | 112-002547 | 潤滑油は継続使用可能な状態にあると判断します。但し、酸価が上昇していることから、以下の対策を推奨します。分析周期の短縮今後、酸価の上昇が予想されますので、分析周期を短縮して傾向監視を強化することを推奨します。酸価は、前回の.mgKOH/gからmgKOH/gに上昇していました。現在のところ、IRで油劣化の兆候を示すカルボン酸の吸収が確認されていないことから、継続使用可能な状態にあると判断しますが、酸価が上昇し始めていることから、今後の劣化進行に注意が必要です。水分がppmと新油値ppmに比較してやや高い値でした。使用油であるAlphasynPGは、ポリグリコールベースの合成ギヤオイルであるため、水分を吸収しやすい特性があります。前回に比較して減少していました。分析結果水分が新油に比較して若干高い値でした。粘度粘度は.mm/sと新油値.mm/sに比較して、粘度変化率は-％で、当社推奨の管理限界値である±％以内にあり、良好と判断します。泡立ち試験泡立ち試験は-と新油値に比較して低い値であり、良好でした。水分はppmと新油値より高い値でした。酸価はmgKOH/gと新油値.mgKOH/gに比較して高いものの、IRの結果で油劣化の兆候を示すカルボン酸の吸収が確認されていないことから、良好と判断します。
報告№109-09136 報告№112-00288 | 分析№109-001160 分析№112-001162 | 112-001162 | 潤滑油は継続使用可能な状態にあると判断します。前回同様に、粘度、水分、酸価の各データは良好でした。分析結果は良好と判断します。粘度粘度は.mm/sと新油値mm/sに比較して、粘度変化率は-.％で、当社推奨の管理限界値である±％以内にあり、良好と判断します。水分はppmと当社推奨の管理限界値の以下であり、良好と判断します。酸価は.mgKOH/gと新油値.mgKOH/gに比較して低く、良好と判断します。
報告№109-09136 報告№112-00537 | 分析№109-001160 分析№112-002218 | 112-002218 | 潤滑油は継続使用可能な状態にあると判断します。粘度、全酸価、IR、RBOTの各データは良好でした。油の余寿命は、使用油の使用期間または使用時間が不明であったため、ご依頼の油の余寿命に関する検討は行えませんでした。ただし、今回の結果がmin、新油値がminであることから、使用期間を仮にヶ月間と仮定すれば余寿命は十二分にあると言えます。可能であれば、使用期間、あるいは使用時間の情報をご提供下さい。水分は良好でした。
報告№108-5033 報告№108-5033 | 分析№108-01123 分析№108-01123 | 108-01123 | トライボ診断の結果、水分、泡立ち試験を除く項目は良好でした。水分の結果、ppmと当社推奨の管理限界値を超えていました。発錆予防のため水分除去を実施されることを推奨します。尚、今回の採油箇所がドレンコックであり、採油時の廃油量が不明であるため、廃油をしていない場合、ドレン配管内に溜まっていた水分を採取した可能性も考えられました。泡立ち試験の結果は、-と新油値の-に比較してやや高い値でした。消泡性能が若干低下していることが確認されたことから、今後の使用時間によっては、油の酸化劣化が進行したり、ギヤ歯面およびベアリング軌道面で油膜切れが発生したりする場合があるため、消泡剤の添加による消泡性能の改善が必要になると思われます。一方、摩耗粒子の形態観察でμm以下の小さな摩耗粒子が観察され、潤滑状態指数はの乗と濾過設備のない機器であれば、正常な潤滑状態にあると判断できる状況でした。但し、ギヤボックスの油系統にはインラインフィルタとオフラインフィルタがあり、μmサイズ以上の粒子の大部分は捕捉され、異常な摩耗状態が発生したとしても正常な潤滑状態にあると誤認してしまう可能性があります。フィルタの捕捉の影響による誤認を避けるため、今後の診断に当たっては、これまでの採油箇所に加え、インラインフィルタやオフラインフィルタの捕捉物も分析し、その結果から潤滑状態を評価することを推奨します。尚、フィルタ捕捉物の分析を実施する際には、フィルタ流量、フィルタ使用時間などの追加情報が必要です。是非ご提供下さい。泡立ち試験の結果、消泡性能が低下していることが確認されました。粘度は良好。粘度は.mm/sと新油値mm/sに比較して、粘度変化率は-％で、当社推奨の管理限界値である±％以内にあり、良好と判断する。粘度はmm/sでした。粘度はmm/sでした。粘度指数はでした。粘度指数はでした。泡立ち試験は-でした。泡立ち試験は-と新油に比較して高い値でした。消泡性能が僅かに低下していることが確認されました。水分は当社推奨の管理限界値を超えていました。水分はppmと当社推奨の管理限界値のを超えていました。全酸価は良好。全酸価は.mgKOH/gと新油値.mgKOH/g以内であり、良好と判断します。機器の潤滑状態精密な濾過設備がない機器であれば、潤滑状態指数は正常の範囲にあると判断します。潤滑状態指数は正常の範囲にあると判断します。異常摩耗の早期発見パラメータである潤滑状態指数がの乗と、精密な濾過設備がない機器であれば、潤滑状態指数は正常の範囲にあると判断します。
報告№109-09448 報告№109-09448 | 分析№109-002841 分析№109-002841 | 109-002841 | 摩耗状態異常摩耗の早期発見パラメータであるフェログラフィーのIs値は、潤滑状態が良好な状態にあることを示すの乗であり、点検を要する摩耗粒子が観察されておらず、現在のところ継続使用は可能な状態にあると判断できます。この状態で検出された油中金属は、その多くが鉄であり、これらは摩耗粒子の観察結果から疲労摩耗であることが分かりました。お疲労摩耗は、スパイラルベベルギヤの歯面で発生していると推定されますが、発生箇所が歯面の微小領域であることから現在のところ継続使用は可能と判断できます。バックラッシ減速機の構造から、最も負荷が大きく、摩耗が進行しやすい箇所をスパイラルベベルギヤとスパイラルベベルピニオンと推定し、この部分のバックラッシを求めました。提供していただいた図面には歯幅が記載されておらず、また、更油後の稼働時間も不明であったため、歯幅mmと、更油後の稼働時間を時間と仮定してバックラッシを計算しました。その結果、減速機のギヤ歯面に摩耗が集中していたと仮定した場合、バックラッシの増加は初期値からμm増加したと推定されました。バックラッシ増加分の上限値はメーカにより差異はあるものの、当社が推奨するバックラッシは一般に推奨されるμmを目安にしており、今回のデータはこの値に比較して十分に小さい値であることがわかります。汚染度計数汚染度がNAS級とやや汚染されていました。汚染度が高い要因は、摩耗によるものと思われます。を示す粘度、水分、全酸価、IRの各データは良好でした。結論ゲート機器の潤滑箇所の摩耗診断分析結果から摩耗が発生している箇所はギヤ歯面であり、摩耗形態は疲労摩耗であることが分かりました。この摩耗形態は、ギヤ歯面に荷重が繰り返しかかることにより、歯面の表面下で材料が疲労して剥離します。歯面に加わる荷重が過大である場合、観察される摩耗粒子は今回より大きな粒子が発生します。分析結果から推定されたバックラッシの増加分はμmでしたが、このバックラッシは、一対の歯車の噛み合いを円滑にするための、ピッチ円周上での歯面間の遊びです。この値が過大になると振動や騒音の原因となるため、ギヤの摩耗状態を判断するためには重要なパラメータです。今回観察された摩耗粒子は、μmサイズの微小な粒子が支配的であることから、バックラッシの値は小さいと判断できます。バックラッシの計算時に仮定した稼働時間や歯幅などの数値が正確であれば、本減速機は継続使用可能と判断できます。整備の必要な箇所の検討整備が必要な箇所は、本分析結果から確認されませんでした。しかし、分析結果から僅かではありますがギヤの摩耗が進行していることが確認されていますので、今後は定期的に潤滑油分析を実施し、その結果から摩耗の進行状況を確認することにより、整備の必要の有無を監視する方法が有用と思われます。潤滑油の劣化度診断一般的に潤滑油が劣化した場合、油の外観は黒褐色になり、粘度や全酸価が上昇しスラッジ等が発生します。また、その過程では劣化の兆候を示すカルボン酸の吸収がIRで確認できます。今回のは、全てのデータが良好の範囲にあり、潤滑油の劣化は確認されなかったことから、継続使用可能であり、交換の必要はないと判断します。潤滑管理の方法現在の潤滑油は年使用していますが、年間使用したにもかかわらず劣化が確認されなかったことから、本設備の潤滑油は少なくても更油後年間は使用できることが分かりました。潤滑油の交換時期の判断は、今回の分析だけでは予測することは困難ですが、定期的に分析を実施し、その結果の傾向から劣化の進行状況を確認することで容易に可能になります。現在のところ潤滑部は継続使用可能な状態にあると思われますが、今後は疲労摩耗が進行する場合がありますので、定期的に分析を実施し、摩耗の進行状況を確認されることを推奨します。次回分析の時期を理論的に求めたところ、最短で約時間となります。この時間は、油中汚染物が均一になるために必要とする時間であり、この時間を経過すれば、再分析の結果から状態の傾向を確認することが可能となりますので、これを参考に次回分析時期を検討されることを推奨します。尚、定期的な分析を実施する際には、に関する分析項目の実施を推奨します。今回の分析結果からは、油劣化の進行は確認されていませんが、定期的な分析により潤滑油の交換時期を管理することが可能となります。は良好と判断します。粘度粘度は.mm/sと新油値.mm/sに比較して、粘度変化率は+.％で、当社推奨の管理限界値である±％以内にあり、良好と判断します。水分はと当社推奨の管理限界値の以下にあり、良好と判断します。全酸価全酸価は.mgKOH/gと新油値.mgKOH/gに比較して高いものの、IRの結果で油劣化の兆候を示すカルボン酸の吸収が確認されていないことから、良好と判断します。IRIRの結果、油劣化の兆候を示すカルボン酸の吸収が確認されていないことから、良好と判断します。計数汚染度はやや高い値でした。計数汚染度計数汚染度はNAS級と当社推奨の管理限界値内にあるものの、やや高い値でした。重量汚染度は.mg/mlでした。機器の潤滑状態摩耗粒子の形態観察の結果、疲労摩耗粒子が比較的多く観察されました。SOAPによる油中金属濃度SOAPによる油中金属濃度の結果、油の添加剤成分であるリン、外部から混入したと思われるアルミニウム、ナトリウムが検出されました。SOAPによる油中金属濃度SOAPによる油中金属濃度の結果、鉄、外部から混入したと思われるカルシウムが検出されました。摩耗粒子診断異常摩耗の早期発見パラメータであるIs値がの乗と良好の範囲にあるものの、摩耗粒子の形態観察の結果、疲労摩耗粒子が比較的多く観察されました。
報告№109-09136 報告№112-00541 | 分析№109-001160 分析№112-002240 | 112-002240_date130403 | グリースグリースの酸化劣化はありませんが、ちょう度の上昇が確認されていることから、以下の対策を推奨します。軸受は継続使用可能な状態にあると判断します。但し、将来的な摩耗進行の有無を確認するためにも傾向監視を継続することが有効です。新グリースの入替または適時給脂ちょう度の上昇がみられ、グリースが軟化していることが確認されました。今後、グリースの漏洩や油膜切れの発生が懸念されるため、新グリースの入替または適時給脂されることを推奨します。定期的な分析定期的に分析を実施することにより、データの変化から異常の兆候を早期に発見することが可能となります。また、今回は対象設備の初回分析であるため、あと最低でも回分析を実施し、分析データの変化を確認することを推奨します。尚、分析結果からSOAP-Tの鉄濃度が比較的高く、今後も局部的な油膜切れによる凝着摩耗の進行が懸念されるため、出来るだけ早めに回目の分析を実施することを推奨します。グリースの物理的性状グリースの酸化劣化はありませんが、ちょう度は当社推奨の管理限界値を超えていました。ちょう度ちょう度は、と当社推奨の管理上限値のより若干高くなっており、グリースが軟化していることが分かりました。軟化したグリースを使用した場合、グリースの漏洩や軸受等で油膜切れが発生することが懸念されます。滴点滴点は、と新グリース値に比較して低いものの、良好と判断します。酸価は、mgKOH/gと新グリース値.mgKOH/gに比較して高いものの、IRの結果で油劣化の兆候を示すカルボン酸の吸収が確認されていないことから、良好と判断します。水分は、.％でした。グリースの水分濃度は一般的に.～％が適正であるため、良好と判断します。IRIRチャートの結果、新グリースと使用グリースのスペクトルパターンはほぼ一致し、また、油劣化の兆候を示すカルボン酸の吸収が確認されていないことから、良好と判断します。はフェログラフィーおよびSOAP-Tの結果から総合的に判断した結果、継続使用は可能ですが、機器の機能を保持するためにも傾向管理が有用と考えます。フェログラフィー【定性分析：摩耗粒子および摩耗形態観察】観察された代表的な摩耗粒子は、以下の通りでした。正常な摩耗粒子・潤滑状態が正常なマイルド摩耗により発生。黒錆・潤滑状態がやや厳しい凝着摩耗により発生。極微小な領域で金属接触が厳しく、且つ、高い摩擦熱が発生していると考えられます。観察された摩耗粒子の中でも黒錆は、注意が必要です。黒錆は、凝着摩耗に分類されます。この摩耗粒子は、軌道面で凝着、破断を繰り返し、この過程で生じる移着粒子が成長して摩耗粒子となります。そのため、軌道面では局部的に油膜切れが発生していることを示しています。この状態が継続した場合、摩耗粒子のサイズは徐々に大型化していき、軸受の損傷に至る場合がありますので、傾向監視が必要です。Iカップリング発光分光分析【SOAP-T】検出された金属元素から発生箇所を推定すると、以下の通りでした。鉄、アンチモン、ニッケル、錫・軸受等リン、亜鉛、カルシウム、ナトリウム、マグネシウム、アルミニウム、バリウム・添加剤、増ちょう剤鉄以外に、アンチモン、錫が比較的高い値でした。これらの元素が含まれている材質は、以下の点が考えられます。一般にすべり軸受に使用されるホワイトメタル転がり軸受の保持器で使用されるアルミ合金以前使用していたグリースが使用グリースと混合した一般にすべり軸受に使用されるホワイトメタルがありますが、本軸受は転がり軸受であり、図面から材質でホワイトメタルを使用している箇所は確認されませんでした。転がり軸受にアルミ合金が使用されていれば、アルミニウムと共に錫が検出されますが、アルミニウム濃度は、保持器の主成分にしては濃度が低すぎることから、検出された元素は保持器が摩耗したものである可能性は低いと考えられました。グリースは流動性が低く、新グリースを補給しても油槽内にある全てのグリースが入れ替わることは困難であることから、今回使用されているグリースに入っていない成分が検出された要因は、以前使用していたグリースに含まれていた金属成分が、今回の使用グリースと混合してアンチモン、錫が検出されたと推定されます。
報告№109-09136 報告№112-00597 | 分析№109-001160 分析№112-002533 | 112-002533 | 分析の結果、本試料グリースの物理的性状は全て良好な範囲にあり、継続使用可能な状態にあると判断します。但し、有機物・有機化合物で新グリースと使用グリースのスペクトルパターンが一致していない箇所が確認されたことから、以下の対策を推奨します。異種グリースの混入およびグリース名の確認分析データから新油と一致しないデータが確認されたことから、異種グリースの混入またはグリース名が違っている可能性があります。グリースは設備の条件にあった適正な性能のものを使用することが重要であるため、異種グリースの混入の有無、グリース名を再確認することを推奨します。グリースのちょう度のデータは良好でした。滴点滴点は、以上と新グリース値に比較して、高い値でした。酸価は、mgKOH/gと新グリース値のに比較して、高い値でした。有機物・有機化合物有機物・有機化合物の結果、新油と使用油のスペクトルパターンが一致していない箇所が確認されました。
報告№109-09094 報告№110-00717 | 分析№109-000915 分析№110-002824 | 110-002824 | は良好と判断します。尚、RBOTがminと新油値のminに比較してmin減少していました。このまま継続使用した場合、この減少傾向から限界値に到達するのは、別紙図RBOTの減少傾向に示すように年月と推定されました。残りの継続使用期間は、約年であると予測されます。潤滑油は継続使用可能な状態にあると判断します。≪状態監視とパラメータ≫分析の目的および各分析のパラメータは以下の通りです。特性低下目的：油の分析結果から、や劣化傾向ならびに添加剤の消耗程度、残存寿命などを確認する。粘度JISK全酸価JISK赤外線吸収スペクトルJISK酸化安定度試験JISK汚染目的：油の分析結果から、砂塵あるいは水・異種油などによるや、異物混入の有無を確認する。水分JISK計数汚染度JISB重量汚染度JISB光学顕微鏡観察摩耗目的：油中の摩耗粒子を分析する事により、回転・摺動部の潤滑状態、摩耗劣化の程度、余寿命などを解析する。摩耗診断電子顕微鏡観察JISKX線マイクロアナリシス油中金属濃度）JISK≪分析結果≫特性低下粘度：良好粘度値mm/sの新油値mm/sに対する変化率は+.％であり、当社推奨の管理限界値±％以内に留まっています。全酸価：良好全酸価.mgKOH/gは新油値の.mgKOH/gに比較し変化はないことから、問題は無いと判断します。赤外線吸収スペクトル：良好酸化安定度試験：良好酸化安定度試験の結果、数値minは当社推奨の管理限界値min以上に留まっており、現時点での使用は可能と判断します。汚染水分：良好水分値.ppmは当社推奨の管理限界値以内に留まっています。計数汚染度：今回は実施していません。重量汚染度：今回は実施していません。光学顕微鏡観察：今回は実施していません。摩耗摩耗診断電子顕微鏡観察・X線マイクロアナリシス：今回は実施していません。油中金属濃度：今回は実施していません。
報告№109-09136 報告№112-00660 | 分析№109-001160 分析№112-003040 | 112-003040 | 潤滑油の汚染度が高い値であることがわかりました。当該機は分解後および油入替後から今回までの稼働時間が短く、ご提供頂いた新油も同じ汚染状態であることから、汚染度が高い主要因は、汚染されていた新油を使用したことによるものと思われます。軸受異物の噛み込みや金属表面の微小突起により発生する切削摩耗や潤滑部の油膜が破断して発生する凝着摩耗が見られました。通常、継続運転している設備は、運転開始直後に金属同士がなじむ過程があり、その後正常な油膜が形成されて、問題がなければ安定期に入ります。設備の稼働率が低い場合など、停止期間が長いと潤滑油膜は殆どなくなり、再稼動する際に油膜切れを起こしやすい状態になります。今回観察された摩耗粒子は、このような状況で発生したと推定されます。しかし、これらは極微小領域に限られることから、摩耗は正常と判断できます。以上より、軸受は継続使用可能な状態にあると判断します。定期的な分析および分析周期の検討定期的に分析を実施することにより、データの微小な変化から異常の兆候を早期に発見することが可能となります。今後、寿命予測を行うには、今回データを含め少なくとも回の分析データが必要となります。当該機は、年間稼働率が低いことから、採油の機会を検討するのは難しいところがありますが、あと最低でも回分析を実施し、寿命予測を行うと共に分析周期を検討することを推奨します。軸受の摩耗状態フェログラフィーおよびSOAP-Tのデータから総合的に解析した結果、軸受は健全であり、継続使用可能と評価できますが、引続き軸受の機能が保持されていることを確認するためにも、潤滑油診断による傾向管理が有用と考えます。フェログラフィー【定量分析：Is値】Is値は異常摩耗の早期発見パラメータのつで、摩耗程度を定量化するために用います。今回のIs値はの乗とやや高い値でした。フェログラフィー【定性分析：摩耗粒子および摩耗形態観察】分析結果から比較的多く観察された摩耗粒子は、以下の通りでした。正常な摩耗粒子・潤滑状態が正常なマイルド摩耗により発生。切削粒子・異物や金属表面の微小突起に起因する切削摩耗により発生。シビア粒子・潤滑状態がやや厳しい凝着摩耗により発生。金属潤滑部が局部的に油膜切れを起していると考えられます。観察された摩耗粒子の中でも切削粒子、シビア粒子は、将来的な摩耗の進行に繋がる可能性を示唆しているため、傾向監視が必要と思われます。切削摩耗は、他の摩耗形態に比較して摩耗進行速度が速く注意が必要で、定期的なトライボ診断による状態監視が必要と考えます。切削摩耗の原因となる混入異物が残留している場合、この異物により切削摩耗が継続して発生する可能性があります。シビア粒子は、凝着摩耗に分類されます。この摩耗粒子は、摺動面で凝着、破断を繰り返し、この過程で生じる移着粒子が成長して摩耗粒子となります。そのため、摺動面では局部的に油膜切れが発生していることを示しています。この状態が継続した場合、摩耗粒子のサイズは徐々に大型化していき、最終的には軸受の損傷に至る場合があります。Iカップリング発光分光分析【SOAP-T】検出された金属元素から発生箇所を推定すると、摩耗粒子の発生箇所は、以下のように推定できました。鉄、鉛、銅、アンチモン、錫・軸受等カルシウム、ナトリウム・外部混入異物軸受の摩耗SOAP-Tで錫が検出されたことから、軸受の摩耗が発生していると推定されました。分析結果から軸受メタルの摩耗深さをSOAP-Tの結果で得られている錫濃度と油量Lから計算しました。当社の経験からメタル面積の約分の程度が摩耗したと仮定しました。当社の知見、および今回検出された錫濃度等の情報から軸受の摩耗深さを計算した結果、軸受表面の平均的な摩耗深さ.μmとなり、メタルの表面粗さを軸受表面の一般的な粗さであるμmと仮定すると、摩耗は軽微であり、継続使用可能な状態にあると推定されます。計数汚染度は当社推奨の管理限界値に到達していました。計数汚染度計数汚染度は、NAS級と当社推奨の管理限界値NAS級に到達していました。重量汚染度は、.mg/mlと当社推奨の管理限界値mg/ml以下であり、良好と判断します。光学顕微鏡写真供試油を濾過したフィルタ表面上の夾雑物を光学顕微鏡で観察した結果、金属片、鉄錆、砂等が観察されました。
報告№108-0496 報告№108-0496 | 分析№108-03570 分析№108-03570 | 108-03570 | 分析の結果、摩耗の安定が確認され、潤滑状態は正常と判断します。これらのことは、前回に比較して、SOAPの鉄濃度が微増であるものの、D－SOAPの鉄濃度は減少していること異常摩耗の早期発見パラメータであるフェログラフィーのIs値がの乗とやや高いものの、摩耗粒子の形態観察でμm以下の鉄系粒子が多く観察され、転がり軸受の寿命の指標となるフレーキングの発生が確認されていないこと以上のことから判断しています。計数汚染度は良好と判断します。計数汚染度は良好と判断します。計数汚染度はNAS級と当社推奨の管理限界値のNAS級以内にあり、良好と判断します。重量汚染度はmg/mlとなっています。重量汚染度はmg/mlとなっています。機器の潤滑状態機器の潤滑状態は正常と判断します。SOAPの結果、鉄が検出されています。SOAPの結果、摩耗により発生する鉄、油の添加剤成分であるリンが検出されています。D－SOAPの結果、鉄が検出されています。D－SOAPの結果、摩耗により発生する鉄が検出されています。フェログラフィーの結果は良好です。異常摩耗の早期発見パラメータであるフェログラフィーのIs値がの乗とやや高いものの、摩耗粒子の形態観察の結果、μm以下の鉄系粒子が多く観察されています。
報告№107-4545 報告№109-09302 | 分析№107-02185 分析№109-002184 | 109-002184 | トライボ診断の結果、粘度を除く項目は良好です。粘度は、前回同様に新油値のmm/sに比較し変化率が-.％のmm/sとなっており、当社推奨の管理限界値である±％を超えていました。粘度低下の要因のひとつとなる異種油の混入や劣化がIRで確認できなかったことから、今回の粘度低下は、潤滑油の製造ロットによる差異、または、潤滑油の分子がせん断作用を受けて低下したことなどが考えられます。全酸価の上昇が確認されていないため、現在のところ本試料油は継続使用可能な状態にありますが、粘度低下は、シール部からの漏れ量の増加や、油膜形成に影響し摩耗の促進につながりやすくなることから、定期的な分析により粘度の低下および油の劣化の進行状況を確認することを推奨します。粘度が当社推奨の管理限界値を超えています。粘度粘度はmm/sと新油値mm/sに比較して、粘度変化率は-.％で、当社推奨の管理限界値である±％を超えています。粘度粘度はmm/sとなっています。粘度指数粘度指数はとなっています。水分はppmと当社推奨の管理限界値の以下であり、良好と判断する。全酸価全酸価は.mgKOH/gと新油値.mgKOH/g以内にあり、良好と判断します。
報告№109-09136 報告№113-00211 | 分析№109-001160 分析№113-000820 | 113-000820_date130912 | 潤滑油の劣化はないものの、油中の汚染度が高い値でした。採油条件の影響で値が高くなっていると考えられますが、異物の影響で将来的に摩耗が進行する懸念がありますので、に示す対策を推奨します。軸受は継続使用可能な状態にあると判断します。但し、観察された摩耗粒子には局部的な油膜破断により発生するシビア粒子が比較的多く認められていることから、更油しただけでは油膜破断の要因が残ります。そのため、定期的な分析により今後の摩耗進行の有無を確認することを推奨します。更油油中の汚染度が高いことから、摩耗粒子や異物等が軸受軌道面に噛み込むことによる摩耗の進行が懸念されるため、更油を推奨します。また、油槽内には汚染物が残留している可能性があるため、油槽内を清掃し、更油する新油もNAS級程度の清浄な潤滑油を更油することを推奨します。定期的な分析摩耗粒子の形態観察で、凝着摩耗、切削摩耗が観察されたことから、今後の摩耗進行を監視するため、定期的に分析を実施することを推奨します。最適な採油方法本試料油は、機器停止中に軸受箱排油口から採油されているため、分析データが高濃度に出ていると推定されます。正確なデータによる診断を行うためにも、今後の採油は、極力運転中もしくは停止直後の油槽中層部から実施されることを推奨します。はフェログラフィーおよびSOAP／D-SOAPの結果から総合的に判断した結果、継続使用は可能ですが、今後の機器の機能を確認するためにも傾向管理が有用と考えます。フェログラフィー【定量分析：Is値】Is値は異常摩耗の早期発見パラメータのつで、摩耗程度を定量化するために用います。今回のIs値はの乗と、高い値でした。フェログラフィー【定性分析：摩耗粒子および摩耗形態観察】分析結果から観察された代表的な粒子は、以下の通りでした。切削粒子・異物や金属表面の微小突起による切削摩耗により発生。シビア粒子・潤滑状態がやや厳しい凝着摩耗により発生。金属潤滑部が局部的に油膜切れを起していると考えられます。観察された摩耗粒子の中でも切削粒子、シビア粒子は、将来的な摩耗の進行に繋がる可能性を示唆しているため、傾向監視が必要と思われます。摩耗形態の中でも切削摩耗は摩耗進行速度が速く、転がり軸受でこの摩耗形態が発生した場合には寿命が分の程度に低下することも知られており、切削摩耗により生じた軌道面の損傷が起点となって転がり軸受の寿命となるフレーキングに進展することから傾向監視による経過監視が必要です。切削摩耗の発生原因となる混入異物が残留している場合、この異物により切削摩耗が継続して発生する可能性があります。シビア粒子は凝着摩耗に分類されます。この摩耗粒子は、軸受軌道面で凝着、破断を繰り返し、この過程で生じる移着粒子が成長して摩耗粒子となります。そのため、軸受軌道面では局部的に油膜切れが発生していることを示しています。この状態が継続した場合、摩耗粒子のサイズは徐々に大型化していき、設備の損傷に至る場合がありますので、傾向監視が必要です。Iカップリング発光分光分析【SOAP／D-SOAP】検出された金属元素から発生箇所を推定すると、以下の通りでした。鉄、錫、亜鉛・軸受等カルシウム、アルミニウム、ケイ素、ナトリウム・外部混入異物計数汚染度はNAS級と当社推奨の管理限界値に到達していました。フィルタ表面の異物観察で金属片、鉄錆、砂等が観察されたことから、汚染度が高い要因は、摩耗と外部混入異物の影響と思われます。粘度、水分、全酸価、IR、RBOTの各データは、良好でした。尚、別紙RBOTの減少傾向から油の余寿命を求めた結果、本試料油は直近の更油から起算して年月まで使用可能であることが分かります。
報告№109-09136 報告№111-00647 | 分析№109-001160 分析№111-003258 | 111-003258 | RBOTは当社推奨の管理限界値以上にあるものの、IRの結果で新油に確認されているcm-付近の酸化防止剤の吸収が確認されませんでした。潤滑油は酸化防止剤の減少と判断されますので、今回の採油後に更油を実施していなければ更油を推奨します。IRIRの結果で新油に確認されているcm-付近の酸化防止剤の吸収が確認されませんでした。RBOTRBOTの結果、minと当社推奨の管理限界値以上にあるものの、酸化防止剤の残存量は%と低下していました。水分は良好でした。
報告№109-09136 報告№112-00358 | 分析№109-001160 分析№112-001394 | 112-001394 | 軸受は継続使用可能な状態にあると判断します。但し、グリースはちょう度が上昇しており、IRで新グリースとスペクトルが一致していない箇所が確認されたことから、以下の対策を推奨します。異種グリースの混入およびグリース名の確認分析データから新グリースと一致しないデータが確認されたことから、異種グリースの混入またはグリース名が違っている可能性があります。グリースは設備の条件にあった適正な性能のものを使用することが重要であるため、異種グリースの混入の有無、グリース名を再確認することを推奨します。フェログラフィー【定性分析：摩耗粒子および摩耗形態観察】分析結果から比較的多く観察された粒子は、以下の通りでした。正常な摩耗粒子・潤滑状態が正常なマイルド摩耗により発生。Iカップリング発光分光分析【SOAP／D-SOAP】検出された金属元素から発生箇所を推定すると、以下の通りでした。鉄、錫・軸受等カルシウム、バリウム・添加剤ナトリウム、マグネシウム・増ちょう剤、外部混入異物等グリースの物理的性状滴点、全酸価の各データは良好でした。ちょう度ちょう度は、と当社推奨の管理上限値のより高くなっていました。IRの結果で新グリースとスペクトルが一致していない箇所が確認されたことから、グリース名が違うか、或いは、異種グリースが混入した可能性が考えられます。IRIRの結果、新グリースのIRスペクトルと一致しない箇所が確認されました。グリース名が違うか、或いは、異種グリースが混入した可能性が考えられます。
報告№109-09136 報告№112-00092 | 分析№109-001160 分析№112-000316 | 112-000316_date120531 | 潤滑油および軸受は継続使用可能な状態にあると判断します。但し、今後も摩耗の進行を傾向監視するため、以下の対策を推奨します。定期的な分析摩耗の進行を監視するため、定期的に分析を実施し、分析データによる摩耗の進行状況を確認することを推奨します。新油との比較による評価を示す粘度、酸価のデータは新油データを基準として評価しています。今回は当社に新油データがなかったためカタログ値で判断しましたが、今後評価する場合は、充填用の新油を同時に分析することをご検討下さい。フェログラフィーIs値は異常摩耗の早期発見パラメータのつで、摩耗粒子を定量化するために用います。今回のIs値はの乗であり、潤滑状態はやや厳しいと判断できます。摩耗粒子の形態で比較的多く観察された粒子は、潤滑状態が正常な場合に発生する摩耗粒子でした。これらの摩耗粒子が観察された場合、潤滑部で発生している摩耗形態は、正常なマイルド摩耗であることが分かります。Iカップリング発光分光分析【SOAP-T】検出された金属元素は、SOAP-Tの結果表に示すように、鉄、銅、アンチモン、ニッケル、リン、カルシウム、アルミニウム、ナトリウム、モリブデンでした。検出された金属元素から発生箇所を推定すると鉄、銅、アンチモン、ニッケル・軸受等リン、モリブデン・オイル添加剤カルシウム、アルミニウム、ナトリウム・外部混入異物であると思われます。このうち、機械部品が摩耗したと思われる元素はのグループです。計数汚染度は当社推奨の管理限界値に到達していました。フィルタ表面の異物観察で鉄錆、砂等が観察されたことから、汚染度が高い要因は、摩耗と外部混入異物の影響と思われます。水分、IRの各データは良好でした。尚、粘度は当社にある粘度計の測定範囲を超えているため、測定不能でした。酸価は.mgKOH/gと新油カタログ値のmgKOH/g以下にあり、良好と判断します。
報告№113-00165 | 分析№113-000598 | 113000598 | 油の劣化は確認されていないものの、計数汚染度はNAS級以上と高い値でした。今後、油中の汚染物の影響で軸受メタルの摩耗が進行することが懸念されるため、以下の対策を推奨します。濾過今後、油中の汚染物の影響で軸受メタルの摩耗が進行することが懸念されるため、濾過を推奨します。計数汚染度は、前回に比較してNAS級からNAS級以上にランク上昇し、当社推奨の管理限界値を超えていました。フィルタ表面の異物観察で金属片、鉄錆、砂等が観察されたことから、汚染度が高い要因は、摩耗と外部混入異物の影響と思われます。粘度粘度は、mm/sと新油値mm/sに比較して、粘度変化率は-.％で、当社推奨の管理限界値である±％以内であり、また、前回に比較して大きな変化はなく、良好と判断します。水分は、ppmと前回に比較して増加しているものの、当社推奨の管理限界値以下であり、良好と判断します。酸価は、.mgKOH/gと前回に比較して変化はなく、新油値.mgKOH/g以下であり、酸化劣化していないと判断します。色相は、Lと前回のLに比較して低下していました。
|  | 113-001959 | 対象設備は継続使用可能な状態にあると判断します。但し、今後の摩耗進行の有無を確認するためにも傾向監視を継続することが有効です。に示す内容をご確認ください。潤滑油潤滑油は油名が不明であることから、性能評価をすることが出来ませんでした。に示す内容をご確認ください。定期的な分析摩耗推移の傾向を把握し、摩耗進行の将来予測を行うために、定期的に分析を実施することを推奨します。新油の分析粘度、塩基価は、油の性能を評価するパラメータの一種です。油の性能低下は、新油との比較が必要なことから、未使用油の提供および分析による比較評価を推奨します。はフェログラフィーおよびSOAP-Tの結果から総合的に判断した結果、継続使用は可能ですが、機器の機能を保持するためにも傾向管理が有用と考えます。フェログラフィー【定量分析：Is値】Is値は異常摩耗の早期発見パラメータのつで、摩耗を定量化するために用います。Is値はの乗とやや高い値でしたが、損傷領域であるの乗程度には到達しておらず問題ないと判定します。フェログラフィー【定性分析：摩耗粒子の形態観察】比較的多く観察された粒子は、以下の通りです。正常な摩耗粒子・潤滑状態が正常なマイルド摩耗により発生。Iカップリング発光分光分析【SOAP-T】摩耗発生箇所は、以下のように推定します。鉄、鉛、銅、錫・エンジン部品等リン、亜鉛、カルシウム・添加剤アルミニウム、ナトリウム、マグネシウム・外部混入異物コンロッドメタル或いはクランクメタル等の摩耗SOAP-Tで錫がppm、鉛がppm、銅が.ppm検出されたことから、コンロッドメタル或いはクランクメタル等が摩耗していると推定します。詳細は、別紙コンロッドメタル・クランクメタルの摩耗をご覧ください。固形カルシウム化合物の生成SOAP-Tでカルシウムが検出されました。ディーゼルエンジンオイル中に検出されるカルシウムは、燃焼ガス中に含まれている硫黄分と反応して微小サイズの硫酸カルシウム、いわゆる石膏が生成されます。この影響については、別紙固形カルシウム化合物の生成をご覧ください。粘度粘度はmm/sでした。新油との比較による評価が必要です。水分はppmと当社推奨の管理限界値以下であり、良好でした。塩基価は.mgKOH/gでした。新油との比較による評価が必要です。
報告№109-09359 報告№109-09359 | 分析№109-002446 分析№109-002446 | 109-002446 | 結論現在のところ本減速機は継続使用可能な状態にありますが、摩耗の進行が確認されておりますので、定期的に分析を実施し、摩耗の進行状況を確認されることを推奨します。次回分析の時期を理論的に求めたところ、最短で約時間となりました。この時間は、油中汚染物が均一になるために必要とする時間であり、この時間を経過すれば、再分析の結果から状態の傾向を確認することが可能となりますので、これを参考に次回分析時期を検討されることを推奨します。次回の傾向監視によりデータが安定している確認が取れれば、分析周期は通常周期に戻して管理することが可能となります。尚、トライボ診断では、バックラッシの増加量を分析結果から計算できますので、構造が確認できる図面、モジュール、歯数、歯幅をお知らせ下さい。計算結果をご報告いたします。計数汚染度は良好と判断します。計数汚染度計数汚染度はNAS級と当社推奨の管理限界値のNAS級以内にあり、良好と判断します。重量汚染度は.mg/mlでした。機器の潤滑状態D－SOAPの結果、前回に比較して鉄が増加していました。フェログラフィーの結果、前回同様にフレッティングにより発生する赤錆が比較的多く観察されました。SOAPSOAPの結果、油の添加剤成分であるリンが検出されました。D－SOAPD－SOAPの結果、摩耗により発生する鉄が検出されました。フェログラフィー異常摩耗の早期発見パラメータであるフェログラフィーのIs値がの乗と良好の範囲にあるものの、摩耗粒子の形態観察の結果、フレッティングにより発生する赤錆が比較的多く観察されました。
報告№109-09050 報告№109-09050 | 分析№109-000559 分析№109-000559 | 109-000559 | 今回の採油は、対象設備停止中にドレン穴から実施しているため、別紙油中粒子の沈降の影響に示すように、沈降の影響を受けて分析データが高濃度に出る可能性があります。今回の分析は、以上のことを踏まえて結果を検討します。分析の結果、摩耗粒子診断で異常摩耗の早期発見パラメータであるIs値がの乗とやや高いものの、摩耗粒子の形態観察で外部から混入したと思われる鉄錆等がやや多く観察されました。外部混入異物は、今回の採油が対象設備の停止中にドレン穴から採油を実施しているため、ドレン配管内部に残留していた汚染物が検出された可能性が高いと思われますが、同時に観察された摩耗粒子は、粒子濃度が高目になる箇所からの採油であるにもかかわらず、正常な潤滑状態下で発生した摩耗粒子が支配的であり、潤滑状態は正常な状態にあると判断します。特性低下全ての項目が良好な範囲にあったことから特性低下は認められず良好と判断します。粘度は良好と判断します。粘度はmm/sと新油.mm/sに比較して、粘度変化率は-％で、当社推奨の管理限界値である±％以内にあり、良好と判断します。全酸価は良好と判断します。全酸価は.mgKOH/gと新油値.mgKOH/gに比較して変化はなく、良好と判断します。酸化安定度の結果、良好と判断します。酸化安定度はminと当社推奨の管理限界値のmin以上であり、良好と判断します。汚染は良好と判断します。水分は良好と判断します。水分はppmと当社推奨の管理限界値の以下であり、良好と判断します。摩耗潤滑状態は正常と判断します。フェログラフィーの測定は良好と判断します。異常摩耗の早期発見パラメータであるIs値がの乗とやや高いものの、摩耗粒子の形態観察で外部から混入したと思われる鉄錆等がやや多く観察されました。
報告№109-09136 報告№113-00518 | 分析№109-001160 分析№113-002179 | 113-002179 | 異常摩耗の早期発見のパラメータであるIs値は、レベルとやや高い値でした。但し、フェログラフィーで観察された摩耗粒子はμm以下の微小な粒子が支配的であることから、潤滑状態は良好と判断します。計数汚染度は前回のNAS級からNAS級にランク上昇し、当社推奨の管理限界値を超えていましたが、μmを超えるサイズの粒子が突出して多く、且つフィルタ残渣に鉄錆、砂等の外部混入異物が多く観察されたことから、摩耗の進展によるものではないと判断します。また、重量汚染度が比較的高いものの、その原因は粘着性の反応生成物ではなく、上述した粒径が大きな外部混入異物にあると考えられるため、ガバナー機能に問題無いと判断します。．前回同様、粘度、水分、酸価、IR、RBOTの各データは良好です。
報告№109-09136 報告№113-00589 | 分析№109-001160 分析№113-002484 | 113-002484 | 潤滑油は水分濃度が高いことから、今後、エンジン内部に錆が発生する腐食摩耗が発生することが懸念されます。対象設備は継続使用可能な状態にあると判断します。更油水分の影響により金属表面で腐食摩耗が発生し、発生した鉄錆等の粒子が潤滑部に噛み込み、摩耗が進行することが懸念されることから、更油を推奨します。定期的な分析今後の摩耗推移を監視するため、定期的に分析を実施することを推奨します。異常の兆候を示す摩耗粒子が顕著に観察されなかったものの、異常摩耗の早期発見のパラメータであるIs値が、前回のレベルからレベルに低下しているものの、やや高いことから、定期的に潤滑油分析を実施し、摩耗推移を監視することが有用と考えます。固形カルシウム化合物の生成D-SOAPでカルシウムがppm検出されました。この固形カルシウムは、潤滑油に混入した燃焼ガス中の酸成分がカルシウム添加剤と中和反応して生成される比較的硬い化合物のため、摺動面に噛み込み、切削摩耗が進行することが懸念されます。燃焼ガスの混入原因は、ピストンリングとシリンダライナの摩耗により発生したギャップと考えられます。詳細は、別紙固形カルシウム化合物の生成をご覧ください。銅、鉛を使用した箇所の溶出・摩耗SOAPの結果、銅、鉛が共に検出されました。当該設備の様に亜鉛系添加剤が含まれる潤滑油を使用した場合、潤滑系統内で銅および鉛が亜鉛系添加剤の影響により腐食、溶出することが知られています。今回検出された銅は、この溶出と摺動部の摩耗により発生したものと考えられます。今後、別紙鉱油の酸化に対する金属触媒の影響に示すように濃度の増加に伴い酸化速度が速まる可能性があります。重量汚染度は.mg/mlでした。n-ペンタン不溶解分n-ペンタン不溶解分は<.mass%でした。粘度、酸価、塩基価の各データは、前回同様に良好でした。水分はppmと当社推奨の管理限界値を超えていました。今後、水分の影響でエンジン内部に錆が発生し、その影響で摩耗が発生する懸念があります。
報告№109-09249 報告№110-00306 | 分析№109-001747 分析№110-001244 | 110-001244 | 主電動機軸受＋圧縮機ギヤ・軸受油中金属の分析は、試料油を以上の高温で発光させた光を分光器で分光し、金属固有の波長から元素を特定するとともに、光の強度から濃度を求めるIカップリング発光分光分析法を用います。また摩耗状態は、SOAP法により求めた金属成分と濃度に、フェログラフィー法による早期発見パラメータであるIs値と摩耗粒子分析とを加味し、さらに摩耗粒子の形態により摩擦面で発生している摩耗機構を推定して総合的に判断します。Iカップリング発光分光分析供試の冷凍機油を分析した結果、検出された金属は油中金属元素の結果表に示すように、鉄、銅、ニッケル、錫、リン、亜鉛、カルシウム、ケイ素、ナトリウムでした。これら検出された金属元素から発生箇所を推定すると、鉄、銅、ニッケル、錫・軸受、ギヤ等リン、亜鉛、カルシウム、ケイ素、ナトリウム・外部混入異物であると思われます。このうち、機械部品が摩耗したと思われる元素はのグループです。ケイ素の検出金属濃度でケイ素がppm検出されました。一般に、潤滑油中からケイ素が検出された場合の原因として、シリコン油或いは、シリコン系の添加剤が検出されるフェログラフィーおよびフィルタ表面の異物観察で砂が多く観察されて検出されるシリコングリースをシール部に塗布している場合、このシリコングリースが潤滑油に混入して検出されるなどが挙げられますが、今回検出が比較的高濃度であることからの可能性が考えられます。については、分析結果では確認することが出来ませんので、これに関する情報があれば提供をお願いします。フェログラフィー摩耗粒子分析結果から観察された粒子は、外部から混入したと思われる鉄錆等でした。潤滑状態と摩耗形態異常摩耗の早期発見パラメータとして摩耗粒子を定量化して評価するフェログラフィーのIs値は、潤滑状態がやや厳しいの乗となっていました。摩耗粒子の観察結果から異常と判断する摩耗粒子等は観察されていないことから、Is値が高い要因は、外部混入異物の影響であることが分かりました。汚染粒子数はNAS級以上、汚染度物重量はmg/mlと共に当社推奨の管理限界値を超えていました。フィルタ表面の異物観察で表面が茶褐色で鉄錆、砂等が観察されたことから、汚染度が高い要因は、スラッジと外部混入異物の影響と思われます。有機物・有機化合物は、IRチャートによる新油分析値との比較の結果、新油と異なるピークが確認されたことから、異種油の混入、或いは、油名が違う可能性があります。潤滑油および軸受は継続使用可能な状態にあるものの、以下の対策が必要です。濾過油中の汚染度が高く、観察された異物が軸受摺動面やギヤ歯面に噛み込み摩耗が進行することが懸念されるため、濾過を推奨します。油名の確認有機物・有機化合物は、IRチャートによる新油分析値との比較の結果、新油と異なるピークが確認されたことから、異種油の混入、或いは、油名が違う可能性がありますので、ご確認ください。シリコン系のグリースや添加剤の確認シリコン系の添加剤やグリースを使用している箇所があるかについてご確認下さい。分析結果特性低下有機物・有機化合物は、IRチャートによる新油分析値との比較の結果、新油と異なるピークが確認されたことから、異種油の混入、或いは、油名が違う可能性があります。粘度粘度はmm/sと新油値.mm/sに対する粘度変化率は-％で、当社推奨の管理限界値である±％以内にあり、良好と判断します。全酸価冷凍機油の全酸価は、油メーカによって初期値が違うため統一した管理基準を設定するのが困難であることから、当社では管理限界値を設定しておらず、新油分析値との比較及び他の分析項目の結果より全酸価の状態判断を行います。その結果、全酸価は.mgKOH/gと新油値.mgKOH/gに比較して若干高くなっていますが、IRチャートに示すように劣化の兆候として現れるカルボン酸などの有機物・有機化合物の発生が確認されていないことから、異常のない値と判断します。有機物・有機化合物有機物・有機化合物は、IRチャートによる新油分析値との比較の結果、新油と異なるピークが確認されたことから、異種油の混入、或いは、油名が違う可能性があります。色相はLであり、新油値のLに比較して高い値でした。汚染に係るパラメータの分析結果は、汚染粒子数、汚染度物重量は共に当社推奨の管理限界値を超えていました。水分はppmであり、当社推奨の管理限界値の以下であることから良好と判断します。汚染粒子数はNAS級以上であり、当社推奨の管理限界値のNAS級を超えていました。汚染度物重量はmg/mlであり、当社推奨の管理限界値のmg/mlを超えていました。摩耗フェログラフィーによる摩耗粒子の観察の結果、潤滑状態が正常な場合に発生する摩耗粒子、外部から混入したと思われる鉄錆等が比較的多く観察されました。異常摩耗の早期発見パラメータであるフェログラフィーのIs値がの乗とやや高く、摩耗粒子の形態観察の結果、外部から混入したと思われる鉄錆等が比較的多く観察されました。金属濃度SOAP法により金属濃度を測定した結果、潤滑箇所で発生する金属接触によって検出される鉄がppm、銅、ニッケルがppm、錫がppm、外部から混入したと思われるケイ素がppm検出されました。金属濃度酸溶解法により金属濃度を測定した結果、潤滑箇所で発生する金属接触によって検出される鉄がppm、銅がppm、錫がppm、外部から混入したと思われるリンが、亜鉛が.ppm、カルシウム、ナトリウムが検出されました。
報告№109-09136 報告№111-00396 | 分析№109-001160 分析№111-001889 | 111-001889 | 潤滑油および減速機は継続使用可能な状態にあると判断します。摩耗の進行を監視するため、定期的に分析を実施し、摩耗の進行状況を確認することを推奨します。フェログラフィー異常摩耗の早期発見パラメータとして摩耗粒子を定量化して評価するフェログラフィーのIs値は、前回のの乗から変化はなく、潤滑状態が安定していることを示していました。摩耗粒子の形態で比較的多く観察された粒子は、潤滑状態が正常な場合に発生する摩耗粒子局部的に高圧・高温となる場合に発生するフリクションポリマでした。これらの摩耗粒子が観察された場合、潤滑部で発生している摩耗形態は、正常なマイルド摩耗であり、そして局部的ではあるものの高圧・高温の箇所が発生していることも分かります。Iカップリング発光分光分析供試の潤滑油を分析した結果、検出された金属元素は、SOAPの結果表に示すように、鉄、銅、錫、リン、カルシウム、バリウム、ナトリウムが検出されました。これらの検出された金属元素から発生箇所を推定すると鉄、銅、錫・ギヤ・軸受等リン・オイル添加剤カルシウム、バリウム、ナトリウム・外部混入異物であると思われます。このうち、機械部品が摩耗したと思われる元素はのグループです。バックラッシご提供いただいた減速機に関する情報から、スパイラルベベルギヤであり、この部分のバックラッシを求めました。その結果、減速機のギヤ歯面に摩耗が集中していたと仮定した場合、バックラッシの増加量は分解点検から時間で.μmと推定されました。バックラッシ増加分の上限値は、メーカにより差異はあるものの、当社の推奨するバックラッシは、一般に推奨されるμmを管理目安にしています。この値に比較して十分に小さい値です。前回に比較して計数汚染度はNAS級からNAS級にランク減少し、良好でした。前回同様に粘度、水分、全酸価、IRの各データは良好でした。
報告№108-5071 報告№111-00278 | 分析№108-02721 分析№111-001322 | 111-001322 | 潤滑油は継続使用可能な状態にあると判断します。但し、今後は障害予防を目的に以下の対策を推奨します。消泡性能が低下した場合、ギヤ歯面での油膜形成に影響が出て摩耗の発生が進展することがあります。今後は消泡性能低下の影響により摩耗が進展する可能性がありますので、フェログラフィーおよびSOAP-Tを追加して摩耗により発生する油中金属濃度や潤滑状態を確認することを推奨します。泡立ち試験の結果は、-と新油値が-であるのに比較して高い値となっていたことから、消泡性能が低下していることが分かりました。今後の使用状況によっては油の酸化劣化が進行したり、ギヤ歯面およびベアリング軌道面で油膜切れが発生したりする場合があるため、消泡剤の添加による消泡性能の改善など何らかの対応が必要になると思われます。分析結果泡立ち試験の結果、消泡性能が低下していることが確認されました。粘度粘度はmm/sと新油値mm/sに比較して、粘度変化率は-％で、当社推奨の管理限界値である±％以内にあり、良好と判断します。泡立ち試験泡立ち試験は-と新油に比較して高い値でした。水分は.ppmと当社推奨の管理限界値の以下であり、良好と判断します。全酸価全酸価は.mgKOH/gと新油値.mgKOH/gに比較して高いものの、IRの結果で油劣化の兆候を示すカルボン酸の吸収が確認されていないことから、良好と判断します。
報告№109-09330 報告№109-09330 | 分析№109-002256 分析№109-002256 | 109-002256 | 泡立ち試験の結果は、一般的には消泡性能が低下していると判断できる値の-ですが、新油値の-と同レベルにあったため、良好と判断します。また、を示す粘度、水分、全酸価の各データが良好の範囲にあることから、本試料油は継続使用可能と判断します。機器の潤滑状態潤滑状態指数はのマイナス乗と濾過設備のない機器であれば正常な潤滑状態にあると判断できます。しかし、フィルタが設置されているため、別紙インライン・オフラインフィルタの影響に示すとおり、粒子の大部分は捕捉されることから、異常な摩耗状態が発生したとしても正常な潤滑状態にあると誤認してしまう可能性があります。これらのフィルタの影響を検討した結果、ギヤは継続使用可能な状態にあると思われますが、潤滑状態指数は摩耗がやや厳しい状態であるの乗領域にあると推定できます。この推定した潤滑状態指数は、前回のの乗と同様、今回もの乗領域であり、前回から今回までの間の運転状態が前回より以前と大きな差がなければ、摩耗は安定した状態にあったものと思われます。計算により求めたLCインデックスがこの値であれば、ギヤおよび転がり軸受の継続続使用は可能と思われますが、運転条件によっては摩耗の進行が速まる場合もあると思われますので、定期的に分析を実施し、摩耗の進行状況を監視することを推奨します。泡立ち試験の結果、消泡性能が低いと判断できる値であるものの、新油と同レベルにあると判断します。粘度は良好。粘度はmm/sと新油値.mm/sに比較して、粘度変化率は-.％で、当社推奨の管理限界値である±％以内にあり、良好と判断します。粘度粘度はmm/sとなっています。粘度指数粘度指数はとなっています。泡立ち試験泡立ち試験は-と新油と同レベルにあり、消泡性能が新油と同レベルにあると判断します。水分はppmと当社推奨の管理限界値の以下にあり、良好と判断します。全酸価全酸価は.mgKOH/gと新油値.mgKOH/gに比較して高いものの、IRの結果で油劣化の兆候を示すカルボン酸の吸収が確認されていないことから、良好と判断します。機器の潤滑状態精密な濾過設備がない機器であれば、潤滑状態指数は正常の範囲にあると判断します。潤滑状態指数異常摩耗の早期発見パラメータである潤滑状態指数がのマイナス乗と精密な濾過設備がない機器であれば、潤滑状態指数は正常の範囲にあると判断します。
報告№109-09136 報告№112-00632 | 分析№109-001160 分析№112-002778 | 112-002778 | 分析の結果、粘度が新油に比較して％上昇し、当社推奨の管理上限を大きく超えていることがわかりました。酸価と塩基価が正常であることから潤滑油自体の劣化による粘度上昇ではないと判断できます。油名の間違いでなければ、使用機器には適正な粘度を使用することが望ましいことから、可能であれば更油を推奨します。対象設備分析の結果で、油中金属に銅、ニッケル、錫が検出されました。検出された成分比から、これらの金属はクランクメタル、或いは、コンロッドメタルが摩耗して発生していると推定されました。検出された濃度が低濃度であることから、現在のところ対象設備は継続使用可能な状態にあると判断します。更油本試料油が、油名の相違によるものであれば、適正粘度を使用するという観点から更油が必要です。また、劣化している過程にある場合、粘度は一端上昇し始めると劇的に上昇することもあるため、今後は比較的短い周期で傾向監視を実施することが大切です。また、粘度上昇により粘性抵抗が増大して油温も上昇しやすくなり、油劣化の影響で油中の酸成分により金属表面が腐食することがあるため、更油を推奨します。定期的な分析および分析周期の検討トライボ診断では、定期的に分析を実施することにより、データの変化から異常の兆候を早期に発見することが可能となります。また、今回は対象設備の初回分析であるため、あと最低でも回分析を実施し、分析データの変化から今後の分析周期を検討することを推奨します。最適な採油方法本試料油は、機器停止中にオイルパンから採油されているため、分析データが低濃度に出ていると推定されます。正確なデータによる診断を行うためにも、今後の採油は、極力運転中もしくは停止直後の油槽中層部から実施されることを推奨します。はフェログラフィーおよびSOAP-Tの結果から総合的に判断した結果、継続使用は可能ですが、機器の機能を保持するためにも傾向管理が有用と考えます。フェログラフィー【定量分析：Is値】Is値は異常摩耗の早期発見パラメータのつで、摩耗粒子を定量化するために用います。今回のIs値はの乗とやや高い値でした。フェログラフィー【定性分析：摩耗粒子および摩耗形態観察】分析結果から比較的多く観察された摩耗粒子は、以下の通りでした。正常な摩耗粒子・潤滑状態が正常なマイルド摩耗により発生。切削粒子・異物や金属表面の微小突起による切削摩耗により発生。シビア粒子・潤滑状態がやや厳しい凝着摩耗により発生。金属潤滑部が局部的に油膜切れを起していると考えられます。観察された摩耗粒子の中でも切削粒子、シビア粒子は、注意が必要です。切削摩耗は、他の摩耗形態に比較して摩耗進行速度が速く注意が必要で、定期的なトライボ診断による状態監視が必要と考えます。切削摩耗の原因となる混入異物が残留している場合、この異物により切削摩耗が継続して発生する可能性があります。シビア粒子は、凝着摩耗に分類されます。この摩耗粒子は、摺動面で凝着、破断を繰り返し、この過程で生じる移着粒子が成長して摩耗粒子となります。そのため、軌道面では局部的に油膜切れが発生していることを示しています。この状態が継続した場合、摩耗粒子のサイズは徐々に大型化していき、最終的に軸受の損傷に至る場合があります。Iカップリング発光分光分析【SOAP-T】検出された金属元素から発生箇所を推定すると、以下の通りでした。鉄、銅、ニッケル、錫・エンジン部品リン、亜鉛、カルシウム、ナトリウム、モリブデン・添加剤マグネシウム・外部混入異物マグネシウムの検出SOAP-Tでマグネシウムがppm検出されました。ご提供頂いた新油には、マグネシウムが含まれていないことから、異種油が混入したか、または添加剤を投与した可能性が考えられます。現状は、潤滑油の劣化やスラッジの発生等は確認されていないことから、問題はないと思われます。計数汚染度計数汚染度は、NAS級とやや汚染されていました。フィルタ表面の異物観察で金属片、鉄錆、砂等が観察されたことから、汚染度が高い要因は、摩耗と外部混入異物の影響と思われます。粒度分布粒度分布は.～μmの範囲にあり、.μmにピークが確認されました。μm以下の粒子が多いことから、燃焼して発生したすす等であることが分かります。水分、酸価、塩基価、RBOTの各データは良好でした。粘度粘度は、mm/sと新油値mm/sに比較して粘度変化率が+％となっており、当社推奨の管理限界値である±％を超えていました。潤滑油は、熱の影響を受けて劣化している場合、粘度は、一端上昇し始めると劇的に上昇することもあるため、今後は比較的短い周期で傾向監視を実施することが大切です。粘度の上昇要因は、別紙エンジンオイルの粘度上昇メカニズムをご覧ください。
報告№111-00058 報告№111-00058 | 分析№111-000370 分析№111-000370 | 111-000370_date110825 | グリースの物理的性状は良好と判断します。グリースは継続使用可能な状態にあると判断します。≪状態監視とパラメータ≫分析の目的および各分析のパラメータは以下の通りです。特性低下目的：グリースの分析結果から、グリースの物理的性状や劣化傾向などを確認する。全酸価JISK赤外線吸収スペクトルJISKちょう度JISK滴点JISK摩耗目的：グリース中の摩耗粒子を分析する事により、回転・摺動部の潤滑状態、摩耗劣化の程度、余寿命などを解析する。摩耗診断電子顕微鏡観察JISKX線マイクロアナリシス油中金属濃度JISK≪分析結果≫特性低下全酸価：良好全酸価.mgKOH/gは新油値の.mgKOH/g以内にあることから問題は無いと判断します。赤外線吸収スペクトル：良好ちょう度：良好ちょう度値はと当社推奨の管理限界値であるから以内に留まっています。滴点：良好滴点はと新油値のに比較し高いものの、ちょう度が良好の範囲にあり、かつ、有機物・有機化合物試験の結果で油劣化の兆候を示すカルボン酸の吸収が見られないことから、問題は無いと判断します。摩耗摩耗診断電子顕微鏡観察・X線マイクロアナリシス：今回は実施していません。油中金属濃度：今回は実施していません。
報告№109-09136 報告№113-00674 | 分析№109-001160 分析№113-002912 | 113-002912 | 潤滑油は物理的性状が良好の範囲にあることから、継続使用可能と判断します。軸受は継続使用可能な状態にあると判断します。但し、今後の摩耗推移を確認するためにも傾向監視を継続することが有効です。定期的な分析今後の摩耗推移を監視するため、定期的な分析実施を推奨します。異常摩耗の早期発見のパラメータであるIs値は、前回のレベルからレベルに上昇し、やや高い値であることから、定期的に潤滑油分析を実施し、摩耗推移を監視することが有用と考えます。計数汚染度は、前回のNAS級から等級に変化はなく、良好です。重量汚染度はmg/mlと当社推奨の管理限界値を超えていました。フィルタ残渣に金属片、粘ちょう物、鉄錆等が観察されたことから、汚染度が高い要因は、摩耗粒子とスラッジ、そして外部混入異物の影響と考えられます。異常を示す摩耗粒子が観察されていないことから、継続使用は問題ないと考えられます。前回同様に粘度、水分、酸価、IRの各データは良好です。
報告№109-09136 報告№112-00589 | 分析№109-001160 分析№112-002450 | 112-002450_date130409 | 分析の結果、潤滑油の劣化はなく、汚染度は良好な範囲にあることから、継続使用可能な状態にあると判断します。減速機分析の結果、減速機は継続使用可能な状態にあると判断します。但し、切削摩耗や疲労摩耗が発生しており、今後も摩耗の進行を傾向監視するため、以下の対策を推奨します。定期的な分析定期的に分析を実施することにより、データの変化から異常の兆候を早期に発見することが可能となります。また、今回は対象設備の初回分析であるため、あと最低でも回分析を実施し、分析データの変化から今後の分析周期を検討することを推奨します。今後、切削摩耗や疲労摩耗の進行が懸念されるため、出来るだけ早めに回目の分析を実施することを推奨します。は、劣化はなく良好と判断します。粘度粘度は、.mm/sと新油値mm/sに比較して、粘度変化率は+％で、当社推奨の管理限界値である±％以内であり、良好と判断します。水分は、ppmと当社推奨の管理限界値の以下であり、良好と判断します。酸価は、.mgKOH/gと新油値.mgKOH/gに比較して変化はなく、良好と判断します。IRIRチャートの結果、新油と使用油のスペクトルパターンはほぼ一致し、また、油劣化の兆候を示すカルボン酸の吸収が確認されていないことから、良好と判断します。は清浄で、良好と判断します。計数汚染度計数汚染度は、NAS級と当社推奨の管理限界値NAS級以下であり、良好と判断します。重量汚染度は、.mg/mlでした。光学顕微鏡写真重量汚染度で濾過したフィルタ表面上の夾雑物を光学顕微鏡で観察した結果、金属片、鉄錆、砂等が観察されました。はフェログラフィーおよびSOAP-Tの結果から総合的に判断した結果、継続使用は可能ですが、機器の機能を保持するためにも傾向管理が有用と考えます。フェログラフィー【異常摩耗指数：Is値】Is値は異常摩耗の早期発見パラメータのつで、摩耗粒子を定量化するために用います。今回のIs値はの乗とやや高い値でした。フェログラフィー【定性分析：摩耗粒子および摩耗形態観察】観察された摩耗粒子は、以下の通りでした。切削粒子・異物や金属表面の微小突起による切削摩耗により発生。疲労摩耗粒子・繰返し応力を受けて発生。フリクションポリマ・局部的に高圧・高温となる場合に発生。観察された摩耗粒子の中でも切削粒子は、注意が必要です。減速機で切削摩耗が発生した場合、減速機内部で使用されている転がり軸受が切削摩耗により生じた軌道面の損傷が起点となって、寿命が分の程度に低下することがあることから、切削摩耗には十分注意する必要があります。切削摩耗の発生原因となる混入異物が残留している場合、この異物により切削摩耗が継続して発生する可能性があります。Iカップリング発光分光分析【SOAP-T】検出された金属元素から発生箇所を推定すると、以下の通りでした。鉄、鉛、ニッケル・ギヤ、軸受等リン、モリブデン・添加剤カルシウム、アルミニウム、ナトリウム・外部混入異物バックラッシご提供いただいた減速機に関する情報からハスバ歯車の組み合わせの段減速機構であり、この歯車の構成から接触点箇所のバックラッシを求めました。尚、油量が不明でしたので、Lと仮定しました。ギヤのバックラッシの増加量を求めた結果、接触点箇所でバックラッシの増加量は、約.μmと推定されます。バックラッシ増加分の上限値は、メーカにより差異はあるものの、当社の推奨するバックラッシは、一般に推奨されるμmを管理目安にしています。この値に比較して十分に小さい値です。
報告№109-09586 報告№109-09586 | 分析№109-003624 分析№109-003624 | 109-003624 | ・汚染度前回に比較して計数汚染度がNAS級から等級に変化はなく、当社推奨の管理限界値内にありました。・摩耗状態SOAP／D－SOAPの結果、鉄および錫濃度に変化はなく、異常摩耗の早期発見パラメータであるフェログラフィーのIs値も.と良好の範囲にありました。・粘度、水分、全酸価、IRの各データは良好でした。潤滑油および軸受は継続使用可能な状態にあると判断します。尚、D－SOAPの結果で鉛が検出しています。鉛は軸受メタルなどに含まれている場合があります。この鉛の検出が軸受メタルの摩耗を示唆していたとしても、現在のところ継続使用可能な範囲にあると判断できます。念のため、鉛を含む材料を使用した箇所を確認しておくことを推奨します。は良好と判断します。粘度は良好と判断します。粘度は、mm/sと新油値.mm/sに比較して粘度変化率は-％で、当社推奨の管理限界値である±％以内にあり、良好と判断します。水分は良好と判断します。水分は、ppmと当社推奨の管理限界値の以下であり、良好と判断します。全酸価は良好と判断します。全酸価は、.mgKOH/gと当社推奨の管理限界値の.mgKOH/g以内にあり、良好と判断します。IRの結果、良好と判断します。IRの結果、油劣化の兆候を示すカルボン酸の吸収が確認されていないことから、良好と判断します。は良好と判断します。計数汚染度は良好と判断します。計数汚染度はNAS級と当社推奨の管理限界値のNAS級以内であり、良好と判断します。重量汚染度は良好と判断します。重量汚染度は.mg/mlと当社推奨の管理限界値のmg/ml以内であり、良好と判断します。機器の潤滑状態機器の潤滑状態は正常と判断します。SOAPの結果は良好です。SOAPの結果、金属元素は検出されなかったことから、良好と判断します。D－SOAPの結果は良好です。D－SOAPの結果、鉛が、外部から混入したと思われるナトリウムが検出されました。軸受の摩耗を示す錫は検出されていないことから、良好と判断します。フェログラフィーの結果は良好です。異常摩耗の早期発見パラメータであるフェログラフィーのIs値が.と良好の範囲にあり、潤滑状態は正常と判断します。
報告№109-09136 報告№112-00597 | 分析№109-001160 分析№112-002510 | 112-002510 | 分析の結果、本試料および汚染状態は全て良好な範囲にあり、継続使用可能な状態にあると判断します。但し、酸化安定度がminを切っていることから、以下の対策を推奨します。更油今後、酸化防止剤が減少したことで、基油の劣化に進展することが懸念されます。使用可能期間が約ヶ月であり、点検周期のヶ月を下回っていることから、更油を推奨します。粘度、酸価、有機物・有機化合物の各データは良好でした。酸化安定度酸化安定度試験の結果、minと当社推奨の管理限界値以上にあるものの、低い値でした。今後、酸化防止剤が減少することで、基油の劣化に進展することが懸念されます。尚、別紙酸化安定度の減少傾向から油の余寿命を求めた結果、今回の採油日からの使用可能期間は約ヶ月であることが分かります。水分濃度は、継続使用可能な範囲にありました。
報告№111-00058 報告№111-00058 | 分析№111-000308 分析№111-000308 | 111-000308 | は良好と判断します。尚、RBOTがminと新油値のminに比較してmin減少していました。このまま継続使用した場合、この減少傾向から限界値に到達するのは、別紙図RBOTの減少傾向に示すように年月と推定されました。残りの継続使用期間は、約年ヶ月であると予測されます。潤滑油は継続使用可能な状態にあると判断します。≪状態監視とパラメータ≫分析の目的および各分析のパラメータは以下の通りです。特性低下目的：油の分析結果から、や劣化傾向ならびに添加剤の消耗程度、残存寿命などを確認する。粘度JISK全酸価JISK赤外線吸収スペクトルJISK酸化安定度試験JISK汚染目的：油の分析結果から、砂塵あるいは水・異種油などによるや、異物混入の有無を確認する。水分JISK計数汚染度JISB重量汚染度JISB光学顕微鏡観察摩耗目的：油中の摩耗粒子を分析する事により、回転・摺動部の潤滑状態、摩耗劣化の程度、余寿命などを解析する。摩耗診断電子顕微鏡観察JISKX線マイクロアナリシス油中金属濃度JISK≪分析結果≫特性低下粘度：良好粘度値mm/sの新油値mm/sに対する変化率は+.％であり、当社推奨の管理限界値±％以内に留まっています。全酸価：良好全酸価.mgKOH/gは新油値の.mgKOH/gに比較し高くはあるものの、有機物・有機化合物試験の結果で油劣化の兆候を示すカルボン酸の吸収が見られないことから問題は無いと判断します。赤外線吸収スペクトル：良好酸化安定度試験：良好酸化安定度試験の結果、数値minは当社推奨の管理限界値min以上に留まっており、現時点での使用は可能と判断します。汚染水分：良好水分値.は当社推奨の管理限界値以内に留まっています。計数汚染度：今回は実施していません。重量汚染度：今回は実施していません。光学顕微鏡観察：今回は実施していません。摩耗摩耗診断電子顕微鏡観察・X線マイクロアナリシス：今回は実施していません。油中金属濃度：今回は実施していません。
報告№104-8032 | 分析№104-01322 | 104-01322 | 本試験は、月日の電気機器点検実施時に確認したストレーナに、金属粉が付着していてタービン油が黒くなっていたため、その原因を調査し異常がないかを確認するために分析を実施しました。精点Bを実施した結果、計数汚染度が前回のNAS級に比較して等級に変化はなく良好の範囲にあるものの、ヶ月で～μmレンジが％増加していました。このまま汚染度が上昇した場合、約ヶ月後には当社推奨の管理限界値NAS級に到達することが予想されました。一方、フェログラフィー摩耗粒子形態観察の結果、摩擦熱が高い場合に発生する黒錆が多く観察され、また、D－SOAPの結果では前回に比較して鉄が上昇していることから、油が黒くなっている原因は、ギヤポンプの内部の摩耗およびサーボシリンダ内壁の摩耗により発生した摩耗粒子によるものと考えられました。今後、更に摩耗が進行し、汚染度が上昇してバルブ類の動作障害が発生することが懸念されるため、濾過を実施されることを推奨します。濾過が出来ない場合は、ヶ月後に再度精点Bを実施し、汚染状況及び摩耗の進行状況を確認されることを推奨します。これらのことは、計数汚染度が前回に比較してNAS級と等級に変化はないものの、～μmレンジが％増加していたこと異常摩耗の早期発見パラメータであるフェログラフィーのIs値が、の乗と高く、摩耗粒子形態観察で、摩擦熱が高い場合に発生する黒錆が多く観察されたことD－SOAPの結果、前回に比較して鉄がからに増加していたこと以上のことから判断しました。
報告№109-09341 報告№109-09341 | 分析№109-002313 分析№109-002313 | 109-002313 | 結論現在のところ、シリンダおよびピストンリング、クランクメタル等は継続使用可能な状態にあると判断できます。今後は、油分析により酸化劣化の進行状況を監視されることを推奨します。汚染粒子数はNAS級以上と汚染されています。汚染粒子数は以下の通りです。汚染粒子数はNAS級以上と汚染されています。汚染度物重量はmg/mlとなっています。汚染度物重量はmg/mlとなっています。摩耗観察された摩耗粒子は、μm以下の微小な鉄系摩耗粒子、異物の噛み込みなどで発生する切削粒子と、金属接触が厳しい場合に発生するシビア粒子でしたが、中でもシビア粒子はやや多く観察されています。摩耗粒子の結果、μm以下の微小な鉄系摩耗粒子、異物の噛み込みなどで発生する切削粒子、金属接触が厳しい場合に発生するシビア粒子がやや多く観察されています。異常摩耗の早期発見パラメータであるフェログラフィーのIs値がの乗とやや高く、摩耗粒子の形態観察の結果、観察された摩耗粒子は、μm以下の微小な鉄系摩耗粒子と異物の噛み込みなどで発生する切削粒子、そして金属接触が厳しい場合に発生するシビア粒子でしたが、中でもシビア粒子はやや多く観察されています。金属濃度SOAPの結果、鉄、鉛、銅が検出されています。金属濃度SOAPの結果、鉄、鉛、銅、ニッケル、油の添加剤成分であるリン、亜鉛、カルシウム、マグネシウム、外部から混入したと思われるアルミニウム、ケイ素が検出されています。金属濃度酸溶解法の結果、鉄、錫が検出されています。金属濃度酸溶解法の結果、鉄、錫、油の添加剤成分であるリン、亜鉛、カルシウム、外部から混入したと思われるアルミニウム、ナトリウムが検出されています。
報告№109-09136 報告№112-00110 | 分析№109-001160 分析№112-000374 | 112-000374 | 潤滑油および軸受は継続使用可能な状態にあると判断します。、汚染状態、は良好でした。本試料油は、採油量が少なかったため計数汚染度は参考値としてお考え下さい。尚、別紙RBOTの減少傾向から油の余寿命を求めた結果、本試料は直近の更油から起算して稼働日数が年月まで使用可能であることが分かります。
報告№102-0217 | 分析№102-02018 | 102-02018 | 分析の結果、フェログラフィーを除く項目は良好でした。フェログラフィーの結果、摩耗過酷度を示すIs値は.と良好であるものの、摩耗粒子形態観察の結果、摩擦熱が高い場合に発生する球状粒子、外部から混入した砂がやや多く見られました。球状粒子は、異常の兆候を示す形態のパラメータで、この摩耗粒子が発生する原因は、一般に、溶接工事、溶接作業などによる溶接スパッタの混入、電食による発生、厳しい金属接触による摩耗、が考えられます。発生原因が、の溶接スパッタの混入であれば、今後増加しないと思われますが、が考えられる場合は、原因を取り除かなければ球状粒子は増加すると考えられますので、ヶ月以内に再度分析を実施し、この球状粒子の増加の有無を確認されることを推奨します。念のため、主機の起動時、停止時の温度チャートから軸受温度が微妙に変化しているか、いないかの確認をされるよう推奨します。
報告№109-09136 報告№112-00747 | 分析№109-001160 分析№112-003383 | 112-003383 | 油の劣化は確認されていないものの、計数汚染度はNAS級、重量汚染度はmg/mlと共に高いことから、以下の対策を推奨します。対象設備は継続使用可能な状態にあると判断します。但し、シリンダ内面のクロムメッキの摩耗が確認されたことから、将来的な摩耗進行の有無を確認するためにも傾向監視を継続することが有効です。TS-の投与と濾過発生しているスラッジの影響で、バルブ類の動作障害やフィルタおよびストレーナの目詰まりが発生することが懸念されるため、スラッジを無害化する当社製清浄分散剤TS-の投与と濾過を推奨します。シリンダ内面の点検と採油箇所の検討SOAPの結果、前回に比較してクロム濃度はppmからppmに増加していることがわかりました。本設備は、シリンダ内面にクロムメッキが施されていることから、検出されたクロムはシリンダ内面の摩耗により発生したと考えられます。設備の情報が不明な部分がありますが、シリンダ直径をmm、ストローク幅をmmと仮定してメッキ部分の平均的な摩耗深さを求めたところμmが摩耗していると推定されました。メッキの厚さが計算により求めた摩耗深さより小さい場合、既にメッキが摩耗している可能性が考えられました。仮定した数値が間違っていなければ、メッキ部分は摩耗している可能性があることから、シリンダ内面の点検を推奨します。尚、今後分析を実施する場合、シリンダポートの両側から採油を実施し、ポートのどちら側が摩耗しているかを確認することを併せて推奨します。定期的な分析今後懸念される摩耗の進行を監視するため、定期的に分析を実施することを推奨します。フェログラフィーおよびSOAP/D-SOAPの結果から総合的に判断した結果、対処設備は健全であり、継続使用可能と評価できますが、引続き設備の機能が保持されていることを確認するためにも、潤滑油診断による傾向管理が有用と考えます。フェログラフィー【定量分析：Is値】Is値は異常摩耗の早期発見パラメータのつで、摩耗粒子を定量化するために用います。Is値は前回のの乗からマイナス乗に低下し、低い値でした。フェログラフィー【定性分析：摩耗粒子および摩耗形態観察】分析結果から観察された全ての粒子量は少でした。Iカップリング発光分光分析【SOAP/D-SOAP】検出された金属元素から発生箇所を推定すると、以下の通りでした。鉄、銅、クロム、ニッケル、錫・シリンダ内壁、ポンプ内部等リン、亜鉛・添加剤カルシウム、ナトリウム・外部混入異物クロムメッキの摩耗深さSOAPの結果、クロムがppm検出されました。シリンダ内面にクロムメッキをしていることから、シリンダ内面の摩耗によるものと考えられます。メッキの膜厚は、～μm以上であり、用途に応じて膜厚が選定されます。今回の分析結果からメッキの摩耗深さを求めました。情報が不明な部分がありますので、シリンダ直径をmm、ストローク幅をmmと仮定しました。その結果、メッキ部分の平均的な摩耗深さは、μmと推定されました。メッキの膜厚が最も少ないμmであった場合、既にメッキが摩耗している可能性が考えられます。銅を使用した箇所の溶出・摩耗SOAPの結果、前回に比較して銅がppmからppmに増加していたことから、銅を使用した箇所の溶出・摩耗が発生していると推定されます。亜鉛系添加剤を使用している潤滑油で銅が検出される場合、潤滑系統内でこれらの金属が亜鉛系添加剤の影響により溶出することが知られています。今回の検出は、この溶出と摩耗との双方によるものと考えられます。今後、別紙鉱油の酸化に対する金属触媒の影響に示すように濃度の増加に伴い酸化速度が速まる可能性があります。計数汚染度はNAS級とやや高く、重量汚染度はmg/mlと当社推奨の管理限界値に到達していました。D-SOAPで油の添加剤成分であるリン、亜鉛が検出され、フィルタ表面の異物観察で表面が茶褐色で、粘ちょう物、砂等が観察されたことから、汚染度が高い要因は、摩耗とスラッジ、そして外部混入異物の影響と思われます。粘度、水分、酸価、IRの各データは、前回同様に良好でした。
報告№104-0124 報告№105-4533 | 分析№104-00956 分析№105-01115 | 105-01115 | 分析の結果、本軸受は継続使用可能な状態にあると判断します。このことは、異常摩耗の早期発見パラメータであるIs値がの乗とやや高いものの、ベアリング軌道面から発生した摩耗粒子はマイルドな潤滑状態で発生した摩耗粒子であり潤滑状態は良好な状態で進行していると考えられること鉄濃度から計算したフレーキングの発生面積が内輪軌道面の面積の凡そ％であること以上のことから判断しました。
報告№109-09094 報告№110-00147 | 分析№109-000878 分析№110-000534 | 110-000534 | は良好と判断します。尚、RBOTがminと新油値のminに比較してmin減少していました。このまま継続使用した場合、この減少傾向から限界値に到達するのは、別紙図RBOTの減少傾向に示すように年月と推定されました。残りの継続使用期間は、約年ヶ月であると予測されます。潤滑油は継続使用可能な状態にあると判断します。≪状態監視とパラメータ≫分析の目的および各分析のパラメータは以下の通りです。特性低下目的：油の分析結果から、や劣化傾向ならびに添加剤の消耗程度、残存寿命などを確認する。粘度JISK全酸価JISK赤外線吸収スペクトルJISK酸化安定度試験JISK汚染目的：油の分析結果から、砂塵あるいは水・異種油などによるや、異物混入の有無を確認する。水分JISK計数汚染度JISB重量汚染度JISB光学顕微鏡観察摩耗目的：油中の摩耗粒子を分析する事により、回転・摺動部の潤滑状態、摩耗劣化の程度、余寿命などを解析する。摩耗診断電子顕微鏡観察JISKX線マイクロアナリシス油中金属濃度）JISK≪分析結果≫特性低下粘度：良好粘度値mm/sの新油値mm/sに対する変化率は+％であり、当社推奨の管理限界値±％以内に留まっています。全酸価：良好全酸価.mgKOH/gは新油値の.mgKOH/g以内にあることから問題は無いと判断します。赤外線吸収スペクトル：良好酸化安定度試験：良好酸化安定度試験の結果、数値minは当社推奨の管理限界値min以上に留まっており、現時点での使用は可能と判断します。汚染水分：良好水分値は当社推奨の管理限界値以内に留まっています。計数汚染度：今回は実施していません。重量汚染度：今回は実施していません。光学顕微鏡観察：今回は実施していません。摩耗摩耗診断電子顕微鏡観察・X線マイクロアナリシス：今回は実施していません。油中金属濃度：今回は実施していません。
報告№103-6014 | 分析№103-00484,811,812 ＴＳ－６０４投与前 ＴＳ－６０４投与後・浄油前 ＴＳ－６０４投与後・浄油後 | 103-00812 | TS－投与前の状態を確認するために分析を実施しました。分析の結果、計数汚染度がNAS級と良好の範囲にあるものの、重量汚染度がmg/mlと当社推奨の管理限界値を超えていました。TS－投与後・浄油前の試料油を分析した結果、TS－投与前に比較して、計数汚染度は等級に変化はないものの、粒子数が増加し、重量汚染度はmg/mlから.mg/mlに減少していました。この重量汚染度と計数汚染度の結果から、以下のことが確認できます。重量汚染度が減少したのは、油中のスラッジが溶解・分散したことにより、重量汚染度で使用する.μmのフィルタに捕捉されなかったためです。このことから、TS－の溶解・分散効果があったことが確認できます。計数汚染度が増加したのは、スラッジと共に油槽内壁などに付着していた汚染粒子が油に分散されたためです。このことからも、TS－の溶解・分散効果があったことが確認できます。TS－投与後・浄油後の試料油を分析した結果、計数汚染度がNAS級からNAS級に、重量汚染度が.mg/mlから.mg/mlに改善され、非常に清浄になったことから、継続使用可能と判断します。尚、TS－投与前に比較して、全酸価が.mgKOH/gから.mgKOH/gに.mgKOH/g上昇しているのは、TS－の影響であり、異常ではありません。
報告№109-09136 報告№112-00285 | 分析№109-001160 分析№112-001149 | 112-001149 | 潤滑油および軸受は継続使用可能な状態にあると判断します。はフェログラフィーおよびSOAP／D－SOAPの結果から総合的に判断した結果、正常な状態にあると考えられます。フェログラフィー【定量分析：Is値】Is値は異常摩耗の早期発見パラメータのつで、摩耗粒子を定量化するために用います。今回のIs値はのマイナス乗と低い値でした。フェログラフィー【定性分析：摩耗粒子および摩耗形態観察】分析結果から比較的多く観察された粒子は、以下の通りでした。正常な摩耗粒子・潤滑状態が正常なマイルド摩耗により発生。Iカップリング発光分光分析【SOAP／D－SOAP】検出された金属元素から発生箇所を推定すると、以下の通りでした。カルシウム、ナトリウム・外部混入異物計数汚染度、重量汚染度は共に良好でした。粘度、水分、全酸価、IRの各データは良好でした。尚、RBOTは、新油値に比較して大きな値であり減少傾向は確認されませんでした。このことから、酸化防止剤の消耗は確認されず、この油は継続使用可能な状態にあると判断できました。
|  | 113-001721 | 対象設備は、エンジンオイルの添加剤が化学反応により析出したカルシウム化合物がppmとやや高濃度で検出されました。このカルシウム化合物は、軸受で使用されているホワイトメタルよりやや高い硬度であるため軸受表面を摩耗させる原因となります。摩耗の促進要因となるカルシウム化合物を除去し、また錆の発生の要因となる水分濃度も高いことから更油が必要と判断します。更油および次回点検でピストンリングの点検水分濃度が高く、水分の影響により金属表面で腐食摩耗が発生し、発生した鉄錆等の粒子が潤滑部に噛み込み摩耗が進行する懸念があります。また、油中からカルシウム化合物がやや高い濃度で検出されたため、この化合物がコンロッドメタルやクランクピンメタルの摩耗を促進させる懸念があります。化合物発生の原因は、ピストンリングの摩耗によって燃焼ガスのシール性が低下し、燃焼ガス中の硫黄分と油中のカルシウム添加剤が反応するためと考えられます。そのため、更油の実施と、次回点検でピストンリングの摩耗状態の点検を推奨します。定期的な分析今後懸念される凝着摩耗の進行およびカルシウム化合物の増加を監視するため、定期的に分析を実施することを推奨します。新油との比較による評価を示す粘度、塩基価のデータは新油データを基準として評価しています。今回は油名が不明であり新油データとの比較による良否の評価ができませんでしたが、今後分析を実施する場合は、使用している新油を同時に分析することをご検討下さい。はフェログラフィーおよびSOAP-Tの結果から総合的に判断した結果、継続使用は可能ですが、機器の機能を保持するためにも傾向管理が有用と考えます。フェログラフィー【定量分析：Is値】Is値は異常摩耗の早期発見パラメータのつで、摩耗粒子を定量化するために用います。Is値はの乗と、やや高い値でした。フェログラフィー【定性分析：摩耗粒子および摩耗形態観察】分析結果から比較的多く観察された粒子は、以下の通りでした。正常な摩耗粒子・潤滑状態が正常なマイルド摩耗により発生。シビア粒子・潤滑状態がやや厳しい凝着摩耗により発生。金属潤滑部が局部的に油膜切れを起していると考えられます。黒錆・潤滑状態がやや厳しい凝着摩耗により発生。局部的に金属接触が厳しく、且つ、高い摩擦熱が発生していると考えられます。鉄錆等・外部から混入したと考えられます。観察された摩耗粒子の中でもシビア粒子、黒錆は、将来的な異常摩耗の進行に繋がる可能性を示唆しているため、傾向監視が必要と思われます。詳細は、別紙傾向監視が必要な摩耗粒子をご覧ください。Iカップリング発光分光分析【SOAP-T】検出された金属元素から発生箇所を推定すると、以下の通りでした。鉄、鉛、銅、錫・エンジン部品等リン、亜鉛、カルシウム、マグネシウム、モリブデン・添加剤アルミニウム、ケイ素、ナトリウム、ホウ素・外部混入異物クランクピンメタルの摩耗SOAP-Tで錫がppm、銅が.ppm検出されたことから、クランクピンメタルが摩耗していると推定されました。詳細は、別紙クランクピンメタルの摩耗をご覧ください。銅を使用した箇所の溶出・摩耗SOAP-Tの結果、銅がppm検出されたことから、銅を使用した箇所の溶出・摩耗が発生していると思われます。亜鉛系添加剤を使用している潤滑油で銅が検出される場合、潤滑系統内でこれらの金属が亜鉛系添加剤の影響により溶出することが知られています。今回の検出は、この溶出と摩耗との双方によるものと考えられます。今後、別紙鉱油の酸化に対する金属触媒の影響に示すように濃度の増加に伴い酸化速度が速まる可能性があります。鉛を使用した箇所の溶出・摩耗SOAP-Tの結果、鉛がppm検出されました。亜鉛系添加剤を使用している潤滑油で鉛が検出される場合、潤滑系統内で鉛を使用した箇所が亜鉛系添加剤の影響により溶出することが知られています。今後、別紙鉱油の酸化に対する金属触媒の影響に示すように濃度の増加に伴い酸化速度が速まる可能性があります。固形カルシウム化合物の生成SOAP-Tでカルシウムがppm検出されました。この影響については、別紙固形カルシウム化合物の生成をご覧ください。粘度粘度はmm/sでした。油名が不明であることから評価できませんが、仮に本試料油の新油がmm/sであるとすると、粘度変化率は-％で、当社推奨の管理限界値である±％以内になります。水分は.と当社推奨の管理限界値を超えていました。今後、水分の影響でエンジン内部に錆が発生し、その影響で摩耗が発生する懸念があります。塩基価は.mgKOH/gでした。
報告№109-09136 報告№112-00214 | 分析№109-001160 分析№112-000874 | 112-000874 | 潤滑油および軸受は継続使用可能な状態にあると判断します。但し、油中の汚染度が高く、場合によっては摩耗を進行させる要因となることから以下の対策を推奨します。定期的な分析凝着摩耗の進行を監視するため、ヶ月以内に回目の初期試験を実施し、分析データによる摩耗の進行状況を確認することを推奨します。フェログラフィーIs値Is値は異常摩耗の早期発見パラメータのつで、摩耗粒子を定量化するために用います。今回のIs値はの乗と低い値でした。摩耗粒子および摩耗形態分析結果から観察された粒子は、潤滑状態が正常な場合に発生する摩耗粒子金属潤滑部が局部的に油膜切れを起して発生するシビア粒子外部から混入したと思われる鉄錆等でした。これらの結果から、軸受摺動面で発生している摩耗は、正常なマイルド摩耗潤滑状態がやや厳しい凝着摩耗であることが分かります。潤滑状態Is値および摩耗粒子の観察結果から総合的に判断した結果、潤滑状態はやや厳しい状態にあると判断します。Iカップリング発光分光分析【SOAP／D－SOAP】検出された金属元素は、SOAP／D－SOAPの結果表に示すように、鉄、銅、錫、亜鉛、カルシウム、バリウム、ナトリウムでした。検出された金属元素から発生箇所を推定すると鉄、銅、錫、亜鉛・軸受等バリウム・添加剤カルシウム、ナトリウム・外部混入異物であると思われます。このうち、機械部品が摩耗したと思われる元素はのグループです。D－SOAPで錫が検出されたことから、軸受の摩耗が発生していると推定されます。今後、さらに摩耗が進行することが懸念されます。計数汚染度はNAS級と管理限界値以下にあるものの、やや高い値となっていました。フィルタ表面の異物観察で鉄錆、砂等が観察されたことから、汚染度が高い要因は、摩耗と外部混入異物の影響と思われます。IR、RBOTの各データは良好でした。
報告№109-09094 報告№112-00124 | 分析№109-000872 分析№112-000427 | 112-000427 | 潤滑油は継続使用可能な状態にあると判断します。は良好でした。尚、RBOTがminと管理基本値の.minに比較して.min減少していました。このまま継続使用した場合、この減少傾向から限界値に到達するのは、別紙図RBOTの減少傾向に示すように年月と推定されました。残りの継続使用期間は、約年ヶ月であると予測されます。≪状態監視とパラメータ≫分析の目的および各分析のパラメータは以下の通りです。特性低下目的：油の分析結果から、や劣化傾向ならびに添加剤の消耗程度、残存寿命などを確認する。粘度JISK酸価JISK赤外線吸収スペクトルJISK酸化安定度試験JISK汚染目的：油の分析結果から、砂塵あるいは水・異種油などによるや、異物混入の有無を確認する。水分JISK計数汚染度JISB重量汚染度JISB光学顕微鏡観察摩耗目的：油中の摩耗粒子を分析する事により、回転・摺動部の潤滑状態、摩耗劣化の程度、余寿命などを解析する。摩耗診断電子顕微鏡観察JISKX線マイクロアナリシス油中金属濃度JISK≪分析結果≫特性低下粘度：良好粘度値mm/sの管理基本値mm/sに対する変化率は.％であり、○○管理限界値±％以内に留まっています。酸価：良好酸価.mgKOH/gは管理基本値の.mgKOH/g以内にあることから、問題は無いと判断します。赤外線吸収スペクトル：良好酸化安定度試験：良好酸化安定度試験の結果、数値minは○○管理限界値min以上に留まっており、現時点での使用は可能と判断します。汚染水分：良好水分値.ppmは○○管理限界値以内に留まっています。計数汚染度：今回は実施していません。重量汚染度：今回は実施していません。光学顕微鏡観察：今回は実施していません。摩耗摩耗診断電子顕微鏡観察・X線マイクロアナリシス：今回は実施していません。油中金属濃度（SOAP-T：今回は実施していません。
報告№109-09136 報告№113-00237 | 分析№109-001160 分析№113-000905 | 113-000905_date130826 | 更油の延長化を検討する場合のパラメータは、油の基本性状である粘度の変化と、残存余寿命を定量的に知るRBOT値、そして、酸化の程度を酸価の変化で評価し、継続使用が可能であるかを総合的に判断します。今回、これらのパラメータで継続使用の可能性について評価した結果、残存寿命を示すRBOT値はminも残存しており、尚且つ、酸価が.㎎KOH/gと新油値以下となっていたものの、粘度変化率は+%とやや高い値でした。当社推奨の管理限界値±%以下にあることから、現時点での更油の必要性はないと判断出来ますが、今後の粘度上昇を傾向監視する必要があります。尚、RBOT値が前回に比較してRBOTはminからminに減少していました。別紙RBOTの減少傾向から油の余寿命を求めた結果、本試料は年月まで使用可能であることが分かりました。但し、水分がやや高いことから、以下の対策を推奨します。水分除去今後、水分の影響で油槽内に錆が発生し、その影響で摩耗が発生する懸念があるため、水分除去を推奨します。分析結果粘度、酸価、IR、RBOTの各データは、前回同様に良好でした。水分は、ppmと当社推奨の管理限界値以下にあるものの、やや高い値でした。今後、水分増加にともない、油槽内に錆が発生し、その影響で摩耗が発生する懸念があります。計数汚染度は、前回に比較してNAS級からNAS級以上にランク上昇し、当社推奨の管理限界値を超えていました。水分がやや高い値であり、水泡が粒子としてカウントされることがあるため、汚染度が高い要因は、水分の影響が考えられます。
報告№109-09249 報告№111-00170 | 分析№109-001747 分析№111-000927 | 111-000927 | 潤滑油は継続使用可能な状態であり、また運転中における潤滑状態も正常であったものと判断します。本試料油は、汚染や摩耗に関するデータが異常として出やすいドレンバルブから採油されたにもかかわらず、分析の結果は全ての分析項目の値が当社推奨の管理基準値を満たしており、新油分析値との比較結果も問題となる値はありませんでした。分析結果特性低下特性低下に係るパラメータの分析結果は良好と判断します。粘度粘度はmm/sと新油値mm/sに対する粘度変化率は+.％で、当社推奨の管理限界値である±％以内にあり、良好と判断します。全酸価添加タービン油の全酸価は、油メーカによって初期値が違うため統一した管理基準を設定するのが困難であることから、当社では管理限界値を設定しておらず、新油分析値との比較及び他の分析項目の結果より全酸価の状態判断を行います。その結果、全酸価はと新油値.mgKOH/gに比較して若干高くなっていますが、IRチャートに示すように劣化の兆候として現れるカルボン酸などの有機物・有機化合物の発生が確認されていないことから、良好と判断します。酸化安定度酸化安定度はminであり、当社推奨の管理限界値のmin以上であることから良好と判断します。有機物・有機化合物有機物・有機化合物は、IRチャートによる新油分析値との比較の結果、cm-付近に劣化の兆候を示すカルボン酸の吸収が確認されていないことから、良好と判断します。色相はL.であり、新油値のL.に比較して変化はないことから、良好と判断します。汚染に係るパラメータの分析結果は良好と判断します。水分は.ppmであり、当社推奨の管理限界値の以下であることから良好と判断します。汚染粒子数はNAS級であり、当社推奨の管理限界値のNAS級以内であることから良好と判断します。汚染度物重量は.mg/mlであり、当社推奨の管理限界値のmg/ml以内であることから良好と判断します。摩耗運転中における潤滑状態は正常であったものと判断します。異常摩耗の早期発見パラメータであるフェログラフィーのIs値が.と当社基準値と比較して良好の範囲にあったことから、潤滑箇所の潤滑状態は正常と判断します。金属濃度SOAP法により金属濃度を測定した結果、金属元素は検出されませんでした。金属濃度酸溶解法により金属濃度を測定した結果、潤滑箇所で発生する金属接触によって検出される錫が、外部から混入したと思われるカルシウムが、ナトリウムが検出されましたが僅かであり良好と判断します。
報告№109-09136 | 分析№109-001160 | 114-000945 | 作動油分析の結果、は良好の範囲にあることから、作動油は継続使用可能な状態にあると判断します。但し、SOAPの結果、新油値に比較して油の添加剤成分であるリン、亜鉛が減少していることから、添加剤が消耗していると思われます。添加剤が消耗して基油の劣化に進展することが懸念されるため、更油や補給等を実施することを推奨します。対象設備は継続使用可能な状態にあると判断します。
報告№109-09108 報告№113-00613 | 分析№109-01022 分析№113-002592 | 113-002592 | 潤滑油分析の結果、は良好な状態にあるものの、計数汚染度がNAS級、重量汚染度が.mg/mlとやや高く、汚染されています。継続使用する場合には、汚染度の改善が必要と思われます。対象設備分析の結果、フェログラフィーによる摩耗粒子観察では、潤滑状態が正常な場合に発生するラビング粒子、金属接触が厳しい場合に発生するシビア粒子が比較的多く観察されました。原動機が正常な潤滑状態である場合、観察される摩耗粒子のサイズはμm未満ですが、今回観察された摩耗粒子は、サイズがμm以上μm以下の摩耗粒子であり、やや厳しい潤滑状態にあることがわかります。この潤滑状態は、正常な潤滑状態にやや厳しい潤滑状態も混在する、いわゆる混合潤滑と呼ばれる潤滑状態にあると判断します。分解点検時の確認事項対策 理由 更油および油槽内の清掃 潤滑油が汚染されていることから、油槽内は汚染されていると思われます。分解点検時には更油をする前に、油槽内を清掃し、更油する新油もNAS級程度の清浄な潤滑油を更油することを推奨します。 シリンダライナおよびピストンリングの点検 シリンダとピストン間で気密性が保たれにくくなっており、燃焼ガスが微量に漏れている可能性がありますので、シリンダライナおよびピストンリングの点検を推奨します。 分解点検後の確認事項対策 理由 初期試験を実施 分解点検後には、摩耗状態が安定するか、或いは、異常摩耗に進展するかを確認する必要があります。そのため、分解点検後ヶ月ごとに回分析を実施し、摩耗の進行状況を確認することを推奨します。 各項目評価EMBEDExcel.Sheet.分析方法および分析項目劣化モｰド 分析項目 分析方法 物理的性状 粘度 JISK：潤滑油の動粘度を測定する 酸価 JISK：潤滑油の酸成分の量を測定する 塩基価 JISK：潤滑油の塩基成分の量を測定する 有機物/有機化合物 赤外線吸収スペクトル法：潤滑油が酸化することにより発生するカルボン酸、または未使用の潤滑油との比較により酸化防止剤の残存を測定する 汚染 水分 JISK：潤滑油中の水分濃度を測定する 汚染粒子数 NAS：潤滑油中の汚染粒子数粒子径を測定する 重量汚染度 JISB：潤滑油中の汚染物重量を測定する 粒度分布 油中粒子の粒子径の分布を確認する 汚染状態 光学顕微鏡観察：潤滑油中の汚染物の種類、形状、大きさを観察する 摩耗 フェログラフィー フｪログラフｨｰ法：摩耗粒子の濃度形態大きさ材質色等を測定することにより、潤滑部の摩耗状態を評価する 油中金属濃度 SOAP-T：潤滑油中の金属の組成と含有量を測定することにより、潤滑部の摩耗状態等を評価する SEM 走査型電子顕微鏡による摩耗粒子を観察する XMA X線マイクロアナリシスによる摩耗粒子の組成分析を確認する 分析結果物理的性状潤滑は、全て管理基準内にあることが確認されたことから、継続使用可能と判断します。粘度粘度変化率が-.％であり管理限界値の±％以内であったことから、粘度は良好の範囲にあると判断します。酸価はmgKOH/gと新油値のmgKOH/gに比較して高いものの、塩基価の値も低下しておらず、さらに有機物・有機化合物の結果で油劣化の兆候を示すカルボン酸の吸収が確認されていないことから、良好の範囲にあると判断します。塩基価はmgKOH/gと管理限界値のmgKOH/g以上であることから、良好の範囲にあると判断します。有機物・有機化合物赤外線吸収スペクトル法により使用油を分析した結果、得られたスペクトルには油劣化の兆候を示すカルボン酸の吸収が確認されなかったことから良好と判断します。IRチｬｰト使用油の基油が酸化劣化すると、スラッジの代表であるカルボン酸の吸収ピークがcm-付近に見られるようになります。このことから、使用油が酸化劣化しているか否かは、IRチャートのcm-付近に吸収ピークが存在するか否かで、定性的に判断できます。つまり、cm-付近に吸収ピークが確認されなければ、基油は酸化劣化していないと判断して良いことになります。cm-付近：カルボン酸cm-付近：酸化防止剤～cm-：指紋領域汚染度はやや高い値です。フィルタ残渣で金属片、鉄錆、砂、燃焼時に発生したすす等が観察されたことから、汚染度が高い要因は、摩耗とすす、そして外部混入異物の影響と思われます。水分値水分はppmであり管理限界値の以下であったことから、良好の範囲にあると判断します。計数汚染度計数汚染度はNAS級であり、汚染されています。重量汚染度は.mg/mlであり、汚染されています。粒度分布粒度分布の中心粒径が個数分布で.μm、体積分布でμmと極めて小径であることから、燃焼時に発生したすすが汚染物の主体であると推定されます。摩耗は総合的に判断した結果、やや厳しい状態にあると考えられます。フェログラフィー・フェログラフィー【定量分析：Is値】Is値は異常摩耗の早期発見パラメータのつで、摩耗粒子を定量化するために用います。今回のIs値はの乗とやや高い値です。・フェログラフィー【定性分析：摩耗粒子および摩耗形態観察】分析結果から比較的多く観察された粒子は、以下の通りです。正常な摩耗粒子・潤滑状態が正常なマイルド摩耗により発生。シビア粒子・潤滑状態がやや厳しい凝着摩耗により発生。極微小領域で油膜切れが発生したことを示します。観察された摩耗粒子の中でもシビア粒子は、将来的な摩耗の進行に繋がる可能性を示唆しているため、傾向監視が必要と思われます。シビア粒子は、凝着摩耗に分類されます。これらの摩耗粒子は、摺動面で凝着、破断を繰り返し、この過程で生じる移着粒子が成長して摩耗粒子となります。そのため、摺動面では局部的に油膜切れが発生していることを示しています。この状態が継続した場合、摩耗粒子のサイズは徐々に大型化していき、最終的には軸受の損傷に至る場合があります。SEM・XMA観察された粒子を電子顕微鏡・X線マイクロアナリシスで詳細に分析した結果、粒子には鉄、クロム、マンガンが比較的多く含まれており、成分割合から粒子は主にシリンダライナやカム・カムローラ等から発生していると推定されます。SOAP-T＜SOAP-Tの特徴＞SOAP-Tの特徴は、油中金属濃度で金属イオンまたは固形分と固形分を分類し、つのデータを合計することで油中金属濃度を把握することが出来ます。固形分の増加が潤滑状態のパラメータであり、数値が増加した場合に異常を確認することが出来ます。項目 金属イオン+固形分 固形分 SOAP-T .μm未満 .μm以上 SOAP μm以下 --- 図SOAP-TおよびSOAPの検出感度SOAP-Tの結果、摩耗により発生する鉄が図bに示すように、金属イオン+固形分濃度の方が高いことから、小型の粒子が多いことが分かります。鉄を主成分とした部品、例えばシリンダライナやピストンリング等が摩耗していると推定されます。観察された摩耗粒子はμm以下の摩耗粒子が支配的であるものの、カルシウムの固形分が微量に検出されています。カルシウムの固形分が検出される要因は、シリンダとピストン間で気密性が保たれにくくなっており、燃焼ガスが微量に漏れて、燃焼ガス中に含まれている硫黄分と潤滑油中の添加剤であるカルシウムが反応して微小サイズの硫酸カルシウム、いわゆる石膏が生成されます。この石膏が多くなると、クランクメタルやクランクピンメタル摺動面に噛み込み摩耗が進行する恐れがあります。さらにメタルの主成分である錫がppm、鉛がppm、銅がppm検出さたことから、コンロッドメタル、クランクメタルが局所的に摩耗していると推定されます。ディーゼルエンジンのメタルは、別紙コンロッドメタル・クランクメタルの摩耗に示すように、積層構造になっており、一般的に最表面はホワイトメタル層が存在し、その下にニッケル層、さらにその下には銅と鉛の合金であるケルメット層が存在します。今回、ケルメット層の銅、鉛が検出されたことから、ホワイトメタルの一部が摩耗により消失し、その下にあるケルメット層の摩耗が発生している可能性があります。継続使用していた場合、摩耗が進行し異常摩耗に進展することを防止するため、傾向分析による摩耗推移の監視が有用です。
報告№102-0007 | 分析№102-00069 | 102-00069 | 分析の結果、前回に比較して、計数汚染度の～μmレンジの粒子数が倍に増加していました。D－SOAPの結果、鉄がppmからppmにppm増加していることから、汚染粒子増加の要因は、鉄系の摩耗粒子によるものと考えられました。この鉄系の摩耗粒子は、写真に示すフェログラフィーの摩耗粒子の形態観察の結果から分かるように、μmサイズのギヤ歯面の疲労摩耗により発生したやや大型の粒子が支配的であることが分かりました。これらの摩耗粒子が見られている場合には、摩耗が比較的早く進行することが予想されます。進行状態を分析結果で確認することが必要ですが、減速機の回転数で次回の分析周期を計算しますので、出力側の回転数をお知らせ下さい。尚、を示す粘度、水分、全酸価の各データが当社推奨の管理限界値内にあり、潤滑油自身は継続使用可能と判断します。
報告№109-09136 報告№111-00309 | 分析№109-001160 分析№111-001451 | 111-001451 | 軸受メタルが若干摩耗していることがわかりました。現時点では健全な範囲にあります。メタルサイズ、回転数、直近のメタル交換からの運転時間、そして油交換からの運転時間に関する情報がないため、詳細な解析による診断を進めることはできませんでしたが、摩耗粒子の形態観察の結果、少なくとも局部的な油膜切れにより発生したものと判断でき、今後摩耗が継続する可能性が高いと思われますので、以下の対策を推奨します。濾過汚染度が高く、観察された異物等が軸受摺動面に噛み込み摩耗が進行することが懸念されるため、濾過を推奨します。定期的な分析摩耗の進行を監視するため、定期的に分析を実施し、摩耗の進行状況を確認することを推奨します。傾向監視のための次回採油時期は、回転数が不明であるためをrpmと仮定すると最短で約時間となります。この時間は、油中汚染物が均一になるために必要とする時間であり、この時間を経過すれば、再分析の結果から状態の傾向を確認することが可能となりますので、これを参考に次回分析時期を検討されることを提案します。軸受メタルの情報提供今後軸受メタルの摩耗が進行した場合、摩耗程度を評価する必要がありますので、次回分析時には、メタルサイズ、回転数、直近のメタル交換からの運転時間と油交換からの運転時間をお知らせください。最適な採油方法本試料油は、機器停止中にブローラインから採油されています。機器が停止している状態では、別紙油粒子の沈降の影響に示すように油槽内で撹拌がなくなり固形物が沈降するため、油中汚染度は高くなると推定されます。今後の採油は、極力運転中もしくは停止直後の油槽中層部から実施されることを推奨します。フェログラフィー異常摩耗の早期発見パラメータとして摩耗粒子を定量化して評価するフェログラフィーのIs値は、前回のの乗から乗に上昇しており、潤滑状態が厳しくなっていることを示していました。摩耗粒子の形態で比較的多く観察された粒子は、潤滑状態が正常な場合に発生する摩耗粒子、局部的に高圧・高温となる場合に発生するフリクションポリマでした。これらの摩耗粒子が観察された場合、潤滑部で発生している摩耗形態は、正常なマイルド摩耗であり、そして局部的ではあるものの高圧・高温の箇所が発生していることも分かります。フリクションポリマは、潤滑油が摺動面に押し込められ高圧状態になると同時に、圧縮熱により高温状態になった結果、基油自身が重合反応を起こし生成することが知られています。そのため、高圧高温状態の解消がなされなければ、潤滑油の劣化が進行し、粘度上昇に因る潤滑異常に進展する場合があります。Iカップリング発光分光分析供試のタービン油を分析した結果、検出された金属元素は、SOAPの結果表に示すように、鉄、鉛、銅、アンチモン、錫、亜鉛、カルシウム、アルミニウム、ケイ素、ナトリウムが検出されました。これらの検出された金属元素から発生箇所を推定すると鉄、鉛、銅、アンチモン、錫・軸受等亜鉛、カルシウム、アルミニウム、ケイ素、ナトリウム・外部混入異物であると思われます。このうち、機械部品が摩耗したと思われる元素はのグループです。計数汚染度は当社推奨の管理限界値に到達し、重量汚染度は当社推奨の管理限界値を超えていました。フィルタ表面の異物観察で金属片、砂、粘ちょう物等が観察されたことから、汚染度が高い要因は、摩耗とスラッジ、そして外部混入異物の影響と思われます。粘度、水分、全酸価、IRの各データは良好でした。
報告№109-09448 報告№109-09448 | 分析№109-002837 分析№109-002837 | 109-002837 | 摩耗状態異常摩耗の早期発見パラメータであるフェログラフィーのIs値は、潤滑状態がやや厳しい状態にあることを示すの乗ですが、点検を要する摩耗粒子が観察されておらず、現在のところ継続使用は可能な状態にあると判断できます。この状態で検出された油中金属は、その多くが鉄であり、これらは摩耗粒子の観察結果から疲労摩耗であることが分かりました。疲労摩耗は、スパイラルベベルギヤの歯面で発生していると推定されますが、発生箇所が歯面の微小領域であることから、現在のところ、継続使用は可能と判断できます。バックラッシ減速機の構造から、最も負荷が大きく、摩耗が進行しやすい箇所をスパイラルベベルギヤとスパイラルベベルピニオンと推定し、この部分のバックラッシを求めました。提供していただいた図面には歯幅が記載されておらず、また、更油後の稼働時間も不明であったため、歯幅mmと、更油後の稼働時間を時間と仮定してバックラッシを計算しました。その結果、減速機のギヤ歯面に摩耗が集中していたと仮定した場合、バックラッシの増加は初期値から.μm増加したと推定されました。バックラッシ増加分の上限値はメーカにより差異はあるものの、当社が推奨するバックラッシは一般に推奨されるμmを目安にしており、今回のデータはこの値に比較して十分に小さい値であることがわかります。汚染度計数汚染度がNAS級と汚染されていました。汚染度が高い要因は、摩耗によるものと思われます。を示す粘度、水分、全酸価、IRの各データは良好でした。結論ゲート機器の潤滑箇所の摩耗診断分析結果から摩耗が発生している箇所はギヤ歯面であり、摩耗形態は疲労摩耗であることが分かりました。この摩耗形態は、ギヤ歯面に荷重が繰り返しかかることにより、歯面の表面下で材料が疲労して剥離します。歯面に加わる荷重が過大である場合、観察される摩耗粒子は今回より大きな粒子が発生します。分析結果から推定されたバックラッシの増加分は.μmでしたが、このバックラッシは、一対の歯車の噛み合いを円滑にするための、ピッチ円周上での歯面間の遊びです。この値が過大になると振動や騒音の原因となるため、ギヤの摩耗状態を判断するためには重要なパラメータです。今回観察された摩耗粒子は、μmサイズの微小な粒子が支配的であることから、バックラッシの値は小さいと判断できます。バックラッシの計算時に仮定した稼働時間や歯幅などの数値が正確であれば、本減速機は継続使用可能と判断できます。整備の必要な箇所の検討整備が必要な箇所は、本分析結果から確認されませんでした。しかし、分析結果から僅かではありますがギヤの摩耗が進行していることが確認されていますので、今後は定期的に潤滑油分析を実施し、その結果から摩耗の進行状況を確認することにより、整備の必要の有無を監視する方法が有用と思われます。潤滑油の劣化度診断一般的に潤滑油が劣化した場合、油の外観は黒褐色になり、粘度や全酸価が上昇しスラッジ等が発生します。また、その過程では劣化の兆候を示すカルボン酸の吸収がIRで確認できます。今回のは、全てのデータが良好の範囲にあり、潤滑油の劣化は確認されなかったことから、継続使用可能であり、交換の必要はないと判断します。潤滑管理の方法現在の潤滑油は年使用していますが、年間使用したにもかかわらず劣化が確認されなかったことから、本設備の潤滑油は少なくても更油後年間は使用できることが分かりました。潤滑油の交換時期の判断は、今回の分析だけでは予測することは困難ですが、定期的に分析を実施し、その結果の傾向から劣化の進行状況を確認することで容易に可能になります。計数汚染度は当社推奨の管理限界値に到達していることから、濾過や更油により汚染度を改善されることを推奨します。現在のところ潤滑部は継続使用可能な状態にあると思われますが、今後は疲労摩耗が進行する場合がありますので、定期的に分析を実施し、摩耗の進行状況を確認されることを推奨します。次回分析の時期を理論的に求めたところ、最短で約時間となります。この時間は、油中汚染物が均一になるために必要とする時間であり、この時間を経過すれば、再分析の結果から状態の傾向を確認することが可能となりますので、これを参考に次回分析時期を検討されることを推奨します。尚、定期的な分析を実施する際には、に関する分析項目の実施を推奨します。今回の分析結果からは、油劣化の進行は確認されていませんが、定期的な分析により潤滑油の交換時期を管理することが可能となります。は良好と判断します。粘度粘度は.mm/sと新油値.mm/sに比較して、粘度変化率は+.％で、当社推奨の管理限界値である±％以内にあり、良好と判断します。水分はppmと当社推奨の管理限界値の以下にあり、良好と判断します。全酸価全酸価は.mgKOH/gと新油値.mgKOH/gに比較して高いものの、IRの結果で油劣化の兆候を示すカルボン酸の吸収が確認されていないことから、良好と判断します。IRIRの結果、油劣化の兆候を示すカルボン酸の吸収が確認されていないことから、良好と判断します。計数汚染度は当社推奨の管理限界値に到達していました。計数汚染度計数汚染度はNAS級と当社推奨の管理限界値のNAS級に到達していました。重量汚染度は.mg/mlでした。機器の潤滑状態摩耗粒子の形態観察の結果、疲労摩耗粒子が比較的多く観察されました。SOAPによる油中金属濃度SOAPによる油中金属濃度の結果、ニッケル、油の添加剤成分であるリン、外部から混入したと思われるアルミニウム、ケイ素、ナトリウムが検出されました。SOAPによる油中金属濃度SOAPによる油中金属濃度の結果、鉄、外部から混入したと思われるカルシウム、ナトリウムが検出されました。摩耗粒子診断異常摩耗の早期発見パラメータであるIs値がの乗とやや厳しい範囲にあるものの、摩耗粒子の形態観察の結果、疲労摩耗粒子が比較的多く観察されました。
報告№107-4545 報告№113-00677 | 分析№107-02185 分析№113-002925 | 113-002925 | 潤滑油は継続使用可能な状態にあると判断します。但し、粘度が低下していることから、以下の対策が必要です。更油粘度低下が確認されており、潤滑部で油膜切れなどによる摩耗の発生が懸念されます。これらの予防処置として更油を推奨します。粘度粘度は、新油値のmm/sに比較し変化率が-％のmm/sとなっており、当社推奨の管理限界値である±％を超えていました。潤滑部で油膜切れなどによる摩耗の発生が懸念されます。これらの予防処置として更油を推奨します。分析結果粘度が当社推奨の管理限界値を超えていました。粘度粘度はmm/sと新油値mm/sに比較して、粘度変化率は-.％で、当社推奨の管理限界値である±％を超えていました。水分は.ppmと当社推奨の管理限界値の以下にあり、良好と判断します。酸価は.mgKOH/gと新油値.mgKOH/gに比較して高いものの、IRの結果で油劣化の兆候を示すカルボン酸の吸収が確認されていないことから、良好と判断します。
報告№109-09136 報告№112-00589 | 分析№109-001160 分析№112-002481 | 112-002481_date130409 | 分析の結果、潤滑油の劣化は確認されていないことから、継続使用可能な状態にあると判断します。但し、油中の汚染度が高く、汚染物がギヤ歯面や軌道面に噛み込み摩耗が進行することが懸念されるため、以下の対策を推奨します。減速機分析の結果、減速機は継続使用可能な状態にあると判断します。但し、切削摩耗や疲労摩耗が発生しており、今後も摩耗の進行を傾向監視するため、以下の対策を推奨します。濾過または更油油中の汚染度が高いことから、摩耗粒子や異物等がギヤ歯面や軸受軌道面に噛み込むことによる摩耗の進行が懸念されるため、濾過または更油を推奨します。定期的な分析定期的に分析を実施することにより、データの変化から異常の兆候を早期に発見することが可能となります。また、今回は対象設備の初回分析であるため、あと最低でも回分析を実施し、分析データの変化から今後の分析周期を検討することを推奨します。今後、切削摩耗や疲労摩耗の進行が懸念されるため、出来るだけ早めに回目の分析を実施することを推奨します。は、劣化はなく良好と判断します。粘度粘度は、.mm/sと新油値.mm/sに比較して、粘度変化率は-.％で、当社推奨の管理限界値である±％以内であり、良好と判断します。水分は、.ppmと当社推奨の管理限界値の以下であり、良好と判断します。酸価は、.mgKOH/gと新油値.mgKOH/g以下であり、良好と判断します。IRIRチャートの結果、新油と使用油のスペクトルパターンはほぼ一致し、また、油劣化の兆候を示すカルボン酸の吸収が確認されていないことから、良好と判断します。計数汚染度は当社推奨の管理限界値を超えており、油中の汚染度は高い値でした。計数汚染度計数汚染度は、NAS級以上と当社推奨の管理限界値NAS級を超えていました。重量汚染度は、.mg/mlでした。光学顕微鏡写真重量汚染度で濾過したフィルタ表面上の夾雑物を光学顕微鏡で観察した結果、金属片、鉄錆、砂等が観察されました。はフェログラフィーおよびSOAP-Tの結果から総合的に判断した結果、継続使用は可能ですが、機器の機能を保持するためにも傾向管理が有用と考えます。フェログラフィー【異常摩耗指数：Is値】Is値は異常摩耗の早期発見パラメータのつで、摩耗粒子を定量化するために用います。今回のIs値はの乗と低い値でした。フェログラフィー【定性分析：摩耗粒子および摩耗形態観察】観察された摩耗粒子は、以下の通りでした。切削粒子・異物や金属表面の微小突起による切削摩耗により発生。疲労摩耗粒子・繰返し応力を受けて発生。フリクションポリマ・局部的に高圧・高温となる場合に発生。観察された摩耗粒子の中でも、切削粒子は、注意が必要です。減速機で切削摩耗が発生した場合、減速機内部で使用されている転がり軸受が切削摩耗により生じた軌道面の損傷が起点となって、寿命が分の程度に低下することがあることから、切削摩耗には十分注意する必要があります。切削摩耗の発生原因となる混入異物が残留している場合、この異物により切削摩耗が継続して発生する可能性があります。Iカップリング発光分光分析【SOAP-T】検出された金属元素から発生箇所を推定すると、以下の通りでした。鉄、ニッケル、錫・ギヤ、軸受等リン、モリブデン・添加剤カルシウム、アルミニウム、ナトリウム・外部混入異物バックラッシご提供いただいた減速機に関する情報からハスバ歯車の組み合わせの段減速機構であり、この歯車の構成から接触点箇所のバックラッシを求めました。尚、ギヤの情報が不明でしたので、φ減速機の情報を使用しました。ギヤのバックラッシの増加量を求めた結果、接触点箇所でバックラッシの増加量は、約.μmと推定されます。バックラッシ増加分の上限値は、メーカにより差異はあるものの、当社の推奨するバックラッシは、一般に推奨されるμmを管理目安にしています。この値に比較して十分に小さい値です。
報告№108-0075 報告№108-0071 | 分析№108-00429 分析№108-00385 | 108-00385 | 、汚染度、軸受の潤滑状態を確認する。分析の結果、計数汚染度はNAS級と当社推奨の管理限界値に到達し、また、異常摩耗の早期発見パラメータであるフェログラフィーのIs値が高いの乗となっていました。摩耗粒子の形態観察の結果、異物の噛み込みにより発生する切削粒子、金属接触が厳しい場合に発生するシビア粒子がやや多く観察され、フィルタ表面の異物を観察した結果、鉄錆、金属片が観察されました。更にD－SOAPで鉄が検出されたことから、汚染度が高い要因は、摩耗と採油の影響によるものと考えられました。今回の採油は対象設備の停止中に排油口から採油を実施しているため、これらの異物は、排油口配管内部に残留していた汚染物が検出された可能性が高いと思われます。観察された摩耗粒子の形態は、切削摩耗と凝着摩耗が混在しており、特に切削摩耗は異物が混入していない状態に比較して、摩耗進行速度が速く注意が必要です。転がり軸受の場合、分の程度に寿命が低下することが知られています。今後、更に摩耗が進行し、転がり軸受の寿命の指標となるフレーキングに進展することが懸念されるため、油槽内を清掃することを推奨します。一方、を示す粘度、水分、全酸価、IRの各データは良好の範囲にあることから、この油は継続使用可能と判断します。尚、上述しましたように、今回の採油は停止中の採油であるため、運転中の採油に比較して汚染度は高目に出ている可能性があります。次回採油のタイミングは、粒子の沈降の影響を極力抑え、油中粒子が均一な分散状態に近い状態で採油が実施できるように、対象設備の運転中、または停止直後に採油を実施されることを推奨します。
報告№107-4530 報告№107-0234 | 分析№107-01164 分析№107-01258 | 107-01258 | 濾過前の試料油を分析した結果、粘度がmm/sと新油のmm/sに比較して、粘度変化率は+％で、やや不良領域にありました。D－SOAPの結果、前回に比較してメタルの主成分である錫がからに増加していました。）粘度の上昇現在、ISOVGからISOVGに移行しているため異常ではなく、本試料油は継続使用可能と判断します。）軸受の摩耗軸受摺動面では、軸受メタルの摩耗が僅かに進行しています。今後、更に摩耗が進行することが懸念されます。これらの障害発生に対する弊害を勘案の上、ヶ月以内に再度分析を実施し、摩耗の進行状況を確認されることを推奨します。
報告№109-09136 報告№112-00571 | 分析№109-001160 分析№112-002359 | 112-002359 | 本試料油は、粒子濃度が比較的高く、外部の影響を受けやすいと思われるドレン弁から停止中に採油を実施したにもかかわらず、大型の粒子は非常に少なく、潤滑油および対象設備は継続使用可能な状態にあると判断します。最適な採油方法正確なデータによる診断を行うため、今後の採油は、極力運転中もしくは停止直後の油槽中層部から実施されることを推奨します。はフェログラフィーおよびSOAP／D-SOAPの結果から総合的に判断した結果、正常な状態にあると考えられます。フェログラフィー【定量分析：Is値】Is値は異常摩耗の早期発見パラメータのつで、摩耗粒子を定量化するために用います。Is値は前回に比較してのマイナス乗からマイナス乗と良好の範囲にあり、低い値でした。フェログラフィー【定性分析：摩耗粒子および摩耗形態観察】分析結果から比較的多く観察された粒子は、以下の通りでした。正常な摩耗粒子・潤滑状態が正常なマイルド摩耗により発生。Iカップリング発光分光分析【SOAP／D-SOAP】検出された金属元素から発生箇所を推定すると、以下の通りでした。鉄・軸受等カルシウム、ナトリウム・外部混入異物計数汚染度は、前回に比較してNAS級からNAS級にランク上昇し、重量汚染度は.mg/mlから.mg/mlに減少し、共に良好でした。粘度、水分、全酸価、RBOT、IRの各データは、前回同様に良好でした。尚、別紙RBOTの減少傾向から油の余寿命を求めた結果、本試料は直近の更油から起算して稼働日数が年月まで使用可能であることが分かります。
報告№108-0227 報告№110-00695 | 分析№108-01664 分析№110-003242 | 110-003242 | 減速機は継続使用可能な状態にあると判断します。なお、切削摩耗が確認されているため、定期的に分析を実施し、摩耗の進行状況を確認することを推奨します。
報告№109-09136 報告№112-00382 | 分析№109-001160 分析№112-001577 | 112-001577_date121115 | 潤滑油および対象設備は継続使用可能な状態にあると判断します。但し、今後も摩耗の進行を傾向監視するため、以下の対策を推奨します。次回点検でピストンリングの点検と更油当該機の油中からカルシウム化合物がやや高い濃度で検出されたため、この化合物がコンロッドメタルやクランクメタルの摩耗を促進させる懸念があります。化合物発生の原因は、ピストンリングの摩耗によって燃焼ガスのシール性が低下し、燃焼ガス中の硫黄分と油中のカルシウム添加剤が反応するためと考えられます。そのため、次回点検では第一にピストンリングの摩耗状態の点検を推奨すると共に、第二に、更油を推奨します。更油或いは部分更油による水分濃度の調整水分の影響により金属表面で腐食摩耗が発生し、発生した鉄錆等の粒子が潤滑部に噛み込み摩耗が進行することがありますので、更油或いは部分更油などにより相対的に水分濃度を低くするなどの方法を推奨します。定期的な分析凝着摩耗の進行を監視するため、定期的に分析を実施し、分析データによる摩耗の進行状況を確認することを推奨します。はフェログラフィーおよびSOAP-Tの結果から総合的に判断した結果、やや厳しい状態にあると考えられます。フェログラフィー【定量分析：Is値】Is値は異常摩耗の早期発見パラメータのつで、摩耗粒子を定量化するために用います。前回に比較してIs値はの乗から変化はないものの、やや高い値でした。フェログラフィー【定性分析：摩耗粒子および摩耗形態観察】分析結果から比較的多く観察された粒子は、以下の通りでした。正常な摩耗粒子・潤滑状態が正常なマイルド摩耗により発生。黒錆・潤滑状態がやや厳しい凝着摩耗により発生。金属接触が厳しく、且つ、高い摩擦熱が発生していると考えられます。Iカップリング発光分光分析【SOAP-T】検出された金属元素から発生箇所を推定すると、以下の通りでした。鉄、鉛、銅・軸受等リン、亜鉛、カルシウム、モリブデン・添加剤アルミニウム、ナトリウム・外部混入異物カルシウムの析出前回に比較してSOAP-Tでカルシウムがppmからに減少しているものの、やや高い値でした。エンジン油中にカルシウム化合物が高い濃度で検出された場合、この化合物がコンロッドメタルやクランクメタル摺動面に噛み込んで摩耗させたり、メタルに埋め込まれて摩耗を促進させたりする原因になるなどの悪影響を生じることが当社の研究結果から判明しています。この影響については、別紙カルシウムの析出をご覧ください。クランクメタルの摩耗前回に比較してSOAP-Tで銅がppmからppmに増加していたことから、銅を使用した箇所の溶出・摩耗が進行していると推定されます。銅を使用した箇所は、クランクメタルが考えられます。ディーゼルエンジンのクランクメタルは積層構造になっており、クランクメタルの最表面はホワイトメタル層が存在し、その下にニッケル層、さらにその下には銅と鉛の合金であるケルメット層が存在します。ディーゼルエンジンのメタルは、設計上、油膜が正常に形成される流体潤滑が基本であることから、通常の使用においては摩耗しにくいと思われますが、メタルの潤滑部に流体潤滑になりにくい部分が発生するとメタル表面の軟質金属部が摩耗しメタル部のすぐ下のニッケル部まで摩耗し始め、ホワイトメタル層の主成分である錫や鉛、そしてメタルの第二層のニッケルやバックメタルの銅が検出されます。今後、摩耗が進行した場合、軸受が焼付を起こす可能性があるため、注意が必要です。その他の銅を使用した箇所の溶出・摩耗その他に潤滑油系統内で銅を使用している箇所は、潤滑油冷却器の配管などが考えられます。この箇所で溶出・摩耗が発生する場合は以下のことが考えられます。潤滑油冷却器の配管で摩耗していた場合、配管取付け部に緩みが生じて配管が振動し、継手部が外れたり、亀裂が生じて冷却水の混入にいたる場合があります。亜鉛系添加剤の影響により、潤滑油冷却器の配管で溶出していた場合、ピンホールが発生して冷却水の混入に至る場合があります。今後、油劣化の進行や水分濃度が上昇することに注意が必要です。計数汚染度前回に比較して計数汚染度はNAS級と変化はないものの、汚染されていました。フィルタ表面の異物観察で鉄錆、砂等が観察されたことから、汚染度が高い要因は、摩耗と外部混入異物の影響と思われます。粒度分布粒度分布は.～μmの範囲にあり、.μmにピークが確認されました。μm以下の粒子が多いことから、燃焼して発生したすす等であることが分かります。IRは良好でした。今回は正式な油名が分からないことから、同一メーカのマリンFW-と比較しました。粘度粘度は、.mm/sとマリンFW-の新油値mm/sに比較して、粘度変化率は-.％で、当社推奨の管理限界値である±％を超えていました。水分は、ppmと当社推奨の管理限界値を超えていました。今後、水分の影響でエンジン内部に錆が発生し、その影響で摩耗が発生する懸念があります。酸価はmgKOH/gと新油値のmgKOH/g以下にあり、良好でした。塩基価は.mgKOH/gと当社推奨の管理限界値の.mgKOH/g以上にあり、良好でした。
報告№109-09136 報告№111-00243 | 分析№109-001160 分析№111-001191 | 111-001191 | エンジン内部の摩耗が確認されているものの、比較的軽微であり継続使用可能な状態にあると判断します。但し、潤滑油の水分濃度が高く、水分の影響で発生する腐食摩耗の進行が懸念されるため、以下の対策を推奨します。部分更油および更油水分の影響により金属表面で腐食摩耗が発生し、発生した鉄錆等の粒子が潤滑部に噛み込み摩耗が進行することがありますので、更油或いは部分更油などにより相対的に水分濃度を低くするなどの方法を推奨します。定期的な分析摩耗の進行を監視するため、定期的に分析を実施し、摩耗の進行状況を確認することを推奨します。最適な採油方法本試料油は、機器停止中に給油口から採油されています。機器が停止している状態では、別紙油粒子の沈降の影響に示すように油槽内で撹拌がなくなり固形物が沈降するため、油中汚染度は低くなると推定されます。今後の採油は、極力運転中もしくは停止直後の油槽中層部から実施されることを推奨します。フェログラフィー異常摩耗の早期発見パラメータとして摩耗粒子を定量化して評価するフェログラフィーのIs値は、潤滑状態がやや厳しいの乗でした。摩耗粒子の形態で比較的多く観察された粒子は、潤滑状態が正常な場合に発生する摩耗粒子でした。これらの摩耗粒子が観察された場合、潤滑部で発生している摩耗形態は、正常なマイルド摩耗であることが分かります。Iカップリング発光分光分析供試のディーゼルエンジン油を分析した結果、検出された金属元素は、SOAPの結果表に示すように、鉄、鉛、ニッケル、錫、リン、亜鉛、カルシウム、アルミニウム、ケイ素、ナトリウム、マグネシウムが検出されました。これらの検出された金属元素から発生箇所を推定すると鉄、鉛、ニッケル、錫・エンジン部品リン、亜鉛、カルシウム、マグネシウム・オイル添加剤アルミニウム、ケイ素、ナトリウム・外部混入異物であると思われます。このうち、機械部品が摩耗したと思われる元素はのグループです。計数汚染度計数汚染度はNAS級と汚染されていました。フィルタ表面の異物観察で金属片、すす、鉄錆、砂等が観察されたことから、汚染度が高い要因は、摩耗、エンジンオイルの反応生成物、そして外部混入異物の影響と思われます。粒度分布粒度分布は.～μmの範囲にあり、.μmにピークが確認されました。水分はppmと当社推奨の管理限界値を超えていました。今後、水分の影響でエンジン内部に錆が発生し、その影響で摩耗が発生する懸念があります。
報告№109-09476 報告№109-09476 | 分析№109-002940 分析№109-002940 | 109-002940 | ・油の劣化前回に比較して全酸価が.mgKOH/gから.mgKOH/gと当社推奨の管理限界値を超え、IRで油劣化の兆候を示すカルボン酸の吸収が確認されたことから、油の劣化が進行していることが分かりました。今後、油中の酸成分により金属表面が腐食して発生する腐食摩耗が発生することが懸念されます。・摩耗状態観察された摩耗粒子は、金属接触が厳しい場合に発生するシビア粒子、外部から混入または内部発生したと思われる鉄錆が比較的多く観察されたことから、軸受内部で発生している摩耗形態は、凝着摩耗と腐食摩耗であると考えられました。今後さらに摩耗が進行することが懸念されます。・軸受の摩耗D－SOAPで軸受の主成分である錫が検出されたことから、軸受の摩耗が確認されました。錫濃度が前回に比較して減少していますが、前回から今回までの間に濾過を実施しているため、錫濃度の減少は濾過の影響が考えられます。・汚染度計数汚染度がNAS級とやや高い値でした。汚染度が高い要因は、摩耗粒子と外部混入異物の影響によるものと思われます。結論タービン油の劣化の影響が軸受には及んでいないため、現在のところ軸受は継続使用可能と判断しますが、潤滑油は劣化が進行しているため至急更油が必要です。腐食摩耗予防のため、直ちに更油を実施することを推奨します。また、更油後ヶ月後とヶ月後の回追跡分析を実施し、摩耗の進行状況を確認されることを併せて推奨します。
報告№108-0208 報告№108-0208 | 分析№108-01531 分析№108-01532 | 108-01532 | 、汚染度、軸受の潤滑状態を確認する。本試料油は、採油した試料油量が不足しており、重量汚染度は参考値としてお考え下さい。今回の分析は以上のことを踏まえて結果を検討しました。分析の結果、計数汚染度がNAS級と当社推奨の管理限界値内にあるものの、やや高い値でした。また、異常摩耗の早期発見パラメータであるフェログラフィーのIs値が高いの乗となっていました。摩耗粒子の形態観察で異物の噛み込みにより発生する切削粒子、局部的に高圧・高温となる場合に発生するフリクションポリマが多く観察され、フィルタ表面の異物観察で金属片、砂等が観察されました。更にD－SOAPで鉄が検出されたことから、汚染度が高い要因は、摩耗と採油の影響によるものと考えられました。今回の採油は対象設備の停止中に排油口から採油を実施しているため、これらの異物は、排油口配管内部に残留していた汚染物が検出された可能性が高いと思われます。観察された摩耗粒子の形態は切削摩耗であり、異物が混入していない状態に比較して、摩耗進行速度が速く注意が必要です。転がり軸受の場合、分の程度に寿命が低下することが知られています。今後、更に摩耗が進行し、転がり軸受の寿命の指標となるフレーキングに進展することが懸念されるため、油槽内を清掃されることを推奨します。一方、を示す粘度、水分、全酸価、IR、RBOTの各データは良好の範囲にあることから、この油は継続使用可能と判断します。尚、上述しましたように、今回の採油は停止中の採油であるため、運転中の採油に比較して汚染度は高目に出ている可能性があります。採油は、粒子の沈降の影響を少なくすることが重要であり、そのため油中粒子が均一な分散状態で実施されることを併せて推奨します。
報告№107-4545 報告№109-09147 | 分析№107-02185 分析№109-001247 | 109-001247 | トライボ診断の結果、全てのデータが良好であることから、この油は継続使用可能と判断します。は良好と判断します。粘度は良好。粘度は.mm/sと新油値mm/sに比較して、粘度変化率は-.％で、当社推奨の管理限界値である±％以内にあり、良好と判断します。粘度はmm/sとなっています。粘度はmm/sとなっています。粘度指数はとなっています。粘度指数はとなっています。水分は良好。水分はppmと当社推奨の管理限界値の以下であり、良好と判断します。全酸価は良好。全酸価は.mgKOH/gと新油値.mgKOH/g以内にあり、良好と判断します。
報告№103-0125 | 分析№103-01118 | 103-01118 | 使用時間が．万時間に到達したAH高温側ベアリングの健全性をトライボ診断により確認しました。診断の結果、現時点ではベアリングは継続使用可能な状態にあると判断します。また、今後これまでの運転条件と同様であれば、年後の定検まで使用可能と判断します。これらのことは以下のことから判断しました。鉄濃度から計算したフレーキングの発生面積が内輪軌道面の面積の.％であること。確認された摩耗粒子がμm以下の小さな粒子が支配的であること。念のため、の変化や運転条件の変化による影響を確認するため、ヶ月に度トライボ診断を実施し、ベアリングの潤滑状態を確認されることを推奨します。
報告№102-8114 | 分析№102-02972 | 102-02972 | 初期試験を実施した結果、異常摩耗の早期発見パラメータであるフェログラフィーのIs値が、の乗と高く、摩耗粒子形態観察で、μm未満の鉄系のラビング粒子が多く見られました。又、D－SOAPで鉄が検出されていることから、Is値が高い要因は、サーボシリンダ内壁の摩耗によるものと考えられました。今後、サーボシリンダ内壁の摩耗により汚染度が上昇し、パイロットフィルタの目詰まりに繋がることが考えられるため、ヶ月後に精点Bを実施し、汚染状況及び摩耗の進行状況を確認されることを推奨します。これらのことは、異常摩耗の早期発見パラメータであるIs値が、の乗と高く、摩耗粒子形態観察で、μm未満の鉄系のラビング粒子が多く見られ、D－SOAPで、鉄が検出されていることから判断します。
報告№109-09136 報告№110-00319 | 分析№109-001160 分析№110-001327 | 110-001327 | は、油の粘度、油中のスラッジの発生量を判断パラメータに、粘度、全酸価、IR、RBOTで評価します。分析の結果、油の粘性を示す粘度は、新油値のmm/sに比較して粘度変化率が-％のmm/sとほぼ変化はなく、また油中のスラッジの発生量を示す全酸価は、新油値の.mgKOH/gに比較して変化のない.mgKOH/gと劣化は確認されなかった。さらにはIRの結果でも油が劣化した場合に発生するカルボン酸の発生も確認されず、酸化防止剤の残存量を示すRBOTは、限界値minに比較して、十分に残量があるminであった以上のことから、潤滑油の劣化は確認されませんでした。一方、油中の水分を計測した結果、水分はppmと新油と同等であり、継続使用可能な状態にあることが確認されました。潤滑油は継続使用可能な状態にあると判断します。なお、潤滑油の余寿命は、RBOTの使用時間当たりの減少量から推定しますが、推定には新油値と使用油のRBOT値に加えて、使用時間または直近の油入替日が必要となります。今後は、可能であればご提供下さい。
報告№104-0429 | 分析№104-02996 | 104-02996 | 濾過後の試料油を分析した結果、計数汚染度を除く項目は良好でした。濾過前の計数汚染度がNAS級に対して、濾過後がNAS級とランク上昇していました。濾過後の計数汚染度の粒子数が増加した原因は、濾過前と濾過後の試料油が入れ替わった。濾過後の採油時に誤って外部から混入した。濾過機の操作を誤って、エレメントに捕捉されていた汚染物が濾過機出口配管より排出されてしまった。仮設タンクを使用した場合、そのタンクが汚染されていた。等が考えられます。このことを確認するため、再度採油を実施する必要があります。確認方法は、再度採油した試料油の計数汚染度が今回の濾過後と差なければ原因はまたは、今回の濾過後より清浄になっていれば原因はまたはと考えることができます。
報告№109-09094 報告№110-00627 | 分析№109-000876 分析№110-002741 | 110-002741 | は良好と判断します。尚、RBOTがminと新油値のminに比較してmin減少していました。このまま継続使用した場合、この減少傾向から限界値に到達するのは、別紙図RBOTの減少傾向に示すように時間と推定されました。潤滑油は継続使用可能な状態にあると判断します。≪状態監視とパラメータ≫分析の目的および各分析のパラメータは以下の通りです。特性低下目的：油の分析結果から、や劣化傾向ならびに添加剤の消耗程度、残存寿命などを確認する。粘度JISK全酸価JISK赤外線吸収スペクトルJISK酸化安定度試験JISK汚染目的：油の分析結果から、砂塵あるいは水・異種油などによるや、異物混入の有無を確認する。水分JISK計数汚染度JISB重量汚染度JISB光学顕微鏡観察摩耗目的：油中の摩耗粒子を分析する事により、回転・摺動部の潤滑状態、摩耗劣化の程度、余寿命などを解析する。摩耗診断電子顕微鏡観察JISKX線マイクロアナリシス油中金属濃度）JISK≪分析結果≫特性低下粘度：良好粘度値mm/sの新油値mm/sに対する変化率は+.％であり、当社推奨の管理限界値±％以内に留まっています。全酸価：良好全酸価.mgKOH/gは新油値の.mgKOH/g以内にあることから、問題は無いと判断します。赤外線吸収スペクトル：良好酸化安定度試験：良好酸化安定度試験の結果、数値minは当社推奨の管理限界値min以上に留まっており、現時点での使用は可能と判断します。汚染水分：良好水分値.ppmは当社推奨の管理限界値以内に留まっています。計数汚染度：今回は実施していません。重量汚染度：今回は実施していません。光学顕微鏡観察：今回は実施していません。摩耗摩耗診断電子顕微鏡観察・X線マイクロアナリシス：今回は実施していません。油中金属濃度：今回は実施していません。
報告№109-09136 報告№113-00211 | 分析№109-001160 分析№113-000797 | 113-000797_date130912 | 潤滑油の劣化はなく、汚染度は良好な範囲にあることから、継続使用可能と判断します。軸受は継続使用可能な状態にあると判断します。但し、定期的な分析により今後の摩耗進行の有無を確認することを推奨します。定期的な分析摩耗粒子の形態観察で、凝着摩耗が観察されたことから、今後の摩耗進行を監視するため、定期的に分析を実施することを推奨します。最適な採油方法本試料油は、機器停止中に軸受箱排油口から採油されているため、分析データが高濃度に出ていると推定されます。正確なデータによる診断を行うためにも、今後の採油は、極力運転中もしくは停止直後の油槽中層部から実施されることを推奨します。はフェログラフィーおよびSOAP／D-SOAPの結果から総合的に判断した結果、継続使用は可能ですが、今後の機器の機能を確認するためにも傾向管理が有用と考えます。フェログラフィー【定量分析：Is値】Is値は異常摩耗の早期発見パラメータのつで、摩耗程度を定量化するために用います。今回のIs値はの乗と、低い値でした。フェログラフィー【定性分析：摩耗粒子および摩耗形態観察】分析結果から観察された代表的な粒子は、以下の通りでした。黒錆・潤滑状態がやや厳しい凝着摩耗により発生。金属接触が厳しく、且つ、高い摩擦熱が発生していると考えられます。鉄錆、樹脂・外部から混入したと考えられます。観察された摩耗粒子の中でも黒錆は、将来的な摩耗の進行に繋がる可能性を示唆しているため、傾向監視が必要と思われます。黒錆は凝着摩耗に分類されます。この摩耗粒子は、軸受軌道面で凝着、破断を繰り返し、この過程で生じる移着粒子が成長して摩耗粒子となります。そのため、軸受軌道面では局部的に油膜切れが発生していることを示しています。この状態が継続した場合、摩耗粒子のサイズは徐々に大型化していき、設備の損傷に至る場合がありますので、傾向監視が必要です。Iカップリング発光分光分析【SOAP／D-SOAP】検出された金属元素から発生箇所を推定すると、以下の通りでした。ニッケル、亜鉛・軸受等カルシウム、ナトリウム・外部混入異物計数汚染度はNAS級、重量汚染度は.mg/mlと、共に当社推奨の管理限界値以下であり、良好でした。粘度、水分、全酸価、IR、RBOTの各データは、良好でした。尚、別紙RBOTの減少傾向から油の余寿命を求めた結果、本試料油は直近の更油から起算して年月まで使用可能であることが分かります。
報告№108-0387 報告№108-0503 | 分析№108-02609 分析№108-03592 | 108-03592 | を確認する。分析の結果、RBOTを除く項目は良好でした。RBOTはminと新油値minに対して％となっており、更油後の稼働時間が約時間しか経過していないにもかかわらず、％低下していることが確認されています。正常な状態であれば、このように短時間で変化することはなく、この低下速度は異常な状態を示していると思われます。IRの結果で異種油の混入は確認されていませんので、想定される発生原因は以下の点が考えられます。油温が設計値より高いこれまで使用していた油が多く残留していたこれらの原因のうち、の油温が設計値より高い場合、急激に劣化が進行する場合がありますので、短周期で分析を実施し、RBOTの低下傾向を確認しながら、更油時期を検討されることを推奨します。
報告№109-09136 報告№113-00211 | 分析№109-001160 分析№113-000815 | 113-000815_date130912 | 潤滑油の劣化はないものの、油中の汚染度が高い値でした。採油条件の影響で値が高くなっていると考えられますが、異物の影響で将来的に摩耗が進行する懸念がありますので、に示す対策を推奨します。軸受は継続使用可能な状態にあると判断します。但し、銅が比較的高い値で検出されたことから、銅を使用した箇所の摩耗が懸念されます。銅を使用している箇所を速やかに特定すると同時に、次回の分析時期を短縮して再分析を実施し、摩耗進行の有無を確認することを推奨します。更油油中の汚染度が高いことから、摩耗粒子や異物等が軸受軌道面に噛み込むことによる摩耗の進行が懸念されるため、更油を推奨します。また、油槽内には汚染物が残留している可能性があるため、油槽内を清掃し、更油する新油もNAS級程度の清浄な潤滑油を更油することを推奨します。定期的な分析摩耗粒子の形態観察で、凝着摩耗、切削摩耗、疲労摩耗が観察されたことから、今後の摩耗進行を監視するため、定期的に分析を実施することを推奨します。シリコン系のグリースや添加剤の確認シリコン系の添加剤やグリースを使用している箇所があるかについてご確認下さい。詳細はを参照下さい。オイルリングの確認D－SOAPで銅が比較的高い濃度で検出されていることから、オイルリングの摩耗が懸念されるため、状態を確認することを推奨します。詳細はを参照下さい。最適な採油方法本試料油は、機器停止中に軸受箱排油口から採油されているため、分析データが高濃度に出ていると推定されます。正確なデータによる診断を行うためにも、今後の採油は、極力運転中もしくは停止直後の油槽中層部から実施されることを推奨します。はフェログラフィーおよびSOAP／D-SOAPの結果から総合的に判断した結果、継続使用は可能ですが、今後の機器の機能を確認するためにも傾向管理が有用と考えます。フェログラフィー【定量分析：Is値】Is値は異常摩耗の早期発見パラメータのつで、摩耗程度を定量化するために用います。今回のIs値はの乗と、高い値でした。フェログラフィー【定性分析：摩耗粒子および摩耗形態観察】分析結果から観察された代表的な粒子は、以下の通りでした。切削粒子・異物や金属表面の微小突起による切削摩耗により発生。疲労摩耗粒子・繰返し応力を受けて発生。黒錆・潤滑状態がやや厳しい凝着摩耗により発生。金属接触が厳しく、且つ、高い摩擦熱が発生していると考えられます。観察された摩耗粒子の中でも切削粒子、黒錆は、将来的な摩耗の進行に繋がる可能性を示唆しているため、傾向監視が必要と思われます。摩耗形態の中でも切削摩耗は摩耗進行速度が速く、転がり軸受でこの摩耗形態が発生した場合には寿命が分の程度に低下することも知られており、切削摩耗により生じた軌道面の損傷が起点となって転がり軸受の寿命となるフレーキングに進展することから傾向監視による経過監視が必要です。切削摩耗の発生原因となる混入異物が残留している場合、この異物により切削摩耗が継続して発生する可能性があります。黒錆は凝着摩耗に分類されます。この摩耗粒子は、軸受軌道面で凝着、破断を繰り返し、この過程で生じる移着粒子が成長して摩耗粒子となります。そのため、軸受軌道面では局部的に油膜切れが発生していることを示しています。この状態が継続した場合、摩耗粒子のサイズは徐々に大型化していき、設備の損傷に至る場合がありますので、傾向監視が必要です。Iカップリング発光分光分析【SOAP／D-SOAP】検出された金属元素から発生箇所を推定すると、以下の通りでした。鉄、鉛、銅、錫、亜鉛・軸受等リン、カルシウム、バリウム、アルミニウム、ケイ素、ナトリウム・外部混入異物ケイ素の検出ケイ素がppm検出されました。一般に、潤滑油中からケイ素が検出された場合の原因として、油の消泡剤として使用されるシリコン系の添加剤が検出されるフェログラフィーおよびフィルタ表面の異物観察で砂が多く観察され、これが検出されるシリコングリースをシール部に塗布している場合、このシリコングリースが潤滑油に混入して検出されるなどが挙げられますが、今回検出が比較的高濃度であることからの可能性が考えられます。については、分析結果では確認することが出来ませんので、これに関する情報があれば提供をお願いします。銅の摩耗SOAP/D-SOAPで銅が比較的高い値でした。銅を使用した箇所は、オイルリングの摩耗が考えられます。オイルリングが摩耗していた場合、潤滑油の適正なかきあげに影響が生じ、軸受軌道面の油膜切れ発生原因となることから注意が必要です。計数汚染度はNAS級以上と当社推奨の管理限界値を超えていました。フィルタ表面の異物観察で金属片、鉄錆、砂等が観察されたことから、汚染度が高い要因は、摩耗と外部混入異物の影響と思われます。粘度、水分、全酸価、IR、RBOTの各データは、良好でした。尚、別紙RBOTの減少傾向から油の余寿命を求めた結果、本試料油は直近の更油から起算して年月まで使用可能であることが分かります。
報告№109-09136 報告№111-00553 | 分析№109-001160 分析№111-002596 | 111-002596 | 減速機は継続使用可能な状態にあると判断します。但し、今後も摩耗の進行を傾向監視するため、以下の対策を推奨します。定期的な分析切削摩耗や凝着摩耗の進行を監視するため、定期的な分析を実施し、摩耗の進行状況を確認することを推奨します。バックラッシによる評価ギヤ歯面の的確な摩耗状態の判断を行うため、減速機内部の各歯車の構造が確認できる図面、各ギヤの形式、歯形、モジュール、歯数、歯幅等の情報をご提供下さい。フェログラフィー異常摩耗の早期発見パラメータとして摩耗粒子を定量化して評価するフェログラフィーのIs値は、前回のの乗から変化はなく、潤滑状態が安定していることを示していました。摩耗粒子の形態で比較的多く観察された粒子は、潤滑状態が正常な場合に発生する摩耗粒子異物の噛み込みにより発生する切削粒子金属潤滑部が局部的に油膜切れを起して発生するシビア粒子でした。これらの摩耗粒子が観察された場合、潤滑部で発生している摩耗形態は、正常なマイルド摩耗異物による切削摩耗潤滑状態がやや厳しい凝着摩耗であることが分かります。減速機で切削摩耗が発生した場合、減速機内部で使用されている転がり軸受が切削摩耗により生じた軌道面の損傷が起点となって寿命が分の程度に低下することがあることから、切削摩耗には十分注意する必要があります。切削摩耗の発生原因となる混入異物が残留している場合、この異物により切削摩耗が継続して発生する可能性があります。Iカップリング発光分光分析供試の潤滑油を分析した結果、検出された金属元素は、SOAPの結果表に示すように、鉄、ニッケル、錫、リン、カルシウム、アルミニウム、ナトリウムが検出されました。これらの検出された金属元素から発生箇所を推定すると鉄、ニッケル、錫・ギヤ・軸受等リン・オイル添加剤カルシウム、アルミニウム、ナトリウム・外部混入異物であると思われます。このうち、機械部品が摩耗したと思われる元素はのグループです。前回に比較して計数汚染度はNAS級からNAS級にランク減少し、良好でした。分析結果は良好と判断します。計数汚染度計数汚染度はNAS級と当社推奨の管理限界値のNAS級以内にあり、良好と判断します。重量汚染度は.mg/mlでした。機器の潤滑状態フェログラフィーの結果、潤滑状態が正常な場合に発生する摩耗粒子、異物の噛み込みにより発生する切削粒子、金属潤滑部が局部的に油膜切れを起して発生するシビア粒子が比較的多く観察されました。SOAPSOAPの結果、油の添加剤成分であるリンが検出されました。摩耗により発生する鉄が検出されていないことから、良好と判断します。D－SOAPD－SOAPの結果、摩耗により発生する鉄が検出されました。フェログラフィー異常摩耗の早期発見パラメータであるフェログラフィーのIs値がの乗と良好の範囲にあるものの、摩耗粒子の形態観察の結果、潤滑状態が正常な場合に発生する摩耗粒子、異物の噛み込みにより発生する切削粒子、金属潤滑部が局部的に油膜切れを起して発生するシビア粒子が比較的多く観察されました。
報告№106-0227 報告№106-0322 | 分析№106-01279 分析№106-01706 | 106-01706 | 濾過前の試料油を分析した結果、摩耗粒子形態観察で局部的な油膜切れにより発生するシビア粒子が比較的多く観察されました。潤滑油循環用ポンプや主軸等の鉄系材料を使用した箇所の摩耗が発生しています。今後さらに摩耗が進行することが懸念されます。分析の結果から、潤滑摺動面では油膜切れにより過酷な潤滑状態になっている箇所のある事がわかります。計数汚染度、重量汚染度、SOAP／D－SOAPなど、今回のデータは正常な範囲にあるものの、摩耗粒子の形態は明らかに異常の兆候を示しているため、潤滑状態の悪化進行を勘案の上、ヶ月後に再度分析を実施し、汚染状況及び摩耗の進行状況を確認されることを推奨します。
報告№113-00165 | 分析№113-000593 | 113000593 | 油の劣化は確認されず、汚染度も良好な範囲にあることから、継続使用可能な状態にあると判断します。計数汚染度は、前回同様にNAS級から等級に変化はなく、良好でした。粘度粘度は、mm/sと新油値mm/sに比較して、粘度変化率は+.％で、当社推奨の管理限界値である±％以内であり、また、前回に比較して大きな変化はなく、良好と判断します。水分は、ppmと当社推奨の管理限界値以下であり、前回に比較して大きな変化はないことから、良好と判断します。酸価は、.mgKOH/gと新油値.mgKOH/gに比較して変化はなく、前回に比較して低下していることから、酸化劣化していないと判断します。色相は、Lと前回のLに比較して低下していました。
報告№109-09050 報告№109-09050 | 分析№109-000562 分析№109-000562 | 109-000562 | 今回の採油は、対象設備停止中にドレン弁から実施しているため、別紙油中粒子の沈降の影響に示すように、沈降の影響を受けて分析データが高濃度に出る可能性があります。今回の分析は、以上のことを踏まえて結果を検討します。分析の結果、高濃度になっていると思われる対象設備停止中のドレン弁から行われた採油にもかかわらず、全てのデータが良好の範囲にあることから、この油は継続使用可能であり、潤滑状態も正常と判断します。尚、コンプレッサー油の添加剤は、極圧添加剤や摩耗防止剤などの濃度が高く、この影響でタービン油や作動油などに比較して酸化安定度の結果が低く出る傾向があります。そのため、ギヤ油の余寿命の評価をタービン油と同等の精度で得るには、酸化安定度の結果に加え、粘度、水分、全酸価、IRなどのデータを総合的に判断することが必要です。本試料油は、各分析データを総合的に評価しました。その結果、酸化安定度は新油に比較して高く、粘度、全酸価は良好の範囲にあることから、本試料油は継続使用可能な状態にあると判断します。特性低下全ての項目が良好な範囲にあったことから特性低下は認められず良好と判断します。粘度は良好と判断します。粘度は.mm/sと新油値.mm/sに比較して、粘度変化率は+.％で、当社推奨の管理限界値である±％以内にあり、良好と判断します。全酸価は良好と判断します。全酸価はmgKOH/gと新油値mgKOH/gに比較して大きな差はなく、良好と判断します。酸化安定度の結果、良好と判断します。酸化安定度はminと当社推奨の管理限界値のmin以上であり、良好と判断します。汚染は良好と判断します。水分は良好と判断します。水分はppmと当社推奨の管理限界値の以下であり、良好と判断します。摩耗発生している摩耗形態は、潤滑状態が正常なマイルド摩耗が支配的であることが確認されました。潤滑状態が正常なマイルド摩耗が支配的であることが確認されました。摩耗粒子診断で異常摩耗の早期発見パラメータであるIs値がの乗と継続使用可能な範囲にあり、摩耗粒子の観察から本試料油中で発生している摩耗形態は、潤滑状態が正常なマイルド摩耗が支配的であることが確認されました。
報告№104-0149 | 分析№104-01130 | 104-01130 | 本試験は、昨年月に発生した圧油ポンプアンローダパイロット弁での動作障害が、今年度も同様な現象が見られることから、障害発生の原因調査を目的に分析を実施しました。分析の結果、前回に比較して、計数汚染度はNAS級と変化はなく、重量汚染度が.mg/mlから.mg/mlに減少している事がわかりました。油中粒子を光学顕微鏡により観察した結果、外部からの異物が多く観られるものの、バルブ類などの動作障害を起こす粘ちょう物は確認されませんでした。又、フェログラフィーで観察されたのは鉄系粒子が多く、これらを電子顕微鏡で観察した結果、写真測定№や測定№に示すように、μmサイズの外部から混入した異物が確認されました。以上の分析結果から、バルブの動作障害が発生した原因は、光学顕微鏡写真で観察されたような異物がバルブのスプールに噛み込んで動作障害を発生させた可能性が考えられました。但し、計数汚染度がNAS級と清浄であり、異物の噛み込みにより障害が発生する確率は比較的低いと思われますので、念のため、固着現象が発生しているパイロット弁の手前に設置されているストレーナの付着物やストレーナケース内の油などの汚染物、また、ストレーナ内の油を分析して障害発生の原因をさらに調査されることを推奨します。
報告№108-5046 報告№108-5046 | 分析№108-01880 分析№108-01880 | 108-01880 | カップリング側の軸受で異音が確認された。グリースの物理的性状、軸受の潤滑状態を確認し、カップリング側軸受で確認された異音の発生原因を検討する。グリースの物理的性状滴点、IRは良好の範囲にあるものの、ちょう度が新グリースのから低下して硬化して当社推奨の管理下限値を超えていることが確認され、さらに全酸価が新油値のmgKOH/gから上昇してmgKOH/gになっていたことから、グリースは劣化していると考えられました。軸受の潤滑状態フェログラフィーの結果、観察された摩耗粒子には、～μmサイズの疲労摩耗粒子が観察されました。この疲労摩耗粒子をSEM・XMAにより詳細に分析した結果、鉄、クロム、マンガンが含まれており、転がり軸受軌道面の疲労摩耗により発生したことが確認されました。以上のことから、本軸受には転がり軸受の寿命の指標となるフレーキングが発生している可能性があると思われました。異音が発生した原因カップリング側で異音が発生したメカニズムを分析データから検討した結果、グリースが硬化したことにより油分の流動性がなくなり、軌道面の局部では油膜切れにより金属接触が発生し、内外輪および転動体は繰返し応力を受け、軸受の寿命の指標となるフレーキングが発生し、軌道面のフレーキングが増加し、回転中の異音発生につながったと考えられました。尚、報告書の管理表中に示しているSOAP／D-SOAPは、グリース潤滑の場合、摩耗粒子が均一に分散していないため、測定値が大きく変動することがありますので参考値としてお考え下さい。
報告№109-09611 報告№109-09611 | 分析№109-003764 分析№109-003764 | 109-003764 | ・摩耗状態油中金属分析の結果、前回同様にSOAPで鉄、鉛、銅、D－SOAPで鉄、錫が比較的多く検出されました。これらの金属成分は、粒子観察の結果から異物の噛み込みなどで発生する切削粒子、金属接触が厳しい場合に発生するシビア粒子、金属接触が厳しく、且つ、摩擦熱が高い場合に発生する球状粒子が比較的多く観察されていることから、潤滑部で発生している摩耗形態は切削摩耗凝着摩耗であることが分かりました。異常摩耗の早期発見パラメータであるフェログラフィーのIs値がの乗から乗に桁低下しているものの、潤滑状態がやや厳しいことが分かりました。摩耗形態の中で特に切削摩耗は、異物が混入していない状態に比較して摩耗進行速度が速く注意が必要です。また、切削摩耗発生の原因となる混入異物が残留している場合、この異物により切削摩耗が継続して発生する可能性があります。・軸受メタルの摩耗メタルの摩耗体積および摩耗深さを求めました。本軸受は、油の抜き取りや不足があった場合にその都度補給しており、その履歴がないため濃度補正を行うことが出来ません。そのため、過去回の分析結果で最も高い錫濃度ppmと、油量Lから計算により求めました。メタル表面の平均的な摩耗深さは.μmとなり、メタルの表面粗さをsと仮定すると摩耗は軽微であることが判ります。・鉛および銅を使用した箇所の溶出・摩耗鉛および銅を使用した部分の溶出・摩耗が発生しています。亜鉛系添加剤を使用している潤滑油で銅が検出される場合、潤滑系統内の銅が亜鉛系添加剤の影響により溶出することが知られています。今回の検出は、この溶出と、摺動面の摩耗との双方によるものと考えられます。今後、別紙鉱油の酸化に対する金属触媒の影響に示すように濃度の増加に伴い酸化速度が速まる可能性があります。・汚染度前回に比較して計数汚染度がNAS級以上から級にランク減少したもののやや高い値でした。フィルタ表面の異物観察で金属片、鉄錆、砂等が観察されたことから、汚染度が高い要因は、摩耗と外部混入異物の影響と思われます。・粘度、水分、全酸価、IRの各データは良好でした。潤滑油および軸受は継続使用可能な状態にあるものの、以下の判断が必要です。今後、切削摩耗の進行を監視するために、定期的に分析を実施し、摩耗の進行状況および油の劣化状況を確認されることを推奨します。次回分析の時期を理論的に求めたところ、最短で約時間となります。この時間は、油中汚染物が均一になるために必要とする時間であり、この時間を経過すれば、再分析の結果から状態の傾向を確認することが可能となりますので、これを参考に次回分析時期を検討されることを提案します。
報告№107-0366 報告№109-09057 | 分析№107-01900 分析№109-000599 | 109-000599 | 濾過前の試料油を分析した結果、粘度がmm/sと新油のmm/sに比較して、粘度変化率は+.％で、やや不良領域にありました。現在、ISOVGからISOVGに移行しているため異常ではなく、本試料油は継続使用可能と判断します。
報告№109-09136 報告№112-00368 | 分析№109-001160 分析№112-001538 | 112-001538_date130125 | ポンプ軸受とグリースは、継続使用可能な状態であるため、分解点検の必要はないと判断します。新グリースとの比較による評価グリースの物理的性状を示すちょう度、滴点、酸価のデータは新グリースデータを基準として評価しています。今回はグリース名が不明であったため判断できませんでしたが、今後評価する場合は、使用している新グリースを同時に分析することをご検討下さい。余寿命評価余寿命は、転がり軸受の場合、当社の経験からIs値が指数関数的に上昇していくことが確認されています。しかし、グリースは、潤滑油に比較して流動性が低いことから潤滑部で発生したすべての摩耗粒子が試料中に入っていないことがあり定量評価は困難であるため、Is値からは余寿命を予測することは出来ませんでした。はフェログラフィーおよびSOAP-Tの結果から総合的に判断した結果、正常な状態にあると考えられます。フェログラフィー【定性分析：摩耗粒子および摩耗形態観察】分析結果から比較的多く観察された粒子は、以下の通りでした。正常な摩耗粒子・潤滑状態が正常なマイルド摩耗により発生。Iカップリング発光分光分析【SOAP-T】検出された金属元素から発生箇所を推定すると、以下の通りでした。鉄、鉛、銅、アンチモン、ニッケル、錫・軸受等リン、亜鉛、カルシウム、ナトリウム、アンチモン・添加剤、増ちょう剤、外部混入異物グリースの物理的性状新グリースとの比較による評価が必要です。ちょう度ちょう度はでした。グリース名が不明なため判定することが出来ませんでした。滴点滴点はでした。グリース名が不明なため判定することが出来ませんでした。酸価はmgKOH/gでした。IRで油劣化の兆候を示すカルボン酸の吸収が確認されていないことから、良好と判断します。水分グリースの水分濃度は一般的に.～％が適正であり、本試料の水分はppmであることから、良好の範囲にあると判断します。IRIRチャートの結果、油劣化の兆候を示すカルボン酸の吸収が確認されていないことから、良好と判断します。
報告№109-09335 報告№109-09335 | 分析№109-002271 分析№109-002271 | 109-002271 | 潤滑油および転がり軸受は継続使用可能な状態にあると判断できますが、スラスト軸受は、摺動面が鏡面状態になっている箇所があり、安定した油膜が形成されにくい状態になっていると思われます。AHは、極めて低速で回転することから油膜形成がし難く、摩耗の進行を回避するのは困難と思われますので、定期的な分析により傾向監視することを推奨します。
報告№109-09094 報告№109-09094 | 分析№109-000890 分析№109-000890 | 109-000890 | 分析の結果、全てのデータが良好であることから、この油は継続使用可能と判断します。特性低下全ての項目が良好の範囲にあったことから、特性低下は認められず良好と判断します。粘度は良好と判断します。粘度はmm/sと新油値mm/sに比較して、粘度変化率は+.％で、当社推奨の管理限界値である±％以内にあり、良好と判断します。全酸価は良好と判断します。全酸価は.mgKOH/gと新油値.mgKOH/gに比較して高い値であるものの、有機物・有機化合物の結果、油劣化の兆候を示すカルボン酸の吸収が確認されていないことから、良好と判断します。有機物・有機化合物の結果、良好と判断します。有機物・有機化合物の結果、油劣化の兆候を示すカルボン酸の吸収が確認されていないことから、良好と判断します。酸化安定度の結果、良好と判断します。酸化安定度はminと当社推奨の管理限界値のmin以上であり、良好と判断します。汚染は良好と判断します。水分は良好と判断します。水分はppmと当社推奨の管理限界値の以下であり、良好と判断します。
報告№109-09136 報告№110-00021 | 分析№109-001160 分析№110-000068 | 110-000068 | ・摩耗状態前回同様にSOAP／D－SOAPの結果、潤滑油中からは摩耗により発生した鉄が検出されました。検出されたこれらの金属は、粒子観察の結果から転がり接触などが繰り返えされて発生する疲労摩耗粒子、フレッティングにより発生する赤錆でした。これらのことから、潤滑部では疲労摩耗フレッティング摩耗が混在して発生していることが分かりました。本軸受は、異常摩耗の早期発見パラメータであるフェログラフィーのIs値がの乗と高い範囲にあり、転がり軸受寿命の指標としている摩耗粒子が観察されなかったことから、フレーキングは発生しておらず、潤滑状態は厳しい状態にあると思われます。フレッティングは、軸と内輪内面軸受箱と外輪外面軌道輪と転動体の箇所で発生する可能性があります。フレッティング粒子は酸化して硬いため、軸受軌道面に噛み込んだ場合は、その傷が疲労剥離の起点となり、フレーキングへと進展することが想定されます。・汚染度前回に比較して計数汚染度はNAS級から変化はないものの、やや高い値でした。・粘度、水分、全酸価、IRの各データは良好でした。結論軸受および潤滑油は継続使用可能な状態にあるものの、以下の対策が必要です。今後、疲労摩耗等の進行を監視するため、定期的に分析を実施し、摩耗の進行状況を確認することを推奨します。次回採油時期は、理論的に求めると最短で約時間となります。この時間は、油中汚染物が均一になるために必要とする時間であり、この時間を経過すれば、再分析の結果から潤滑状態の傾向を確認することが可能となります。理論時間を参考に次回採油時期を検討されることを推奨します。尚、採油箇所などの条件を変更した場合、分析データが変動することがあります。今後は、摩耗量の傾向監視を実施するため、採油箇所などの採油条件を同一にすることを併せて推奨します。
報告№108-0387 報告№108-0507 | 分析№108-02609 分析№108-03652 | 108-03652 | を確認する。分析の結果、今回分析した物理的性状の粘度、水分、全酸価、RBOTは全て良好の範囲にあり、また、IRのチャートからは劣化物は検出されなかったことから、本試料油は十分継続使用可能であると判断します。尚、RBOTはminでしたが、年に貴所から提供された新油値のminに比較して、使用油の方がmin高い値を示していました。今回のRBOTの試験結果は、当社の社内基準のバラツキ範囲を超えており、さらに、異種油の混入の可能性を新油と比較したIRの結果でみたところ、異種油は混入していないことが確認されました。今回、RBOTが新油値より高くなった要因は、製造ロットの違いによるバラツキ基油の精製度の違い添加剤の添加量の誤差などが考えられました。
報告№103-0171 | 分析№103-01442 | 103-01442 | 濾過前の試料油を分析した結果、前回と同じく全酸価が処置領域にあります。油中の酸成分の増加により金属表面が腐食を受けて発生する腐食摩耗の予防措置として、早急に更油を実施されることを推奨します。又、重量汚染度が処置領域にあり、圧油動作障害の発生が予想されます。この汚染度でバルブ類を動作させた場合、バルブの動作障害の発生確率が高くなることが知られていますので、早急な対応が必要です。重量汚染度が高いのは、D－SOAPで油の添加剤成分である亜鉛が検出されていることから、この亜鉛がスラッジ化したと考えられました。このスラッジは、バルブ類の動作障害になることが知られています。今後、バルブ類の動作障害予防のため、スラッジを無害化する当社製清浄分散剤TS－の投与と濾過、そして濾過後の更油が必要と判断します。これらのことは、全酸価が前回と同じく.mgKOH/gと処置領域にあり、又、重量汚染度が前回のmg/mlからmg/mlに上昇し処置領域にあり、D－SOAPで、前回に比較して、油の添加剤成分である亜鉛がから.ppmに上昇していたことから判断します。
報告№109-09136 | 分析№109-001160 | 113-002265 | 異常摩耗の早期発見のパラメータであるIs値はレベルと正常でした。但し、潤滑部の摩耗が認められたため、定期的に潤滑油分析を実施し、摩耗推移を監視することが有用と考えます。フェログラフィーで観察された代表的な粒子は以下の通りです。疲労摩耗粒子・繰返し応力による金属疲労で発生。大型化するとフレーキングの発生が懸念されます。計数汚染度、重量汚染度は共に良好です。粘度、水分、酸価、IRの各データは良好です。
報告№103-4552 | 分析№103-02424 | 103-02424 | 分析の結果、本軸受は継続使用可能な状態にあると判断します。このことは、異常摩耗の早期発見パラメータであるIs値がの乗と正常な潤滑範囲にあり、ベアリング軌道面から発生した摩耗粒子も小さく、マイルドな摩耗状態で進行していると考えられる。以上のことから判断しました。尚、SOAPの鉄濃度がppm、油量リットルから摩耗体積を計算すると.mmとなります。この体積からベアリング軌道面の摩耗面積を検討し、この情報を傾向管理する必要がありますので、ベアリング番号をお知らせ下さい。
報告№109-09136 報告№113-00112 | 分析№109-001160 分析№113-000434 | 113-000434_bak | 潤滑油は粘度の低下が確認されました。対象設備は継続使用可能な状態にあると判断します。但し、将来的な摩耗進行の有無を確認するためにも傾向監視を継続することが有効です。更油粘度低下が確認されており、潤滑部で油膜切れなどによる摩耗の発生が懸念されます。これらの予防処置として更油を推奨します。新油との比較による評価を示す粘度、酸価、塩基価のデータは新油データを基準として評価しています。今回は新油データが不明であったため良否の評価ができませんでしたが、今後分析を実施する場合は、使用している新油を同時に分析することをご検討下さい。定期的な分析定期的な潤滑油分析によるトライボ診断を実施することにより、分析データの変化から異常の兆候を早期に発見することが可能となります。また、今回は対象設備の初回分析であるため、最低でもあと回分析を実施し、分析データの変化から今後の対応を検討することを推奨します。はフェログラフィーおよびSOAP-Tの結果から総合的に判断した結果、継続使用は可能ですが、今後の機器の機能を確認するためにも傾向管理が有用と考えます。フェログラフィー【定量分析：Is値】Is値は異常摩耗の早期発見パラメータのつで、摩耗粒子を定量化するために用います。今回のIs値はの乗とやや高い値でした。フェログラフィー【定性分析：摩耗粒子および摩耗形態観察】分析結果から観察された代表的な粒子は、以下の通りでした。正常な摩耗粒子・潤滑状態が正常なマイルド摩耗により発生。フリクションポリマ・局部的に高圧・高温となる場合に発生。鉄錆・外部から混入したと考えられます。Iカップリング発光分光分析【SOAP-T】検出された金属元素から発生箇所を推定すると、以下の通りでした。鉄、ニッケル・エンジン部品リン、亜鉛、カルシウム・添加剤アルミニウム、ナトリウム・外部混入異物計数汚染度計数汚染度はNAS級以上と汚染されていました。重量汚染度は.mg/mlと汚染されていました。光学顕微鏡写真重量汚染度で濾過したフィルタ表面上の夾雑物を光学顕微鏡で観察した結果、金属片、鉄錆、砂等が観察されました。粒度分布粒度分布は.～.μmの範囲にあり、.μmにピークが確認されました。μm以下の粒子が多いことから、燃焼して発生したすす等が油中粒子の主成分であることが推測できます。粘度、酸価、塩基価については新油値が不明であったため、粘度、塩基価は新油カタログ値との比較をし、酸価は良否の評価ができませんでした。粘度粘度は、mm/sと新油カタログ値の.mm/sに比較して粘度変化率が-％となっており、当社推奨の管理限界値である±％を超えていました。ディーゼルエンジンオイルの粘度低下は、別紙エンジンオイルの粘度低下メカニズムを御覧下さい。水分はppmと当社推奨の管理限界値以下にあり、良好と判断します。酸価・IR酸価劣化の進行度は、酸価およびIRの結果から総合的に判断します。酸価は、gKOH/gと測定されたものの、良否の評価ができませんでした。但し、IRチャートの結果、油劣化の兆候を示すカルボン酸の吸収が確認されていないことから、潤滑油は酸化劣化していないと判断します。塩基価は.mgKOH/gと新油カタログ値を元にした限界値mgKOH/g以上にあり、良好と判断します。
報告№102-0354 | 分析№102-03408 | 102-03408 | 濾過前の試料油を分析した結果、サーボシリンダの内壁とブッシュの摩耗が確認されました。又、汚染粒子の増加傾向から今年月にNAS級に到達することが予測されるため、ヶ月後に再度分析を実施し、摩耗の進行による汚染の進行状況を確認することを推奨します。これらのことは、計数汚染度が前回のNAS級からNAS級にランク上昇し、光学顕微鏡写真に示すように、銅系の金属片が多く見られ、又、D－SOAPで前回に比較して、鉄が.から、銅がから.ppmに増加していたことから判断しました。
報告№108-0387 報告№108-0441 | 分析№108-02609 分析№108-03015 | 108-03015 | トライボ診断により、機器軸受の潤滑状態、潤滑油の劣化状態を診断する。摩耗粒子の観察結果から観察された摩耗粒子には、異物の噛み込みなどにより発生する切削粒子が観察されています。この摩耗粒子は、切削作用を伴う摩耗、いわゆる切削摩耗と呼ばれる摩耗形態で発生しますが、観察された量が少なく、また、切削摩耗の範囲は極めて小さな範囲で、分析データ全般が良好であることから、現在の潤滑状態は正常な状態にあると判断します。尚、D－SOAPの結果、軸受メタルの主成分である錫が検出されたため、前回と今回の分析結果からメタルの摩耗の発生状況を検討しました。メタルの摩耗深さを判断するため、下式で摩耗速度を求め、現時点における平均的な摩耗深さを求めたところ、摩耗の深さは軸受表面から.μmであることが推定されました。y=×-x+.----ここでy:平均的な摩耗深さx:運転時間本軸受がこの摩耗速度で、摩耗の限界に到達する時間、いわゆる限界使用時間を試算すると、軸受の表面粗さをsとした場合の余寿命は約万時間になると推定され、摩耗速度が非常に小さく、良好な潤滑状態が継続しているものと判断します。また、を示す全酸価、IRの各データが良好であることから、油も継続使用可能と判断します。
報告№104-0214 | 分析№104-01519 | 104-01519 | トライボ診断により、機器軸受の潤滑状態、潤滑油の劣化状態を診断することを目的としました。分析の結果、観察された摩耗粒子には、外部から混入した鉄錆等の異物が多く観察されたものの、分析結果から求めた機器の潤滑状態、潤滑油の性状が共に良好である事から現在の潤滑状態は良好な潤滑状態にあると判断します。前回と今回の分析結果からメタルの摩耗速度を判断するため、下式で摩耗速度を求め、現時点における平均的な摩耗深さを求めたところ、摩耗の深さは軸受表面から.μmであることが推定されました。y＝×-x＋.・ここでy：平均的な摩耗深さx：運転時間本軸受がこの摩耗速度で、摩耗の限界に到達する時間、いわゆる限界使用時間を試算すると、軸受の表面粗さをsとした場合の余寿命は約万時間になると推定されます。このことから、潤滑状態は良好な潤滑状態であり、また、を示す全酸価、IRの各データが良好であることから、油も継続使用可能と判断します。尚、外部から混入した鉄錆等の異物が多く観察されており、これらの異物が軸受摺動面に噛み込み摩耗速度を上昇させる場合がありますので、定期的にトライボ診断を実施し、摩耗の進行速度を監視することを推奨します。
報告№109-09136 報告№110-00326 | 分析№109-001160 分析№110-001423 | 110-001423 | 摩擦面で発生している摩耗の形態や潤滑状態は、フェログラフィーで得られた摩耗粒子の観察結果から評価します。同法は、摩耗粒子を含んだ試料油を磁力で油と粒子とに分離する技術で、分離された摩耗粒子を解析することによって潤滑状態の健全性や摩耗粒子の発生原因を診断するものです。摩耗粒子と摩耗形態観察された粒子は、潤滑状態が正常な場合に発生する摩耗粒子異物の切削作用で発生する切削粒子金属潤滑部が局部的に油膜切れを起して発生するシビア粒子局部的に高圧・高温となる場合に発生するフリクションポリマ外部から混入したと思われる鉄錆、砂等でした。以上から、潤滑部で発生している摩耗は正常なマイルド摩耗、異物による切削摩耗、やや厳しい摩耗形態の凝着摩耗であることが分かりました。また、局部的に高圧・高温になっている箇所があることも確認されました。摩耗形態の中でも切削摩耗は、摩耗進行速度が速く注意が必要です。転がり軸受で切削摩耗が発生している場合、軸受の寿命は分の程度に低下することが知られています。また、切削摩耗の発生原因となる混入異物が残留している場合、この異物により切削摩耗が継続して発生する可能性があります。一方、フリクションポリマは、潤滑油が軸受軌道面に押し込められ高圧状態になると同時に、圧縮熱により高温状態になった結果、基油自身重合反応を起こし生成することが知られています。そのため、高圧高温状態の解消がなされなければ、潤滑油の劣化が進行し、粘度上昇に因る潤滑異常に進展する場合があります。潤滑状態異常摩耗の早期発見パラメータとして摩耗粒子を定量化して評価するフェログラフィーのIs値は、潤滑状態がやや厳しいの乗となっていました。汚染度水分濃度は、前回同様に管理基準以内にあり良好でした。粘度、全酸価、RBOTの各データは、前回同様に管理基準以内にあり良好でした。本試料油は、機器停止中に軸受箱ドレンプラグから採油されています。ドレンプラグの汚染度は、一般的に高く、尚且つ、機器が停止している状態では、油槽内で撹拌がなくなり固形物が沈降するため、油中汚染度は更に高くなると推定されます。このような悪条件にもかかわらず、今回の分析結果は全て良好であり、異常なデータは見られませんでした。したがって、潤滑油および軸受は継続使用可能な状態にあると判断します。今回の診断は、提示して頂いた採油状況をもとに試料油の汚染度が高いことを前提に解析しましたが、採油時の排油量が多い場合には粒子などの固形物が排油と共に排出してしまい、場合によっては清浄な油を採取する可能性も考えられます。より正確な診断を行うためにも、設備油量、排油量などの情報提供をお願い致します。但し、軸受摺動面で局部的な油膜切れによる摩耗や異物の噛み込みによる摩耗が発生しています。今後さらに摩耗が進行することが懸念されますので、以下の対策を推奨します。今後、摩耗の進行状況を監視するため、定期的に分析を実施することを推奨します。傾向監視のための次回採油時期は、回転数と油量から理論的に求めます。本設備の回転数に関する情報が提供されなかったため、rpmと仮定し計算しました。その結果、次回の採油は最短で約時間となります。この時間は、油中汚染物が均一濃度になるために必要な時間であり、この時間を経過すれば、再分析の結果から摩耗速度を評価すことが可能となります。本計算は、回転数を仮定して求めていますので、次回分析実施時までに回転数等の設備情報をご提供下さい。
報告№109-09136 報告№112-00589 | 分析№109-001160 分析№112-002483 | 112-002483 | 分析の結果、潤滑油の劣化はなく、汚染度は良好な範囲にあることから、継続使用可能な状態にあると判断します。但し、異種油の混入、または油名が違う可能性がありますので、以下の対策を推奨します。軸受分析の結果、軸受は継続使用可能な状態にあると判断します。但し、疲労摩耗が発生しており、今後も摩耗の進行を傾向監視するため、以下の対策を推奨します。定期的な分析および分析周期の検討定期的に分析を実施することにより、データの変化から異常の兆候を早期に発見することが可能となります。また、今回は対象設備の初回分析であるため、あと最低でも回分析を実施し、分析データの変化から今後の分析周期を検討することを推奨します。今後、疲労摩耗の進行が懸念されるため、出来るだけ早めに回目の分析を実施することを推奨します。異種油の混入および油名の確認分析データから新油と一致しないデータが確認されたことから、異種油の混入または油名が違っている可能性があります。油は設備の条件にあった適正な性能のものを使用することが重要であるため、異種油の混入の有無、油名を再確認することを推奨します。はフェログラフィーおよびSOAP-Tの結果から総合的に判断した結果、継続使用は可能ですが、機器の機能を保持するためにも傾向管理が有用と考えます。フェログラフィー【定量分析：Is値】Is値は異常摩耗の早期発見パラメータのつで、摩耗粒子を定量化するために用います。今回のIs値はの乗と低い値でした。フェログラフィー【定性分析：摩耗粒子および摩耗形態観察】分析結果から比較的多く観察された摩耗粒子は、以下の通りでした。疲労摩耗粒子・繰返し応力を受けて発生。Iカップリング発光分光分析【SOAP-T】検出された金属元素から発生箇所を推定すると、以下の通りでした。鉄、亜鉛・軸受等カルシウム、バリウム、ナトリウム・外部混入異物SOAP-Tの結果、リンが検出されませんでした。ご提供頂いた新油FBKオイルROには、リンは含まれていることから、異種油の混入、または油名の誤りなどが考えられます。は良好と判断します。計数汚染度計数汚染度は、NAS級と当社推奨の管理限界値NAS級以下であり、良好と判断します。重量汚染度は、.mg/mlと当社推奨の管理限界値mg/ml以下であり、良好と判断します。光学顕微鏡写真重量汚染度で濾過したフィルタ表面上の夾雑物を光学顕微鏡で観察した結果、鉄錆、砂等が観察されました。は良好と判断します。粘度粘度は、mm/sと新油値mm/sに比較して、粘度変化率は+％で、当社推奨の管理限界値である±％以内にあり、良好と判断します。水分は、ppmと当社推奨の管理限界値の以下であり、良好と判断します。酸価は、.mgKOH/gと新油値.mgKOH/g以下であり、良好と判断します。IRIRチャートの結果、新油と使用油のスペクトルパターンが一致してない箇所が確認されました。異種油の混入、または油名の誤りなどが考えられます。
報告№108-0477 報告№108-0477 | 分析№108-03455 分析№108-03455 | 108-03455 | 分析の結果、観察された摩耗粒子は、異物の噛み込みなどで発生する切削粒子と外部から混入したと思われる鉄錆、砂等で、フィルタ表面でも外部から混入したと思われる鉄錆、砂等が多く観察されました。異常摩耗の早期発見パラメータであるIs値が、混合潤滑の初期段階を示すの乗であったことから潤滑状態は健全であることが判り、継続使用は可能と判断します。但し、観察された摩耗形態が切削摩耗であり、今後の摩耗進行には注意が必要です。本軸受を継続使用する場合、切削摩耗により発生した傷が起点となってフレーキングに進展することも考えられるため、運転再開後に再度分析を実施し、摩耗の進行状況を確認されることを推奨します。一方、潤滑油の基本特性である粘度、および特性低下を知るパラメータである全酸価、有機物・有機化合物、酸化安定度の各データが良好の範囲にあることから、この油は継続使用可能と判断します。特性低下全ての項目が良好な範囲にあったことから特性低下は認められず良好と判断します。粘度は良好と判断します。粘度はmm/sと新油値mm/sに比較して、粘度変化率は-.％で、当社推奨の管理限界値である±％以内にあり、良好と判断します。全酸価は良好と判断します。全酸価は.mgKOH/gと新油値.mgKOH/gに比較して高い値であるものの、有機物・有機化合物の結果で油劣化の兆候を示すカルボン酸の吸収が確認されていないことから、良好と判断します。有機物・有機化合物の結果、良好と判断します。有機物・有機化合物の結果、油劣化の兆候を示すカルボン酸の吸収が確認されていないことから、良好と判断します。酸化安定度の結果、良好と判断します。酸化安定度はminと当社推奨の管理限界値のmin以上であり、良好と判断します。色相は良好と判断します。色相はLと新油値のL.に比較して大きな変化はなく、良好と判断します。汚染は良好と判断します。水分は良好と判断します。水分はppmと当社推奨の管理限界値の以下であり、良好と判断します。汚染粒子数は良好と判断します。汚染粒子数はNAS級と当社推奨の管理限界値のNAS級以内にあり、良好と判断します。汚染物重量は良好と判断します。汚染物重量は.mg/mlと当社推奨の管理限界値のmg/ml以内にあり、良好と判断します。摩耗摩耗粒子の結果、異物の噛み込みなどで発生する切削粒子、外部から混入したと思われる砂等がやや多く観察されています。摩耗粒子の結果、異物の噛み込みなどで発生する切削粒子、外部から混入したと思われる砂等がやや多く観察されています。異常摩耗の早期発見パラメータであるフェログラフィーのIs値がの乗とやや高く、摩耗粒子の形態観察の結果、異物の噛み込みなどで発生する切削粒子、外部から混入したと思われる砂等がやや多く観察されています。金属濃度SOAPの結果は良好と判断します。金属濃度SOAPの結果、外部から混入したと思われるケイ素が検出されています。金属濃度酸溶解法の結果、鉄が検出されています。金属濃度酸溶解法の結果、鉄、外部から混入したと思われるナトリウムが検出されています。
報告№109-09136 報告№113-00112 | 分析№109-001160 分析№113-000436 | 113-000436_bak | 潤滑油の水分濃度は良好でした。対象設備は継続使用可能な状態にあると判断します。但し、将来的な摩耗進行の有無を確認するためにも傾向監視を継続することが有効です。新油との比較による評価を示す粘度、酸価、塩基価のデータは新油データを基準として評価しています。今回は新油データが不明であったため良否の評価ができませんでしたが、今後分析を実施する場合は、使用している新油を同時に分析することをご検討下さい。定期的な分析定期的な潤滑油分析によるトライボ診断を実施することにより、分析データの変化から異常の兆候を早期に発見することが可能となります。また、今回は対象設備の初回分析であるため、最低でもあと回分析を実施し、分析データの変化から今後の対応を検討することを推奨します。はフェログラフィーおよびSOAP-Tの結果から総合的に判断した結果、継続使用は可能ですが、今後の機器の機能を確認するためにも傾向管理が有用と考えます。フェログラフィー【定量分析：Is値】Is値は異常摩耗の早期発見パラメータのつで、摩耗粒子を定量化するために用います。今回のIs値はの乗とやや高い値でした。フェログラフィー【定性分析：摩耗粒子および摩耗形態観察】分析結果から観察された代表的な粒子は、以下の通りでした。正常な摩耗粒子・潤滑状態が正常なマイルド摩耗により発生。切削粒子・異物や金属表面の微小突起による切削摩耗により発生。シビア粒子・潤滑状態がやや厳しい凝着摩耗により発生。金属潤滑部が局部的に油膜切れを起していると考えられます。観察された摩耗粒子の中でも切削粒子、シビア粒子は、将来的な摩耗の進行に繋がる可能性を示唆しているため、傾向監視が必要と思われます。切削摩耗は、他の摩耗形態に比較して摩耗進行速度が速く注意が必要で、定期的なトライボ診断による状態監視が必要と考えます。切削摩耗の原因となる混入異物が残留している場合、この異物により切削摩耗が継続して発生する可能性があります。シビア粒子は凝着摩耗に分類されます。この摩耗粒子は、摺動面で凝着、破断を繰り返し、この過程で生じる移着粒子が成長して摩耗粒子となります。そのため、摺動面では局部的に油膜切れが発生していることを示しています。この状態が継続した場合、摩耗粒子のサイズは徐々に大型化していき、設備の損傷に至る場合がありますので、傾向監視が必要です。Iカップリング発光分光分析【SOAP-T】検出された金属元素から発生箇所を推定すると、以下の通りでした。鉄・エンジン部品リン、亜鉛、カルシウム・添加剤アルミニウム、ナトリウム・外部混入異物計数汚染度計数汚染度はNAS級以上と汚染されていました。重量汚染度はmg/mlと汚染されていました。光学顕微鏡写真重量汚染度で濾過したフィルタ表面上の夾雑物を光学顕微鏡で観察した結果、金属片、鉄錆、砂等が観察されました。粒度分布粒度分布は.～μmの範囲にあり、.μmにピークが確認されました。μm以下の粒子が多いことから、燃焼して発生したすす等が油中粒子の主成分であることが推測できます。粘度、酸価、塩基価については新油値が不明であり、良否の評価ができませんでした。粘度粘度は.mm/sでした。水分はppmと当社推奨の管理限界値以下にあり、良好と判断します。酸価・IR酸価劣化の進行度は、酸価およびIRの結果から総合的に判断します。酸価は、mgKOH/gと測定されたものの、良否の評価ができませんでした。また、IRチャートの結果、cm-付近にピークが確認されましたが、新油チャートとの比較ができていないことから、油劣化によるものか、添加剤によるものか判断できませんでした。塩基価は.mgKOH/gでした。
報告№108-0411 報告№108-0450 | 分析№108-02744 分析№108-03035 | 108-03035 | 分析の結果、全てのデータが良好であることから、この油は継続使用可能と判断します。は良好と判断します。粘度は良好と判断します。粘度は.mm/sと新油値.mm/sに比較して、粘度変化率は-％で、当社推奨の管理限界値である±％以内にあり、良好と判断します。水分は良好と判断します。水分はppmと当社推奨の管理限界値の以下であり、良好と判断します。全酸価は良好と判断します。全酸価は.mgKOH/gと新油値.mgKOH/gに比較して高い値であるものの、IRの結果で油劣化の兆候を示すカルボン酸の吸収が確認されていないことから、良好と判断します。IRの結果、良好と判断します。IRの結果、油劣化の兆候を示すカルボン酸の吸収が確認されていないことから、良好と判断します。
報告№109-09136 報告№109-09590 | 分析№109-001160 分析№109-003654 | 109-003654 | ・汚染度前回に比較して計数汚染度がNAS級から級にランク減少し、当社推奨の管理限界値内にありました。・摩耗状態SOAP／D－SOAPの結果、鉄および錫濃度は検出されず、異常摩耗の早期発見パラメータであるフェログラフィーのIs値が前回のマイナス乗からのマイナス乗に桁減少しました。・粘度、水分、全酸価、IRの各データは良好でした。結論濾過により汚染度は改善され、潤滑油は継続使用可能な状態にあることが確認されました。今回は、濾過により油中摩耗粒子は除去され、異常な摩耗状態が発生していても見落としてしまう可能性があります。潤滑状態を評価するためには、濾過終了後と終了からヶ月経過後の回分析を実施する必要があります。尚、精密な濾過機が常設されている場合は、濾過機の濾過効率を考慮した評価が必要であるため、濾過機の入口と出口の箇所から採油を実施することを推奨します。
報告№102-4072 | 分析№102-03085 | 102-03085 | 分析の結果、濾過又は更油を実施し、油の清浄度を改善すれば、次回の定期点検まで軸受は継続使用可能な状態にあると判断します。これらのことは、異常摩耗の早期発見パラメータであるフェログラフィーのIs値がの乗と高い値を示し、摩耗粒子の形態観察の結果、外部から混入した異物が噛み込み発生した切削粒子がやや多く見られるものの、SOAP／D-SOAPの結果、軸受メタルの主成分である錫の検出量が少なく、平均的な軸受の摩耗深さに換算しても.μmと僅かであることから判断しました。軸受の平均的な摩耗深さの換算式は以下の通りです。
報告№108-0150 報告№108-0150 | 分析№108-00980 分析№108-00980 | 108-00980 | 分析の結果、前回と同様にSOAPで銅がppm検出されました。銅を使用した部分の溶出が発生していると考えられますが、この溶出は亜鉛系添加剤成分の亜鉛と銅が反応し、溶出することが知られています。銅濃度は別紙鉱油の酸化に対する金属触媒の影響に示すように銅濃度が増加すると酸化速度が速まりますので、酸化劣化の進行状況を油分析により監視されることを推奨します。は良好と判断します。計数汚染度は良好と判断します。計数汚染度はNAS級と当社推奨の管理限界値のNAS級以内であり、良好と判断します。重量汚染度は良好と判断します。重量汚染度は.mg/mlと当社推奨の管理限界値のmg/ml以内であり、良好と判断します。機器の潤滑状態SOAPの結果、銅が検出されました。SOAPの結果、銅が検出されました。SOAPの結果、油の添加剤成分であるリン、亜鉛が検出されました。一方、銅が検出されました。銅を使用した部分の溶出が発生していると考えられます。この溶出は亜鉛系添加剤成分の亜鉛と銅が反応し、溶出することが知られています。銅濃度は別紙鉱油の酸化に対する金属触媒の影響に示すように銅濃度が増加すると酸化速度が速まりますので、酸化劣化の進行状況を全酸価の変化で監視されることを推奨します。D－SOAPの結果は良好です。D－SOAPの結果、摩耗により発生する鉄が検出されていないことから良好と判断します。フェログラフィーの結果は良好です。異常摩耗の早期発見パラメータであるフェログラフィーのIs値がのマイナス乗と良好の範囲にあることから、潤滑状態は正常と判断します。
報告№103-6106 | 分析№103-01978 | 103-01978 | 濾過前の試料油を分析した結果、前回と同じく摩耗粒子形態観察で、摩擦熱が高い場合に発生する球状粒子、外部から混入した異物が多く見られました。球状粒子は、異常の兆候を示す形態のパラメータで、この摩耗粒子が発生する場合、潤滑状態に注意が必要です。中でも、球状粒子には注意が必要です。球状粒子の発生原因は、一般に、溶接工事、溶接作業などによる溶接スパッタの混入、電食による発生、厳しい金属接触による摩耗、が考えられます。前回よりも球状粒子が観察された数に変化が見られないことから、球状粒子の発生原因はの溶接スパッタと考えられます。尚、計数汚染度、SOAP／D－SOAP、フェログラフィーのIs値の各データが良好であることから、潤滑状態は良好と判断します。
報告№109-09136 報告№113-00113 | 分析№109-001160 分析№113-000440 | 113-000440 | 潤滑油の劣化はなく、汚染度は良好な範囲にあることから、継続使用可能と判断します。軸受メタル主成分の錫が検出されましたが検出濃度が極微量であることから、軸受の継続使用には支障がないと判断します。但し、摩耗進行の有無を確認するためにも傾向監視を継続することが有効です。定期的な分析今後懸念される軸受メタルの摩耗進行を監視するため、定期的に分析を実施することを推奨します。は、フェログラフィーおよびSOAP/D-SOAPのデータから総合的に解析した結果、継続使用は可能ですが、今後の機器の機能を確認するためにも傾向管理が有用と考えます。フェログラフィー【定量分析：Is値】Is値は異常摩耗の早期発見パラメータのつで、摩耗程度を定量化するために用います。Is値は前回に比較してのマイナス乗からマイナス乗に低下し、良好でした。フェログラフィー【定性分析：摩耗粒子および摩耗形態観察】分析結果から観察された全ての粒子量は少でした。Iカップリング発光分光分析【SOAP/D-SOAP】検出された金属元素から発生箇所を推定すると、以下の通りでした。鉄、銅、錫・軸受等リン、バリウム・添加剤カルシウム、アルミニウム、ナトリウム・外部混入異物D-SOAPの結果で、前回に比較して錫がからと増加していたことから、軸受の摩耗が進行していると推定されます。今後、さらに摩耗が進行することが懸念されます。計数汚染度は前回に比較してNAS級からNAS級にランク低下し、重量汚染度は前回に比較してmg/mlからmg/mlに減少し、共に管理限界値以下であり、良好でした。粘度、水分、酸価、IR、RBOTの各データは良好でした。
報告№109-09136 報告№114-00190 | 分析№109-001160 分析№114-000589 | 114-000589 | 分析の結果、、汚染状態は共に良好の範囲にあることから、潤滑油は継続使用可能な状態にあると判断します尚、潤滑油の余寿命を求めた結果、年月まで使用可能と推定されます。前回の更油日が年月であることから、更油日から起算すると、潤滑油は約年ヶ月使用可能となります。対象設備分析の結果、前回に比較してSOAP-T、フェログラフィーの各データに大きな変化はないことから、摩耗は安定しており、対象設備は継続使用可能な状態にあると判断します。
報告№104-0378 報告№105-6000 | 分析№104-02669 分析№105-00062 | 105-00062 | 初期試験を実施した結果、オイルリングおよび軸受メタルの摩耗が確認されました。オイルリングの摩耗はオイルリングの振れ回りが原因と思われます。今後、潤滑油を適正にかきあげることができなくなるなどの原因で油膜切れを発生させることが懸念されるため、巡視の際にオイルリングの回転状況を確認すると共に至急濾過を実施されることを推奨します。濾過が実施出来ない場合は、ヶ月以内に精点Bを実施し、汚染状況及び摩耗の進行状況を確認されることを推奨します。これらのことは、異常摩耗の早期発見パラメータであるフェログラフィーのIs値がの乗と高く、摩耗粒子形態観察の結果、金属接触が厳しい場合に発生するシビア粒子、銅合金が観察されたことD－SOAPの結果、鉄が.ppm、オイルリングの主成分である銅が.ppm、メタルの主成分である錫がppm検出されたこと計数汚染度がNAS級以上、重量汚染度がmg/mlと当社推奨の管理限界値を超えていたこと以上のことから判断しました。
報告№109-09136 報告№114-00158 | 分析№109-001160 分析№114-000479 | 114-000479 | は良好の範囲にあるものの、計数汚染度および重量汚染度は共に当社推奨の管理限界値を超えています。今後、油中の汚染物が軸受軌道面に噛み込み摩耗が進行することが懸念されるため、汚染度の改善が必要です。潤滑状態分析の結果、ミリポアフィルタとフェログラフィーにより観察された摩耗粒子は、μm未満の小さな切削粒子と、μm前後のシビア粒子と呼ばれる摩耗粒子が多数を占めています。中でも、シビア粒子は、摺動面の油膜が破断し、金属同士が直接接触して発生するものであることから、本設備の潤滑摺動部では油膜形成がし難い状態になっているところがあることが確認されています。検出された金属元素が、オイルリングの成分である銅、鉛、錫であり、鉄も比較的高濃度で、しかも異常摩耗の形態をしていることから、図番に示されている油切りスリーブとオイルリングの内側とで異常な潤滑状態になっていると考えられます。このような状態は、オイルリングが円滑に回転していない場合に見受けられる現象であることから、潤滑油の供給に直接関係するオイルリングの回転の様子を今一度確認することが必要と判断します。尚、前回整備した際に、軸受箱内の潤滑油がかかる部分はウエスで拭いて清掃しただけであることから、整備前に発生した摩耗粒子や異物等が軸受箱に残留している可能性が考えられます。そのため、運転を再開して潤滑油が攪拌されたことにより、油槽内に残留していた摩耗粒子や異物が浮上して潤滑油が変色してきたことも考えられます。一方では、軸受交換後に摩耗が進行した可能性も考えられることから、以下の対策を推奨します。更油および軸受箱内の清掃油槽内は非常に汚染されており、油中の汚染物が軸受軌道面に噛み込み摩耗が進行することが懸念されるため、更油を推奨します。更油をする際には、共油で軸受箱内を数回清掃し、更油する新油もNAS級程度に清浄にした上で実施することを併せて推奨します。定期的な分析今後の摩耗の推移を監視するため、定期的な分析実施を推奨します。異常摩耗の早期発見のパラメータであるIs値は、レベルと高い値です。また、潤滑部の摩耗が認められたため、定期的に潤滑油分析を実施し、摩耗推移を監視することが有用と考えます。フェログラフィーで観察された代表的な粒子は以下の通りです。正常な摩耗粒子・潤滑状態が正常なマイルド摩耗により発生。切削粒子・異物や金属表面の微小突起による切削摩耗により発生。シビア粒子・潤滑状態がやや厳しい凝着摩耗により発生。極微小領域で油膜切れが発生したことを示します。切削粒子、シビア粒子は、摩擦面が将来的に異常摩耗へ進展する可能性を示唆しているため、傾向監視が有用と思われます。詳細は、別紙傾向監視が必要な摩耗粒子をご覧ください。SOAP-Tの結果、摩耗により発生した鉄が高い値です。計数汚染度はNAS級以上、重量汚染度はmg/mlと共に当社推奨の管理限界値を超えています。フィルタグラムで金属片、鉄錆、砂等が確認されたことから、汚染度が高い要因は、摩耗粒子と外部混入異物の影響と思われます。粘度、水分、酸価、IR、RBOTの各データは良好です。
報告№107-4545 報告№109-09132 | 分析№107-02185 分析№109-001147 | 109-001147 | トライボ診断の結果、全てのデータが良好であることから、この油は継続使用可能と判断します。は良好と判断します。粘度は良好。粘度は.mm/sと新油値mm/sに比較して、粘度変化率は-.％で、当社推奨の管理限界値である±％以内にあり、良好と判断します。粘度はmm/sとなっています。粘度はmm/sとなっています。粘度指数はとなっています。粘度指数はとなっています。水分は良好。水分は.ppmと当社推奨の管理限界値の以下であり、良好と判断します。全酸価は良好。全酸価は.mgKOH/gと新油値.mgKOH/g以内にあり、良好と判断します。
報告№109-09377 報告№109-09377 | 分析№109-002528 分析№109-002528 | 109-002528 | グリースおよび軸受は継続使用可能な状態にあるものの、水分濃度が高いため、グリースを交換されることを推奨します。尚、報告書の管理表中に示しているSOAP／D-SOAPは、グリース潤滑の場合、摩耗粒子が均一に分散していないため、測定値が大きく変動することがありますので参考値としてお考え下さい。グリースのちょう度は試料不足のため、測定できませんでした。水分は新グリース値よりも高い値でした。ちょう度ちょう度は試料不足のため測定できませんでした。滴点滴点はと新グリース値に比較して大きな変化はなく、良好と判断します。水分はppmと新グリース値のpppmに比較して高い値でした。全酸価全酸価はmgKOH/gと新グリース値mgKOH/g以内にあり、良好と判断します。IRIRの結果、油劣化の兆候を示すカルボン酸の吸収が確認されず、且つ、新油のスペクトルパターンとほぼ一致していることから、良好と判断します。軸受の潤滑状態SOAPで鉄および鉛、D－SOAPで鉄が検出されました。SOAPSOAPの結果、鉄および鉛が検出されました。D－SOAPD－SOAPの結果、鉄が検出されました。フェログラフィー摩耗粒子の形態観察の結果、μm以下の鉄系摩耗粒子が観察されました。
報告№107-4530 報告№107-7003 | 分析№107-01164 分析№107-01198 | 107-01198 | 今回の採油は、機器停止中に給油口から実施しているため、油循環中に採油した場合に比較し、油中粒子の沈降の影響を受け、分析データが低濃度に出る可能性があります。今回の分析は以上のことを踏まえて結果を検討しました。初期試験を実施した結果、全てのデータは良好の範囲にありました。但し、今回の採油が主機停止から日経過しており、μmサイズの金属粒子でm程度は沈降していると考えられ、ほとんどの摩耗粒子が採取されていない可能性があると思われます。したがって、摩耗が進行していることを見落としている場合もあると考える必要があります。採油が停止中の採油であるため、循環中の採油に比較してデータが低目に出る可能性があり、これは運転中の採油であったなら今回データより高い値になることが考えられます。次回採油は、粒子の沈降の影響を極力抑え、油中粒子が均一な分散状態に近い状態で採油が実施できるように、主機運転中、または停止直後に採油を実施することを推奨します。
報告№111-00058 報告№111-00058 | 分析№111-000375 分析№111-000375 | 111-000375_date110825 | グリースの物理的性状は良好と判断します。グリースは継続使用可能な状態にあると判断します。≪状態監視とパラメータ≫分析の目的および各分析のパラメータは以下の通りです。特性低下目的：グリースの分析結果から、グリースの物理的性状や劣化傾向などを確認する。全酸価JISK赤外線吸収スペクトルJISKちょう度JISK滴点JISK摩耗目的：グリース中の摩耗粒子を分析する事により、回転・摺動部の潤滑状態、摩耗劣化の程度、余寿命などを解析する。摩耗診断電子顕微鏡観察JISKX線マイクロアナリシス油中金属濃度JISK≪分析結果≫特性低下全酸価：良好全酸価.mgKOH/gは新油値の.mgKOH/g以内にあることから問題は無いと判断します。赤外線吸収スペクトル：良好ちょう度：良好ちょう度値はと当社推奨の管理限界値であるから以内に留まっています。滴点：良好滴点はと新油値のに比較し高いものの、ちょう度が良好の範囲にあり、かつ、有機物・有機化合物試験の結果で油劣化の兆候を示すカルボン酸の吸収が見られないことから、問題は無いと判断します。摩耗摩耗診断電子顕微鏡観察・X線マイクロアナリシス：今回は実施していません。油中金属濃度：今回は実施していません。
報告№109-09136 報告№112-00451 | 分析№109-001160 分析№112-001902 | 112-001902 | 本試料油は、粒子濃度が比較的高く、外部の影響を受けやすいと思われるドレンプラグから停止時間後に採油を実施したにもかかわらず、大型の粒子は非常に少なく、潤滑油および減速機は継続使用可能な状態にあると判断します。但し、計数汚染度の粒子分布を見ると～μmサイズの粒子が多く、当社推奨の管理限界値を超えており、今後も摩耗の進行を傾向監視するため、以下の対策を推奨します。濾過油中の汚染度が高いことから、摩耗粒子や異物等がギヤ歯面および軸受軌道面に噛み込むことによる摩耗の進行が懸念されるため、濾過を推奨します。尚、濾過方法や工法など、具体的な他社での実績例などは弊社営業にご相談下さい。定期的な分析および分析周期の検討定期的に分析を実施することにより、データの変化から異常の兆候を早期に発見することが可能となります。また、今回は対象設備の初回分析であるため、あと最低でも回分析を実施し、分析データの変化から今後の分析周期を検討することを推奨します。今後、切削摩耗や凝着摩耗の進行が懸念されるため、出来るだけ早めに回目の分析を実施することを推奨します。最適な採油方法本試料油は、機器停止中にドレンプラグから採油されているため、分析データが高濃度に出ていると推定されます。正確なデータによる診断を行うためにも、今後の採油は、極力運転中もしくは停止直後の油槽中層部から実施されることを推奨します。はフェログラフィーおよびSOAP／D-SOAPの結果から総合的に判断した結果、やや厳しい状態にあると考えられます。フェログラフィー【定量分析：Is値】Is値は異常摩耗の早期発見パラメータのつで、摩耗粒子を定量化するために用います。今回のIs値はの乗と低い値でした。フェログラフィー【定性分析：摩耗粒子および摩耗形態観察】分析結果から比較的多く観察された粒子は、以下の通りでした。正常な摩耗粒子・潤滑状態が正常なマイルド摩耗により発生。切削粒子・異物や金属表面の微小突起による切削摩耗により発生。シビア粒子・潤滑状態がやや厳しい凝着摩耗により発生。金属潤滑部が局部的に油膜切れを起していると考えられます。フリクションポリマ・局部的に高圧・高温となる場合に発生。鉄錆、砂等・外部から混入したと考えられます。観察された摩耗粒子の中でも切削粒子、フリクションポリマは、注意が必要です。減速機で切削摩耗が発生した場合、減速機内部で使用されている転がり軸受が切削摩耗により生じた軌道面の損傷が起点となって、寿命が分の程度に低下することがあることから、切削摩耗には十分注意する必要があります。切削摩耗の発生原因となる混入異物が残留している場合、この異物により切削摩耗が継続して発生する可能性があります。フリクションポリマは、潤滑油がギヤ歯面や軌道面に押し込められ高圧状態になると同時に、圧縮熱により高温状態になった結果、基油自身が重合反応を起こし生成することが知られています。そのため、高圧高温状態の解消がなされなければ、潤滑油の劣化が進行し、粘度上昇に因る潤滑異常に進展する場合があります。Iカップリング発光分光分析【SOAP／D-SOAP】検出された金属元素から発生箇所を推定すると、以下の通りでした。鉄、銅・ギヤ、軸受等リン・添加剤カルシウム、バリウム、アルミニウム、ナトリウム・外部混入異物計数汚染度はNAS級以上と当社推奨の管理限界値を超えていました。フィルタ表面の異物観察で鉄錆、砂等が観察されたことから、汚染度が高い要因は、摩耗と外部混入異物の影響と思われます。粘度、水分、酸価、IRの各データは良好でした。
報告№107-6000 報告№107-6005 | 分析№107-00010 分析№107-00121 | 107-00121 | 今回の採油は、機器停止中にドレンプラグから実施しているため停止時間が長い場合、油中粒子の多くは沈降し、採油位置によっては高濃度になっている箇所から採油していると考えられます。分析データからの考察は、稼動中の採油に比較して分析データが高くなる可能性を考慮して検討しました。分析の結果、摩耗粒子形態観察で異物の噛み込みにより発生する切削粒子、局部的に高圧・高温となる場合に発生するフリクションポリマが多く観察されたものの、計数汚染度、フェログラフィーのIs値の各データが良好の範囲にあることから、潤滑状態は良好な状態にあると判断します。尚、を示す粘度、水分、全酸価、IR、RBOTの各データが良好の範囲にあり、潤滑油は継続使用可能と判断します。
報告№109-09136 報告№114-00182 | 分析№109-001160 分析№114-000554 | 114-000554 | ディーゼルエンジンの健全度ディーゼルエンジンの摩耗状態は、やや厳しい状態にあるものの、シリンダとピストン間の気密性は保たれており、軸受メタルの摩耗は軽微であることから、継続使用には大きな支障はないものと判断します。現状の分解点検周期の妥当性本設備は、分解点検から約年経過しているものの、シリンダとピストン間の気密性も保たれており、軸受メタルの摩耗も軽微であることから、運転条件に大きな変化がなければ、点検周期を年延伸しても問題ないと思われます。更油或いは部分更油水分の影響により金属表面で腐食摩耗が発生し、発生した鉄錆等の粒子が潤滑部に噛み込み摩耗が進行することがありますので、更油或いは部分更油などにより相対的に水分濃度を低くするなどの方法を推奨します。定期的な分析および分析周期の検討定期的な潤滑油分析によるトライボ診断を実施することにより、分析データの変化から異常の兆候を早期に発見することが可能となります。また、今回は対象設備の初回分析であるため、最低でもあと回分析を実施し、分析データの変化から今後の対応を検討することを推奨します。分析結果異常摩耗の早期発見のパラメータであるIs値は、レベルとやや高い値です。また、潤滑部の摩耗が認められたため、定期的に潤滑油分析を実施し、摩耗推移を監視することが有用と考えます。フェログラフィーで観察された代表的な粒子は、以下の通りです。正常な摩耗粒子・潤滑状態が正常なマイルド摩耗により発生。黒錆・潤滑状態がやや厳しい凝着摩耗により発生。局部的な厳しい金属接触と高い摩擦熱が発生していたことを示します。黒錆は、摩擦面が将来的に異常摩耗へ進展する可能性を示唆しているため、傾向監視が有用と思われます。詳細は、別紙傾向監視が必要な摩耗粒子をご覧ください。メタルの摩耗SOAP-Tでメタルの主成分である錫が、アンチモンが検出されたことから、メタルが局所的に摩耗していると推定されます。ディーゼルエンジンのメタルは、別紙ディーゼルエンジンのメタルの摩耗に示すように、一般的にホワイトメタル層、ニッケル層、銅と鉛の合金であるケルメット層の順に積層構造になっています。今回、銅およびニッケルが検出されていないことから、ホワイトメタル層の摩耗が発生していると思われます。現在のところ低濃度であることから継続使用に支障がない範囲であると判断しますが、今後、異常摩耗に進展することを防止するため、傾向分析による摩耗推移の監視が有用です。重量汚染度はmg/mlです。フィルタ残渣では金属片、黒錆、砂等が観察されていることから、すすや摩耗粒子、そして外部混入異物と思われます。粘度、塩基価の各データは良好です。水分は、ppmと当社推奨の管理限界値を超えています。今後、水分の影響により金属表面で腐食摩耗が発生し、発生した鉄錆等の粒子が潤滑部に噛み込み摩耗が進行することがあります。
報告№109-09136 報告№111-00666 | 分析№109-001160 分析№111-003363 | 111-003363_date120321 | トライボロジーを活用した設備診断法による結果、潤滑油および減速機は継続使用可能な状態にあると判断します。但し、異種油の混入、或いは、油名が違う可能性があり、今後も摩耗の進行を傾向監視するため、以下の対策を推奨します。定期的な分析切削摩耗の進行を監視するため、定期的に分析を実施し、摩耗の進行状況を確認することを推奨します。異種油の混入および油名の確認異種油の混入の有無、油名を再確認することを推奨します。バックラッシによる評価トライボロジーを活用した設備診断法では、バックラッシの増加量を分析結果から計算できますので、モジュール、歯数、歯幅、油入替後の稼働時間ならびに分解点検後の稼働時間をお知らせ下さい。計算結果をご報告いたします。フェログラフィー異常摩耗の早期発見パラメータとして摩耗粒子を定量化して評価するフェログラフィーのIs値は、潤滑状態が正常なの乗でした。摩耗粒子の形態で比較的多く観察された粒子は、潤滑状態が正常な場合に発生する摩耗粒子異物の噛み込みにより発生する切削粒子でした。これらの摩耗粒子が観察された場合、潤滑部で発生している摩耗形態は、正常なマイルド摩耗異物による切削摩耗であることが分かります。減速機で切削摩耗が発生した場合、減速機内部で使用されている転がり軸受が切削摩耗により生じた軌道面の損傷が起点となって寿命が分の程度に低下することがあることから、切削摩耗には十分注意する必要があります。切削摩耗の発生原因となる混入異物が残留している場合、この異物により切削摩耗が継続して発生する可能性があります。Iカップリング発光分光分析供試の潤滑油を分析した結果、検出された金属元素は、SOAP-Tの結果表に示すように、鉄、リン、亜鉛、カルシウム、ナトリウム、ホウ素、モリブデンでした。検出されたこれらの金属元素から発生箇所を推定すると鉄・ギヤ・軸受等リン、亜鉛、カルシウム・オイル添加剤ナトリウム、ホウ素、モリブデン・外部混入異物であると思われます。このうち、機械部品が摩耗したと思われる元素はのグループです。SOAP-Tで油の添加剤成分として含まれている亜鉛、カルシウムが検出されました。ご提供頂いたスーパーマルパスDXの新油には、亜鉛、カルシウムは含まれていないことから、異種油が混入したか、或いは、油名が違う可能性があります。検出された中でもカルシウムが非常に高い濃度であることから、カルシウム添加剤が含まれているディーゼルエンジンオイルが考えられます。計数汚染度はNAS級で、当社推奨の管理限界値に到達していませんでした。フィルタ表面の異物観察で表面が茶褐色で金属片、鉄錆、砂等が観察されたことから、汚染度が高い要因は、摩耗とスラッジ、そして外部混入異物の影響と思われます。潤滑油は、今後の運転時間や運転状況が特に変化のない運転であれば、少なくても年間は継続使用可能な状態にあると判断します。今後、汚染度の進行状況を確認するために定期的な分析の実施を推奨します。潤滑は、H～Hの間、時間使用されましたが、粘度、水分、酸価、IRの各項目のデータは総合的に判断して良好でした。潤滑油は、今後の運転時間や運転状況が、特に変化のない運転であれば、少なくても年間は継続使用可能な状態にあると判断します。但し、異種油の混入または油名の誤りなどが考えられますので再確認を推奨します。粘度は良好と判断します。粘度は、当社推奨の管理限界値内にあり、潤滑状態も正常な範囲にあることからも良好な状態であると判断します。水分は良好と判断します。水分は、当社推奨の管理限界値の以下にあり良好と判断します。酸価は良好と判断します。酸価は、新油値.mgKOH/gからやや高い値を示しているものの、IRの結果で油劣化の兆候を示すカルボン酸が確認されていないことから良好と判断します。IRは良好と判断します。IRの結果、新油のIRスペクトルと一致しない箇所が確認されました。異種油の混入または油名の誤りなどが考えられます。
報告№109-09136 | 分析№109-001160 | 113-001743-1745 | 対象設備は継続使用可能な状態にあると判断します。但し、将来的な摩耗進行の有無を確認するためにも傾向監視を継続することが有効です。尚、対象設備から計回採油し分析していますが、採油箇所が同じで採油直前の運転時間も同程度であることから、試料に大きな差は見られませんでした。定期的な分析今後懸念される切削摩耗、凝着摩耗、疲労摩耗の進行を監視するため、定期的に分析を実施することを推奨します。新油との比較による評価を示す粘度、酸価のデータは新油データを基準として評価しています。今回は油名が不明であり新油データとの比較による良否の評価ができませんでしたが、今後分析を実施する場合は、使用している新油を同時に分析することをご検討下さい。はフェログラフィーおよびSOAP-Tの結果から総合的に判断した結果、継続使用は可能ですが、機器の機能を保持するためにも傾向管理が有用と考えます。フェログラフィー【定量分析：Is値】Is値は異常摩耗の早期発見パラメータのつで、摩耗程度を定量化するために用います。Is値はの～乗でした。直近の採油である回目のIs値はの乗であることから、潤滑状態はやや厳しいと考えられます。フェログラフィー【定性分析：摩耗粒子および摩耗形態観察】分析結果から観察された代表的な粒子は、以下の通りでした。正常な摩耗粒子・潤滑状態が正常なマイルド摩耗により発生。切削粒子・異物や金属表面の微小突起による切削摩耗により発生。シビア粒子・潤滑状態がやや厳しい凝着摩耗により発生。金属潤滑部が局部的に油膜切れを起していると考えられます。疲労摩耗粒子・繰返し応力を受けて発生。観察された摩耗粒子の中でも切削粒子シビア粒子は、将来的な異常摩耗の進行に繋がる可能性を示唆しているため、傾向監視が必要と思われます。詳細は、別紙傾向監視が必要な摩耗粒子をご覧ください。Iカップリング発光分光分析【SOAP-T】検出された金属元素から発生箇所を推定すると、以下の通りでした。鉄、鉛、銅、錫、亜鉛・ギヤ、軸受等リン、亜鉛・添加剤カルシウム、ケイ素、ナトリウム、マグネシウム・外部混入異物鉛を使用した箇所の溶出・摩耗SOAP-Tで鉛が桁オーダーで検出されていることから、鉛を使用した箇所の溶出・摩耗が発生している可能性があります。今後、別紙鉱油の酸化に対する金属触媒の影響に示すように濃度の増加に伴い酸化速度が速まる可能性があります。粘度粘度は回目採油が.mm/s、回目採油が.mm/sでした。油名が不明であることから評価できませんが、仮に本試料油の新油が.mm/sであるとすると、粘度変化率は-％で、当社推奨の管理限界値である±％以内になります。水分は回目採油がppm、回目採油がppmと、良好でした。酸価は回目採油が.mgKOH/g、回目採油が.mgKOH/gでした。
報告№104-8009 | 分析№104-00198 | 104-00198 | オーバーホール後に初期試験を実施した結果、オーバーホール時に混入したと思われる異物とやや厳しい金属接触により発生した球状粒子、黒錆が確認されました。これらの摩耗粒子は、オーバーホール後のなじみ過程で発生したと考えられますが、中でも球状粒子が観察された場合は、なじみ過程が正常に終了せず局部的に金属接触が発生していることも考えられます。局部的な金属接触が、既に正常な状態に推移しているか、或いは、進行しているのかを確認するため、ヶ月毎に回目の初期試験を実施されることを推奨します。これらのことは、計数汚染度がNAS級と初期値としては高いこと異常摩耗の早期発見パラメータであるフェログラフィーのIs値が、-と良好の範囲にあるものの、摩耗粒子の形態観察の結果、摩擦熱が高い場合に発生する球状粒子、外部から混入した鉄錆が多く観察されたこと以上のことから判断しました。
報告№107-0366 報告№109-09639 | 分析№107-01900 分析№109-003857 | 109-003857_100510修正 | 、汚染度ならびに機器の潤滑状態に関する各分析データは良好の範囲にあり継続使用可能な状態あると判断できますが、フィルタ表面の異物観察で黒色の異物が確認されました。これらの黒錆をSEMおよびXMAにより詳細分析を実施しました。その結果、この異物はμm以下の微細な粒子で炭素と酸素が検出されたことから、カーボン粒子であることが確認されました圧油中に黒錆が発生する原因は一般に以下のつが挙げられます。摩耗粒子の増加油の劣化砂や鉄錆などの汚染粒子の混入油の添加剤成分の析出断熱圧縮によるカーボンの析出上記の推定される原因を前回の潤滑油分析結果と今回のSEMおよびXMAの結果から確認しました。その結果、黒化した原因は、断熱圧縮によるカーボンの析出の可能性が高いと思われました。フィルタ捕捉物の重量汚染度が.mg/mlであり、これに対して、D－SOAPで検出された鉄はで、汚染の原因は、鉄系の摩耗粒子が発生したものではないことが分かります。また、フィルタ写真で数μm以下のカーボン粒子が見られたことから、これらのカーボン粒子が汚染物の大部分を占めると考えられます。このカーボンの析出は、油圧系統内で発生した断熱圧縮が原因と推定されますが、断熱圧縮が発生する箇所として、高圧が加わり、油とともに気泡が混入しやすい油ポンプ内部、油圧チャンバー内部などが考えられます。本設備で使用しているポンプのタイプがスクリューポンプであるため、このタイプのポンプは、一般的に内部圧力は低く、断熱圧縮の発生箇所としては油圧チャンバー内部と思われます。現在のところ、本試料油は継続使用可能な範囲にありますが、今後、この断熱圧縮による熱の影響で油劣化が進行する場合がありますので、定期分析の際には劣化および汚染の進行に注意を払い管理されることを推奨します。なお、お客様からの情報によれば、集油槽内部に設置されている冷却用蛇管を取り外していることから、泡が冷却用蛇管に接触することによりある程度消泡されていた場合、この消泡効果がなくなった可能性があります。消泡効果が低下した場合、気泡が油圧チャンバーに到達している可能性も考えられます。可能であれば、集油槽内部および油圧チャンバー入口部における気泡の発生状況をご確認下さい。
報告№104-8044 報告№104-6075 | 分析№104-02040 分析№104-02258 | 104-02258 | オーバーホールヶ月後に初期試験を実施した結果、計数汚染度がNAS級、D－SOAPでメタルの主成分である錫がppm検出され、異常摩耗の早期発見パラメータであるフェログラフィーのIs値がの乗と初期値としてはやや高い値でした。また、摩耗粒子形態観察でオーバーホール時に混入したと思われる砂と初期のなじみ摩耗が確認されました。今回のようになじみ過程でシビア粒子球状粒子が観察された場合は、なじみ過程が正常に終了していない場合があり、異常摩耗に進展することも懸念しなければなりません。なじみ過程が正常な状態で終了した場合、シビア粒子球状粒子は観察される事が少なく、従って、今回のなじみ過程では、局部的な金属接触がごく一部で発生したと考えられます。この接触が、既に正常な状態に推移しているか、或いは、進行しているのかを確認するためには、ヶ月毎に回目の初期試験を実施されることを推奨します。これらのことは、異常摩耗の早期発見パラメータであるフェログラフィーのIs値が、の乗と高く、摩耗粒子形態観察の結果、金属接触が厳しい場合に発生するシビア粒子、摩擦熱が高い場合に発生する球状粒子、外部から混入した砂が観察されたことD－SOAPの結果、鉄が、メタルの主成分である錫がppm検出されたこと光学顕微鏡写真に示すように、外部から混入した鉄錆・砂が見られたこと以上のことから判断しました。
報告№108-0457 報告№108-0457 | 分析№108-03109 分析№108-03109 | 108-03109 | 、軸受の潤滑状態を確認する。を示すRBOTを除く項目は良好です。RBOTがminと新油値のminからmin減少しています。RBOTの減少傾向から油の余寿命を評価するため、この油の使用時間に関する情報をご提供下さい。軸受の潤滑状態潤滑油中の摩耗粒子を観察した結果、異常摩耗の早期発見パラメータであるIs値は、の乗と高い値となっており、発生していた摩耗形態は切削摩耗と凝着摩耗が混在していることが分かりました。切削摩耗は、潤滑油面に噛み込んだ異物の影響で発生し、凝着摩耗は金属接触が厳しい場合に発生する摩耗形態ですが、これらの摩耗形態のうち切削摩耗は異物が混入していない状態に比較し、軸受寿命が分の程度に低下することが知られており今後の摩耗進行には十分な注意が必要です。転がり軸受に切削粒子が観察された場合、軸受の転道面や軌道面には切削痕が発生しており、今後、この切削痕が基点となって異物起点型の疲労摩耗に進展することが予想されますので、常用設備、非常用設備に関わらず潤滑油の管理に関しては以下の点に注意が必要です。適切なコンタミネーションコントロールの実施更油直後と管理運転後に必ず汚染度を測定し、最適な汚染度範囲にあることを確認する補給油の汚染度管理以上の実施により、今回のような摩耗進展速度の速い切削摩耗の発生を予防できると思われます。
報告№109-09136 報告№112-00589 | 分析№109-001160 分析№112-002484 | 112-002484 | 分析の結果、潤滑油の劣化は確認されていないことから、継続使用可能な状態にあると判断します。但し、油中の汚染度が高く、汚染物がギヤ歯面や軌道面に噛み込み摩耗が進行することが懸念されるため、以下の対策を推奨します。減速機分析の結果、減速機は継続使用可能な状態にあると判断します。但し、疲労摩耗が発生しており、今後も摩耗の進行を傾向監視するため、以下の対策を推奨します。濾過油中の汚染度が高いことから、摩耗粒子や異物等がギヤ歯面や軸受軌道面に噛み込むことによる摩耗の進行が懸念されるため、濾過を推奨します。定期的な分析定期的に分析を実施することにより、データの変化から異常の兆候を早期に発見することが可能となります。また、今回は対象設備の初回分析であるため、あと最低でも回分析を実施し、分析データの変化から今後の分析周期を検討することを推奨します。今後、疲労摩耗の進行が懸念されるため、出来るだけ早めに回目の分析を実施することを推奨します。はフェログラフィーおよびSOAP-Tの結果から総合的に判断した結果、継続使用は可能ですが、機器の機能を保持するためにも傾向管理が有用と考えます。フェログラフィー【定量分析：Is値】Is値は異常摩耗の早期発見パラメータのつで、摩耗粒子を定量化するために用います。今回のIs値はの乗と低い値でした。フェログラフィー【定性分析：摩耗粒子および摩耗形態観察】分析結果から比較的多く観察された摩耗粒子は、以下の通りでした。疲労摩耗粒子・繰返し応力を受けて発生。Iカップリング発光分光分析【SOAP-T】検出された金属元素から発生箇所を推定すると、以下の通りでした。鉄、ニッケル、錫・ギヤ、軸受等リン、モリブデン・添加剤カルシウム、アルミニウム、ナトリウム・外部混入異物バックラッシご提供いただいた減速機に関する情報からハスバ歯車の組み合わせの段減速機構であり、この歯車の構成から接触点箇所のバックラッシを求めました。尚、ギヤの情報が不明でしたので、φ減速機の情報を使用しました。ギヤのバックラッシの増加量を求めた結果、接触点箇所でバックラッシの増加量は、.μmと推定されます。バックラッシ増加分の上限値は、メーカにより差異はあるものの、当社の推奨するバックラッシは、一般に推奨されるμmを管理目安にしています。この値に比較して十分に小さい値です。計数汚染度は当社推奨の管理限界値を超えていました。計数汚染度計数汚染度は、NAS級以上と当社推奨の管理限界値NAS級を超えていました。重量汚染度は、.mg/mlでした。光学顕微鏡写真重量汚染度で濾過したフィルタ表面上の夾雑物を光学顕微鏡で観察した結果、金属片、鉄錆、砂等が観察されました。は良好と判断します。粘度粘度は、.mm/sと新油値.mm/sに比較して、粘度変化率は+.％で、当社推奨の管理限界値である±％以内であり、良好と判断します。水分は、ppmと当社推奨の管理限界値の以下であり、良好と判断します。酸価は、.mgKOH/gと新油値.mgKOH/g以下であり、良好と判断します。IRIRチャートの結果、新油と使用油のスペクトルパターンはほぼ一致し、また、油劣化の兆候を示すカルボン酸の吸収が確認されていないことから、良好と判断します。
報告№106-6102 報告№106-0447 | 分析№106-02223 分析№106-02557 | 106-02557 | 分析の結果、全てのデータが良好であることから、この油は継続使用可能であり、潤滑状態も正常と判断します。尚、IRの結果で無添加タービン油であるJOMOタービンには含まれていない酸化防止剤の吸収が確認されており、油名が違っている可能性がありますので、油名をご確認下さい。振動データについて本軸受は、お客様の情報からスラスト軸受であることが確認されています。この場合、測定位置の影響を強く受けますが、適正な位置で測定できていたとすれば、スラスト方向の変位に着目すると測定データはμp-pとなっています。稼動中のスラストランナーの変位がμm以下であり、油膜が数μmと考えた場合、安定していると言えます。
|  | 113-001049 | 対象設備は継続使用可能な状態にあると判断します。但し、摩耗粒子の形態観察で切削粒子、黒錆が比較的多く観察されていることから、将来的な摩耗進行の有無を確認するためにも傾向監視を継続することが有効です。に示す対策を推奨します。定期的な分析切削摩耗や凝着摩耗の進行を監視するため、定期的に分析を実施し、分析データによる摩耗の進行状況を確認することを推奨します。フェログラフィーおよびSOAP-Tの結果から総合的に判断した結果、継続使用は可能ですが、今後の機器の機能を確認するためにも傾向管理が有用と考えます。フェログラフィー【Is値】Is値は異常摩耗の早期発見パラメータのつで、摩耗粒子を定量化するために用います。前回に比較してIs値はの乗から乗に上昇し、やや高い値でした。フェログラフィー【摩耗粒子および摩耗形態】分析結果から比較的多く観察された粒子は、以下の通りでした。正常な摩耗粒子・潤滑状態が正常なマイルド摩耗により発生。切削粒子・異物や金属表面の微小突起による切削摩耗により発生。黒錆・潤滑状態がやや厳しい凝着摩耗により発生。金属接触が厳しく、且つ、高い摩擦熱が発生していると考えられます。観察された摩耗粒子の中でも切削粒子は、将来的な摩耗の進行に繋がる可能性を示唆しているため、傾向監視が必要と思われます。切削摩耗は、他の摩耗形態に比較して摩耗進行速度が速く注意が必要で、定期的なトライボ診断による状態監視が必要と考えます。切削摩耗の原因となる混入異物が残留している場合、この異物により切削摩耗が継続して発生する可能性があります。Iカップリング発光分光分析【SOAP-T】検出された金属元素から発生箇所を推定すると、以下の通りでした。鉄、鉛、銅、クロム、アンチモン、ニッケル、錫・エンジン部品リン、亜鉛、カルシウム、モリブデン・添加剤アルミニウム、ケイ素、ナトリウム、マグネシウムホウ素・外部混入異物銅を使用した箇所の溶出・摩耗SOAP-Tで前回に比較して銅がppmからppmに減少したものの、高い値でした。銅を使用した箇所の溶出・摩耗が発生しています。亜鉛系添加剤を使用している潤滑油で銅が検出される場合、潤滑系統内でこれらの金属が亜鉛系添加剤の影響により溶出することが知られています。今回の検出は、この溶出と摩耗によるものと考えられます。今後、別紙鉱油の酸化に対する金属触媒の影響に示すように濃度の増加に伴い酸化速度が速まる可能性があります。余寿命評価余寿命は、転がり軸受の場合、当社の研究成果からIs値が指数関数的に上昇していくことが確認されています。この経験を基にフェログラフィーのIs値と稼働時間からから余寿命を予測しました。過去回のIs値から管理限界値のの乗に到達するまでの時間は時間と推定されます。
報告№104-0378 報告№105-6023 | 分析№104-02669 分析№105-00746 | 105-00746 | オーバーホール前の油の劣化状況、汚染状態、および機器の潤滑状態を確認するために精点Aを実施しました。その結果、全酸価が大きく上昇し、油槽内がスラッジで錆びたり、腐食したりすることが考えられました。そのため、大至急更油の必要があると判断します。全酸価が推奨基準を超えて運転した場合、錆びの発生と同時に、このような全酸価では急激な粘度上昇になりやすく、仮に全酸価の急上昇と共に粘度も急上昇した場合、油膜形成不安定による振動発生の原因にもなりますので、更油は不可欠です。大至急更油してください。尚、摩耗粒子形態観察で、外部から混入した鉄錆が多く観察されたことから、今後、これらの異物が軸受摺動面に噛み込み摩耗が進行する場合があるため、オーバーホール時の新油充填前に油槽内を清掃されることを推奨します。これらのことは、全酸価が前回に比較して.mgKOH/gから.mgKOH/gに上昇し、当社推奨の管理限界値を超えていたことIRで油劣化の兆候を示すカルボン酸の吸収が見られたこと異常摩耗の早期発見パラメータであるフェログラフィーのIs値がの乗とやや高く、摩耗粒子形態観察の結果、外部から混入した鉄錆が多く観察されたこと以上のことから判断しました。
報告№108-0008 報告№108-0008 | 分析№108-00042 分析№108-00042 | 108-00042 | 年月日時に振動値が管理基準値を超えて停止した。管理上限値は、ピーク値μm、停止時ピークでμmの振幅を記録した。軸受の継続使用可否振幅が上昇した原因分析結果今回の採油は、油槽底部から機器停止中に実施している。油中粒子が均一に分散している油循環中に比較し沈降の影響を受け、分析データが高濃度に出る可能性があると思われます。今回の分析は以上のことを踏まえて結果を検討しました。分析の結果、高濃度の部分を採油しているにもかかわらず、計数汚染度がNAS級と清浄でした。異常摩耗の早期発見パラメータであるフェログラフィーのIs値がの乗と良好の範囲にあるものの、摩耗粒子の形態観察で異物の噛み込みにより発生する切削粒子、金属接触が厳しい場合に発生するシビア粒子が観察されたことから、摩耗形態は、切削摩耗と凝着摩耗が混在していることが確認されました。D－SOAPの結果、メタルの主成分である錫が検出されたものの、と微量でした。軸受の継続使用可否軸受メタルの摩耗深さをD－SOAPの錫濃度、油量Lから算出しました。その結果、軸受の平均的な摩耗深さは、μmでした。メタルの表面粗さをsと仮定すると、分の程度であり、摩耗は僅かであると考えられ、現在のところ軸受メタルは継続使用可能と判断できます。振幅が上昇した原因振幅が上昇した原因は、分析結果から軸受の摩耗は軽微であることから、軸受の摩耗によるものではないことが確認されました。軸受以外で原因として考えられるのは、水の吸入・吐出抵抗が大きくなったポンプの羽根車とケーシングの隙間に異物が噛み込み、主軸が振れ回った軸とポンプをつなぐカップリングの不具合などで発生する軸振動が発生した以上のことが考えられました。
報告№103-8022 | 分析№103-00472 | 103-00472 | 初期試験を実施した結果、フェログラフィーを除く項目は良好でした。フェログラフィーの結果、摩耗過酷度を示すIs値はの乗と高く、摩耗粒子形態観察の結果で、金属接触が厳しい場合に発生するシビア粒子、摩擦熱が高い場合に発生する球状粒子、外部から混入した砂が見られました。シビア粒子や球状粒子は、異常の兆候を示す形態のパラメータで、この摩耗粒子が発生する場合、潤滑状態に注意が必要です。中でも、球状粒子には注意が必要です。球状粒子の発生原因は、一般に、溶接工事、溶接作業などによる溶接スパッタの混入、電食による発生、厳しい金属接触による摩耗、が考えられます。発生原因が、の溶接スパッタの混入であれば、今後増加しないと思われますが、が考えられる場合は、原因を取り除かなければ球状粒子は増加すると考えられますので、ヶ月以内に精点Bを実施し、この球状粒子の増加の有無を確認されることを推奨します。
報告№104-0029 | 分析№104-00290 | 104-00290 | 分析の結果、計数汚染度がNAS級と当社推奨の管理限界値を超えていました。摩耗粒子形態観察及び光学顕微鏡写真に示すとおり、外部から混入した鉄錆が多く観察されました。今後、これらの異物が軸受摺動面に噛み込み摩耗が進行する場合があるため、濾過を実施されることを推奨します。これらのことは、計数汚染度がNAS級と当社推奨の管理限界値に到達していたこと異常摩耗の早期発見パラメータであるフェログラフィーのIs値が、の乗とやや高いこと摩耗粒子形態観察で、外部から混入した鉄錆が多く観察されたこと光学顕微鏡写真に示すように、外部から混入した鉄錆が見られたこと以上のことから判断しました。尚、採油を主機停止中に実施しているため、油循環中の採油に比較して油中粒子が沈降して低濃度になっている部分を採油していると考えられます。したがって、油が循環している状態で採油を実施した場合に比較して、分析データが低くなり、異常な状態を見落としている可能性がありますので、今後の採油は、停止直後、或いは、油循環中に採油を実施されることを推奨します。
報告№109-09094 報告№110-00627 | 分析№109-000926 分析№110-002839 | 110-002839 | 有機物・有機化合物試験で検出されたピークには新グリースと異なるピークが検出されました。IRの結果で新グリースと異なるピークが検出されたことから、グリース名が違うか、或いは、異種グリースが混入した可能性が考えられますので、確認する必要があります。≪状態監視とパラメータ≫分析の目的および各分析のパラメータは以下の通りです。特性低下目的：グリースの分析結果から、グリースの物理的性状や劣化傾向などを確認する。全酸価JISK赤外線吸収スペクトルJISKちょう度JISK滴点JISK摩耗目的：グリース中の摩耗粒子を分析する事により、回転・摺動部の潤滑状態、摩耗劣化の程度、余寿命などを解析する。摩耗診断電子顕微鏡観察JISKX線マイクロアナリシス油中金属濃度）JISK≪分析結果≫特性低下全酸価：良好全酸価.mgKOH/gは新油値の.mgKOH/g以内にあることから、問題は無いと判断します。赤外線吸収スペクトル：良好ちょう度：良好ちょう度値はと当社推奨の管理限界値であるから以内に留まっています。滴点：良好滴点はと新油値のに比較し高いものの、ちょう度が良好の範囲にあり、かつ、有機物・有機化合物試験の結果で油劣化の兆候を示すカルボン酸の吸収が見られないことから、問題は無いと判断します。摩耗摩耗診断電子顕微鏡観察・X線マイクロアナリシス：今回は実施していません。油中金属濃度：今回は実施していません。
報告№104-0180 | 分析№104-01339 | 104-01339 | 分析の結果、摩耗粒子形態観察で外部から混入した砂が多く観察されました。今後、これらの異物が軸受摺動面に噛み込み摩耗が進行することが懸念されるため、～ヶ月以内に分析を実施し、摩耗の進行状況を確認されることを推奨します。これらのことは、異常摩耗の早期発見パラメータであるフェログラフィーのIs値が、の乗とやや高く、摩耗粒子形態観察の結果、外部から混入した砂が多く観察されたことD－SOAPの結果、軸受メタルの主成分である錫がppm検出されたこと以上のことから判断しました。尚、軸受の使用限界を推定するため、軸受の直径及び幅、油量、回転数、軸受メタルの種類をお知らせ下さい。
報告№105-6043 | 分析№105-01360 | 105-01360 | 回目の初期試験を実施した結果、前回同様に摩耗粒子形態観察でμmサイズのシビア粒子が観察されていますが、計数汚染度やSOAP／D-SOAPの各データに変化がないことから、摩耗は安定しているものと判断します。これらのことは、摩耗粒子形態観察の結果、金属接触が厳しい場合に発生するμmサイズのシビア粒子が観察されたものの、異常摩耗の早期発見パラメータであるフェログラフィーのIs値が.と良好の範囲にあること前回に比較して、計数汚染度は等級に変化はないことSOAP／D-SOAPの鉄及び錫濃度に大きな変化がないこと以上のことから判断しました。
報告№102-6152 | 分析№102-02800 | 102-02800 | 濾過前の試料油を分析した結果、全酸価が.mgKOH/gと処置領域にあり、油中の酸成分の増加により金属表面が腐食を受けて発生する腐食摩耗の予防措置として、早急に更油を実施されることを推奨します。又、重量汚染度がmg/mlと処置領域にあり、D－SOAPで油の添加剤成分である亜鉛が検出されていることから、スラッジが発生しているものと考えられました。今後、スラッジによるバルブ類の動作障害予防のため、当社製清浄分散剤TS－の投与と濾過を実施されることを推奨します。これらのことは、全酸価が.mgKOH/gと前回.mgKOH/gに比較して.mgKOH/g上昇していました。又、重量汚染度がmg/mlと処置領域にあり、D－SOAPで、油の添加剤成分である亜鉛が検出されたことから判断します。
報告№109-09094 報告№110-00627 | 分析№109-000902 分析№110-002770 | 110-002770 | 、汚染、潤滑状態は良好と判断します。潤滑油および対象設備は継続使用可能な状態にあると判断します。≪状態監視とパラメータ≫分析の目的および各分析のパラメータは以下の通りです。特性低下目的：油の分析結果から、や劣化傾向ならびに添加剤の消耗程度、残存寿命などを確認する。粘度JISK全酸価JISK赤外線吸収スペクトルJISK酸化安定度試験JISK汚染目的：油の分析結果から、砂塵あるいは水・異種油などによるや、異物混入の有無を確認する。水分JISK計数汚染度JISB重量汚染度JISB光学顕微鏡観察摩耗目的：油中の摩耗粒子を分析する事により、回転・摺動部の潤滑状態、摩耗劣化の程度、余寿命などを解析する。摩耗診断電子顕微鏡観察JISKX線マイクロアナリシス油中金属濃度）JISK≪分析結果≫特性低下粘度：良好粘度値mm/sの新油値mm/sに対する変化率は+.％であり、当社推奨の管理限界値±％以内に留まっています。全酸価：良好全酸価は新油値の.mgKOH/gに比較し高くはあるものの、有機物・有機化合物試験の結果で油劣化の兆候を示すカルボン酸の吸収が見られないことから問題は無いと判断します。赤外線吸収スペクトル：良好酸化安定度試験：良好酸化安定度試験の結果、数値minは当社推奨の管理限界値min以上に留まっており、現時点での使用は可能と判断します。汚染水分：良好水分値ppmは当社推奨の管理限界値以内に留まっています。計数汚染度：良好計数汚染度はNAS級と当社推奨の管理限界値NAS級以内にあります。重量汚染度：良好重量汚染度は.mg/mlと当社推奨の管理限界値mg/ml以内にあります。光学顕微鏡観察：良好光学顕微鏡写真は捕捉された汚染物の量は少なく、スラッジは確認されませんでした。摩耗摩耗診断：良好摩耗診断の結果、異常摩耗の早期発見パラメータであるIs値がのマイナス乗と良好の範囲にあることから、潤滑状態は正常と判断します。電子顕微鏡観察・X線マイクロアナリシス：今回は実施していません。油中金属濃度：良好油中金属濃度の結果、外部から混入したと思われる亜鉛、カルシウム、ナトリウムが検出されたものの、良好と判断します。
報告№109-09136 報告№113-00521 | 分析№109-001160 分析№113-002214 | 113-002214 | 異常摩耗の早期発見のパラメータであるIs値は、前回の-レベルから変化はなく、正常でした。また、観察された粒子は極少量だったことから、は良好と判断します。計数汚染度は前回のNAS級からNAS級にランク上昇していたものの、当社推奨の管理限界値以下であり、良好です。重量汚染度は.mg/mlから.mg/mlに減少し、良好です。
報告№109-09454 報告№109-09454 | 分析№109-002831 分析№109-002831 | 109-002831_20100122 | を示す粘度、全酸価、IR、RBOTの各データは良好で、潤滑油としては継続使用が可能な状態でした。また、油中金属元素をSOAP法で分析した結果、ケイ素がppm検出されました。観察された潤滑油中の粒子は、主として異物の噛み込みなどで発生する切削粒子でしたが、粒子の中にはμmサイズの非常に大型の粒子も観察されました。潤滑油をフィルタで濾過し、その表面を観察するフィルタグラムでは、～μmサイズの摩耗粒子、鉄錆、砂等が観察されました。・フレーキングの発生の有無転がり軸受寿命の指標としている摩耗粒子が観察されなかったことから、軸受にはフレーキングは発生していないことが確認されています。・摩耗形態摩耗粒子の観察結果から、機器内部で発生している摩耗の形態は切削摩耗であることがわかりました。切削摩耗は、異物が混入していない潤滑状態に比較して、摩耗の進行速度が非常に速く、寿命が分の程度に低下することが知られていることから注意が必要です。切削摩耗発生の原因となる混入異物が残留している場合、この異物により切削摩耗が継続して発生する可能性があります。・ケイ素の検出ケイ素がppm検出されています。一般に、潤滑油中からケイ素が検出された場合の原因として、油の消泡剤として使用されるシリコン系の添加剤が検出されるフェログラフィーおよびフィルタ表面の異物観察で砂が多く観察され、これが検出されるシリコングリースをシール部に塗布している場合、このシリコングリースが潤滑油に混入して検出されるなどが挙げられますが、今回の原因は、フィルタ表面の異物観察で砂が観察されたことから、～の可能性が考えられました。ケイ素が検出された場合、およびを特定するには消泡剤の投与をしていないか、また、シリコングリースを使用している箇所があるかについて確認する必要がありますので、このことはお客様ご自身で確認をお願いします。結論転がり軸受の寿命の指標となるフレーキング※により発生する疲労摩耗粒子が観察されませんでしたが、発生している摩耗形態が切削摩耗であることがわかりました。切削摩耗は、異物の噛み込みやつの金属表面の一方に生じた硬い突起が、他方の金属面に食い込んだり、潤滑油中の異物が回転するなどして発生します。特に今回観察された粒子には、帯状の切削粒子が観察されていることから、異音や振動の発生原因となったのは、金属同士の接触がその要因であったと推定されました。尚、を示す粘度、全酸価、IR、RBOTの各データが良好の範囲にあることから、この油は継続使用可能と判断します。※フレーキング：軸受が荷重を受けて回転したときに、内輪・外輪の軌道面および転動体の転動面が、転がり疲労によってうろこ状にはがれる現象です。このような状態が発生すると、写真aおよびbに示すような薄片状の大型の摩耗粒子が観察されます。写真写真中の番号は分析管理表の摩耗の形態№参照写真写真中の番号は分析管理表の摩耗の形態№参照汚染度、潤滑状態、）汚染度・パラメータ：水分計数汚染度重量汚染度光学顕微鏡は良好と判断します。水分は水分は、と当社推奨の管理限界値の以下であり、良好と判断します。計数汚染度計数汚染度は、NAS級と当社推奨の管理限界値のNAS級以内にあり、良好と判断します。EMBEDExcel.Sheet.重量汚染度が.mg/mlと当社推奨の管理限界値mg/ml以内にあり、良好と判断します。EMBEDExcel.Sheet.光学顕微鏡観察フィルタグラムで～μmサイズの摩耗粒子、鉄錆、砂等が観察されました。）潤滑状態・パラメータ：摩耗診断油中金属濃度）摩耗診断異常摩耗の早期発見パラメータであるフェログラフィーのIs値がのマイナス乗と良好の範囲にあるものの、摩耗粒子の形態観察で異物の噛み込みなどで発生する切削粒子が観察され、観察された中にはμmサイズの粒子が観察されました。油中金属濃度をご参照ください。）油中金属濃度で鉄、ケイ素が比較的多く検出されました。）・パラメータ：粘度全酸価IRRBOTを示す粘度、全酸価、IR、RBOTの各データが良好の範囲にあることから、この油は継続使用可能と判断します。粘度粘度は、mm/sと新油値mm/sに比較して、粘度変化率は+％と当社推奨の管理限界値の±％以内にあり、良好と判断します。全酸価全酸価は、.mgKOH/gと新油値.mgKOH/gに比較して高いものの、IRの結果で油劣化の兆候を示すカルボン酸の吸収が確認されていないことから、良好と判断します。IRIRによる分析の結果、IRチャートに示すように新油に比較して成分の変化はなく、良好と判断します。RBOTRBOTは、minと当社推奨の管理限界値のmin以上であり、良好と判断します。
報告№108-0411 報告№110-00179 | 分析№108-02745 分析№110-000703 | 110-000703 | ・摩耗状態前回に比較してD－SOAPの錫が検出されたもののと微量であり、異常摩耗の早期発見パラメータであるフェログラフィーのIs値が.と良好でした。・汚染度前回に比較して計数汚染度はNAS級から変化はなく、良好でした。・粘度は.mm/sと新油値mm/sに比較して、粘度変化率は-％で、当社推奨の管理限界値である±％以内にあるものの、低下していました。結論軸受は継続使用可能な状態にあることが確認されました。潤滑油は、粘度の低下が確認されました。粘度の低下は、軸受摺動面で適正な油膜が形成出来なくなり、軸受摺動面の摩耗を引き起こす場合があります。通常であれば、更油を計画する時期と診断しますが、今回比較に使用している新油データは、年に貴社の○○で採取されたものをベースにしたものであり、現在使用している油の製造ロットとは一致していないものと思われます。粘度は年月日採油のデータに比較して％程度しか低下しておらず、年月日の粘度を新油データとすると全く問題はなく、良好と判断できます。製造ロットが違う場合、新油の粘度が異なることがありますので、本軸受に充填している新油を分析し、その分析結果から粘度の低下の有無について再確認することを推奨します。粘度は当社推奨の管理限界値にあるものの、低下していました。粘度は当社推奨の管理限界値内にあるものの、低下していました。粘度は.mm/sと新油値mm/sに比較して、粘度変化率は-％で、当社推奨の管理限界値である±％以内にあるものの、低下していました。水分は良好と判断します。水分は.ppmと当社推奨の管理限界値の以下であり、良好と判断します。全酸価は良好と判断します。全酸価は.mgKOH/gと新油値に比較して高いものの、IRの結果で油劣化の兆候を示すカルボン酸の吸収が確認されていないことから、良好と判断します。IRの結果、良好と判断します。IRの結果、油劣化の兆候を示すカルボン酸の吸収が確認されていないことから、良好と判断します。RBOTの結果、良好と判断します。RBOTはminと当社推奨の管理限界値のmin以上であり、良好と判断します。は良好と判断します。計数汚染度は良好と判断します。計数汚染度はNAS級と当社推奨の管理限界値のNAS級以内であり、良好と判断します。重量汚染度は良好と判断します。重量汚染度は.mg/mlと当社推奨の管理限界値のmg/ml以内であり、良好と判断します。機器の潤滑状態機器の潤滑状態は正常と判断します。SOAPの結果は良好です。SOAPの結果、油の添加剤成分であるリンがppm検出されました。軸受の摩耗を示す錫は検出されていないことから、良好と判断します。D－SOAPの結果、軸受の摩耗を示す錫が検出されました。D－SOAPの結果、軸受の摩耗を示す錫が、外部から混入したカルシウム、ナトリウムが共に検出されました。フェログラフィーの結果は良好です。異常摩耗の早期発見パラメータであるフェログラフィーのIs値が.と良好の範囲にあります。
報告№108-5071 報告№110-00727 | 分析№108-02721 分析№110-003384 | 110-003384 | 潤滑油は粘度の低下と消泡性能の低下が確認されており、摩耗が発生する可能性がありますので、以下の対策を推奨します。更油の検討粘度が低下していたことから、今後適正な粘度範囲で使用していない場合、ギヤ歯面やベアリング軌道面で油膜切れが発生し、摩耗が進行することが懸念されるため、更油の検討を推奨します。追加分析消泡性能が低下した場合、ギヤ歯面での油膜形成に影響が出て摩耗の発生が進展することがあります。今後は消泡性能低下の影響により摩耗が進展する可能性がありますので、フェログラフィーおよびSOAPを追加することを推奨します。分析結果粘度は当社推奨の管理限界値を超えていました。泡立ち試験の結果、消泡性能が低下していることが確認されました。粘度粘度は.mm/sと新油値mm/sに比較して、粘度変化率は-.％で、当社推奨の管理限界値である±％以内にあり、良好と判断します。泡立ち試験泡立ち試験は-と新油に比較して高い値でした。水分は.ppmと当社推奨の管理限界値の以下であり、良好と判断します。全酸価全酸価はmgKOH/gと新油値mgKOH/g以下であり、良好と判断します。
報告№108-5112 報告№108-5112 | 分析№108-03607 分析№108-03607 | 108-03607 | 粘度、泡立ち試験を除く項目は良好でした。粘度はmm/sと新油値mm/sに比較して、粘度変化率は-％で、当社推奨の管理限界値である±％を超えていました。今後、粘度の低下により油膜切れが発生し、金属接触が発生することが懸念されるため、更油を実施することを推奨します。泡立ち試験の結果は、一般的には消泡性能が低くいと判断できる値の-でした。また、新油値の-に比較して高い値であることから、消泡性能が低下していることが確認されました。今後の使用時間によっては、油の酸化劣化が進行したり、ギヤ歯面およびベアリング軌道面で油膜切れが発生したりする場合があるため、消泡剤の添加による消泡性能の改善が必要になると思われます。機器の潤滑状態潤滑状態指数はのマイナス乗と濾過設備のない機器であれば正常な潤滑状態にあると判断できますが、ギヤボックスの油系統にはインラインフィルタとオフラインフィルタがあり、μmサイズ以上の粒子の大部分は捕捉され、異常な摩耗状態が発生したとしても正常な潤滑状態にあると誤認してしまう可能性があります。そこで、フィルタが設置されていない場合の潤滑状態を、一般的なフィルタの効率である.と仮定して粒子の発生状況から潤滑状態を推定しました。その結果、ギヤは継続使用可能な状態にあると思われますが、潤滑状態指数は摩耗がやや厳しい状態であるの乗領域にあると推定できます。推定結果は、フィルタの濾過効率を仮定して求めたものですが、フィルタがない状態では油中の粒子濃度は現在より高いことは明らかです。そのためヶ月後に再度分析を実施し、摩耗進行の有無をチェックすることを推奨します。尚、フィルタの捕捉の影響による誤認を避けるため、これまでの採油箇所に加え、インラインフィルタやオフラインフィルタの捕捉物も分析し、その結果から潤滑状態を評価することを提案します。フィルタ捕捉物の分析を実施する際には、フィルタ使用時間の情報をご提供いただけますようお願い致します。粘度は当社推奨の管理限界値を超えています。泡立ち試験の結果、消泡性能が低下しています。粘度は当社推奨の管理限界値を超えています。粘度はmm/sと新油値mm/sに比較して、粘度変化率は-％で、当社推奨の管理限界値である±％を超えています。粘度は.mm/sとなっています。粘度は.mm/sとなっています。粘度指数はとなっています。粘度指数はとなっています。泡立ち試験は-となっています。泡立ち試験は-と新油に比較して高い値であり、消泡性能が低下しています。水分は良好。水分はppmと当社推奨の管理限界値の以下であり、良好と判断します。全酸価は良好。全酸価はmgKOH/gと新油値mgKOH/g以内にあり、良好と判断します。機器の潤滑状態摩耗粒子の形態観察の結果、ギヤ歯面の摩耗で発生したと推定されるμm以下の摩耗粒子が観察されています。μm以下の摩耗粒子が観察されています。異常摩耗の早期発見パラメータである潤滑状態指数がのマイナス乗と正常の範囲にあるものの、摩耗粒子の形態観察の結果、ギヤ歯面の摩耗で発生したと推定されるμm以下の摩耗粒子が観察されています。
報告№109-09136 報告№111-00370 | 分析№109-001160 分析№111-001668 | 111-001668 | 潤滑油および軸受は継続使用可能な状態にあると判断します。但し、疲労摩耗の進行が懸念されるため、以下の対策を推奨します。疲労摩耗の進行を監視するため、定期的に分析を実施し、摩耗の進行状況を確認することを推奨します。フェログラフィー異常摩耗の早期発見パラメータとして摩耗粒子を定量化して評価するフェログラフィーのIs値は、前回のの乗からの乗に上昇し、潤滑状態が厳しくなっていることを示していました。摩耗粒子の形態で比較的多く観察された粒子は、繰返し応力を受けて発生する疲労摩耗粒子でした。これらの摩耗粒子が観察された場合、潤滑部で発生している摩耗形態は、疲労による疲労摩耗であることが分かります。観察された疲労摩耗粒子の中でμmサイズの大型の摩耗粒子が観察されました。観察された疲労摩耗粒子は視野に個と少ないことから、現状は問題ないと思われますが、軌道面には微小なフレーキングが発生していると推定されるため注意が必要です。Iカップリング発光分光分析供試の潤滑油を分析した結果、検出された金属元素は、SOAPの結果表に示すように、鉄、鉛、アンチモン、錫、リン、亜鉛、カルシウム、バリウム、アルミニウム、ケイ素、ナトリウムが検出されました。これらの検出された金属元素から発生箇所を推定すると鉄、鉛、銅、アンチモン、錫・軸受等リン・オイル添加剤亜鉛、カルシウム、バリウム、アルミニウム、ケイ素、ナトリウム・外部混入異物であると思われます。このうち、機械部品が摩耗したと思われる元素はのグループです。前回に比較して計数汚染度はNAS級からNAS級からランク増加し、やや高い値でした。D－SOAPで油の添加剤成分であるリンが検出され、フィルタ表面の異物観察で表面が茶褐色で金属片、鉄錆、砂等が観察されたことから、汚染度が高い要因は、摩耗とスラッジ、そして外部混入異物の影響と思われます。前回同様に粘度、水分、全酸価、IRの各データは良好でした。
報告№105-0056 報告№105-0056 | 分析№105-00404 分析№105-00404 | 105-00404 | 結論メタルの摩耗が確認されました。年月以降、メタルの更新や手入れがなく、且つ、更油や新油の補充が無かったとすると、メタルの表面は、摩耗が進行し、鏡面状態になっていると考えられるため、開放点検が必要と判断します。計数汚染度が、NAS級と前年度濾過後のNAS級から約年間でランク上昇していました。粘度は良好と判断します。粘度はmm/sと非常に良好の範囲にありました。水分は良好と判断します。水分は.ppmと非常に良好の範囲にありました。全酸価は良好と判断します。全酸価は.mgKOH/gと非常に良好の範囲にありました。RBOTは良好と判断します。RBOTはminと非常に良好の範囲にありました。計数汚染度は、良好の範囲にあるものの、前年度に比較してランク上昇していました。計数汚染度は、NAS級と前年度濾過後のNAS級に比較して、約年間でランク上昇しました。重量汚染度は.mg/mlと非常に良好の範囲にありました。重量汚染度は.mg/mlと非常に良好の範囲にありました。機器の潤滑状態メタルの摩耗が確認されました。年月以降、メタルの更新や手入れがなく、且つ、更油や新油の補充が無かったとすると、メタルの表面は、摩耗が進行し、鏡面状態になっていると考えられるため、開放点検が必要と判断します。尚、フェログラフィーの結果からフレッティングの発生が確認されました。フレッティングの発生がメタル摩耗の直接原因と思われませんが、フレッティングで発生した摩耗粒子がメタルに埋没し起動時に始動トルクを増大させたり、或いは、停止時に面圧が上昇したりして間接的にメタルの摩耗増大に関与していると思われます。油中の金属粒子濃度を分析するSOAP及びD-SOAPの結果、軸受メタルの摩耗により発生したと考えられる錫がSOAPで、D－SOAPが検出されていました。但し、本軸受油は、毎年濾過を実施しており、メタルの摩耗量を検討する場合は濃度補正を行う必要があります。錫濃度を補正した結果を別表に示します。この結果から、年月以降更油を実施していなければ、ppmになっていたと考えられることが出来ます。この補正後の錫濃度と油量リットルから摩耗量を下式により計算しました。 ・式 cmとなります。従いまして、下図のような体積をもつ金属片が摩耗した計算となります。この体積cmを軸受メタルの摩耗面積で割りますと平均的な摩耗深さとなります。この摩耗面積は当社の経験によれば、スラストメタル面積の約分の程度となることが確認されており、軸受の支持面積cmからスラストメタル面積とパッド枚数枚から計算すると.cmとなります。摩耗体積cmと.cmから平均的な摩耗深さを求めるとμmとなります。スラストメタルの表面粗さをRmaxμmと仮定すると下図摩耗深さと錫濃度との関係に示すように、既にスラストメタル表面は摩耗が進行し鏡面状態になっていると考えられるため、メタルの開放点検が必要となります。但し、今回の分析結果は、年月以降、メタルの更新や手入れがなく、且つ、更油や新油の補充がなかったことを前提にしておりますので、この前提が一致していない場合は、再計算を行う必要があります。一致していない場合は、ご連絡頂けますよう、お願い申し上げます。フェログラフィーの結果、メタルから発生した摩耗粒子の他に、フレッティングにより発生した摩耗粒子が多く観られました。このことから、スラストランナー部や静止板支持部でフレッティングが発生していると考えられます。フレッティングの発生がメタル摩耗の直接原因と思われませんが、フレッティングで発生した摩耗粒子がメタルに埋没し起動時に始動トルクを増大させたり、或いは、停止時に面圧が上昇したりして間接的にメタルの摩耗増大に関与していると思われます。
報告№109-09136 報告№112-00588 | 分析№109-001160 分析№112-002435 | 112-002435 | 、汚染状態、摩耗状態ポンプ減速機と潤滑油は、継続使用可能な状態であるため、分解点検の必要はないと判断します。但し、観察された油中粒子には、油膜が局部的に破断する凝着摩耗で発生した摩耗粒子が観られたことから、今後の摩耗進行を傾向監視するため、＜以下のに示す＞対策を推奨します。余寿命予測フェログラフィーのIs値は、前回に比較しての乗から変化はなく、平衡状態で安定した潤滑状態になっていることがわかります。このような安定した潤滑状態では、異常な方向に向かう上昇角を示さないことからIs値による余寿命予測はできませんが、前回と今回のデータを比較した結果から判断すると、少なくとも年程度の間は継続して使用が可能な状態にあると判断します。定期的なトライボ診断トライボ診断は、潤滑油を分析し、潤滑油の性状を調査して継続使用が可能か、更油すべきかの評価を行うことはもとより、ギヤや転がり軸受、すべり軸受などの潤滑状態も評価する設備診断技術ですが、農業用の設備では稼働率にもよるものの年に回程度の診断により、そのデータの変化から異常の兆候を早期に発見することや、分解点検の必要性を判断することが可能となります。今回の分析データでは、潤滑油中に摩耗速度の早い摩耗形態の凝着摩耗が確認されたことから、今後も定期的な分析診断により設備状態を把握することを推奨します。バックラッシによる評価トライボ診断では、バックラッシの増加量を分析結果から計算できますので、構造が確認できる図面、ギヤの形式、歯形、モジュール、歯数、歯幅、油入替後の稼働時間ならびに分解点検後の稼働時間をお知らせ下さい。計算結果をご報告いたします。はフェログラフィーおよびSOAP-Tの結果から総合的に判断した結果、傾向管理が必要な状態にあると考えられます。フェログラフィー【定量分析：Is値】Is値は異常摩耗の早期発見パラメータのつで、摩耗粒子を定量化するために用います。Is値は前回に比較しての乗から変化はなく、低い値でした。フェログラフィー【定性分析：摩耗粒子および摩耗形態観察】分析結果から比較的多く観察された粒子は、以下の通りでした。正常な摩耗粒子・潤滑状態が正常なマイルド摩耗により発生。シビア粒子・潤滑状態がやや厳しい凝着摩耗により発生。金属潤滑部が局部的に油膜切れを起していると考えられます。Iカップリング発光分光分析【SOAP-T】検出された金属元素から発生箇所を推定すると、以下の通りでした。鉄、鉛、銅、錫・ギヤ、軸受等ニッケル、リン、亜鉛、カルシウムナトリウム・添加剤バリウム・外部混入異物は良好と判断します。計数汚染度計数汚染度は、NAS級と当社推奨の管理限界値NAS級以下にあり、良好と判断します。重量汚染度は、.mg/mlでした。光学顕微鏡写真重量汚染度で濾過したフィルタ表面上の夾雑物を光学顕微鏡で観察した結果、金属片、鉄錆、砂等が観察されました。は良好と判断します。粘度粘度は、.mm/sと新油値mm/sに比較して、粘度変化率は-％で、当社推奨の管理限界値である±％を超えていました。粘度が低下した場合、潤滑部で油膜切れが発生し、摩耗の進行に繋がることが懸念されます。水分は、と当社推奨の管理限界値の以下にあり、良好と判断します。酸価は、mgKOH/gと新油値mgKOH/g以下にあり、良好と判断します。IRIRチャートの結果、新油と使用油のスペクトルパターンはほぼ一致し、また、油劣化の兆候を示すカルボン酸の吸収が確認されていないことから、良好と判断します。
報告№108-5077 報告№108-5077 | 分析№108-02819 分析№108-02819 | 108-02819 | トライボ診断の結果、泡立ち試験を除く項目は良好です。泡立ち試験の結果は、一般的には消泡性能が低くいと判断できる値の-ですが、新油値の-と同レベルにあったため、良好と判断します。機器の潤滑状態潤滑状態指数はの乗と濾過設備のない機器であれば正常な潤滑状態にあると判断できますが、ギヤボックスの油系統にはインラインフィルタとオフラインフィルタがあり、μmサイズ以上の粒子の大部分は捕捉され、異常な摩耗状態が発生したとしても正常な潤滑状態にあると誤認してしまう可能性があります。そこで、フィルタが設置されていない場合の潤滑状態を、一般的なフィルタの効率である.と仮定し、粒子の発生状況から潤滑状態を推定します。その結果、ギヤは継続使用可能な状態にあると思われますが、潤滑状態指数は摩耗がやや厳しい状態であるの乗領域にあると推定できます。推定結果は、フィルタの濾過効率を仮定して求めたものですが、フィルタがない状態では油中の粒子濃度は現在より高いことは明らかです。そのためヶ月後に再度分析を実施し、摩耗進行の有無をチェックすることを推奨します。尚、フィルタの捕捉の影響による誤認を避けるため、これまでの採油箇所に加え、インラインフィルタやオフラインフィルタの捕捉物も分析し、その結果から潤滑状態を評価することを提案します。フィルタ捕捉物の分析を実施する際には、フィルタ使用時間の情報をご提供いただけますようお願い致します。泡立ち試験の結果、消泡性能が低いと判断できる値であるものの、新油と同レベルにあると判断します。粘度は良好。粘度は.mm/sと新油値.mm/sに比較して、粘度変化率は-.％で、当社推奨の管理限界値である±％以内にあり、良好と判断します。粘度はmm/sとなっています。粘度はmm/sとなっています。粘度指数はとなっています。粘度指数はとなっています。泡立ち試験は-となっています。泡立ち試験は-と新油と同レベルにあり、消泡性能が新油と同レベルにあると判断します。水分は良好。水分はと当社推奨の管理限界値の以下であり、良好と判断します。全酸価は良好。全酸価は.mgKOH/gと新油値.mgKOH/gに比較して高いものの、IRの結果で油劣化の兆候を示すカルボン酸の吸収が確認されていないことから、良好と判断します。機器の潤滑状態精密な濾過設備がない機器であれば、潤滑状態指数は正常の範囲にあると判断します。潤滑状態指数は正常の範囲にあると判断します。異常摩耗の早期発見パラメータである潤滑状態指数がの乗と精密な濾過設備がない機器であれば、潤滑状態指数は正常の範囲にあると判断します。
報告№109-09136 報告№110-00618 | 分析№109-001160 分析№110-002699 | 110-002699_date110222 | フェログラフィー異常摩耗の早期発見パラメータとして摩耗粒子を定量化して評価するフェログラフィーのIs値は、潤滑状態が正常なの乗でした。摩耗粒子の形態で比較的多く観察された粒子は、潤滑状態が正常な場合に発生する摩耗粒子、外部から混入したと思われる鉄錆、砂等でした。このような摩耗粒子が観察された場合には、潤滑部では正常なマイルド摩耗が発生していることが分かります。計数汚染度は良好でした。粘度、水分、全酸価の各データは良好でした。本試料油が機器停止中のドレンプラグから採油を実施しているため、固形異物沈降の影響で分析データが高濃度になると予想されるにもかかわらず、分析データは、全て良好の範囲にあり、軸受および潤滑油は継続使用可能な状態にあると判断します。
報告№102-0330 報告№102-0330 | 分析№102-03219 分析№102-03219 | 102-03219 | 本試験は、試運転時にまで上昇した潤滑油を分析し、潤滑油中の摩耗粒子から得られる分析結果と、温度上昇の関係を調査する目的で行いました。潤滑油温は、通常で使用されており、に上昇するのは、何らかの原因があると思われます。そこで、温度上昇の原因となる潤滑状態が生じていたかを調べるため、潤滑油中の摩耗粒子を分析しました。分析の結果、観察された摩耗粒子は、高温を受けた場合に発生する黒色スラッジが主体であることから、軸受表面では厳しい金属接触が発生し、局部的にを超えるような摩擦温度が瞬間的にあったことが推定されました。黒色スラッジの表面に形成される酸化膜は、摩耗粒子になる際に受ける温度が高温であるため厚くなり、そのため黒色に見えます。黒色スラッジであることは、表面に形成された酸化膜が厚いことを示し、発生する際に厚い酸化膜ができる厳しい温度条件が存在していたことを表しています。観察された黒色スラッジは、鉄系の材料であり、しかも、粒子の表面にはすべり線と呼ぶ、厳しい摩擦条件で発生した場合に観られる条痕があることから、潤滑摺動面では厳しい接触であったことが分かります。このように、潤滑摺動面で局部的な厳しい金属接触が発生した原因は、以下に示すように通り考えられました。摩耗粒子の中に異物の噛み込みにより発生した切削粒子、外部から混入した鉄錆、砂等の異物がやや多くみられることから、試運転中に軸受摺動面に異物が噛み込み、軸受表面の粗さが増大するなどの原因で油膜が切れ、局部的に金属接触が発生した。D-SOAPの結果、銅が検出され、光学顕微鏡写真の結果からは、やや大型の銅系粒子がみられることから、オイルリングが左右に振れまわったり、リングが円滑に回転しなかったりしたことで、軸受に潤滑油を正常に供給できず、油膜が切れて局部的に金属接触が発生した。などです。また、これらが同時に発生した可能性も考えられます。このことは、D-SOAPで主軸の成分の鉄と軸受メタルの主成分の錫、オイルリングの主成分の銅が検出され、光学顕微鏡写真の結果、銅系粒子とホワイトメタルが観察され、更にフェログラフィーの摩耗粒子形態観察の結果、異物の噛み込みにより発生する切削粒子、厳しい金属接触により発生するシビア粒子、外部から混入した鉄錆、砂等の異物が観察されたことから判断しました。
報告№109-09501 報告№109-09501 | 分析№109-003104 分析№109-003104 | 109-003104 | ・グリースのちょう度値はと新グリース値に比較して上昇し、当社推奨の管理上限値であるを超えていることから、軟化していることが分かりました。軟化したグリースを使用した場合、グリースの漏洩や軸受等で油膜切れが発生することが懸念されるため、グリースを交換されることを推奨します。有機物・有機化合物で検出されたピークには新グリースと異なるピークが検出されました。・摩耗状態粒子の観察結果から、μm以下の鉄系摩耗粒子が比較的多く観察され、転がり軸受寿命の指標としている摩耗粒子が観察されなかったことから、フレーキングは発生していないと判断できます。結論軸受は継続使用可能な状態にあるものの、グリースは以下の対策が必要です。グリースを交換されることを推奨します。グリース名が違うか、或いは、異種グリースが混入した可能性が考えられますので、グリース名、異種グリース混入の可能性を確認する必要があります。≪状態監視とパラメータ≫分析の目的および各分析のパラメータは以下の通りです。特性低下目的：グリースの分析結果から、グリースの物理的性状や劣化傾向などを確認する。全酸価JISK赤外線吸収スペクトルJISKちょう度JISK滴点JISK摩耗目的：グリース中の摩耗粒子を分析する事により、回転・摺動部の潤滑状態、摩耗劣化の程度、余寿命などを解析する。摩耗診断電子顕微鏡観察JISKX線マイクロアナリシス油中金属濃度）JISK≪分析結果≫特性低下全酸価：良好全酸価.mgKOH/gは新油値の.mgKOH/gに比較し高くはあるものの、有機物・有機化合物試験の結果で油劣化の兆候を示すカルボン酸の吸収が見られないことから問題は無いと判断します。赤外線吸収スペクトル：良好ちょう度：良好ちょう度値と当社推奨の管理限界値であるを超えていました。滴点：良好滴点はと新油値のに比較し変化はないことから問題は無いと判断します。摩耗摩耗診断：良好摩耗診断の結果、μm以下の鉄系摩耗粒子が比較的多く観察されました。電子顕微鏡観察・X線マイクロアナリシス：今回は実施していません。油中金属濃度：良好油中金属濃度の結果、鉄が比較的多く検出されました。油中金属濃度：良好油中金属濃度の結果、鉄が比較的多く検出されました。
報告№109-09094 報告№110-00147 | 分析№109-000891 分析№110-000547 | 110-000547 | は良好と判断します。尚、RBOTがminと新油値のminに比較してmin減少していました。このまま継続使用した場合、この減少傾向から限界値に到達するのは、別紙図RBOTの減少傾向に示すように年月と推定され、残りの継続使用期間は、約ヶ月と定検周期を下回っていることが確認されました。潤滑油は継続使用可能な状態にありますが、残りの継続使用期間が約ヶ月と定検周期のヶ月を下回っており、更油を計画されることを推奨します。≪状態監視とパラメータ≫分析の目的および各分析のパラメータは以下の通りです。特性低下目的：油の分析結果から、や劣化傾向ならびに添加剤の消耗程度、残存寿命などを確認する。粘度JISK全酸価JISK赤外線吸収スペクトルJISK酸化安定度試験JISK汚染目的：油の分析結果から、砂塵あるいは水・異種油などによるや、異物混入の有無を確認する。水分JISK計数汚染度JISB重量汚染度JISB光学顕微鏡観察摩耗目的：油中の摩耗粒子を分析する事により、回転・摺動部の潤滑状態、摩耗劣化の程度、余寿命などを解析する。摩耗診断電子顕微鏡観察JISKX線マイクロアナリシス油中金属濃度）JISK≪分析結果≫特性低下粘度：良好粘度値mm/sの新油値mm/sに対する変化率は-.％であり、当社推奨の管理限界値±％以内に留まっています。全酸価：良好全酸価.mgKOH/gは新油値の.mgKOH/g以内にあることから問題は無いと判断します。赤外線吸収スペクトル：良好酸化安定度試験：良好酸化安定度試験の結果、数値minは当社推奨の管理限界値min以上に留まっており、現時点での使用は可能と判断します。汚染水分：良好水分値ppmは当社推奨の管理限界値以内に留まっています。計数汚染度：今回は実施していません。重量汚染度：今回は実施していません。光学顕微鏡観察：今回は実施していません。摩耗摩耗診断電子顕微鏡観察・X線マイクロアナリシス：今回は実施していません。油中金属濃度：今回は実施していません。
報告№106-0436 | 分析№106-02487 | 106-02487 | トライボ診断により、機器軸受の潤滑状態、潤滑油の劣化状態を診断する。摩耗粒子の観察結果から観察された摩耗粒子には、油膜切れを起こした場合に発生する摩耗粒子が観察されました。この摩耗粒子は、金属接触を伴う摩耗、いわゆる凝着摩耗と呼ばれる潤滑状態で発生しますが、観察された量が少なく、また、全ての分析データが良好であるとから、凝着摩耗の範囲は極めて小さな範囲で、分析データ全般が良好であることから現在の潤滑状態は良好な状態にあると判断します。尚、前回と今回の分析結果からメタルの摩耗速度を判断するため、下式で摩耗速度を求め、現時点における平均的な摩耗深さを求めたところ、摩耗の深さは軸受表面から.μmであることが推定されました。y＝×-x＋.・ここでy：平均的な摩耗深さx：運転時間本軸受がこの摩耗速度で、摩耗の限界に到達する時間、いわゆる限界使用時間を試算すると、軸受の表面粗さをsとした場合の余寿命は約万時間になると推定され、摩耗速度が非常に小さく、良好な潤滑状態であることが確認できました。また、を示す全酸価のデータが良好であることから、油も継続使用可能と判断します。
報告№109-09136 報告№112-00624 | 分析№109-001160 分析№112-002689 | 112-002689 | 潤滑油は継続使用が可能であるものの、RBOT値がminを切っており、酸化防止剤が減少していることが確認されました。継続使用した場合、酸化防止剤が減少することで基油の劣化に進展することが予想されるため、今回の採油後に更油を実施していなければ更油を推奨します。粘度、全酸価、IR、RBOTの各データは良好でした。RBOTRBOTの結果、minと当社推奨の管理限界値以上にあるものの、酸化防止剤の残存量は%と低下していました。水分は良好でした。
報告№109-09448 報告№109-09448 報告№109-09448 | 分析№109-002840 分析№109-002840 分析№109-002840 | 109-002840 | 摩耗状態異常摩耗の早期発見パラメータであるフェログラフィーのIs値は、潤滑状態がやや厳しい状態にあることを示すの乗ですが、点検を要する状態と判断するサイズの摩耗粒子が観察されておらず、現在のところ継続使用可能な状態にあると判断できます。この状態で検出された油中金属は、その多くが鉄であり、これらは摩耗粒子の観察結果から疲労摩耗であることが分かりました。疲労摩耗は、スパイラルベベルギヤの歯面で発生していると推定されますが、発生箇所が歯面の微小領域であることから現在のところ継続使用は可能と判断できます。バックラッシ減速機の構造から、最も負荷が大きく、摩耗が進行しやすい箇所をスパイラルベベルギヤとスパイラルベベルピニオンと推定し、この部分のバックラッシを求めました。提供していただいた図面には歯幅が記載されておらず、また、更油後の稼働時間も不明であったため、歯幅mmと、更油後の稼働時間を時間と仮定してバックラッシを計算しました。その結果、減速機のギヤ歯面に摩耗が集中していたと仮定した場合、バックラッシの増加は初期値からμm増加したと推定されました。バックラッシ増加分の上限値はメーカにより差異はあるものの、当社が推奨するバックラッシは一般に推奨されるμmを目安にしており、今回のデータはこの値に比較して十分に小さい値であることがわかります。汚染度計数汚染度がNAS級と汚染されていました。汚染度が高い要因は、摩耗によるものと思われます。を示す粘度、水分、全酸価、IRの各データは良好でした。結論ゲート機器の潤滑箇所の摩耗診断分析結果から摩耗が発生している箇所はギヤ歯面であり、摩耗形態は疲労摩耗であることが分かりました。この摩耗形態は、ギヤ歯面に荷重が繰り返しかかることにより、歯面の表面下で材料が疲労して剥離します。歯面に加わる荷重が過大である場合、観察される摩耗粒子は今回より大きな粒子が発生します。分析結果から推定されたバックラッシの増加分はμmでしたが、このバックラッシは、一対の歯車の噛み合いを円滑にするための、ピッチ円周上での歯面間の遊びです。この値が過大になると振動や騒音の原因となるため、ギヤの摩耗状態を判断するためには重要なパラメータです。今回観察された摩耗粒子は、やや大型の粒子が見られるものの観察された摩耗粒子がμmサイズの微小な粒子が支配的であることからバックラッシの値は小さいと判断できます。バックラッシの計算時に仮定した稼働時間や歯幅などの数値が正確であれば、本減速機は継続使用可能と判断できます。整備の必要な箇所の検討整備が必要な箇所は、本分析結果から確認されませんでした。しかし、分析結果から僅かではありますがギヤの摩耗が進行していることが確認されていますので、今後は定期的に潤滑油分析を実施し、その結果から摩耗の進行状況を確認することにより、整備の必要の有無を監視する方法が有用と思われます。潤滑油の劣化度診断一般的に潤滑油が劣化した場合、油の外観は黒褐色になり、粘度や全酸価が上昇しスラッジ等が発生します。また、その過程では劣化の兆候を示すカルボン酸の吸収がIRで確認できます。今回のは、全てのデータが良好の範囲にあり、潤滑油の劣化は確認されなかったことから、継続使用可能であり、交換の必要はないと判断します。潤滑管理の方法現在の潤滑油は年使用しています。年間使用して油の劣化が確認されていないことから、運転状況に大きな変化がなければ、本設備の場合少なくとも年間は使用することが可能であると考えられます。潤滑油の交換時期の判断は、今回の分析だけでは予測することは困難ですが、定期的に分析を実施し、その結果の傾向から劣化の進行状況を確認することで容易に可能になります。計数汚染度は当社推奨の管理限界値に到達していることから、濾過や更油により汚染度を改善されることを推奨します。現在のところ潤滑部は継続使用可能な状態にあると思われますが、今後は疲労摩耗が進行する場合がありますので、定期的に分析を実施し、摩耗の進行状況を確認されることを推奨します。次回分析の時期を理論的に求めたところ、最短で約時間となります。この時間は、油中汚染物が均一になるために必要とする時間であり、この時間を経過すれば、再分析の結果から状態の傾向を確認することが可能となりますので、これを参考に次回分析時期を検討されることを推奨します。尚、定期的な分析を実施する際には、に関する分析項目の実施を推奨します。今回の分析結果からは、油劣化の進行は確認されていませんが、定期的な分析により潤滑油の交換時期を管理することが可能となります。は良好と判断します。粘度粘度はmm/sと新油値mm/sに比較して、粘度変化率は-.％で、当社推奨の管理限界値である±％以内にあり、良好と判断します。水分は.と当社推奨の管理限界値の以内にあり、良好と判断します。全酸価全酸価は.mgKOH/gと、新油値..mgKOH/gに比較して変化はなく良好と判断します。IRIRの結果、油劣化の兆候を示すカルボン酸の吸収が確認されていないことから、良好と判断します。計数汚染度は当社推奨の管理限界値に到達していました。計数汚染度計数汚染度はNAS級と当社推奨の管理限界値のNAS級に到達していました。重量汚染度は.mg/mlでした。機器の潤滑状態摩耗粒子の形態観察の結果、疲労摩耗粒子が比較的多く観察されました。SOAPによる油中金属濃度SOAPによる油中金属濃度の結果、鉄、ニッケル、油の添加剤成分であるリン、外部から混入したと思われるアルミニウム、ケイ素が検出されました。SOAPによる油中金属濃度SOAPによる油中金属濃度の結果、鉄、銅、外部から混入したと思われるカルシウム、アルミニウムが検出されました。摩耗粒子診断異常摩耗の早期発見パラメータであるIs値がの乗とやや厳しい範囲にあり、摩耗粒子の形態観察の結果、疲労摩耗粒子が比較的多く観察されました。
報告№106-0352 報告№106-0352 | 分析№106-01884・1885 分析№106-01884・1885 | 106-01884_1885 | 油圧バルブでトラブルが発生した。中層部、底部の箇所から採油を実施し、油圧バルブのトラブル発生原因を調査する。中層部・底部試料油の汚染状況分析の結果、中層部、底部から採取した試料共に計数汚染度が当社推奨の管理限界値に到達し、重量汚染度は管理限界値を超えていました。フィルタ写真の結果、双方のフィルタ表面に茶褐色のスラッジが確認され、油中には粘着性のあるスラッジが発生していたことが確認されました。又、SOAP／D－SOAPの結果で鉄、銅が検出され、フェログラフィーの結果、中層部の試料には金属接触が厳しい場合に発生するシビア粒子や、局部的に高圧・高温となる場合に発生するフリクションポリマが比較的多く観察されたことから、汚染度が高い原因は、スラッジの発生、サーボシリンダ内壁及びブッシュの摩耗によるものと考えられました。油圧バルブのトラブル発生原因油圧バルブでトラブルが発生する原因は以下のつが考えられます。スラッジの発生摩耗粒子の増加外部からの異物混入これらの推定される原因を分析結果から確認しました。その結果、スラッジの発生、摩耗粒子の増加により油圧バルブのトラブルが発生したものと考えられました。これらのことは、汚染度が高い試料共に計数汚染度がNAS級と当社推奨の管理限界値に到達し、中層部の重量汚染度がmg/ml、底部の重量汚染度がmg/mlと共に管理限界値を超えていたことスラッジの発生中層部、底部共にフィルタ写真でフィルタ表面に茶褐色のスラッジが確認されたこと摩耗粒子とフリクションポリマが確認された中層部では異常摩耗の早期発見パラメータであるフェログラフィーのIs値がの乗とやや高く、摩耗粒子形態観察の結果、金属接触が厳しい場合に発生するシビア粒子、高圧・高温下で発生するフリクションポリマが観察されたこと鉄と銅が検出された中層部、底部共にSOAP／D－SOAPの結果で鉄、銅が検出されたこと以上のことから判断しました。今後の対策今回確認されたスラッジには粘着性があり、至急除去する必要があります。除去方法は、他電力でも数多く実績のある当社製清浄分散剤TS－の投与と濾過実施を推奨します。尚、全酸価が.mgKOH/gと良好の範囲にあり、油の劣化が確認されていないため、TS－投与後も継続使用可能です。工事方法の詳細につきましては、当社営業担当者にお尋ねください。
報告№109-09249 報告№111-00170 | 分析№109-001747 分析№111-000924 | 111-000924 | 潤滑油は継続使用可能な状態であり、また運転中における潤滑状態も正常であったものと判断します。本試料油は、汚染や摩耗に関するデータが異常として出やすいドレンバルブから採油されたにもかかわらず、分析の結果は全ての分析項目の値が当社推奨の管理基準値を満たしており、新油分析値との比較結果も問題となる値はありませんでした。分析結果特性低下特性低下に係るパラメータの分析結果は良好と判断します。粘度粘度はmm/sと新油値mm/sに対する粘度変化率は+％で、当社推奨の管理限界値である±％以内にあり、良好と判断します。全酸価添加タービン油の全酸価は、油メーカによって初期値が違うため統一した管理基準を設定するのが困難であることから、当社では管理限界値を設定しておらず、新油分析値との比較及び他の分析項目の結果より全酸価の状態判断を行います。その結果、全酸価はと新油値.mgKOH/gに比較して若干高くなっていますが、IRチャートに示すように劣化の兆候として現れるカルボン酸などの有機物・有機化合物の発生が確認されていないことから、良好と判断します。酸化安定度酸化安定度はminであり、当社推奨の管理限界値のmin以上であることから良好と判断します。有機物・有機化合物有機物・有機化合物は、IRチャートによる新油分析値との比較の結果、cm-付近に劣化の兆候を示すカルボン酸の吸収が確認されていないことから、良好と判断します。色相はL.であり、新油値のL.に比較して変化はないことから、良好と判断します。汚染に係るパラメータの分析結果は良好と判断します。水分は.ppmであり、当社推奨の管理限界値の以下であることから良好と判断します。汚染粒子数はNAS級であり、当社推奨の管理限界値のNAS級以内であることから良好と判断します。汚染度物重量は.mg/mlであり、当社推奨の管理限界値のmg/ml以内であることから良好と判断します。摩耗運転中における潤滑状態は正常であったものと判断します。異常摩耗の早期発見パラメータであるフェログラフィーのIs値がのマイナス乗と当社基準値と比較して良好の範囲にあったことから、潤滑箇所の潤滑状態は正常と判断します。金属濃度SOAP法により金属濃度を測定した結果、金属元素は検出されませんでした。金属濃度酸溶解法により金属濃度を測定した結果、潤滑箇所で発生する金属接触によって検出される錫が、外部から混入したと思われるカルシウムが、ナトリウムが検出されましたが僅かであり良好と判断します。
報告№107-4517 報告№107-4522 | 分析№107-00829 分析№107-00974 | 107-00974 | 分析の結果、本軸受は継続使用可能な状態にあると判断します。これらのことは、異常摩耗の早期発見パラメータであるIs値が.と良好の範囲にあり、ベアリング軌道面から発生した摩耗粒子はマイルドな潤滑状態で発生した摩耗粒子であり、潤滑状態は良好な状態で進行していると考えられること鉄濃度から計算したフレーキングの発生面積が内輪軌道面の面積の凡そ.％であること以上のことから判断しました。
報告№108-0227 報告№110-00745 | 分析№108-01664 分析№110-003524 | 110-003524 | Iカップリング発光分光分析供試グリースをSOAP／D－SOAPで分析した結果、検出された金属元素は、鉄、鉛、銅、アンチモン、錫、リン、亜鉛、カルシウム、アルミニウム、ケイ素、ナトリウムでした。これらの検出された金属元素から発生箇所を推定すると鉄、鉛、銅、アンチモン、錫・軸受等リン、亜鉛・グリース添加剤カルシウム、アルミニウム、ケイ素、ナトリウム・増ちょう剤であると思われます。このうち、機械部品が摩耗したと思われる元素はのグループです。フェログラフィー摩耗粒子の形態で比較的多く観察された粒子は、潤滑状態が正常な場合に発生する摩耗粒子でした。このような摩耗粒子が観察された場合には、潤滑部では正常なマイルド摩耗が発生していることが分かります。グリースのちょう度、滴点、全酸価、IRの各データは良好でした。グリースおよび軸受は継続使用可能な状態にあると判断します。
報告№109-09136 報告№112-00132 | 分析№109-001160 分析№112-000530 | 112-000530 | 潤滑油は継続使用可能な状態にあると判断します。但し、今後は障害予防を目的に以下の対策を推奨します。追加分析消泡性能が低下した場合、ギヤ歯面での油膜形成に影響が出て摩耗が進展することがありますので、フェログラフィーおよびSOAP-Tを追加して摩耗により発生する油中金属濃度や潤滑状態を確認することを推奨します。泡立ち試験泡立ち試験の結果は、-と新油値が-であるのに比較して高い値となっていたことから、消泡性能が低下していることが分かりました。今後の使用状況によっては油の酸化劣化が進行したり、ギヤ歯面およびベアリング軌道面で油膜切れが発生したりする場合があるため、消泡剤の添加による消泡性能の改善など何らかの対応が必要になると思われます。分析結果泡立ち試験の結果、消泡性能が低下していることが確認されました。粘度粘度は.mm/sと新油値.mm/sに比較して、粘度変化率は-.％で、当社推奨の管理限界値である±％以内にあり、良好と判断します。泡立ち試験泡立ち試験は-と新油に比較して高い値でした。水分は.ppmと当社推奨の管理限界値の以下であり、良好と判断します。酸価はmgKOH/gと新油値mgKOH/g以下にあり、良好と判断します。
報告№108-0030 報告№108-0030 | 分析№108-00140 分析№108-00141 | 108-00141 | 、汚染度、軸受の潤滑状態を確認する。今回の採油は、対象設備の停止中に排油口から実施しているため、油循環中に採油した場合に比較し、油中粒子の沈降の影響を受け、分析データが高濃度に出る可能性があります。今回の分析は以上のことを踏まえて結果を検討しました。分析の結果、計数汚染度はNAS級以上と当社推奨の管理限界値を超えており、また、異常摩耗の早期発見パラメータであるフェログラフィーのIs値が高いの乗となっていました。摩耗粒子の形態観察の結果、異物の噛み込みにより発生する切削粒子が多く観察され、フィルタ表面の異物を観察した結果、金属片、鉄錆、砂等が多く観察されました。更にSOAP／D－SOAPで鉄検出されたことから、汚染度が高い要因は、摩耗と採油の影響によるものと考えられました。今回の採油は対象設備の停止中に排油口から採油を実施しているため、これらの異物は、排油口配管内部に残留していた汚染物が検出された可能性が高いと思われます。観察された摩耗粒子の形態は、切削摩耗であり、異物が混入していない状態に比較して摩耗進行速度が速く注意が必要です。転がり軸受の場合、分の程度に寿命が低下することが知られています。今後、更に摩耗が進行し、転がり軸受の寿命の指標となるフレーキングに進展することが懸念されるため、運転再開後ヶ月以内に再度分析を実施し、潤滑状態を確認することを推奨します。一方、を示す粘度、水分、全酸価、IRの各データは良好の範囲にあることから、この油は継続使用可能と判断します。尚、上述しましたように、今回の採油は停止中の採油であるため、運転中の採油に比較して染度は高目に出ている可能性があります。次回採油のタイミングは、粒子の沈降の影響を極力抑え、油中粒子が均一な分散状態に近い状態で採油が実施できるように、対象設備の運転中、または停止直後に採油を実施されることを推奨します。
報告№109-09136 報告№113-00668 | 分析№109-001160 分析№113-002862 | 113-002862 | 潤滑油は、重量汚染度がmg/ml以上となっており、非常に汚染されていることが分かりました。汚染度が高いのは、機器停止中に油中粒子が沈降することで高濃度となるドレン部分から採油している影響や、潤滑油に添加されている固体潤滑剤であるモリブデンの影響と考えられます。一方では、油中金属濃度分析の結果では、固体粒子成分の鉄がを超えており、この鉄分が潤滑部に噛み込むことにより、摩耗を促進させる可能性があります。念のため、傾向監視が必要と思われます。軸受は継続使用可能な状態にあると判断します。但し、今後の摩耗推移を確認するためにも傾向監視を継続することが有効です。定期的な分析今後の凝着摩耗、疲労摩耗の推移を監視するため、定期的に分析を実施することを推奨します。最適な採油方法本試料油は、機器停止中にドレンから採油されているため、別紙油中粒子の沈降の影響に示すように、油中粒子が油槽底部に沈降し、分析データが高濃度に出ている可能性があります。正確なデータによる診断を行うためにも、今後の採油は、停止直後に実施されることを推奨します。異常摩耗の早期発見のパラメータであるIs値は、レベルとやや高い値でした。また、潤滑部の摩耗が認められたため、定期的に潤滑油分析を実施し、摩耗推移を監視することが有用と考えます。正常な摩耗粒子・潤滑状態が正常なマイルド摩耗により発生。シビア粒子・潤滑状態がやや厳しい凝着摩耗により発生。極微小領域で油膜切れが発生したことを示します。疲労摩耗粒子・繰返し応力による金属疲労で発生。大型化するとフレーキングの発生が懸念されます。シビア粒子は、摩擦面が将来的に異常摩耗へ進展する可能性を示唆しているため、傾向監視が有用と思われます。詳細は、別紙傾向監視が必要な摩耗粒子をご覧ください。計数汚染度はNAS級と当社推奨の管理限界値以下であるものの、やや高い値でした。D-SOAPで油の添加剤成分であるリン、モリブデンが検出され、フィルタ表面残渣に金属片、粘ちょう物、鉄錆、砂等が観察されたことから、汚染度が高い要因は、摩耗とスラッジ、そして外部混入異物の影響と思われます。粘度、水分、酸価、IRの各データは良好です。
報告№106-4509 報告№106-4509 | 分析№106-00265 分析№106-00265 | 106-00265 | 提供情報にストレーナサイズが不明となっていたため、ストレーナの影響を織り込んだ診断を行う事は出来ないが、使用されているストレーナサイズが一般的に使用される数μmレベルの精密なストレーナであった場合、添加剤が劣化してスラッジ化したものが認められるため、ストレーナ目詰まりの原因となる可能性が考えられた。尚、摩耗粒子の観察結果から、増速機の潤滑状態は良好であると判断できた。分析の結果、重量汚染度が.mg/mlと＃－と同程度の高い値を示していた。重量汚染度の上昇原因となっている汚染物は、＃－同様に添加剤成分のモリブデン、マグネシウム、亜鉛、リンがスラッジとして析出し、これに摩耗で発生した鉄、銅などが混合して粘性のあるスラッジになっていると推定された。これらのことは、異常摩耗の早期発見パラメータである潤滑状態指数はの乗とやや高いものの、摩耗の形態はマイルド摩耗と呼ぶ比較的小さな粒子が大勢を占めること計数汚染度は良好の範囲にあるものの、重量汚染度が.mg/mlと高い値を示し、フィルタ表面が茶褐色になっていること油中金属濃度の結果、ギヤやベアリングなどの鉄系材料の摩耗、モリブデン、マグネシウム、亜鉛、リンなどの添加剤の析出、外部から混入したカリウム、アルミニウムが検出されたこと以上のことから判断した。
報告№109-09136 報告№110-00013 | 分析№109-001160 分析№110-000053 | 110-000053 | ・摩耗状態油中金属濃度を発光分光法により分析した結果、検出された金属は異物の噛み込みなどで発生する鉄系の切削粒子やシビア粒子、黒色スラッジでしたが、これらに加えて局部的に高圧・高温となる場合に発生するフリクションポリマと外部から混入し砂等も観察されました。本試料油の潤滑部で発生している摩耗の形態は、SEM・XMAによる摩耗粒子の詳細観察の結果から切削摩耗と凝着摩耗であることが分かり、また摩耗粒子には鉄、マンガンを含む粒子が多かったことから、発生箇所が主軸等であると推定されました。この潤滑状態を異常摩耗の早期発見パラメータであるフェログラフィーのIs値でみたところ、やや厳しい潤滑状態を示すの乗となっていました。・汚染度計数汚染度はNAS級とやや高い値でした。フィルタ表面の異物観察で鉄錆、砂等が観察されたことから、摩耗と外部混入異物の影響と思われます。・粘度、水分、全酸価、IR、RBOTの各データは良好でした。潤滑油および軸受は継続使用可能な状態にあるものの、以下の対策が必要です。油中の汚染度がやや高いため、濾過を推奨します。また、分析の結果から確認された切削摩耗は、摩耗の発生原因となる異物の影響により摩耗が継続して発生する可能性があり、摩耗の進行速度も速いことから管理には注意が必要であり、定期的なトライボ診断による状態監視を推奨します。
報告№102-4002 報告№102-4002 | 分析№102-00200 分析№102-00200 | 102-00200 | 分析の結果、フェログラフィーを除く項目は良好でした。フェログラフィーの結果、外部から混入した砂や繊維屑がみられ、観察された摩耗粒子の中にはμmサイズの厳しい金属接触により発生した摩耗粒子がみられるものの、発生量が少なく、良好な潤滑状態で発生するμm以下の小さな粒子が支配的であることから潤滑状態は良好と判断します。尚、砂等の硬い異物が見られたため、今後、これらの異物が軸受に噛み込み、摩耗が進行することが懸念されるため、ヶ月後に再度分析を実施し、摩耗の進行状況を確認されることを推奨します。考察は良好と判断します。粘度は良好と判断します。粘度はmm/sと新油値.mm/sに比較して、粘度変化率は+％で、当社推奨の管理目安である±％以内にあり、良好と判断します。水分は良好と判断します。水分はppmと当社推奨の管理目安の以下であり、良好と判断します。全酸価は良好と判断します。全酸価は.mgKOH/gと新油値.mgKOH/g以内にあり、良好と判断します。IRの結果、良好と判断します。IRの結果、IRチャートに示すように新油パターンに比較して変化はなく、良好と判断します。は良好と判断します。計数汚染度は良好と判断します。計数汚染度はNAS級と当社推奨の管理目安のNAS級以下であり、良好と判断します。重量汚染度は良好と判断します。重量汚染度はmg/mlと当社推奨の管理目安のmg/ml以下であり、良好と判断します。機器の潤滑状態フェログラフィーの結果、外部から混入した砂や繊維屑がみられるものの、観察された摩耗粒子は、μm以下と小さく、潤滑状態は良好と判断します。SOAPの結果は良好です。油中の添加剤及びμm未満の摩耗粒子を検出できるSOAPの結果、摩耗により発生した鉄がppm検出され、油の添加剤成分であるリンがppm、亜鉛がppm、カルシウムがppm検出されました。D－SOAPの結果は良好です。大型の摩耗粒子を検出できるD－SOAPの結果、油の添加剤成分が析出したと思われる亜鉛が、カルシウムが検出されました。フェログラフィーの結果、摩耗の過酷度を示すIs値がの乗とやや高くなっていました。摩耗粒子の形態観察の結果、外部から混入した砂、繊維屑が多く見られることから、Is値が高い要因は、外部から混入した異物によるものと考えられました。尚、観察された摩耗粒子は、μm以下と小さく、マイルドな状態で摩耗状態が推移しており、良好と判断します。
報告№109-09136 報告№111-00666 | 分析№109-001160 分析№111-003364 | 111-003364_date120321 | トライボロジーを活用した設備診断法による結果、潤滑油の粘度が％上昇していることがわかりました。一般に、エンジンに使用されている潤滑油の粘度上昇の要因は、酸化や熱による劣化、或いは、異種油の混入や使用油と油名の相違などがあげられます。本試料油の場合、酸化や熱による劣化があった場合に上昇する酸価が上昇していないことと、塩基価も正常な範囲にあり、且つ、使用燃料がA重油であることなど、データからは粘度上昇の要因と合致するものがありません。そのため、油名の錯誤、あるいは高粘度のエンジン油を使用している可能性が考えられました。粘度上昇の原因を明確にするよう推奨します。更油ディーゼルエンジン中にSOAP-Tでカルシウムが検出された場合、そのカルシウムは燃料中の微量硫黄分と潤滑油中の添加剤とが化学反応して硫酸カルシウムになっていることが知られています。硫酸カルシウムは、いわゆる石膏であり、軸受の軟質金属に喰い込んだり、埋め込まれたりして潤滑中に相手材を切削し、結果として軸受寿命が短くなることが弊社の研究結果から判明しています。本試料油は、このカルシウム濃度が比較的高いため軸受メタルの摩耗が促進する可能性が極めて高いことから、可能であれば更油を推奨します。次回点検でオイルリングの点検燃焼ガス中の硫黄分と添加剤が反応して生成したカルシウム化合物が若干高い濃度を示していました。これは、オイルリングの摩耗により燃焼ガスのシール性が低下したためと推定されることから、次回点検ではオイルリングの摩耗状態の点検を推奨します。粘度上昇の要因分析粘度上昇の要因を知るには、劣化しているか、或いは異種油を使用しているかを明確に判断することが大切です。粘度上昇の原因を明確にすることを推奨します。定期的な分析凝着摩耗の進行が懸念されるため、今後は定期的に分析を実施し、摩耗の進行状況を確認することを推奨します。フェログラフィー異常摩耗の早期発見パラメータとして摩耗粒子を定量化して評価するフェログラフィーのIs値は、潤滑状態がやや厳しいの乗でした。摩耗粒子の形態で比較的多く観察された粒子は、潤滑状態が正常な場合に発生する摩耗粒子金属接触が厳しく、且つ、摩擦熱が高い場合に発生する黒錆局部的に高圧・高温となる場合に発生するフリクションポリマでした。これらの摩耗粒子が観察された場合、潤滑部で発生している摩耗形態は、正常なマイルド摩耗潤滑状態がやや厳しい凝着摩耗であり、そして局部的ではあるものの高圧・高温の箇所が発生していることも分かります。フリクションポリマは、潤滑油が摺動面に押し込められ高圧状態になると同時に、圧縮熱により高温状態になった結果、基油自身が重合反応を起こし生成することが知られています。そのため、高圧高温状態の解消がなされなければ、潤滑油の劣化が進行し、粘度上昇に因る潤滑異常に進展する場合があります。Iカップリング発光分光分析供試の潤滑油を分析した結果、検出された金属元素は、SOAP-Tの結果表に示すように、鉄、錫、リン、亜鉛、カルシウム、ナトリウムでした。検出されたこれらの金属元素から発生箇所を推定すると鉄、錫・エンジン部品リン、亜鉛、カルシウム・オイル添加剤ナトリウム・外部混入異物であると思われます。このうち、機械部品が摩耗したと思われる元素はのグループです。カルシウムなどの析出SOAP-Tでカルシウムがppm検出されました。この影響については、別紙カルシウムなどの析出をご覧ください。計数汚染度計数汚染度はNAS級以上と汚染されていましたが、これはNAS等級～μmのレンジが級以上であり、フィルタ表面の異物観察で金属片、鉄錆、砂、すす等が観察されたことから、汚染度が高い要因は、摩耗、エンジンオイルの反応生成物と外部混入異物の影響と思われます。潤滑油は、SOAP-Tでカルシウム濃度が比較的高いため軸受メタルの摩耗が促進する可能性が極めて高いことから、可能であれば更油を推奨します。粒度分布粒度分布は.～μmの範囲にあり、.μmにピークが確認されました。μm以下の粒子が多いことから、これらの微小サイズの粒子は燃焼して発生したすす等であると推定されました。潤滑は、H.～Hの間、時間使用されましたが、粘度は、要処置の値を示しており粘度上昇の原因を明確するか更油を推奨します。粘度は要処置と判断します。粘度は、mm/sと新油値のmm/sに比較して粘度変化率が+.％となっており、当社推奨の管理限界値である±％を超えていました。油名の錯誤、あるいは高粘度のエンジン油を使用している可能性が考えられました。水分は良好と判断します。水分は、当社推奨の管理限界値の以下にあり良好と判断します。酸価は良好と判断します。酸価は、新油値.mgKOH/g以内にあり良好と判断します。IRは良好と判断します。IRの結果、IRチャートに示すように新油に比較して変化がなく、油劣化兆候を示すカルボン酸の吸収も確認されていなかったことから良好と判断します。
報告№107-0366 報告№109-09254 | 分析№107-01900 分析№109-001891 | 109-001891 | 濾過前の試料油を分析した結果、摩耗粒子形態観察で金属接触が厳しく、且つ、摩擦熱が高い場合に発生する球状粒子がやや多く観察されました。）球状粒子観察された摩耗粒子の中でも球状粒子は、異常摩耗の兆候を示す形態のパラメータで、この摩耗粒子が発生する場合、潤滑状態に注意が必要です。球状粒子の発生原因は、一般に、溶接工事、溶接作業などによる溶接スパッタの混入電食による発生厳しい金属接触による摩耗が考えられます。球状粒子の発生原因が、）の溶接スパッタの混入であれば、今後増加しないと思われますが、）、）が考えられる場合は、原因を取り除かなければ球状粒子は増加すると考えられます。これらの障害発生に対する弊害を勘案の上、予防処置として運転再開後ヶ月以内に再度分析を実施し、球状粒子の発生の有無を確認されることを推奨します。念のため、主機の起動時、停止時の温度チャートから軸受温度に微妙な変化がないかを確認されることを併せて推奨します。
|  | 99-01700 | ホワイトメタルの主成分である錫濃度からメタルの摩耗体積は下式により求めることができます。式 C：錫濃度O：油量ρo：油の密度ρs：錫の密度式に各値を代入し求めると摩耗体積はcmとなります。一方、スラストメタルのパッドの面積を下式により求めることができます。式 R：スラストメタル外径半径r：スラストメタル内径半径c：スラストパッドの中心角式に各値にご提供いただいた値を代入し求めると枚あたりのパッド面積はcmとなります。本機のスラストパッドは枚あり、総面積はcmとなります。スラストメタルの摩耗する部分は、パッド面積の分の程度の部分が摩耗することを経験しており、総面積の分ののcmが平均的に摩耗したと仮定して摩耗深さを下式により求めることができます。式 式に式と式より求めた摩耗体積cmとスラストメタル総面積の分のcmを代入し摩耗深さを求めるとμmとなります。この摩耗深さから軸受表面の状況は、メタル表面の仕上げをRmaxμmとすると、表面粗さの分のの部分が摩耗したことが想像でき、このことから、本試料油のメタルでは、局部的に流体潤滑状態が保持できない、混合潤滑状態などの鏡面になっている部分が発生していることが考えられます。以上のことから、現在の潤滑状態は、良好な潤滑状態である流体潤滑と固体接触が混在する混合潤滑状態にあると推定されます。今度、更に摩耗が進行することが懸念されますので、ヶ月以内に分析を実施し、摩耗の進行状況を確認されることを推奨します。
報告№105-0081 報告№105-0081 | 分析№105-00577 分析№105-00577 | 105-00577 | 分析の結果、全てのデータが良好であることから、この油は継続使用可能であり、潤滑状態も正常と判断します。は良好と判断します。粘度は良好と判断します。粘度は.mm/sと新油値mm/sに比較して、粘度変化率は+％で、当社推奨の管理限界値である±％以内にあり、良好と判断します。水分は良好と判断します。水分は.ppmと当社推奨の管理限界値の以下であり、良好と判断します。全酸価は良好と判断します。全酸価は.mgKOH/gと当社推奨の管理限界値の.mgKOH/g以内にあり、良好と判断します。IRの結果、良好と判断します。IRの結果、油劣化の兆候を示すカルボン酸の吸収が確認されていないことから、良好と判断します。は良好と判断します。計数汚染度は良好と判断します。計数汚染度はNAS級と当社推奨の管理限界値のNAS級以内であり、良好と判断します。重量汚染度は良好と判断します。重量汚染度は.mg/mlと当社推奨の管理限界値のmg/ml以内であり、良好と判断します。機器の潤滑状態機器の潤滑状態は正常と判断します。SOAPの結果は良好です。SOAPの結果、油の添加剤成分であるリンがppm検出されました。軸受の摩耗を示す錫は検出されず、良好と判断します。D－SOAPの結果は良好です。D－SOAPの結果、外部から混入したカルシウムが検出されました。軸受の摩耗を示す錫は検出されず、良好と判断します。フェログラフィーの結果は良好です。異常摩耗の早期発見パラメータであるフェログラフィーのIs値が.と良好の範囲にあり、潤滑状態は良好と判断します。
報告№102-4074 | 分析№102-03092 | 102-03092 | 分析の結果、異常摩耗の早期発見パラメータであるフェログラフィーのIs値がの乗と当社推奨の管理目安を超えていました。平成年月に報告したミル号-№ロール＃及び＃軸受の損傷状態とトライボシステム診断結果の比較検討で軸受損傷時期の大よその予測式を求めました。予測式を別紙図に示します。この予測式に今回のIs値を代入して、損傷時期までの時間を計算すると.日後となります。摩耗粒子の形態観察の結果から、ロール軸と軸受内輪とのはめあい部の摩耗が進行している可能性がありますので、軸受の点検を検討するため、週間に度分析により摩耗の進行状況をチェックされることを推奨します。
報告№109-09136 報告№109-09220 | 分析№109-001160 分析№109-001662 | 109-001662 | 軸受の潤滑状態および初期試験を実施し、前回データと照合した結果、油中摩耗粒子に変化がないことが確認されました。油中の粒子濃度は、油膜破断による発生や油槽内などでの沈降が均衡したところで、いわゆる平衡状態になります。このバランスが崩れると増加する場合と減少する場合とに分かれます。本軸受では、油中の粒子が減少する要因となるフィルタ類は設置されておらず、濾過による減少は考えられません。油中の摩耗粒子に変化がなかったのは、摩耗粒子がほとんど発生せず、油槽内部での沈降があったためと考えられます。以上のことから、本軸受は摩耗の進行がなく、潤滑状態は安定した状態にあったものと判断します。これらのことは、前回に比較して、計数汚染度は等級に変化はなく、SOAP／D-SOAPの鉄および錫濃度に変化がないこと異常摩耗の早期発見パラメータであるフェログラフィーのIs値がのマイナス乗と良好の範囲にあること以上のことから判断しています。潤滑油の基本特性潤滑油の基本特性のIRおよびRBOTは良好の範囲にあることから、本試料油は継続使用可能と判断します。
報告№109-09287 報告№109-09287 | 分析№109-002054 分析№109-002054 | 109-002054 | 潤滑油および本軸受は継続使用可能な状態にあると判断できますが、軸受摺動面では高温・高圧になっている箇所があり、今後油劣化とともに摩耗が進行することが懸念されますので、運転再開後ヶ月以内に再度分析を実施し、油劣化の進行の有無ならびに潤滑状態を確認することを推奨します。
報告№108-5071 報告№111-00598 | 分析№108-02721 分析№111-002783 | 111-002783 | 潤滑油は継続使用可能な状態にあると判断します。は良好でした。分析結果は良好と判断します。粘度粘度は.mm/sと新油値mm/sに比較して、粘度変化率は-.％で、当社推奨の管理限界値である±％以内にあり、良好と判断します。水分はppmと当社推奨の管理限界値の以下にあり、良好と判断します。全酸価全酸価は.mgKOH/gと新油値.mgKOH/g以下にあり、良好と判断します。
報告№109-09136 報告№112-00253 | 分析№109-001160 分析№112-001014 | 112-001014 | 潤滑油は継続使用可能な状態にあると判断します。粘度、全酸価、IR、RBOTの各データは良好でした。油の余寿命は、使用油の使用期間または使用時間が不明であったため、ご依頼の油の余寿命に関する検討は行えませんでした。ただし、今回の結果がmin、新油値がminであることから、使用期間を仮にヶ月間と仮定すれば余寿命は十二分にあると言えます。可能であれば、使用期間、あるいは使用時間の情報をご提供下さい。水分は良好でした。
報告№104-4548 報告№104-0236 | 分析№104-01752 分析№104-01792 | 104-01792 | Aミル減速機の潤滑油を分析し、トライボ診断を実施しました。その結果、以下の通りでした。減速機の潤滑状態減速機の潤滑状態を知るためフェログラフィー及びSOAP／D-SOAPを実施しました。フェログラフィーの結果、観察された摩耗粒子は外部から混入した鉄錆、砂等の異物がほとんどで、摩耗粒子は少ないことが確認されました。又、SOAP／D-SOAPの結果、鉄がSOAPでppmD－SOAPでpm検出されました。以上の分析結果から、観察された摩耗粒子は非常に少なく、減速機は継続使用可能な状態にあると判断します。但し、油中の粒子を詳細に見ると、外部混入物が大勢を占め、ストレーナエア抜きバルブの配管内や配管付近油槽底部に堆積していた汚染物が排除できず、その汚染物を採取してしまった可能性が高いと考えられます。念のため、排油量を今回の～倍程度に増量し、再度採油・分析を実施し、摩耗の進行状況を確認されることを推奨します。潤滑油の劣化潤滑油の劣化状況を確認するため、全酸価及びIRを実施しました。その結果、全酸価が.mgKOH/gと新油値の.mgKOH/gに比較して高い値でした。しかし、IRの結果、新油のスペクトルに比較して変化がないことから、この油は継続使用可能と判断します。
報告№108-0208 報告№108-0208 | 分析№108-01530 分析№108-01530 | 108-01530 | 、汚染度、軸受の潤滑状態を確認する。本試料油は、採油した試料油量が不足しており、重量汚染度は参考値としてお考え下さい。今回の分析は以上のことを踏まえて結果を検討しました。分析の結果、計数汚染度がNAS級と当社推奨の管理限界値内にあるものの、やや高い値でした。また、異常摩耗の早期発見パラメータであるフェログラフィーのIs値がやや高いの乗となっていました。摩耗粒子の形態観察で異物の噛み込みにより発生する切削粒子、局部的に高圧・高温となる場合に発生するフリクションポリマが多く観察されました。更にSOAPでケイ素、D－SOAPで鉄が検出されたことから、汚染度が高い要因は、摩耗と採油の影響によるものと考えられました。今回の採油は対象設備の停止中に排油口から採油を実施しているため、これらの異物は、排油口配管内部に残留していた汚染物が検出された可能性が高いと思われます。観察された摩耗粒子の形態は切削摩耗であり、異物が混入していない状態に比較して、摩耗進行速度が速く注意が必要です。転がり軸受の場合、分の程度に寿命が低下することが知られています。今後、更に摩耗が進行し、転がり軸受の寿命の指標となるフレーキングに進展することが懸念されるため、油槽内を清掃されることを推奨します。一般に、潤滑油中からケイ素が検出された場合の原因として、油の消泡剤として使用されるシリコン系の添加剤が検出されるフェログラフィーおよびフィルタ表面の異物観察で砂が多く観察されるシリコングリースをシール部に塗布している場合、このシリコングリースが潤滑油に混入しているなどが挙げられますが、今回の原因は、フェログラフィーおよびフィルタ表面の異物観察で砂が少ないことから、ではないと思われます。およびについては、分析結果では確認することが出来ませんので、原因を絞込むため、消泡剤の投与をしていないか、また、シリコングリースを使用している箇所があるかについてご確認下さい。一方、を示す粘度、水分、全酸価、IR、RBOTの各データは良好の範囲にあることから、この油は継続使用可能と判断します。尚、上述しましたように、今回の採油は停止中の採油であるため、運転中の採油に比較して汚染度は高目に出ている可能性があります。採油は、粒子の沈降の影響を少なくすることが重要であり、そのため油中粒子が均一な分散状態で実施されることを併せて推奨します。
報告№109-09136 報告№112-00593 | 分析№109-001160 分析№112-002494 | 112-002494 | 潤滑油および対象設備は継続使用可能な状態にあると判断します。はフェログラフィーおよびSOAP／D-SOAPの結果から総合的に判断した結果、正常な状態にあると考えられます。フェログラフィー【定量分析：Is値】Is値は異常摩耗の早期発見パラメータのつで、摩耗粒子を定量化するために用います。Is値は前回に比較しての乗から変化はなく、低い値でした。フェログラフィー【定性分析：摩耗粒子および摩耗形態観察】分析結果から比較的多く観察された粒子は、以下の通りでした。正常な摩耗粒子・潤滑状態が正常なマイルド摩耗により発生。Iカップリング発光分光分析【SOAP／D-SOAP】検出された金属元素から発生箇所を推定すると、以下の通りでした。鉄、ニッケル、錫、亜鉛・軸受等リン・添加剤ナトリウム・外部混入異物軸受メタルの摩耗D-SOAPで錫が前回同様に検出されたことから、軸受メタルの摩耗が発生していると推定されます。分析結果から軸受メタルの摩耗深さを求めました。計算はD-SOAPの結果で得られている錫濃度と油量Lから計算し、当社の経験からメタル面積の約分の程度が摩耗したと仮定しました。その結果、メタル表面の平均的な摩耗深さは.μmとなり、メタルの表面粗さを軸受表面の一般的な粗さであるsと仮定すると、摩耗は軽微であると推定されます。計数汚染度は、前回に比較してNAS級からNAS級にランク減少し、良好でした。粘度、水分、全酸価、IR、RBOTの各データは、前回同様に良好でした。尚、RBOTは、新油値に比較して大きな値であり減少傾向は確認されませんでした。このことから、酸化防止剤の消耗は確認されず、この油は継続使用可能な状態にあると判断できました。
報告№109-09136 報告№109-09476 | 分析№109-001160 分析№109-002939 | 109-002939 | 前回同様に、汚染度、潤滑状態は良好でした。潤滑油および軸受は継続使用可能な状態にあると判断します。
報告№102-0128 報告№102-0128 | 分析№102-01052 分析№102-01052 | 102-01052 | 当社推奨の管理基準値内であり、良好と判断します。計数汚染度はNAS級であり、良好と判断します。計数汚染度はNASと当社推奨の管理目安のNAS級以下であり、良好と判断します。重量汚染度は良好と判断します。重量汚染度は.mg/mlと当社推奨の管理目安のmg/ml以下であり、良好と判断します。機器の潤滑状態D－SOAP及びフェログラフィーの結果、ホワイトメタルの摩耗粒子が確認されました。去年月にスラスト軸受はホワイトメタルから樹脂メタルに変更されておりますので、今回観察されたホワイトメタルは、樹脂メタル変更前に発生した摩耗粒子が系内に残留していると考えられます。SOAPの結果は良好です。SOAPの結果、金属元素は検出されませんでした。D－SOAPの結果、ホワイトメタルの主成分である錫が検出されました。ホワイトメタルの主成分である錫がppm検出されました。去年月にスラスト軸受はホワイトメタルから樹脂メタルに変更されており、前回から今回までの錫濃度が上昇していないこととをあわせて判断すると、樹脂メタル変更前に発生した摩耗粒子が系内に残留していると考えられます。フェログラフィーの結果、樹脂軸受の異常摩耗を示す摩耗粒子は観察されませんでした。フェログラフィーの結果、Is値がのマイナス乗と低いものの、外部から混入した異物が多く見られました。樹脂軸受は、砂などの固い異物に弱いため、軸受摺動面に噛み込み摩耗を進行させる場合があるため、ヶ月後に再度分析を実施し、摩耗の進行状況を確認されることを推奨します。
報告№109-09136 | 分析№109-001160 | 114-000949 | 分析の結果、水分がppmと当社推奨の管理限界値を大きく超えています。水分の影響で金属表面が腐食して腐食摩耗が発生することが懸念されます。対象設備は継続使用可能な状態にあると判断します。但し、異常摩耗の早期発見パラメータであるフェログラフィーのIs値がと正常な範囲にあるものの、摩耗粒子の形態観察で潤滑状態が正常な場合に発生する摩耗粒子、繰返し応力を受けて発生する疲労摩耗粒子、金属接触がやや厳しく、且つ、摩擦熱が高い場合に発生する黒錆、局部的に高圧・高温となる場合に発生するフリクションポリマが比較的多く観察されています。ギヤ歯面では、局部的に高圧・高温の部分が発生していると推定されます。更油水分の影響により金属表面で腐食摩耗が発生し、発生した鉄錆等の粒子が潤滑部に噛み込み摩耗が進行することがありますので、更油或いは水分除去を推奨します。定期的な分析今後懸念される凝着摩耗の進行を監視するため、定期的に分析を実施することを推奨します。
報告№108-0030 報告№108-6009 | 分析№108-00153 分析№108-00299 | 108-00299 | 初期試験を実施した結果、摩耗粒子の形態観察で外部から混入したと思われる鉄錆、砂等がやや多く観察され、D－SOAPで鉄、軸受メタルの主成分である錫が検出されました。現在のところ、軸受メタルの摩耗は僅かであり、継続使用可能と判断しますが、今後これらの異物が軸受摺動面に噛み込み摩耗が進行することが懸念されるため、夏期ピーク前に再度初期試験を実施し、摩耗の進行状況を確認することを推奨します。これらのことは、異常摩耗の早期発見パラメータであるフェログラフィーのIs値がの乗と良好の範囲にあるものの、摩耗粒子の形態観察の結果、外部から混入したと思われる鉄錆、砂等がやや多く観察されたことD－SOAPの結果、鉄および軸受メタルの主成分である錫が検出されたこと以上のことから判断しました。
報告№109-09136 報告№113-00528 | 分析№109-001160 分析№113-002251 | 113-002251 | 粘度、水分は良好です。計数汚染度は良好です。
報告№105-0283 | 分析№105-01792 | 105-01792 | 濾過前の試料油を分析した結果、摩耗粒子形態観察で前回同様にフリクションポリマが観察され、今回は摩擦熱が高い場合に発生する球状粒子も観察されました。球状粒子は、異常の兆候を示す形態のパラメータで、この摩耗粒子が発生する場合、潤滑状態に注意が必要です。球状粒子の発生原因は、一般に、溶接工事、溶接作業などによる溶接スパッタの混入、電食による発生、厳しい金属接触による摩耗、が考えられます。球状粒子の発生原因が、の溶接スパッタの混入であれば、今後増加しないと思われますが、が考えられる場合は、原因を取り除かなければ球状粒子は増加すると考えられます。これらの障害発生に対する弊害を勘案の上、予防処置としてヶ月以内に再度分析を実施し、この球状粒子の増加の有無を確認されることを推奨します。尚、念のため、主機の起動時、停止時の温度チャートから軸受温度に微妙な変化がないかを確認されることを推奨します。
報告№104-0112 | 分析№104-00883 | 104-00883 | 濾過後の試料油を分析した結果、SOAPの錫濃度を除く項目は良好でした。SOAPの結果でメタルの主成分である錫がppm検出されています。濾過を実施しているにもかかわらず錫が検出されたのは、発生している粒子サイズが濾過により除去され難いサブミクロンオーダーであると思われます。一般に、サブミクロンサイズの摩耗粒子が発生する場合は、低角回転速度より遅い速度で発生することが知られています。本試料では、起動・停止時のすべり速度が比較的遅くなった場合に発生していることが考えられます。サブミクロンオーダーの摩耗粒子を濾過する場合、濾過圧力が高いと摩耗粒子がフィルタから押し出されてしまう可能性もありますので、濾過圧力をkgf/cm以下の低い状態で濾過することを推奨します。尚、本機は、起動・停止時に摩耗していると考えられますので、軸受温度の変化に特に注意し、温度チャート上での温度監視にも十分注視するよう推奨します。
報告№109-09348 報告№109-09348 | 分析№109-002322 分析№109-002322 | 109-002322 | 結論現在のデータからは、潤滑油および本減速機の継続使用は可能な状態にあると判断できますが、減速機内部では疲労摩耗の発生が確認されており、今後も摩耗は継続して発生することが懸念されるため、定期的な分析により進行状況を確認することが必要と判断します。摩耗の進行状況を確認する周期を理論的に求めたところ、使用時間が最短で約時間経過後となりました。この時間は、摩耗により発生する油中粒子の濃度が発生と沈降が均衡する時間であり、この時間を経過すれば再分析の結果から潤滑状態の変化を確認することが可能となります。傾向監視によりデータが安定している確認が取れれば、分析周期は通常周期に戻して管理することが可能となります。は良好と判断します。粘度粘度はmm/sと新油値mm/sに比較して、粘度変化率は-％で、当社推奨の管理限界値である±％以内にあり、良好と判断します。水分はppmと当社推奨の管理限界値の以内にあり、良好と判断します。全酸価全酸価は.mgKOH/gと新油値.mgKOH/g以内にあり、良好と判断します。IRIRの結果、油劣化の兆候を示すカルボン酸の吸収が確認されず、且つ、新油のスペクトルパターンとほぼ一致していることから、良好と判断します。計数汚染度は当社推奨の管理限界値内にあり、良好と判断します。計数汚染度計数汚染度はNAS級と当社推奨の管理限界値のNAS級以内にあり、良好と判断します。重量汚染度はmg/mlでした。機器の潤滑状態摩耗粒子診断の結果、微小な疲労摩耗粒子が比較的多く観察されました。SOAPによる油中金属濃度SOAPによる油中金属濃度の結果、鉄、鉛、ニッケル、錫、油の添加剤成分であるリン、外部から混入したと思われるアルミニウム、ケイ素、ナトリウムが検出されました。SOAPによる油中金属濃度SOAPによる油中金属濃度の結果、鉄、アンチモン、油の添加剤成分であるリン、外部から混入したと思われるカルシウム、バリウム、アルミニウム、ナトリウムが検出されました。摩耗粒子診断異常摩耗の早期発見パラメータであるIs値がの乗と良好の範囲にあり、摩耗粒子の形態観察の結果、微小な疲労摩耗粒子が比較的多く観察されました。
報告№108-8005 報告№108-8005 | 分析№108-01594 分析№108-01594 | 108-01594 | 分析の結果、油中水分濃度がppmと当社推奨の管理基準値のを大きく超えていました。一方、異常摩耗の早期発見パラメータであるフェログラフィーのIs値が高いの乗と高く、摩耗粒子の形態観察でフレッティングまたは水分の影響により発生する赤錆が多く観察されました。すべり軸受フレッティングは、すべり軸受の場合、台金や軸受ケースなどの鉄系材料が接合されたり、勘合されていたりする部分から発生します。水分やフレッティングにより発生した赤錆が少量発生しても直ちに異常ではありませんが、起動停止が頻繁にあるような場合には、軟らかい軸受表面に、硬い赤錆が埋め込まれそれが原因で、摩耗が進行する場合があるため注意が必要です。転がり軸受およびギヤフレッティングが発生する箇所は、転がり軸受では、軸と内輪内面軸受箱と外輪外面軌道輪と転動体の箇所が考えられました。今後、水分の影響やフレッティングにより発生した赤錆がギヤ歯面および転がり軸受軌道面に噛み込み、ギヤ歯面の場合、切削摩耗や疲労摩耗に進展することが懸念されます。また、転がり軸受の場合、噛み込み傷が起点となって転がり軸受の寿命の指標となるフレーキングへの進展が懸念されるため、定期的に分析を実施し、摩耗の進行状況を確認されることを推奨します。回転数などの機器の諸元に関する情報が不足しているため、次回採油時期について述べることはできませんが、仮に出力軸の回転数がmin-の一般的な減速機の場合、運転時間が時間程度経過していれば次の評価が可能です。銅の溶出SOAPによる油中金属濃度の結果、銅がppm検出されており、銅を使用した部分の溶出が発生していると考えられます。この溶出は検出された亜鉛系添加剤の成分と銅が反応し、溶出することが知られています。銅濃度は別紙鉱油の酸化に対する金属触媒の影響に示すように銅濃度が増加すると酸化速度が速まりますので、酸化劣化の進行状況を油分析により監視されることを推奨します。水分を示す水分を除く項目は良好でしたが、水分がppmと当社推奨の管理限界値を大きく超えていました。今後、発錆予防のため水分除去を実施されることを推奨します。油の劣化状況をより精密に判定するには新油との比較が必要です。今後、油劣化の予測を行う場合、新油データが必要ですので、現在使用している貴社保有の新油をご提供下さい。粘度は良好と判断します。粘度は.mm/sでした。また、VGの規格値内にあることから良好と判断します。尚、粘度は、現在使用している貴社保有の新油分析結果を基準に管理する方法が望ましく、新油をご提供下さい。水分は当社推奨の管理限界値を超えていました。水分はppmと当社推奨の管理限界値のを超えていました。全酸価は新油との比較が出来ないため判定出来ませんでした。全酸価は.mgKOH/gでした。尚、全酸価は、現在使用している貴社保有の新油分析結果を基準に管理する方法が望ましく、新油をご提供下さい。IRの結果、水分の混入が確認されました。IRの結果、水分の混入が確認されました。尚、このIRも全酸価と同様に新油データとの比較による判断が必要ですので、現在使用している新油を分析することを推奨します。計数汚染度は測定不能でした。計数汚染度は測定不能でした。計数汚染度は水分の影響でセンサーエラーを起こして、測定不能でした。重量汚染度は.mg/mlでした。重量汚染度は.mg/mlでした。機器の潤滑状態フェログラフィーの結果、水分の影響、またはフレッティングにより発生する赤錆が多く観察されました。SOAPによる油中金属濃度の結果、鉄、銅が検出されました。SOAPによる油中金属濃度の結果、鉄、油の添加剤成分であるリン、亜鉛、カルシウムが検出されました。一方、銅がppm検出されました。銅を使用した部分の溶出が発生していると考えられます。この溶出は検出された亜鉛系添加剤の成分と銅が反応し、溶出することが知られています。銅濃度は別紙鉱油の酸化に対する金属触媒の影響に示すように濃度が増加すると酸化速度が速まりますので、酸化劣化の進行状況を油分析により監視されることを推奨します。SOAPによる油中金属濃度の結果、鉄、銅が検出されました。SOAPによる油中金属濃度の結果、鉄、銅、油の添加剤成分であるリン、亜鉛、外部から混入したと思われるカルシウム、ナトリウムが検出されました。フェログラフィーの結果、水分の影響、またはフレッティングにより発生する赤錆が多く観察されました。異常摩耗の早期発見パラメータであるフェログラフィーのIs値がの乗と高く、摩耗粒子の形態観察の結果、水分の影響、またはフレッティングにより発生する赤錆が多く観察されました。
報告№109-09136 報告№112-00680 | 分析№109-001160 分析№112-003147 | 112-003147 | 分析の結果、計数汚染度は当社推奨の管理限界値に到達していました。以下の対策を推奨します。濾過油中の汚染度が高いことから、バルブ類の動作障害やフィルタおよびストレーナの目詰まりが発生することが懸念されるため、濾過を推奨します。油中金属濃度Iカップリング発光分光分析【SOAP/D-SOAP】検出された金属元素から発生箇所を推定すると、以下の通りでした。鉄、錫、亜鉛・シリンダ内壁、ポンプ内部等リン・添加剤カルシウム、ナトリウム・外部混入異物計数汚染度は、前回に比較してNAS級からNAS級にランク上昇し、当社推奨の管理限界値に到達していました。重量汚染度は、.mg/mlから.mg/mlに減少し、良好でした。IRは良好でした。
報告№108-5071 報告№110-00235 | 分析№108-02721 分析№110-000911 | 110-000911 | 前回同様にを示す粘度、水分の各データは良好でした。全酸価は、別紙表および図に示す通り、..採油の.mgKOH/gから.採油分で.mgKOH/gに一旦下降したものの、それ以降今回まで上昇傾向にありました。現在のところ、IRで油劣化の兆候を示すカルボン酸の吸収が確認されていないことから、現状は使用可能と判断しますが、今後は油の劣化進行に注意が必要です。泡立ち試験の結果は、-と新油値が-であるのに比較して高い値となっていたことから、消泡性能が低下していることが分かりました。今後の使用状況によっては油の酸化劣化が進行したり、ギヤ歯面およびベアリング軌道面で油膜切れが発生したりする場合があるため、消泡剤の添加による消泡性能の改善など何らかの対応が必要になると思われます。潤滑油は継続続使用可能な状態にあるものの、今後は障害予防を目的に以下の対策を推奨します。消泡性能の低下消泡性能が低下した場合、ギヤ歯面での油膜形成に影響が出て摩耗の発生が進展することがあります。今後は消泡性能低下の影響により摩耗が進展する可能性がありますので、フェログラフィーおよびSOAPを追加するとともに、分析周期を短縮して傾向監視を強化することを推奨します。全酸価の上昇今後、全酸価の上昇が予測されますので、同様に分析周期を短縮して傾向監視を強化することを推奨します。泡立ち試験の結果、消泡性能が低下していることが確認されました。粘度粘度は.mm/sと新油値mm/sに比較して、粘度変化率は+％で、当社推奨の管理限界値である±％以内にあり、良好と判断します。泡立ち試験泡立ち試験は-と新油に比較して高い値でした。水分はppmと当社推奨の管理限界値の以下であり、良好と判断します。全酸価全酸価は.mgKOH/gと新油値.mgKOH/gに比較して高いものの、IRの結果で油劣化の兆候を示すカルボン酸の吸収が確認されていないことから、良好と判断します。
報告№109-09136 報告№113-00116 | 分析№109-001160 分析№113-000447 | 113-000447 | 臨時・濾過前の試料油を分析した結果、前回に比較してD-SOAPで鉄が.からppmに増加し、計数汚染度はNAS級からNAS級にランク上昇し、処置領域にありました。今後、バルブ類の動作障害やフィルタの目詰まりが発生することが懸念されるため、以下の対策を推奨します。濾過今後、バルブ類の動作障害やフィルタの目詰まり等が発生することが懸念されるため、至急濾過を推奨します。はフェログラフィーおよびSOAP／D-SOAPの結果から総合的に判断した結果、継続使用は可能ですが、今後の機器の機能を確認するためにも傾向管理が有用と考えます。フェログラフィー【定量分析：Is値】Is値は異常摩耗の早期発見パラメータのつで、摩耗程度を定量化するために用います。前回に比較してIs値はの乗から乗に上昇し、やや不良領域にありました。フェログラフィー【定性分析：摩耗粒子および摩耗形態観察】観察された代表的な粒子は、以下の通りでした。正常な摩耗粒子・潤滑状態が正常なマイルド摩耗により発生。切削粒子・異物や金属表面の微小突起による切削摩耗により発生。シビア粒子・潤滑状態がやや厳しい凝着摩耗により発生。金属潤滑部が局部的に油膜切れを起していると考えられます。観察された摩耗粒子の中でも切削粒子、シビア粒子は、注意が必要です。切削摩耗は、他の摩耗形態に比較して摩耗進行速度が速く注意が必要で、定期的なトライボ診断による状態監視が必要と考えます。切削摩耗の原因となる混入異物が残留している場合、この異物により切削摩耗が継続して発生する可能性があります。シビア粒子は、凝着摩耗に分類されます。これらの摩耗粒子は、摺動面で凝着、破断を繰り返し、この過程で生じる移着粒子が成長して摩耗粒子となります。そのため、摺動面では局部的に油膜切れが発生していることを示しています。この状態が継続した場合、摩耗粒子のサイズは徐々に大型化していき、設備の損傷に至る場合がありますので、傾向監視が必要です。Iカップリング発光分光分析【SOAP／D-SOAP】検出された金属元素から発生箇所を推定すると、以下の通りでした。鉄、銅、錫、亜鉛・シリンダ内壁、ポンプ内部等バリウム・添加剤カルシウム、アルミニウム、ナトリウム・外部混入異物D-SOAPの結果、前回に比較して鉄が.からppmに増加していたことから、主にサーボシリンダ内壁やポンプ内部で摩耗が発生している可能性が考えられます。今後、さらに摩耗が進行した場合、バルブ類の動作障害やフィルタの目詰まり等が発生することが懸念されます。前回に比較して計数汚染度はNAS級からNAS級にランク上昇し、処置領域にありました。さらに、重量汚染度は.mg/mlから.mg/mlに増加し、やや不良領域にありました。フィルタ表面の異物観察で金属片、鉄錆、砂等が観察されたことから、汚染度が高い要因は、摩耗と外部混入異物の影響と思われます。粘度、水分、酸価、RBOTの各データは良好でした。
報告№109-09375 報告№109-09375 | 分析№109-002517 分析№109-002517 | 109-002517 | ギヤおよび軸受の摩耗は安定しており、継続使用可能な状態にあると判断します。尚、トライボ診断では、バックラッシの増加量を分析結果から計算できますので、構造が確認できる図面、ギヤの形式、歯形、モジュール、歯数、歯幅をお知らせ下さい。計算結果をご報告いたします。計数汚染度は良好と判断します。計数汚染度計数汚染度はNAS級と当社推奨の管理限界値のNAS級以内にあり、良好と判断します。重量汚染度は.mg/mlでした。機器の潤滑状態フェログラフィーの結果、異物の噛み込みなどで発生する切削粒子が比較的多く観察されました。SOAPSOAPの結果、油の添加剤成分であるリンが検出されました。摩耗により発生する鉄が検出されていないことから、良好と判断します。D－SOAPD－SOAPの結果、摩耗により発生する鉄が検出されました。フェログラフィー異常摩耗の早期発見パラメータであるフェログラフィーのIs値がの乗とやや高く、摩耗粒子の形態観察の結果、異物の噛み込みなどで発生する切削粒子が比較的多く観察されました。
報告№103-6073 | 分析№103-01631 | 103-01631 | 回目の初期試験を実施した結果、摩耗は安定していると判断します。これらのことは、前回に比較して、計数汚染度はランク減少し、SOAP／D-SOAPの鉄及び錫濃度に変化がなく、異常摩耗の早期発見パラメータであるフェログラフィーのIs値が、.から.と変化がないことから判断しました。尚、RBOTが前回に比較し、min上昇したのは、新油の補充の影響によると思われます。今後は、今回のRBOT値によりデータ管理を行います。
報告№107-4543 報告№107-4544 | 分析№107-02132 分析№107-02173 | 107-02173 | トライボ診断の結果、粘度を除く項目は良好でした。粘度は、新油値のmm/sに比較し変化率が-％のmm/sとなっており、当社推奨の管理限界値である±％を超えていました。IRの結果、異種油の混入や劣化の進行が確認されなかったことから、粘度の低下は、潤滑油の製造ロットによる差異、または、潤滑油の分子がせん断作用を受け粘度が低下したことなどが考えられます。現在のところ、本試料油は継続使用可能な状態にありますが、定期的に分析を実施し、粘度の低下および油の劣化の進行状況を確認することを推奨します。尚、補充用として尻労WFに保管している新油がありましたら、ml程度ご提供下さい。新油の粘度をチェックいたします。粘度が当社推奨の管理限界値を超えていました。粘度は当社推奨の管理限界値を超えていました。粘度はmm/sと新油値mm/sに比較して、粘度変化率は-％で、当社推奨の管理限界値である±％を超えていました。粘度はmm/sでした。粘度はmm/sでした。粘度指数はでした。粘度指数はでした。水分は良好。水分はppmと当社推奨の管理限界値の以下であり、良好と判断します。全酸価は良好。全酸価は.mgKOH/gと新油値.mgKOH/g以内であり、良好と判断します。
報告№107-4545 報告№108-5101 | 分析№107-02185 分析№108-03160 | 108-03160 | トライボ診断の結果、粘度を除く項目は良好です。粘度は、前回同様に新油値のmm/sに比較し変化率が-％のmm/sとなっており、当社推奨の管理限界値である±％を超えています。粘度低下の要因のひとつとなる異種油の混入や劣化がIRで確認できなかったことから、今回の粘度低下は、潤滑油の製造ロットによる差異、または、潤滑油の分子がせん断作用を受けて低下したことなどが考えられます。現在のところ、本試料油は継続使用可能な状態にありますが、粘度低下は、シール部からの漏れ量の増加や、油膜形成に影響し摩耗の促進につながりやすくなることから、定期的な分析により粘度の低下および油の劣化の進行状況を確認することを推奨します。粘度が当社推奨の管理限界値を超えています。粘度は当社推奨の管理限界値を超えています。粘度はmm/sと新油値mm/sに比較して、粘度変化率は-％で、当社推奨の管理限界値である±％を超えています。粘度はmm/sです。粘度はmm/sです。粘度指数はです。粘度指数はです。水分は良好。水分はppmと当社推奨の管理限界値の以下にあり、良好と判断します。全酸価は良好。全酸価は.mgKOH/gと新油値.mgKOH/gと比較して高いものの、IRの結果で、劣化の兆候が確認されなかったことから、良好と判断します。
報告№109-09136 報告№112-00522 | 分析№109-001160 分析№112-002145 | 112-002145 | 軸受は継続使用可能な状態にあると判断します。但し、SOAPで銅濃度が高いことから、以下の対策を推奨します。油劣化の確認今後、別紙鉱油の酸化に対する金属触媒の影響に示すように銅濃度の増加に伴い酸化速度が速まる可能性があるため、定期的に分析を実施し、油劣化の進行状況を確認することを推奨します。はフェログラフィーおよびSOAP/D-SOAPの結果から総合的に判断した結果、やや厳しい状態にあると考えられます。フェログラフィー【定量分析：Is値】Is値は異常摩耗の早期発見パラメータのつで、摩耗粒子を定量化するために用います。前回に比較してIs値はのマイナス乗からマイナス乗と良好の範囲にあり、低い値でした。フェログラフィー【定性分析：摩耗粒子および摩耗形態観察】分析結果から比較的多く観察された粒子は、以下の通りでした。正常な摩耗粒子・潤滑状態が正常なマイルド摩耗により発生。Iカップリング発光分光分析【SOAP/D-SOAP】検出された金属元素から発生箇所を推定すると、以下の通りでした。銅、ニッケル・軸受等リン、亜鉛・添加剤カルシウム、ナトリウム、ホウ素・外部混入異物銅の溶出SOAPの結果、前回に比較して銅がからppmに増加していました。銅の溶出箇所は、貴社ご提供の図面からデフレクターとバッフルという部品からと考えられます。これらの部品はオイルシールの役目を果たしていることから、溶出が継続した場合、シャフトとのギャップが増大し、油漏れの原因になることが懸念されます。巡視の際には油漏れと油面の低下に注意を払う必要があります。今後は、銅の溶出が継続した場合、ギャップが増大することにより油漏れが発生し、さらには油面低下により潤滑不良が発生し、摩耗が進行することが懸念されます。また、銅濃度の増加は、別紙鉱油の酸化に対する金属触媒の影響に示すように濃度の増加とともに酸化速度が加速することが分かっています。計数汚染度は、前回に比較してNAS級からNAS級にランク低下し、重量汚染度は、.mg/mlから.mg/mlに増加しているものの、当社推奨の管理限界値以下にあり、共に良好でした。分析結果は良好と判断します。計数汚染度計数汚染度はNAS級と当社推奨の管理限界値のNAS級以下にあり、良好と判断します。重量汚染度は.mg/mlと当社推奨の管理限界値のmg/ml以下にあり、良好と判断します。SOAPの結果、銅が高い値でした。SOAPSOAPの結果、油の添加剤成分であるリン、亜鉛が検出されました。一方、銅が検出されました。銅を使用した部分の溶出が進行していると考えられます。この溶出は検出された亜鉛系添加剤の成分と銅が反応し、溶出することが知られています。別紙鉱油の酸化に対する金属触媒の影響に示すように銅濃度が増加すると酸化速度が速まります。D-SOAPD-SOAPの結果、摩耗により発生する鉄および錫が検出されていないことから、良好と判断します。フェログラフィー異常摩耗の早期発見パラメータであるフェログラフィーのIs値がのマイナス乗と良好の範囲にあり、摩耗状態は正常と判断します。
報告№108-0411 報告№110-00656 | 分析№108-02744 分析№110-003054 | 110-003054 | グリースの物理的性状グリースの物理的性状は、グリースの硬さや、徐々に温度を上昇させた恒温槽内でグリースが滴になって滴下する初滴温度、グリース中のスラッジの発生量などを判断パラメータに、ちょう度、滴点、全酸価、有機物・有機化合物として評価します。分析の結果、グリースの硬さを示すちょう度は、新グリース値のに比較してとほぼ変化はなく、また、グリースが滴になって滴下するときの温度を示す滴点が新グリース値のに比較して本試料はと高いものの、劣化の兆候として現れる有機物・有機化合物が見られなかった。グリース中のスラッジの発生量を示す全酸価は、新油値の.mgKOH/gに対して.mgKOH/gと減少しており、さらには有機物・有機化合物の結果でグリース中の油が劣化した場合に発生するカルボン酸の発生も確認されなかった。以上のように、グリースの物理的性状の健全性を示す各パラメータは全て良好であり、グリースの劣化は確認されませんでした。グリースは継続使用可能な状態にあると判断します。
報告№109-09136 報告№112-00589 | 分析№109-001160 分析№112-002449 | 112-002449_date130409 | 分析の結果、潤滑油の劣化はなく、汚染度は良好な範囲にあることから、継続使用可能な状態にあると判断します。軸受分析の結果、軸受は継続使用可能な状態にあると判断します。但し、切削摩耗や疲労摩耗が発生しており、今後も摩耗の進行を傾向監視するため、以下の対策を推奨します。定期的な分析定期的に分析を実施することにより、データの変化から異常の兆候を早期に発見することが可能となります。また、今回は対象設備の初回分析であるため、あと最低でも回分析を実施し、分析データの変化から今後の分析周期を検討することを推奨します。は、劣化はなく良好と判断します。粘度粘度は、mm/sと新油値mm/sに比較して、粘度変化率は-.％で、当社推奨の管理限界値である±％以内であり、良好と判断します。水分は、.ppmと当社推奨の管理限界値の以下であり、良好と判断します。酸価は、.mgKOH/gと新油値.mgKOH/g以下であり、良好と判断します。IRIRチャートの結果、新油と使用油のスペクトルパターンはほぼ一致し、また、油劣化の兆候を示すカルボン酸の吸収が確認されていないことから、良好と判断します。は清浄で、良好と判断します。計数汚染度計数汚染度は、NAS級と当社推奨の管理限界値NAS級以下であり、良好と判断します。重量汚染度は、.mg/mlと当社推奨の管理限界値mg/ml以下であり、良好と判断します。光学顕微鏡写真重量汚染度で濾過したフィルタ表面上の夾雑物を光学顕微鏡で観察した結果、金属片、鉄錆、砂等が観察されました。はフェログラフィーおよびSOAP-Tの結果から総合的に判断した結果、継続使用は可能ですが、機器の機能を保持するためにも傾向管理が有用と考えます。フェログラフィー【異常摩耗指数：Is値】Is値は異常摩耗の早期発見パラメータのつで、摩耗粒子を定量化するために用います。今回のIs値はの乗と高い値でした。フェログラフィー【定性分析：摩耗粒子および摩耗形態観察】観察された摩耗粒子は、以下の通りでした。切削粒子・異物や金属表面の微小突起による切削摩耗により発生。疲労摩耗粒子・繰返し応力を受けて発生。フリクションポリマ・局部的に高圧・高温となる場合に発生。観察された摩耗粒子の中には、μmサイズの大型の疲労摩耗粒子が観察されました。疲労摩耗粒子は、視野に個と少ないことから、直ちに異常ではないものの、今後さらに摩耗が進行することが懸念されます。また、観察された摩耗粒子の中でも切削粒子は、注意が必要です。摩耗形態の中でも切削摩耗は摩耗進行速度が速く、転がり軸受でこの摩耗形態が発生した場合には寿命が分の程度に低下することも知られており、切削摩耗により生じた軌道面の損傷が起点となって、転がり軸受の寿命となるフレーキングに進展することから、傾向監視が必要です。Iカップリング発光分光分析【SOAP-T】検出された金属元素から発生箇所を推定すると、以下の通りでした。鉄、ニッケル、亜鉛・軸受等カルシウム、バリウム、ナトリウム・外部混入異物
報告№108-5112 報告№108-5112 | 分析№108-03605 分析№108-03605 | 108-03605 | 粘度、泡立ち試験を除く項目は良好でした。粘度は.mm/sと新油値mm/sに比較して、粘度変化率は-％で、当社推奨の管理限界値である±％を超えていました。今後、粘度の低下により油膜切れが発生し、金属接触が発生することが懸念されるため、更油を実施することを推奨します。泡立ち試験の結果は、一般的には消泡性能が低くいと判断できる値の-でした。また、新油値の-に比較して高い値であることから、消泡性能が低下していることが確認されました。今後の使用時間によっては、油の酸化劣化が進行したり、ギヤ歯面およびベアリング軌道面で油膜切れが発生したりする場合があるため、消泡剤の添加による消泡性能の改善が必要になると思われます。機器の潤滑状態潤滑状態指数はのマイナス乗と濾過設備のない機器であれば正常な潤滑状態にあると判断できますが、ギヤボックスの油系統にはインラインフィルタとオフラインフィルタがあり、μmサイズ以上の粒子の大部分は捕捉され、異常な摩耗状態が発生したとしても正常な潤滑状態にあると誤認してしまう可能性があります。そこで、フィルタが設置されていない場合の潤滑状態を、一般的なフィルタの効率である.と仮定して粒子の発生状況から潤滑状態を推定しました。その結果、ギヤは継続使用可能な状態にあると思われますが、潤滑状態指数は摩耗がやや厳しい状態であるの乗領域にあると推定できます。推定結果は、フィルタの濾過効率を仮定して求めたものですが、フィルタがない状態では油中の粒子濃度は現在より高いことは明らかです。そのためヶ月後に再度分析を実施し、摩耗進行の有無をチェックすることを推奨します。尚、フィルタの捕捉の影響による誤認を避けるため、これまでの採油箇所に加え、インラインフィルタやオフラインフィルタの捕捉物も分析し、その結果から潤滑状態を評価することを提案します。フィルタ捕捉物の分析を実施する際には、フィルタ使用時間の情報をご提供いただけますようお願い致します。粘度は当社推奨の管理限界値を超えています。泡立ち試験の結果、消泡性能が低下しています。粘度は当社推奨の管理限界値を超えています。粘度は.mm/sと新油値mm/sに比較して、粘度変化率は-％で、当社推奨の管理限界値である±％を超えています。粘度は.mm/sとなっています。粘度は.mm/sとなっています。粘度指数はとなっています。粘度指数はとなっています。泡立ち試験は-となっています。泡立ち試験は-と新油に比較して高い値であり、消泡性能が低下しています。水分は良好。水分はppmと当社推奨の管理限界値の以下であり、良好と判断します。全酸価は良好。全酸価はmgKOH/gと新油値mgKOH/g以内にあり、良好と判断します。機器の潤滑状態摩耗粒子の形態観察の結果、ギヤ歯面の摩耗で発生したと推定されるμmサイズの摩耗粒子が観察されています。μmサイズの摩耗粒子が観察されています。異常摩耗の早期発見パラメータである潤滑状態指数がのマイナス乗と正常の範囲にあるものの、摩耗粒子の形態観察の結果、ギヤ歯面の摩耗で発生したと推定されるμmサイズの摩耗粒子が観察されています。
報告№107-4545 報告№108-5033 | 分析№107-02185 分析№108-01093 | 108-01093 | トライボ診断の結果、全てのデータが良好であることから、この油は継続使用可能と判断します。は良好と判断します。粘度は良好。粘度は.mm/sと新油値mm/sに比較して、粘度変化率は-％で、当社推奨の管理限界値である±％以内にあり、良好と判断します。粘度はmm/sでした。粘度はmm/sでした。粘度指数はでした。粘度指数はでした。水分は良好。水分はppmと当社推奨の管理限界値の以下であり、良好と判断します。全酸価は良好。全酸価は.mgKOH/gと新油値.mgKOH/gに変化はなく、良好と判断します。
|  | 113-002511 | フェログラフィーで観察された代表的な摩耗粒子は以下の通りです。疲労摩耗粒子・繰返し応力による金属疲労で発生。大型化するとフレーキングの発生が懸念されます。鉄錆等・外部から混入したと考えられます。
報告№108-0227 報告№110-00453 | 分析№108-01664 分析№110-002047 | 110-002047 | 前回に比較してSOAP／D－SOAPの鉄および錫濃度に変化はなく、異常摩耗の早期発見パラメータであるフェログラフィーのIs値がのマイナス乗と良好でした。汚染度前回に比較して計数汚染度はNAS級からNAS級にランク増加しているものの、当社推奨の管理限界値内にあり、良好でした。軸受は継続使用可能な状態にあると判断します。は良好と判断します。計数汚染度計数汚染度はNAS級と当社推奨の管理限界値のNAS級以内にあり、良好と判断します。重量汚染度は.mg/mlと当社推奨の管理限界値のmg/ml以内にあり、良好と判断します。機器の潤滑状態機器の潤滑状態は正常と判断します。SOAPSOAPの結果、油の添加剤成分であるリンが検出されました。摩耗により発生する鉄および錫が検出されていないことから、良好と判断します。D－SOAPD－SOAPの結果、摩耗により発生する鉄および錫が検出されていないことから、良好と判断します。フェログラフィーフェログラフィーの結果、異常摩耗の早期発見パラメータであるIs値がのマイナス乗と良好の範囲にあり、潤滑状態は正常と判断します。
報告№109-09569 報告№109-09569 | 分析№109-003525 分析№109-003525 | 109-003525 | を示す水分、全酸価の各データは良好でした。前回同様に粘度はmm/sと新油値mm/sに比較して、粘度変化率は-％で、当社推奨の管理限界値である±％以内にあるものの、低下していました。今後、粘度の低下により油膜切れが発生し、金属接触が発生することが懸念されます。泡立ち試験の結果は、-と新油値が-であるのに比較して高い値となっていたことから消泡性能が低下していることが分かりました。潤滑状態の異常の早期発見パラメータである潤滑状態指数は、のマイナス乗と濾過設備のない機器であれば正常な潤滑状態にあると判断できます。・消泡性能の低下消泡性の性能が低下していることが確認されたことから、今後の使用状況によっては油の酸化劣化が進行したり、ギヤ歯面およびベアリング軌道面で油膜切れが発生したりする場合があるため、消泡剤の添加による消泡性能の改善など何らかの対応が必要になると思われます。・潤滑状態濾過設備のない機器であれば正常な潤滑状態にあると判断できますが、当該機の潤滑系にはフィルタが設置されているため、別紙インライン・オフラインフィルタの影響に示すとおり、潤滑状態が異常となり大型の摩耗粒子が発生したとしても、粒子の大部分が捕捉されてしまい正常な潤滑状態にあると誤認してしまう可能性があります。このようなフィルタの影響を考慮に入れたLCインデックスは、摩耗がやや厳しい状態に分類されるの乗領域となりました。フィルタの影響を考慮した潤滑状態指数は、前回のの乗から乗に桁低下し、運転状態が前回と大きな差がなければ、摩耗は安定している状態にあると思われます。結論粘度および消泡性能の低下が確認されたものの、ギヤおよび転がり軸受は、継続続使用可能な状態にあると思われます。尚、今後は障害予防を目的に以下の対策を推奨します。粘度の低下が確認されたことから、早めに更油を推奨します。現在のところ摩耗は安定した状態にあると思われますが、運転条件によっては摩耗の進行が速まる場合も想定されるため、今後は潤滑油の分析に加えてフィルタ付着物の分析を実施し、異常な摩耗状態発生の有無を精密に確認することを推奨します。消泡性能の改善は、添加する消泡剤の効果をテストにより確認する必要がありますので、必要な場合は当社営業担当者までお知らせ下さい。粘度は当社推奨の管理限界値内にあるものの、低下していました。泡立ち試験の結果、消泡性能が低下していることが確認されました。粘度粘度はmm/sと新油値mm/sに比較して、粘度変化率は-％で、当社推奨の管理限界値である±％以内にあるものの、低下していました。粘度粘度は.mm/sでした。粘度指数粘度指数はでした。泡立ち試験泡立ち試験は-と新油に比較して高い値でした。水分はppmと当社推奨の管理限界値の以下であり、良好と判断します。全酸価全酸価はmgKOH/gと新油値mgKOH/gに比較して高いものの、IRの結果で油劣化の兆候を示すカルボン酸の吸収が確認されていないことから、良好と判断します。機器の潤滑状態精密な濾過設備がない機器であれば、潤滑状態指数は正常の範囲にあると判断します。潤滑状態指数異常摩耗の早期発見パラメータである潤滑状態指数がのマイナス乗と精密な濾過設備がない機器であれば、潤滑状態指数は正常の範囲にあると判断します。
報告№109-09136 報告№112-00588 | 分析№109-001160 分析№112-002422 | 112-002422 | 、汚染状態、摩耗状態ポンプディーゼルエンジンと潤滑油は、継続使用可能な状態であるため、分解点検の必要はないと判断します。但し、今後の摩耗進行を傾向監視するため、＜以下のに示す＞対策を推奨します。余寿命予測フェログラフィーのIs値は、前回に比較しての乗から乗に桁低下し、安定した潤滑状態になっていることがわかります。このような安定した潤滑状態では、異常な方向に向かう上昇角を示さないことからIs値による余寿命予測はできませんが、前回と今回のデータを比較した結果から判断すると、少なくとも年程度の間は継続して使用が可能な状態にあると判断します。次回点検でピストンリングとメタル摩耗の点検と更油当該機の油中からカルシウム化合物がやや高い濃度で検出されたため、この化合物がコンロッドメタルやクランクメタルの摩耗を促進させる懸念があります。化合物発生の原因は、ピストンリングの摩耗によって燃焼ガスのシール性が低下し、燃焼ガス中の硫黄分と油中のカルシウム添加剤が反応するためと考えられます。そのため、次回点検では第一にピストンリングの摩耗状態の点検を推奨すると共に、第二に、更油を推奨します。また、クランクメタルの一部では積層構造になっている再上部層のホワイトメタルが摩耗し、第二層のニッケル層が軽度に摩耗している箇所があると推定されます。摩耗範囲は限定的だと思われますので、直ちに異常ではないものの、次回点検ではピストンリングと共にメタル摩耗も点検を推奨します。定期的なトライボ診断トライボ診断は、潤滑油を分析し、潤滑油の性状を調査して継続使用が可能か、更油すべきかの評価を行うことはもとより、ギヤや転がり軸受、すべり軸受などの潤滑状態も評価する設備診断技術ですが、農業用の設備では稼働率にもよるものの年に回程度の診断により、そのデータの変化から異常の兆候を早期に発見することや、分解点検の必要性を判断することが可能となります。今後も定期的な分析診断により設備状態を把握することを推奨します。はフェログラフィーおよびSOAP-Tの結果から総合的に判断した結果、傾向管理が必要な状態にあると考えられます。フェログラフィー【定量分析：Is値】Is値は異常摩耗の早期発見パラメータのつで、摩耗粒子を定量化するために用います。今回のIs値はの乗とやや高い値でした。フェログラフィー【定性分析：摩耗粒子および摩耗形態観察】分析結果から比較的多く観察された粒子は、以下の通りでした。正常な摩耗粒子・潤滑状態が正常なマイルド摩耗により発生。フリクションポリマ・局部的に高圧・高温となる場合に発生。砂等・外部から混入したと考えられます。観察された摩耗粒子の中でもフリクションポリマは、注意が必要です。フリクションポリマは、潤滑油が摺動面に押し込められ高圧状態になると同時に、圧縮熱により高温状態になった結果、基油自身が重合反応を起こし生成することが知られています。そのため、高圧高温状態の解消がなされなければ、潤滑油の劣化が進行し、粘度上昇に因る潤滑異常に進展する場合があります。Iカップリング発光分光分析【SOAP-T】検出された金属元素から発生箇所を推定すると、以下の通りでした。鉄、鉛、ニッケル、錫・エンジン部品リン、亜鉛、カルシウム・添加剤ナトリウム・外部混入異物カルシウムの析出SOAP-Tの結果、カルシウムが.ppmとやや高い値でした。エンジン油中にカルシウム化合物がやや高い濃度で検出された場合、この化合物がコンロッドメタルやクランクメタル摺動面に噛み込んで摩耗させたり、メタルに埋め込まれて摩耗を促進させたりする原因になるなどの悪影響を生じることが当社の研究結果から判明しています。この影響については、別紙カルシウムの析出をご覧ください。計数汚染度計数汚染度は、NAS級以上と汚染されていました。重量汚染度は、mg/mlでした。光学顕微鏡写真重量汚染度で濾過したフィルタ表面上の夾雑物を光学顕微鏡で観察した結果、鉄錆、砂、カルシウム化合物等が観察されました。粒度分布粒度分布は.～μmの範囲にあり、.μmにピークが確認されました。μm以下の粒子が多いことから、燃焼して発生したすす等であることが分かります。は良好と判断します。粘度粘度は、mm/sと新油値mm/sに比較して、粘度変化率は+％で、当社推奨の管理限界値である±％以内にあり、良好と判断します。水分は、ppmと当社推奨の管理限界値の以下にあり、良好と判断します。酸価は、mgKOH/gと新油値mgKOH/gに比較して高いものの、IRの結果で油劣化の兆候を示すカルボン酸の吸収が確認されていないことから、良好と判断します。塩基価は、mgKOH/gと当社推奨の管理限界値のmgKOH/g以上であることから、良好と判断します。IRIRチャートの結果、新油と使用油のスペクトルパターンはほぼ一致し、また、油劣化の兆候を示すカルボン酸の吸収が確認されていないことから、良好と判断します。
報告№109-09136 報告№111-00295 | 分析№109-001160 分析№111-001402 | 111-001402 | 潤滑油は継続使用可能な状態にあると判断します。粘度、全酸価、IR、RBOTの各データは良好でした。油の余寿命は、使用油の使用期間または使用時間が不明であったため、ご依頼の油の余寿命に関する検討は行えませんでした。ただし、分析の結果で新油値がminであったことから、使用期間を仮にヶ月間と仮定すれば余寿命は十二分にあると言えます。可能であれば、使用期間、あるいは使用時間の情報をご提供下さい。水分は良好でした。
報告№109-09136 報告№110-00734 | 分析№109-001160 分析№110-003439 | 110-003439 | 軸受は継続使用可能な状態にあると判断します。
報告№106-6008 報告№106-6011 | 分析№106-00119 分析№106-00142 | 106-00142 | オーバーホールヶ月後に初期試験を実施した結果、初期のなじみ摩耗が発生していたと考えられます。今回のようになじみ過程でシビア粒子、球状粒子が観察された場合は、なじみ過程が正常に終了していない場合があり、異常摩耗に進展することも懸念しなければなりません。なじみ過程が正常な状態で終了した場合、シビア粒子、球状粒子は観察される事が少なく、従って、今回のなじみ過程では、局部的な金属接触がごく一部で発生したと考えられます。この接触が、既に正常な状態に推移しているか、或いは、進行しているのかを確認するためには、ヶ月毎にあと回の初期試験を実施されることを推奨します。これらのことは、計数汚染度がNAS級と初期値としてはやや高いこと異常摩耗の早期発見パラメータであるフェログラフィーのIs値がと良好の範囲にあるものの、摩耗粒子の形態観察の結果、金属接触が厳しい場合に発生するシビア粒子、摩擦熱が高い場合に発生する球状粒子が観察されたことフィルタ写真で外部から混入した鉄錆・砂が観察されたこと以上のことから判断しました。
報告№109-09136 報告№111-00053 | 分析№109-001160 分析№111-000264 | 111-000264 | 更油からの使用時間をもとに潤滑油の余寿命を評価したところ、継続使用した場合、ヶ月後にはRBOTが当社推奨の管理限界値に到達することが予測されたため、更油を実施することを推奨します。酸化安定度はminであり、当社推奨の管理限界値のmin以上であることから、良好と判断します。
報告№109-09463 報告№109-09463 | 分析№109-002882 分析№109-002882 | 109-002882 | ・異常摩耗の早期発見パラメータであるフェログラフィーのIs値がやや高いの乗でした。観察された摩耗粒子は、異物の噛み込みなどで発生する切削粒子、疲労摩耗粒子が比較的多く観察されました。・SOAPで鉄および鉛、D－SOAPで鉄が比較的多く検出されました。・を示す粘度、IRの各データは良好でした。・摩耗形態減速機内部で発生している摩耗形態は切削摩耗とマイルド摩耗が混在しています。切削摩耗は、摩耗形態の中で特に摩耗進行速度が速いことが知られており、異物が混入していない状態に比較して、注意が必要です。この切削摩耗が減速機内の転がり軸受で発生している場合、軸受の寿命が分の程度に低下することが知られており、定期的なトライボ診断による状態監視が必要と考えます。切削摩耗発生の原因となる混入異物が残留している場合、この異物により切削摩耗が継続して発生する可能性があります。結論現在のところ、潤滑油および減速機は継続使用可能な状態にあると判断できますが、異物の噛み込みにより発生している切削摩耗が進行する可能性があります。対策定期的に分析を実施し、摩耗の進行状況を確認されることを推奨します。トライボ診断では、バックラッシの増加量を油中金属濃度の分析結果から計算できますので、次回分析を実施する際には、今回ご提供いただいた構造図面、ギヤの形式、歯形、歯数に加えて、寸法が確認できる図面、モジュールおよび歯幅をお知らせ下さい。計算結果をご報告いたします。
報告№108-5026 報告№108-5026 | 分析№108-00866 分析№108-00866 | 108-00866 | トライボ診断の結果、泡立ち試験を除く項目は良好でした。泡立ち試験の結果は、-と新油値の-に比較して高い値でした。消泡性能が低下していることが確認されたことから、今後の使用時間によっては、油の酸化劣化が進行したり、ギヤ歯面およびベアリング軌道面で油膜切れが発生したりする場合があるため、消泡剤の添加による消泡性能の改善が必要になると思われます。一方、摩耗粒子の形態観察でμm以下の小さな摩耗粒子が観察され、潤滑状態指数は-と濾過設備のない機器であれば正常な潤滑状態にあると判断できる状況でした。但し、ギヤボックスの油系統にはインラインフィルタとオフラインフィルタがあり、μmサイズ以上の粒子の大部分は捕捉され、異常な摩耗状態が発生したとしても正常な潤滑状態にあると誤認してしまう可能性があります。フィルタの捕捉の影響による誤認を避けるため、今後の診断に当たっては、これまでの採油箇所に加え、インラインフィルタやオフラインフィルタの捕捉物も分析し、その結果から潤滑状態を評価することを推奨します。尚、フィルタ捕捉物の分析を実施する際には、フィルタ流量、フィルタ使用時間などの追加情報が必要です。是非ご提供下さい。泡立ち試験の結果、消泡性能が低下していることが確認されました。粘度は良好。粘度は.mm/sと新油値mm/sに比較して、粘度変化率は+.％で、当社推奨の管理限界値である±％以内にあり、良好と判断する。粘度はmm/sでした。粘度はmm/sでした。粘度指数はでした。粘度指数はでした。泡立ち試験は-でした。泡立ち試験は-と新油に比較して高い値でした。消泡性能が低下していることが確認されました。水分は良好。水分はppmと当社推奨の管理限界値の以下であり、良好と判断します。全酸価は良好。全酸価は.mgKOH/gと新油値.mgKOH/g以内であり、良好と判断します。機器の潤滑状態精密な濾過設備がない機器であれば、潤滑状態指数は正常の範囲にあると判断します。潤滑状態指数は正常の範囲にあると判断します。異常摩耗の早期発見パラメータである潤滑状態指数が-と、精密な濾過設備がない機器であれば、潤滑状態指数は正常の範囲にあると判断します。
報告№109-0029 報告№109-0029 |  | 109-00128_129 | を示す粘度、水分、全酸価、IRの各データは当社推奨の管理限界値内にあることから、継続使用可能と判断します。濾過効率は～％と比較的高く、かつ、清浄機出口サンプリング弁から採取した試料油の汚染度がNAS級と清浄な状態を保持できていることから、濾過精度は確保できていると判断します。を示す粘度、水分、全酸価、IRの各データは良好です。油清浄機の濾過効率による油汚染度管理に関する考察油清浄機の濾過効率の指標であるβ値を確認するため、油清浄機の入口側と出口側の配管より採油を実施し、計数汚染度を実施しました。その結果を下表に示します。 ・ここで、 EMBEDExcel.Sheet.式および表に示す通り、その結果、～μmレンジが%～μmレンジが%～μmレンジが%であり、汚染度もNAS級と清浄な状態を保持できていることから、濾過精度は確保できていると判断できます。機器の摩耗油清浄機が設置されていることでNAS級と清浄になっていますが、油濾過機がないと仮定した場合、表に示すように計算により求めた～μmレンジの汚染度はNAS級以上の汚染状態になる可能性を示唆するものととらえる事が出来ます。他のレンジを同様に計算すると以下のようになり、NAS級以上となります。EMBEDExcel.Sheet.油清浄機がなかったとした場合、以上のとおりNAS級以上の汚染された状態になることが推定されます。この換算値を前回の油清浄機入口の換算値と比較した結果、～μmレンジおよび～μmレンジに若干増加傾向が見られますが、μm以上の大型粒子レンジに増加傾向が確認されていないことから、潤滑状態は良好な範囲にあると判断します。
報告№109-09136 報告№110-00419 | 分析№109-001160 分析№110-001909 | 110-001909 | 摩耗状態前回に比較してSOAP／D－SOAPの結果で、鉄および錫濃度に大きな変化はなく、異常摩耗の早期発見パラメータであるフェログラフィーのIs値が-.と良好でした。汚染度前回に比較して計数汚染度はNAS級からNAS級にランク減少し、良好でした。粘度、水分、全酸価、IRの各データは良好でした。潤滑油および軸受は継続使用可能な状態にあると判断します。
|  | 113-002020 | 潤滑油および対象設備は継続使用可能な状態にあると判断します。但し、水分濃度が高いことから、以下の対策を推奨します。更油或いは部分更油による水分濃度の調整水分の影響により金属表面で腐食摩耗が発生し、発生した鉄錆等の粒子が潤滑部に噛み込み摩耗が進行することがありますので、更油或いは部分更油などにより相対的に水分濃度を低くするなどの方法を推奨します。はフェログラフィーおよびSOAP/D-SOAPSOAP-Tの結果から総合的に判断した結果、正常な状態にあると考えられます。フェログラフィー【Is値】Is値は異常摩耗の早期発見パラメータのつで、摩耗程度を定量化するために用います。今回のIs値はのマイナス乗と、低い値でした。フェログラフィー【摩耗粒子および摩耗形態】分析結果から観察された全ての粒子量は少でした。Iカップリング発光分光分析【SOAP】検出された金属元素から発生箇所を推定すると、以下の通りでした。錫・軸受等リン、亜鉛、カルシウム・添加剤マグネシウム、ナトリウム・外部混入異物IR酸化度は良好でした。水分はppmと当社推奨の管理限界値を超えていました。今後、水分の影響で機器内部に錆が発生し、その影響で摩耗が発生する懸念があります。
報告№109-09136 報告№112-00616 | 分析№109-001160 分析№112-002656 | 112-002656 | 軸受は継続使用可能な状態にあると判断します。但し、SOAPの銅濃度が高いことから、以下の対策が必要です。油劣化の確認今後、別紙鉱油の酸化に対する金属触媒の影響に示すように銅濃度の増加に伴い酸化速度が速まる可能性があるため、今回の分析から短期間のうちに再分析を実施し、油劣化の進行状況を確認することを推奨します。はフェログラフィーおよびSOAP／D-SOAPの結果から総合的に判断した結果、傾向管理が必要な状態にあると考えられます。フェログラフィー【定量分析：Is値】Is値は異常摩耗の早期発見パラメータのつで、摩耗粒子を定量化するために用います。Is値は前回に比較してのマイナス乗から変化はなく、低い値でした。フェログラフィー【定性分析：摩耗粒子および摩耗形態観察】分析結果から比較的多く観察された粒子は、以下の通りでした。正常な摩耗粒子・潤滑状態が正常なマイルド摩耗により発生。Iカップリング発光分光分析【SOAP/D-SOAP】検出された金属元素から発生箇所を推定すると、以下の通りでした。鉄、銅、ニッケル、錫・軸受等リン、亜鉛・オイル添加剤カルシウム、ナトリウム・外部混入異物銅の溶出SOAPの結果、前回に比較して銅がppmからppmに増加していたことから、銅を使用した箇所の溶出が進行していると推定されます。提供して頂いた情報によれば、ボイラ給水ポンプのラビンリンスリングに銅が使用されていると思われますので、この部位の銅が検出されているか、或いは、潤滑油中の亜鉛系添加剤がその他の銅を使用した箇所と反応して溶出させていると推定されます。銅濃度は、別紙鉱油の酸化に対する金属触媒の影響に示すように濃度の増加とともに酸化速度が加速しますので、注意が必要です。計数汚染度は、前回に比較してNAS級からNAS級にランク上昇したものの、当社推奨の管理限界値以下にあり、重量汚染度は.mg/mlから.mg/mlに減少し、共に良好でした。分析結果は良好と判断します。計数汚染度計数汚染度はNAS級と当社推奨の管理限界値のNAS級以下にあり、良好と判断します。重量汚染度は.mg/mlと当社推奨の管理限界値のmg/ml以下にあり、良好と判断します。SOAPの銅が高い値でした。SOAPSOAPの結果、油の添加剤成分であるリン、亜鉛が検出されました。一方、銅が検出されました。銅を使用した部分の溶出が進行していると考えられます。この溶出は検出された亜鉛系添加剤の成分と銅が反応し、溶出することが知られています。別紙鉱油の酸化に対する金属触媒の影響に示すように銅濃度が増加すると酸化速度が速まります。D-SOAPD-SOAPの結果、摩耗により発生する鉄が検出されました。フェログラフィー異常摩耗の早期発見パラメータであるフェログラフィーのIs値がのマイナス乗と良好の範囲にあり、摩耗状態は正常と判断します。
報告№106-0227 報告№106-0285 | 分析№106-01279 分析№106-01533 | 106-01533 | 濾過前の試料油を分析した結果、粘度がmm/sと新油のmm/sに比較して、粘度変化率は+％で、やや不良領域にありました。現在、ISOVGからISOVGに移行しているため異常ではなく、本試料油は継続使用可能と判断します。
|  | 112-002265 | 対象設備は継続使用可能な状態にあると判断します。但し、潤滑油は粘度が低下しており、今後も摩耗の進行を傾向監視するため、以下の対策を推奨します。更油粘度低下が確認されており、油膜切れなどによる摩耗の発生が懸念されます。これらの予防処置として更油を推奨します。異種油の混入および油名の確認分析データから新油と一致しないデータが確認されたことから、異種油の混入または油名が違っている可能性があります。油は設備の条件にあった適正な性能のものを使用することが重要であるため、異種油の混入の有無、油名を再確認することを推奨します。摩耗進行の監視クランクメタル、ピストンリングなどの摩耗の進行を監視するために、定期的に分析を実施し、進行状況を確認されることを推奨します。はフェログラフィーおよびSOAPの結果から総合的に判断した結果、やや厳しい状態にあると考えられます。フェログラフィー【定量分析：Is値】Is値は異常摩耗の早期発見パラメータのつで、摩耗粒子を定量化するために用います。今回のIs値はの乗とやや高い値でした。フェログラフィー【定性分析：摩耗粒子および摩耗形態観察】分析結果から比較的多く観察された粒子は、以下の通りでした。正常な摩耗粒子・潤滑状態が正常なマイルド摩耗により発生。フリクションポリマ・局部的に高圧・高温となる場合に発生。観察された摩耗粒子の中でもフリクションポリマは、注意が必要です。フリクションポリマは、潤滑油が摺動面に押し込められ高圧状態になると同時に、圧縮熱により高温状態になった結果、基油自身が重合反応を起こし生成することが知られています。そのため、高圧高温状態の解消がなされなければ、潤滑油の劣化が進行し、粘度上昇に因る潤滑異常に進展する場合があります。Iカップリング発光分光分析【SOAP】検出された金属元素から発生箇所を推定すると、以下の通りでした。鉄、ニッケル・エンジン部品リン、亜鉛、カルシウム、マグネシウム、ホウ素・添加剤バリウム、ナトリウム・外部混入異物尚、バリウムが比較的高い値でした。使用油であるガデニアオイルには、これらの成分が含まれていないことから、検出された要因は、添加剤の投与、異種油の混入、油名が間違っている可能性が考えられます。水分、塩基価、IR酸化度の各データは良好でした。粘度粘度は、mm/sと新油値のmm/sに比較して粘度変化率が-％となっており、当社推奨の管理限界値である±％を超えていました。粘度が低下した場合、潤滑部で油膜切れが発生し、摩耗の進行に繋がることが懸念されます。ディーゼルエンジンオイルの粘度低下は、別紙エンジンオイルの粘度低下メカニズムを御覧下さい。
報告№109-09136 報告№110-00818 | 分析№109-001160 分析№110-003860 | 110-003860_date110613 | Iカップリング発光分光分析供試のギヤ油を分析した結果、検出された金属元素は、SOAP-T法の結果表に示すように、鉄、リン、亜鉛、カルシウム、アルミニウム、ナトリウム、マグネシウムが検出されました。これらの検出された金属元素から発生箇所を推定すると鉄・ギヤ・軸受等リン・オイル添加剤亜鉛、カルシウム、アルミニウム、ナトリウム、マグネシウム・外部混入異物であると思われます。このうち、機械部品が摩耗したと思われる元素はのグループです。フェログラフィー異常摩耗の早期発見パラメータとして摩耗粒子を定量化して評価するフェログラフィーのIs値は、潤滑状態が正常なの乗でした。摩耗粒子の形態で比較的多く観察された粒子は、潤滑状態が正常な場合に発生する摩耗粒子、金属潤滑部が局部的に油膜切れを起して発生するシビア粒子、フレッティングにより発生する赤錆でした。このような摩耗粒子が観察された場合には、潤滑部では正常なマイルド摩耗、やや厳しい摩耗による凝着摩耗と微振動によるフレッティング摩耗が発生していることが分かります。フレッティングは、軸と内輪内面軸受箱と外輪外面軌道輪と転動体ギヤ歯面の箇所で発生する可能性があります。フレッティング粒子は酸化して硬いため、軸受軌道面やギヤ歯面に噛み込んだ場合はその傷が疲労剥離の起点となり、疲労摩耗へと進展することが想定されます。電子顕微鏡・X線マイクロアナリシス観察された粒子をSEM・XMAで詳細に分析した結果、粒子には鉄、クロム、マンガンが比較的多く含まれており、成分割合から粒子は主にギヤ歯面やベアリングから発生していると推定できました。計数汚染度は当社推奨の管理限界値を超えていました。SOAP-T法で油の添加剤成分であるリンが検出され、フィルタ表面の異物観察で表面が茶褐色で金属片、鉄錆、砂等が観察されました。さらに水分が当社推奨の管理限界値を超えていたことから、汚染度が高い要因は、摩耗とスラッジ、そして水分と外部混入異物の影響と思われます。水分はppmと当社推奨の管理限界値を超えていました。今後、水分の影響で油槽内に錆が発生し、その影響で摩耗が発生する懸念があります。減速機は継続使用可能な状態にあると判断します。但し、今後、水分の影響で油槽内に錆が発生し、その影響で摩耗が発生することが懸念されるため、水分除去を推奨します。また、凝着摩耗やフレッティング摩耗の進行や油劣化の進行を監視するため、定期的に分析を実施することを併せて推奨します。
報告№109-09136 報告№112-00091 | 分析№109-001160 分析№112-000280 | 112-000280 | グリースは継続使用可能な状態にあると判断します。グリースのちょう度、滴点、全酸価、IRの各データは良好でした。
報告№109-09136 報告№111-00114 | 分析№109-001160 分析№111-000603 | 111-000603 | 潤滑油は継続使用可能な状態にあると判断します。を示す粘度、全酸価、IR、RBOTの各データは良好でした。尚、別紙RBOTの減少傾向から油の余寿命を求めた結果、本試料は直近の更油から起算して稼働時間が時間まで使用可能であることが分かります。水分は良好でした。
報告№109-09136 報告№109-09546 | 分析№109-001160 分析№109-003384 | 109-003384 | 本試料油の添加剤は、一般に、タービン油に比較して極圧添加剤や摩耗防止剤などの濃度が高く、この影響でRBOT試験の結果が変動する傾向があります。そのため、ギヤ油の余寿命の評価をタービン油と同等の精度で得るには、RBOTの結果に加え、粘度、水分、全酸価、IRなどのデータを総合的に判断することが必要です。分析の結果、今回分析した物理的性状の粘度、水分、全酸価、RBOTは全て良好の範囲にあり、また、IRのチャートからは劣化物は検出されませんでした。潤滑油は継続使用可能な状態にあると判断します。
報告№106-0227 報告№106-6085 | 分析№106-01279 分析№106-01973 | 106-01973 | 精点Aを実施した結果、重量汚染度がmg/mlと管理基準値を超えていました。汚染要因は、光学顕微鏡写真に示すようにフィルタ表面が茶褐色になっていることから、スラッジによるものと考えられました。スラッジには粘着性があり、このスラッジが原因でバルブ類の動作障害等が発生することが懸念されるため、至急除去する必要があります。除去方法は、貴社でも数多く実績のある当社製清浄分散剤TS－の投与と濾過を実施されることを推奨します。これらのことは、重量汚染度がmg/mlと管理基準値を超えていたこと光学顕微鏡写真でフィルタ表面が茶褐色になっていたこと以上のことから判断しました。
報告№109-09136 報告№112-00290 | 分析№109-001160 分析№112-001172 | 112-001172 | 潤滑油は継続使用可能な状態にあると判断します。但し、今後は障害予防を目的に以下の対策を推奨します。追加分析消泡性能が低下した場合、ギヤ歯面での油膜形成に影響が出て摩耗が進展することがありますので、フェログラフィーおよびSOAP-Tを追加して摩耗により発生する油中金属濃度や潤滑状態を確認することを推奨します。泡立ち試験泡立ち試験の結果は、-と新油値が-であるのに比較して高い値となっていたことから、消泡性能が低下していることが分かりました。今後の使用状況によっては油の酸化劣化が進行したり、ギヤ歯面およびベアリング軌道面で油膜切れが発生したりする場合があるため、消泡剤の添加による消泡性能の改善など何らかの対応が必要になると思われます。分析結果泡立ち試験の結果、消泡性能が低下していることが確認されました。粘度粘度はmm/sと新油値mm/sに比較して、粘度変化率は-％で、当社推奨の管理限界値である±％以内にあり、良好と判断します。泡立ち試験泡立ち試験は-と新油に比較して高い値でした。水分はppmと当社推奨の管理限界値の以下であり、良好と判断します。酸価は.mgKOH/gと新油値.mgKOH/gに比較して高いものの、IRの結果で油劣化の兆候を示すカルボン酸の吸収が確認されていないことから、良好と判断します。
報告№109-09136 | 分析№109-001160 | 113-002545 | 潤滑油の粘度の上昇が確認されたことから、適正な粘度範囲で使用していない場合、粘性抵抗が増大することにより、油温が上昇して、油劣化が進行する懸念があります。対象設備は継続使用可能と判断します。但し、油中からカルシウム化合物が非常に高い濃度で検出されており、この化合物がメタルの摩耗を促進させる懸念があります。更油と次回点検でピストンリング、シリンダライナの点検粘度の上昇が確認されたことから、今後の油劣化進行が懸念されます。また、油中からカルシウム化合物が非常に高い濃度で検出されたため、この化合物がコンロッドメタルやクランクメタルの摩耗を促進させる懸念があることから、更油を推奨します。カルシウム化合物発生の原因は、ピストンリング、シリンダライナの摩耗によって燃焼ガスのシール性が低下し、燃焼ガス中の硫黄分と油中のカルシウム添加剤が反応するためと考えられます。そのため、次回点検ではピストンリング、シリンダライナの摩耗状態の点検を推奨します。定期的な分析今後のコンロッドメタル、クランクメタルの摩耗の推移を監視するため、定期的な分析実施を推奨します。対象設備の摩耗状態異常摩耗の早期発見のパラメータであるIs値は、前回のレベルからレベルに低下していたものの、やや高い値でした。また、潤滑部の摩耗が認められたため、定期的に潤滑油分析を実施し、摩耗推移を監視することが有用と考えます。フェログラフィーで観察された代表的な粒子は以下の通りです。正常な摩耗粒子・潤滑状態が正常なマイルド摩耗により発生。シビア粒子・潤滑状態がやや厳しい凝着摩耗により発生。極微小領域で油膜切れが発生したことを示します。疲労摩耗粒子・繰返し応力による金属疲労で発生。大型化するとフレーキングの発生が懸念されます。シビア粒子は、凝着摩耗に分類されます。この摩耗粒子は、摺動面で凝着、破断を繰り返し、この過程で生じる移着粒子が成長して摩耗粒子となります。そのため、摺動面では局部的に油膜切れが発生していることを示しています。この状態が継続した場合、摩耗粒子のサイズは徐々に大型化していき、設備の損傷に至る場合がありますので、傾向監視が必要です。固形カルシウム化合物の生成SOAP-Tでカルシウムがppm検出されました。この固形カルシウムは、潤滑油に混入した燃焼ガス中の酸成分がカルシウム添加剤と中和反応して生成される比較的硬い化合物のため、摺動面に噛み込み、切削摩耗が進行することが懸念されます。詳細は、別紙固形カルシウム化合物の生成をご覧ください。コンロッドメタル、クランクメタルの摩耗SOAP-Tでメタルの主成分である錫がppm、鉛が、銅がppm検出されたことから、コンロッドメタル、クランクメタルが局所的に摩耗していると推定されました。ディーゼルエンジンのメタルは、別紙コンロッドメタル・クランクメタルの摩耗に示すように、積層構造になっており、一般的に最表面はホワイトメタル層が存在し、その下にニッケル層、さらにその下には銅と鉛の合金であるケルメット層が存在します。今回、ケルメット層の銅、鉛が検出されたことから、ホワイトメタルの一部が摩耗により消失し、その下にあるケルメット層の摩耗が発生している可能性があります。現在のところ低濃度であることから継続使用に支障がない範囲であると判断しますが、今後、摩耗が進行し異常摩耗に進展することを防止するため、傾向分析による摩耗推移の監視が有用です。計数汚染度はNAS級を上回っており、汚染されていました。D-SOAPで油の添加剤成分であるリン、亜鉛、カルシウムが検出され、フィルタ表面の異物観察で金属片、鉄錆、砂等が観察されたことから、汚染度が高い要因は、摩耗とスラッジ、そして外部混入異物の影響と思われます。水分、酸価、塩基価、IRの各データは良好でした。粘度粘度は、.mm/sと新油値のmm/sに比較して粘度変化率が+％となっており、当社推奨の管理限界値である±％を超えていました。適正な粘度範囲で使用していない場合、粘性抵抗が増大することにより、油温が上昇して、油劣化の進行に繋がることが懸念されます。
報告№109-09136 報告№112-00368 | 分析№109-001160 分析№112-001527 | 112-001527_date130125 | ポンプ軸受と潤滑油は、継続使用可能な状態であるため、分解点検の必要はないと判断します。定期的な分析定期的な分析を実施することにより、データの変化から異常の兆候を早期に発見することが可能となります。今後は摩耗の進行を監視するため、定期的に分析を実施することを推奨します。余寿命評価余寿命は、転がり軸受の場合、当社の経験からIs値が指数関数的に上昇していくことが確認されています。このことを基にフェログラフィーのIs値と稼働時間から余寿命を予測した結果、本試料のIs値は前回のの乗から乗に桁低下し前回データよりむしろ良好な値となっていました。一般に、ドレンから採油して評価した場合、前回のデータより二回目のデータが低くなることがあり、この場合、潤滑状態は安定していると推定することができます。今回のデータは、このようなケースであると思われます。従って、現状の摩耗状態は安定していると思われます。はフェログラフィーおよびSOAP-Tの結果から総合的に判断した結果、傾向管理が必要な状態にあると考えられます。フェログラフィー【定量分析：Is値】Is値は異常摩耗の早期発見パラメータのつで、摩耗粒子を定量化するために用います。今回のIs値はの乗と高い値でした。フェログラフィー【定性分析：摩耗粒子および摩耗形態観察】分析結果から比較的多く観察された粒子は、以下の通りでした。正常な摩耗粒子・潤滑状態が正常なマイルド摩耗により発生。黒錆・潤滑状態がやや厳しい凝着摩耗により発生。金属接触が厳しく、且つ、高い摩擦熱が発生していると考えられます。観察された摩耗粒子の中には、μmサイズの大型の疲労摩耗粒子が観察されました。疲労摩耗粒子は、視野に個と少ないことから、直ちに異常ではないものの、今後さらに摩耗が進行することが懸念されます。Iカップリング発光分光分析【SOAP-T】検出された金属元素から発生箇所を推定すると、以下の通りでした。鉄・軸受等カルシウム、ケイ素、ナトリウム・外部混入異物計数汚染度はやや高い値でした。計数汚染度計数汚染度はNAS級と当社推奨の管理限界値NAS級以下にあるものの、やや高い値でした。重量汚染度はmg/mlと当社推奨の管理限界値mg/ml以下にあり、良好でした。光学顕微鏡写真重量汚染度で濾過したフィルタ表面上の夾雑物を光学顕微鏡で観察した結果、鉄錆、砂等が観察されました。は良好と判断します。粘度粘度はmm/sと新油値のmm/sに比較して、粘度変化率は-％で、当社推奨の管理限界値である±％以内にあり、良好と判断します。水分はppmと当社推奨の管理限界値の以下にあり、良好でした。酸価は.mgKOH/gと新油値の.mgKOH/g以下にあり、良好と判断します。IRIRチャートの結果、新油と使用油のスペクトルパターンはほぼ一致し、また、油劣化の兆候を示すカルボン酸の吸収が確認されていないことから、良好と判断します。
報告№109-09136 報告№110-00812 | 分析№109-001160 分析№110-003825 | 110-003825 | 軸受および潤滑油は継続使用可能な状態にあると判断します。本試料油は、油中粒子などの固形物は沈降して低濃度の部分を採油していると思われます。低濃度の部分を採油した場合、潤滑状態に異常が発生していても見落としてしまう可能性があります。今後の採油は、極力運転中もしくは停止直後の油槽中層部から実施されることを推奨します
報告№108-0387 報告№108-4529 | 分析№108-02609 分析№108-03085 | 108-03085 | 、汚染度、軸受の潤滑状態を確認する。軸受の潤滑状態軸受の潤滑状態を確認するために実施したフェログラフィーおよびSOAP／D－SOAPの結果、全てのデータが良好の範囲にあることから、潤滑状態は正常と判断します。を示す粘度、全酸価、IRの各データは当社に新油データがないため、判定することは出来ませんでした。物理的性状の管理は、現在使用している貴社保有の新油データを基準に比較する方法が望ましいため新油をご提供下さい。
報告№107-6588 報告№107-6590 | 分析№107-02904 分析№107-02939 | 107-02939 | 分析の結果、軸受軌道面の微小領域で疲労摩耗が発生していることが確認できました。現在のところ、継続使用可能な状態にあると判断できますが、今後更に摩耗が進行し、転がり軸受の寿命の指標となるフレーキングに進展することが懸念されるため、ヶ月後に再度分析を実施し、摩耗の進行状況を確認することを推奨します。これらのことは、異常摩耗の早期発見パラメータであるフェログラフィーのIs値がの乗とやや高く、摩耗粒子形態観察の結果、微小領域の疲労により発生する疲労摩耗粒子が観察されたことSOAP／D－SOAPの結果、鉄が検出されたこと以上のことから判断しました。尚、SOAPの鉄濃度がppm、油量リットルから摩耗体積を計算すると.cmとなります。この体積からベアリング軌道面の摩耗面積を検討し、この情報を傾向管理する必要がありますので、ベアリング番号をお知らせ下さい。
報告№109-09136 報告№111-00397 | 分析№109-001160 分析№111-001893 | 111-001893 | 潤滑油および対象設備は継続使用可能な状態にあると判断します。前回に比較してSOAP／D－SOAPの結果で、鉄濃度に変化はなく、異常摩耗の早期発見パラメータであるフェログラフィーのIs値がのマイナス乗と良好でした。前回に比較して計数汚染度はNAS級からNAS級にランク増加しているものの、当社推奨の管理限界値内にあり、良好でした。粘度、水分、全酸価、IR、RBOTの各データは良好でした。
報告№102-0265 | 分析№102-02634 | 102-02634 | 濾過前の試料油を分析した結果、重量汚染度が処置領域にあり、光学顕微鏡写真に示すように茶褐色状のスラッジが見られました。スラッジは、粘着性があり、バルブの動作障害の発生原因となることが知られていることから、当社製清浄分散剤TS－の投与と濾過を実施されることを推奨します。これらのことは、重量汚染度がmg/mlと処置領域にあり、光学顕微鏡写真に示すように、茶褐色状のスラッジが見られたことから判断しました。
報告№108-0227 報告№110-00696 | 分析№108-01664 分析№110-003256 | 110-003256 | Iカップリング発光分光分析供試のタービン油を分析した結果、SOAP／D－SOAPで鉄、亜鉛、カルシウム、ケイ素、ナトリウムが検出されました。これらの検出された金属元素から発生箇所を推定すると鉄・軸受等亜鉛、カルシウム、ケイ素、ナトリウム・外部混入異物であると思われます。このうち、機械部品が摩耗したと思われる元素はのグループです。ケイ素の検出SOAPでケイ素がppm検出されました。一般に、潤滑油中からケイ素が検出された場合、シリコン油或いは、シリコン系の添加剤が検出されるフェログラフィーおよびフィルタ表面の異物観察で砂が多く観察されて検出されるシリコングリースをシール部に塗布している場合、このシリコングリースが潤滑油に混入して検出されるなどが挙げられますが、今回の検出が比較的高濃度であることからの可能性が考えられます。については、分析結果では確認することが出来ませんので、これに関する情報があれば提供をお願いします。フェログラフィー異常摩耗の早期発見パラメータとして摩耗粒子を定量化して評価するフェログラフィーのIs値は、潤滑状態が厳しいの乗でした。摩耗粒子の形態で比較的多く観察された粒子は、潤滑状態が正常な場合に発生する摩耗粒子、異物の噛み込みなどで発生する切削粒子でした。このような摩耗粒子が観察された場合には、潤滑部では正常なマイルド摩耗と異物による切削摩耗が発生していることが分かります。特に、切削摩耗は、他の摩耗形態に比較して摩耗進行速度が速く、転がり軸受でこの摩耗形態が発生した場合には寿命が分の程度に低下することも知られています。切削摩耗により生じた軌道面の損傷が起点となって転がり軸受の寿命となるフレーキングに進展することが懸念されます。水分、計数汚染度、重量汚染度は共に良好でした。粘度、全酸価、IR、RBOTの各データは良好でした。油の余寿命は、使用油の使用期間または使用時間が不明であったため、ご依頼の油の余寿命に関する検討は行えませんでした。ただし、分析の結果で新油値がminであったことから、使用期間を仮にヶ月間と仮定すれば余寿命は十二分にあると言えます。可能であれば、使用期間、あるいは使用時間の情報をご提供下さい。潤滑油および軸受は継続使用可能な状態にあるものの、摩耗の進行が懸念されるため、以下の対策が必要です。定期的な分析摩耗の進行を監視するため、定期的に分析を実施し、摩耗の進行状況を確認することを推奨します。再分析の時期を理論的に求めたところ、最短で約時間となります。この時間は、油中汚染物が均一になるために必要とする時間であり、この時間を経過すれば、油が入れ替わっていても再分析の結果から状態の傾向を確認することが可能となります。そのため、試運転などで数時間の運転が可能であれば、より的確に状況が確認できますので再分析を推奨します。シリコン系のグリースや添加剤の確認シリコン系の添加剤やグリースを使用している箇所があるかについてご確認下さい。
報告№109-09136 報告№111-00689 | 分析№109-001160 分析№111-003504 | 111-003504 | 粘度および消泡性能の低下が確認されました。今後は障害予防を目的に以下の対策を推奨します。更油、或いは、部分更油粘度が低下していたことから、今後適正な粘度範囲で使用していない場合、ギヤ歯面やベアリング軌道面で油膜切れが発生し、摩耗が進行することが懸念されるため、更油、或いは、部分更油を推奨します。追加分析消泡性能が低下した場合、ギヤ歯面での油膜形成に影響が出て摩耗が進展することがありますので、フェログラフィーおよびSOAP-Tを追加して摩耗により発生する油中金属濃度や潤滑状態を確認することを推奨します。粘度粘度は.mm/sと新油値mm/sに比較して、粘度変化率は-％で、前回同様に当社推奨の管理限界値である±％を超えていました。今後、適正な粘度範囲で使用していない場合、ギヤ歯面やベアリング軌道面で油膜切れが発生し、摩耗が進行することが懸念されます。泡立ち試験泡立ち試験の結果は、-と新油値が-であるのに比較して高い値となっていたことから、消泡性能が低下していることが分かりました。今後の使用状況によっては油の酸化劣化が進行したり、ギヤ歯面およびベアリング軌道面で油膜切れが発生したりする場合があるため、消泡剤の添加による消泡性能の改善など何らかの対応が必要になると思われます。分析結果粘度および消泡性能が低下していることが確認されました。粘度粘度は.mm/sと新油値mm/sに比較して、粘度変化率は-％で、当社推奨の管理限界値である±％を超えていました。泡立ち試験泡立ち試験は-と新油に比較して高い値でした。水分はppmと当社推奨の管理限界値の以下であり、良好と判断します。全酸価全酸価はmgKOH/gと新油値mgKOH/g以下にあり、良好と判断します。
報告№109-09136 報告№112-00588 | 分析№109-001160 分析№112-002423 | 112-002423_date130226 | 、汚染状態、摩耗状態ポンプ減速機と潤滑油は、継続使用可能な状態であるため、分解点検の必要はないと判断します。但し、観察された油中粒子には、異物の切削作用の影響で発生する切削摩耗や、油膜が局部的に破断する凝着摩耗で発生した摩耗粒子が観られたことから、今後の摩耗進行を傾向監視するため、＜以下のに示す＞対策を推奨します。余寿命予測フェログラフィーのIs値は、前回に比較しての乗から乗に桁低下し、安定した潤滑状態になっていることがわかります。このような安定した潤滑状態では、異常な方向に向かう上昇角を示さないことからIs値による余寿命予測はできませんが、前回と今回の各データを比較した結果から総合的に判断すると、少なくとも年程度の間は継続して使用が可能な状態にあると判断します。定期的なトライボ診断トライボ診断は、潤滑油を分析し、潤滑油の性状を調査して継続使用が可能か、更油すべきかの評価を行うことはもとより、ギヤや転がり軸受、すべり軸受などの潤滑状態も評価する設備診断技術ですが、農業用の設備では稼働率にもよるものの年に回程度の診断により、そのデータの変化から異常の兆候を早期に発見することや、分解点検の必要性を判断することが可能となります。今回の分析データでは、潤滑油中に摩耗速度の早い摩耗形態の切削摩耗および凝着摩耗が確認されたことから、今後も定期的な分析診断により設備状態を把握することを推奨します。濾過油中の汚染度が高いことから、摩耗粒子や異物等がギヤ歯面や軸受軌道面に噛み込むことによる摩耗の進行が懸念されるため、濾過を推奨します。バックラッシによる評価トライボ診断では、バックラッシの増加量を分析結果から計算できますが、今回は計算に必要な歯幅に関する情報が不足していたため、仮定して計算しております。不足している情報をお知らせ頂ければ、より正確な診断を行うことが出来ますので、可能であれば情報をお知らせ下さい。はフェログラフィーおよびSOAP-Tの結果から総合的に判断した結果、傾向管理が必要な状態にあると考えられます。フェログラフィー【定量分析：Is値】Is値は異常摩耗の早期発見パラメータのつで、摩耗粒子を定量化するために用います。Is値は前回に比較しての乗から乗に低下し、低い値でした。フェログラフィー【定性分析：摩耗粒子および摩耗形態観察】分析結果から比較的多く観察された粒子は、以下の通りでした。正常な摩耗粒子・潤滑状態が正常なマイルド摩耗により発生。切削粒子・異物や金属表面の微小突起による切削摩耗により発生。シビア粒子・潤滑状態がやや厳しい凝着摩耗により発生。金属潤滑部が局部的に油膜切れを起していると考えられます。疲労摩耗粒子・繰返し応力を受けて発生。観察された摩耗粒子の中でも切削粒子は、注意が必要です。減速機で切削摩耗が発生した場合、減速機内部で使用されている転がり軸受が切削摩耗により生じた軌道面の損傷が起点となって、寿命が分の程度に低下することがあることから、切削摩耗には十分注意する必要があります。切削摩耗の発生原因となる混入異物が残留している場合、この異物により切削摩耗が継続して発生する可能性があります。Iカップリング発光分光分析【SOAP-T】検出された金属元素から発生箇所を推定すると、以下の通りでした。鉄、鉛、銅、錫、亜鉛・ギヤ、軸受等リン・添加剤カルシウム、アルミニウム、ナトリウム・外部混入異物バックラッシご提供いただいた減速機に関する情報から、スパイラルベベルギヤであり、この部分のバックラッシを求めました。尚、歯幅が不明でしたのでmmと仮定しました。その結果、減速機のギヤ歯面に摩耗が集中していたと仮定した場合、バックラッシの増加量は約μmと推定されました。バックラッシ増加分の上限値は、メーカにより差異はあるものの、当社の推奨するバックラッシは、一般に推奨されるμmを管理目安にしています。この値に比較して十分に小さい値であり、前回に比較してSOAP-Tの鉄濃度が減少していることから、摩耗は安定しているものと推定されます。計数汚染度は、当社推奨の管理限界値を超えていました。計数汚染度計数汚染度は、NAS級以上と当社推奨の管理限界値NAS級を超えていました。重量汚染度は、mg/mlでした。光学顕微鏡写真重量汚染度で濾過したフィルタ表面上の夾雑物を光学顕微鏡で観察した結果、金属片、鉄錆、砂等が観察されました。は良好と判断します。粘度粘度は、.mm/sと新油値mm/sに比較して、粘度変化率は-％で、当社推奨の管理限界値である±％以内にあり、良好と判断します。水分は、ppmと当社推奨の管理限界値の以下にあり、良好と判断します。酸価は、.mgKOH/gと新油値.mgKOH/g以下にあり、良好と判断します。IRIRチャートの結果、新油と使用油のスペクトルパターンはほぼ一致し、また、油劣化の兆候を示すカルボン酸の吸収が確認されていないことから、良好と判断します。
報告№4575 | 分析№99-02253 | 9902253 | 本試料油は継続使用可能と判断します。粘度は良好と判断します。粘度はmm/sと新油値のmm/sに比較して、粘度変化率は.％と当社推奨の管理目安内にあり、良好と判断します。水分は良好と判断します。水分は.ppmと当社推奨の管理目安内にあり、良好と判断します。全酸価は良好と判断します。全酸価は.mgKOH/gと新油値の.mgKOH/gに比較して変化はなく、良好と判断します。IRは新油に比較して変化はなく、良好と判断します。IRはチャートに示すように新油に比較して変化はなく、良好と判断します。計数汚染度は良好と判断します。計数汚染度はNAS級と当社推奨の管理目安以内にあり、良好と判断します。重量汚染度は良好と判断します。重量汚染度は.mg/mlと当社推奨の管理目安以内にあり、良好と判断します。機器の潤滑状態潤滑状態は正常と判断します。SOAPの結果、金属元素は検出されませんでした。D－SOAPの結果、外部から混入したと思われるカルシウム、ナトリウムが極わずかに検出されました。摩耗の過酷度を示すフェログラフィーのIs値がのマイナス乗と正常な領域にあり、潤滑状態は良好と判断します。
報告№109-09584 報告№109-09584 | 分析№109-003594 分析№109-003594 | 109-003594 | を示す水分、全酸価の各データは良好でした。粘度は.mm/sと新油値mm/sに比較して、粘度変化率は-.％で、前回同様に当社推奨の管理限界値である±％を超えていました。今後、粘度の低下により油膜切れが発生し、金属接触が発生することが懸念されます。泡立ち試験の結果は、-と新油値が-であるのに比較して高い値となっていたことから消泡性能が低下していることが分かりました。潤滑状態の異常の早期発見パラメータである潤滑状態指数は、のマイナス乗と濾過設備のない機器であれば正常な潤滑状態にあると判断できます。・消泡性能の低下消泡性の性能が低下していることが確認されたことから、今後の使用状況によっては油の酸化劣化が進行したり、ギヤ歯面およびベアリング軌道面で油膜切れが発生したりする場合があるため、消泡剤の添加による消泡性能の改善など何らかの対応が必要になると思われます。・潤滑状態濾過設備のない機器であれば正常な潤滑状態にあると判断できますが、当該機の潤滑系にはフィルタが設置されているため、別紙インライン・オフラインフィルタの影響に示すとおり、潤滑状態が異常となり大型の摩耗粒子が発生したとしても、粒子の大部分が捕捉されてしまい正常な潤滑状態にあると誤認してしまう可能性があります。このようなフィルタの影響を考慮に入れたLCインデックスは、摩耗がやや厳しい状態に分類されるの乗領域となりました。このようなフィルタの影響を考慮に入れたLCインデックスは、前回がの乗であったものが、今回は桁上昇し摩耗がやや厳しい状態に分類されるの乗となりました。前回採油から今回採油まで運転状態に大きな変化がないとすれば、桁の上昇は摩耗が進行していることを示しています。結論粘度および消泡性能の低下が確認されたものの、潤滑油、ギヤおよび転がり軸受は、継続続使用可能な状態にあると思われます。尚、今後は障害予防を目的に以下の対策を推奨します。粘度の低下が確認されたことから、更油を推奨します。運転条件によってはさらに摩耗の進行が速まる場合も想定されるため、今後は潤滑油の分析に加えてフィルタ付着物の分析を実施し、異常な摩耗状態発生の有無を精密に確認することを推奨します。消泡性能の改善は、添加する消泡剤の効果をテストにより確認する必要がありますので、必要な場合は当社営業担当者までお知らせ下さい。粘度は当社推奨の管理限界値を超えていました。泡立ち試験の結果、消泡性能が低下していることが確認されました。粘度粘度は.mm/sと新油値mm/sに比較して、粘度変化率は-.％で、当社推奨の管理限界値である±％を超えていました。粘度粘度は.mm/sでした。粘度指数粘度指数はでした。泡立ち試験泡立ち試験は-と新油に比較して高い値でした。水分は.ppmと当社推奨の管理限界値の以下であり、良好と判断します。全酸価全酸価はmgKOH/gと新油値mgKOH/gに比較して高いものの、IRの結果で油劣化の兆候を示すカルボン酸の吸収が確認されていないことから、良好と判断します。機器の潤滑状態精密な濾過設備がない機器であれば、潤滑状態指数は正常の範囲にあると判断します。潤滑状態指数異常摩耗の早期発見パラメータである潤滑状態指数がのマイナス乗と精密な濾過設備がない機器であれば、潤滑状態指数は正常の範囲にあると判断します。
報告№104-0378 報告№104-0410 | 分析№104-02669 分析№104-02846 | 104-02846 | 背景号AH減速機は、年使用しており、機械メーカに依頼する工場点検を実施する時期にあたる。コスト低減の観点から、工場点検周期を長期間化することを検討している。その確認・判断技術としてトライボ診断を適用し、ギヤ劣化状況の確認、および余寿命の推定を、複数回の分析診断の結果から工場点検の是非を判定することが望まれている。目的トライボ診断にて、AH減速機のギヤ／ベアリングの劣化状況を診断・評価することを目的とする。今後、数回トライボ診断を実施し、劣化速度を評価することにより、余寿命の推定を行い、工場点検の是非を判定していくが、今回のトライボ診断は、ベースデータとすることが目的である。トライボ診断の結果、本減速機は摩耗が安定しており、継続使用可能と判断する。このことは、以下のことから判断した。計数汚染度が、NAS級と前回NAS級に比較して、ランク増加したこと。異常摩耗の早期発見パラメータであるIs値に変化が見られないこと。ギヤの摩耗により発生する鉄が検出されなかったこと。
報告№109-09136 報告№110-00378 | 分析№109-001160 分析№110-001717 | 110-001717 | 摩耗状態前回に比較してSOAP／D－SOAPの結果、鉄が増加していました。異常摩耗の早期発見パラメータであるフェログラフィーのIs値が前回ののマイナス乗からの乗に桁上昇して高い値でした。摩耗粒子の形態観察で潤滑状態が正常な場合に発生する摩耗粒子、金属潤滑部が局部的に油膜切れを起して発生するシビア粒子、金属接触が厳しく、且つ、摩擦熱が高い場合に発生する黒錆が比較的多く観察されたことから、サーボシリンダ内壁やポンプ内部で摩耗が進行していることが分かりました。汚染度前回に比較して計数汚染度はNAS級からNAS級にランク増加し、管理限界値を超えていました。フィルタ表面の異物観察で金属片が観察されたことから、汚染度が高い要因は、摩耗によるものと思われます。前回同様に粘度、水分、全酸価、IRの各データは良好でした。汚染度が管理基準を上回っていました。当該発電所の他号機では、過去に汚染度がNAS級になっていて対応が遅れたためバルブ障害が発生したことがあります。本試料の汚染度が悪化している要因は、分析の結果から～μmサイズの摩耗粒子であることがわかりますが、このサイズはバルブのスプールギャップに入り込みやすいサイズであることからバルブスティック現象がおきやすくなると思われます。早急に以下の対策が必要と判断します。今後、摩耗の進行により汚染度が上昇し、バルブの動作障害やフィルタ、ストレーナの目詰まり等につながることが懸念されるため、至急濾過を実施することを推奨します。
報告№109-09136 報告№112-00363 | 分析№109-001160 分析№112-001451 | 112-001451 | 更油からの経過日数をもとに潤滑油の余寿命を評価したところ、潤滑油は定検までのヶ月間は使用可能と判断できました。次回定検時に更油を実施しない場合は、酸化安定度を知るための分析を実施し、余寿命を確認することを推奨します。酸化安定度はminであり、当社推奨の管理限界値のmin以上であることから、良好と判断します。
報告№108-0411 報告№110-00296 | 分析№108-02744 分析№110-001149 | 110-001149 | ・摩耗状態SOAP／D－SOAPの結果、グリース中からは摩耗により発生した鉄、鉛、クロム、アンチモン、ニッケル、錫検出されました。摩耗粒子の観察結果で観察された粒子は、金属潤滑部が局部的に油膜切れを起して発生する鉄系シビア粒子と異物の噛み込みなどで発生する切削粒子でした。これらのことから、軸受潤滑部ではやや厳しい摩耗形態の凝着摩耗と異物による切削摩耗が発生していることが分かりました。但し、転がり軸受寿命の指標としている摩耗粒子が観察されなかったことから、フレーキングの発生がなく、本軸受は継続使用可能な状態にあると思われます。・グリースの物理的性状全酸価、IRの各データは良好でしたが、滴点の低下が確認されました。滴点の低下は、グリースがせん断作用を繰り返し受けたことにより油分と石けん分が分離しやすくなっていることを示しています。水分の結果、ppmと新グリース値のよりも高い値であることから、水分が混入した可能性があります。グリース採取時に確認されたグリースの油分の分離が発生したのは、滴点の低下からグリースがせん断作用を繰り返し受けたことにより油分と石けん分が分離しやすい状態になっているものと思われます。現在のところ、フレーキングの発生はなく、軸受は継続使用可能な状態にありますが、今後グリースの油分の分離にともない潤滑特性の低下が発生する可能性がありますので、以下の対策を推奨します。滴点が低下しており、今後油分の分離が進行し、グリースが漏洩しやすい状況になると思われます。グリースの漏洩により油膜切れが発生し凝着摩耗進行することが懸念されます。また、グリース中の水分の影響による金属表面の腐食摩耗が発生し、発生した鉄錆等の粒子が潤滑部に噛み込み切削摩耗が進行することが懸念されるため、グリースの入れ替えを推奨します。グリースの物理的性状滴点の低下と水分の混入が確認されたことから、グリースの入れ替えが必要と判断します。滴点滴点はと新グリース値に比較して低い値でした。水分はppmと新グリース値ppmに比較して高い値でした。全酸価全酸価はmgKOH/gと新グリース値mgKOH/gに比較して高いものの、IRの結果で油劣化の兆候を示すカルボン酸の吸収が確認されていないことから、良好と判断します。IRIRの結果、油劣化の兆候を示すカルボン酸の吸収が確認されず、且つ、新油のスペクトルパターンとほぼ一致していることから、良好と判断します。軸受の潤滑状態D－SOAPで鉄およびクロムが比較的多く検出され、摩耗粒子の形態観察で金属潤滑部が局部的に油膜切れを起して発生するシビア粒子が比較的多く観察されました。SOAPSOAPの結果、ニッケル、錫が検出されました。D－SOAPD－SOAPの結果、鉄、鉛、クロム、アンチモン、錫が検出されました。フェログラフィー摩耗粒子の形態観察の結果、潤金属潤滑部が局部的に油膜切れを起して発生する鉄系シビア粒子と異物の噛み込みなどで発生する切削粒子が観察されました。
報告№108-5112 報告№108-5112 | 分析№108-03616 分析№108-03616 | 108-03616 | 粘度、泡立ち試験を除く項目は良好でした。粘度は.mm/sと新油値mm/sに比較して、粘度変化率は-％で、当社推奨の管理限界値である±％を超えていました。今後、粘度の低下により油膜切れが発生し、金属接触が発生することが懸念されるため、更油を実施することを推奨します。泡立ち試験を除く項目は良好でした。泡立ち試験の結果は、一般的には消泡性能が低くいと判断できる値の-でした。また、新油値の-に比較して高い値であることから、消泡性能が低下していることが確認されました。今後の使用時間によっては、油の酸化劣化が進行したり、ギヤ歯面およびベアリング軌道面で油膜切れが発生したりする場合があるため、消泡剤の添加による消泡性能の改善が必要になると思われます。機器の潤滑状態潤滑状態指数はのマイナス乗と濾過設備のない機器であれば正常な潤滑状態にあると判断できますが、ギヤボックスの油系統にはインラインフィルタとオフラインフィルタがあり、μmサイズ以上の粒子の大部分は捕捉され、異常な摩耗状態が発生したとしても正常な潤滑状態にあると誤認してしまう可能性があります。そこで、フィルタが設置されていない場合の潤滑状態を、一般的なフィルタの効率である.と仮定して粒子の発生状況から潤滑状態を推定しました。その結果、ギヤは継続使用可能な状態にあると思われますが、潤滑状態指数は摩耗がやや厳しい状態であるの乗領域にあると推定できます。推定結果は、フィルタの濾過効率を仮定して求めたものですが、フィルタがない状態では油中の粒子濃度は現在より高いことは明らかです。そのためヶ月後に再度分析を実施し、摩耗進行の有無をチェックすることを推奨します。尚、フィルタの捕捉の影響による誤認を避けるため、これまでの採油箇所に加え、インラインフィルタやオフラインフィルタの捕捉物も分析し、その結果から潤滑状態を評価することを提案します。フィルタ捕捉物の分析を実施する際には、フィルタ使用時間の情報をご提供いただけますようお願い致します。粘度は当社推奨の管理限界値を超えています。泡立ち試験の結果、消泡性能が低下しています。粘度は当社推奨の管理限界値を超えています。粘度は.mm/sと新油値mm/sに比較して、粘度変化率は-％で、当社推奨の管理限界値である±％を超えています。粘度は.mm/sとなっています。粘度は.mm/sとなっています。粘度指数はとなっています。粘度指数はとなっています。泡立ち試験は-となっています。泡立ち試験は-と新油に比較して高い値であり、消泡性能が低下しています。水分は良好。水分はppmと当社推奨の管理限界値の以下であり、良好と判断します。全酸価は良好。全酸価はmgKOH/gと新油値mgKOH/g以内にあり、良好と判断します。機器の潤滑状態摩耗粒子の形態観察の結果、ギヤ歯面の摩耗で発生したと推定されるμm以下の摩耗粒子が観察されています。μm以下の摩耗粒子が観察されています。異常摩耗の早期発見パラメータである潤滑状態指数がのマイナス乗と正常の範囲にあるものの、摩耗粒子の形態観察の結果、ギヤ歯面の摩耗で発生したと推定されるμm以下の摩耗粒子が観察されています。
報告№109-09136 報告№112-00418 | 分析№109-001160 分析№112-001772 | 112-001772 | 潤滑油および軸受は継続使用可能な状態にあると判断します。はフェログラフィーおよびSOAP／D-SOAPの結果から総合的に判断した結果、正常な状態にあると考えられます。フェログラフィー【定量分析：Is値】Is値は異常摩耗の早期発見パラメータのつで、摩耗粒子を定量化するために用います。前回に比較してIs値はのマイナス乗からマイナス乗に低下し、低い値でした。フェログラフィー【定性分析：摩耗粒子および摩耗形態観察】分析結果から比較的多く観察された粒子は、以下の通りでした。正常な摩耗粒子・潤滑状態が正常なマイルド摩耗により発生。Iカップリング発光分光分析【SOAP／D-SOAP】検出された金属元素から発生箇所を推定すると、以下の通りでした。カルシウム、ナトリウム・外部混入異物前回に比較して計数汚染度はNAS級から等級に変化はなく、重量汚染度は.mg/mlから.mg/mlに増加しているものの、共に良好でした。前回同様に粘度、水分、全酸価、RBOT、IRの各データは良好でした。油の余寿命は、使用油の使用期間または使用時間が不明であったため、ご依頼の油の余寿命に関する検討は行えませんでした。ただし、分析の結果で新油値がminであったことから、使用期間を仮にヶ月間と仮定すれば余寿命は十二分にあると言えます。可能であれば、使用期間、あるいは使用時間の情報をご提供下さい。
報告№109-09094 報告№109-09094 | 分析№109-000928 分析№109-000928 | 109-000928 | ちょう度の結果、と新グリース値に比較して上昇し、当社推奨の管理上限値であるを超えていることから、軟化していることが分かりました。軟化したグリースを使用した場合、グリースの漏洩や軸受等で油膜切れが発生することが懸念されるため、グリースを交換されることを推奨します。有機物・有機化合物の結果、新グリースと異なるピークが確認されたことから、グリース名が違うか、或いは、異種グリースが混入した可能性が考えられますので、ご確認下さい。特性低下ちょう度は当社推奨の管理上限値を超えています。有機物・有機化合物の結果、新グリースと異なるピークが確認されたことから、グリース名が違うか、或いは、異種グリースが混入した可能性が考えられますので、ご確認下さい。ちょう度は当社推奨の管理上限値を超えています。ちょう度はと新グリース値に比較して上昇し、当社推奨の管理上限値であるを超えています。滴点は良好と判断します。滴点はと新グリース値に比較して低下しているものの、良好と判断します。全酸価は良好と判断します。全酸価はmgKOH/gと新グリース値.mgKOH/gに比較して高い値であるものの、有機物・有機化合物の結果、劣化の兆候を示すカルボン酸の吸収が確認されていないことから、良好と判断します。有機物・有機化合物の結果、良好と判断します。有機物・有機化合物の結果、油劣化の兆候を示すカルボン酸の吸収が確認されていないことから、良好と判断します。但し、有機物・有機化合物の結果、新グリースと異なるピークが確認されたことから、グリース名が違うか、或いは、異種グリースが混入した可能性が考えられますので、ご確認下さい。
|  | 113-001396 | 分析の結果、潤滑油の劣化は確認されなかったことから、継続使用可能と判断します。対象設備は継続使用可能な状態にあると判断します。但し、今後の摩耗の進行速度の上昇が懸念されます。定期的な分析今後懸念される凝着摩耗の進行を監視するため、定期的に分析を実施することを推奨します。最適な採油方法本試料油は、機器停止時間後に油槽底部から採油されているため、分析データが高濃度に出ていると推定されます。正確なデータによる診断を行うためにも、今後の採油は、極力運転中もしくは停止直後の油槽中層部から実施されることを推奨します。はフェログラフィーおよびSOAPの結果から総合的に判断した結果、継続使用は可能ですが、摩耗の進行速度が上昇している可能性があるため、傾向管理が有用と考えます。フェログラフィー【定量分析：Is値】Is値は異常摩耗の早期発見パラメータのつで、摩耗程度を定量化するために用います。前回に比較してIs値はの乗から乗と、三桁高い値でした。Is値は摩擦摺動面が摩耗損傷する直前に急上昇することが分かっています。今回、Is値の上昇速度が大きいことから、潤滑状態が厳しくなっていると推定されます。今回は損傷の指標となるフレーキング粒子が確認されていないことから継続使用可能と考えられますが、今後は疲労摩耗の発生と進展状況を監視することが重要と思われます。フェログラフィー【定性分析：摩耗粒子および摩耗形態観察】分析結果から比較的多く観察された粒子は、以下の通りでした。黒錆・潤滑状態がやや厳しい凝着摩耗により発生。局部的に金属接触が厳しく、且つ、高い摩擦熱が発生していると考えられます。鉄錆・外部から混入したと考えられます。観察された摩耗粒子の中でも黒錆は、将来的な摩耗の進行に繋がる可能性を示唆しているため、傾向監視が必要と思われます。黒錆は、凝着摩耗に分類されます。この摩耗粒子は、油膜切れによるギヤ歯面や軸受軌道面での金属同士の接触時に起こる高い摩擦熱によって鉄が酸化され発生します。この状態が継続した場合、ギヤ歯面や軸受軌道面で焼付が発生し、設備の損傷に至る場合があります。Iカップリング発光分光分析【SOAP】検出された金属元素から発生箇所を推定すると、以下の通りでした。鉄、鉛、亜鉛・ギヤ、軸受等リン・添加剤ナトリウム・外部混入異物SOAPの結果、亜鉛がppm検出されました。亜鉛を使用した箇所の溶出・摩耗が発生していると思われます。亜鉛メッキ等であった場合、耐食性が低下して腐食に進展することが懸念されます。粘度、水分、IR酸化度の各データは良好でした。
報告№107-4545 報告№108-0135 | 分析№107-02185 分析№108-00855 | 108-00855 | トライボ診断の結果、全てのデータが良好であることから、この油は継続使用可能と判断します。は良好と判断します。粘度は良好。粘度は.mm/sと新油値mm/sに比較して、粘度変化率は-.％で、当社推奨の管理限界値である±％以内にあり、良好と判断します。粘度はmm/sでした。粘度はmm/sでした。粘度指数はでした。粘度指数はでした。水分は良好。水分は.ppmと当社推奨の管理限界値の以下であり、良好と判断します。全酸価は良好。全酸価は.mgKOH/gと新油値.mgKOH/g以内であり、良好と判断します。
報告№108-0411 報告№110-00508 | 分析№108-02744 分析№110-002314 | 110-002314 | Iカップリング発光分光分析供試グリースをSOAP／D－SOAPで分析した結果、検出された金属元素は、鉄、銅、ニッケル、錫、リン、カルシウム、アルミニウム、ナトリウム、マグネシウムでした。これらの検出された金属元素から発生箇所を推定すると鉄、銅、ニッケル、錫・軸受等リン・グリース添加剤カルシウム、ナトリウム、アルミニウム、マグネシウム・増ちょう剤であると思われます。このうち、機械部品が摩耗したと思われる元素はのグループです。フェログラフィー摩耗粒子の形態で比較的多く観察された粒子は、潤滑状態が正常な場合に発生する摩耗粒子と、外部から混入した、または、内部発生により発生する赤錆でした。このような摩耗粒子が観察された場合には、潤滑部では正常なマイルド摩耗と腐食摩耗が混在していることが分かります。軸受は継続使用可能な状態にあると判断します。しかし、転がり軸受軌道面で腐食摩耗が発生している可能性があります。今後腐食摩耗により軌道面に発生した損傷が起点となって、フレーキングに進展することが懸念されるため、定期的に分析を実施し、摩耗の進行状況を確認することを推奨します。なお、腐食摩耗が発生している場合、グリースの酸化劣化が進行していることも懸念されるため、全酸価およびIRを実施し、グリースの劣化状況を把握することを併せて推奨します。
報告№107-0366 報告№109-09203 | 分析№107-01900 分析№109-001544 | 109-001544 | 濾過前の試料油を分析した結果、粘度が.mm/sと新油のmm/sに比較して、粘度変化率は+％で、やや不良領域にありました。現在、ISOVGからISOVGに移行しているため異常ではなく、本試料油は継続使用可能と判断します。
報告№108-0227 報告№110-00695 | 分析№108-01664 分析№110-003240 | 110-003240 | 本設備は継続使用可能な状態にあるものの、銅を使用した箇所の摩耗の進行を監視するため、定期的に分析を実施することを推奨します。傾向監視のための次回採油時期は、最短で約時間となります。この時間は、油中汚染物が均一になるために必要とする時間であり、この時間を経過すれば、再分析の結果から状態の傾向を確認することが可能となりますので、これを参考に次回分析時期を検討されることを提案します。
報告№102-0077 | 分析№102-00633 | 102-00633 | 濾過前の試料油を分析した結果、フェログラフィーを除く項目は良好でした。フェログラフィーの摩耗過酷度を示すIs値が.と良好の範囲にあり、摩耗粒子形態観察の結果ではマイルドな摩耗形態で発生するμm以下のラビング粒子がやや多く観察され、また、摩擦熱が高い場合に発生するフリクションポリマがやや多く観察されました。これは、潤滑摺動面で、局部的に高圧、高温となっている箇所が発生しているためと考えられます。一般に、フリクションポリマが見られる場合、軸受の摺動面で面圧が高くなっている箇所、或いは、場所が存在することが知られており、場合によっては軸受温度上昇につながるケースがあります。巡視点検時に軸受温度データの変化をチャート上で確認されることを推奨します。今後、油膜切れによる摩耗の進行、油劣化の進行も予測されます。現在のところ、摩耗速度は比較的遅く、直ちに異常摩耗に進展するとは考えにくいため、濾過後ヶ月経過した時点で再度分析を実施し、摩耗の進行状況を確認されることを推奨します。
報告№104-4043 報告№104-4043 | 分析№104-02030 分析№104-02030 | 104-02030 | 誘引ブロワ号の本体負荷側の軸受は、今後の運転時間や運転状況が、特に変化のない運転であれば、少なくとも年間は継続使用可能な状態にあると判断します。これらのことは、以下の結果から判断しました。計数汚染度がNAS級と当社推奨の管理限界値以内にあった。SOAP／D-SOAPの結果、軸受の主成分である鉄が検出されたが微量であった。異常摩耗の早期発見パラメータであるフェログラフィーのIs値がの乗とやや高いものの、継続使用可能な範囲にあった。本試料油は継続使用可能な状態にあると判断します。粘度は良好と判断します。粘度はmm/sと新油値mm/sに比較して、粘度変化率は-％と当社推奨の管理限界値の±％以内にあり良好と判断します。水分は良好と判断します。水分はppmと当社推奨の管理限界値の以下にあり、良好と判断します。全酸価は良好と判断します。全酸価は.mgKOH/gと新油値.mgKOH/g以内にあり、良好と判断します。IRは良好と判断します。IRは、IRチャートに示すように新油に比較して変化なく、良好と判断します。計数汚染度は良好と判断します。計数汚染度はNAS級と当社推奨の管理限界値のNAS級以内にあり、良好と判断します。重量汚染度は良好と判断します。重量汚染度は.mg/mlと当社推奨の管理限界値のmg/ml以内にあり、良好と判断します。機器の潤滑状態本機器の軸受は、今後の運転時間や運転状況が、特に変化のない運転であれば、少なくとも年間は継続使用可能な状態にあると判断します。SOAPは良好でした。SOAPの結果、摩耗により発生する鉄がppm検出されているものの、微量であったことから良好と判断します。D－SOAPは良好でした。D－SOAPの結果、摩耗により発生する鉄がppm検出されているものの、微量であったことから良好と判断します。フェログラフィーの結果、潤滑状態は良好と判断します。フェログラフィーの結果、異常摩耗の早期発見パラメータであるIs値がの乗とやや高いものの、異常摩耗の兆候を示すシビア粒子等の摩耗粒子がほとんど観察されていないことから、今後の運転時間や運転状況が、特に変化のない運転であれば、軸受は少なくとも年間は継続使用可能な状態にあると判断します。
報告№108-0411 報告№110-00460 | 分析№108-02744 分析№110-002085 | 110-002085 | 潤滑油および対象設備は継続使用可能な状態にあると判断します。なお、今回の分析結果からは油劣化の兆候は確認されませんでしたが、酸化防止剤として使用されることの多い添加剤がほとんど消耗しておらず前回データとほとんど変化ないことと、全酸価が一般的な低下傾向であることを総合的に検討した結果、使用可能な期間は当該設備がこれまでと同等の環境であれば年程度は使用が可能であると推定されました。ただし、回だけのデータでの予測は精度が低いことから、今後も定期的に分析を実施し、油劣化の兆候の有無を確認することを推奨します。分析結果は良好と判断します。粘度粘度はmm/sと新油値mm/sに比較して、粘度変化率は-％で、当社推奨の管理限界値である±％以内にあり、良好と判断します。水分はppmと当社推奨の管理限界値の以下であり、良好と判断します。全酸価全酸価は.mgKOH/gと新油値.mgKOH/g以下にあり、良好と判断します。IRIRの結果、油劣化の兆候を示すカルボン酸の吸収が確認されていないことから、良好と判断します。は良好と判断します計数汚染度計数汚染度はNAS級と当社推奨の管理限界値のNAS級以内にあり、良好と判断します。重量汚染度は.mg/mlと当社推奨の管理限界値のmg/ml以内にあり、良好と判断します。機器の潤滑状態機器の潤滑状態は正常と判断します。SOAPSOAPの結果、摩耗により発生したと思われる銅が僅かに検出されました。D－SOAPD－SOAPの結果、摩耗により発生する鉄などが検出されていないことから、良好と判断します。フェログラフィー異常摩耗の早期発見パラメータであるフェログラフィーのIs値がのマイナス乗と良好の範囲にあることから、潤滑状態は正常と判断します。
報告№105-0245 報告№105-0376 | 分析№105-01636 分析№105-02508 | 105-02508 | 経緯今月初旬に入口弁サーボモータより不具合が発生し、分解点検を実施したものの原因は不明であった。操作油に影響を与えないか確認する。目的・更油の是非、設備が継続使用可能かの判断・入口弁サーボモータ不具合の原因究明考察更油の是非、設備が継続使用可能かの判断分析の結果、計数汚染度がNAS級と当社推奨の管理限界値に到達していました。今後、バルブ類の動作障害、フィルタの目詰まり等が懸念されるため、継続使用するには濾過を実施し、汚染度を改善されることを推奨します。又、汚染度以外のデータは全て良好であることから、更油の必要はないと思われます。入口弁サーボモータ不具合の原因究明SEM・XMAの結果、鉄、クロム、ニッケルを含むμmサイズの摩耗粒子、鉄と銅を含む粒子が比較的多く観察されました。このことから、ステンレス鋼など鉄、クロム、ニッケルを含む材料を使用した箇所やブッシュなどの銅を使用した箇所で摩耗が発生していると推定でき、これらの摺動箇所で異音が発生している可能性があります。但し、金属同士の摩擦・摩耗により異音が発生しているとしては、摩耗粒子の発生量が少ないため、本試料油で潤滑していない箇所の摩擦による可能性も考えられます。
|  | 113-001522 | 分析の結果、データが低濃度に出る可能性がある採油条件であるにも関わらず、重量汚染度が高い値でした。軸受ポンプ外軸受は使用可能な状態であり、分解点検で軸受部品を交換する必要はないと判断します。更油油中の重量汚染度が高いことから、摩耗粒子や異物等が軸受軌道面に噛み込むことによる摩耗の進行やスラッジによる潤滑不良が懸念されるため、更油を推奨します。定期的なトライボ診断実施今後の適切な分解点検時期を見出すためにも、定期的な分析による傾向監視により軸受の潤滑と摩耗の進行状態を確認するよう推奨します。最適な採油方法本試料油は、機器停止中に給油口から採油されているため、分析データが低濃度に出ていると推定されます。正確なデータによる診断を行うためにも、今後の採油は、極力運転中もしくは停止直後の油槽中層部から実施されることを推奨します。は良好でした。粘度粘度は、mm/sと新油値のmm/sに比較して粘度変化率が-％となっており、当社推奨の管理限界値である±％以内にあり、良好と判断します。水分はppmと当社推奨の管理限界値以下にあり、良好と判断します。酸価・IR酸価劣化の進行度は、酸価およびIRの結果から総合的に判断します。酸価は、と新油値.mgKOH/g以下であり、IRの結果で油劣化の兆候を示すカルボン酸の吸収が確認されていないことから、油は劣化していないと判断します。重量汚染度が当社推奨の管理限界値を超えていました。フィルタ表面の異物観察で金属片、粘ちょう物、鉄錆、砂等が観察されたことから、汚染度が高い要因は、摩耗、スラッジ、外部混入異物の影響と思われます。計数汚染度計数汚染度はNAS級と当社推奨の管理限界値NAS級以下であり、良好と判断します。重量汚染度はmg/mlと当社推奨の管理限界値mg/mlを超えていました。光学顕微鏡写真重量汚染度で濾過したフィルタ表面上の夾雑物を光学顕微鏡で観察した結果、金属片、スラッジ、鉄錆、砂等が観察されました。はフェログラフィーおよびSOAP-Tの結果から総合的に判断した結果、継続使用は可能ですが、今後の機器の機能を確認するためにも傾向管理が有用と考えます。フェログラフィー【定量分析：Is値】Is値は異常摩耗の早期発見パラメータのつで、摩耗粒子を定量化するために用います。今回のIs値は、の乗とやや高い値でした。フェログラフィー【定性分析：摩耗粒子および摩耗形態観察】分析結果から観察された代表的な粒子は、以下の通りでした。正常な摩耗粒子・潤滑状態が正常なマイルド摩耗により発生。切削粒子・異物や金属表面の微小突起による切削摩耗により発生。シビア粒子・潤滑状態がやや厳しい凝着摩耗により発生。金属潤滑部が局部的に油膜切れを起していると考えられます。観察された摩耗粒子の中でも切削粒子、シビア粒子は、将来的な摩耗の進行に繋がる可能性を示唆しているため、傾向監視が必要と思われます。切削摩耗は、他の摩耗形態に比較して摩耗進行速度が速く注意が必要で、定期的なトライボ診断による状態監視が必要と考えます。切削摩耗の原因となる混入異物が残留している場合、この異物により切削摩耗が継続して発生する可能性があります。シビア粒子は、凝着摩耗に分類されます。この摩耗粒子は、潤滑部で凝着、破断を繰り返し、この過程で生じる移着粒子が成長して摩耗粒子となります。そのため、潤滑部では局部的に油膜切れが発生していることを示しています。この状態が継続した場合、摩耗粒子のサイズは徐々に大型化していき、設備の損傷に至る場合がありますので、傾向監視が必要です。Iカップリング発光分光分析【SOAP-T】検出された金属元素から発生箇所を推定すると、以下の通りでした。鉄、鉛、銅、錫、亜鉛・軸受等リン、カルシウム、アルミニウム、ケイ素、ナトリウム、マグネシウム・外部混入異物
報告№109-09136 報告№112-00747 | 分析№109-001160 分析№112-003378 | 112-003378 | 油の劣化は確認されず、汚染度も良好な範囲にあることから、潤滑油は継続使用可能な状態にあると判断します。減速機減速機は継続使用可能な状態にあると判断します。但し、凝着摩耗および疲労摩耗が確認されたことから、将来的な摩耗進行の有無を確認するためにも傾向監視を継続することが有効です。定期的な分析今後懸念される疲労摩耗の進行を監視するため、定期的に分析を実施することを推奨します。バックラッシによる評価トライボ診断では、バックラッシの増加量を分析結果から計算できますので、構造が確認できる図面、ギヤの形式、歯形、モジュール、歯数、歯幅をお知らせ下さい。計算結果をご報告いたします。フェログラフィーおよびSOAP/D-SOAPの結果から総合的に判断した結果、ギヤ歯面および軸受は健全であり、継続使用可能と評価できますが、引続きギヤ歯面および軸受の機能が保持されていることを確認するためにも、潤滑油診断による傾向管理が有用と考えます。フェログラフィー【定量分析：Is値】Is値は異常摩耗の早期発見パラメータのつで、摩耗粒子を定量化するために用います。Is値は前回のの乗から乗に低下し、低い値でした。フェログラフィー【定性分析：摩耗粒子および摩耗形態観察】分析結果から比較的多く観察された粒子は、以下の通りでした。疲労摩耗粒子・繰返し応力を受けて発生。フリクションポリマ・局部的に高圧・高温となる場合に発生。観察された摩耗粒子の中には、約～μmサイズの大型のシビア粒子が観察されました。シビア粒子は、視野に個と少ないことから、直ちに異常ではないものの、将来的な摩耗の進行に繋がる可能性を示唆しているため、傾向監視が必要と思われます。シビア粒子は、凝着摩耗に分類されます。この摩耗粒子は、ギヤ歯面や軌道面で凝着、破断を繰り返し、この過程で生じる移着粒子が成長して摩耗粒子となります。そのため、ギヤ歯面や軌道面では局部的に油膜切れが発生していることを示しています。この状態が継続した場合、摩耗粒子のサイズは徐々に大型化していき、最終的にはギヤおよび軸受の損傷に至る場合があります。Iカップリング発光分光分析【SOAP/D-SOAP】検出された金属元素から発生箇所を推定すると、以下の通りでした。鉄、銅、亜鉛・ギヤ歯面、軸受等リン・添加剤カルシウム、バリウム、アルミニウム、ケイ素、ナトリウム・外部混入異物計数汚染度は、前回に比較してNAS級からNAS級にランク低下し、良好でした。粘度、水分、酸価、IRの各データは、前回同様に良好でした。
報告№109-09136 報告№111-00103 | 分析№109-001160 分析№111-000521 | 111-000521 | 潤滑油および対象設備は継続使用可能な状態にあると判断します。但し、このまま汚染度の増加傾向が継続した場合、汚染の影響でバルブ類の動作障害やフィルタおよびストレーナの目詰まりが発生することが懸念されるため、ヶ月後に分析を実施し、汚染度の増加状況を確認することを推奨します。
報告№109-09250 報告№109-09250 | 分析№109-001825 分析№109-001825 | 109-001825 | ポンプC側＋反C側分析の結果、全ての分析項目の値が当社推奨の管理基準を満たしており、新油分析値との比較結果も問題となる値はなかったことから、油は継続使用可能な状態であり、運転中における潤滑状態も正常であったものと判断します。特性低下特性低下に係るパラメータの分析結果は良好と判断します。粘度粘度はmm/sと新油値mm/sに対する粘度変化率は-.％で、当社推奨の管理限界値である±％以内にあり、良好と判断します。全酸価添加タービン油については、当社では管理限界値を設定しておらず、新油分析値との比較及び他の分析項目の結果より全酸価の状態判断を行います。その結果、全酸価は.mgKOH/gと新油値.mgKOH/gに比較して若干高くなっていますが、IRチャートに示すように劣化の兆候として現れるカルボン酸などの有機物・有機化合物の発生が確認されていないことから、異常のない値と判断します。酸化安定度酸化安定度minであり、当社推奨の管理限界値のmin以上であることから、良好と判断します。有機物・有機化合物有機物・有機化合物は、IRチャートによる新油分析値との比較の結果、cm-付近に劣化の兆候を示すカルボン酸の吸収が確認されていないことから、良好と判断します。色相はLであり、新油値のLに比較して大きな変化はないことから、良好と判断します。汚染に係るパラメータの分析結果は、良好と判断します。水分は.ppmであり、当社推奨の管理限界値の以下であることから、良好と判断します。汚染粒子数はNAS級であり、当社推奨の管理限界値のNAS級以内であることから、良好と判断します。汚染度物重量は.mg/mlであり、当社推奨の管理限界値のmg/ml以内であり、良好と判断します。摩耗運転中における潤滑状態は正常であったものと判断します。摩耗粒子摩耗粒子の形態観察の結果、金属接触が厳しい場合に発生するシビア粒子が観察されており、潤滑面では局部的に摩耗が発生していますが、異常摩耗の早期発見パラメータであるフェログラフィーのIs値がの乗と当社基準値内にあり、正常の範囲にあると判断します。金属濃度SOAP法により金属濃度を測定した結果、外部から混入したと思われる亜鉛がppm、カルシウムがppm、ケイ素が検出されました。金属濃度酸溶解法により金属濃度を測定した結果、潤滑箇所で発生する金属接触によって検出される鉄が、外部から混入したと思われる亜鉛が、カルシウム、ナトリウムが共にと僅かに検出されましたが、良好と判断します。
報告№109-09136 報告№110-00326 | 分析№109-001160 分析№110-001420 | 110-001420 | 摩擦面で発生している摩耗の形態や潤滑状態は、フェログラフィーで得られた摩耗粒子の観察結果から評価します。同法は、摩耗粒子を含んだ試料油を磁力で油と粒子とに分離する技術で、分離された摩耗粒子を解析することによって潤滑状態の健全性や摩耗粒子の発生原因を診断するものです。摩耗粒子と摩耗形態観察された粒子は、潤滑状態が正常な場合に発生する摩耗粒子異物の切削作用で発生する切削粒子局部的に高圧・高温となる場合に発生するフリクションポリマでした。以上から潤滑部で発生している摩耗は正常なマイルド摩耗と異物による切削摩耗であることが分かりました。また、局部的に高圧・高温になっている箇所があることも確認されました。摩耗形態の中でも切削摩耗は、摩耗進行速度が速い形態であることから管理には注意が必要です。転がり軸受で切削摩耗が発生している場合、軸受の寿命は分の程度に低下することが知られています。また、切削摩耗の発生原因となる混入異物が残留している場合、この異物により切削摩耗が継続して発生する可能性があります。一方、フリクションポリマは、潤滑油が軸受軌道面に押し込められ高圧状態になると同時に、圧縮熱により高温状態になった結果、基油自身重合反応を起こし生成することが知られています。そのため、高圧高温状態の解消がなされなければ、潤滑油の劣化が進行し、粘度上昇に因る潤滑異常に進展する場合があります。潤滑状態異常摩耗の早期発見パラメータであるIs値は、潤滑状態が厳しいの乗となっていました。汚染度水分濃度は、前回同様に管理基準以内にあり良好でした。粘度、全酸価、RBOTの各データは、前回同様に管理基準以内にあり良好でした。本試料油は、機器停止中に軸受箱ドレンプラグから採油されています。ドレンプラグの汚染度は、一般的に高く、尚且つ、機器が停止している状態では、油槽内で撹拌がなくなり固形物が沈降するため、油中汚染度は更に高くなると推定されます。このような悪条件にもかかわらず、今回の分析結果は全て良好であり、異常なデータは見られませんでした。したがって、潤滑油および軸受は継続使用可能な状態にあると判断します。但し、軸受摺動面で異物の噛み込みによる摩耗が僅かに発生しています。今後さらに摩耗が進行することが懸念されますので、以下の対策を推奨します。今後、摩耗の進行状況を監視するため、定期的に分析を実施することを推奨します。傾向監視のための次回採油時期は、回転数と油量から理論的に求めます。本設備の回転数に関する情報が提供されなかったため、rpmと仮定し計算しました。その結果、次回の採油は最短で約時間となります。この時間は、油中汚染物が均一濃度になるために必要な時間であり、この時間を経過すれば、再分析の結果から摩耗速度を評価すことが可能となります。本計算は、回転数を仮定して求めていますので、次回分析実施時までに回転数等の設備情報をご提供下さい。
報告№109-09136 報告№111-00531 | 分析№109-001160 分析№111-002421 | 111-002421 | 濾過前の試料油を分析した結果、摩耗粒子の形態観察で前回に比較して反応生成物が比較的多く観察されました。計数汚染度が前回のNAS級から、今回NAS級に約年ヶ月でランク増加していました。反応生成物反応生成物は、異種油が混入した場合に添加剤の反応によって発生することがあります。粘度および酸価に大きな変化は見られないことから、異種油の混入は確認されませんでした。仮設タンク等で濾過を実施している場合、仮設タンク内に残留していた油と反応して発生することも考えられます。今後、バルブ類の動作障害やフィルタおよびストレーナの目詰まりが発生することが懸念されます。汚染度の増加摩耗粒子の形態観察およびフィルタ表面の異物観察で鉄錆等が観察されたため、汚染度が増加した要因は、摩耗による粒子の増加ではなく、反応生成物および外部から混入したと思われる異物によるものと考えられます。これらの障害発生に対する弊害を勘案の上、濾過を推奨します。
|  | 112-002673 | 潤滑油および対象設備は継続使用可能な状態にあると判断します。但し、前回同様に粘度および水分が高く、さらに今後も摩耗の進行を傾向監視するため、以下の対策を推奨します。継続分析粘度は、一端上昇し始めると劇的に上昇することもあるため、今後は比較的短い周期で傾向監視を実施することが大切です。継続的な分析を推奨します。水分濃度の調整発錆予防のため、遠心分離機による水分除去や部分更油による水分濃度の相対的低下を推奨します。摩耗進行の監視クランクメタル、ピストンリングなどの摩耗の進行を監視するために、定期的に分析を実施し、進行状況を確認されることを推奨します。はフェログラフィーおよびSOAPの結果から総合的に判断した結果、傾向管理が必要な状態にあると考えられます。フェログラフィー【定量分析：Is値】Is値は異常摩耗の早期発見パラメータのつで、摩耗粒子を定量化するために用います。今回のIs値はの乗とやや高い値でした。フェログラフィー【定性分析：摩耗粒子および摩耗形態観察】分析結果から比較的多く観察された粒子は、以下の通りでした。正常な摩耗粒子・潤滑状態が正常なマイルド摩耗により発生。シビア粒子・潤滑状態がやや厳しい凝着摩耗により発生。金属潤滑部が局部的に油膜切れを起していると考えられます。フリクションポリマ・局部的に高圧・高温となる場合に発生。観察された摩耗粒子の中でもフリクションポリマは、注意が必要です。フリクションポリマは、潤滑油が摺動面に押し込められ高圧状態になると同時に、圧縮熱により高温状態になった結果、基油自身が重合反応を起こし生成することが知られています。そのため、高圧高温状態の解消がなされなければ、潤滑油の劣化が進行し、粘度上昇に因る潤滑異常に進展する場合があります。Iカップリング発光分光分析【SOAP】検出された金属元素から発生箇所を推定すると、以下の通りでした。鉄、鉛、銅、クロム、ニッケル、錫・エンジン部品リン、亜鉛、カルシウム、マグネシウム、ホウ素・添加剤アルミニウム、ナトリウム・外部混入異物．塩基価は良好でした。粘度粘度は、mm/sと新油値のmm/sに比較して粘度変化率が+％となっており、当社推奨の管理限界値である±％を超えていました。直ちにエンジン効率に影響が出るわけではありませんが、今後のトレンドを注視しておく必要があります。水分は、ppmと当社推奨の管理限界値を超えていました。今後、水分の影響で機関内に錆が発生し、その影響で摩耗が発生する懸念があります。
報告№103-8072 | 分析№103-01507 | 103-01507 | 精点Aを実施した結果、フェログラフィーの結果、摩耗過酷度を示すIs値はの乗とやや高く、摩耗粒子形態観察の結果で、摩擦熱が高い場合に発生する球状粒子、外部から混入した砂、鉄錆が見られました。球状粒子は、異常の兆候を示す形態のパラメータで、この摩耗粒子が発生する場合、潤滑状態に注意が必要です。中でも、球状粒子には注意が必要です。球状粒子の発生原因は、一般に、溶接工事、溶接作業などによる溶接スパッタの混入、電食による発生、厳しい金属接触による摩耗、が考えられます。発生原因が、の溶接スパッタの混入であれば、今後増加しないと思われますが、が考えられる場合は、原因を取り除かなければ球状粒子は増加すると考えられることと、鉄錆等の異物が軸受摺動面に噛み込み摩耗が進行する場合があるため、ヶ月以内に精点Bを実施し、この球状粒子が増加の有無を確認されることを推奨します。尚、水分がppmとやや高い値を示していました。冷却水の混入、又は、結露が考えられますので、次回分析では、水分濃度の増加に注意が必要です。
報告№106-4556 報告№106-4556 | 分析№106-01841 分析№106-01842 | 106-01842 | トライボ診断の結果、増速機は継続使用可能な状態にあると判断する。分析の結果、重量汚染度がmg/mlと他号機に比較して低く、添加剤成分の析出が微量であることから、スラッジの発生量が微量であることが確認された。これらのことは、異常摩耗の早期発見パラメータである潤滑状態指数はの乗とやや高いものの、摩耗の形態はマイルド摩耗と呼ぶ比較的小さな粒子が大勢を占めること計数汚染度は良好の範囲にあり、重量汚染度がmg/mlと低い値であること油中金属濃度の結果、ギヤやベアリングなどの鉄系材料の摩耗が検出されたものの、モリブデン、マグネシウム、亜鉛、リンなどの添加剤の析出が微量であったこと以上のことから判断した。
報告№106-0227 報告№106-0356 | 分析№106-01279 分析№106-01892 | 106-01892 | 濾過前の試料油を分析した結果、計数汚染度が前回NAS級から、今回NAS級に約年でランク上昇しました。摩耗粒子形態観察及びフィルタ写真の結果、鉄錆、砂が観察されているため、汚染度が上昇した要因は、外部から混入した異物によるものと考えられます。但し、潤滑異常の早期発見パラメータである摩耗過酷度を示すIs値が.と非常に良好の範囲にあることから、潤滑状態は良好な状態にあると判断します。
報告№101-0198 | 分析№101-01790 | 101-01790 | は良好でした。粘度は良好と判断します。粘度はmm/sと新油値mm/sに比較して、粘度変化率は-％で、当社推奨の管理目安である±％以内にあり、良好と判断します。水分は良好と判断します。水分はppmと当社推奨の管理目安の以下であり、良好と判断します。全酸価は良好と判断します。全酸価は.mgKOH/gと新油値.mgKOH/gに比較して変化はなく、良好と判断します。IRは良好と判断します。IRの結果、IRチャートに示すように新油に比較して、変化はなく良好と判断します。は良好と判断します。計数汚染度は良好と判断します。計数汚染度はNAS級と当社推奨の限界値のNAS級に比較して清浄でした。重量汚染度は良好と判断します。重量汚染度は.mg/mlと当社推奨の管理目安のmg/ml以下であり、良好と判断します。機器の潤滑状態機器の潤滑状態は正常と判断します。SOAPの結果は良好です。SOAPの結果、油の添加剤成分であるリンがppm、亜鉛がppm検出されました。一方、摩耗が発生した場合に検出される鉄及び銅は検出されず、良好と判断します。D－SOAPの結果は良好です。外部から混入したと思われるカルシウム及びナトリウムが僅かに検出されましたが、摩耗を示す鉄、銅は検出されず、良好と判断します。フェログラフィーの結果は良好です。摩耗の過酷度を示すフェログラフィーのIs値がのマイナス乗と低く潤滑状態は良好と判断します。
報告№108-0411 報告№114-00281 | 分析№108-02744 分析№114-001044 | 114-001044 | 潤滑油は継続使用可能な状態にあると判断します。粘度、全酸価、IR、RBOTの各データは良好です。尚、別紙RBOTの減少傾向から油の余寿命を求めた結果、本試料は直近の更油から起算して稼働日数が年月まで使用可能であると推定されます。水分は良好です。
報告№109-09287 報告№109-09287 | 分析№109-002062 分析№109-002063 | 109-002063 | 、汚染度、軸受の潤滑状態を確認する。今回の採油は、対象設備停止中に排油口から実施しているため、別紙油中粒子の沈降の影響に示すように、油中粒子などの固形物は沈降の影響を受けて分析データが高濃度に出る可能性があることから、このことを踏まえて結果を検討しました。本試料は、高濃度になっていると思われる対象設備停止中の排油口から実施した採油にもかかわらず、分析の結果は全て良好の範囲にあったことから、油は継続使用可能であり、また潤滑状態も正常と判断します。
報告№109-09136 報告№110-00148 | 分析№109-001160 分析№110-000614 | 110-000614 | ・摩耗状態前回に比較してD－SOAPの結果、錫濃度は減少傾向を示し、異常摩耗の早期発見パラメータであるフェログラフィーのIs値がのマイナス乗と良好でした。・汚染度前回に比較して計数汚染度はNAS級からNAS級にランク減少し、良好でした。・前回同様にIR、RBOTの各データは良好でした。潤滑油および軸受は継続使用可能な状態にあると判断します。
報告№109-09573 報告№109-09573 | 分析№109-003537 分析№109-003537 | 109-003537 | ・油中金属濃度油中金属濃度の結果、鉄、鉛、錫が比較的多く検出されました。・水分は良好でした。粘度、全酸価、全塩基価の各データは新油データを基準として評価しますが、今回は新油データがなかったことから、今後は充填用の新油を分析し、そのデータを基準に管理する必要があります。結論当該エンジンの分析は、今回がはじめてであることからデータの比較による評価はできませんでしたが、データからはエンジン内部の潤滑状態は良好であると判断されます。念のため以下の対策を推奨します。油中金属濃度の結果からシリンダおよびピストンリング、クランクメタルなどの摩耗が若干ですが確認されました。この程度であれば、継続使用に問題はないと判断しますが、念のため傾向監視を回実施し、その結果で摩耗の状態を確認されることを推奨します。また、エンジン内部の摩耗の厳しさを評価するためには、フェログラフィー法による評価が必要ですので、次回分析を実施する際にはフェログラフィーを追加されることを併せて推奨します。尚、油の劣化状況をより精密に判定するには新油との比較が必要です。現在使用している貴社保有の新油をご提供下さい。
報告№109-09326 報告№109-09326 | 分析№109-002234 分析№109-002234 | 109-002234 | 結論バルブ類の動作障害予防のため、年前に本発電機で実施した実績のある当社製清浄分散剤TS－の投与と濾過により、油中スラッジを除去することを推奨します。は良好と判断します。粘度は良好と判断します。粘度は.mm/sと新油値.mm/sに比較して、粘度変化率は-.％で、当社推奨の管理限界値である±％以内にあり、良好と判断します。水分は良好と判断します。水分はppmと当社推奨の管理限界値の以下であり、良好と判断します。全酸価は良好と判断します。全酸価は.mgKOH/gと当社推奨の管理限界値の.mgKOH/g以内にあり、良好と判断します。IRの結果、良好と判断します。IRの結果、油劣化の兆候を示すカルボン酸の吸収が確認されていないことから、良好と判断します。計数汚染度、重量汚染度共にやや高い値となっています。計数汚染度はやや高い値となっています。計数汚染度はNAS級と当社推奨の管理限界値のNAS級以内にあるものの、やや高い値となっています。重量汚染度はやや高い値となっています。重量汚染度は.mg/mlと当社推奨の管理限界値のmg/ml以内にあるものの、やや高い値となっています。機器の潤滑状態機器の潤滑状態は正常と判断します。SOAPの結果は良好です。SOAPの結果、外部から混入したと思われるケイ素がppm検出されています。D－SOAPの結果は良好です。D－SOAPの結果、外部から混入したと思われるカルシウムが検出されています。フェログラフィーの結果は良好です。異常摩耗の早期発見パラメータであるフェログラフィーのIs値が.と良好の範囲にあり、潤滑状態は正常と判断します。
報告№107-6588 報告№107-0503 | 分析№107-02904 分析№107-02951 | 107-02951 | グリースの物理的性状、軸受の潤滑状態を確認する。分析の結果、SOAP／D－SOAPで鉄が多く検出されたものの、摩耗粒子の形態観察で転がり軸受の寿命の指標となるフレーキングが観察されなかったことから、軸受は継続使用可能と判断します。一方、グリースの物理的性状を示す滴点、全酸価、IRの各データは良好の範囲にあるものの、ちょう度が新グリースのに比較してと上昇し、当社推奨の管理限界値を超えており、グリースが軟化していることが確認されました。軟化したグリースを使用した場合、ベアリング軌道面で油膜切れが発生し、それにより発生した損傷が起点となってフレーキングに進展することが懸念されるため、グリース交換を推奨します。尚、報告書の管理表中に示しているSOAP／D－SOAPは、グリース潤滑の場合、摩耗粒子が均一に分散していないため、測定値が大きく変動することがありますので参考値としてお考え下さい。
報告№109-09136 報告№112-00761 | 分析№109-001160 分析№112-003412 | 112-003412 | 油の劣化は確認されていないことから、潤滑油は継続使用可能な状態にあると判断します。対象機器対象機器は継続使用可能な状態にあると判断します。但し、将来的な摩耗進行の有無を確認するためにも傾向監視を継続することが有効です。定期的な分析今後懸念されるフレッティング粒子による摩耗の進行を監視するため、定期的に分析を実施することを推奨します。最適な採油方法本試料油は、機器停止中にドレンプラグから採油されているため、分析データが高濃度に出ていると推定されます。正確なデータによる診断を行うためにも、今後の採油は、極力運転中もしくは停止直後の油槽中層部から実施されることを推奨します。フェログラフィーおよびSOAP／D-SOAPの結果から総合的に判断した結果、継続使用は可能ですが、機器の機能を保持するためにも傾向管理が有用と考えます。フェログラフィー【定量分析：Is値】Is値は異常摩耗の早期発見パラメータのつで、摩耗粒子を定量化するために用います。今回のIs値はの乗とやや高い値でした。フェログラフィー【定性分析：摩耗粒子および摩耗形態観察】分析結果から比較的多く観察された粒子は、以下の通りでした。赤錆・フレッティングにより発生。銅系シビア粒子・潤滑状態がやや厳しい凝着摩耗により発生。金属潤滑部が局部的に油膜切れを起していると考えられます。フリクションポリマ・局部的に高圧・高温となる場合に発生。観察された摩耗粒子の中でも赤錆、銅系シビア粒子は、将来的な摩耗の進行に繋がる可能性を示唆しているため、傾向監視が必要と思われます。フレッティングは、・軸と転がり軸受の内輪内面・軸受箱と転がり軸受の外輪外面・転がり軸受の軌道輪と転動体の箇所で発生する可能性があります。フレッティング粒子は酸化して硬いため、軸受軌道面やギヤ歯面に噛み込んだ場合はその傷が疲労剥離の起点となり、疲労摩耗へと進展することが想定されます。銅系シビア粒子は、凝着摩耗に分類されます。この摩耗粒子は、摺動面で凝着、破断を繰り返し、この過程で生じる移着粒子が成長して摩耗粒子となります。そのため、摺動面では局部的に油膜切れが発生していることを示しています。本軸受は、円筒ころ軸受と自動調心ころ軸受であり、このつの軸受は保持器に銅合金を使用している場合があります。軸受の型番が不明であるため、保持器で銅合金を使用しているかは確認できませんが、使用していた場合、今後保持器の摩耗が進行することで転動体とのギャップが増大すると共に振動増大と摩耗進行につながることが懸念されます。Iカップリング発光分光分析【SOAP／D-SOAP】検出された金属元素から発生箇所を推定すると、以下の通りでした。鉄、銅、錫、亜鉛・軸受等リン・添加剤カルシウム、バリウム、アルミニウム、ケイ素、ナトリウム・外部混入異物計数汚染度はNAS級以上と当社推奨の管理限界値を超えていました。フィルタ表面の異物観察で金属片、鉄錆、砂等が観察されたことから、汚染度が高い要因は、摩耗と外部混入異物の影響と思われます。粘度、水分、酸価、IRの各データに良好でした。
報告№101-0157 | 分析№101-01324 | 101-01324 | 重量汚染度、D－SOAPの鉄濃度、フェログラフィーのIs値の各データに大きな変化は確認されませんでしたが、計数汚染度の～μm、～μmレンジの粒子数が増加していました。増加率は～μmレンジが倍、～μmレンジが倍でした。このことから、大型の粒子が若干増加していることが判ります。この要因は、以下の点が考えられます。機器停止から採油までの時間を前回と今回とで考えた場合、前回の採油が今回に比較して長く、大型の粒子が油槽内で沈降したため採油時に大型の粒子が採取されなかった。潤滑状態が厳しい状況に進展してきて、大型の粒子が増加した。採油時間の相違は、潤滑状態を診断する場合の大型粒子の沈降時間に影響を与えます。このことからわかるように、前回と、今回の採油時間に相違があった場合、分析データにも相違が発生しますので、もう一度、今回と同じ条件で採油を実施し、相違が認められている～～のレンジの粒子数が増加するのか、それとも変化がないのかを確認し、摩耗の進行の有無を確認されることを推奨します。計数汚染度は当社推奨の管理限界値内にありました。計数汚染度はNAS級と当社推奨の管理限界値内にありました。重量汚染度は当社推奨の管理限界値内にありました。重量汚染度はmg/mlと当社推奨の管理限界値内にありました。機器の潤滑状態SOAPの結果、ベアリングの摩耗により発生した鉄が検出されました。SOAPの結果、ベアリングの摩耗により発生した鉄がppm検出されました。鉄以外には、油の添加剤成分であるリンがppm検出されました。D－SOAPの結果、ベアリングの摩耗により発生した鉄が検出されました。D－SOAPの結果、ベアリングの摩耗により発生した鉄が、銅が検出されました。鉄以外には、添加剤成分が析出して発生したリンが検出されました。フェログラフィーの結果、前回に比較して摩耗の過酷度を示すIs値は変化がありませんでした。
報告№107-4545 報告№108-0135 | 分析№107-02185 分析№108-00849 | 108-00849 | トライボ診断の結果、全てのデータが良好であることから、この油は継続使用可能と判断します。は良好と判断します。粘度は良好。粘度は.mm/sと新油値mm/sに比較して、粘度変化率は-.％で、当社推奨の管理限界値である±％以内にあり、良好と判断します。粘度はmm/sでした。粘度はmm/sでした。粘度指数はでした。粘度指数はでした。水分は良好。水分は.ppmと当社推奨の管理限界値の以下であり、良好と判断します。全酸価は良好。全酸価は.mgKOH/gと新油値.mgKOH/g以内であり、良好と判断します。
報告№108-0411 報告№110-00262 | 分析№108-02745 分析№110-001022 | 110-001022 | ・摩耗状態D－SOAPの結果、潤滑油中からは前回同様に摩耗により発生した鉄が検出されました。粒子観察の結果から、繰返し応力を受けて発生する疲労摩耗粒子、金属潤滑部が局部的に油膜切れを起して発生するシビア粒子が観察されたことから、潤滑部では、金属の疲労による疲労摩耗、油膜破断による凝着摩耗が発生していることが分かりました。一方、異常摩耗の早期発見パラメータであるフェログラフィーのIs値は、前回のの乗からの乗に桁低下していました。また、転がり軸受寿命の指標としている摩耗粒子が観察されなかったことから、フレーキングの発生はなく、摩耗は安定していると思われます。・汚染度計数汚染度は前回のNAS級からNAS級にランク減少し、良好でした。結論軸受は継続使用可能な状態にありますが、疲労摩耗の進行を監視する必要はありますので、以下の対策を推奨します。今後、疲労摩耗の進行を監視するため、定期的に分析を実施し、摩耗の進行状況を確認することを推奨します。は良好と判断します。計数汚染度計数汚染度はNAS級と当社推奨の管理限界値のNAS級以内にあり、良好と判断します。重量汚染度は.mg/mlでした。機器の潤滑状態フェログラフィーの結果、金属潤滑部が局部的に油膜切れを起して発生するシビア粒子が比較的多く観察されました。SOAPSOAPの結果、油の添加剤成分であるリンが検出されました。摩耗により発生する鉄が検出されていないことから、良好と判断します。D－SOAPD－SOAPの結果、摩耗により発生する鉄が検出されました。フェログラフィー異常摩耗の早期発見パラメータであるフェログラフィーのIs値がの乗と高く、摩耗粒子の形態観察の結果、金属潤滑部が局部的に油膜切れを起して発生するシビア粒子が比較的多く観察されました。
報告№109-09136 | 分析№109-001160 | 113-002431 | フェログラフィーで観察された代表的な摩耗粒子は以下の通りです。疲労摩耗粒子・繰返し応力による金属疲労で発生。大型化するとフレーキングの発生が懸念されます。観察された摩耗粒子のサイズはμm以下が支配的であることから、継続使用可能と判断しますが、摩耗の進行により摩耗粒子が大型化する可能性もあるため、グリースの再分析による傾向監視が必要です。
報告№109-09094 報告№111-00372 | 分析№109-000870 分析№111-001691 | 111-001691 | は良好と判断します。尚、RBOTがminと新油値のminに比較してmin減少していました。このまま継続使用した場合、この減少傾向から限界値に到達するのは、別紙図RBOTの減少傾向に示すように年月と推定されました。残りの継続使用期間は、約年ヶ月であると予測されます。潤滑油は継続使用可能な状態にあると判断します。≪状態監視とパラメータ≫分析の目的および各分析のパラメータは以下の通りです。特性低下目的：油の分析結果から、や劣化傾向ならびに添加剤の消耗程度、残存寿命などを確認する。粘度JISK全酸価JISK赤外線吸収スペクトルJISK酸化安定度試験JISK汚染目的：油の分析結果から、砂塵あるいは水・異種油などによるや、異物混入の有無を確認する。水分JISK計数汚染度JISB重量汚染度JISB光学顕微鏡観察摩耗目的：油中の摩耗粒子を分析する事により、回転・摺動部の潤滑状態、摩耗劣化の程度、余寿命などを解析する。摩耗診断電子顕微鏡観察JISKX線マイクロアナリシス油中金属濃度JISK≪分析結果≫特性低下粘度：良好粘度値mm/sの新油値mm/sに対する変化率は+％であり、当社推奨の管理限界値±％以内に留まっています。全酸価：良好全酸価.mgKOH/gは新油値の.mgKOH/gに比較し変化はないことから問題は無いと判断します。赤外線吸収スペクトル：良好酸化安定度試験：良好酸化安定度試験の結果、数値minは当社推奨の管理限界値min以上に留まっており、現時点での使用は可能と判断します。汚染水分：良好水分値ppmは当社推奨の管理限界値以内に留まっています。計数汚染度：今回は実施していません。重量汚染度：今回は実施していません。光学顕微鏡観察：今回は実施していません。摩耗摩耗診断電子顕微鏡観察・X線マイクロアナリシス：今回は実施していません。油中金属濃度：今回は実施していません。
報告№109-09084 報告№109-09084 | 分析№109-000730 分析№109-000730 | 109-000730 | トライボ診断の結果、泡立ち試験を除く項目は良好です。泡立ち試験の結果は、一般的には消泡性能が低くいと判断できる値の-ですが、新油値の-と同レベルにあったため、良好と判断します。機器の潤滑状態潤滑状態指数はのマイナス乗と濾過設備のない機器であれば正常な潤滑状態にあると判断できます。しかし、フィルタが設置されているため、別紙インライン・オフラインフィルタの影響に示すとおり、粒子の大部分は捕捉され、異常な摩耗状態が発生したとしても正常な潤滑状態にあると誤認してしまう可能性があります。これらのフィルタの影響を検討した結果、、ギヤは継続使用可能な状態にあると思われますが、潤滑状態指数は摩耗がやや厳しい状態であるの乗領域にあると推定できます。推定結果は、フィルタの濾過効率を仮定して求めたものですが、フィルタがない状態では油中の粒子濃度は現在より高いことは明らかです。そのためヶ月後に再度分析を実施し、摩耗進行の有無を確認することを推奨します。泡立ち試験の結果、消泡性能が低いと判断できる値であるものの、新油と同レベルにあると判断します。粘度は良好。粘度は.mm/sと新油値.mm/sに比較して、粘度変化率は-.％で、当社推奨の管理限界値である±％以内にあり、良好と判断します。粘度はmm/sとなっています。粘度はmm/sとなっています。粘度指数はとなっています。粘度指数はとなっています。泡立ち試験は-となっています。泡立ち試験は-と新油と同レベルにあり、消泡性能が新油と同レベルにあると判断します。水分は良好。水分はと当社推奨の管理限界値の以下であり、良好と判断します。全酸価は良好。全酸価は.mgKOH/gと新油値.mgKOH/gに比較して高いものの、IRの結果で油劣化の兆候を示すカルボン酸の吸収が確認されていないことから、良好と判断します。機器の潤滑状態精密な濾過設備がない機器であれば、潤滑状態指数は正常の範囲にあると判断します。潤滑状態指数は正常の範囲にあると判断します。異常摩耗の早期発見パラメータである潤滑状態指数がのマイナス乗と精密な濾過設備がない機器であれば、潤滑状態指数は正常の範囲にあると判断します。
報告№109-09094 報告№112-00124 | 分析№109-000872 分析№112-000422 | 112-000422 | 潤滑油は継続使用可能な状態にあると判断します。は良好でした。≪状態監視とパラメータ≫分析の目的および各分析のパラメータは以下の通りです。特性低下目的：油の分析結果から、や劣化傾向ならびに添加剤の消耗程度、残存寿命などを確認する。粘度JISK酸価JISK赤外線吸収スペクトルJISK酸化安定度試験JISK汚染目的：油の分析結果から、砂塵あるいは水・異種油などによるや、異物混入の有無を確認する。水分JISK計数汚染度JISB重量汚染度JISB光学顕微鏡観察摩耗目的：油中の摩耗粒子を分析する事により、回転・摺動部の潤滑状態、摩耗劣化の程度、余寿命などを解析する。摩耗診断電子顕微鏡観察JISKX線マイクロアナリシス油中金属濃度JISK≪分析結果≫特性低下粘度：良好粘度値mm/sの管理基本値mm/sに対する変化率は+.％であり、○○管理限界値±％以内に留まっています。酸価：良好酸価.mgKOH/gは管理基本値.mgKOH/g以内にあることから、問題は無いと判断します。赤外線吸収スペクトル：良好酸化安定度試験：良好酸化安定度試験の結果、数値minは○○管理限界値min以上に留まっており、現時点での使用は可能と判断します。汚染水分：良好水分値.ppmは○○管理限界値以内に留まっています。計数汚染度：今回は実施していません。重量汚染度：今回は実施していません。光学顕微鏡観察：今回は実施していません。摩耗摩耗診断電子顕微鏡観察・X線マイクロアナリシス：今回は実施していません。油中金属濃度：今回は実施していません。
報告№109-09136 | 分析№109-001160 | 112-002816 | 油の劣化進行は確認されなかったものの、油中の汚染度が高いことから、以下の対策を推奨します。対象設備は継続使用可能な状態にあると判断します。但し、将来的な摩耗進行の有無を確認するためにも傾向監視を継続することが有効です。濾過摩耗粒子や異物等がギヤ歯面や軸受軌道面に噛み込むことによる摩耗の進行が懸念されるため、可能であれば濾過を推奨します。定期的な分析今後懸念される切削摩耗、凝着摩耗の進行を監視するため、定期的に分析を実施することを推奨します。新油との比較による評価を示す粘度、酸価のデータは新油データを基準として評価しています。今回は油名が不明であったため評価できませんでしたが、今後評価する場合は、使用している新油を同時に分析することをご検討下さい。はフェログラフィーおよびSOAP-Tの結果から総合的に判断した結果、継続使用は可能ですが、機器の機能を保持するためにも傾向管理が有用と考えます。フェログラフィー【定量分析：Is値】Is値は異常摩耗の早期発見パラメータのつで、摩耗粒子を定量化するために用います。Is値はの乗とやや高い値でした。フェログラフィー【定性分析：摩耗粒子および摩耗形態観察】分析結果から比較的多く観察された粒子は、以下の通りでした。正常な摩耗粒子・潤滑状態が正常なマイルド摩耗により発生。切削粒子・異物や金属表面の微小突起による切削摩耗により発生。シビア粒子、銅系シビア粒子・潤滑状態がやや厳しい凝着摩耗により発生。金属潤滑部が局部的に油膜切れを起していると考えられます。観察された摩耗粒子の中でもシビア粒子は、将来的な摩耗の進行に繋がる可能性を示唆しているため、傾向監視が必要と思われます。シビア粒子は、凝着摩耗に分類されます。この摩耗粒子は、ギヤ歯面や軸受軌道面で凝着、破断を繰り返し、この過程で生じる移着粒子が成長して摩耗粒子となります。そのため、ギヤ歯面や軸受軌道面では局部的に油膜切れが発生していることを示しています。この状態が継続した場合、摩耗粒子のサイズは徐々に大型化していき、設備の損傷に至る場合がありますので、傾向監視が必要です。Iカップリング発光分光分析【SOAP-T】検出された金属元素から発生箇所を推定すると、以下の通りでした。鉄、銅、錫・ギヤ、軸受等カルシウム、バリウム・添加剤リン、アルミニウム、ケイ素、ナトリウム・外部混入異物計数汚染度は、NAS級以上と、当社推奨の管理限界値を超えていました。摩耗粒子の形態観察およびSOAP-Tの結果から、汚染度が高い要因は摩耗と外部混入異物の影響と思われます。粘度粘度はmm/sとISOVG規格内にありました。水分はppmと当社推奨の管理限界値以下であり、良好でした。酸価は油名が不明であったため、新油データとの比較ができず評価できませんでした。潤滑油および設備の劣化比較と傾向はフェログラフィーおよびSOAP-Tの結果から総合的に判断した結果、前回同様に傾向管理が必要な状態にあると考えられます。フェログラフィー【定量分析：Is値】Is値は前回同様にの乗と、やや高い値でした。フェログラフィー【定性分析：摩耗粒子および摩耗形態観察】前回同様に切削粒子、シビア粒子が比較的多く観察されました。Iカップリング発光分光分析【SOAP-T】前回と比較して鉄がppmからに増加していました。計数汚染度は、前回同様にNAS級以上と等級に変化はなく、当社推奨の管理限界値NAS級を超えていました。粘度粘度は前回に比較してmm/sからmm/sに上昇しているものの、前回同様にISOVG規格内にありました。水分は前回に比較して.ppmからppmに減少し、前回同様に当社推奨の管理限界値以下であり、良好でした。酸価は前回に比較して.mgKOH/gから.mgKOH/gに低下していることから、油劣化は進行していないと考えられます。
報告№107-4545 報告№108-5101 | 分析№107-02185 分析№108-03162 | 108-03162 | トライボ診断の結果、粘度を除く項目は良好です。粘度は、前回同様に新油値のmm/sに比較し変化率が-％のmm/sとなっており、当社推奨の管理限界値である±％を超えています。粘度低下の要因のひとつとなる異種油の混入や劣化がIRで確認できなかったことから、今回の粘度低下は、潤滑油の製造ロットによる差異、または、潤滑油の分子がせん断作用を受けて低下したことなどが考えられます。現在のところ、本試料油は継続使用可能な状態にありますが、粘度低下は、シール部からの漏れ量の増加や、油膜形成に影響し摩耗の促進につながりやすくなることから、定期的な分析により粘度の低下および油の劣化の進行状況を確認することを推奨します。粘度が当社推奨の管理限界値を超えています。粘度は当社推奨の管理限界値を超えています。粘度はmm/sと新油値mm/sに比較して、粘度変化率は-％で、当社推奨の管理限界値である±％を超えています。粘度はmm/sです。粘度はmm/sです。粘度指数はです。粘度指数はです。水分は良好。水分はppmと当社推奨の管理限界値の以下にあり、良好と判断します。全酸価は良好。全酸価は.mgKOH/gと新油値.mgKOH/gと比較して高いものの、IRの結果で、劣化の兆候が確認されなかったことから、良好と判断します。
報告№104-8044 報告№104-0316 | 分析№104-02040 分析№104-02277 | 104-02277 | 層ラミ機熱媒ラインのポンプの故障が発生し、この故障の影響でポンプの摩耗粉がライン内に混入した可能性があるため、濾過を実施しました。本試験は、濾過後の汚染状態及び劣化状態を確認することを目的としました。濾過後の試料油を分析した結果、である粘度、水分、全酸価、IRの各データは全て良好でした。但し、重量汚染度がmg/mlと高い値を示していました。SOAP／D-SOAPの結果、鉄濃度が濾過開始直後に比較して改善され、異常摩耗の早期発見パラメータであるフェログラフィーのIs値がの乗と桁改善されたものの、摩耗粒子形態観察で、濾過直後と同じく摩擦熱が高い場合に発生する黒錆、局部的に高圧・高温となる場合に発生するフリクションポリマが多く観察されたことから、濾過を実施しても汚染状態は改善されず、摩耗に影響がない状況まで除去できていないことが確認されました。濾過時間が不足していた可能性がありますので、再度濾過を実施されることを推奨します。
報告№109-09136 報告№112-00761 | 分析№109-001160 分析№112-003415 | 112-003415 | 油の劣化は確認されていないことから、潤滑油は継続使用可能な状態にあると判断します。対象機器対象機器は継続使用可能な状態にあると判断します。但し、将来的な摩耗進行の有無を確認するためにも傾向監視を継続することが有効です。定期的な分析今後懸念されるフレッティング粒子による摩耗の進行を監視するため、定期的に分析を実施することを推奨します。最適な採油方法本試料油は、機器停止中にドレンプラグから採油されているため、分析データが高濃度に出ていると推定されます。正確なデータによる診断を行うためにも、今後の採油は、極力運転中もしくは停止直後の油槽中層部から実施されることを推奨します。フェログラフィーおよびSOAP／D-SOAPの結果から総合的に判断した結果、継続使用は可能ですが、機器の機能を保持するためにも傾向管理が有用と考えます。フェログラフィー【定量分析：Is値】Is値は異常摩耗の早期発見パラメータのつで、摩耗粒子を定量化するために用います。今回のIs値はの乗とやや高い値でした。フェログラフィー【定性分析：摩耗粒子および摩耗形態観察】分析結果から比較的多く観察された粒子は、以下の通りでした。赤錆・フレッティングにより発生。銅系シビア粒子・潤滑状態がやや厳しい凝着摩耗により発生。金属潤滑部が局部的に油膜切れを起していると考えられます。フリクションポリマ・局部的に高圧・高温となる場合に発生。観察された摩耗粒子の中でも赤錆、銅系シビア粒子は、将来的な摩耗の進行に繋がる可能性を示唆しているため、傾向監視が必要と思われます。フレッティングは、・軸と転がり軸受の内輪内面・軸受箱と転がり軸受の外輪外面・転がり軸受の軌道輪と転動体の箇所で発生する可能性があります。フレッティング粒子は酸化して硬いため、軸受軌道面やギヤ歯面に噛み込んだ場合はその傷が疲労剥離の起点となり、疲労摩耗へと進展することが想定されます。銅系シビア粒子は、凝着摩耗に分類されます。この摩耗粒子は、摺動面で凝着、破断を繰り返し、この過程で生じる移着粒子が成長して摩耗粒子となります。そのため、摺動面では局部的に油膜切れが発生していることを示しています。本軸受は、円筒ころ軸受と自動調心ころ軸受であり、このつの軸受は保持器に銅合金を使用している場合があります。軸受の型番が不明であるため、保持器で銅合金を使用しているかは確認できませんが、使用していた場合、今後保持器の摩耗が進行することで転動体とのギャップが増大すると共に振動増大と摩耗進行につながることが懸念されます。Iカップリング発光分光分析【SOAP／D-SOAP】検出された金属元素から発生箇所を推定すると、以下の通りでした。鉄、銅、錫、亜鉛・軸受等リン・添加剤カルシウム、バリウム、ケイ素、ナトリウム・外部混入異物計数汚染度はNAS級と当社推奨の管理限界値に到達していました。フィルタ表面の異物観察で金属片、鉄錆、砂等が観察されたことから、汚染度が高い要因は、摩耗と外部混入異物の影響と思われます。粘度、水分、酸価、IRの各データに良好でした。
報告№106-6023 報告№106-0095 | 分析№106-00388 分析№106-00572 | 106-00572 | A－充填高圧注入ポンプの軸受および増速機は、分析の結果から比較的軽度な摩耗である事が分かり継続使用が可能な状態にあると判断します。但し、異物の噛み込みにより発生する切削粒子が観察されており、発生している摩耗形態は切削摩耗である事が分かりました。切削摩耗は、異物が混入していない状態に比較して摩耗進行速度が速く注意が必要です。異物が混入したままの状態では摩耗がさらに進行することが懸念されるため、油系統のフラッシングをより精密に実施するとともに、フラッシングの効果を分析により再度確認されることを推奨します。これらのことは、異常摩耗の早期発見パラメータであるフェログラフィーのIs値が.と良好の範囲にあるものの、摩耗粒子形態観察の結果、異物の噛み込みにより発生する切削粒子がやや多く観察されたこと以上のことから判断しました。尚、主機停止中にドレン弁から採油を実施しているため、油循環中の採油に比較して油中粒子が沈降して高濃度になっている部分を採油していると考えられます。したがって、油が循環している状態で採油を実施した場合に比較して、分析データが高くなり、異常な状態と判断してしまう可能性がありますので、今後の採油は、ポンプ停止後なるべく早いタイミングで採油を実施されることを推奨します。
報告№108-0387 報告№108-0531 | 分析№108-02609 分析№108-03804 | 108-03804 | 前回の定期分析で、金属接触が厳しい場合に発生するシビア粒子が多く観察された。前回からの摩耗の進行状況を確認する。臨時分析・濾過前の試料油を分析した結果、摩耗は安定していると判断します。これらのことは、前回に比較して計数汚染度はランク減少し、SOAP／D－SOAPの鉄および錫濃度に変化はないこと異常摩耗の早期発見パラメータであるフェログラフィーのIs値がのマイナス乗と非常に良好の範囲にあること以上のことから判断しています。
報告№109-6509 報告№109-6509 | 分析№109-00178 分析№109-00178 | 109-00178 | 機器の潤滑状態および精点Aを実施し、前回データと照合した結果、油中摩耗粒子の増加が確認されています。油中の粒子濃度は、油膜破断による発生や、油槽内などでの沈降が均衡したところで一定、いわゆる平衡状態になりますが、このバランスが崩れると増加する場合と減少する場合とに分かれます。増加した場合は、発生と減少の均衡が崩れ、摩耗の発生や外部混入が始まったことを示し、またこれとは反対に、減少した場合は発生量が減少しているか、或いは、減少量が大きくなっていることを示します。特に減少は、汚染状態や潤滑状態が良好であることを示唆しています。本軸受の場合、分析の結果から油中粒子濃度が増加していることがわかりましたが、これは採油時に混入したと思われる鉄錆、砂などの異物によるもので、摩耗の発生ではないことが分かりました。外部混入異物は、採油時に混入することが多いため、採油器具などは十分に洗浄された状態で使用することが必要です。SOAP／D－SOAPでメタルの主成分である錫濃度に変化がないことから、摩耗は安定していると判断します。これらのことは、前回に比較して、計数汚染度はランク増加したものの、SOAP／D－SOAPの鉄および錫濃度に大きな変化はないこと異常摩耗の早期発見パラメータであるフェログラフィーのIs値がの乗と良好の範囲にあるものの、摩耗粒子の形態観察の結果、外部から混入したと思われる鉄錆、砂等がやや多く観察されたこと以上のことから判断しています。潤滑油の基本特性潤滑油の基本特性は、良好の範囲にあることから継続使用可能と判断します。
|  | 113-001061_1062 | 軸受は継続使用可能な状態にあると判断します。但し、戻り配管とマンホールタンク中層部の試料油を比較した結果、摩耗粒子の形態観察で切削粒子、シビア粒子、黒錆が、マンホールタンク中層部からは比較的少なかったのに対し、戻り配管の試料油から比較的多く観察されました。潤滑状態が厳しい状態で発生する摩耗粒子が観察されたことから、将来的な摩耗進行の有無を確認するためにも傾向監視を継続することが有効です。に示す対策を推奨します。定期的な分析切削摩耗および凝着摩耗の進行を監視するため、定期的に分析を実施し、分析データによる摩耗の進行状況を確認することを推奨します。油名の再確認分析データから新油と一致しないデータが確認されたことから、油名が違っている可能性があります。油は設備の条件にあった適正な性能のものを使用することが重要であるため、油名を再確認することを推奨します。【戻り配管】フェログラフィーおよびSOAP-Tの結果から総合的に判断した結果、継続使用は可能ですが、今後の機器の機能を確認するためにも傾向管理が有用と考えます。フェログラフィー【Is値】Is値は異常摩耗の早期発見パラメータのつで、摩耗粒子を定量化するために用います。前回に比較してIs値はのマイナス乗から乗と、低い値でした。フェログラフィー【摩耗粒子および摩耗形態】分析結果から比較的多く観察された粒子は、以下の通りでした。正常な摩耗粒子・潤滑状態が正常なマイルド摩耗により発生。切削粒子・異物や金属表面の微小突起による切削摩耗により発生。シビア粒子・潤滑状態がやや厳しい凝着摩耗により発生。金属潤滑部が局部的に油膜切れを起していると考えられます。黒錆・潤滑状態がやや厳しい凝着摩耗により発生。金属接触が厳しく、且つ、高い摩擦熱が発生していると考えられます。観察された摩耗粒子の中でも切削粒子、シビア粒子、黒錆は、将来的な摩耗の進行に繋がる可能性を示唆しているため、傾向監視が必要と思われます。切削摩耗は、他の摩耗形態に比較して摩耗進行速度が速く注意が必要で、定期的なトライボ診断による状態監視が必要と考えます。切削摩耗の原因となる混入異物が残留している場合、この異物により切削摩耗が継続して発生する可能性があります。シビア粒子、黒錆は、凝着摩耗に分類されます。これらの摩耗粒子は、摺動面で凝着、破断を繰り返し、この過程で生じる移着粒子が成長して摩耗粒子となります。そのため、摺動面では局部的に油膜切れが発生していることを示しています。この状態が継続した場合、摩耗粒子のサイズは徐々に大型化していき、最終的には軸受の損傷に至る場合があります。Iカップリング発光分光分析【SOAP-T】検出された金属元素から発生箇所を推定すると、以下の通りでした。鉄、銅、錫、亜鉛・軸受等リン・添加剤カルシウム、アルミニウム、ナトリウム・外部混入異物尚、使用油であるテラスオイルには、添加剤としてリン、亜鉛が桁程度含まれていますが、本試料油のリン、亜鉛は微量でした。過去回の分析結果でも検出されていないことから、油名が違う可能性が考えられます。【マンホールタンク中層部】フェログラフィーおよびSOAP-Tの結果から総合的に判断した結果、継続使用は可能ですが、今後の機器の機能を確認するためにも傾向管理が有用と考えます。フェログラフィー【Is値】Is値は異常摩耗の早期発見パラメータのつで、摩耗粒子を定量化するために用います。前回に比較してIs値はのマイナス乗からマイナス乗と、低い値でした。フェログラフィー【摩耗粒子および摩耗形態】分析結果から観察された全ての粒子量は少でした。Iカップリング発光分光分析【SOAP-T】検出された金属元素から発生箇所を推定すると、以下の通りでした。リン・添加剤カルシウム、アルミニウム、ナトリウム・外部混入異物余寿命評価余寿命は、転がり軸受の場合、当社の研究成果からIs値が指数関数的に上昇していくことが確認されています。この経験を基にフェログラフィーのIs値と稼働時間からから余寿命を予測しました。前回と今回のIs値から管理限界値のの乗に到達するまでの時間は時間と推定されます。
報告№109-09166 報告№111-00553 |  | 111-002587_2588 | 結論の評価を示す粘度、水分、酸価、IRの各データは当社推奨の管理限界値内にあることから、継続使用可能と判断します。濾過効率の確認表に示す通り、油清浄装置入口に比較して出口の粒子数がわすかに大きな値を示しており、濾過効率を求めることができませんでした。機器の潤滑状態今回の分析では上述したとおり、入口側と出口側の汚染度データが逆転していたため油清浄装置の濾過効率を求められず、定量的な評価はできませんでした。そのため、今回は油中の摩耗粒子の形態から摩耗状況を確認しました。その結果、異常な摩耗形態を示す摩耗粒子が観察されなかったことから、潤滑状態は正常な状態にあると判断します。分析結果を示す粘度、水分、酸価、IRの各データは良好でした。油清浄装置の濾過効率による油汚染度管理に関する考察油清浄装置の濾過効率の指標であるβ値を確認するため、油清浄装置の入口側と出口側の配管より採油を実施し、計数汚染度を実施しました。その結果を下表に示します。 ・ここで、 EMBEDExcel.Sheet.表に示す通り、油清浄装置入口に比較して出口の粒子数が若干大きな値を示しており、濾過効率を求めることができませんでした。油清浄装置の入口と出口の粒子数を比較し、濾過後の出口側の粒子数が多くなる現象が見られた場合、その原因として、油清浄装置の濾過材の交換時期を迎えた採油配管の排油が十分ではなく、配管内に滞留していた錆などの汚染粒子が混入した状態で採油した採油試料が入れ替わった事などが考えられます。機器の摩耗今回の分析では、入口側と出口側の汚染度データが逆転していたため油清浄装置の濾過効率を求められず、定量的な評価はできませんでした。EMBEDExcel.Sheet.そこで、今回は油中の摩耗粒子の形態から摩耗状況を確認しました。油清浄装置入口の油中の摩耗粒子を詳細に観察した結果、写真aに示すように異常な摩耗形態を示す摩耗粒子が観察されなかったことから、潤滑状態は正常な状態にあると判断します。
報告№109-09094 報告№109-09094 | 分析№109-000898 分析№109-000898 | 109-000898 | 分析の結果、全てのデータが良好であることから、この油は継続使用可能と判断します。特性低下全ての項目が良好な範囲にあったことから特性低下は認められず良好と判断します。粘度は良好と判断します。粘度はmm/sと新油値mm/sに比較して、粘度変化率は+.％で、当社推奨の管理限界値である±％以内にあり、良好と判断します。全酸価は良好と判断します。全酸価は.mgKOH/gと新油値.mgKOH/gに変化はなく、良好と判断します。有機物・有機化合物の結果、良好と判断します。有機物・有機化合物の結果、油劣化の兆候を示すカルボン酸の吸収が確認されていないことから、良好と判断します。酸化安定度の結果、良好と判断します。酸化安定度はminと当社推奨の管理限界値のmin以上であり、良好と判断します。汚染は良好と判断します。水分は良好と判断します。水分はと当社推奨の管理限界値の以下であり、良好と判断します。
報告№109-09537 報告№109-09537 | 分析№109-003328 分析№109-003328 | 109-003328 | トライボ診断を実施し、、汚染状態、潤滑状態を確認する。分析の結果、全ての分析データが良好な状態を示していることから、、汚染状態、そして機器の潤滑状態の三つのカテゴリーすべて正常であることが確認されました。以上のことから、継続使用可能と判断します。尚、を示す粘度、全酸価、IRの各データは新油データを基準として評価しています。今回は、新油データがなく評価できなかったため、今後は現在充填用に使用している新油を分析し、そのデータを基準に管理されることを推奨します。は良好と判断します。尚、油の劣化状況をより精密に判定するには新油との比較が必要です。現在使用している貴社保有の新油をご提供下さい。粘度粘度はmm/sと新油カタログ値mm/sに比較して、粘度変化率は+％で、当社推奨の管理限界値である±％以内にあり、良好と判断します。尚、粘度は、現在使用している貴社保有の新油分析結果を基準に管理する方法が望ましく、新油をご提供下さい。水分はppmと当社推奨の管理限界値の以下にあり、良好と判断します。全酸価全酸価は.mgKOH/gと新油カタログ値.mgKOH/gに比較して高い値でした。IRの結果で油劣化の兆候を示すカルボン酸の吸収が確認されていないことから、良好と判断します。尚、全酸価は、現在使用している貴社保有の新油分析結果を基準に管理する方法が望ましく、新油をご提供下さい。IRIRの結果、油劣化の兆候を示すカルボン酸の吸収が確認されていないことから、良好と判断します。尚、このIRも全酸価と同様に新油データとの比較による判断が必要ですので、現在使用している新油を分析することを推奨します。色相はLでした。は良好と判断します。計数汚染度は良好と判断します。計数汚染度はNAS級と当社推奨の管理限界値のNAS級以内にあり、良好と判断します。重量汚染度は良好と判断します。重量汚染度は.mg/mlと当社推奨の管理限界値のmg/ml以内にあり、良好と判断します。機器の潤滑状態機器の潤滑状態は正常と判断します。SOAPによる油中金属濃度SOAPによる油中金属濃度の結果、油の添加剤成分と思われるリン、亜鉛、カルシウムが検出されました。SOAPによる油中金属濃度SOAPによる油中金属濃度の結果、油の添加剤成分と思われるカルシウム、外部から混入したと思われるナトリウムが検出されました。摩耗粒子診断異常摩耗の早期発見パラメータであるIs値がのマイナス乗と良好の範囲にあることから、潤滑状態は正常と判断します。
報告№108-0255 報告№108-0255 | 分析№108-01862 分析№108-01862 | 108-01862 | 分析の結果、前回に比較して計数汚染度、SOAP／D－SOAP、フェログラフィーの各データに大きな変化がないことから、摩耗は安定していると判断します。また、転がり軸受の寿命の指標となるフレーキングで発生する摩耗粒子が観察されていないことからも、本軸受は継続使用可能な状態にあると判断します。計数汚染度は良好と判断します。計数汚染度は良好と判断します。計数汚染度はNAS級と当社推奨の管理限界値のNAS級以内にあり、良好と判断します。重量汚染度はmg/mlでした。重量汚染度はmg/mlでした。機器の潤滑状態転がり軸受の潤滑状態は正常と判断します。SOAPの結果、鉄が検出されました。SOAPの結果、摩耗により発生する鉄、油の添加剤成分であるリンが検出されました。D－SOAPの結果、鉄が検出されました。D－SOAPの結果、摩耗により発生する鉄が検出されました。フェログラフィーの結果は良好です。異常摩耗の早期発見パラメータであるフェログラフィーのIs値がの乗と良好の範囲にあり、潤滑状態も正常と判断します。
報告№109-09136 報告№110-00339 | 分析№109-001160 分析№110-001507 | 110-001507 | は、摩耗粒子の形状、材質、サイズを判断パラメータに摩耗の発生箇所や原因、厳しさなどをフェログラフィー法およびIカップリング発光分光分析法による油中金属濃度で評価します。特に、フェログラフィー法により摩耗粒子をサイズ毎に配列・数値化して求めるIs値は、異常摩耗を早期発見するパラメータであり、また粒子の表面形状は摩耗の原因を知るパラメータにもなります。潤滑油中からはSOAPでニッケル、リン、ケイ素、D－SOAPでナトリウムが検出されました。これらの検出された金属元素から発生箇所を推定するとニッケル、ケイ素、ナトリウム・外部混入異物リン・油の添加剤成分であると思われます。分析結果から観察された粒子は、潤滑状態が正常な場合に発生する摩耗粒子でした。これらの摩耗粒子の組成をSEM・XMAで観察した結果、鉄、マンガン等を含む粒子が観察されました。これらのことから、軸受摺動部では正常なマイルド摩耗が発生していることが分かりました。一方、潤滑状態の異常を早期発見するパラメータとして摩耗粒子を定量化して評価するフェログラフィーのIs値は、潤滑状態が良好の範囲にあるのマイナス乗であり、軸受メタルの主成分である錫が検出されていないことから、潤滑状態は正常な状態にあると思われます。潤滑油膜に混入した外部混入の異物や潤滑摺動部で発生した摩耗粒子は、摩耗を促進させ、或いは摩擦係数を上昇させるなど、潤滑状態に悪影響を与える因子であり、そのため油中異物の粒子数と重量は潤滑状態を評価するパラメータとして使用します。油の汚染物の中には、固形物の他に水分もあります。油中に混入した水分は、潤滑摺動部で腐食が発生したり、油の酸化劣化の加速触媒となるため、油中の水分は重要な管理パラメータです。計数汚染度はNAS級とやや高い値でした。フィルタ表面の異物観察で鉄錆、砂等が観察されたことから、汚染度が高い要因は、外部混入異物の影響と思われます。一方、油中の水分を計測した結果、水分はと新油と同等であり継続使用可能な状態にあることが確認されました。は、油の粘度、油中のスラッジの発生量を判断パラメータに、粘度、全酸価、IR、RBOTで評価します。分析の結果、油の粘性を示す粘度は、新油値のmm/sに比較して粘度変化率が+％のmm/sとほぼ変化はなく、また油中のスラッジの発生量を示す全酸価は、新油値の.mgKOH/gに比較して大きな変化のないと劣化は確認されなかった。さらにはIRの結果でも油が劣化した場合に発生するカルボン酸の発生も確認されず、酸化防止剤の残存量を示すRBOTは、限界値minに比較して、十分に残量があるminであった以上のことから、潤滑油の劣化は確認されませんでした。尚、別紙表および図から分かるように、RBOTの減少傾向から油の余寿命を求めた結果、本試料は直近の更油から起算して稼働時間が時間まで使用可能であることが分かります。結論軸受および潤滑油は継続使用可能な状態にあるものの、以下の対策が必要です。油の汚染度がやや高く、観察された異物が軸受摺動面に噛み込み摩耗が進行する場合があるため、可能であれば濾過による汚染度の改善を推奨します。
報告№109-09136 報告№111-00530 | 分析№109-001160 分析№111-002416 | 111-002416 | 臨時分析を実施した結果、前回同様に重量汚染度が処置の範囲にあり、D－SOAPで油の添加剤成分であるバリウムが.ppm検出されました。重量汚染度が高い要因は、油の添加剤成分の析出によりスラッジが発生したたためと思われるため、以下の対策を推奨します。濾過今後、スラッジの影響で軸受表面の静摩擦係数が上昇し、起動時のトルク上昇につながり、さらに起動開度が増加することが懸念されるため、濾過を推奨します。前回に比較してSOAP／D－SOAPの結果で、鉄および錫濃度に大きな変化はなく、異常摩耗の早期発見パラメータであるフェログラフィーのIs値がの乗と非常に良好の範囲にありました。しかし、D－SOAPで油の添加剤成分であるバリウムが.ppm検出されたことから、油の添加剤成分の析出によりスラッジが発生していると思われます。前回に比較して計数汚染度はNAS級からNAS級にランク減少し、非常に良好の範囲にありました。重量汚染度は.mg/mlから.mg/mlに減少したものの、処置の範囲にありました。D－SOAPで油の添加剤成分であるバリウムが高濃度に検出され、フィルタ表面が茶褐色であることから、汚染度が高い要因は、スラッジの影響と思われます。粘度、水分、酸価、RBOTの各データは非常に良好の範囲にありました。
報告№101-6032 | 分析№101-00257 | 101-00257 | 精点Aを実施した結果、フェログラフィーを除く項目は良好であった。摩耗の過酷度を示すフェログラフィーのIs値がの乗とC領域にあった。摩耗粒子の形態観察の結果、金属接触が厳しく、且つ、摩擦熱が高い場合に発生する黒錆がやや多く見られることから、Is値が高い要因は、この黒錆の発生によるものと考えられました。観察された黒錆の摩耗粒子サイズは、μm未満の粒子が支配的であり、且つ、銅系粒子が若干見られることから、ガイドメタルのセグメント台金部分の支持部で摩耗が発生している可能性が考えられた。摩耗粒子により汚染度が上昇すると異常になるが、現在のところその汚染度は、NAS級であり、良好の範囲にある。但し、局部的にメタルコンタクトが発生していると考えられるため、摩耗の進行が懸念される。これらのことを確認するため、ヶ月以内に精点Bを実施し、摩耗の進行状況を確認されることを推奨する。
報告№109-09136 報告№113-00390 | 分析№109-001160 分析№113-001540 | 113-001540 | 分析の結果、潤滑油の劣化はないものの、油中の汚染度が高い値でした。サンプル容器がペットボトルであったことから、容器内に残留していた汚染物によって、汚染度が高くなったと推定されます。計数汚染度計数汚染度はNAS級以上と高い値でした。粘度粘度はmm/sと、基準値.mm/s～mm/s以内であり、良好でした。水分は.ppmと、基準値以下であり、良好でした。酸価は.mgKOH/gと、基準値.mgKOH/g以下であり、良好でした。
報告№109-09136 報告№112-00253 | 分析№109-001160 分析№112-001019 | 112-001019 | 潤滑油は継続使用可能な状態にあると判断します。粘度、全酸価、IR、RBOTの各データは良好でした。油の余寿命は、使用油の使用期間または使用時間が不明であったため、ご依頼の油の余寿命に関する検討は行えませんでした。ただし、今回の結果がmin、新油値がminであることから、使用期間を仮にヶ月間と仮定すれば余寿命は十二分にあると言えます。可能であれば、使用期間、あるいは使用時間の情報をご提供下さい。水分は良好でした。
報告№111-00372 報告№111-00372 | 分析№111-001676 分析№111-001752 | 111-001752 | グリースの物理的性状は良好と判断します。グリースは継続使用可能な状態にあると判断します。≪状態監視とパラメータ≫分析の目的および各分析のパラメータは以下の通りです。特性低下目的：グリースの分析結果から、グリースの物理的性状や劣化傾向などを確認する。全酸価JISK赤外線吸収スペクトルJISKちょう度JISK滴点JISK摩耗目的：グリース中の摩耗粒子を分析する事により、回転・摺動部の潤滑状態、摩耗劣化の程度、余寿命などを解析する。摩耗診断電子顕微鏡観察JISKX線マイクロアナリシス油中金属濃度JISK≪分析結果≫特性低下全酸価：良好全酸価.mgKOH/gは新油値の.mgKOH/gに比較し高くはあるものの、有機物・有機化合物試験の結果で油劣化の兆候を示すカルボン酸の吸収が見られないことから問題は無いと判断します。赤外線吸収スペクトル：良好ちょう度：良好ちょう度値はと当社推奨の管理限界値であるから以内に留まっています。滴点：良好滴点はと新油値のに比較し変化はないことから問題は無いと判断します。摩耗摩耗診断電子顕微鏡観察・X線マイクロアナリシス：今回は実施していません。油中金属濃度：今回は実施していません。
報告№108-0227 報告№113-00186 | 分析№108-01664 分析№113-000685 | 113-000685 | 潤滑油は継続使用可能な状態にあるものの、油中の汚染度が高く、起動時や負荷変動など、バルブが動作する時に障害が発生することが懸念されるため、以下の対策を推奨します。TS-の投与と更油今後、バルブ類の動作障害やフィルタおよびストレーナの目詰まりが発生することが懸念されるため、更油が必要と判断します。但し、更油によってもスラッジの影響が残ることがあるため、更油前に当社製清浄分散剤TS-を投与し、その後に濾過することを推奨します。前回に比較して計数汚染度はNAS級からNAS級以上にランク上昇し、当社推奨の管理限界値を超えていました。フィルタ表面の異物観察で表面が茶褐色で鉄錆、砂、繊維等が観察されたことから、汚染度が高い要因は、スラッジと外部混入異物の影響と思われます。前回同様に粘度、水分、全酸価、IR、RBOTの各データは良好でした。
報告№103-4027 | 分析№103-02664 | 103-02664 | 分析の結果、ころがり軸受内部でアブレッシブ摩耗が発生しています。アブレッシブ摩耗は、ころがり軸受の寿命を分の程度に低下させることが知られているため、ころがり軸受の延命化処置として、精密な濾過を実施し、油槽内の汚染物を除去されることを推奨します。それは、フェログラフィーを除く項目が良好であったものの、摩耗粒子の形態観察の結果から、異物の噛み込みにより発生した切削粒子、外部から混入した砂、鉄錆等が観察されたことから判断しました。
報告№101-8114 | 分析№101-02920 | 101-02920 | 分析の結果、前回に比較して、計数汚染度、重量汚染度、摩耗の過酷度を示すフェログラフィーのIs値の各々のデータが減少していますが、違う箇所から採油を実施している場合、今回のデータから摩耗が安定しているとは判断できません。今回の採油が油層中層部で適正な箇所から採油が実施されているとした場合、分析データは、全て良好であり、潤滑状態は良好な状態にあると判断できます。但し、潤滑状態をあらわす全てのデータが良好であるのに対し、摩耗粒子の形態観察では、シビア粒子と呼ぶ、過酷な潤滑状態で発生する粒子や、錆、砂などが見られているのが気掛かりでした。シビア粒子と呼ぶ粒子は、大変少ないため、潤滑状態に直ちに影響を及ぼす可能性は極めて少ないと思われます。仮に、本機の採油が潤滑状態を代表するような箇所からの採油で、しかも、濾過機が設置されておらず、また、運転中に採油したのであれば全く問題なく良好な潤滑状態であると言えます。しかし、摩耗粒子の形態観察の結果で、異常の懸念が出た場合、採油方法濾過機の設置有無採油箇所等を詳細に検討する必要があります。そのため、採油箇所や軸受部の構造、サイズ、部材の材質が確認できる図面や油系統図を是非ご提供いただけますようお願いいたします。尚、前回に比較して、粘度が％低下し、RBOTが％増加していることから、新油を若干補充した可能性がありますので、ご確認下さい。
報告№103-4541 | 分析№103-01826 | 103-01826 | 分析の結果、本機器は継続使用可能な状態にあると判断できます。但し、観察された摩耗粒子形態は、他号機に比較して摩耗速度が速い摩耗形態であると確認出来るため、念のためにヶ月後に再度分析を実施し、摩耗の進行状況を確認することを推奨します。このことは、異常摩耗の早期発見パラメータであるIs値がの乗とやや高いものの、使用可能な範囲にあり、また、観察されている摩耗粒子がマイルド摩耗と呼ぶ、良好な潤滑状態の範囲で発生する摩耗粒子の形態であること。そして、検出されたギヤの主成分である鉄がppmと極微量であり、また、この鉄分がギヤ歯面から発生した鉄分であると仮定し、摩耗の発生がGベベルピニオンとGベベルギヤに集中したとしても、その摩耗深さがμm程度と推定できること。これらのことから、歯面の摩耗状況は良好の範囲にあると判断しました。但し、油の使用時間はヶ月程度であるのに対して、減速機の累積使用時間が不明であるため、減速機使用開始からのギヤの摩耗量を計算できませんでした。減速機の累積使用時間の記録がございましたら、ご提供下さい。尚、を示す粘度、水分、全酸価、IRの各データが全て良好であることから、この油は継続使用可能な状態にあると判断します。
報告№108-5064 報告№108-5064 | 分析№108-02426 分析№108-02426 | 108-02426 | トライボ診断の結果、泡立ち試験を除く項目は良好です。泡立ち試験の結果は、一般的には消泡性能が低くいと判断できる値の-ですが、新油値の-と同レベルにあったため、良好と判断します。機器の潤滑状態潤滑状態指数はの乗と濾過設備のない機器であれば正常な潤滑状態にあると判断できますが、ギヤボックスの油系統にはインラインフィルタとオフラインフィルタがあり、μmサイズ以上の粒子の大部分は捕捉され、異常な摩耗状態が発生したとしても正常な潤滑状態にあると誤認してしまう可能性があります。そこで、フィルタが設置されていない場合の潤滑状態を、一般的なフィルタの効率である.と仮定し、粒子の発生状況から潤滑状態を推定しました。その結果、ギヤは継続使用可能な状態にあると思われますが、潤滑状態指数は摩耗がやや厳しい状態であるの乗領域にあると推定できました。推定結果は、フィルタの濾過効率を仮定して求めたものですが、フィルタがない状態では油中の粒子濃度は現在より高いことは明らかです。そのためヶ月後に再度分析を実施し、摩耗進行の有無をチェックすることを推奨します。尚、フィルタの捕捉の影響による誤認を避けるため、これまでの採油箇所に加え、インラインフィルタやオフラインフィルタの捕捉物も分析し、その結果から潤滑状態を評価することを提案します。フィルタ捕捉物の分析を実施する際には、フィルタ使用時間の情報をご提供いただけますようお願い致します。泡立ち試験の結果、消泡性能が低いと判断できる値であるものの、新油と同レベルにあると判断します。粘度は良好。粘度はmm/sと新油値mm/sに比較して、粘度変化率は-％で、当社推奨の管理限界値である±％以内にあり、良好と判断します。粘度は.mm/sです。粘度は.mm/sです。粘度指数はです。粘度指数はです。泡立ち試験は-です。泡立ち試験は-と新油と同レベルにあり、消泡性能が新油と同レベルにあると判断します。水分は良好。水分はppmと当社推奨の管理限界値の以下であり、良好と判断します。全酸価は良好。全酸価はmgKOH/gと新油値mgKOH/g以内にあり、良好と判断します。機器の潤滑状態摩耗粒子の形態観察の結果、ギヤ歯面の疲労摩耗で発生したと推定されるμmサイズの摩耗粒子、μmサイズの銅合金が観察されています。μmサイズの摩耗粒子、μmサイズの銅合金が観察されています。異常摩耗の早期発見パラメータである潤滑状態指数がの乗と良好な範囲にあるものの、摩耗粒子の形態観察の結果、ギヤ歯面の摩耗で発生したμmサイズの摩耗粒子、μmサイズの銅合金が観察されています。
報告№109-09012 報告№109-09012 | 分析№109-000338 分析№109-000338 | 109-000338 | 機器の潤滑状態および初期試験を実施し、前回データと照合した結果、油中摩耗粒子の減少が確認されています。油中の粒子濃度は、油膜破断による発生や、油槽内などでの沈降が均衡したところで一定、いわゆる平衡状態になりますが、このバランスが崩れると増加する場合と減少する場合とに分かれます。増加した場合は、発生と減少の均衡が崩れ、摩耗の発生や外部混入が始まったことを示し、またこれとは反対に、減少した場合は発生量が減少しているか、或いは、減少量が大きくなっていることを示し、特に減少は、汚染状態や潤滑状態が良好であることを示唆しています。本軸受では、油中の粒子が減少する要因となるフィルタ類は設置されておらず、濾過による減少は考えられませんので、油中の摩耗粒子が減少したのは、摩耗粒子がほとんど発生せず、油槽内部での沈降があったためと考えられます。以上のことから、本設備は摩耗の進行がなく、潤滑状態は安定した状態にあったものと判断します。これらのことは、前回に比較して、計数汚染度はランク減少しSOAP／D-SOAPの鉄および錫濃度に変化がないこと異常摩耗の早期発見パラメータであるフェログラフィーのIs値がのマイナス乗と良好の範囲にあること以上のことから判断しています。
報告№104-6052 | 分析№104-01169 | 104-01169 | 回目の初期試験を実施した結果、摩耗は安定していると判断します。これらのことは、前回に比較して、計数汚染度はランク減少し、SOAP／D-SOAPの鉄及び錫濃度に変化がないこと、異常摩耗の早期発見パラメータであるフェログラフィーのIs値が、.と良好の範囲にあること以上のことから判断しました。
報告№109-09136 報告№114-00202 | 分析№109-001160 分析№114-000628 | 114-000628 | 潤滑油および減速機は継続使用可能な状態にあると判断します。但し、油中の汚染度がやや高いことから今後も引き続き定期的な分析による傾向監視を推奨します。また、油の余寿命を計算した結果、年月まで使用可能と判断できました。定期的な分析今後懸念される汚染度の増加および疲労摩耗の進行を監視するため、定期的に分析を実施することを推奨します。異常摩耗の早期発見のパラメータであるIs値は、レベルと正常です。但し、潤滑部の摩耗が認められたため、定期的に潤滑油分析を実施し、摩耗推移を監視することが有用と考えます。フェログラフィーで観察された代表的な粒子は、以下の通りです。正常な摩耗粒子・潤滑状態が正常なマイルド摩耗により発生。疲労摩耗粒子・繰返し応力を受けて発生。バックラッシ増加量による評価トライボ診断では、油中摩耗粒子濃度からバックラッシの増加量を求め、初期のバックラッシに増加量を加え、その合計を設計許容値と比較し減速機の余寿命を判断します。本減速機の構造から摩耗が進行しやすい箇所と推定されるのは、スパイラルベベルギヤとスパイラルベベルピニオンの歯面と考えられ、その部分のバックラッシ増加量を求めました。計算の結果、本減速機のSBGとSBP間のバックラッシの増加量は、約.μmとなりました。この増加量は、初期バックラッシをμmとして今回解析結果のバックラッシ増加分.μmを加えても.μmとなり、良好な状態にあると考えられます。計数汚染度はNAS級と当社推奨の管理限界値以下にあるものの、やや高い値でした。SOAP-Tで油の添加剤成分であるリンが検出され、フィルタ表面の異物観察で粘ちょう物、金属片、鉄錆、砂等が観察されたことから、汚染度が高い要因は、摩耗とスラッジ、そして外部混入異物の影響と思われます。粘度、水分、酸価、IRの各データは良好でした。RBOTは、minと当社推奨の管理限界値であるmin以上であり、継続使用可能と判断できます。更油を実施した年月以降のRBOT値のデータの変化から油余寿命を評価した結果、図RBOTの減少傾向に示す通り油余寿命は年月となりました。本試料油の添加剤は、一般にタービン油に比較して極圧添加剤や摩耗防止剤などの影響で、RBOTの試験結果が変動する傾向があります。そのため、ギヤ油の余寿命の評価を行うためには、RBOTの結果に加え、粘度、酸価、IRなどのデータを総合的に判断することが必要です。今回の分析結果からは、全てのデータは良好であり、本試料油は継続使用可能な状態にあると判断します。
報告№104-0300 報告№104-0300 | 分析№104-02218 分析№104-02224 | 104-02224 | 分析の結果、μm未満のマイクロフレーキングが支配的であり、ベアリングは継続使用可能な範囲にあると判断します。計数汚染度は当社推奨の管理限界値を超えていました。計数汚染度はNAS級以上と当社推奨の管理限界値のNAS級を超えていました。重量汚染度はmg/mlでした。重量汚染度はmg/mlでした。機器の潤滑状態分析の結果、μm未満のマイクロフレーキングが支配的であり、ベアリングは継続使用可能な範囲にあると判断します。SOAPの結果、摩耗により発生した鉄が検出されました。SOAPの結果、軸受軌道面の摩耗により発生した鉄が検出されました。D－SOAPの結果、鉄および銅が検出されました。D－SOAPの結果、摩耗により発生した鉄および銅が検出されました。フェログラフィーの結果、継続使用可能な状態にあると判断します。フェログラフィーの結果、μm未満のマイクロフレーキングが支配的であり、ベアリングは継続使用可能な範囲にあると判断します。
報告№105-0223 報告№105-0223 | 分析№105-01504 分析№105-01504 | 105-01504 | 分析の結果、計数汚染度がNAS級と当社推奨の管理限界値に到達していました。摩耗粒子形態観察で、金属接触が厳しい場合に発生するシビア粒子、外部から混入した鉄錆・砂が観察されたことから、汚染度が高い原因は、摩耗と外部から混入した異物の影響と考えられます。現在の所、転がり軸受の寿命の指標となるフレーキングの発生が確認されず軸受は継続使用可能な状態にあると考えられるものの、潤滑油中に異物が混入している場合、転がり軸受の寿命は分の程度に低下することが知られているため、延命化措置として、濾過または更油により油を清浄にされることを推奨します。この油は継続使用可能と判断します。粘度は良好と判断します。粘度は.mm/sと管理限界値以内にあり、良好と判断します。水分は良好と判断します。水分はppmと管理限界値の以下にあり、良好と判断します。全酸価は良好と判断します。全酸価は.mgKOH/gと新油データの.mgKOH/gに比較して僅かに上昇しているものの、良好と判断します。IRは良好と判断します。IRの結果、油劣化の兆候を示すカルボン酸の吸収が確認されていないことから、継続使用可能な状態にあると考えられます。計数汚染度は、当社推奨の管理限界値に到達していました。計数汚染度は、当社推奨の管理限界値に到達していました。計数汚染度はNAS級と当社推奨の管理限界値のNAS級に到達していました。重量汚染度は良好と判断します。重量汚染度はmg/mlと当社推奨の管理限界値のmg/ml以内にあり、良好と判断します。機器の潤滑状態フェログラフィーの結果、異常摩耗の早期発見パラメータであるIs値が.と良好の範囲にあるものの、摩耗粒子形態観察で、金属接触が厳しい場合に発生するシビア粒子、外部から混入した鉄錆・砂が観察されました。SOAPの結果、良好と判断します。SOAPの結果、油の添加剤成分である亜鉛、外部から混入したと思われるケイ素が検出されました。D－SOAPの結果、良好と判断します。D－SOAPの結果、摩耗により発生する鉄、銅、外部から混入したと思われるカルシウム、ナトリウムが検出されました。フェログラフィーの結果、金属接触が厳しい場合に発生するシビア粒子、外部から混入した鉄錆・砂が観察されました。フェログラフィーの結果、異常摩耗の早期発見パラメータであるIs値が.と良好の範囲にあるものの、摩耗粒子形態観察で、金属接触が厳しい場合に発生するシビア粒子、外部から混入した鉄錆・砂が観察されました。
報告№109-09136 報告№113-00756 | 分析№109-001160 分析№113-001508 | 113-001508 | 分析の結果、前回に比較して鉄濃度は減少し、Is値は低下していることから摩耗状態は安定しており、現時点では減速機の状態は健全であると判断します。尚、現時点では良好な状態にあると判断できますが、分解点検の必要性を検討するために、後回分析を行い、本分析結果を含めた合計回のデータが健全な範囲にあるかを確認することが重要です。定期的な分析定期的な分析を実施することにより、データの変化から異常の兆候を早期に発見することが可能となります。将来的な摩耗の進行を監視するため、定期的に分析を実施することを推奨します。は、フェログラフィーおよびSOAP/D-SOAPSOAP-Tの結果から総合的に判断した結果、正常な状態にあると考えられます。フェログラフィー【異常摩耗指数：Is値】Is値は異常摩耗の早期発見パラメータのつで、摩耗粒子を定量化するために用います。前回に比較してIs値はのマイナス乗からマイナス乗に桁低下しており、摩耗状態は安定していると考えられます。フェログラフィー【定性分析：摩耗粒子および摩耗形態観察】分析結果から観察された全ての粒子量は少でした。Iカップリング発光分光分析【SOAP-T】検出された金属元素から発生箇所を推定すると、以下の通りでした。鉄、銅、錫、亜鉛・ギヤ、軸受等リン、モリブデン・添加剤カルシウム、アルミニウム、ケイ素、ナトリウム・外部混入異物
報告№106-6023 報告№106-0095 | 分析№106-00388 分析№106-00600 | 106-00600_変更 | トライボ診断の結果、摩耗粒子形態観察で転がり軸受の寿命の指標となるフレーキングの発生は確認されておらず、本軸受は継続使用可能な状態にあると判断します。但し、摩耗粒子形態観察で外部から混入した鉄錆が多く観察されました。今後、これらの鉄錆が軸受軌道面に噛み込み傷が発生し、この傷が起点となって疲労摩耗に進展することが懸念されます。又、SOAP／D-SOAPの結果、海水に含まれるマグネシウムが検出されたことから、海水が混入した可能性があり、海水の影響で金属表面が腐食する場合があります。今後は、年に度トライボ診断を実施し、摩耗の進行状況および海水の影響で発生する腐食摩耗の発生状況を確認することを推奨します。尚、報告書の管理表中に示しているSOAP／D-SOAPは、グリース潤滑の場合、摩耗粒子が均一に分散していないため、測定値が大きく変動することがありますので参考値としてお考え下さい。
報告№109-09136 報告№111-00396 | 分析№109-001160 分析№111-001890 | 111-001890 | 潤滑油および軸受は継続使用可能な状態にあると判断します。但し、今後も摩耗の進行を傾向監視するため、以下の対策を推奨します。疲労摩耗やフレッティング摩耗の進行を監視するため、定期的に分析を実施し、摩耗の進行状況を確認することを推奨します。フェログラフィー異常摩耗の早期発見パラメータとして摩耗粒子を定量化して評価するフェログラフィーのIs値は、前回のの乗から乗に上昇しており、潤滑状態が厳しくなっていることを示していました。摩耗粒子の形態で比較的多く観察された粒子は、繰返し応力を受けて発生する疲労摩耗粒子フレッティングにより発生する赤錆局部的に高圧・高温となる場合に発生するフリクションポリマでした。これらの摩耗粒子が観察された場合、潤滑部で発生している摩耗形態は、疲労による疲労摩耗微振動によるフレッティング摩耗であり、そして局部的ではあるものの高圧・高温の箇所が発生していることも分かります。フレッティングは、・軸と内輪内面・軸受箱と外輪外面・軌道輪と転動体の箇所で発生する可能性があります。フレッティング粒子は酸化して硬いため、軸受軌道面に噛み込んだ場合はその傷が疲労剥離の起点となり、疲労摩耗へと進展することが想定されます。フリクションポリマは、潤滑油が軌道面に押し込められ高圧状態になると同時に、圧縮熱により高温状態になった結果、基油自身が重合反応を起こし生成することが知られています。そのため、高圧高温状態の解消がなされなければ、潤滑油の劣化が進行し、粘度上昇に因る潤滑異常に進展する場合があります。Iカップリング発光分光分析供試の潤滑油を分析した結果、検出された金属元素は、SOAPの結果表に示すように、鉄、銅、錫、リン、亜鉛、カルシウム、バリウム、ナトリウムが検出されました。これらの検出された金属元素から発生箇所を推定すると鉄、銅、錫、亜鉛・軸受等リン・オイル添加剤カルシウム、バリウム、ナトリウム・外部混入異物であると思われます。このうち、機械部品が摩耗したと思われる元素はのグループです。前回に比較して計数汚染度はNAS級からNAS級にランク増加し、当社推奨の管理限界値に到達していました。D－SOAPで油の添加剤成分であるリンが検出され、フィルタ表面の異物観察で表面が茶褐色で鉄錆、砂等が観察されたことから、汚染度が高い要因は、摩耗とスラッジ、そして外部混入異物の影響と思われます。前回同様に粘度、水分、全酸価、IRの各データは良好でした。
報告№109-09136 報告№113-00184 | 分析№109-001160 分析№113-000672 | 113-000672 | 分析の結果、油の劣化は確認されず、汚染度も良好の範囲にあることから、潤滑油は継続使用可能な状態にあると判断します。軸受分析の結果、D-SOAPで軸受メタルの主成分である錫が僅かですが検出されたことから、軸受メタルはごく一部で摩耗していると推定されました。軸受の摩耗は軽微であるものの、今後、摩耗が進行するのか、或いは、安定するのかを確認する必要があるため、以下の内容を推奨します。ヶ月後に再分析今後、摩耗が進行するのか、或いは、安定するのかを確認する必要があるため、ヶ月後に回目の初期試験を実施し、汚染度および摩耗の進行状況を確認することを推奨します。分析結果はフェログラフィーおよびSOAP/D-SOAPの結果から総合的に判断した結果、継続使用は可能ですが、今後の機器の機能を確認するためにも傾向管理が有用と考えます。フェログラフィー【定量分析：Is値】Is値は異常摩耗の早期発見パラメータのつで、摩耗程度を定量化するために用います。今回のIs値はのマイナス乗と低い値でした。フェログラフィー【定性分析：摩耗粒子および摩耗形態観察】分析結果から観察された全ての粒子量は少でした。Iカップリング発光分光分析【SOAP／D-SOAP】検出された金属元素から発生箇所を推定すると、以下の通りでした。鉄、錫・軸受等バリウム・添加剤カルシウム、アルミニウム、ナトリウム・外部混入異物計数汚染度、重量汚染度は、共に良好でした。IR、RBOTは、共に良好でした。
報告№107-4530 報告№107-6024 | 分析№107-01164 分析№107-01831 | 107-01831 | 今回の採油は、機器停止中に集油槽空気補給口から実施しているため、油循環中に採油した場合に比較し、油中粒子の沈降の影響を受け、分析データが低濃度に出る可能性があります。今回の分析は以上のことを踏まえて結果を検討しました。分析の結果、低濃度の部分を採油したにもかかわらず、前回と同様に計数汚染度、重量汚染度共に当社推奨の管理限界値を超えていました。分析に使用したフィルタ表面に茶褐色のスラッジが見られたことから、重量汚染度が管理限界値を超えているのは、油のスラッジであるスラッジによるものと考えられました。このスラッジは、粘着性があり、バルブ類の動作障害、フィルタやストレーナの目詰まりの原因になる可能性が高いことから、このスラッジを至急除去する必要があります。除去方法は、貴電力所の○○で実績のある当社製清浄分散剤TS－投与と濾過を実施することを推奨します。これらのことは、前回と同じく計数汚染度がNAS級、重量汚染度がmg/mlと当社推奨の管理限界値を超えていたことフィルタ表面を観察したところ、茶褐色状のスラッジが見られたこと以上のことから判断出来ます。上述しましたように、今回の採油は停止中の採油であるため、循環中の採油に比較してデータが低目に出る可能性があります。これは、運転中の採油であったなら今回データより高い値になることが考えられます。次回採油は、粒子の沈降の影響を極力抑え、油中粒子が均一な分散状態に近い状態で採油が実施できるように、主機運転中、または停止直後に採油を実施されることを推奨します。尚、を示す粘度、水分、全酸価、IR、RBOTの各データが良好の範囲にあることから、この油は継続使用可能と判断します。
報告№108-8011 報告№108-8011 | 分析№108-02049 分析№108-02049 | 108-02049 | 分析の結果、摩耗粒子の観察から本試料油中で発生している摩耗形態は、潤滑状態が正常なマイルド摩耗と、異物の切削作用で発生する切削摩耗が混在していたことが判っています。但し、観察された摩耗形態は、正常な摩耗粒子が発生するマイルド摩耗が支配的であることから、現在のところ、シリンダおよびピストンリング、クランクメタル等は正常な摩耗の範囲にあり、継続使用は可能と判断します。今後は以下の点に注意が必要です。粘度の低下粘度の低下が確認されています。低下が確認された粘度は、新油値の.mm/sに比較して-.％のmm/sに低下していることが確認されています。粘度低下の原因は、潤滑油中に混入した燃料油の影響などが考えられます。粘度が低下したままの運転は、軸受の油膜形成に影響が出たり、或いは、潤滑油槽内での異常燃焼の遠因となる事もありますので注意が必要です。定期的に分析を実施し、規定の粘度範囲内で使用されることを推奨します。水分の増加水分がppmと当社推奨の管理限界値を僅かに超えていたことから、発錆予防のため水分除去を実施されることを推奨します。また、IRの結果、新油と異なるピークが確認されています。異種油の混入、或いは、油名が違う可能性が考えられます。油名を再度ご確認下さい。粘度、水分は共に当社推奨の管理限界値を超え、IRの結果、異種油の混入、或いは、油名が違う可能性が考えられます。粘度は当社推奨の管理限界値を超えています。粘度は、mm/sと新油値.mm/sに比較して、粘度変化率は-.％で、当社推奨の管理限界値である±％を超えています。水分は当社推奨の管理限界値を超えています。水分は、ppmと当社推奨の管理限界値のを僅かに超えています。全塩基価は良好と判断します。全塩基価は、mgKOH/gと新油値mgKOH/gよりも高い値であることから、良好と判断します。IRの結果、異種油の混入、或いは、油名が違う可能性が考えられます。IRの結果、新油と異なるピークが確認されています。異種油の混入、或いは、油名が違う可能性が考えられます。計数汚染度は汚染されています。計数汚染度は、NAS級と汚染されています。計数汚染度は、NAS級と汚染されています。重量汚染度は、mg/mlです。重量汚染度は、mg/mlです。機器の潤滑状態機器の潤滑状態は正常と判断します。SOAPによる油中金属濃度の結果、鉄が比較的多く検出されています。SOAPの結果、鉄、鉛、銅、油の添加剤成分であるリン、亜鉛、カルシウムが検出されています。SOAPによる油中金属濃度の結果、油の添加剤成分であるカルシウムが比較的多く検出されています。D－SOAPの結果、鉄、錫、油の添加剤成分であるリン、亜鉛、カルシウム、外部から混入したと思われるナトリウムが検出されています。フェログラフィーの結果、小径の鉄系摩耗粒子が多く観察されています。異常摩耗の早期発見パラメータであるフェログラフィーのIs値がの乗と高く、摩耗粒子の形態観察の結果、小径の鉄系摩耗粒子が多く観察されています。
報告№109-09136 報告№110-00790 | 分析№109-001160 分析№110-003770 | 110-003770 | Iカップリング発光分光分析供試のディーゼルエンジン油を分析した結果、検出された金属元素は、SOAPの結果表に示すように、鉄、鉛、銅、アンチモン、錫、リン、亜鉛、カルシウム、アルミニウム、ケイ素、ナトリウム、マグネシウム、ホウ素が検出されました。これらの検出された金属元素から発生箇所を推定すると鉄、鉛、銅、アンチモン、錫・エンジン部品リン、亜鉛、カルシウム、ホウ素・オイル添加剤アルミニウム、ケイ素、ナトリウム、マグネシウム・外部混入異物であると思われます。このうち、機械部品が摩耗したと思われる元素はのグループです。カルシウムなどの析出D－SOAPでカルシウムがppm検出され、また鉄もppm検出されました。エンジンオイル中に検出されるカルシウムは、燃焼ガス中に含まれている硫黄分と反応して微小サイズの硫酸カルシウム、いわゆる石膏が生成されます。この硫酸カルシウムは、モース硬度がとコンロッドやクランクメタルの主成分である錫や鉛の～と同等の硬さで、サイズは数μmから数十μmになることもあります。本試料の場合、鉄がSOAPではppm、D－SOAPではppm検出されており、これはコンロッドメタルのメタル部に埋め込まれたカルシウム化合物が鉄側を摩耗させている現象があると推定できます。カルシウム化合物が軸受の油膜に混入した場合は、潤滑面では摩耗形態の中で摩耗速度が最も速い切削摩耗が発生し、メタルは短期間で摩耗することが判明しています。潤滑油中の固形分としてのカルシウムは、オイルリングやトップリングが正常であればほとんど検出されませんが、当該機の場合は、オイルリングが摩耗し燃焼室から燃焼ガスや未燃焼ガスが潤滑油中に入り易くなっている可能性が考えられます。鉛・銅を使用した箇所の摩耗・溶出SOAPの結果表に示すように、鉛が、銅がppm検出されました。検出される要因は、軸受の摩耗と亜鉛系添加剤との反応による溶出に大別することができますが、本試料の場合の鉛および銅の検出は、分析データから判断して以下の事例にしめす添加剤との反応で発生したことがわかりました。摩耗で発生する場合一般に、ディーゼルエンジンのクランクメタルは積層構造になっており、クランクメタルの最表面はホワイトメタル層が存在し、その下にニッケル層、さらにその下には鉛を含む銅系軸受材料のケルメット層が存在します。積層構造クランクメタルの断面写真ディーゼルエンジンのメタルは、設計上、油膜が正常に形成される流体潤滑が基本であることから、通常の使用においては摩耗しにくいと思われますが、メタルの潤滑部に流体潤滑になりにくい部分が発生するとメタル表面の軟質金属部が摩耗しメタル部のすぐ下のニッケル部まで摩耗し始め、ホワイトメタル層の主成分である錫や鉛、そしてメタルの第二層のニッケルやバックメタルの銅が検出されます。添加剤との反応で発生する場合亜鉛系添加剤は、金属の鉛および銅が添加剤中の成分と反応し、鉛および銅をイオン化させる働きがあり、これによって潤滑油中に鉛および銅が検出されることがあります。フェログラフィー異常摩耗の早期発見パラメータとして摩耗粒子を定量化して評価するフェログラフィーのIs値は、前回のの乗から乗に低下しており、摩耗が安定していることを示していました。摩耗粒子の形態で比較的多く観察された粒子は、潤滑状態が正常な場合に発生する摩耗粒子、金属潤滑部が局部的に油膜切れを起して発生するシビア粒子、金属接触が厳しく、且つ、摩擦熱が高い場合に発生する黒錆でした。このような摩耗粒子が観察された場合には、潤滑部では正常なマイルド摩耗、やや厳しい摩耗形態の凝着摩耗が発生していることが分かります。重量汚染度は.mg/mlでした。フィルタ表面の異物観察で金属片、すす、鉄錆等が観察されました。水分はppmと当社推奨の管理限界値を超えていました。今後、水分の影響でエンジン内部に錆が発生し、その影響で摩耗が発生する懸念があります。尚、粘度、全酸価、全塩基価の各データは当社に新油データがないため、判定することは出来ませんでした。本エンジンは継続使用可能な状態にあると判断します。但し、摩耗の進行および水分による腐食摩耗の発生が懸念されるため、以下の対策を推奨します。次回点検でオイルリングの点検オイルリングが摩耗し燃焼ガスのシール性が低下していると推定されることから、次回点検ではオイルリングの点検が必要と思われます。更油或いは部分更油による水分濃度の調整添加剤の反応生成物のカルシウム化合物の濃度が高く、潤滑部の摩耗が進展しやすいことと、油中に水分の影響により金属表面で腐食摩耗が発生し、発生した鉄錆等の粒子が潤滑部に噛み込み摩耗が進行することがありますので、更油或いは部分更油などにより相対的に水分濃度を低くするなどの方法を推奨します。定期的な分析摩耗の進行を監視するため、定期的に分析を実施し、摩耗の進行状況を確認することを推奨します。新油との比較による評価を示す粘度、全酸価、全塩基価の各データは新油データを基準として評価しています。今後評価する場合は、充填用に新油を同時に分析することをご検討下さい。
報告№108-6534 報告№108-6534 | 分析№108-01545 分析№108-01545 | 108-01545 | 分析の結果、SOAP／D－SOAPで鉄が検出され、摩耗粒子の形態観察で金属接触が厳しい場合に発生するシビア粒子、微小な疲労摩耗粒子が多く観察されたことから、摩耗形態は凝着摩耗と疲労摩耗が混在していることが分かりました。現在のところ、継続使用可能な状態にあると判断しますが、今後転がり軸受の寿命の指標となるフレーキングに進展することが懸念されるため、定期的に分析を実施し、摩耗の進行状況を確認されることを推奨します。一方、グリースの物理的性状を示すちょう度は、試料不足のため測定できませんでした。滴点は、新グリースとの比較が必要です。新グリースをご提供下さい。尚、報告書の管理表中に示しているSOAP／D-SOAPは、グリース潤滑の場合、摩耗粒子が均一に分散していないため、測定値が大きく変動することがありますので参考値としてお考え下さい。
報告№109-09136 報告№110-00003 既報では、軸受の交換を推奨した４号ロール№３のＩｓ値は１０の８乗でしたが、本軸受はこの値に比較して３桁低い１０の５乗となっています。 | 分析№109-001160 分析№110-000009 | 110-000009 | ・摩耗状態SOAP／D－SOAPの結果、潤滑油中からは摩耗により発生した鉄および銅が検出されました。検出されたこれらの金属は、粒子観察の結果から異物の噛み込みなどで発生する切削粒子、金属接触が厳しい場合に発生するシビア粒子、そして転がり接触などが繰り返えされて発生する疲労摩耗粒子に、保持器と推定される銅合金のシビア粒子でした。これらのことから、潤滑部では切削摩耗凝着摩耗疲労摩耗が混在して発生していることが分かりました。切削摩耗発生の原因となる混入異物が残留している場合、この異物により切削摩耗が継続して発生する可能性があり、加えて軸受の寿命が分の程度に低下することが知られており、定期的なトライボ診断による状態監視が必要と考えます。本軸受は、転がり軸受寿命の指標としている摩耗粒子が観察されなかったことから、フレーキングは発生しておらず、継続使用は可能な状態あると判断できるものの、異常摩耗の早期発見パラメータであるフェログラフィーのIs値がの乗と高い範囲にあることから、潤滑状態は厳しい状態にあると思われます。・汚染度計数汚染度はNAS級以上と汚染されていました。汚染度が高い要因は、摩耗によるものと思われます。結論μmサイズの大型の摩耗粒子が観察されており、これらの摩耗粒子が鉄系摩耗粒子がドレンプラグマグネットに捕捉されたものと思われます。軸受は継続使用可能な状態にあるものの、以下の対策が必要です。切削摩耗等の進行を監視するため、定期的に分析を実施し、摩耗の進行状況を確認することを推奨します。次回採油時期は、理論的に求めると最短で約時間となります。この時間は、油中汚染物が均一になるために必要とする時間であり、この時間を経過すれば、再分析の結果から潤滑状態の傾向を確認することが可能となります。理論時間を参考に次回採油時期を検討されることを推奨します。
報告№109-09136 報告№110-00435 | 分析№109-001160 分析№110-001964 | 110-001964 | 潤滑油および軸受は継続使用可能な状態にあるものの、摩耗が進行することが懸念されるため、以下の対策を推奨します。今後、摩耗の進行を監視するため、定期的に分析を実施し、摩耗の進行状況を確認することを推奨します。次回の採油時期を理論的に求めたところ、使用時間が最短で約時間経過後となりました。この時間は、油中汚染物が均一になるために必要とする時間であり、この時間を経過すれば、再分析の結果から潤滑状態の傾向を確認することが可能となります。今回計算した理論時間を参考に次回採油時期を検討されることを推奨します。
報告№109-09505 報告№112-00616 | 分析№112-002653・2654 | 112-002653_2654 | 結論の評価を示す粘度、水分、酸価、IR、RBOTの各データは、前回同様に当社推奨の管理限界値内にあることから、継続使用可能と判断します。濾過効率の確認表に示す通り濾過効率は～％と比較的低く、清浄機出口サンプリング弁から採取した試料油の汚染度がNAS級でした。粒子分布を見るとμm以上の大型の粒子が多く、ドレンから採油していることから、汚染度が高いのは、外部混入異物の影響と思われます。その他のレンジが清浄な状態を保持できていることから、濾過精度は確保できていると判断します。機器の潤滑状態油清浄機がなかったとした場合、NAS級の汚染された状態になることが推定されますが、異常と判断する摩耗粒子等は観察されていないことから、摩耗は安定していると判断します。を示す粘度、水分、酸価、IR、RBOTの各データは、前回同様に良好でした。油清浄機の濾過効率による油汚染度管理に関する考察油清浄機の濾過効率の指標であるβ値を確認するため、油清浄機の入口側と出口側の配管より採油を実施し、計数汚染度を実施しました。その結果を下表に示します。 ・ここで、 EMBEDExcel.Sheet.式および表に示す通り、その結果、～μmレンジが%～μmレンジが%であり、出口側の汚染度はNAS級でした。粒子分布を見るとμm以上の大型の粒子が多く、ドレンから採油していることから、汚染度が高いのは、外部混入異物の影響と思われます。その他のレンジが清浄な状態を保持できていることから、濾過精度は確保できていると判断します。油清浄機が設置されていることでNAS級と清浄になっています。油清浄機がないと仮定した場合、表に示すように計算により求めた～μmレンジの汚染度はNAS級の汚染状態になる可能性を示唆するものととらえる事が出来ます。他のレンジを同様に計算すると以下のようになり、NAS級となります。EMBEDExcel.Sheet.
報告№109-09136 報告№112-00603 | 分析№109-001160 分析№112-002567 | 112-002567 | 潤滑油および軸受は継続使用可能な状態にあると判断します。はフェログラフィーおよびSOAP／D-SOAPの結果から総合的に判断した結果、正常な状態にあると考えられます。フェログラフィー【定量分析：Is値】Is値は異常摩耗の早期発見パラメータのつで、摩耗粒子を定量化するために用います。Is値は前回に比較してのマイナス乗からマイナス乗と良好の範囲にあり、低い値でした。フェログラフィー【定性分析：摩耗粒子および摩耗形態観察】分析結果から比較的多く観察された粒子は、以下の通りでした。正常な摩耗粒子・潤滑状態が正常なマイルド摩耗により発生。Iカップリング発光分光分析【SOAP／D-SOAP】検出された金属元素から発生箇所を推定すると、以下の通りでした。錫・軸受等リン、バリウム・添加剤ナトリウム・外部混入異物計数汚染度は、前回に比較してNAS級からNAS級にランク上昇しているものの、管理限界値以下にあり、重量汚染度は.mg/mlから.mg/mlに減少し、共に良好でした。．粘度、水分、酸価、IR、RBOTの各データは、前回同様に良好でした。
報告№108-5071 報告№110-00287 | 分析№108-02721 分析№110-001117 | 110-001117 | 潤滑油は継続続使用可能な状態にあるものの、今後は障害予防を目的に以下の対策を推奨します。追加分析消泡性能が低下した場合、ギヤ歯面での油膜形成に影響が出て摩耗の発生が進展することがあります。今後は消泡性能低下の影響により摩耗が進展する可能性がありますので、フェログラフィーおよびSOAPを追加することを推奨します。分析周期の短縮今後、全酸価の上昇が予測されますので、同様に分析周期を短縮して傾向監視を強化することを併せて推奨します。分析結果全酸価が上昇していました。泡立ち試験の結果、消泡性能が低下していることが確認されました。粘度粘度は.mm/sと新油値mm/sに比較して、粘度変化率は-％で、当社推奨の管理限界値である±％以内にあり、良好と判断します。泡立ち試験泡立ち試験は-と新油に比較して高い値でした。水分はppmと当社推奨の管理限界値の以下であり、良好と判断します。全酸価全酸価は.mgKOH/gと新油値.mgKOH/gに比較して高いものの、IRの結果で油劣化の兆候を示すカルボン酸の吸収が確認されていないことから、良好と判断します。
報告№109-09136 報告№113-00636 | 分析№109-001160 分析№113-002730 | 113-002730 | 潤滑油は水分濃度が高いことから、金属表面で腐食摩耗の発生が懸念されます。対象設備は継続使用可能な状態にあると判断します。但し、今後の摩耗推移を確認するためにも傾向監視を継続することが有効です。更油或いは水分除去潤滑油中の水分濃度が基順を超えているため、油中の水分の影響により金属表面で腐食摩耗が発生し、発生した鉄錆等の粒子が潤滑部に噛み込み摩耗が進行することがありますので、予防措置として更油或いは水分除去を推奨します。短い周期で再分析および点検の計画コンロッドメタル、クランクメタルの摩耗が懸念されることから、今後、短い周期で再分析を実施して摩耗の進展状態を傾向監視すると同時に、異常摩耗による焼損を予防するため、点検を計画するよう推奨します。異常摩耗の早期発見のパラメータであるIs値は、前回のレベルから変化はなく、やや高い値でした。また、潤滑部の摩耗が認められたため、定期的に潤滑油分析を実施し、摩耗推移を監視することが有用と考えます。コンロッドメタル、クランクメタルの摩耗SOAP-Tでメタルの主成分である錫がppm、鉛が.ppm、銅がppm検出されたことから、コンロッドメタル、クランクメタルでは、やや広範囲で摩耗が発生していると推定されました。ディーゼルエンジンのメタルは、別紙コンロッドメタル・クランクメタルの摩耗に示すように、一般的にホワイトメタル層、ニッケル層、銅と鉛の合金であるケルメット層の順に積層構造になっています。今回、ケルメット層の銅、鉛が比較的高い値で検出されたことから、ホワイトメタルの一部が摩耗により消失し、その下にあるケルメット層まで摩耗が進展していると思われます。このままの状態では、長期の継続使用に支障がでることもあり得るため、早めに再分析を実施し、メタル成分の濃度が上昇するか、或いは上昇しないか傾向を監視するとともに、異常摩耗による焼損を予防するため点検を計画するように推奨します。その他の銅および鉛を使用した箇所の溶出・摩耗SOAP-Tの結果、銅がppm、鉛が.ppmと比較的高い値で検出されました。当該設備の様に亜鉛系添加剤が含まれる潤滑油を使用した場合、潤滑系統内で使用されている銅および鉛が亜鉛系添加剤の影響により腐食、溶出することが知られています。今回検出された銅および鉛は、この溶出と摺動部の摩耗により発生したものと考えられます。固形カルシウム化合物の生成SOAP-Tでカルシウムが.ppm検出されました。この固形カルシウムは、潤滑油に混入した燃焼ガス中の酸成分がカルシウム添加剤と中和反応して生成される比較的硬い化合物のため、摺動面に噛み込み、切削摩耗が進行することが懸念されます。詳細は、別紙固形カルシウム化合物の生成をご覧ください。計数汚染度はNAS級以上と汚染されていました。粒度分布の中心粒径が.μmと極めて小径であることから、燃焼時に発生したすすが汚染物の主体であると推定されます。粘度、酸価、塩基価、IRの各データは良好でした。水分は、ppmと当社推奨の管理限界値を超えていました。今後、水分の影響でエンジン内部に錆が発生し、その影響で摩耗が発生する懸念があります。
報告№109-09094 報告№109-09094 | 分析№109-000942 分析№109-000942 | 109-000942_100127 | 分析の結果、有機物・有機化合物で検出されたピークには新グリースと異なるピークが検出されました。グリース名が違うか、或いは、異種グリースが混入した可能性が考えられますので、グリース名、異種グリース混入の可能性を確認する必要があります。≪状態監視とパラメータ≫分析の目的および各分析のパラメータは以下の通りです。特性低下目的：グリースの分析結果から、グリースの物理的性状や劣化傾向などを確認する。全酸価JISK赤外線吸収スペクトルJISKちょう度JISK滴点JISK摩耗目的：グリース中の摩耗粒子を分析する事により、回転・摺動部の潤滑状態、摩耗劣化の程度、余寿命などを解析する。摩耗診断電子顕微鏡観察JISKX線マイクロアナリシス油中金属濃度）JISK≪分析結果≫特性低下全酸価：良好全酸価.mgKOH/gは新油値の.mgKOH/g以内にあることから問題は無いと判断します。赤外線吸収スペクトル：良好ちょう度：良好ちょう度値と当社推奨の管理限界値であるから以内に留まっています。滴点：良好滴点はと新油値のに比較し高いものの問題は無いと判断します。摩耗摩耗診断電子顕微鏡観察・X線マイクロアナリシス：今回は実施していません。油中金属濃度：今回は実施していません。
報告№104-0401 | 分析№104-02770 | 104-02770 | トライボ診断により、機器軸受の潤滑状態、潤滑油の劣化状態を診断することを目的としました。分析の結果、本軸受は継続使用可能な範囲にあると判断します。このことは、D-SOAPで転がり軸受の摩耗により発生する鉄が検出されなかったこと。フェログラフィーの結果、異常摩耗の早期発見パラメータであるIs値がの乗と良好の範囲にあること計数汚染度がNAS級と良好の範囲にあること以上のことから判断しました。
報告№109-09136 報告№109-09542 | 分析№109-001160 分析№109-003356 | 109-003356 | 、汚染度、潤滑状態は良好と判断します。潤滑油および軸受は継続使用可能な状態にあると判断します。
報告№109-09094 報告№110-00722 | 分析№109-000900 分析№110-003342 | 110-003342_20110308 | 外輪外側のハウジングとの接触部で発生した焦げ痕は、外輪とハウジング間で微小なすき間が発生し、フレッティングやクリープが発生し、局部的に発熱したためと想定されます。このような場合、外輪軌道面と転動体の間で高圧・高温になっていることも考えられます。そこで、グリース中の摩耗粒子から、フレッティングやクリープなどの発生がないか、また、軸受軌道面において異常な摩耗は発生していないかについて確認しました。粒子の観察結果から、μm以下の鉄系摩耗粒子が比較的多く観察されたものの、フレッティングやクリープなどで発生する摩耗粒子は確認されませんでした。また、転がり軸受寿命の指標としている摩耗粒子も観察されていないことから、軸受軌道面ではフレーキングの発生はなく転がり軸受は継続使用可能と判断します。グリースのちょう度、滴点、全酸価、有機物・有機化合物の各データは良好であり、異常な発熱による劣化等は確認されませんでした。分析の結果、転がり軸受寿命の指標としている摩耗粒子が観察されていないことから、軸受軌道面ではフレーキングの発生はなく継続使用可能と判断します。また、グリースの物理的性状を示す各データは良好の範囲にあり、グリースは継続使用可能な状態にあると判断します。なお、外輪外側のハウジングとの接触部で発生した焦げ痕は、外輪とハウジング間で微小なすき間が発生し、フレッティングやクリープの発生による場合が想定されます。次回組立時にはハウジングの摩耗がないか、ベアリングのはめあいが適正になっているかについてご確認下さい。≪状態監視とパラメータ≫分析の目的および各分析のパラメータは以下の通りです。特性低下目的：グリースの分析結果から、グリースの物理的性状や劣化傾向などを確認する。全酸価JISK赤外線吸収スペクトルJISKちょう度JISK滴点JISK摩耗目的：グリース中の摩耗粒子を分析する事により、回転・摺動部の潤滑状態、摩耗劣化の程度、余寿命などを解析する。摩耗診断電子顕微鏡観察JISKX線マイクロアナリシス油中金属濃度）JISK≪分析結果≫特性低下全酸価：良好全酸価mgKOH/gは新油値のmgKOH/gに比較し高くはあるものの、有機物・有機化合物試験の結果で油劣化の兆候を示すカルボン酸の吸収が見られないことから問題は無いと判断します。赤外線吸収スペクトル：良好ちょう度：良好ちょう度値はと当社推奨の管理限界値であるから以内に留まっています。滴点：良好滴点はと新油値のに比較し低いものの、ちょう度が良好の範囲にあり、かつ、有機物・有機化合物試験の結果で油劣化の兆候を示すカルボン酸の吸収が見られないことから問題は無いと判断します。摩耗摩耗診断：良好摩耗診断の結果、μm以下の鉄系摩耗粒子が比較的多く観察されました。電子顕微鏡観察・X線マイクロアナリシス：今回は実施していません。油中金属濃度：良好油中金属濃度の結果、軸受の摩耗による鉄等は検出されませんでした。油中金属濃度：良好油中金属濃度の結果、鉄が検出されました。
報告№109-09136 報告№111-00492 | 分析№109-001160 分析№111-002468 | 111-002468 | 潤滑油および対象設備は継続使用可能な状態にあると判断します。但し、今後も摩耗の進行を傾向監視するため、以下の対策を推奨します。定期的な分析摩耗の進行を監視するため、定期的に分析を実施し、摩耗の進行状況を確認することを推奨します。最適な採油方法本試料油は、機器停止中にドレンから採油されているにもかかわらず汚染度を示すデータは良好でしたが、今後の採油は、極力運転中もしくは停止直後の油槽中層部から実施されることを推奨します。新油との比較による評価を示す粘度、全酸価、IRのデータは新油データを基準として評価しています。今回は新油データがなかったためカタログ値で判断しましたが、今後評価する場合は、充填用に新油を同時に分析することをご検討下さい。フェログラフィー異常摩耗の早期発見パラメータとして摩耗粒子を定量化して評価するフェログラフィーのIs値は、潤滑状態が厳しいの乗でした。摩耗粒子の形態で比較的多く観察された粒子は、潤滑状態が正常な場合に発生する摩耗粒子でした。これらの摩耗粒子が観察された場合、潤滑部で発生している摩耗形態は、正常なマイルド摩耗であることが分かります。Iカップリング発光分光分析供試の潤滑油を分析した結果、検出された金属元素は、SOAPの結果表に示すように、鉄、銅、錫、リン、亜鉛、カルシウム、アルミニウム、ナトリウムでした。検出されたこれらの金属元素から発生箇所を推定すると鉄、銅、錫・軸受等リン・オイル添加剤亜鉛、カルシウム、アルミニウム、ナトリウム・外部混入異物であると思われます。このうち、機械部品が摩耗したと思われる元素はのグループです。計数汚染度、重量汚染度は共に良好でした。水分は良好でした。粘度粘度は、.mm/sと新油カタログ値の.mm/sに比較して粘度変化率が+.％となっており、当社推奨の管理限界値である±％以内にあり、良好でした。
報告№108-0387 報告№108-0379 | 分析№108-02609 分析№108-02534 | 108-02534 | 、汚染度、軸受の潤滑状態を確認する。軸受の潤滑状態分析の結果、摩耗粒子およびフィルタ表面の異物観察で外部から混入したと思われる鉄錆、砂等が多く観察されています。更にSOAPで銅が検出されたことから、銅を使用した箇所の溶出が発生しているものと考えられます。外部混入異物は、今回の採油が対象設備の停止中にサイドカバー部から採油を実施しているため、サイドカバー内部に残留していた汚染物が検出された可能性が高いと思われますが、同時に観察された摩耗粒子は、粒子濃度が高めになる箇所からの採油であるにもかかわらず、正常な潤滑状態下で発生した摩耗粒子が支配的であることから、対象設備の潤滑状態は正常な状態にあると判断します。また、銅の溶出は、検出された亜鉛系添加剤の成分と銅が反応し、溶出することが知られています。銅濃度は別紙鉱油の酸価に対する金属触媒の影響に示すように銅濃度が増加すると酸化速度が速まりますので、酸化劣化の進行状況を油分析により監視されることを推奨します。を示す粘度、水分、全酸価、IR、RBOTの各データは良好の範囲にあることから、この油は継続使用可能と判断します。尚、本試料油の添加剤は、一般に、タービン油に比較して極圧添加剤や摩耗防止剤などの濃度が高く、この影響でRBOT試験の結果が変動する傾向があります。そのため、コンプレッサー油の余寿命の評価をタービン油と同等の精度で得るには、RBOTの結果に加え、粘度、水分、全酸価、IRなどのデータを総合的に判断することが必要です。
報告№4614 | 分析№099-03245 | 099-03245 | 本試料油は、AHが停止後約週間経過後、オイルクーラのドレンから採油されており、汚染粒子は底部に沈降した状況にあると想像されます。それは、以下のことから考えられます。油中の粒子は、時間の経過とともに沈降します。粒子の沈降速度は下式により求めることができます。 …… ：単粒子の沈降速度…………… ：重力加速度…………………… ：粒子の直径……………………… ：粒子の密度／液体の密度 ：液体の動粘度………………… 計算根拠は、粒子の直径をμmとし、油の動粘度を.mm/s、粒子が鉄であるとし、その密度を.g/cm、油の密度を.g/cm、油温をとして計算すると、.mm/hとなります。また、μmでは.mm/hとなります。週間ではμmの粒子はmm、μmの粒子はmm沈降することとなり、オイルクーラの高さをmmとするとμmサイズ以上の粒子はオイルクーラ底部に沈降し、ドレンの配管の位置によっては採取されていない可能性が高いと考えられます。このことを参考に、本分析結果を検討します。分析の結果、計数汚染度の結果、～μmレンジと～μmレンジがNAS級となっており、このサイズの粒子が多いことが判りました。油中の金属元素濃度分析法であるD－SOAP法の結果、鉄が.ppm検出されました。フェログラフィー法による摩耗粒子の形態観察結果から、外部から混入した鉄錆とともにベアリングの軌道面又は転動面の摩耗により発生した鉄系摩耗粒子が観察されており、汚染の要因は、鉄錆及びベアリングの摩耗により発生した摩耗粒子によることが確認されました。フェログラフィーで観察された摩耗粒子の形態は、軌道面や転動面の疲労剥離により発生したと思われる粒子であり、振動等により疲労摩耗が発生しているものと考えられました。但し、観察された摩耗粒子は、μmサイズの小さな粒子であり、異常摩耗を示している摩耗粒子ではありません。尚、より正確に分析するためには、油が循環した状態で採油することが重要であり、次回採油時は、この点にご注意ください。又、寸法、使用材料等が確認できる図面をご提供いただけますよう、お願い申し上げます。
報告№103-4543 報告№103-4543 | 分析№103-01835 分析№103-01835 | 103-01835 | 分析の結果、摩耗は安定しており、継続使用可能な状態にあると判断します。このことは、SOAP／D-SOAPでギヤの摩耗により発生する鉄の検出量が僅かであること、フェログラフィーの摩耗粒子形態観察の結果で観察されたギヤ歯面の疲労摩耗により発生した粒子が微細で僅かであること異常摩耗の早期発見パラメータであるIs値がと良好の範囲にあることから判断しました。尚、バックラッシの増加量を分析結果から計算できますので、ギヤの形式、歯形、モジュール、歯数、歯幅をお知らせ下さい。計算結果をご報告いたします。本試料油は継続使用可能と判断します。粘度は良好と判断します。粘度はmm/sと当社推奨の管理限界値内にあり、継続使用可能と判断します。水分は良好と判断します。水分はppmと管理限界値の以下にあり、良好と判断します。全酸価は良好と判断します。全酸価は.mgKOH/gと新油値.mgKOH/g以下であることから、良好と判断します。IRは良好と判断します。IRはチャートに示すように、油劣化の兆候を示すカルボン酸の吸収が確認されていないことから、継続使用可能な状態にあると判断します。計数汚染度、重量汚染度、共に良好と判断します。計数汚染度は良好と判断します。計数汚染度はNAS級と当社推奨の管理限界値のNAS級以内にあり良好と判断します。重量汚染度は良好と判断します。重量汚染度はmg/mlとやや汚染されていました。D－SOAPの結果、油の添加剤成分である亜鉛、カルシウム、バリウムが検出されていることから、重量汚染度が高い要因は、添加剤成分が析出したためと考えられました。機器の潤滑状態摩耗は安定していると判断します。SOAPの結果、鉄が僅かに検出されました。SOAPの結果、ギヤの摩耗により発生した鉄が僅かに検出されました。尚、油の添加剤成分であるリン、亜鉛、カルシウム、バリウムが検出されました。D－SOAPの結果、鉄が僅かに検出されました。D－SOAPの結果、摩耗により発生する鉄が僅かに検出されました。フェログラフィーの結果、ギヤ及び軸受は継続使用可能な状態にあると判断します。フェログラフィーの結果、ギヤ歯面に若干疲労摩耗により発生した傷が発生していると思われますが、継続使用可能な状態にあると判断します。又、転がり軸受の軌道面のフレーキングにより発生した粒子は確認されず、軸受も継続使用可能な範囲にあると判断します。
報告№101-6236 | 分析№101-02929 | 101-02929 | 更油後ヶ月経過した時点で精点Aを実施した。その結果、フェログラフィーを除く項目は良好でした。フェログラフィーの摩耗の過酷度を示すIs値はのマイナス乗と良好の範囲にあるものの、摩耗粒子の形態観察の結果、厳しい金属接触が起きている場合に発生するシビア粒子が観察されました。これは、初期のなじみ摩耗により発生した場合が考えられます。一般に、軸受の初期のなじみは数時間程度で終了しますが、今回のようになじみ過程でシビア粒子が観察された場合は、なじみ過程が正常に終了していない場合があり、軸受の異常摩耗に進展することも懸念しなければなりません。なじみ過程が正常な状態で終了した場合、シビア粒子は観察される事が少なく、従って、今回のなじみ過程では、局部的な金属接触がごく一部で発生したと考えられます。局部的な金属接触の発生した箇所は、摩耗粒子の形態観察結果から軸受ラビリンスの可能性もあります。この摩耗が、既に正常な状態に推移しているか、或いは、進行しているのかを確認するためには、週間以上の運転時間を経過した時点で精点Bを実施することで判断できますのでヶ月以内に再分析を行うよう推奨します。
報告№101-4013 | 分析№101-00670 | 101-00670 | 分析の結果、全てのデータが良好であることから、この油は継続使用可能であり、潤滑状態も正常と判断する。粘度は良好と判断します。粘度はmm/sと新油値mm/sに比較して、粘度変化率は-.％と当社推奨の管理目安内にあり、良好と判断します。水分は良好と判断します。水分はppmと当社推奨の管理目安内にあり、良好と判断します。全酸価は良好と判断します。全酸価は.mgKOH/gと新油値.mgKOH/gに比較して、.mgKOH/gと僅かに上昇していました。IRは新油に比較して変化はなく、良好と判断します。IRはチャートに示すように新油に比較して変化はなく、良好と判断します。計数汚染度はNAS級と良好でした。計数汚染度はNAS級と当社推奨の管理目安以内にあり、良好と判断します。重量汚染度は.mg/mlと良好でした。重量汚染度は.mg/mlと当社推奨の管理目安以内にあり、良好と判断します。機器の潤滑状態SOAPは良好でした。SOAPの結果、軸受の摩耗を示す錫は検出されず、良好と判断します。銅がppm検出されていますが、これは冷却管等の銅合金を使用した部分の溶出によることが考えられます。仮に、冷却管表面から発生している場合、冷却管にピンホールが開いて、冷却水が混入することがありますので、この銅濃度の監視とともに水分値にも注意されることを推奨します。尚、油の添加剤成分であるバリウムがppm検出されました。D－SOAPは良好でした。D－SOAPの結果、軸受の摩耗を示す錫は検出されず、良好と判断します。尚、油の添加剤成分が析出して発生したバリウムが検出されました。フェログラフィーは良好でした。摩耗の過酷度を示すIs値、摩耗粒子の形態観察、共に良好であり、潤滑状態は正常と判断します。
報告№109-09136 | 分析№109-001160 | 113-001723 | 潤滑油および対象設備は継続使用可能な状態にあると判断します。但し、将来的な摩耗進行の有無を確認するためにも傾向監視を継続することが有効です。定期的な分析今後懸念される切削摩耗、凝着摩耗、疲労摩耗の進行を監視するため、定期的に分析を実施することを推奨します。はフェログラフィーおよびSOAP-Tの結果から総合的に判断した結果、継続使用は可能ですが、機器の機能を保持するためにも傾向管理が有用と考えます。フェログラフィー【定量分析：Is値】Is値は異常摩耗の早期発見パラメータのつで、摩耗程度を定量化するために用います。Is値はの乗と低い値でした。フェログラフィー【定性分析：摩耗粒子および摩耗形態観察】分析結果から比較的多く観察された粒子は、以下の通りでした。正常な摩耗粒子・潤滑状態が正常なマイルド摩耗により発生。切削粒子・異物や金属表面の微小突起による切削摩耗により発生。シビア粒子・潤滑状態がやや厳しい凝着摩耗により発生。金属潤滑部が局部的に油膜切れを起していると考えられます。疲労摩耗粒子・繰返し応力を受けて発生。観察された摩耗粒子の中でも切削粒子、シビア粒子は、将来的な異常摩耗の進行に繋がる可能性を示唆しているため、傾向監視が必要と思われます。詳細は、別紙傾向監視が必要な摩耗粒子をご覧ください。Iカップリング発光分光分析【SOAP-T】検出された金属元素から発生箇所を推定すると、以下の通りでした。鉄、鉛、銅、アンチモン、錫、亜鉛・ギヤ、軸受等リン、カルシウム、バリウム、アルミニウム、ケイ素、ナトリウム、モリブデン・外部混入異物粘度、水分、酸価の各データは良好でした。
報告№109-09129 報告№109-09129 | 分析№109-001105 分析№109-001105 | 109-001105 | 分析の結果、フェログラフィーで異常摩耗の早期発見パラメータであるIs値がの乗とやや高く、潤滑状態がやや厳しい状態にあることが分かりました。摩耗粒子の形態観察で観察された摩耗粒子は、歯面の摩耗により発生した鉄系摩耗粒子がもっとも多く観察されました。今後さらに摩耗が進行することが懸念されます。また、これらの摩耗粒子が転がり軸受に噛み込んだ場合、噛み込み傷が基点となって転がり軸受の寿命の指標となるフレーキングへの進展が懸念されます。定期的に分析を実施し、摩耗の進行状況を確認することを推奨します。分析周期は、理論的に計算したところ、運転時間が時間以上経過すれば、摩耗の進行状況を確認することができますので、このことを参考に次回分析時期を決定されることを推奨します。尚、トライボ診断では、バックラッシの増加量を分析結果から計算できますので、構造が確認できる図面、ギヤの形式、歯形、モジュール、歯数、歯幅をお知らせ下さい。計算結果をご報告いたします。計数汚染度は良好と判断します。計数汚染度は良好と判断します。計数汚染度はNAS級と当社推奨の管理限界値のNAS級以内にあり、良好と判断します。重量汚染度はmg/mlでした。重量汚染度はmg/mlでした。機器の潤滑状態摩耗粒子の形態観察で観察された粒子は、ギヤ歯面の摩耗により発生した鉄系摩耗粒子が観察されました。SOAPの結果、鉄が検出されました。SOAPの結果、摩耗により発生する鉄、油の添加剤成分であるリンが検出されました。D－SOAPの結果、鉄が検出されました。D－SOAPの結果、摩耗により発生する鉄が検出されました。フェログラフィーの結果、鉄系摩耗粒子が観察されました。異常摩耗の早期発見パラメータであるフェログラフィーのIs値がの乗とやや高く、摩耗粒子の形態観察で観察された粒子は、ギヤ歯面の摩耗により発生した鉄系摩耗粒子が観察されました。
報告№109-09094 報告№109-09094 | 分析№109-000939 分析№109-000939 | 109-000939_100127 | 分析の結果、有機物・有機化合物で検出されたピークには新グリースと異なるピークが検出されました。グリース名が違うか、或いは、異種グリースが混入した可能性が考えられますので、グリース名、異種グリース混入の可能性を確認する必要があります。≪状態監視とパラメータ≫分析の目的および各分析のパラメータは以下の通りです。特性低下目的：グリースの分析結果から、グリースの物理的性状や劣化傾向などを確認する。全酸価JISK赤外線吸収スペクトルJISKちょう度JISK滴点JISK摩耗目的：グリース中の摩耗粒子を分析する事により、回転・摺動部の潤滑状態、摩耗劣化の程度、余寿命などを解析する。摩耗診断電子顕微鏡観察JISKX線マイクロアナリシス油中金属濃度）JISK≪分析結果≫特性低下全酸価：良好全酸価.mgKOH/gは新油値の.mgKOH/g以内にあることから問題は無いと判断します。赤外線吸収スペクトル：良好ちょう度：良好ちょう度値と当社推奨の管理限界値であるから以内に留まっています。滴点：良好滴点はと新油値のに比較し高いものの問題は無いと判断します。摩耗摩耗診断電子顕微鏡観察・X線マイクロアナリシス：今回は実施していません。油中金属濃度：今回は実施していません。
報告№103-8099 | 分析№103-02036 | 103-02036 | 圧油系統でバルブの動作障害が発生しているため、圧油を分析し、その分析結果から、その原因を調査することを目的としました。又、採油の際に混入した油中の異物を調査しました。分析の結果、光学顕微鏡写真から外部から混入した鉄錆が多く見られ、茶褐色の粘ちょう物が発生していました。D－SOAPで、油の添加剤成分である亜鉛が検出されていることから、バルブ類の動作障害が発生した原因は、油の添加剤成分の析出により発生したスラッジであることが確認されました。又、採油の際に混入した異物は鉄錆の可能性が高いと考えられました。以上のことから、バルブ動作障害の予防措置として、当社製清浄分散剤TS－の投与と濾過による、粘ちょう物の溶解・分散、及び、固形物の除去を推奨します。これらのことは、計数汚染度がNAS級以上、重量汚染度がmg/mlと当社推奨の管理限界値を超えていること、D－SOAPで、鉄が、油の添加剤成分である亜鉛が検出され、光学顕微鏡写真の結果、茶褐色のスラッジ、鉄錆が非常に多く見られること以上のことから判断しました。
報告№103-0092 | 分析№103-00874 | 103-00874 | 分析の結果、計数汚染度が、NAS級と当社推奨の管理限界値に到達していました。粒子分布を詳細に見てみると、～μ以上の大型の粒子が多いことが判りました。摩耗粒子形態観察で、外部から混入した鉄錆、砂が多く見られることから、汚染の要因は、異物の混入によるものと考えられました。これは、採油箇所が油槽配油管であったため、配管内や油槽底部に沈降していた汚染物が採取された可能性があります。仮に、外部から混入した異物が油槽内に多く存在する場合、この異物が軸受摺動面に噛み込み摩耗が進行することが懸念されるため、このことを確認するため、是非、主機運転中又は停止直後に油槽中層部から再度採油・分析を実施し、汚染状況及び摩耗の進行状況を確認されることを推奨します。これらのことは、計数汚染度が、NAS級と当社推奨の管理限界値に到達しており、異常摩耗の早期発見パラメータであるIs値が、の乗とやや高く、摩耗粒子形態観察で、外部から混入した異物が多く見られ、光学顕微鏡写真にも示すように、鉄錆、砂が多く見られたことから判断しました。
報告№109-09156 報告№109-09156 | 分析№109-001291 分析№109-001291 | 109-001291 | 泡立ち試験の結果は、-と新油値が-であるのに比較して高い値となっていたことから消泡性能が低下していることが分かりました。消泡性の性能が低下していることが確認されたことから、今後の使用状況によっては油の酸化劣化が進行したり、ギヤ歯面およびベアリング軌道面で油膜切れが発生したりする場合があるため、消泡剤の添加による消泡性能の改善など何らかの対応が必要になると思われます。尚、を示す粘度、水分、全酸価の各データは、全てが良好の範囲あることから消泡性能の改善により継続使用が可能と判断します。消泡性能の改善は、添加する消泡剤の効果をテストにより確認する必要がありますので、必要な場合は当社営業担当者までお知らせ下さい。機器の潤滑状態潤滑状態の異常の早期発見パラメータである潤滑状態指数は、の乗と濾過設備のない機器であれば正常な潤滑状態にあると判断できます。当該機の潤滑系は、油中汚染粒子を濾過するフィルタが設置されているため、別紙インライン・オフラインフィルタの影響に示すとおり、潤滑状態が異常となり大型の摩耗粒子が発生したとしても発生した粒子の大部分が捕捉されてしまい、結果として正常な潤滑状態にあると誤認してしまう可能性があります。そのため、フィルタの影響を考慮に入れLCインデックスを求めたところ、その結果は摩耗がやや厳しい状態に分類されるの乗領域となりました。計算により求めたLCインデックスがこの値であれば、ギヤおよび転がり軸受の継続使用は可能と思われます。但し、LCインデックスが前回のの乗からの乗へと潤滑状態の厳しさが桁上昇したことから、摩耗の進行が懸念されました。今後の状態変化を把握するため、ヶ月後に再度分析を実施し、疲労摩耗の進行状況を確認することを推奨します。泡立ち試験の結果、消泡性能が低下していることが確認されています。粘度は良好。粘度はmm/sと新油値mm/sに比較して、粘度変化率は+.％で、当社推奨の管理限界値である±％以内にあり、良好と判断します。粘度はmm/sとなっています。粘度はmm/sとなっています。粘度指数はとなっています。粘度指数はとなっています。泡立ち試験は-となっています。泡立ち試験は-と新油に比較して高い値となっています。消泡性能が低下していることが確認されています。水分は良好。水分はと当社推奨の管理限界値の以下であり、良好と判断します。全酸価は良好。全酸価は.mgKOH/gと新油値.mgKOH/gに比較して変化はなく、良好と判断します。機器の潤滑状態精密な濾過設備が機器であれば、潤滑状態指数は正常の範囲にあると判断します。潤滑状態指数は正常な範囲にあると判断します。異常摩耗の早期発見パラメータである潤滑状態指数がの乗と精密な濾過設備がない機器であれば、潤滑状態指数は正常の範囲にあると判断します。
報告№109-09136 報告№112-00382 | 分析№109-001160 分析№112-001578 | 112-001578_date121126 | 潤滑油および対象設備は継続使用可能な状態にあると判断します。但し、今後も摩耗の進行を傾向監視するため、以下の対策を推奨します。更油或いは部分更油による水分濃度の調整水分の影響により金属表面で腐食摩耗が発生し、発生した鉄錆等の粒子が潤滑部に噛み込み摩耗が進行することがありますので、更油或いは部分更油などにより相対的に水分濃度を低くするなどの方法を推奨します。定期的な分析凝着摩耗の進行を監視するため、定期的に分析を実施し、分析データによる摩耗の進行状況を確認することを推奨します。はフェログラフィーおよびSOAP-Tの結果から総合的に判断した結果、やや厳しい状態にあると考えられます。フェログラフィー【定量分析：Is値】Is値は異常摩耗の早期発見パラメータのつで、摩耗粒子を定量化するために用います。今回のIs値はの乗とやや高い値でした。フェログラフィー【定性分析：摩耗粒子および摩耗形態観察】分析結果から比較的多く観察された粒子は、以下の通りでした。正常な摩耗粒子・潤滑状態が正常なマイルド摩耗により発生。黒錆・潤滑状態がやや厳しい凝着摩耗により発生。金属接触が厳しく、且つ、高い摩擦熱が発生していると考えられます。Iカップリング発光分光分析【SOAP-T】検出された金属元素から発生箇所を推定すると、以下の通りでした。鉄、銅・軸受等リン、亜鉛、カルシウム・添加剤アルミニウム、ナトリウム・外部混入異物クランクメタルの摩耗SOAP-Tで銅がppm検出されたことから、銅を使用した箇所の溶出・摩耗が進行していると推定されます。ディーゼル機関の潤滑油で銅が検出される場合は、クランクメタルが考えられます。ディーゼルエンジンのクランクメタルは積層構造になっており、クランクメタルの最表面はホワイトメタル層が存在し、その下にニッケル層、さらにその下には銅と鉛の合金であるケルメット層が存在します。ディーゼルエンジンのメタルは、設計上、油膜が正常に形成される流体潤滑が基本であることから、通常の使用においては摩耗しにくいと思われますが、メタルの潤滑部に流体潤滑になりにくい部分が発生するとメタル表面の軟質金属部が摩耗しメタル部のすぐ下のニッケル部まで摩耗し始め、ホワイトメタル層の主成分である錫や鉛、そしてメタルの第二層のニッケルやバックメタルの銅が検出されます。今後、摩耗が進行した場合、軸受が焼付を起こす可能性があるため、注意が必要です。その他の銅を使用した箇所の溶出・摩耗その他に潤滑油系統内で銅を使用している箇所は、潤滑油冷却器の配管などが考えられます。この箇所で溶出・摩耗が発生する場合は以下のことが考えられます。潤滑油冷却器の配管で摩耗していた場合、配管取付け部に緩みが生じて配管が振動し、継手部が外れたり、亀裂が生じて冷却水の混入にいたる場合があります。亜鉛系添加剤の影響により、潤滑油冷却器の配管で溶出していた場合、ピンホールが発生して冷却水の混入に至る場合があります。今後、油劣化の進行や水分濃度が上昇することに注意が必要です。計数汚染度計数汚染度はNAS級と汚染されていました。フィルタ表面の異物観察で鉄錆、砂等が観察されたことから、汚染度が高い要因は、摩耗と外部混入異物の影響と思われます。粒度分布粒度分布は.～μmの範囲にあり、.μmにピークが確認されました。μm以下の粒子が多いことから、燃焼して発生したすす等であることが分かります。粘度、酸価、塩基価、IRの各データは良好でした。水分は、と当社推奨の管理限界値を超えていました。今後、水分の影響でエンジン内部に錆が発生し、その影響で摩耗が発生する懸念があります。
報告№107-4530 報告№107-0295 | 分析№107-01164 分析№107-01550 | 107-01550 | 濾過前の試料油を分析した結果、計数汚染度が前回濾過後のNAS級から、今回NAS級に約年でランク増加しました。D－SOAPで鉄が.からに増加していました。摩耗粒子の形態観察およびフィルタ写真の結果、鉄錆、砂等が観察されたため、汚染度およびD－SOAPの鉄が増加した要因は、摩耗による汚染粒子の増加ではなく、外部から混入したと思われる異物によるものと考えられました。但し、異物の混入はありましたが、潤滑異常の早期発見パラメータである摩耗過酷度を示すIs値がと非常に良好の範囲にあることから、潤滑状態は正常な状態にあると判断します。
報告№109-09136 報告№113-00049 | 分析№109-001160 分析№113-000156 | 113-000156_date130516 | 分析の結果は、初期試験としては汚染常態がやや悪い状態でした。今回の結果であれば、良好な範囲であり継続使用は可能と判断できますが、今後の汚染度の増加を監視するため、以下の対策を推奨します。軸受は継続使用可能な状態にあると判断します。但し、今後、摩耗進行の有無を確認するためにも傾向監視を継続することが有効です。再分析摩耗の進行を監視するため、夏期ピーク前に再分析を実施し、分析データによる摩耗の進行状況を確認することを推奨します。はフェログラフィーおよびSOAP/D-SOAPの結果から総合的に判断した結果、継続使用は可能ですが、今後の機器の機能を確認するためにも傾向管理が有用と考えます。フェログラフィー【定量分析：Is値】Is値は異常摩耗の早期発見パラメータのつで、摩耗粒子を定量化するために用います。今回のIs値はの乗と低い値でした。フェログラフィー【定性分析：摩耗粒子および摩耗形態観察】分析結果から観察された代表的な粒子は、以下の通りでした。正常な摩耗粒子・潤滑状態が正常なマイルド摩耗により発生。Iカップリング発光分光分析【SOAP/D-SOAP】検出された金属元素から発生箇所を推定すると、以下の通りでした。鉄、銅、ニッケル、錫、亜鉛・軸受等バリウム・添加剤カルシウム、ケイ素、ナトリウム・外部混入異物D-SOAPで錫が検出されました。軸受メタルの摩耗が進行していると思われます。今後さらに摩耗が進行することが懸念されるため、注意が必要です。ケイ素の検出SOAPでケイ素がppmと高い値でした。一般に、潤滑油中からケイ素が検出された場合の原因として、シリコン油或いは、シリコン系の添加剤が検出されるフェログラフィーおよびフィルタ表面の異物観察で砂が多く観察されて検出されるシリコングリースをシール部に塗布している場合、このシリコングリースが潤滑油に混入して検出されるなどが挙げられます。ケイ素が多く検出された原因がであると軸受摺動面に噛み込み摩耗が進行したり、であると潤滑油とグリースが混ざって粘度が上昇し、粘性抵抗が増大することにより、油温が上昇する等の悪影響を及ぼすことがあります。分析の結果から、今回検出された原因は、比較的高濃度であることからの可能性が考えられます。については、分析結果では確認することが出来ませんので、これに関する情報があれば提供をお願いします。計数汚染度、重量汚染度は共に良好でした。IR、RBOTの各データは良好でした。
報告№109-09136 報告№112-00522 | 分析№109-001160 分析№112-002157 | 112-002157 | 軸受は継続使用可能な状態にあると判断します。但し、今後も摩耗の進行を傾向監視するため、以下の対策を推奨します。定期的な分析フレッティング摩耗の進行を監視するため、定期的に分析を実施し、分析データによる摩耗の進行状況を確認することを推奨します。はフェログラフィーおよびSOAP/D-SOAPの結果から総合的に判断した結果、やや厳しい状態にあると考えられます。フェログラフィー【定量分析：Is値】Is値は異常摩耗の早期発見パラメータのつで、摩耗粒子を定量化するために用います。前回に比較してIs値はの乗から乗に上昇し、やや高い値でした。フェログラフィー【定性分析：摩耗粒子および摩耗形態観察】分析結果から比較的多く観察された粒子は、以下の通りでした。正常な摩耗粒子・潤滑状態が正常なマイルド摩耗により発生。赤錆・フレッティングにより発生。フリクションポリマ・局部的に高圧・高温となる場合に発生。観察された摩耗粒子の中でも赤錆、フリクションポリマは、注意が必要です。フレッティングは、・軸と転がり軸受の内輪内面・軸受箱と転がり軸受の外輪外面・転がり軸受の軌道輪と転動体の箇所で発生する可能性があります。フレッティング粒子は酸化して硬いため、軸受軌道面に噛み込んだ場合はその傷が疲労剥離の起点となり、疲労摩耗へと進展することが想定されます。フリクションポリマは、潤滑油が軌道面に押し込められ高圧状態になると同時に、圧縮熱により高温状態になった結果、基油自身が重合反応を起こし生成することが知られています。そのため、高圧高温状態の解消がなされなければ、潤滑油の劣化が進行し、粘度上昇に因る潤滑異常に進展する場合があります。Iカップリング発光分光分析【SOAP/D-SOAP】検出された金属元素から発生箇所を推定すると、以下の通りでした。鉄、銅、クロム、亜鉛・軸受等リン・添加剤カルシウム、アルミニウム、ナトリウム・外部混入異物計数汚染度は、前回に比較してNAS級からNAS級にランク低下し、良好でした。分析結果計数汚染度は良好と判断します。計数汚染度計数汚染度はNAS級と当社推奨の管理限界値のNAS級以下にあり、良好と判断します。重量汚染度はmg/mlでした。摩耗粒子の形態観察の結果、潤滑状態が正常な場合に発生する摩耗粒子、フレッティングにより発生する赤錆、局部的に高圧・高温となる場合に発生するフリクションポリマが比較的多く観察されました。SOAPSOAPの結果、摩耗により発生する鉄、亜鉛、油の添加剤成分であるリンが検出されました。D-SOAPD-SOAPの結果、摩耗により発生する鉄、銅、クロム、亜鉛が検出されました。フェログラフィー異常摩耗の早期発見パラメータであるフェログラフィーのIs値がの乗とやや高く、摩耗粒子の形態観察の結果、潤滑状態が正常な場合に発生する摩耗粒子、フレッティングにより発生する赤錆、局部的に高圧・高温となる場合に発生するフリクションポリマが比較的多く観察されました。
報告№109-09136 報告№112-00091 | 分析№109-001160 分析№112-000274 | 112-000274 | 潤滑油は継続使用可能な状態にあると判断します。粘度、全酸価、IR、RBOTの各データは良好でした。油の余寿命は、使用油の使用期間または使用時間が不明であったため、ご依頼の油の余寿命に関する検討は行えませんでした。ただし、分析の結果で新油値がminであったことから、使用期間を仮にヶ月間と仮定すれば余寿命は十二分にあると言えます。可能であれば、使用期間、あるいは使用時間の情報をご提供下さい。水分は良好でした。
報告№109-09094 報告№110-00147 | 分析№109-000949 分析№110-000605 | 110-000605 | 有機物・有機化合物試験で検出されたピークには新グリースと異なるピークが検出されました。結論IRの結果で新油と異なるピークが確認されたことから、グリース名が違うか、或いは、異種グリースが混入した可能性が考えられますので、確認する必要があります。≪状態監視とパラメータ≫分析の目的および各分析のパラメータは以下の通りです。特性低下目的：グリースの分析結果から、グリースの物理的性状や劣化傾向などを確認する。全酸価JISK赤外線吸収スペクトルJISKちょう度JISK滴点JISK摩耗目的：グリース中の摩耗粒子を分析する事により、回転・摺動部の潤滑状態、摩耗劣化の程度、余寿命などを解析する。摩耗診断電子顕微鏡観察JISKX線マイクロアナリシス油中金属濃度）JISK≪分析結果≫特性低下全酸価：良好全酸価.mgKOH/gは新油値の.mgKOH/g以内にあることから問題は無いと判断します。赤外線吸収スペクトル：良好ちょう度：良好ちょう度値はと当社推奨の管理限界値であるから以内に留まっています。滴点：良好滴点はと当社推奨の管理限界値であるから以内に留まっています。摩耗摩耗診断電子顕微鏡観察・X線マイクロアナリシス：今回は実施していません。油中金属濃度：今回は実施していません。
報告№103-0021 報告№103-0021 | 分析№103-00259 分析№103-00259 | 103-00259 | ころがり軸受の余寿命を推定する場合、一般には、転動体と軌道面とのころがり接触面で発生する、ころがり疲れによる疲労剥離の有無が問題となる。転がり疲れが始まる第一段階では、ころがり疲れにより剥離した転動体や軌道面の摩耗粒子は、非常に薄く、また、円形をしており特徴的な形態をしている。ころがり疲れの初期段階では、μm未満の疲労摩耗粒子が発生するが、これらの摩耗粒子の摩耗痕に繰り返しころがり荷重が加わると、第二段階では、摩耗痕は次第に大きくなり、数十μmの摩耗粒子の発生が見られるようになってくる。そして、更にころがり疲れが進むと、摩耗痕からき裂が発生し、そのき裂が伝幡して、大型の摩耗粒子発生につながって行くと考えられている。このようなプロセスで潤滑油中に摩耗粒子が発生するので、潤滑油中の粒子数をサイズ毎に計数し、粒子分布から摩耗のどの段階にあるかを知ることができる。当社が実施したこれまでの実験と研究成果から、ころがり軸受の損傷はIs値がの乗以上であることが判っており、又、使用限界もの乗未満であれば実用上問題のないことも分かっているが、本試料油のIs値はの乗と正常な範囲にあり、また、汚染度も～μmサイズの粒径がNAS級であり、他のサイズがNAS級以下の清浄度であることが分かった。これらの事から、本試料は十分に継続使用可能な潤滑状態にあると判断できた。この油は継続使用可能な状態にあると判断します。粘度は良好と判断します。粘度はmm/sと新油値mm/sに比較して、粘度変化率は+％で、管理限界値である％以内にあり、良好と判断します。水分は良好と判断します。水分は.ppmと管理限界値の以下であり、良好と判断します。全酸価は良好と判断します。全酸価は.mgKOH/gと新油値.mgKOH/gに比較して若干高い値を示しているものの、変化量は少なく良好と判断します。IRは良好と判断します。IRはチャートに示すように新油に比較して変化はなく、良好と判断します。計数汚染度が当社推奨の管理限界値に到達していました。計数汚染度は当社推奨の管理限界値に到達していました。計数汚染度はNAS級と当社推奨の管理限界値のNAS級に到達していました。重量汚染度は良好と判断します。重量汚染度はmg/mlと良好な状態にあると判断します。機器の潤滑状態油中摩耗粒子によるトライボ診断の結果、ころがり軸受軌道面に若干損傷が発生していますが、継続使用可能な状態にあると判断します。SOAPは良好と判断します。SOAPの結果、軸受軌道面などの摩耗により発生する鉄、保持器の摩耗により発生する銅が検出されていないことから良好と判断します。尚、油の添加剤成分であるリン、亜鉛、ケイ素が検出されました。D－SOAPの結果、鉄、銅が検出されました。D－SOAPの結果、軸受軌道面などの摩耗により発生した鉄、保持器の摩耗により発生した銅が検出されました。フェログラフィーの結果、ころがり軸受軌道面に若干損傷が発生していますが、継続使用可能な状態にあると判断します。油中摩耗粒子によるトライボ診断の結果、前回に比較して、異常摩耗の早期発見パラメータであるフェログラフィーのIs値がの乗から乗に減少していること、及び、摩耗粒子の形体観察の結果、確認された摩耗粒子が接触状態がマイルドな状態で発生した摩耗粒子が支配的であることから、ころがり軸受軌道面に若干損傷が発生していますが、継続使用可能な状態にあると判断します。
報告№100-8136 | 分析№100-03608,03609 | 100-03609 | 浄油前・後の試料を分析した結果、全てのデータが良好であることから、この油は継続使用可能と判断します。又、本データを初期値として、今後管理されることを推奨します。
報告№109-09136 報告№110-00137 | 分析№109-001160 分析№110-000494 | 110-000494 | 本試料油の添加剤は、一般に、タービン油に比較して極圧添加剤や摩耗防止剤などの濃度が高く、この影響でRBOT試験の結果が変動する傾向があります。そのため、ギヤ油の余寿命の評価をタービン油と同等の精度で得るには、RBOTの結果に加え、粘度、水分、全酸価、IRなどのデータを総合的に判断することが必要です。分析の結果、前回に比較してRBOTが低下しているものの、粘度、水分、全酸価は全て良好の範囲にあり、また、IRのチャートからは劣化物は検出されませんでした。潤滑油は継続使用可能な状態にあると判断します。
報告№109-09136 報告№111-00064 | 分析№109-001160 分析№111-000403 | 111-000403 | 、汚染状態、は良好でした。潤滑油および対象設備は継続使用可能な状態にあると判断します。今後は、本データを初期値として管理することを推奨します。
報告№106-6082 報告№106-6082 | 分析№106-01934 分析№106-01935 | 106-01935 | 経緯外壁工事により窓から発電所内に粉塵が入った。目的粉塵が発電所内に入ったことにより、油槽に粉塵等の異物が混入していないか、また、混入していた場合、機器に影響がないかを確認する。考察精点Aを実施した結果、摩耗粒子形態観察で外部から混入した鉄錆、砂が観察されました。これらの異物は、外壁工事により飛散した粉塵が発電所内にも入り、この粉塵が油槽内に混入した可能性も考えられました。現在のところ、異常な摩耗粒子等は観察されていないことから、軸受は継続使用可能と判断します。これらのことは、計数汚染度がNAS級と管理基準値内にあること異常摩耗の早期発見パラメータであるフェログラフィーのIs値が-.と良好の範囲にあり、異常なサイズの摩耗粒子等は観察されていないことSOAP／D－SOAPの結果で軸受の主成分である錫が検出されていないこと以上のことから判断しました。
報告№109-09136 報告№111-00233 | 分析№109-001160 分析№111-001164 | 111-001164 | 軸受は継続使用可能な状態にあると判断します。但し、フレッティング摩耗の進行が懸念されるため、以下の対策を推奨します。フレッティング摩耗の進行を監視するため、定期的に分析を実施し、摩耗の進行状況を確認することを推奨します。フェログラフィー異常摩耗の早期発見パラメータとして摩耗粒子を定量化して評価するフェログラフィーのIs値は、潤滑状態がやや厳しいの乗でした。摩耗粒子の形態で比較的多く観察された粒子は、潤滑状態が正常な場合に発生する摩耗粒子、フレッティングにより発生する赤錆でした。これらの摩耗粒子が観察された場合、潤滑部で発生している摩耗形態は、正常なマイルド摩耗と微振動によるフレッティング摩耗であることが分かります。フレッティングは、軸と内輪内面軸受箱と外輪外面軌道輪と転動体の箇所で発生する可能性があります。フレッティング粒子は酸化して硬いため、軸受軌道面に噛み込んだ場合はその傷が疲労剥離の起点となり、疲労摩耗へと進展することが想定されます。Iカップリング発光分光分析供試のギヤ油を分析した結果、検出された金属元素は、SOAPの結果表に示すように、鉄、錫、リン、亜鉛、カルシウム、アルミニウム、ケイ素、ナトリウムが検出されました。これらの検出された金属元素から発生箇所を推定すると鉄、錫・ギヤ・軸受等リン・オイル添加剤亜鉛、カルシウム、アルミニウム、ケイ素、ナトリウム・外部混入異物であると思われます。このうち、機械部品が摩耗したと思われる元素はのグループです。計数汚染度は良好でした。分析結果計数汚染度は良好と判断します。計数汚染度計数汚染度はNAS級と当社推奨の管理限界値のNAS級以内にあり、良好と判断します。重量汚染度は.mg/mlでした。機器の潤滑状態摩耗粒子の形態観察の結果、潤滑状態が正常な場合に発生する摩耗粒子、フレッティングにより発生する赤錆が比較的多く観察されました。SOAPSOAPの結果、摩耗により発生する鉄、油の添加剤成分であるリンが検出されました。D－SOAPD－SOAPの結果、摩耗により発生する鉄が検出されました。フェログラフィー異常摩耗の早期発見パラメータであるフェログラフィーのIs値がの乗とやや高く、摩耗粒子の形態観察の結果、潤滑状態が正常な場合に発生する摩耗粒子、フレッティングにより発生する赤錆が比較的多く観察されました。
報告№109-09501 報告№109-09501 | 分析№109-003083 分析№109-003083 | 109-003083 | 、汚染は良好と判断します。潤滑油は継続使用可能な状態にあると判断します。≪状態監視とパラメータ≫分析の目的および各分析のパラメータは以下の通りです。特性低下目的：油の分析結果から、や劣化傾向ならびに添加剤の消耗程度、残存寿命などを確認する。粘度JISK全酸価JISK赤外線吸収スペクトルJISK酸化安定度試験JISK汚染目的：油の分析結果から、砂塵あるいは水・異種油などによるや、異物混入の有無を確認する。水分JISK計数汚染度JISB重量汚染度JISB光学顕微鏡観察摩耗目的：油中の摩耗粒子を分析する事により、回転・摺動部の潤滑状態、摩耗劣化の程度、余寿命などを解析する。摩耗診断電子顕微鏡観察JISKX線マイクロアナリシス油中金属濃度）JISK≪分析結果≫特性低下粘度：良好粘度値mm/sの新油値mm/sに対する変化率は+.％であり、当社推奨の管理限界値±％以内に留まっています。全酸価：良好全酸価.mgKOH/gは新油値の.mgKOH/g以内にあることから問題は無いと判断します。赤外線吸収スペクトル：良好酸化安定度試験：要処置酸化安定度試験の結果、数値minは当社推奨の管理限界値min以上に留まっており、現時点での使用は可能と判断します。汚染水分：良好水分値.ppmは当社推奨の管理限界値以内に留まっています。計数汚染度：今回は実施していません。重量汚染度：今回は実施していません。光学顕微鏡観察：今回は実施していません。摩耗摩耗診断電子顕微鏡観察・X線マイクロアナリシス：今回は実施していません。油中金属濃度：今回は実施していません。
報告№109-09169 報告№109-09169 | 分析№109-001385 分析№109-001385 | 109-001385 | ギヤは継続使用可能な状態にあると判断します。は良好と判断します。粘度は良好と判断します。粘度は.mm/sと新油値.mm/sに比較して、粘度変化率は+％で、当社推奨の管理限界値である±％以内にあり、良好と判断します。水分は良好と判断します。水分はと当社推奨の管理限界値の以内にあり、良好と判断します。全酸価は良好と判断します。全酸価は.mgKOH/gと新油値.mgKOH/g以内にあり、良好と判断します。IRの結果、良好と判断します。IRの結果、IRチャートに示すように新油に比較して変化はなく、良好と判断します。計数汚染度は当社推奨の管理限界値を超えています。計数汚染度は当社推奨の管理限界値を超えています。計数汚染度はNAS級以上と当社推奨の管理限界値のNAS級を超えています。重量汚染度はmg/mlとなっています。重量汚染度はmg/mlとなっています。機器の潤滑状態機器の潤滑状態は正常と判断します。SOAPによる油中金属濃度の結果、鉄が検出されています。SOAPによる油中金属濃度の結果、鉄、鉛、銅、油の添加剤成分であるリン、外部から混入したと思われるアルミニウム、ケイ素が検出されています。SOAPによる油中金属濃度の結果、鉄が検出されています。SOAPによる油中金属濃度の結果、鉄、鉛、油の添加剤成分であるリン、外部から混入したと思われる亜鉛、カルシウム、ナトリウム、アルミニウムが検出されています。摩耗粒子診断の結果、μm以下の鉄系摩耗粒子が多く観察されています。異常摩耗の早期発見パラメータであるIs値がの乗とやや高く、摩耗粒子の形態観察の結果、μm以下の鉄系摩耗粒子が多く観察されています。SEM・XMAの結果、鉄、クロム、マンガンを含む粒子が観察されています。摩耗粒子診断で観察された粒子をSEM・XMAで詳細に観察した結果、鉄、クロム、マンガンを含む粒子が観察されています。
報告№108-5071 報告№111-00277 | 分析№108-02721 分析№111-001311 | 111-001311 | 潤滑油は継続続使用可能な状態にあると判断します。但し、今後は障害予防を目的に以下の対策を推奨します。追加分析消泡性能が低下した場合、ギヤ歯面での油膜形成に影響が出て摩耗の発生が進展することがあります。今後は消泡性能低下の影響により摩耗が進展する可能性がありますので、フェログラフィーおよびSOAP-Tを追加することを推奨します。分析周期の短縮今後、全酸価の上昇が予測されますので、同様に分析周期を短縮して傾向監視を強化することを併せて推奨します。全酸価全酸価は、前回の.mgKOH/gから.mgKOH/gに上昇していました。現在のところ、IRで油劣化の兆候を示すカルボン酸の吸収が確認されていないことから継続使用可能と判断しますが、全酸価が上昇し始めていることから今後の劣化進行に注意が必要です。泡立ち試験泡立ち試験の結果は、-と新油値が-であるのに比較して高い値となっていたことから、消泡性能が低下していることが分かりました。今後の使用状況によっては油の酸化劣化が進行したり、ギヤ歯面およびベアリング軌道面で油膜切れが発生したりする場合があるため、消泡剤の添加による消泡性能の改善など何らかの対応が必要になると思われます。分析結果前回に比較して全酸価が上昇していました。泡立ち試験の結果、消泡性能が低下していることが確認されました。粘度粘度はmm/sと新油値mm/sに比較して、粘度変化率は+％で、当社推奨の管理限界値である±％以内にあり、良好と判断します。泡立ち試験泡立ち試験は-と新油に比較して高い値でした。水分はppmと当社推奨の管理限界値の以下であり、良好と判断します。全酸価全酸価は.mgKOH/gと新油値.mgKOH/gに比較して高いものの、IRの結果で油劣化の兆候を示すカルボン酸の吸収が確認されていないことから、良好と判断します。
報告№102-6004 | 分析№102-00143 | 102-00143 | 濾過前の試料油を分析した結果、フェログラフィーを除く項目は良好でした。フェログラフィーの形態観察の結果、球状粒子が非常に多く見られました。これらの球状粒子が見られるのは、次の場合です。軸受摺動面で摩擦熱が高い場合に発生する。軸受摺動面などで発生した軸電流の影響により発生する。溶接スパッタが外部から混入した。これらの原因のうち、の軸電流が発生した場合では、球状粒子には鉄と錫が含まれていることが判っていますが、今回確認された球状粒子には鉄のみが検出され、錫が含まれていないことから、軸電流により発生していないことが確認できました。また、の溶接スパッタは、本試料油を採油した時に本発電所の他号機で工事が実施されており、雰囲気中の溶接スパッタが油に混入した可能性があります。したがって、今回の球状粒子の発生原因は、の摩耗、もしくは、の溶接スパッタの混入のどちらかと考えられました。摩耗か、溶接スパッタか、どちらかを確認するためには、一旦潤滑油を清浄に濾過し、濾過後直後のデータを取ると同時に、濾過後ヶ月以内に再度分析を実施し、摩耗により球状粒子が増加するのか、確認することが必要と判断します。球状粒子の検出は、軸受にとって致命的な摩擦摩耗現象となる場合が多く対応は至急対応する必要があります。
報告№109-09136 報告№111-00559 | 分析№109-001160 分析№111-002609 | 111-002609 | 計数汚染度、重量汚染度は共に当社推奨の管理限界値を超えていました。SOAP／D－SOAPの鉄濃度、さらにD－SOAPで油の添加剤成分であるリンが増加し、フィルタ表面の異物観察で表面が茶褐色で粘ちょう物が見られたことから、汚染度が高い要因は、摩耗とスラッジの影響と思われますので、以下の対策を推奨します。TS－の投与および濾過今後、バルブ類の動作障害やフィルタおよびストレーナの目詰まりが発生することが懸念されるため、当社製清浄分散剤TS－の投与と濾過を推奨します。前回に比較して計数汚染度はNAS級からNAS級以上にランク増加し、さらに重量汚染度は.mg/mlから.mg/mlに増加し、共に当社推奨の管理限界値を超えていました。D－SOAPで油の添加剤成分であるリンが検出され、フィルタ表面の異物観察で表面が茶褐色で粘ちょう物が見られたことから、汚染度が高い要因は、摩耗とスラッジの影響と思われます。油中金属濃度前回に比較してSOAP／D－SOAPの結果で鉄が増加し、D－SOAPで油の添加剤成分であるリンが増加していました。前回同様に新油と試料油の赤外線吸収スペクトルを比較した結果、試料油は新油のスペクトルとほぼ同じで変化はなく、且つ、油劣化の兆候を示すカルボン酸の吸収が確認されていないことから、良好と判断します。
報告№108-7012 報告№108-7007 報告№108-701207 | 分析№108-03766 分析№108-02029 分析№108-037662029 | 108-03766 | 考察目次水分の増加への対応について新油との比較について汚染度の上昇への対応について評価結果機器の潤滑状態摩耗形態についてカルシウムの検出について対処方法について次回診断の推奨について内容水分の増加へ新油との比較のに対応について油の劣化状況をより精密に判定するには新油との比較が必要です。今後、油劣化の予測を行う場合、新油データが必要ですので、現在使用している貴排水機場社保有の新油をご提供下さい。また、油名を再度ご確認ください。水分がppmと当社推奨の管理限界値を超えていました。発錆予防のため水分除去を実施することを推奨します。粘度は良好と判断します。粘度は.mm/sとなっています。VGの規格値内にあることから良好と判断します。尚なお、粘度は、現在使用している貴社排水機場保有保有の新油分析結果を基準に管理する方法が望ましく、次回分析までに新油をご提供下さい。粘度は、.mm/sと新油値mm/sに比較して、粘度変化率は+％で、当社推奨の管理限界値である±％以内にあり、良好と判断します。水分は良好と判断します。水分は当社推奨の管理限界値を超えていました。水分はppmと当社推奨の管理限界値の以内にあり、良好と判断します。水分は、ppmと当社推奨の管理限界値のを超えていました。全酸価は良好と判断します。判定出来ません。全酸価は新油値よりも高い値でした。全酸価はmgKOH/gとなっています。尚、全酸価は、現在使用している貴排水機場社保有の新油分析結果を基準に管理する方法が望ましく、次回分析までに新油をご提供下さい。なお、IRの結果で油劣化の兆候を示すカルボン酸の吸収が確認されていないことから、この全酸価の値は良好の範囲にあると思われます。全酸価は、mgKOH/gと新油値mgKOH/gに比較して高いものの、IRの結果、油劣化の兆候を示すカルボン酸の吸収が確認されていないことから良好と判断します。全塩基価は新油値を基準に判定する必要があります。判定出来ません。全塩基価は良好と判断します。全塩基価はmgKOH/gとなっています。尚、全塩基酸価は、現在使用している貴排水機場社保有保有の新油分析結果を基準に管理する方法が望ましく、次回分析までに新油をご提供下さい。全塩基価は、mgKOH/gと新油値.mgKOH/gに比較して低下しているものの、使用可能と判断します。IRの結果、良好と判断します。IRの結果、油劣化の兆候を示すカルボン酸の吸収が確認されていないことから、良好と判断します。但しただし、このIRも全酸価と同様に新油データとの比較による判断が必要ですので、現在使用している貴排水機場保有の新油分析結果を基準に管理する方法が望ましく、次回分析までに新油をご提供下さい。現在使用している新油を分析することを推奨します。IRの結果、油劣化の兆候を示すカルボン酸の吸収が確認されていないことから良好と判断します。汚染度の評価結果上昇への対応について計数汚染度は非常に汚染されています。油濾過または更油が必要と判断します。計数汚染度は比較的清浄な状態にあると判断します。非常に汚染されていますました。重量汚染度も非常に高い値であり、更油が必要と判断します。計数汚染度は良好と判断します。NAS級とやや汚染されています。NAS級となっています。計数汚染度はNAS級以上でした。計数汚染度はNAS級とやや汚染されています。比較的清浄な状態にあると判断します。汚染されています。計数汚染度は、NAS級以上と汚染されていました。重量汚染度は.mg/mlとなっています。重量汚染度はmg/mlでした。重量汚染度は.mg/mlとなっています。重量汚染度は、mg/mlでした。粒度分布は以下の通りです粒度分布は以下の通りでした。粒度分布は.μmにピークが確認されています。粒度分布は、.μmにピークが確認されました。機器の潤滑状態潤滑状態本試料は、潤滑油の分析結果から、精密な濾過と水分の除去により継続使用が可能であると判断しますできました。 これは、図に示すようにシリンダ及びピストンリング、またクランクメタル等で発生している摩耗が、マイルド摩耗と呼ばれる正常な摩耗であることが確認されたことによります。マイルド摩耗は、機械が正常な摩耗をしている場合に発生するもので、金属がマイルドに擦られることにより金属表面に摩耗が極めて少ない特殊な表面層が形成され、摩擦表面は平滑な状態となるもので、この状態が安定である限り摩耗状態は正常であり発生する摩耗粒子は少ないことが分かっています。正常な摩耗とはいえ、シリンダおよびピストンリング、クランクメタル等では、鉛、銅を使用した箇所の摩耗が確認され、SOAP／D－SOAPで鉄および銅が多く検出されており、この状況が連続的に発生している場合、摩耗が徐々に進展することにより各摺動面でギャップが増大し、油膜が正常に保持できにくくなり、厳しい摩耗状態に進展することが考えられます。カルシウムの検出弊社が取得している特許の分析法であるSOAP：トライボテックス特許）による油中金属濃度でリン、亜鉛、カルシウムが多く検出されました。これらの元素が検出された要因は、油の添加剤成分が析出したためと思われます。中でも同法SOAPので固形分を検出した結果で、カルシウムがppm検出されましたが、このカルシウムは、軸受メタルなどの摺動面の油膜に噛み込むサイズであることが多く、その影響でメタルなどの金属表面で切削摩耗が発生し、軸受寿命が短命化することがあります。カルシウムがこのように高濃度になるのは、一般にディーゼルエンジンの燃焼ガスや未燃焼ガスが、燃焼室から潤滑部に入り込んでいるため起きていると推定されます。この現象は、オイルリングやトップリングが正常であれば、発生しにくいものですが、オイルリングなどが摩耗していると、燃焼ガスや未燃焼ガスが燃焼室から潤滑油中に入り易くなるっていると思われます。カルシウム濃度がこのように高い場合、軸受メタルは比較的短時間で摩耗することを当社の研究で判明していますが、本機は稼働率が不明であるため、メタル摩耗の進展速度を推し量ることは困難です。潤滑油はメタル摩耗の進展予防策として、オイルリングの交換を推奨すると同時に、μm以下のカルシウムを濾過できる精密な濾過機で潤滑油を濾過し、汚染度を改善することを推奨します。対処方法について今後の対策としては、大別して比較的短期日に実施する一旦更油または油濾過および水分除去と、オイルリングの点検・交換が挙げられます。を実施し、油濾過など更油によりを改善し、、摩耗粒子により二次的に発生する摩耗を予防するとともに、その後、定期的な分析により摩耗の発生状況を確認することと、計画を組んでオイルリングなどを交換することを推奨します。精密な濾過とは、汚染度等級でNAS級以上の清浄度を可能とする性能を持つ濾過装置による濾過を示します。、水分の除去とは、以下の水分濃度にできるレベルを示しますが、更油などとの組合せも有効な方法です。次回診断の推奨について本機関の潤滑部は、精密な濾過と水分の除去により継続使用が可能な状況ですので、これらの対策を実施された場合は、その直後に今回と同様の分析を実施し、今後傾向管理をするための初期値を取ることを推奨します。初期値を取った後の分析周期は、ヶ月後、ヶ月後、年後とし、良好な状態が継続していることが確認できたら、年目以降は年に度程度とされることを推奨します。なお、濾過および水分除去ができない場合は、分析項目は今回同様とし、分析周期を短周期にされることを推奨します。分析周期は、運転状況により検討する必要があります。また、理論的に採油周期を検討する必要がありますので、油の循環の有無および循環量、機関の回転数をお知らせ下さい。
報告№102-6047 報告№102-6047 | 分析№102-00833 分析№102-00833 | 102-00833_能代吸収塔循環ポンプ1B | フェログラフィーの結果、異常摩耗の早期発見パラメータであるIs値は、前回のの乗に比較して変化はなく、摩耗状態は安定していると推定できました。但し、これは、採油箇所、採油方法が前回と同様であった場合ですので、前回の採油箇所及び採油方法をご確認下さい。フェログラフィーの摩耗粒子観察結果で、外部から混入した砂、鉄錆等の異物や、その異物の影響で発生した切削粒子が多く見られていますので、異物の影響で摩耗が進行する場合が考えられます。摩耗が安定しているか、或いは、進行しているのかを判断するには、摩耗粒子が平衡濃度に到達する時間以上経過した時点でもう一度分析を実施し、そのデータから確認されることが必要ですので、推奨時間経過後の再分析を推奨します。SOAP／D－SOAPで鉛が検出されていたため、鉛を含む摩耗粒子発生の可能性を図面により推測しました。その結果、ご提供いただいた構造図より、部品番号-Aのブッシュから発生している可能性が最も高いと考えられました。仮に、このブッシュの摺動部で摩耗が発生していると仮定した場合、部品番号のスリーブ軸受とブッシュをネジ止めしている止めネジが緩んでいるか、或いは、主軸とブッシュの摺動面が接触していると思われます。ブッシュの材質が明確でないため、鉛の発生源をブッシュと仮定して推定しました。鉛の発生源は、その他には油の添加剤に鉛が含まれている場合がありますので、添加剤混合の有無をご確認下さい。この油は継続使用可能と判断します。粘度は良好と判断します。粘度はmm/sと新油値.mm/sに比較して、粘度変化率は％で、当社推奨の管理目安である±％以内にあり、良好と判断します。水分は良好と判断します。水分はppmと当社推奨の管理目安の以下であり、良好と判断します。全酸価は良好と判断します。全酸価は.mgKOH/gと新油値.mgKOH/g以内にあり、良好と判断します。IRは良好と判断します。IRの結果、IRチャートに示すように新油に比較して変化はなく、良好と判断します。RBOTは良好と判断します。RBOTの結果、minと新油値minに比較して、残存寿命が%と当社推奨の％以上あり、良好と判断します。は良好と判断します。計数汚染度の結果、大型の粒子が比較的多いことが確認されました。計数汚染度はNAS級と当社推奨の限界値のNAS級以内にありました。但し、～μmレンジが級となっており、大型の粒子が比較的多いことが確認されました。重量汚染度は良好と判断します。重量汚染度は.mg/mlと当社推奨の管理目安のmg/ml以下であり、良好と判断します。機器の潤滑状態局部的に金属接触が発生していることが確認されました。SOAPの結果、鉛を使用した部分の摩耗が確認されました。SOAPの結果、ブッシュやスリーブ軸受に処理された鉛メッキ部の摩耗により発生したと思われる鉛がppm検出され、前回に比較して変化はありませんでした。一方、外部から混入したとケイ素がppmとやや多く検出されました。D－SOAPの結果、鉛を使用した部分の摩耗が確認されました。D－SOAPの結果、ブッシュやスリーブ軸受に処理された鉛メッキ部の摩耗により発生したと思われる鉛が検出され、前回のppmに比較して、ppm減少しました。これは、採油条件や採油時の機器運転状態の差異による場合がありますので、前回採油時の状況をお知らせ下さい。フェログラフィーの結果、今後硬い異物の噛み込みによる摩耗の進行が懸念されました。フェログラフィーの結果、異常摩耗の早期発見パラメータであるIs値は、前回のの乗に比較して変化はなく、摩耗状態は安定していると推定できました。但し、これは、採油箇所、採油方法が前回と同様であった場合ですので、前回の採油箇所及び採油方法をご確認下さい。摩耗粒子観察結果で、外部から混入した砂、鉄錆等の異物や、その異物の影響で発生した切削粒子が多く見られていますので、異物の影響で摩耗が進行する場合が考えられます。摩耗が安定しているか、或いは、進行しているのかを判断するには、摩耗粒子が平衡濃度に到達する時間以上経過した時点でもう一度分析を実施し、そのデータから確認されることが必要ですので、推奨時間経過後の再分析を推奨します。
|  | 113-001047 | 対象設備は継続使用可能な状態にあると判断します。但し、摩耗粒子の形態観察で黒錆が比較的多く観察されていることから、将来的な摩耗進行の有無を確認するためにも傾向監視を継続することが有効です。に示す対策を推奨します。定期的な分析凝着摩耗の進行を監視するため、定期的に分析を実施し、分析データによる摩耗の進行状況を確認することを推奨します。フェログラフィーおよびSOAP-Tの結果から総合的に判断した結果、継続使用は可能ですが、今後の機器の機能を確認するためにも傾向管理が有用と考えます。フェログラフィー【Is値】Is値は異常摩耗の早期発見パラメータのつで、摩耗粒子を定量化するために用います。前回に比較してIs値はの乗から乗に上昇し、やや高い値でした。フェログラフィー【摩耗粒子および摩耗形態】分析結果から比較的多く観察された粒子は、以下の通りでした。正常な摩耗粒子・潤滑状態が正常なマイルド摩耗により発生。黒錆・潤滑状態がやや厳しい凝着摩耗により発生。金属接触が厳しく、且つ、高い摩擦熱が発生していると考えられます。観察された摩耗粒子の中でも黒錆は、将来的な摩耗の進行に繋がる可能性を示唆しているため、傾向監視が必要と思われます。黒錆は、凝着摩耗に分類されます。これらの摩耗粒子は、軌道面で凝着、破断を繰り返し、この過程で生じる移着粒子が成長して摩耗粒子となります。そのため、軌道面では局部的に油膜切れが発生していることを示しています。この状態が継続した場合、摩耗粒子のサイズは徐々に大型化していき、最終的には軸受の損傷に至る場合があります。Iカップリング発光分光分析【SOAP-T】検出された金属元素から発生箇所を推定すると、以下の通りでした。鉄、鉛、アンチモン、錫・軸受等リン、亜鉛、カルシウム・添加剤アルミニウム、ナトリウム・外部混入異物余寿命評価余寿命は、転がり軸受の場合、当社の研究成果からIs値が指数関数的に上昇していくことが確認されています。この経験を基にフェログラフィーのIs値と稼働時間から余寿命を予測しました。本設備はすべり軸受と転がり軸受の複合であり、限界値が厳しいすべり軸受から判断すると、今回までの回のIs値から管理限界値のの乗に到達するまでの時間は時間と推定されます。
報告№109-09136 報告№113-00218 | 分析№109-001160 分析№113-000841 | 113-000841 | 分析の結果、油の性状は良好の範囲にあることから、油は継続使用可能な状態にあると判断します。分析結果粘度、水分、酸価、IRの各データは、濾過前に比較して大きな変化はなく、良好でした。
報告№106-6023 報告№106-0085 | 分析№106-00388 分析№106-00453 | 106-00453 | 分析の結果、ギヤ歯面では厳しい金属接触による摩耗が発生しています。今後、更に摩耗が進行することが懸念されるため、夏期ピーク前に再度分析を実施し、摩耗の進行状況を確認されることを推奨します。一方、を示す粘度、水分、全酸価、IRの各データは良好であることから、この油は継続使用可能と判断します。これらのことは、異常摩耗の早期発見パラメータであるフェログラフィーのIs値がの乗とやや高く、摩耗粒子形態観察の結果、金属接触が厳しい場合に発生するシビア粒子が観察されたこと以上のことから判断しました。尚、主機停止中に油溜めから採油を実施しているため、油循環中の採油に比較して油中粒子が沈降して高濃度になっている部分を採油していると考えられます。したがって、油が循環している状態で採油を実施した場合に比較して、分析データが高くなり、異常な状態と判断してしまう可能性がありますので、今後の採油は、停止後なるべく早いタイミングで採油を実施されることを推奨します。トライボ診断では、歯車のタイプ形状、モジュール、歯幅、歯数、初期バックラッシが分かれば歯車の管理パラメータとして有効であるバックラッシの増加程度を推定し、バックラッシ調整の要否を判定するなど、より良い管理を行う事が出来ますので、次回トライボ診断実施時には各情報の提供をお願いします。
報告№106-0404 | 分析№106-02275 | 106-02275 | 本試験は、トライボ診断を実施し、軸受の潤滑状態、汚染状況、油の劣化状態を確認することを目的としました。【軸受の潤滑状態】ベアリング軌道面の微小領域に摩耗が発生しているものの、転がり軸受の寿命の指標となるフレーキングの発生が確認されていないことから、現在のところ、ベアリングは継続使用可能な状態にあると判断します。但し、摩耗粒子形態観察で外部から混入した鉄錆、砂、樹脂がやや多く観察されましたが、今回採油時に廃油を実施していないことから、これらの異物は油面計配管内に残留していた異物が混入したと思われます。油面計から採油を実施する場合は、十分に廃油を実施し、異物の混入がないように注意して採油されることを推奨します。【油の汚染状況】計数汚染度がナトリウム級以上と当社推奨の管理限界値を超え、重量汚染度がmg/mlでした。【油の劣化状態】油の劣化状況を確認するために実施した粘度、水分、全酸価、IRの各データが良好であることから、この油は継続使用可能と判断します。
報告№111-00058 報告№111-00058 | 分析№111-000361 分析№111-000361 | 111-000361 | ちょう度値はと新グリース値に比較して低下し、当社推奨の管理下限値を超えていることから、硬化していることが分かりました。硬化したグリースを使用した場合、油分の流動性がなくなり、軸受等で良好な油膜が保持されにくくなる可能性が高いです。グリースが硬化していたため、グリースを交換されることを推奨します。≪状態監視とパラメータ≫分析の目的および各分析のパラメータは以下の通りです。特性低下目的：グリースの分析結果から、グリースの物理的性状や劣化傾向などを確認する。全酸価JISK赤外線吸収スペクトルJISKちょう度JISK滴点JISK摩耗目的：グリース中の摩耗粒子を分析する事により、回転・摺動部の潤滑状態、摩耗劣化の程度、余寿命などを解析する。摩耗診断電子顕微鏡観察JISKX線マイクロアナリシス油中金属濃度JISK≪分析結果≫特性低下全酸価：良好全酸価mgKOH/gは新油値の.mgKOH/gに比較し高くはあるものの、有機物・有機化合物試験の結果で油劣化の兆候を示すカルボン酸の吸収が見られないことから問題は無いと判断します。赤外線吸収スペクトル：良好ちょう度：要処置ちょう度値はと当社推奨の管理限界値であるを超えていました。滴点：良好滴点はと新油値のに比較し高いものの、有機物・有機化合物試験の結果で油劣化の兆候を示すカルボン酸の吸収が見られないことから、問題は無いと判断します。摩耗摩耗診断電子顕微鏡観察・X線マイクロアナリシス：今回は実施していません。油中金属濃度：今回は実施していません。
報告№109-09136 報告№112-00409 | 分析№109-001160 分析№112-001693 | 112-001693 | 潤滑油は継続使用可能な状態にあると判断します。但し、今後は障害予防を目的に以下の対策を推奨します。追加分析消泡性能が低下した場合、ギヤ歯面での油膜形成に影響が出て摩耗が進展することがありますので、フェログラフィーおよびSOAP-Tを追加して摩耗により発生する油中金属濃度や潤滑状態を確認することを推奨します。泡立ち試験泡立ち試験の結果は、-と新油値が-であるのに比較して高い値となっていたことから、消泡性能が低下していることが分かりました。今後の使用状況によっては油の酸化劣化が進行したり、ギヤ歯面およびベアリング軌道面で油膜切れが発生したりする場合があるため、消泡剤の添加による消泡性能の改善など何らかの対応が必要になると思われます。分析結果は良好と判断します。粘度粘度はmm/sと新油値mm/sに比較して、粘度変化率は-.％で、当社推奨の管理限界値である±％以内にあり、良好と判断します。泡立ち試験泡立ち試験は-と新油値に比較して高い値でした。水分は.ppmと当社推奨の管理限界値の以下にあり、良好と判断します。酸価は.mgKOH/gと新油値.mgKOH/gに比較して高いものの、IRの結果で油劣化の兆候を示すカルボン酸の吸収が確認されていないことから、良好と判断します。
報告№107-4545 報告№108-5033 | 分析№107-02185 分析№108-01091 | 108-01091 | トライボ診断の結果、全てのデータが良好であることから、この油は継続使用可能と判断します。は良好と判断します。粘度は良好。粘度は.mm/sと新油値mm/sに比較して、粘度変化率は-.％で、当社推奨の管理限界値である±％以内にあり、良好と判断します。粘度はmm/sでした。粘度はmm/sでした。粘度指数はでした。粘度指数はでした。水分は良好。水分はppmと当社推奨の管理限界値の以下であり、良好と判断します。全酸価は良好。全酸価は.mgKOH/gと新油値.mgKOH/g以内であり、良好と判断します。
報告№107-6026 報告№107-0388 | 分析№107-02108 分析№107-02009 | 107-02009 | 分析の結果、銅を使用した箇所および軸受メタルで摩耗が確認されました。摩耗粒子形態観察で異物の噛み込みにより発生する切削粒子、銅合金が多く観察されたことから、摩耗形態は切削摩耗であることが分かりました。切削摩耗は、異物が混入していない状態に比較して摩耗進行速度が速く注意が必要です。また、銅を使用した箇所がオイルリングであった場合、動きが悪くなり、油の供給量が減少し、油膜切れが発生する可能性がありますので、オイルリングの回転状況を確認すると共に、ヶ月後に再度分析を実施し、摩耗の進行状況を確認することを推奨します。これらのことは、異常摩耗の早期発見パラメータであるフェログラフィーのIs値がと良好の範囲にあるものの、摩耗粒子形態観察の結果、異物の噛み込みにより発生する切削粒子、銅合金がやや多く観察されたことSOAP／D－SOAPで銅が検出され、D－SOAPで錫が検出されたこと以上のことから判断しました。
報告№109-09136 報告№111-00264 | 分析№109-001160 分析№111-001235 | 111-001235_date110902 | 潤滑油および軸受は継続使用可能な状態にあると判断します。定期的な分析スラスト軸受油槽内でフレッティング摩耗が確認されましたが、現時点では問題ないと判断できます。今後は、フレッティング摩耗の進行を監視するため、定期的に分析を実施し、摩耗の進行状況を確認することを推奨します。分析項目の追加次回の分析では、今回の分析項目に計数汚染度、SOAP／D－SOAPを追加し、軸受メタルの摩耗進行状況を確認することを推奨します。異常摩耗の早期発見パラメータとして摩耗粒子を定量化して評価するフェログラフィーのIs値は、前回ののマイナス乗から乗に上昇しており、摩耗が進行していることを示していました。摩耗粒子の形態で比較的多く観察された粒子は、潤滑状態が正常な場合に発生する摩耗粒子、フレッティングにより発生する赤錆でした。このような摩耗粒子が観察された場合には、潤滑部で発生している摩耗は、正常なマイルド摩耗と微振動によるフレッティング摩耗であることが分かります。フレッティングの発生要因は、スラストランナー固定部やスラストメタル台金部の鉄系材料が接合されたり、勘合されたりする部分から発生します。フレッティングによる赤錆が少量発生しても直ちに異常ではありませんが、場合によっては、発生した赤錆が軸受摺動面に噛み込み、摩耗を進行させる場合があります。前回に比較して計数汚染度はNAS級からNAS級にランク減少し、良好でした。重量汚染度.mg/mlから.mg/mlに減少し、良好でした。前回同様に粘度、水分、全酸価、IRの各データは良好でした。
|  | 100-00679 | 分析の結果、計数汚染度、重量汚染度は、共に良好であり、汚染物によるバルブの動作障害の発生は小さいと考えられた。一方、D－SOAPによりスラッジの発生の有無を検討した。この油種では、スラッジは油の添加剤成分の亜鉛がスラッジとして検出される。D－SOAPの結果、この亜鉛が検出されており、前回のに比較して、倍に増加しており、スラッジ発生が確認された。静電浄油機が常設されているため、静電浄油機により、浮遊しているスラッジが除去されているにもかかわらず、増加傾向を示すのは、濾過性能の低下又は、発生量の増加が原因と考えられる。いずれにしても、スラッジは粘着性があり、配管内壁等に付着するため、濾過だけでは除去できない。以上のことから、バルブ類の動作障害予防措置として、○○でも実績のある当社清浄分散剤TS－の投与によるスラッジの溶解・分散処理と深層式濾過機による濾過を推奨する。
報告№108-0411 報告№110-00376 | 分析№108-02744 分析№110-001711 | 110-001711 | 潤滑油および軸受は継続使用可能な状態にあるものの、汚染度が高いことから、以下の対策を推奨します。濾過油中の汚染度が高く、今後これらの汚染物が軸受摺動面に噛み込み摩耗進行することが懸念されるため、濾過を推奨します。軸受メタルの情報提供今後軸受メタルの摩耗が進行した場合、摩耗程度を評価する必要がありますので、次回分析時には、メタルサイズ、回転数、直近のメタル交換からの運転時間をお知らせください。分析結果は良好と判断します。粘度粘度はmm/sと新油値mm/sに比較して、粘度変化率は-％で、当社推奨の管理限界値である±％以内にあり、良好と判断します。水分は.ppmと当社推奨の管理限界値の以下であり、良好と判断します。全酸価全酸価は.mgKOH/gと新油値.mgKOH/gに比較してやや高い値を示しているものの、IRの結果で油劣化の兆候を示すカルボン酸が確認されていないことから、良好と判断します。IRIRの結果、油劣化の兆候を示すカルボン酸の吸収が確認されていないことから、良好と判断します。RBOTRBOTはminと当社推奨の管理限界値のmin以上であり、良好と判断します。計数汚染度、重量汚染度は共に当社推奨の管理限界値を超えていました。計数汚染度計数汚染度はNAS級以上と当社推奨の管理限界値のNAS級を超えていました。重量汚染度はmg/mlと当社推奨の管理限界値のmg/mlを大きく超えていました。機器の潤滑状態摩耗粒子の形態観察の結果、潤滑状態が正常な場合に発生する摩耗粒子、金属潤滑部が局部的に油膜切れを起して発生する銅系のシビア粒子が比較的多く観察されました。SOAPSOAPの結果、鉄がppm、油の添加剤成分であるバリウムがppm検出されました。軸受の摩耗を示す錫が検出されていないことから、良好と判断します。D－SOAPD－SOAPの結果、鉄がppm、銅がppm、アンチモンが、軸受の摩耗を示す錫がppm、油の添加剤成分であるバリウムが、外部から混入したと思われるカルシウムが、ナトリウム、マグネシウムが共に検出されました。フェログラフィー異常摩耗の早期発見パラメータであるフェログラフィーのIs値が×の乗と高く、摩耗粒子の形態観察の結果、潤滑状態が正常な場合に発生する摩耗粒子、金属潤滑部が局部的に油膜切れを起して発生する銅系のシビア粒子が比較的多く観察されました。
報告№108-0227 報告№110-00632 | 分析№108-01664 分析№110-002852 | 110-002852 | 、汚染状態、摩耗状態は良好でした。潤滑油および軸受は継続使用可能な状態にあると判断します。
報告№103-8051 | 分析№103-01039 | 103-01039 | 分析の結果、異常摩耗の早期発見パラメータであるフェログラフィーのIs値がの乗と当社推奨の管理目安に到達していました。平成年月に報告したミル号-№ロール＃及び＃軸受の損傷状態とトライボシステム診断結果との比較検討では、軸受損傷時期の大よその予測式を求めています。ここでの予測式は、ロール＃とロール＃のそれぞれから求めています。ロール＃から求めた予測式の場合は、摩耗が比較的緩やかに進行しているのに対し、ロール＃では開始から急激に摩耗が進行していることがわかります。このように、摩耗の進行は、ロール＃の摩耗進行のように、初期段階では比較的緩やかに摩耗が進行する場合と、ロール＃の摩耗進行のように初期段階から急激に進行する場合とが見られます。今回の分析結果では、比較的大型の摩耗粒子が多く見られ、摩耗が早く進行すると推定されますので、安全サイドに立ち、ロール＃で求めた予測式を使って、損傷時期を計算しました。その結果、損傷時期までの時間を計算すると日後となります。摩耗粒子の形態観察の結果から、ロール軸と軸受内輪とのはめあい部の摩耗が進行している可能性がありますので、軸受の点検を検討するため、ヶ月に度分析を実施し、摩耗の進行状況をチェックされることを推奨します。
報告№109-09136 報告№112-00368 | 分析№109-001160 分析№112-001541 | 112-001541_date130129 | ポンプ軸受とグリースは、継続使用可能な状態であるため、分解点検の必要はないと判断します。新グリースとの比較による評価グリースの物理的性状を示すちょう度、滴点、酸価のデータは新グリースデータを基準として評価しています。今回はグリース名が不明であったため判断できませんでしたが、今後評価する場合は、使用している新グリースを同時に分析することをご検討下さい。はフェログラフィーおよびSOAP-Tの結果から総合的に判断した結果、正常な状態にあると考えられます。フェログラフィー【定性分析：摩耗粒子および摩耗形態観察】分析結果から比較的多く観察された粒子は、以下の通りでした。正常な摩耗粒子・潤滑状態が正常なマイルド摩耗により発生。Iカップリング発光分光分析【SOAP-T】検出された金属元素から発生箇所を推定すると、以下の通りでした。鉄、鉛、アンチモン・軸受等リン、亜鉛、カルシウム、ナトリウム、アンチモン・添加剤、増ちょう剤、外部混入異物アンチモンが比較的高い値でした。転がり軸受の保持器などの摩耗やグリースの添加剤成分と推定されます。グリースの物理的性状新グリースとの比較による評価が必要です。ちょう度ちょう度はでした。グリース名が不明なため判定することが出来ませんでした。滴点滴点はでした。グリース名が不明なため判定することが出来ませんでした。酸価はmgKOH/gでした。IRで油劣化の兆候を示すカルボン酸の吸収が確認されていないことから、良好と判断します。水分グリースの水分濃度は一般的に.～％が適正であり、本試料の水分はppmであることから、良好の範囲にあると判断します。IRIRチャートの結果、油劣化の兆候を示すカルボン酸の吸収が確認されていないことから、良好と判断します。
報告№105-6050 報告№107-0445 | 分析№105-01529 分析№107-02551 | 107-02551 | 分析の結果、ギヤ歯面の潤滑状態は正常であることが確認され、継続使用可能な状態にあると判断します。これらのことは、D－SOAPの結果、ギヤ歯面の摩耗により発生する鉄が検出されたものの、微量であること異常摩耗の早期発見パラメータであるフェログラフィーのIs値がの乗と良好の範囲にあり、摩耗粒子形態観察の結果、ギヤ歯面の微小な領域の摩耗により発生する摩耗粒子が観察されたこと以上のことから判断しました。尚、バックラッシの増加量を分析結果から計算し、CBMによる傾向監視に役立てることが出来ますので、構造が確認できる図面、ギヤの形式、歯形、モジュール、歯数、回転数、増速比、歯幅をお知らせ下さい。計算結果を報告致します。
報告№108-0199 報告№108-0199 | 分析№108-01436 分析№108-01436 | 108-01436 | 、軸受の潤滑状態を確認する。今回の採油は、対象設備の停止中にドレンプラグから実施しているため、油循環中に採油した場合に比較し、油中粒子の沈降の影響を受け、分析データが高濃度に出る可能性があります。今回の分析は以上のことを踏まえて結果を検討しました。を示す粘度、水分、全酸価、RBOTの各データは良好の範囲にあることから、この油は継続使用可能と判断します。軸受の潤滑状態異常摩耗の早期発見パラメータであるフェログラフィーのIs値が高いの乗となっていました。摩耗粒子の形態観察で金属接触が厳しい場合に発生するシビア粒子、局部的に高圧・高温となる場合に発生するフリクションポリマ、外部から混入したと思われる鉄錆等が多く観察されました。フリクションポリマは、タービン油が軸受摺動面で高圧下に押し込められ高圧状態になると同時に、圧縮熱も発生して高温状態にもなり、その結果、潤滑油が重合して発生することが知られています。そのため、高温高圧状態の解消がなされなければ、潤滑油は劣化する場合がありますので、定期的に分析を実施する必要があります。観察された摩耗粒子は、潤滑状態が厳しい場合に発生するシビア粒子が観察されたことから、今後、更に摩耗が進行し、転がり軸受の寿命の指標となるフレーキングに進展することが懸念されました。本軸受は、今回の分解点検で交換されたため、フレーキングの発生に至りませんでしたが、この潤滑状態が本設備固有の条件で発生している場合、軸受を交換しても継続する可能性があります。運転中の採油が可能であれば、今回の分析項目に計数汚染度、SOAP／D－SOAPの分析項目を追加して、再度分析を実施し、汚染度および摩耗の進行状況を確認されることを推奨します。採油について尚、上述しましたように今回の採油は対象設備の停止中の採油であるため、油中の摩耗粒子などが平均的に分散した状態とはいえない状態で採油されている可能性があります。採油は、粒子の沈降の影響を少なくすることが重要であり、そのため油中粒子が均一な分散状態で実施されることを併せて推奨します。
報告№109-09136 報告№113-00251 | 分析№109-001160 分析№113-000943 | 113-000943_date131011 | 分析の結果、グリースは継続使用可能な状態にあると判断します。グリースのちょう度、滴点、IRの各データは良好でした。酸価はmgKOH/gと新油値.mgKOH/g以上にあるものの、IRの結果で油劣化の兆候を示すカルボン酸の吸収が確認されていないことから、良好と判断します。
報告№105-6050 報告№105-4570 | 分析№105-01529 分析№105-02820 | 105-02820 | 本トライボ診断は、サーボシリンダで動作不良が発生した圧油を分析し、その分析結果から動作不良の原因を、調査することを目的としました。分析の結果、全てのデータが当社推奨の管理限界値内にあり、サーボシリンダ動作不良の発生原因と思われる結果は得られませんでした。本試料油は継続使用可能であり、潤滑状態も正常な状態にあると思われますが、分析結果が正常で、サーボシリンダの動作不良と整合性が取れない場合、当社の経験では、サーボのパイロットフィルタの目詰まりがあったり、或いは、バルブ直近の細い配管内に異物が残留して間欠的に障害が発生することを経験しています。貴社で既に点検をされているとは思いますが、パイロットフィルタが目詰まりを起こした場合、超音波洗浄器で丁寧に洗浄する必要がありますので、精密な洗浄を実施すると同時に、配管内の洗浄を推奨します。
報告№109-09136 報告№113-00639 | 分析№109-001160 分析№113-002738 | 113-002738_date140311 | 分析の結果、グリースの物理的性状は良好の範囲にあり、軸受の摩耗状態に異常は見られないことから、軸受は継続使用可能と判断します。但し、今後の摩耗推移を確認するためにも傾向監視を継続することが有効です。定期的なトライボ診断実施現状では、軸受異常となるフレーキング粒子※は確認されず継続使用に問題ないものの、切削摩耗、疲労摩耗が発生していることから、今後の摩耗の推移を監視するため、定期的な分析実施を推奨します。※軸受が荷重を受けて回転したとき、内輪、外輪の軌道面および転動体の転動面が、転がり疲労によってうろこ状にはがれて発生する粒子フェログラフィーで観察された代表的な摩耗粒子は以下の通りです。切削粒子・異物や金属表面の微小突起による切削摩耗により発生。疲労摩耗粒子・繰返し応力による金属疲労で発生。大型化するとフレーキングの発生が懸念されます。摩耗形態の中でも切削摩耗は摩耗進行速度が速く、転がり軸受でこの摩耗形態が発生した場合には寿命が分の程度に低下することも知られており、切削摩耗により生じた軌道面の損傷が起点となって転がり軸受の寿命となるフレーキングに進展することから傾向監視による経過監視が必要です。切削摩耗の発生原因となる混入異物が残留している場合、この異物により切削摩耗が継続して発生する可能性があります。グリースのちょう度、滴点、水分、酸価、IRの各データは良好です。
報告№107-0221 報告№107-0221 | 分析№107-01185 分析№107-01185 | 107-01185 | 分析の結果、全てのデータが良好であることから、本試料油は継続使用可能であり、軸受の潤滑状態も正常と判断します。但し、銅を使用した部分の溶出が発生していると考えられます。この溶出は検出された亜鉛系添加剤の成分と銅が反応し、溶出することが知られています。銅濃度は別紙鉱油の酸価に対する金属触媒の影響に示すように銅濃度が増加すると酸化速度が速まりますので、酸化劣化の進行状況を油分析により監視されることを推奨します。計数汚染度、重量汚染度、共に良好と判断します。計数汚染度は良好と判断します。計数汚染度はNAS級と当社推奨の管理限界値のNAS級以内にあり、良好と判断します。重量汚染度は良好と判断します。重量汚染度は.mg/mlと当社推奨の管理限界値のmg/ml以内にあり、良好と判断します。機器の潤滑状態機器の潤滑状態は正常と判断します。SOAPの結果、銅が多く検出されました。SOAPの結果、油の添加剤成分であるリン、亜鉛が検出されました。一方、銅が検出されました。銅を使用した部分の溶出が発生していると考えられます。この溶出は検出された亜鉛系添加剤の成分と銅が反応し、溶出することが知られています。銅濃度は別紙鉱油の酸化に対する金属触媒の影響に示すように銅濃度が増加すると酸化速度が速まりますので、酸化劣化の進行状況を油分析により監視されることを推奨します。D－SOAPは良好です。D－SOAPの結果、摩耗により発生する鉄および錫が検出されていないことから、良好と判断します。フェログラフィーの結果は良好です。異常摩耗の早期発見パラメータであるフェログラフィーのIs値が.と良好の範囲にあることから、潤滑状態は正常と判断します。
報告№109-09136 報告№113-00177 | 分析№109-001160 分析№113-000638 | 113-000638 | 潤滑油の劣化は確認されなかったものの、～μmサイズの粒子により汚染されていました。このことから、潤滑状態は比較的小さな摩耗粒子が発生する状態になっていることがわかります。粒子数が前回に比較して増加していないことから、この状態の摩耗であれば、直ちに異常な状態には進展しないと思われます。軸受は継続使用可能な状態にあると判断します。尚、D-SOAPの錫がppm検出されたものの、前回から変化はなく、軸受メタルの摩耗の進行は確認されませんでした。一般に、軸受メタルは流体潤滑状態になるよう設計されており軸受の摩耗は殆どありませんが、起動・停止回数が多い場合には油膜が破断して摩耗することもあります。本試料油の場合は、この起動停止に油膜が破断して摩耗していると推定されます。錫濃度からメタルの摩耗深さを計算したところ、メタルの一般的な表面粗さに対して約％程度と軽微であったことから、継続使用可能と判断できますが、今後の摩耗進行の有無を確認するためにも傾向監視を継続することを推奨します。定期的な分析定期的な潤滑油分析によるトライボ診断を実施することにより、分析データの変化から異常の兆候を早期に発見することが可能となります。また、今回は対象設備の初回分析であるため、最低でもあと回分析を実施し、分析データの変化から今後の対応を検討することを推奨します。フェログラフィーおよびSOAP/D-SOAPの結果から総合的に判断した結果、対象機器は継続使用可能ですが、機器の機能を保持するためにも、傾向監視をすることが有用です。フェログラフィー【定量分析：Is値】Is値は異常摩耗の早期発見パラメータのつで、摩耗粒子を定量化するために用います。前回に比較して、Is値はの乗から変化なく、低い値でした。フェログラフィー【定性分析：摩耗粒子および摩耗形態観察】分析結果から観察された代表的な粒子は、以下の通りでした。切削粒子・異物や金属表面の微小突起による切削摩耗により発生。フリクションポリマ・局部的に高圧・高温となる場合に発生。砂等・外部から混入したと考えられます。観察された粒子の中でも切削粒子は、将来的な摩耗の進行に繋がる可能性を示唆しているため、傾向監視が必要と思われます。切削摩耗は、他の摩耗形態に比較して摩耗進行速度が速く注意が必要で、定期的なトライボ診断による状態監視が必要と考えます。切削摩耗の原因となる混入異物が残留している場合、この異物により切削摩耗が継続して発生する可能性があります。 Iカップリング発光分光分析【SOAP/D-SOAP】検出された金属元素から発生箇所を推定すると、以下の通りでした。鉄、アンチモン、錫、亜鉛・軸受等リン・添加剤カルシウム、アルミニウム、ナトリウム・外部混入異物メタルの摩耗D-SOAPの錫濃度は、前回に比較してppmから変化はなく、摩耗は安定していると思われます。分析結果から軸受メタルの摩耗深さを求めました。計算はD-SOAPの結果で得られている錫濃度と油量Lから計算しました。当社の経験からメタル面積の約分の程度が摩耗したと仮定しました。その結果、メタル表面の平均的な摩耗深さは.μmでした。メタルの表面粗さを軸受表面の一般的な粗さであるsと仮定し、今回の摩耗深さと比較すると、約％程度と軽微であることから、軸受メタルは継続使用可能と判断できます。計数汚染度は前回同様にNAS以上と当社推奨の管理限界値を超えていました。D-SOAPで油の添加剤成分であるリンが検出され、フィルタ表面の異物観察で表面が金属片、粘ちょう物、鉄錆、砂等が観察されたことから、汚染度が高い要因は、摩耗とスラッジ、そして外部混入異物の影響と思われます。粘度、水分、酸価、IRの各データは良好でした。
報告№108-0075 報告№108-0077 | 分析№108-00426 分析№108-00471 | 108-00471 | 今回の採油は、機器停止中に採油ポートから実施しているため、油循環中に採油した場合に比較し、油中粒子の沈降の影響を受け、分析データが高濃度に出る可能性があります。今回の分析は以上のことを踏まえて結果を検討しました。浄油後の試料油を分析した結果、高濃度の部分を採油したにもかかわらず、全てのデータが良好でした。このことから、機器の潤滑状態は正常であり、この油は継続使用可能と判断します。又、ご提供いただいた設備情報に濾過設備の設置があるとされていますが、濾過設備の仕様について情報がありません。濾過設備の精度によっては、濾過効率を考慮した診断を行う必要があります。次回からは、濾過システムのフィルタメッシュなどの仕様をご提供ください。尚、上述しましたように、今回の採油は停止中の採油であるため、運転中の採油に比較して汚染度は高目に出ている可能性があります。次回採油のタイミングは、粒子の沈降の影響を極力抑え、油中粒子が均一な分散状態に近い状態で採油が実施できるように、機器の運転中、または停止直後に採油を実施されることを推奨します。
報告№107-0366 報告№111-00137 | 分析№107-01900 分析№111-000682 | 111-000682 | 濾過前の試料油を分析した結果、摩耗粒子の形態観察で潤滑状態が正常な場合に発生する摩耗粒子が比較的多く観察されました。前回に比較してD－SOAPで鉄が.からに増加していました。主にサーボシリンダ内壁やポンプ内部で摩耗が発生している可能性が考えられます。現在のところ、NAS級と非常に良好の範囲にあるものの、D－SOAPの鉄濃度が増加していることから、このまま摩耗が進行し、汚染度がNAS級のやや不良領域に上昇した場合、バルブ類の動作障害やフィルタの目詰まり等が発生することが懸念されます。これらの障害発生に対する弊害を勘案の上、念のため、ヶ月後に再度分析を実施し、摩耗の進行状況および汚染の状態を確認することを推奨します。尚、補給によりRBOTが前回に比較してmin増加していますので、今後は今回のRBOT値によりデータ管理を行います。
報告№106-0025 報告№106-0150 | 分析№106-00118 分析№106-00951 | 106-00951 | 分析の結果、全てのデータが良好であることから、この油は継続使用可能であり、潤滑状態も正常と判断します。但し、SOAPの結果で前回に比較して銅がからppmに上昇していました。これは、銅を使用した部分の溶出が発生していると考えられました。この溶出は検出された亜鉛系添加剤の成分と銅とが反応し、溶出することが知られています。現在のところ、検出量は微量であることから、継続使用可能と判断しますが、銅濃度が増加すると酸化速度が速まりますので、酸化劣化の進行状況を油分析により監視されることを推奨します。
報告№109-09136 報告№111-00619 | 分析№109-001160 分析№111-002928 | 111-002928 | 潤滑油は継続使用可能な状態にあると判断します。粘度、酸価、有機物・有機化合物、酸化安定度の各データは良好でした。尚、酸化安定度は、新油値に比較して大きな値であり減少傾向は確認されませんでした。このことから、酸化防止剤の消耗は確認されず、この油は継続使用可能な状態にあると判断できました。水分は良好でした。
報告№108-0387 報告№109-09081 | 分析№108-02609 分析№109-000719 | 109-000719 | 今回の採油は、対象設備停止中にドレンバルブから実施しているため、別紙油中粒子の沈降の影響に示すように、沈降の影響を受けて分析データが高濃度に出る可能性があります。今回の分析は、以上のことを踏まえて結果を検討します。分析の結果、高濃度になっていると思われる対象設備停止中のドレンバルブから行われた採油にもかかわらず、全てのデータが良好の範囲にあることから、この油は継続使用可能であり、潤滑状態も正常と判断します。
報告№109-09136 報告№111-00238 | 分析№109-001160 分析№111-001178 | 111-001178 | 潤滑油は継続使用可能な状態にあると判断します。粘度、全酸価、IR、RBOTの各データは良好でした。尚、別紙RBOTの減少傾向から油の余寿命を求めた結果、本試料は直近の更油から起算して稼働日数が年月まで使用可能であることが分かります。水分は良好でした。
報告№109-09094 報告№112-00124 | 分析№109-000872 分析№112-000478 | 112-000478_date121122 | 潤滑油は継続使用可能な状態にあると判断します。は良好でした。尚、RBOTは管理基本値に比較して大きな値であり減少傾向は確認されませんでした。このことから、更油から今回採油までのヶ月間で酸化防止剤の消耗は確認されていないことから、使用条件が同様であれば定検周期のヶ月は使用できる可能性が高いと判断します。≪状態監視とパラメータ≫分析の目的および各分析のパラメータは以下の通りです。特性低下目的：油の分析結果から、や劣化傾向ならびに添加剤の消耗程度、残存寿命などを確認する。粘度JISK酸価JISK赤外線吸収スペクトルJISK酸化安定度試験JISK汚染目的：油の分析結果から、砂塵あるいは水・異種油などによるや、異物混入の有無を確認する。水分JISK計数汚染度JISB重量汚染度JISB光学顕微鏡観察摩耗目的：油中の摩耗粒子を分析する事により、回転・摺動部の潤滑状態、摩耗劣化の程度、余寿命などを解析する。摩耗診断電子顕微鏡観察JISKX線マイクロアナリシス油中金属濃度JISK≪分析結果≫特性低下粘度：良好粘度値mm/sの管理基本値mm/sに対する変化率は+％であり、○○管理限界値±％以内に留まっています。酸価：良好酸価.mgKOH/gは管理基本値の.mgKOH/g以内にあることから、問題は無いと判断します。赤外線吸収スペクトル：良好酸化安定度試験：良好酸化安定度試験の結果、数値minは○○管理限界値min以上に留まっており、現時点での使用は可能と判断します。汚染水分：良好水分値.は○○管理限界値以内に留まっています。計数汚染度：今回は実施していません。重量汚染度：今回は実施していません。光学顕微鏡観察：今回は実施していません。摩耗摩耗診断電子顕微鏡観察・X線マイクロアナリシス：今回は実施していません。油中金属濃度：今回は実施していません。
報告№109-09250 報告№109-09250 | 分析№109-001801 分析№109-001801 | 109-001801 | 結論バルブのスプール等に異物が噛み込み動作障害が発生することが懸念されるため、予防処置として濾過を推奨します。尚、採油時には異物が混入しないように極力注意して採油することを推奨します。特性低下特性低下に係るパラメータの分析結果は良好と判断します。粘度粘度はmm/sと新油値mm/sに対する粘度変化率は+％で、当社推奨の管理限界値である±％以内にあり、良好と判断します。全酸価添加タービン油については、当社では管理限界値を設定しておらず、新油分析値との比較及び他の分析項目の結果より全酸価の状態判断を行います。その結果、全酸価は.mgKOH/gと新油値.mgKOH/gと比較して若干高くなっていますが、IRチャートに示すように劣化の兆候として現れるカルボン酸などの有機物・有機化合物の発生が確認されていないことから、異常のない値と判断します。酸化安定度酸化安定度はminであり、当社推奨の管理限界値のmin以上であることから、良好と判断します。有機物・有機化合物有機物・有機化合物は、IRチャートによる新油分析値との比較の結果、cm-付近に劣化の兆候を示すカルボン酸の吸収が確認されていないことから、良好と判断します。色相はLであり、新油値のL.に比較して大きな変化はないことから、良好と判断します。汚染に係るパラメータの分析結果は、汚染粒子数、汚染物重量共に当社推奨の管理限界値を超えていました。水分はであり、当社推奨の管理限界値の以下であることから、良好と判断します。汚染粒子数はNAS級以上であり、当社推奨の管理限界値のNAS級を超えていました。汚染度物重量はmg/mlであり、当社推奨の管理限界値のmg/mlを超えていました。摩耗フェログラフィーによる摩耗粒子の観察の結果、外部から混入したと思われる鉄錆等が観察されました。異常摩耗の早期発見パラメータであるフェログラフィーのIs値がの乗とやや高く、摩耗粒子の形態観察の結果、外部から混入したと思われる鉄錆が観察されました。金属濃度SOAP法により金属濃度を測定した結果、外部から混入したと思われるケイ素がppmと僅かに検出されましたが、良好と判断します。金属濃度酸溶解法により金属濃度を測定した結果、潤滑箇所で発生する金属接触によって検出される鉄が、外部から混入したと思われる亜鉛、カルシウム、ナトリウムが共に検出されました。
報告№102-6143 | 分析№102-02648 | 102-02648 | 初期試験を実施した結果、初期のなじみ摩耗が発生していたと考えられます。今回のようになじみ過程で切削粒子、シビア粒子が観察された場合は、なじみ過程が正常に終了していない場合があり、異常摩耗に進展することも懸念しなければなりません。なじみ過程が正常な状態で終了した場合、切削粒子、シビア粒子は観察される事が少なく、従って、今回のなじみ過程では、局部的な金属接触がごく一部で発生したと考えられます。この接触が、既に正常な状態に推移しているか、或いは、進行しているのかを確認するためには、ヶ月毎に回初期試験を実施されることを推奨します。これらのことは、異常摩耗の早期発見パラメータであるフェログラフィーのIs値が、.と良好の範囲にあるものの、摩耗粒子の形態観察の結果、異物の噛み込み、金属表面の微小突起で発生する切削粒子、金属接触が厳しい場合に発生するシビア粒子、金属接触が厳しく、且つ、摩擦熱が高い場合に発生する球状粒子がやや多く観察されていることから判断しました。
報告№109-09136 報告№112-00401 | 分析№109-001160 分析№112-001638 | 112-001638 | 潤滑油および軸受は継続使用可能な状態にあると判断します。定期的な分析定期的に分析を実施することにより、データの変化から異常の兆候を早期に発見することが可能となります。今回初回分析であるため、あと最低でも回分析を実施することにより、分析データの変化を確認し、分析周期を検討することを推奨します。濾過機の入口と出口から採油本設備には、濾過機が設置されており、常時運転しているため、常に正常な状態に保持されていることから、仮に潤滑状態が変化し摩耗が生じても異常を検出することが困難です。日本の発電所では、このような設備においては潤滑状態をより正確に把握するため、濾過機の入口と出口から採油した試料油の汚染度を分析し、その濾過機の濾過効率を求め、それを根拠に摩耗の進行状況を確認することを実施している例があります。本機の場合も、この方法による管理を推奨します。はフェログラフィーおよびSOAP-Tの結果から総合的に判断した結果、正常な状態にあると考えられます。フェログラフィー【定量分析：Is値】Is値は異常摩耗の早期発見パラメータのつで、摩耗粒子を定量化するために用います。今回のIs値はのマイナス乗と低い値でした。フェログラフィー【定性分析：摩耗粒子および摩耗形態観察】分析結果から比較的多く観察された粒子は、以下の通りでした。正常な摩耗粒子・潤滑状態が正常なマイルド摩耗により発生。Iカップリング発光分光分析【SOAP-T】検出された金属元素から発生箇所を推定すると、以下の通りでした。リン、ナトリウム・外部混入異物は良好と判断します。水分は.ppmと当社推奨の管理限界値の以下にあり、良好でした。計数汚染度計数汚染度はNAS級と当社推奨の管理限界値以下にあり、良好でした。重量汚染度は.mg/mlと当社推奨の管理限界値以下にあり、良好でした。光学顕微鏡写真重量汚染度で濾過したフィルタ表面上の夾雑物を光学顕微鏡で観察した結果、鉄錆、砂等が観察されました。は良好と判断します。粘度粘度はmm/sと新油値.mm/sに比較して、粘度変化率は+.％で、当社推奨の管理限界値である±％以内にあり、良好と判断します。酸価は.mgKOH/gと新油値.mgKOH/gに比較して変化はないことから、良好と判断します。IRIRチャートの結果、新油と使用油のスペクトルパターンはほぼ一致し、また、油劣化の兆候を示すカルボン酸の吸収が確認されていないことから、良好と判断します。
報告№107-0366 報告№107-0366 | 分析№107-01901 分析№107-01901 | 107-01901 | 濾過前の試料油を分析した結果、計数汚染度が前回濾過後のNAS級からNAS級にランク増加していました。摩耗粒子形態観察で金属接触が厳しい場合に発生するシビア粒子が多く観察されました。D－SOAPの結果、前回に比較して鉄が.からに増加していました。主にサーボシリンダ内壁やポンプ内部で摩耗が進行している可能性が考えられます。現在のところ、NAS級と非常に良好の範囲にありますが、各レンジを見ると～μmサイズの粒子が多く、摩耗粒子形態観察でも～μmサイズの大型のシビア粒子が多く観察されたことから、このまま摩耗が進行し汚染度が上昇した場合、バルブ類の動作障害やフィルタの目詰まり等が発生することが懸念されます。これらの障害発生に対する弊害を勘案の上、ヶ月以内に再度分析を実施し、摩耗および汚染の状態を確認することを推奨します。
報告№104-0347 | 分析№104-02817 | 104-02817 | トライボ診断により、機器軸受の潤滑状態、潤滑油の劣化状態を診断することを目的としました。分析の結果、観察された摩耗粒子には、非常に小さい領域が油膜切れを起こして発生した凝着摩耗が若干観られるものの、分析結果から求めた機器の潤滑状態、潤滑油の性状が共に良好である事から現在の潤滑状態は良好な潤滑状態にあると判断します。前回と今回の分析結果からメタルの摩耗速度を判断するため、下式で摩耗速度を求め、現時点における平均的な摩耗深さを求めたところ、摩耗の深さは軸受表面から.μmであることが推定されました。y＝×-x＋.・ここでy：平均的な摩耗深さx:運転時間本軸受がこの摩耗速度で、摩耗の限界に到達する時間、いわゆる限界使用時間を試算すると、軸受の表面粗さをsとした場合の余寿命は約万時間になると推定され、摩耗速度が非常に小さいことから潤滑状態は良好な潤滑状態であることがわかります。また、を示す全酸価、IRの各データが良好であることから、油も継続使用可能と判断します。尚、非常に小さな領域の油膜切れで発生している凝着摩耗が若干観察されたことから、定期的にトライボ診断を実施し、摩耗の進行速度を監視することが必要と判断します。
|  | 113-001154 | 油の劣化は確認されなかったことから、継続使用可能と判断します。対象設備は継続使用可能であるため、分解点検の必要はないと判断します。但し、将来的な摩耗進行の有無を確認するためにも傾向監視を継続することが有効です。定期的なトライボ診断実施定期的な分析を実施することにより、データの変化から異常の兆候を早期に発見することが可能となります。今後懸念される疲労摩耗の進行を監視するため、定期的なトライボ診断の実施を推奨します。は良好でした。粘度粘度は、mm/sと新油値の.mm/sに比較して粘度変化率が+％となっており、当社推奨の管理限界値である±％以内にあり、良好でした。水分はと当社推奨の管理限界値以下にあり、良好と判断します。酸価・IR酸価劣化の進行度は、酸価およびIRの結果から総合的に判断します。酸価は、mgKOH/gと新油値mgKOH/gに比較して高いものの、IRの結果で油劣化の兆候を示すカルボン酸の吸収が確認されていないことから、油は劣化していないと判断します。塩基価はmgKOH/gと当社所有の新油値に比較して大きな差はなく、良好でした。計数汚染度が高い値でした。フィルタの表面観察、SOAP-Tおよび粒度分布の結果から、汚染度が高い要因は、摩耗、スラッジ、すす、外部混入異物の影響と考えられます。計数汚染度計数汚染度はNAS級と汚染されていました。重量汚染度はmg/mlでした。光学顕微鏡写真重量汚染度で濾過したフィルタ表面上の夾雑物を光学顕微鏡で観察した結果、金属片、鉄錆、砂等が観察されました。粒度分布粒度分布は.～.μmの範囲にあり、.μmにピークが確認されました。μm以下の粒子が多いことから、燃焼して発生したすす等が油中粒子の主成分であることが推測できます。はフェログラフィーおよびSOAP-Tの結果から総合的に判断した結果、継続使用は可能ですが、今後の機器の機能を確認するためにも傾向管理が有用と考えます。フェログラフィー【定量分析：Is値】Is値は異常摩耗の早期発見パラメータのつで、摩耗粒子を定量化するために用います。今回のIs値は、の乗とやや高い値でした。フェログラフィー【定性分析：摩耗粒子および摩耗形態観察】分析結果から観察された代表的な粒子は、以下の通りでした。疲労摩耗粒子・繰返し応力を受けて発生。Iカップリング発光分光分析【SOAP-T】検出された金属元素から発生箇所を推定すると、以下の通りでした。鉄、鉛、銅、クロム、錫・エンジン部品リン、亜鉛、カルシウム、マグネシウム・添加剤アルミニウム、ケイ素、ナトリウム・外部混入異物クランクメタルの摩耗SOAP-Tで錫がppm、銅がppm検出されたことから、クランクメタル表面に摩耗が発生していると推定されました。ディーゼルエンジンのクランクメタルは積層構造になっており、クランクメタルの最表面はホワイトメタル層が存在し、その下にニッケル層、さらにその下には銅と鉛の合金であるケルメット層が存在します。ディーゼルエンジンのメタルは、設計上、油膜が正常に形成される流体潤滑が基本であることから、通常の使用においては摩耗しにくいと思われますが、メタルの潤滑部に流体潤滑になりにくい部分が発生するとメタル表面の軟質金属部が摩耗しメタル部のすぐ下のニッケル部まで摩耗し始め、ホワイトメタル層の主成分である錫や鉛、そしてメタルの第二層のニッケルやバックメタルの銅が検出されます。今後、摩耗が進行した場合、軸受が焼付を起こす可能性があるため、注意が必要です。
報告№108-0227 報告№110-00732 | 分析№108-01664 分析№110-003426 | 110-003426 | 【評価：A】Iカップリング発光分光分析供試のグリースを分析した結果、検出された金属元素は、油中金属濃度の結果表に示すように、鉄、アンチモン、ニッケル、錫、リン、亜鉛、カルシウム、アルミニウム、ケイ素、ナトリウムでした。これらの検出された金属元素から発生箇所を推定すると鉄、アンチモン、ニッケル、錫・軸受等リン、亜鉛・グリース添加剤カルシウム、アルミニウム、ケイ素、ナトリウム・増ちょう剤であると思われます。このうち、機械部品が摩耗したと思われる元素はのグループです。フェログラフィー摩耗粒子の形態で比較的多く観察された粒子は、潤滑状態が正常な場合に発生する摩耗粒子でした。このような摩耗粒子が観察された場合には、潤滑部では正常なマイルド摩耗が発生していることが分かります。グリースの物理的性状【評価：A】全酸価はmgKOH/gでした。IRの結果、劣化の兆候を示すカルボン酸の吸収が確認されていないことから、全酸価は良好な値であり、グリースは劣化していないと思われます。【評価：A】軸受は継続使用可能な状態にあると判断します。尚、グリースの物理的性状を示す全酸価、IRのデータは新グリースのデータを基準として評価しています。今回はグリース名が不明であったため判断できませんでしたが、今後評価する場合は、充填用に新グリースを同時に分析することをご検討下さい。
報告№103-6151 報告№103-6151 | 分析№103-02953 分析№103-02953 | 103-02953 | 結論メタルの摩耗が確認されました。年月以降、メタルの更新や手入れがなく、且つ、更油や新油の補充が無かったとすると、メタルの表面は、摩耗が進行し、鏡面状態になっていると考えられるため、開放点検が必要と判断します。粘度は良好と判断します。粘度はmm/sと非常に良好の範囲にありました。水分は良好と判断します。水分はと非常に良好の範囲にありました。全酸価は良好と判断します。全酸価は.mgKOH/gと非常に良好の範囲にありました。RBOTは良好と判断します。RBOTはminと非常に良好の範囲にありました。計数汚染度は、非常に良好の範囲にあり、前年度に比較してランク減少していました。計数汚染度は、NAS級と、前年度濾過前のNAS級に比較して、約ヶ月でランク減少しました。重量汚染度は.mg/mlと非常に良好の範囲にありました。重量汚染度は.mg/mlと非常に良好の範囲にありました。機器の潤滑状態メタルの摩耗が確認されました。年月以降、メタルの更新や手入れがなく、且つ、更油や新油の補充が無かったとすると、メタルの表面は、摩耗が進行し、鏡面状態になっていると考えられるため、開放点検が必要と判断します。油中の金属粒子濃度を分析するSOAP及びD-SOAPの結果、軸受メタルの摩耗により発生したと考えられる錫がSOAPで、D－SOAPが検出されていました。但し、本軸受油は、年に度濾過を実施しており、メタルの摩耗量を検討する場合は濃度補正を行う必要があります。今回、○○より濾過の実績をお知らせ頂き、濾過後の試料油を分析していないことから、濾過前の錫濃度の％除去するという仮定で、錫濃度を補正した結果を別表に示します。この結果から、年月以降更油を実施していなければ、ppmになっていたと考えられることが出来ます。この補正後の錫濃度と油量リットルから摩耗量を下式により計算しました。 ・式 .cmとなります。従いまして、下図のような体積をもつ金属片が摩耗した計算となります。図摩耗量の概念図この体積.cmを軸受メタルの摩耗面積で割りますと平均的な摩耗深さとなります。この摩耗面積は当社の経験によれば、スラストメタル面積の約分の程度となることが確認されており、軸受の支持面積cmからスラストメタル面積とパッド枚数枚から計算するとcmとなります。摩耗体積.cmとcmから平均的な摩耗深さを求めるとμmとなります。スラストメタルの表面粗さをRmaxμmとしますと既にスラストメタル表面は摩耗が進行し鏡面状態になっていると考えられますので、メタルの点検が必要と判断します。但し、今回の分析結果は、年月以降、メタルの更新や手入れがなく、且つ、更油や新油の補充がなかったことを前提にしておりますので、この前提が一致していない場合は、再計算を行う必要があります。一致していない場合は、ご連絡頂けますよう、お願い申し上げます。
報告№106-0066 | 分析№106-00393 | 106-00393 | 濾過前の試料油を分析した結果、粘度が.mm/sと新油のmm/sに比較して、粘度変化率は+％で、やや不良領域にありました。現在、ISOVGからISOVGに移行しているため異常ではなく、本試料油は継続使用可能と判断します。
報告№109-6506 報告№109-6506 | 分析№109-00104 分析№109-00104 | 109-00104 | 点検で圧油タンクのドレンを開放したら、乳白色の油が出てきた。精点Aを実施し、、汚染度、潤滑状態を確認する。今回の採油は、主機停止中にマンホールから実施されたことから、油中粒子は循環中に採油した場合に比較し、沈降の影響で低濃度に出る可能性があります。今回の分析は、このことを踏まえて結果を検討します。粒子の沈降は、採油時の油温や粒子サイズにより相違があります。例えば、μmの鉄系摩耗粒子であれば、油温がで時間にm、油温で.m程度となります。このように、油温とサイズにより沈降速度は変化しますので、採油は極力この影響を少なくして実施することが重要で、油中粒子が均一な分散状態で実施するのが最良です。水分の混入水分の結果、ppmと当社推奨の管理限界値を大きく超えていました。設備の動作不良、配管内部の発錆予防のため、計画通り至急の更油を推奨します。汚染度計数汚染度は、水分の影響でセンサーエラーを起こし測定不能でした。重量汚染度はmg/mlと当社推奨の管理限界値を超えていました。機器の潤滑状態異常摩耗の早期発見パラメータであるフェログラフィーのIs値がの乗とやや高く、摩耗粒子の形態観察で金属接触が厳しい場合に発生するシビア粒子がやや多く観察され、D－SOAPで鉄が検出されたことから、サーボシリンダ内壁およびポンプ内部で摩耗が発生していることが分かりました。さらにフィルタ表面の異物観察では、鉄錆、砂等が観察されたことから、この影響で摩耗の進行やバルブ類の動作障害、そしてフィルタおよびストレーナの目詰まり、更には異物がバルブのスプール等に噛み込み動作障害が発生する可能性があると考えられました。更油を実施する際には、以下の対策を推奨します。油槽内を念入りに清掃する更油する油は、NAS級程度の清浄な油を使用する潤滑油の基本特性潤滑油の基本特性である粘度、全酸価、IR、RBOTの各データは良好の範囲にあるものの、水分濃度が非常に高く、更油または水分除去が必要な状況にありました。
報告№105-6050 報告№105-5036 | 分析№105-01529 分析№105-01971 | 105-01971 | 分析の結果、摩耗粒子形態観察で外部から混入した鉄錆、砂が多く観察されました。今後、これらの異物がギヤ歯面に噛み込み摩耗が進行することが懸念されるため、ヶ月以内に再度分析を実施し、摩耗の進行状況を確認されることを推奨します。これらのことは、異常摩耗の早期発見パラメータであるフェログラフィーのIs値がの乗と良好の範囲にあるものの、摩耗粒子形態観察の結果、外部から混入した鉄錆、砂が多く観察されたこと以上のことから判断しました。尚、を示す粘度、水分、全酸価、IR、RBOTの各データは良好であり、この油は継続使用可能と判断する。
報告№103-6140 | 分析№103-02628 | 103-02628 | 濾過前の試料油を分析した結果、前回と同じくサーボシリンダ内壁とピストンロッド摺動部のブッシュの摩耗が確認されました。今後、更に摩耗が進行し、バルブ類の動作障害が発生する場合があるため、早急に濾過を実施されることを推奨します。これらのことは、計数汚染度がNAS級とやや不良、重量汚染度がmg/mlと処置領域にあること異常摩耗の早期発見パラメータであるIs値がマイナス乗の乗で、小さな摩耗粒子の発生が多いことを示し、摩耗粒子形態観察で、摩擦熱が高い場合に発生する黒錆、銅合金がやや多く観察されたことD－SOAPで、前回と同じく鉄及び銅が多く検出されたこと以上のことから判断しました。尚、粘度がmm/sと油名FBKタービンとしては高い値であり、油名が間違っている可能性がありますので、油名を再度ご確認下さい。
報告№109-09136 報告№112-00253 | 分析№109-001160 分析№112-001009 | 112-001009 | 潤滑油は継続使用可能な状態にあると判断します。粘度、全酸価、IR、RBOTの各データは良好でした。油の余寿命は、使用油の使用期間または使用時間が不明であったため、ご依頼の油の余寿命に関する検討は行えませんでした。ただし、今回の結果がmin、新油値がminであることから、使用期間を仮にヶ月間と仮定すれば余寿命は十二分にあると言えます。可能であれば、使用期間、あるいは使用時間の情報をご提供下さい。水分は良好でした。
報告№109-09173 報告№109-09173 | 分析№109-001419 分析№109-001419 | 109-001419 | 分析の結果、全てのデータが良好であることから、この油は継続使用可能であり、潤滑状態も正常と判断します。は良好と判断します。粘度は良好と判断します。粘度はmm/sと新油値mm/sに比較して、粘度変化率は-％で、当社推奨の管理限界値である±％以内にあり、良好と判断します。水分は良好と判断します。水分は.ppmと当社推奨の管理限界値の以下であり、良好と判断します。全酸価は良好と判断します。全酸価は.mgKOH/gと新油値.mgKOH/gに比較して高いものの、IRの結果で油劣化の兆候を示すカルボン酸の吸収が確認されていないことから、良好と判断します。IRの結果、良好と判断します。IRの結果、油劣化の兆候を示すカルボン酸の吸収が確認されていないことから、良好と判断します。は良好と判断します。計数汚染度は良好と判断します。計数汚染度はNAS級と当社推奨の管理限界値のNAS級以内にあり、良好と判断します。重量汚染度は良好と判断します。重量汚染度は.mg/mlと当社推奨の管理限界値のmg/ml以内にあり、良好と判断します。機器の潤滑状態機器の潤滑状態は正常と判断します。フェログラフィーの結果は良好です。異常摩耗の早期発見パラメータであるフェログラフィーのIs値がのマイナス乗と良好の範囲にあることから、潤滑状態は正常と判断します。
報告№102-4510 報告№102-4510 | 分析№102-01413 分析№102-01413 | 102-01413 | 本試料油は、主機停止後時間後に採油を実施しており、油中の粒子が沈降し、粒子濃度の低い個所を採油した可能性があります。今後、採油を実施する場合は、可能であれば主機運転中、又は、停止直後に油槽中層部から採油を実施されることを推奨します。は良好と判断します。粘度は良好と判断します。粘度は.mm/sと新油値mm/sに比較して、粘度変化率は％で、当社推奨の管理目安である±％以内にあり、良好と判断します。水分は良好と判断します。水分はと当社推奨の管理目安の以下であり、良好と判断します。全酸価は良好と判断します。全酸価は.mgKOH/gと新油値.mgKOH/gに比較して、変化はなく、良好と判断します。IRの結果、良好と判断します。IRの結果、カルボン酸の吸収は見られないことから、良好と判断します。は良好と判断します。計数汚染度は良好と判断します。計数汚染度はNAS級と当社推奨の限界値のNAS級に比較して清浄でした。重量汚染度は良好と判断します。重量汚染度は.mg/mlと当社推奨の管理目安のmg/ml以下であり、良好と判断します。機器の潤滑状態軸受の潤滑状態は正常と判断します。SOAPの結果は良好です。SOAPの結果、金属元素は検出されませんでした。D－SOAPの結果は良好です。外部から混入したと思われるナトリウムが僅かに検出されましたが、軸受の摩耗を示す錫は検出されず、良好と判断します。フェログラフィーの結果は良好です。摩耗の過酷度を示すフェログラフィーのIs値が.と低く、外部から混入した異物が若干見られるものの、SOAP／D－SOAPの結果から、メタルの主成分である錫が検出されていないことから、軸受の潤滑状態は良好と判断します。
報告№108-0227 報告№110-00106 本分析の結果は、先般報告したモータ側軸受と同様であるため、モータ側軸受で発生した現象が本試料の反モータ側軸受でも発生する可能性があります。この対策として、ろ過または更油および油槽内の洗浄による汚染粒子の除去が必要と考えます。早急に対応されることを推奨します。 | 分析№108-01664 分析№110-000410 | 110-000410 | ・摩耗状態SOAP／D－SOAPの結果、潤滑油中からは摩耗により発生した鉄、銅、亜鉛、錫が検出されました。検出された金属は、粒子観察の結果から異物の噛み込みなどで発生する切削粒子、金属接触が厳しい場合に発生する鉄系および銅系のシビア粒子、繰返し応力を受けて発生する微小な疲労摩耗粒子でした。これらのことから、潤滑部では切削摩耗凝着摩耗疲労摩耗が混在して発生していることが分かりました。使用限界に近づいた転がり軸受は、疲労摩耗で発生する特徴的な形態の摩耗粒子が観察されます。この摩耗粒子は、疲労摩耗の初期に発生することから、観察された場合には軸受の余寿命が少ないと判断する、いわゆる余寿命を判断する摩耗粒子の形状のパラメータとなっています。今回分析した本軸受の場合は、この特徴的な形態の摩耗粒子が観察されていないことから、疲労摩耗の進展はないと判断できます。しかし、一方では凝着摩耗や切削摩耗が観察され、潤滑状態の異常を早期に発見するパラメータであるフェログラフィーのIs値がの乗と、潤滑状態がやや厳しいと判断される値になっていました。この厳しい潤滑状態は、凝着摩耗と切削摩耗が発生していることによるもので、油中に外部混入した砂とベアリングまたはオイルリングの摩耗で発生した摩耗粒子が多いことが原因です。摩耗粒子には、銅系のシビア粒子が観察されていることから、この摩耗が進行した場合に潤滑油の適正なかきあげに影響が生じ、軸受軌道面の油膜切れ発生原因となることから注意が必要です。・ケイ素の検出ケイ素がppm検出されました。一般に、潤滑油中からケイ素が検出された場合の原因として、油の消泡剤として使用されるシリコン系の添加剤が検出されるフェログラフィーおよびフィルタ表面の異物観察で砂が多く観察され、これが検出されるシリコングリースをシール部に塗布している場合、このシリコングリースが潤滑油に混入して検出されるなどが挙げられますが、今回の原因は、フィルタ観察の結果で砂が観察されたことから、の原因の可能性が考えられます。およびについては、分析結果では確認することが出来ませんので、これに関する情報をご提供下さい。・汚染度計数汚染度はNAS級と当社推奨の管理限界値に到達し、重量汚染度はmg/mlと当社推奨の管理限界値を超えていました。フィルタ表面の異物観察で銅合金、スラッジ状異物、砂等が観察されたことから、汚染度が高い要因は、摩耗とスラッジ、外部混入異物の影響と思われます。結論軸受は継続使用可能な状態あるものの、以下の対策が必要です。また、今後摩耗が進行することが懸念されるため、定期的に分析を実施し、摩耗の進行状況を確認することを併せて推奨します。定期的な分析周期は潤滑システムの回転数を基に計算しますが、今回は設備の回転数が不明であるため、一般的な回転数のrpm前後を基にして求めたところ、数十時間程度経過すれば、油中汚染物状態が平衡になると考えられることから、これを参考に次回分析時期を検討されることを提案します。次回分析を実施する際には、トライボ診断仕様確認書に回転数をご記入いただけますようお願いいたします。計数汚染度は当社推奨の管理限界値に到達し、重量汚染度は当社推奨の管理限界値を超えていました。計数汚染度計数汚染度はNAS級と当社推奨の管理限界値のNAS級に到達していました。重量汚染度はmg/mlと当社推奨の管理限界値のmg/mlを超えていました。機器の潤滑状態摩耗粒子の形態観察の結果、異物の噛み込みなどで発生する切削粒子、金属接触が厳しい場合に発生する鉄系及び銅系のシビア粒子、繰返し応力を受けて発生する疲労摩耗粒子が比較的多く観察されました。SOAPSOAPの結果、摩耗により発生したと思われる鉄、銅、亜鉛、外部から混入したと思われるケイ素が検出されました。D－SOAPD－SOAPの結果、摩耗により発生したと思われる鉄、銅、亜鉛が検出されました。フェログラフィー異常摩耗の早期発見パラメータであるフェログラフィーのIs値がの乗と高い範囲にあり、摩耗粒子の形態観察の結果、異物の噛み込みなどで発生する切削粒子、金属接触が厳しい場合に発生する鉄系及び銅系のシビア粒子、繰返し応力を受けて発生する疲労摩耗粒子が比較的多く観察されました。
報告№109-09136 報告№111-00718 | 分析№109-001160 分析№111-003643 | 111-003643 | 潤滑油および軸受は継続使用可能な状態にあると判断します。但し、今後も摩耗の進行を傾向監視するため、以下の対策を推奨します。定期的な分析切削摩耗および銅を使用した箇所の摩耗の進行を監視するため、定期的に分析を実施し、摩耗の進行状況を確認することを推奨します。再分析の時期を理論的に求めたところ、最短で約時間となります。この時間は、油中汚染物が均一になるために必要とする時間であり、この時間を経過すれば、油が入れ替わっていても再分析の結果から状態の傾向を確認することが可能となります。油槽内の清掃潤滑油が汚染されていることから、油槽内は汚染されていると思われます。更油をする際には、油槽内を清掃し、更油する新油もNAS級程度の清浄な潤滑油を更油することを推奨します。フェログラフィー異常摩耗の早期発見パラメータとして摩耗粒子を定量化して評価するフェログラフィーのIs値は、潤滑状態が正常なの乗でした。摩耗粒子の形態で比較的多く観察された粒子は、潤滑状態が正常な場合に発生する摩耗粒子異物の噛み込みにより発生する切削粒子でした。これらの摩耗粒子が観察された場合、潤滑部で発生している摩耗形態は、正常なマイルド摩耗異物による切削摩耗であり、そして局部的ではあるものの高圧・高温の箇所が発生していることも分かります。摩耗形態の中でも切削摩耗は摩耗進行速度が速く、転がり軸受でこの摩耗形態が発生した場合には寿命が分の程度に低下することも知られており、切削摩耗により生じた軌道面の損傷が起点となって転がり軸受の寿命となるフレーキングに進展することから傾向監視による経過監視が必要です。Iカップリング発光分光分析供試の潤滑油を分析した結果、検出された金属元素は、SOAPの結果表に示すように、鉄、鉛、銅、錫、亜鉛、ケイ素、ナトリウムが検出されました。これらの検出された金属元素から発生箇所を推定すると鉄、鉛、銅、錫、亜鉛・軸受等ケイ素、ナトリウム・外部混入異物であると思われます。このうち、機械部品が摩耗したと思われる元素はのグループです。SOAP／D－SOAPで銅が比較的多く検出されました。銅を使用した箇所は、転がり軸受では保持器が考えられますが、型番から保持器ではないことから、オイルリングなどが考えられます。オイルリングであった場合、摩耗が進行するにつれて、オイルリングが円滑に回転し難い状況が発生します。その結果、潤滑油のかき揚げ量が減少し、軸受軌道面で油膜切れを引き起こす可能性があります。計数汚染度は当社推奨の管理限界値に到達していました。フィルタ表面の異物観察で金属片、鉄錆等が観察されたことから、汚染度が高い要因は、摩耗と外部混入異物の影響と思われます。粘度、水分、全酸価、IR、RBOTの各データは良好でした。尚、RBOTは、新油値に比較して大きな値であり減少傾向は確認されませんでした。このことから、酸化防止剤の消耗は確認されず、この油は継続使用可能な状態にあると判断できました。
報告№104-0180 | 分析№104-01336 | 104-01336 | 分析の結果、摩耗粒子形態観察で金属表面の微小突起、異物の噛み込みにより発生する切削粒子がやや多く観察され、D-SOAPの結果、軸受メタルの摩耗が確認されました。切削摩耗は、摩耗進行速度が速く注意が必要です。～ヶ月後に再分析を実施し、摩耗の進行状況を確認されることを推奨します。これらのことは、フェログラフィーの摩耗粒子形態観察の結果、金属表面の微小突起、異物の噛み込みにより発生する切削粒子、金属接触が厳しい場合に発生するシビア粒子、摩擦熱が高い場合に発生する黒錆がやや多く観察されたことSOAPの結果、メタルの主成分である鉛がppm、D－SOAPの結果、メタルの主成分である鉛がppm、錫が、オイルリングの主成分の銅が検出されたこと以上のことから判断しました。尚、軸受の使用限界を推定するため、軸受の直径及び幅、油量、回転数、軸受メタルの種類をお知らせ下さい。
報告№108-5064 報告№108-5064 | 分析№108-02415 分析№108-02415 | 108-02415 | トライボ診断の結果、泡立ち試験を除く項目は良好です。泡立ち試験の結果は、一般的には消泡性能が低くいと判断できる値の-ですが、新油値の-と同レベルにあったため、良好と判断します。機器の潤滑状態潤滑状態指数はの乗と濾過設備のない機器であれば正常な潤滑状態にあると判断できますが、ギヤボックスの油系統にはインラインフィルタとオフラインフィルタがあり、μmサイズ以上の粒子の大部分は捕捉され、異常な摩耗状態が発生したとしても正常な潤滑状態にあると誤認してしまう可能性があります。そこで、フィルタが設置されていない場合の潤滑状態を、一般的なフィルタの効率である.と仮定し、粒子の発生状況から潤滑状態を推定しました。その結果、ギヤは継続使用可能な状態にあると思われますが、潤滑状態指数は摩耗がやや厳しい状態であるの乗領域にあると推定できました。推定結果は、フィルタの濾過効率を仮定して求めたものですが、フィルタがない状態では油中の粒子濃度は現在より高いことは明らかです。そのためヶ月後に再度分析を実施し、摩耗進行の有無をチェックすることを推奨します。尚、フィルタの捕捉の影響による誤認を避けるため、これまでの採油箇所に加え、インラインフィルタやオフラインフィルタの捕捉物も分析し、その結果から潤滑状態を評価することを提案します。フィルタ捕捉物の分析を実施する際には、フィルタ使用時間の情報をご提供いただけますようお願い致します。泡立ち試験の結果、消泡性能が低いと判断できる値であるものの、新油と同レベルにあると判断します。粘度は良好。粘度はmm/sと新油値mm/sに比較して、粘度変化率は-％で、当社推奨の管理限界値である±％以内にあり、良好と判断します。粘度は.mm/sです。粘度は.mm/sです。粘度指数はです。粘度指数はです。泡立ち試験は-です。泡立ち試験は-と新油と同レベルにあり、消泡性能が新油と同レベルにあると判断します。水分は良好。水分はと当社推奨の管理限界値の以下であり、良好と判断します。全酸価は良好。全酸価はmgKOH/gと新油値mgKOH/g以内にあり、良好と判断します。機器の潤滑状態摩耗粒子の形態観察の結果、ギヤ歯面の疲労摩耗で発生したと推定されるμmサイズの摩耗粒子が観察されています。μmサイズの摩耗粒子が観察されています。異常摩耗の早期発見パラメータである潤滑状態指数がの乗と良好の範囲にあるものの、摩耗粒子の形態観察の結果、ギヤ歯面の摩耗で発生したμmサイズの摩耗粒子が観察されています。
報告№108-6013 報告№108-0125 | 分析№108-00576 分析№108-00736 | 108-00736 | 軸受の潤滑状態を確認する。分析の結果、SOAP／D－SOAPで鉄、銅が多く検出され、摩耗粒子の形態観察で～μmサイズの銅合金が観察されました。銅を使用した箇所、例えば転がり軸受の保持器などが考えられますが、型番から保持器に銅を使用していないことが分かりました。その他で銅を使用した箇所がないかを確認し、摩耗箇所を特定することを推奨します。また、今後これらの銅合金が軌道面に噛み込み、噛み込み傷が起点となってフレーキングに進展することが懸念されるため、定期的に分析を実施することを併せて推奨します。報告書の管理表中に示しているSOAP／D－SOAPは、グリース潤滑の場合、摩耗粒子が均一に分散していないため、測定値が大きく変動することがありますので参考値としてお考え下さい。
報告№109-09136 報告№111-00053 | 分析№109-001160 分析№111-000204 | 111-000204 | 更油からの使用時間をもとに潤滑油の余寿命を評価したところ、潤滑油は次回定検まで使用可能と判断できました。次回定検時に更油を実施しない場合は、酸化安定度を知るための分析を実施し、余寿命を確認することを推奨します。酸化安定度はminであり、当社推奨の管理限界値のmin以上であることから、良好と判断します。
報告№109-09136 報告№112-00022 | 分析№109-001160 分析№112-000049 | 112-000049 | 潤滑油および軸受は継続使用可能な状態にあると判断します。前回に比較してSOAP／D－SOAPの結果で、鉄および錫濃度に変化はありませんでした。Is値は異常摩耗の早期発見パラメータのつで、摩耗粒子を定量化するために用います。今回のIs値はの乗から変化はなく、潤滑状態は正常と判断できます。前回に比較して計数汚染度はNAS級からNAS級にランク減少し、良好でした。．前回同様にIR、RBOTの各データは良好でした。
報告№109-09501 報告№109-09501 | 分析№109-003112 分析№109-003112 | 109-003112 | ちょう度値はと新グリース値に比較して上昇し、当社推奨の管理上限値であるを超えていることから、軟化していることが分かりました。軟化したグリースを使用した場合、グリースの漏洩や油膜切れが発生することが懸念されるため、グリースを交換されることを推奨します。有機物・有機化合物を分析する赤外線吸収スペクトル分析の結果、検出されたピークには新グリースと異なるピークが検出されました。グリースは以下の対策が必要です。グリースを交換されることを推奨します。グリース名が違うか、或いは、異種グリースが混入した可能性が考えられますので、グリース名、異種グリース混入の可能性を確認する必要があります。≪状態監視とパラメータ≫分析の目的および各分析のパラメータは以下の通りです。特性低下目的：グリースの分析結果から、グリースの物理的性状や劣化傾向などを確認する。全酸価JISK赤外線吸収スペクトルJISKちょう度JISK滴点JISK摩耗目的：グリース中の摩耗粒子を分析する事により、回転・摺動部の潤滑状態、摩耗劣化の程度、余寿命などを解析する。摩耗診断電子顕微鏡観察JISKX線マイクロアナリシス油中金属濃度）JISK≪分析結果≫特性低下全酸価：良好全酸価.mgKOH/gは新油値の.mgKOH/g以内にあることから問題は無いと判断します。赤外線吸収スペクトル：良好ちょう度：良好ちょう度値と当社推奨の管理限界値であるを超えていました。滴点：良好滴点はと新油値のに比較し高いものの問題は無いと判断します。摩耗摩耗診断電子顕微鏡観察・X線マイクロアナリシス：今回は実施していません。油中金属濃度：今回は実施していません。
報告№107-0389 報告№107-0389 | 分析№107-02030 分析№107-02030 | 107-02030 | トライボ診断を実施し、、汚染状態、潤滑状態を確認する。分析の結果、計数汚染度がNAS級とやや高い値でした。摩耗粒子形態観察およびフィルタ写真で鉄錆、砂、銅合金が多く観察され、D－SOAPで鉄、錫、銅が検出されたことから、汚染の要因は、鉄を使用した箇所、軸受メタルおよびオイルリングの摩耗、外部から混入したと思われる異物によるものと考えられました。今後、オイルリングにより潤滑油を適正にかきあげることが出来なくなるなどの原因で油膜切れを発生させること、これらの異物が軸受摺動面に噛み込み摩耗が進行することが懸念されるため、日常点検の際にオイルリングの回転状況を確認するとともに、ヶ月後に再度分析を実施し、摩耗の進行状況を確認されることを推奨します。これらのことは、D－SOAPの銅、鉄および錫が検出されたこと異常摩耗の早期発見パラメータであるフェログラフィーのIs値がの乗と良好の範囲にあるものの、摩耗粒子形態観察の結果、外部から混入したと思われる鉄錆、砂が観察されたことフィルタ写真で銅合金が多く見られたことを示す粘度、水分、全酸価、IRの各データが良好の範囲にあること以上のことから判断しました。は良好と判断します。粘度は良好と判断します。粘度はmm/sと新油値mm/sに比較して、粘度変化率は+％で、当社推奨の管理限界値である±％以内にあり、良好と判断します。水分は良好と判断します。水分はppmと当社推奨の管理限界値の以下であり、良好と判断します。全酸価は良好と判断します。全酸価は.mgKOH/gと新油値.mgKOH/g以内にあり、良好と判断します。IRの結果、良好と判断します。IRの結果、油劣化の兆候を示すカルボン酸の吸収が確認されていないことから、良好と判断します。計数汚染度はやや高い値でした。計数汚染度はやや高い値でした。計数汚染度はNAS級と当社推奨の管理限界値のNAS級以内にあるものの、やや高い値でした。重量汚染度は良好と判断します。重量汚染度は.mg/mlと当社推奨の管理限界値のmg/ml以内であり、良好と判断します。機器の潤滑状態摩耗粒子形態観察の結果、外部から混入したと思われる鉄錆、砂が観察されました。SOAPの結果は良好です。SOAPの結果、銅、亜鉛が共にppm検出されました。軸受の摩耗を示す錫は検出されていないことから、良好と判断します。D－SOAPの結果、軸受の摩耗を示す錫が微量検出されました。D－SOAPの結果、鉄が、銅が、クロム、アンチモンが共に、軸受の摩耗を示す錫が、亜鉛が、外部から混入したと思われるカルシウムが、ナトリウムが、アルミニウム、マグネシウムが共に検出されました。フェログラフィーの結果、外部から混入したと思われる鉄錆、砂が観察されました。異常摩耗の早期発見パラメータであるフェログラフィーのIs値がの乗と良好の範囲にあるものの、摩耗粒子形態観察の結果、外部から混入したと思われる鉄錆、砂が観察されました。
報告№109-09136 報告№114-00150 | 分析№109-001160 分析№114-000458 | 114-000458_date140625 | 潤滑油の劣化は確認されなかったものの、油中の汚染度が高い値でした。今後、油中の夾雑物が潤滑部に噛み込み、摩耗が進行することが懸念されます。対象設備は、継続使用可能な状態であると判断します。但し、今後の摩耗推移を確認するためにも定期的な傾向監視を継続することが必要です。更油油中の汚染度が高いことから、摩耗粒子や異物等の夾雑物が潤滑部に噛み込むことによる摩耗の進行が懸念されるため、更油を推奨します。更油をする際には、油槽内を清掃し、更油する新油もNAS級程度の清浄な潤滑油を更油することを推奨します。定期的な分析今後の摩耗推移を監視するため、定期的な分析実施を推奨します。診断結果粘度粘度は、mm/sと新油値のmm/sに比較して粘度変化率が-.％となっており、当社推奨の管理限界値以内であり、良好です。水分はppmと当社推奨の管理限界値以下であり良好です。酸価・IR酸化劣化の進行度は、酸価、IRの結果から総合的に判断します。酸価は、.mgKOH/gと当社推奨の管理限界値.mgKOH/g以下であり、IRで油の酸化劣化により発生するカルボン酸の吸収が確認されないことから、酸化劣化していないと判断します。計数汚染度計数汚染度はNAS級を上回っており、当社推奨の管理限界値NAS級を超えていました。フィルタ残渣に鉄錆、砂等が確認されたことから、汚染度が高い要因は外部混入異物の影響と思われます。重量汚染度は、.mg/mlと当社推奨の管理限界値mg/ml以下であり、良好です。異常摩耗の早期発見のパラメータであるIs値はレベルとやや高い値でした。また、潤滑部の摩耗が認められたため、定期的に潤滑油分析を実施し、摩耗推移を監視することが有用と考えます。フェログラフィーで観察された代表的な粒子は以下の通りです。黒錆・潤滑状態がやや厳しい凝着摩耗により発生。局部的な厳しい金属接触と高い摩擦熱が発生していたことを示します。鉄錆、砂等・外部から混入したと考えられます。黒錆は、摩擦面が将来的に異常摩耗へ進展する可能性を示唆しているため、傾向監視が有用と思われます。詳細は、別紙傾向監視が必要な摩耗粒子をご覧ください。
報告№109-09341 報告№109-09341 | 分析№109-002385・2386 分析№109-002385・2386 | 109-002385_2386 | 結論精密な濾過を推奨します。潤滑油を濾過する場合、弁体への異物噛み込みを予防するためにもμm以下のサイズでも濾過できるような精密な濾過機を使用して濾過を実施し、濾過後に清浄度を確認するとともに、予防保全を目的として年に～回程度は清浄度を確認することを推奨します。汚染粒子数は試料共にNAS級以上と汚染されています。汚染粒子数は逆止弁前・後共にNAS級以上と汚染されています。汚染物重量汚染物重量は逆止弁前がmg/ml、逆止弁後が.mg/mlでした。摩耗観察された摩耗粒子は、μm以下の鉄系摩耗粒子、異物の噛み込みなどで発生する切削粒子、金属接触が厳しい場合に発生するシビア粒子が比較的多く観察されました。摩耗粒子逆止弁前異常摩耗の早期発見パラメータであるフェログラフィーのIs値がの乗とやや高く、摩耗粒子の形態観察の結果、μm以下の鉄系摩耗粒子、異物の噛み込みなどで発生する切削粒子、金属接触が厳しい場合に発生するシビア粒子が比較的多く観察されました。逆止弁後異常摩耗の早期発見パラメータであるフェログラフィーのIs値がの乗と高く、摩耗粒子の形態観察の結果、μm以下の鉄系摩耗粒子、異物の噛み込みなどで発生する切削粒子が比較的多く観察されました。金属濃度SOAP逆止弁前金属濃度SOAPの結果、鉄、鉛、ニッケル、錫、油の添加剤成分であるリン、亜鉛、カルシウム、マグネシウム、外部から混入したと思われるケイ素、アルミニウムが検出されました。逆止弁後金属濃度SOAPの結果、鉄、鉛、銅、ニッケル、油の添加剤成分であるリン、亜鉛、カルシウム、マグネシウム、外部から混入したと思われるケイ素、アルミニウムが検出されました。金属濃度酸溶解法逆止弁前金属濃度酸溶解法の結果、鉄、油の添加剤成分であるリン、亜鉛、カルシウム、外部から混入したと思われるアルミニウム、ナトリウムが検出されました。逆止弁後金属濃度酸溶解法の結果、鉄、錫、油の添加剤成分であるリン、亜鉛、カルシウム、外部から混入したと思われるアルミニウム、ナトリウムが検出されました。
報告№105-0014 | 分析№105-00137 | 105-00137 | 前回の濾過後の汚染度データがNAS級と濾過前のNAS級に比較してランク高い値を示していました。今回は、これを受け、濾過後の汚染度が高かった原因を確認するため、約ヶ月経過した時点で再度採油を行い、計数汚染度分析を実施しました。その結果、前回に比較して計数汚染度がNAS級から今回はNAS級となりランク減少していることが確認されました。このことから、前回の濾過後の汚染状態が悪かった原因は、濾過前と濾過後の試料油が入れ替わった。濾過後の採油時に誤って外部から混入した。このつの原因のいずれかであると考えられました。
報告№109-09136 報告№113-00589 | 分析№109-001160 分析№113-002483 | 113-002483 | 潤滑油の粘度低下が確認されたことから、油膜切れによる摩耗の発生が懸念されます。対象設備は継続使用可能な状態にあると判断します。更油潤滑油の粘度低下が確認され、油膜切れによる摩耗の発生が懸念されることから、更油を推奨します。定期的な分析今後の摩耗推移を監視するため、定期的に分析を実施することを推奨します。異常摩耗の早期発見のパラメータであるIs値は、前回同様レベルと、正常でした。但し、潤滑部の摩耗が認められたことから、定期的に潤滑油分析を実施し、摩耗推移を監視することが有用と考えます。固形カルシウム化合物の生成D-SOAPでカルシウムがppm検出されました。この固形カルシウムは、潤滑油に混入した燃焼ガス中の酸成分がカルシウム添加剤と中和反応して生成される比較的硬い化合物のため、摺動面に噛み込み、切削摩耗が進行することが懸念されます。燃焼ガスの混入原因は、ピストンリングとシリンダライナの摩耗により発生したギャップと考えられます。詳細は、別紙固形カルシウム化合物の生成をご覧ください。銅を使用した箇所の溶出・摩耗SOAPの結果、銅がppm検出されました。当該設備の様に亜鉛系添加剤が含まれる潤滑油を使用した場合、潤滑系統内で銅が亜鉛系添加剤の影響により腐食、溶出することが知られています。今回検出された銅は、この溶出と摺動部の摩耗により発生したものと考えられます。今後、別紙鉱油の酸化に対する金属触媒の影響に示すように濃度の増加に伴い酸化速度が速まる可能性があります。重量汚染度は.mg/mlでした。n-ペンタン不溶解分n-ペンタン不溶解分は<.mass%でした。水分、酸価、塩基価の各データは、前回同様に良好でした。粘度粘度は、.mm/sと新油値のmm/sに比較して粘度変化率が-％となっており、当社推奨の管理限界値である±％を超えていました。ディーゼルエンジンオイルの粘度低下は、別紙エンジンオイルの粘度低下メカニズムを御覧下さい。
報告№108-0387 報告№109-09106 | 分析№108-02609 分析№109-001015・1016・1017 | 109-001015_1016_1017 | タービン駆動給水ポンプ制御用油フィルタの差圧が上昇傾向を示した。制御用油フィルタの差圧の上昇傾向が確認された原因を調査する。原因調査のため、別紙図に示すタービン油系系統概略図のとおり主油タンクRFリン－TタンクAA系制御油フィルタの箇所から採油を実施しました。これらの試料を分析した結果、計数汚染度が試料およびがNAS級と清浄でしたが、試料がNAS級と汚染されていることが確認されました。NAS級に汚染されていた試料油中の汚染物をフェログラフィーおよびSOAP／D－SOAPにより分析した結果、外部から混入した砂などの異物フリクションポリマ摩耗粒子が確認され、D－SOAPの結果からは、添加剤成分である亜鉛が比較的多く検出されました。また、SEMおよびXMAの結果、写真の測定№、ならびに写真の測定№、に示すように亜鉛、ナトリウム、硫黄を含む粒子が確認されたことから、D－SOAPで検出された亜鉛は油の添加剤成分が析出してスラッジ化したものと思われます。以上のことから、差圧上昇が確認された制御油用フィルタ手前から採取した試料油中の汚染物には、添加剤成分が析出したスラッジ外部から混入した異物そして摩耗粒子であることが確認されました。これらの分析結果から、制御油用フィルタの差圧の上昇傾向がみられた原因は、添加剤成分が析出したスラッジ外部から混入した異物摩耗粒子などの油の汚染物が、部分的にフィルタの目詰まりを発生させていた可能性があると思われました。
報告№108-5071 報告№111-00598 | 分析№108-02721 分析№111-002823 | 111-002823 | 潤滑油は継続使用可能な状態にあると判断します。但し、消泡性能が低下していることから、以下の対策を推奨します。追加分析消泡性能が低下した場合、ギヤ歯面での油膜形成に影響が出て摩耗が進展することがありますので、フェログラフィーおよびSOAP-Tを追加して摩耗により発生する油中金属濃度や潤滑状態を確認することを推奨します。泡立ち試験泡立ち試験の結果は、一般的には消泡性能が低下していると判断できる値の-でしたが、前回同様に新油値の-であるのに比較して高い値であったことから、消泡性能が低下していることが分かりました。今後の使用状況によっては油の酸化劣化が進行したり、ギヤ歯面およびベアリング軌道面で油膜切れが発生したりする場合があるため、消泡剤の添加による消泡性能の改善など何らかの対応が必要になると思われます。分析結果泡立ち試験の結果、消泡性能が低下していました。粘度粘度は.mm/sと新油値mm/sに比較して、粘度変化率は-.％で、当社推奨の管理限界値である±％以内にあり、良好と判断します。泡立ち試験泡立ち試験は-と新油値に比較して高い値でした。水分はppmと当社推奨の管理限界値の以下であり、良好と判断します。全酸価全酸価は.mgKOH/gと新油値.mgKOH/gに比較して高いものの、IRの結果で油劣化の兆候を示すカルボン酸の吸収が確認されていないことから、良好と判断します。
報告№109-09136 報告№113-00623 | 分析№109-001160 分析№113-002676 | 113-002676 | 潤滑、汚染状態は良好の範囲にあることから、現在のところ、潤滑油は継続使用可能な状態にあると考えられます。潤滑油の余寿命を求めた結果、年月まで使用可能と推定されました。前回の更油日が年月であることから、更油日から起算すると、潤滑油は約年ヶ月使用可能と推定されます。尚、対象設備は継続使用可能な状態にあると判断します。異常摩耗の早期発見のパラメータであるIs値は、前回の-レベルから変化はなく、正常です。また、異常摩耗の兆候を示す摩耗粒子が顕著に観察されなかったことから、は良好と判断します。計数汚染度は前回のNAS級からNAS級にランク上昇しているものの、当社推奨の管理限界値以下であり、良好です。重量汚染度は.mg/mlから.mg/mlと大きな変化はなく、当社推奨の管理限界値以下であり良好です。粘度、水分、酸価、IR、RBOTの各データは良好です。尚、別紙RBOTの減少傾向から油の余寿命を求めた結果、対象の潤滑油は年月まで使用可能であると推定されました。
報告№109-09136 報告№113-00641 | 分析№109-001160 分析№113-002873 | 113-002873 | 粘度および消泡性能の低下が確認されました。今後は障害予防を目的に以下の対策を推奨します。更油、或いは、部分更油粘度が低下していたことから、今後適正な粘度範囲外で使用した場合、ギヤ歯面やベアリング軌道面で油膜切れが発生し、摩耗が進行することが懸念されるため、更油、或いは、部分更油を推奨します。追加分析消泡性能が低下した場合、ギヤ歯面での油膜形成に影響が出て摩耗が進展することがありますので、フェログラフィーおよびSOAP-Tを追加して摩耗により発生する油中金属濃度や潤滑状態を確認することを推奨します。粘度粘度はmm/sと新油値mm/sに比較して、粘度変化率は-％で、前回同様に当社推奨の管理限界値である±％を超えていました。今後、適正な粘度範囲で使用していない場合、ギヤ歯面やベアリング軌道面で油膜切れが発生し、摩耗が進行することが懸念されます。泡立ち試験泡立ち試験の結果は、-と新油値が-であるのに比較して高い値となっていたことから、消泡性能が低下していることが分かりました。今後の使用状況によっては油の酸化劣化が進行したり、ギヤ歯面およびベアリング軌道面で油膜切れが発生したりする場合があるため、消泡剤の添加による消泡性能の改善など何らかの対応が必要になると思われます。分析結果粘度および消泡性能が低下していることが確認されました。粘度粘度はmm/sと新油値mm/sに比較して、粘度変化率は-％で、当社推奨の管理限界値である±％を超えていました。泡立ち試験泡立ち試験は-と新油に比較して高い値でした。水分はppmと当社推奨の管理限界値の以下であり、良好と判断します。酸価はmgKOH/gと新油値mgKOH/g以下にあり、良好と判断します。
報告№107-0366 報告№110-00770 | 分析№107-01900 分析№110-003708 | 110-003708 | 濾過前の試料油を分析した結果、RBOTが前回のminからminにmin低下していました。このまま継続使用した場合、この減少傾向から限界値に到達するのは、別紙図RBOTの減少傾向に示すように年月と推定されました。今後、酸化防止剤が減少することで基油の劣化が進行することが予想されます。これらの障害発生に対する弊害を勘案の上、ヶ月後に再分析を実施し、油の余寿命の低下傾向を確認するとともに、更油計画の作成を推奨します。
報告№109-09136 報告№112-00643 | 分析№109-001160 分析№112-002875 | 112-002875 | 分析の結果、油の劣化は確認されていないものの、粘度は当社推奨の管理限界値以下であり、IRの結果で新油と使用油のスペクトルパターンが一致していない箇所が確認されました。異種油の混入、または油名が違う可能性がありますので、以下の対策を推奨します。減速機減速機は継続使用可能な状態にあると判断します。但し、ギヤ歯面や軌道面では局部的に高圧・高温の箇所が発生していることから、以下の対策を推奨します。異種油の混入および油名の確認分析データから新油と一致しないデータが確認されたことから、異種油の混入または油名が違っている可能性があります。油は設備の条件にあった適正な性能のものを使用することが重要であるため、異種油の混入の有無、油名を再確認することを推奨します。定期的な分析および分析周期の検討定期的に分析を実施することにより、データの変化から異常の兆候を早期に発見することが可能となります。また、今回は対象設備の初回分析であるため、あと最低でも回分析を実施し、分析データの変化から今後の分析周期を検討することを推奨します。今後、摩耗の進行が懸念されるため、出来るだけ早めに回目の分析を実施することを推奨します。はフェログラフィーおよびSOAP-Tの結果から総合的に判断した結果、継続使用は可能ですが、機器の機能を保持するためにも傾向管理が有用と考えます。フェログラフィー【定量分析：Is値】Is値は異常摩耗の早期発見パラメータのつで、摩耗粒子を定量化するために用います。今回のIs値はの乗とやや高い値でした。フェログラフィー【定性分析：摩耗粒子および摩耗形態観察】分析結果から比較的多く観察された摩耗粒子は、以下の通りでした。フリクションポリマ・局部的に高圧・高温となる場合に発生。Iカップリング発光分光分析【SOAP-T】検出された金属元素から発生箇所を推定すると、以下の通りでした。鉄、銅、ニッケル、亜鉛・ギヤ、軸受等リン・添加剤カルシウム、バリウム、ナトリウム・外部混入異物SOAP-Tの結果、リンが検出されませんでした。当社にある新油モービルギヤのデータには、リンが添加剤として含まれていることから、異種油の混入、または油名の誤りなどが考えられます。は良好と判断します。計数汚染度計数汚染度は、NAS級と当社推奨の管理限界値NAS級以下であり、良好と判断します。重量汚染度は、mg/mlでした。光学顕微鏡写真重量汚染度で濾過したフィルタ表面上の夾雑物を光学顕微鏡で観察した結果、茶褐色の粘ちょう物、金属片、鉄錆等が観察されました。粘度は当社推奨の管理限界値以下であり、IRの結果で新油と使用油のスペクトルパターンが一致していない箇所が確認されました。粘度粘度は、mm/sと新油値mm/sに比較して、粘度変化率は-％で、当社推奨の管理限界値である±％を超えていました。適正な粘度範囲で使用していない場合、潤滑部で油膜切れが発生し、摩耗の進行に繋がることが懸念されます。水分は、ppmと当社推奨の管理限界値の以下であり、良好と判断します。酸価は、.mgKOH/gと新油値.mgKOH/g以下であり、良好と判断します。IRIRの結果、新油と使用油のスペクトルパターンが一致していない箇所が確認されました。
報告№105-0405 | 分析№105-02653 | 105-02653 | トライボ診断を実施し、油劣化・汚染・軸受劣化状態を評価することによって、試運転後の摩耗進行状況を把握すると共に、異音の原因を確認することを目的とした。分析の結果、計数汚染度、重量汚染度が共に当社推奨の管理限界値を超えていた。異常摩耗の早期発見パラメータであるフェログラフィーのIs値がの乗と高く、摩耗粒子の形態観察では、異物の噛み込みにより発生する切削粒子や、金属接触が厳しい場合に発生するシビア粒子が観察されている。SOAP／D－SOAPでは、鉄および錫が検出されていることから、汚染度が高い原因は、シリンダ摺動部およびクランクメタル摺動面に異物が噛み込み、この影響で油膜切れが発生して厳しい金属接触になり摩耗が発生したためと考えられた。さらに、音の原因を分析の結果から検討した結果、摩耗粒子の形態観察結果からピストンリングとシリンダ摺動面やクランクメタル部など、油膜切れによる金属接触音などが異音として発生している可能性が考えられた。観察された摩耗形態の中でも切削摩耗は、特に摩耗進行速度が速く注意が必要である。今後、更に摩耗が進行することが懸念されるため、更油を実施し汚染度を改善されることを推奨する。これらのことは、計数汚染度がNAS級以上、重量汚染度がmg/mlと共に当社推奨の管理限界値を超えていたこと異常摩耗の早期発見パラメータであるフェログラフィーのIs値がの乗と高く、摩耗粒子形態観察の結果、異物の噛み込みにより発生する切削粒子、金属接触が厳しい場合に発生するシビア粒子が観察されたことSOAP／D－SOAPの結果、鉄が多く検出され、錫も検出されたこと以上のことから判断した。
報告№101-8105 | 分析№101-02456 | 101-02456 | 分析の結果、計数汚染度はNAS級でしたが、本試料油の採油が主機停止後時間程度経過していたため、粒子は沈降し、粒子濃度の若干低い部分を採取していると考えられました。そのため、粒子の減少を考慮する必要があります。沈降の状態を考慮した結果で、計数汚染度を求めると計数汚染度はNAS級となります。このことから、沈降前の汚染状態は、NAS級と管理限界値内にあると考えられ、且つ、フェログラフィーの結果から、スラストランナーとスラストメタル間で軽い金属接触があったことを示す摩耗粒子は見られるものの、厳しい接触があったことを示す摩耗粒子は観察されていないことから、潤滑状態は良好と判断します。但し、今回の採油が主機停止後時間程度経過しており、採油条件が最適とはいえない状況であります。適切な採油状況での採油の結果で再分析し、判断する必要があります。採油は、主機運転中、または、主機停止直後に再度採油し分析を実施されることを推奨します。採油周期は、摩耗粒子濃度が飽和する運転時間時間経過すれば、いつでも採油が可能な状態になりますので、次回採油は、運転時間が時間経過した時点で採油されることを併せて推奨します。尚、分析データを解析する際に必要となるメタル温度、油温の記録、油量、メタルのサイズが確認できる詳細な図面等をご提供いただけますようお願いいたします。
報告№107-6034 | 分析№107-02719 | 107-02719 | 初期試験を実施した結果、観察された摩耗粒子から本試料には初期のなじみ摩耗が発生していたと考えられました。今回のようになじみ過程でシビア粒子が観察された場合は、なじみ過程が正常に終了していない場合があり、異常摩耗に進展することも懸念する必要があります。なじみ過程が正常な状態で終了した場合、シビア粒子は観察されることが少なく、従って、今回のなじみ過程では、局部的な金属接触がごく一部で発生したと考えられます。この接触が、既に正常な状態に推移しているか、或いは、進行しているのかを確認するため、発電機が連続運転を行っている場合は、ヶ月毎にあと回の精点Bを実施されることを推奨します。これらのことは、異常摩耗の早期発見パラメータであるフェログラフィーのIs値がの乗と良好の範囲にあるものの、摩耗粒子形態観察の結果、金属接触が厳しい場合に発生するシビア粒子がやや多く観察されたことD－SOAPの結果、鉄が、メタルの主成分である錫が検出されたこと以上のことから判断しました。
報告№109-09136 報告№110-00300 | 分析№109-001160 分析№110-001182 | 110-001182 | 診断経緯・トライアル分析・排水ポンプは、設置以来一度も排水処理は行われていない。診断目的今回のトライアル分析は、設備提供の協力をいただいた稼働率の低い設備からエンジン油を採油し、分析結果から設備のコンディションを確認することを目的とした。分析結果水分は当社推奨の管理限界値を超えていました。粘度粘度はmm/sと新油値mm/sに比較して、粘度変化率は-.％で、当社推奨の管理限界値内にあり、良好と判断します。水分はppmと当社推奨の管理限界値のを超えていました。全酸価全酸価はmgKOH/gと新油値mgKOH/gに比較して高いものの、IRの結果で油劣化の兆候を示すカルボン酸の吸収が確認されていないことから、良好と判断します。全塩基価全塩基価はmgKOH/gと当社推奨の管理限界値.mgKOH/g以上であることから、良好と判断します。IRIRの結果、新油スペクトルと一致し、且つ、油劣化の兆候を示すカルボン酸の吸収が確認されていないことから、良好と判断します。計数汚染度計数汚染度はNAS級以上と汚染されていました。重量汚染度はmg/mlでした。粒度分布粒度分布は.～.μmの範囲にあり、.μmにピークが確認されました。機器の潤滑状態SOAPによる油中金属濃度の結果、摩耗または溶出により発生した鉛、銅が比較的多く検出されました。SOAPによる油中金属濃度SOAPによる油中金属濃度の結果、鉄、鉛、銅、錫、油の添加剤成分であるリン、亜鉛、カルシウム、外部から混入したと思われるケイ素、アルミニウム、マグネシウムが検出されました。SOAPによる油中金属濃度SOAPによる油中金属濃度の結果、鉄、錫、油の添加剤成分と思われるリン、カルシウム、外部から混入したと思われるアルミニウム、ナトリウムが検出されました。摩耗粒子診断摩耗粒子診断の結果、異常摩耗の早期発見パラメータであるIs値がの乗とやや高く、潤滑状態が正常な場合に発生する摩耗粒子が比較的多く観察されました。Iカップリング発光分光分析摩耗状態は、潤滑油中に含まれる金属成分と濃度、そして摩耗粒子の形態等を調査し、その結果で評価します。金属元素と濃度の分析は、試料油を以上の高温で発光させ、その光を分光器で分光し、分光によって得られた光の強度と金属固有の波長とから元素を特定するIカップリング発光分光分析法を用います。今回の試料はディーゼルエンジン油でしたが、検出された金属元素は、SOAPの結果表に示すように、鉄、鉛、銅、錫、リン、亜鉛、カルシウム、アルミニウム、ケイ素、ナトリウム、マグネシウムでした。これら検出された金属元素から発生箇所を推定すると、鉄、鉛、銅、錫・エンジン部品リン、亜鉛、カルシウム・オイル添加剤アルミニウム、ケイ素、ナトリウム、マグネシウム・外部混入異物であると思われます。このうち、機械部品が摩耗して検出される元素はのグループです。エンジン内部の摩耗の箇所は、これらの結果と金属元素濃度の結果から、シリンダ、ピストンリング、クランクメタル等の潤滑部であると思われます。フェログラフィー摩耗粒子と摩耗形態分析の結果から観察された粒子は、潤滑状態が正常な場合に発生する摩耗粒子でした。潤滑部では、正常な潤滑状態のマイルド摩耗が発生していることがわかりました。潤滑状態異常摩耗の早期発見パラメータとして摩耗粒子を定量化して評価するフェログラフィーのIs値は、潤滑状態がやや厳しいの乗となっていました。前回の油入替から今回の採油まで年ヶ月経過していますが、その間の運転時間は時間でした。このことから、ヶ月当たりの運転時間が時間程度と考えることができます。仮に月に時間の稼働時間とすると、少なくとも月に度起動停止があると考えます。ここで注目すべき点は、ディーゼルエンジンの起動時と停止時の非常に短い時間ですが、必ず混合潤滑になりますので、今回確認された凝着摩耗は、この起動・停止時に発生したものと考えることができます。銅と鉛を使用した箇所の溶出・摩耗SOAPの結果表に示すように、鉛がppm、銅がppmに加えて錫がppm検出されました。これらの元素は、軸受で使用されている成分であり、特に銅と鉛を使用した部分は亜鉛系添加剤の反応の結果で溶出することが知られています。今回検出されたメタル成分は、この添加剤の反応による溶出と、油膜に入り込んだ異物によるメタル摩耗の両方で発生していると考えられます。ディーゼルエンジンのメタルは、設計上、油膜が正常に形成される流体潤滑が基本であることから、通常の使用においてメタルは摩耗しにくいと思われますが、今回の分析結果では、銅と鉛が検出されており、ケルメットなどの鉛を含む銅系の軸受材料が摩耗していることが分かりました。これは、メタルの潤滑部が流体潤滑になりにくい部分のあることを示唆していると考えることが出来ます。水分はppmと当社推奨の管理限界値を超えていました。今後、水分の影響でエンジン内部に錆が発生し、その影響で摩耗が発生する懸念があります。エンジンオイルを分析した結果、対象機器は継続使用可能と判断できますが、異常な摩耗の進行監視と予防処置として、以下の対策を推奨します。使用の初期段階で摩耗が発生し、その後なじんで摩耗は進行していないのか、あるいは初期段階から現在まで摩耗は進行し続けているのかを確認することが、今後の保全を計画する上で重要です。したがって、今後あと回分析を実施し、分析データの傾向から判断する必要があります。今後の分析も、今回同様に停止直後に採油することが望ましいと思われますが、理論的には運転時間が分以上経過している必要がありますので、この時間を参考に次回採油時期をご検討下さい。水分の影響で金属表面で腐食摩耗が発生し、発生した鉄錆等の粒子が潤滑部に噛み込み摩耗が進行することがありますので、更油または水分除去により、水分濃度を低下することを推奨します。
報告№108-8014 報告№108-8014 | 分析№108-02378 分析№108-02378 | 108-02378 | 年度実施の油質検査にて、計数汚染度、重量汚染度の項目が○○殿の管理値を外れたため、追跡調査を実施する。追跡調査は、トライボ診断により、汚染度、および機器の潤滑状態を確認することにより行う。今回の採油は、対象設備の停止中に給油口から実施しているため、油循環中に採油した場合に比較し、油中粒子の沈降の影響を受け、分析データが低濃度に出る可能性があります。今回の分析は以上のことを踏まえて結果を検討します。分析の結果、RBOTを除く項目は良好の範囲にあり、年度実施の油質検査で貴社管理値を超えたとなっている計数汚染度と重量汚染度は、良好な範囲にあることが判ります。これは、採油が発電機停止中に給油口から実施しているため、油中粒子が沈降し分析データが低めになっている可能性があります。一方、RBOTがminと新油値のminから約年でmin減少しています。この減少傾向を基に別紙図により限界値到達時期を推定したところ、その時期は年月と推定されます。現在の値では継続使用は可能な状態ですが、今後の使用状況によっては酸化防止剤の減少により劣化が急速に進み、添加剤の効果がなくなり基油の劣化に進展することも懸念されるため、ヶ月以内に再度分析を実施し、RBOTの減少率を確認されることが必要と判断します。尚、上述しましたように、今回の採油は停止中の採油であるため、運転中の採油に比較して汚染度は低めに出ている可能性があります。採油は、粒子の沈降の影響を少なくすることが重要であり、そのため油中粒子が均一な分散状態で実施されることを推奨します。
報告№104-0350 報告№104-0350 | 分析№104-02385 分析№104-02385 | 104-02385 | 分析の結果、全てのデータが良好であることから、この油は継続使用可能であり、潤滑状態も正常と判断します。尚、主機停止中に採油を実施しているため、油循環中の採油に比較して油中粒子が沈降して低濃度になっている部分を採油していると考えられます。したがって、油が循環している状態で採油を実施した場合に比較して、分析データが低くなり、異常な状態を見落としてしまう可能性がありますので、今後の採油は、停止直後、或いは、油循環中に採油を実施されることを推奨します。は良好と判断します。粘度は良好と判断します。粘度はmm/sと新油値mm/sに比較して、粘度変化率は+.％で、当社推奨の管理限界値である±％以内にあり、良好と判断します。水分は良好と判断します。水分はppmと当社推奨の管理限界値の以下であり、良好と判断します。全酸価は良好と判断します。全酸価は.mgKOH/gと新油値.mgKOH/gに比較して変化はなく、良好と判断します。IRの結果、良好と判断します。IRの結果、油劣化の兆候を示すカルボン酸の吸収が確認されていないことから、良好と判断します。RBOTの結果、良好と判断します。RBOTはminと当社推奨の管理限界値のmin以上であり、良好と判断します。は良好と判断します。計数汚染度は良好と判断します。計数汚染度はNAS級と当社推奨の管理限界値のNAS級以内であり、良好と判断します。重量汚染度は良好と判断します。重量汚染度は.mg/mlと当社推奨の管理限界値のmg/ml以内であり、良好と判断します。機器の潤滑状態機器の潤滑状態は正常と判断します。SOAPの結果は良好です。SOAPの結果、油の添加剤成分であるバリウムがppm検出されました。軸受の摩耗を示す錫は検出されず、良好と判断します。D－SOAPの結果は良好です。D－SOAPの結果、鉄、油の添加剤成分であるバリウム、外部から混入したカルシウムが共に、ナトリウムが検出されました。軸受の摩耗を示す錫は検出されず、良好と判断します。フェログラフィーの結果は良好です。異常摩耗の早期発見パラメータであるフェログラフィーのIs値が、のマイナス乗と良好の範囲にあり、潤滑状態は良好と判断します。
報告№109-09136 報告№111-00527 | 分析№109-001160 分析№111-002409 | 111-002409 | 潤滑油は継続使用可能な状態にあると判断します。但し、軸受メタルは既に鏡面状態になっている部分があり、今後も摩耗の進行を傾向監視するため、以下の対策を推奨します。定期的な分析フレッティング摩耗の進行を監視するため、定期的に分析を実施し、摩耗の進行状況を確認することを推奨します。傾向監視のための次回採油時期は、最短で約時間となります。この時間は、油中汚染物が均一になるために必要とする時間であり、この時間を経過すれば、再分析の結果から状態の傾向を確認することが可能となりますので、これを参考に次回分析時期を検討されることを提案します。軸受温度の確認停止直前に軸受温度の上昇が確認される場合、損傷の危険がありますので、その場合、軸受摺動面の点検が必要となります。軸受温度の変化に注意することを推奨します。フェログラフィー異常摩耗の早期発見パラメータとして摩耗粒子を定量化して評価するフェログラフィーのIs値は、前回のの乗から-に低下しており、潤滑状態が安定していることを示していました。摩耗粒子の形態で比較的多く観察された粒子は、潤滑状態が正常な場合に発生する摩耗粒子フレッティングにより発生する赤錆局部的に高圧・高温となる場合に発生するフリクションポリマでした。これらの摩耗粒子が観察された場合、潤滑部で発生している摩耗形態は、正常なマイルド摩耗微振動によるフレッティング摩耗であり、そして局部的ではあるものの高圧・高温の箇所が発生していることも分かります。フレッティングの発生要因は、スラストランナー固定部やスラストメタル台金部の鉄系材料が接合されたり、勘合されたりする部分から発生します。フレッティングによる赤錆が少量発生しても直ちに異常ではありませんが、場合によっては、発生した赤錆が軸受摺動面に噛み込み、摩耗を進行させる場合があります。フリクションポリマは、潤滑油が摺動面に押し込められ高圧状態になると同時に、圧縮熱により高温状態になった結果、基油自身が重合反応を起こし生成することが知られています。そのため、高圧高温状態の解消がなされなければ、潤滑油の劣化が進行し、粘度上昇に因る潤滑異常に進展する場合があります。軸受メタルの摩耗SOAP-Tの結果、軸受メタルの主成分である錫が前回よりも減少していました。今回の採油箇所が給油口であるのに対して、前回の採油箇所がドレン口であることから、錫濃度が減少した要因は、採油箇所の違いによるものと考えられます。採油方法は、前回は外部からの影響を受けたり、ドレン配管内に残留していたものの影響を受けた可能性があり、今回は外部からの影響を受けにくいことから、今回の錫濃度ppmと油量Lを基に再計算をしました。その結果、メタルの平均的な摩耗深さは.μmとなりました。メタルの初期の表面粗さをRmaxμmと仮定すると、軸受表面が鏡面状態になっている部分があることを示しています。今後、油膜が形成されにくくなり、軸受の損傷がしやすい状況になっていくと思われます。電子顕微鏡・X線マイクロアナリシス観察された粒子をSEM・XMAで詳細に分析した結果、粒子には鉄、錫、マンガンが比較的多く含まれており、成分割合から粒子は主に主軸および軸受メタル等から発生していると推定できました。Iカップリング発光分光分析供試の潤滑油を分析した結果、検出された金属元素は、SOAP-Tの結果表に示すように、鉄、銅、アンチモン、錫、リン、カルシウム、バリウム、ナトリウムでした。検出されたこれらの金属元素から発生箇所を推定すると鉄、銅、アンチモン、錫・軸受等リン、バリウム・オイル添加剤カルシウム、ナトリウム・外部混入異物であると思われます。このうち、機械部品が摩耗したと思われる元素はのグループです。前回に比較して計数汚染度はNAS級から等級に変化はなく、良好でした。前回に比較して粘度、水分、酸価、IRの各データは良好でした。分析結果は良好と判断します。粘度・○○管理基準値粘度はmm/sと新油値mm/sに比較して、粘度変化率は+.％で、管理基準値である±％以内にありました。水分はと○○管理基準値および当社推奨の管理限界値の以下であり、良好と判断します。酸価は.mgKOH/gと○○管理基準値の.mgKOH/g以内であることから、良好と判断します。IRIRの結果、油劣化の兆候を示すカルボン酸の吸収が確認されていないことから、良好と判断します。計数汚染度は○○管理基準値を超えていました。計数汚染度・○○管理基準値計数汚染度はNAS級と管理基準値のNAS級を超えていました。重量汚染度はmg/mlと○○管理基準値のmg/ml以内にありました。機器の潤滑状態摩耗粒子の形態観察の結果、フレッティングにより発生する赤錆が比較的多く観察され、油中金属濃度を発光分光法により分析した結果、鉄およびメタルの主成分である錫が比較的多く検出されました。SOAP-TSOAP-Tによる油中金属濃度の結果、鉄、メタルの主成分である錫、油の添加剤成分であるリン、バリウムが検出されました。SOAP-TSOAP-Tによる油中金属濃度の結果、鉄、銅、アンチモン、メタルの主成分である錫、油の添加剤成分であるバリウム、外部から混入したと思われるカルシウム、ナトリウムが検出されました。フェログラフィー異常摩耗の早期発見パラメータであるフェログラフィーのIs値が-と良好の範囲にあるものの、摩耗粒子の形態観察の結果、フレッティングにより発生する赤錆、ホワイトメタル、局部的に高圧・高温となる場合に発生するフリクションポリマが比較的多く観察されました。SEM・XMA観察された粒子をSEM・XMAで詳細に分析した結果、粒子には鉄、錫、マンガンが比較的多く含まれており、成分割合から粒子は主に主軸および軸受メタル等から発生していると推定できました。
報告№105-8024 | 分析№105-01440 | 105-01440 | 精点Bを実施した結果、摩耗は安定し、潤滑油も継続使用可能と判断します。これらのことは、前回に比較して、計数汚染度はNAS級からNAS級にランク減少したことSOAP／D-SOAPの鉄及び錫濃度に大きな変化がないこと異常摩耗の早期発見パラメータであるフェログラフィーのIs値が.と良好の範囲にあること以上のことから判断しました。
報告№109-09136 報告№111-00291 | 分析№109-001160 分析№111-001379 | 111-001379 | 潤滑油は年間使用しているにもかかわらず、余寿命パラメータのRBOT値が.％程度しか低下しておらず、余寿命は限界値まで十二分にあることがわかりました。本試料油が年間で使用されていた環境が今後も同様に継続するとすれば、非常に長時間使用が可能と思われます。正確な余寿命の評価を行うには、今後も年毎にあと回分析し、その傾向から判断することが必要です。本試料油は、機器停止中にドレンバルブから採油されているにもかかわらず、汚染度を示すデータは良好でしたが、今後の採油は、極力運転中もしくは停止直後の油槽中層部から実施されることを推奨します。、汚染状態、は良好でした。尚、別紙RBOTの減少傾向から油の余寿命を求めた結果、本試料は直近の更油から起算して稼働日数が年月まで使用可能であることが分かります。
報告№109-09249 報告№111-00162 | 分析№109-001747 分析№111-000804 | 111-000804 | 潤滑油および軸受は継続使用可能な状態であると判断します。但し、異物の噛み込みによる切削摩耗や油膜切れによる凝着摩耗の発生が確認されているため、今後は定期的に分析を実施し、摩耗の進行状況を確認することを推奨します。次回分析時期は、回転数をrpmと仮定すると、稼動時間が.時間以上経過すると摩耗の進行の有無を評価することが可能ですので、これを目安にご検討下さい。フェログラフィー異常摩耗の早期発見パラメータとして摩耗粒子を定量化して評価するフェログラフィーのIs値は、潤滑状態が厳しいの乗でした。摩耗粒子の形態で比較的多く観察された粒子は、潤滑状態が正常な場合に発生する摩耗粒子、異物の噛み込みにより発生する切削粒子、金属潤滑部が局部的に油膜切れを起して発生するシビア粒子でした。これらの摩耗粒子が観察された場合、潤滑部で発生している摩耗形態は、正常なマイルド摩耗、異物による切削摩耗と潤滑状態がやや厳しい凝着摩耗が発生していることが分かります。特に、切削摩耗は摩耗形態の中でも摩耗進行速度が速く、転がり軸受でこの摩耗形態が発生した場合には寿命が分の程度に低下することも知られています。切削摩耗により生じた軌道面の損傷が起点となって転がり軸受の寿命となるフレーキングに進展することが懸念されます。Iカップリング発光分光分析供試のタービン油を分析した結果、検出された金属は油中金属元素の結果表に示すように、鉄、鉛、亜鉛、カルシウム、バリウム、ケイ素、ナトリウムでした。これら検出された金属元素から発生箇所を推定すると、鉄、鉛・軸受等亜鉛、カルシウム、バリウム、ケイ素、ナトリウム・外部混入異物であると思われます。このうち、機械部品が摩耗したと思われる元素はのグループです。汚染粒子数はやや高い値でした。フィルタ表面の異物観察で金属片、鉄錆、砂等が観察されたことから、汚染度が高い要因は、摩耗と外部混入異物の影響と思われます。粘度、全酸価、酸化安定度、有機物・有機化合物の各データは良好でした。分析結果特性低下特性低下に係るパラメータの分析結果は良好と判断します。粘度粘度はmm/sと新油値mm/sに対する粘度変化率は+％で、当社推奨の管理限界値である±％以内にあり、良好と判断します。全酸価添加タービン油の全酸価は、油メーカによって初期値が違うため統一した管理基準を設定するのが困難であることから、当社では管理限界値を設定しておらず、新油分析値との比較及び他の分析項目の結果より全酸価の状態判断を行います。その結果、全酸価は.mgKOH/gと新油値.mgKOH/gに比較して変化はないことから、良好と判断します。酸化安定度酸化安定度はminであり、当社推奨の管理限界値のmin以上であることから良好と判断します。有機物・有機化合物有機物・有機化合物は、IRチャートによる新油分析値との比較の結果、cm-付近に劣化の兆候を示すカルボン酸の吸収が確認されていないことから、良好と判断します。色相はL.であり、新油値のL.に比較して大きな変化はないことから、良好と判断します。汚染に係るパラメータの分析結果は、汚染粒子数はやや高い値でした。水分は.であり、当社推奨の管理限界値の以下であることから良好と判断します。汚染粒子数はNAS級であり、当社推奨の管理限界値のNAS級以内であるものの、やや高い値でした。汚染度物重量はmg/mlであり、当社推奨の管理限界値のmg/ml以内であることから良好と判断します。摩耗フェログラフィーによる摩耗粒子の観察の結果、潤滑状態が正常な場合に発生する摩耗粒子、異物の噛み込みにより発生する切削粒子、金属潤滑部が局部的に油膜切れを起して発生するシビア粒子が比較的多く観察されました。異常摩耗の早期発見パラメータであるフェログラフィーのIs値がの乗と高く、摩耗粒子の形態観察の結果、潤滑状態が正常な場合に発生する摩耗粒子、異物の噛み込みにより発生する切削粒子、金属潤滑部が局部的に油膜切れを起して発生するシビア粒子が比較的多く観察されました。金属濃度SOAP法により金属濃度を測定した結果、外部から混入したと思われる亜鉛がppm、ケイ素がppm検出されました。金属濃度酸溶解法により金属濃度を測定した結果、潤滑箇所で発生する金属接触によって検出される鉄、鉛が共に、外部から混入したと思われる亜鉛が、カルシウムが、バリウム、ナトリウムが共に検出されました。
報告№109-09136 報告№114-00213 | 分析№109-001160 分析№114-000711 | 114-000711 | 分析の結果、酸価が.mgKOH/gと新油値の.mgKOH/gに比較して高い値であり、IRの結果で油劣化の兆候を示すカルボン酸の吸収が確認されていることから、潤滑油は劣化していると思われます。また、水分がppmとやや高く、計数汚染度はNAS級以上と当社推奨の管理限界値を超えています。今後、金属表面が腐食して発生する腐食摩耗に進展することや油中の汚染物が軸受摺動面に噛み込み摩耗が進行することが懸念されます。軸受は継続使用可能と判断します。但し、軸受メタルおよびオイルリングの摩耗が確認されているため、以下の対策を推奨します。至急更油および油槽内の清掃潤滑油の劣化および油中の汚染度が高いことから、腐食摩耗に進展したり、汚染物が軸受摺動面に噛み込み摩耗が進行することが懸念されるため、至急更油を推奨します。尚、更油をする際には、油槽内を清掃し、更油する新油もNAS級程度の清浄な潤滑油を更油することを推奨します。また、水分の混入経路を特定しなければ、再び水分の混入が継続する可能性がありますので、水分の混入経路を特定されることを併せて推奨します。定期的な分析および分析周期の検討定期的な潤滑油分析によるトライボ診断を実施することにより、分析データの変化から異常の兆候を早期に発見することが可能となります。別紙金属摩耗粉の平衡速度から計算する採油周期に示すように、計算では運転時間が時間で平衡濃度に到達すると思われます。そのため、本設備は時間経過すれば、いつでも採油可能ですので、この時間を目安に次回の採油時期を検討することを推奨します。次回の結果で摩耗状態が良好と確認されれば、分析周期を定期分析の周期にもどし、異常な摩耗状態と確認できた場合には分析周期をさらに短縮して、傾向管理していくことを併せて推奨します。軸受メタルの情報提供今後軸受メタルの摩耗が進行した場合、摩耗程度を評価する必要がありますので、次回分析時には、メタルサイズ、油入れ替え後の稼働時間ならびに直近のメタル交換からの稼働時間をお知らせください。分析結果異常摩耗の早期発見のパラメータであるIs値は-レベルと正常です。また、異常摩耗の兆候を示す摩耗粒子が顕著に観察されなかったことから、は良好と判断します。SOAPの結果、軸受メタルの成分である鉛が、錫がppm検出されていることから、鉛を使用した箇所と軸受メタルの摩耗が発生していると推定されます。鉛を使用した箇所は、パッキン等が考えられます。パッキンであった場合、摩耗している可能性が考えられます。今後、軸受メタルの摩耗が進行した場合、油膜が形成されにくくなり、最終的には焼損する場合もあるため、注意が必要です。計数汚染度はNAS級以上と当社推奨の管理限界値を超えています。フィルタグラムで茶褐色の粘ちょう物、金属片、鉄錆、砂等が観察されていることから、汚染度が高い要因は、摩耗とスラッジ、そして外部混入異物の影響と思われます。粘度は良好と判断します。水分はppmと当社推奨の管理限界値以下であるものの、やや高い値となっています。今後、水分が増加した場合、金属表面が腐食して発生する腐食摩耗に進展することが懸念されます。酸価・IR酸価は.mgKOH/gと新油値の.mgKOH/gに比較して高く、IRの結果で油劣化の兆候を示すカルボン酸の吸収が確認されています。継続使用した場合、油中の酸成分の影響で金属表面が腐食して発生する腐食摩耗に進展することが懸念されます。
報告№109-09136 報告№112-00368 | 分析№109-001160 分析№112-001532 | 112-001532_date130129 | ポンプ軸受と潤滑油は、継続使用可能な状態であるため、分解点検の必要はないと判断します。但し、油中の汚染度が高く、今後も摩耗の進行を傾向監視するため、以下の対策を推奨します。更油および油槽内の清掃潤滑油が汚染されていることから、油槽内は汚染されていると思われます。更油をする際には、油槽内を清掃し、更油する新油もNAS級程度の清浄な潤滑油を更油することを推奨します。オイルリングの点検日常点検の際にオイルリングの回転状況を確認することを推奨します。定期的な分析定期的な分析を実施することにより、データの変化から異常の兆候を早期に発見することが可能となります。今後懸念される凝着摩耗の進行を監視するため、定期的に分析を実施することを推奨します。異種油の混入および油名の確認分析データから新油と一致しないデータが確認されたことから、異種油の混入または油名が違っている可能性があります。油は設備の条件にあった適正な性能のものを使用することが重要であるため、異種油の混入の有無、油名を再確認することを推奨します。はフェログラフィーおよびSOAP-Tの結果から総合的に判断した結果、傾向管理が必要な状態にあると考えられます。フェログラフィー【定量分析：Is値】Is値は異常摩耗の早期発見パラメータのつで、摩耗粒子を定量化するために用います。今回のIs値はの乗と高い値でした。フェログラフィー【定性分析：摩耗粒子および摩耗形態観察】分析結果から比較的多く観察された粒子は、以下の通りでした。正常な摩耗粒子・潤滑状態が正常なマイルド摩耗により発生。シビア粒子・潤滑状態がやや厳しい凝着摩耗により発生。金属潤滑部が局部的に油膜切れを起していると考えられます。黒錆・潤滑状態がやや厳しい凝着摩耗により発生。金属接触が厳しく、且つ、高い摩擦熱が発生していると考えられます。Iカップリング発光分光分析【SOAP-T】検出された金属元素から発生箇所を推定すると、以下の通りでした。鉄、鉛、銅、錫、亜鉛・軸受等カルシウム、バリウム、ナトリウム・外部混入異物SOAP-Tでバリウムがppm検出されました。使用油であるコスモタービンスーパーにはバリウムは含まれていないことから、異種油の混入、或いは、油名が違う可能性が考えられます。オイルリングの摩耗オイルリングと主軸間、またはオイルリングと軸受台金側面との間で摩耗が発生していると推定されます。このような場合、オイルリングと主軸の間で摩擦が低下したり、台金との摩擦が増大するなどの影響でオイルリングが円滑に回転し難い状況が発生します。その結果、潤滑油のかき揚げ量が減少し、軸受摺動面で油膜切れを引き起こす可能性があります。計数汚染度、重量汚染度は共に当社推奨の管理限界値を超えていました。計数汚染度計数汚染度はNAS級以上と当社推奨の管理限界値NAS級を超えていました。重量汚染度はmg/mlと当社推奨の管理限界値mg/mlを超えていました。光学顕微鏡写真重量汚染度で濾過したフィルタ表面上の夾雑物を光学顕微鏡で観察した結果、銅合金、鉄錆、砂等が観察されました。IRの結果、新油のIRスペクトルと一致しない箇所が確認されました。粘度粘度はmm/sと新油値のmm/sに比較して、粘度変化率は+.％で、当社推奨の管理限界値である±％以内にあり、良好と判断します。水分は.ppmと当社推奨の管理限界値の以下にあり、良好でした。酸価は.mgKOH/gと新油値の.mgKOH/g以上であるものの、IRの結果で油劣化の兆候を示すカルボン酸の吸収が確認されていないことから、良好と判断します。IRIRの結果、新油のIRスペクトルと一致しない箇所が確認されました。SOAP-Tの結果、ご提供頂いた新油コスモタービンスーパーからはバリウムが検出されず、使用油からはバリウムが検出されました。これらのことから、異種油の混入、或いは、油名が違う可能性が考えられます。
報告№107-0366 報告№110-00494 | 分析№107-01900 分析№110-002235 | 110-002235 | メタルの主成分である錫がSOAPで前回からppmに増加し、同様にD－SOAPでからに増加していました。油量をリットル、メタルの表面積をcmパッド枚数枚と仮定し、錫濃度ppmから平均的な摩耗深さを計算した結果、平均的な摩耗深さは.μmとなりました。メタルの初期の表面粗さをRmaxμmと仮定すると、この計算結果から粗さに％程度が摩耗しているものと思われます。現在使用している軸受の使用開始時期が不明であるため正確な時期を推定することは困難ですが、仮に年前の年月日から使用を開始していると仮定すると、計算の結果、運転時間と起動停止回数から鏡面状態になる時期は、運転時間で時間に、起動停止回数で回に到達した時点であることがわかりました。この時間は、非常に長い時間であり、仮定した結果が実際と一致していれば、現状は良好な状態にあると判断できます。なお、運転時間と起動停止回数から日数換算した条件は、仮定したメタル使用開始時期から今回採油までの実日数が日となります。これをもとに日当たりの平均運転時間と平均起動停止回数を求め、これらの値で到達予想運転時間と起動停止回数を計算しています。これらの障害発生に対する弊害を勘案の上、今後も定期的にトライボ診断を実施し、摩耗の進行状況を確認することを推奨します。なお、今回解析に使用したメタルの開始時期設備油量軸受メタルの面積は仮定しておりますので、実データをご提供いただけましたら、再計算してご報告いたしますので、是非ご提供下さい。
報告№109-09136 報告№110-00036 | 分析№109-001160 分析№110-000103 | 110-000103 | 潤滑油および軸受は継続使用可能な状態にあるものの、以下の対策が必要です。今後は、軸受メタルの摩耗およびフレッティング摩耗の進行を監視するため、ヶ月以内に摩耗試験を実施し、摩耗の進行状況を確認することを推奨します。尚、今後摩耗が進行した場合、軸受メタルの摩耗程度を評価する必要がありますので、次回分析時には、メタルサイズ、直近のメタル交換からの運転時間、現在の使用油の使用時間をお知らせください。
報告№107-4545 報告№109-09439 | 分析№107-02185 分析№109-002760 | 109-002760 | 前回に比較してを示す粘度、水分、全酸価の各データに変化はなく、良好でした。潤滑油は継続使用可能な状態にあると判断します。は良好と判断します。粘度粘度は.mm/sと新油値.mm/sに比較して、粘度変化率は-.％で、当社推奨の管理限界値である±％以内にあり、良好と判断します。粘度粘度はmm/sでした。粘度指数粘度指数はでした。水分はppmと当社推奨の管理限界値の以下であり、良好と判断します。全酸価全酸価は.mgKOH/gと新油値.mgKOH/gに比較して高いものの、IRの結果で油劣化の兆候を示すカルボン酸の吸収が確認されていないことから、良好と判断します。
報告№109-09136 報告№111-00736 | 分析№109-001160 分析№111-003752 | 111-003752_date120330 | 潤滑油は継続使用可能な状態にあると判断します。粘度、全酸価、IR、RBOTの各データは良好でした。尚、別紙RBOTの減少傾向から油の余寿命を求めた結果、本試料は直近の更油から起算して稼働時間が時間まで使用可能であることが分かります。水分は良好でした。
報告№104-0378 報告№104-6085 | 分析№104-02669 分析№104-02706 | 104-02706 | オーバーホールヶ月後に初期試験を実施した結果、摩耗は安定していると判断します。但し、摩耗粒子形態観察及び光学顕微鏡写真の結果、外部から混入した鉄錆・砂が観察されており、今後、これらの異物が軸受摺動面に噛み込み摩耗が進行することが懸念されるため、ヶ月後に精点Bを実施し、摩耗の進行状況を確認されることを推奨します。これらのことは、前回に比較して、計数汚染度は等級に変化がないことSOAP／D-SOAPの鉄及び錫濃度に変化がないこと異常摩耗の早期発見パラメータであるフェログラフィーのIs値が、と良好の範囲にあるものの、摩耗粒子形態観察の結果、外部から混入した鉄錆・砂が観察されたこと光学顕微鏡写真の結果、外部から混入した鉄錆・砂が観察されたこと以上のことから判断しました。
報告№109-09136 報告№110-00341 | 分析№109-001160 分析№110-001521 | 110-001521 | 金属元素と濃度の分析は、試料油を以上の高温で発光させ、その光を分光器で分光し、分光によって得られた光の強度と金属固有の波長とから元素を特定するIカップリング発光分光分析法を用います。また摩耗状態は、SOAP-T法により求めた金属成分と濃度にフェログラフィー法による摩耗粒子分析とを加味して総合的に評価しますが、摩擦面の摩耗機構と摩耗状態の判断は摩耗粒子の形態と、異常摩耗の早期発見パラメータであるIs値により判断します。Iカップリング発光分光分析供試のギヤ油を分析した結果、検出された金属はSOAPの結果表に示すように、鉄、鉛、銅、錫、リン、亜鉛、カルシウム、バリウム、ケイ素、ナトリウムでした。これら検出された金属元素から発生箇所を推定すると、鉄、鉛、銅、錫・ギヤ歯面、軸受等リン、亜鉛、カルシウム、バリウム、ケイ素、ナトリウム・外部混入異物であると思われます。このうち、機械部品が摩耗したと思われる元素はのグループです。フェログラフィー摩耗粒子分析結果から観察された粒子は、潤滑状態が正常な場合に発生する摩耗粒子でした。潤滑部では、潤滑状態が正常な場合に発生する摩耗粒子異物の切削作用で発生する切削粒子金属接触が厳しく、且つ、摩擦熱が高い場合に発生する黒錆でした。潤滑状態異常摩耗の早期発見パラメータとして摩耗粒子を定量化して評価するフェログラフィーのIs値は、の乗となっていました。これらの結果から、本減速機の潤滑部では異物による切削摩耗とやや厳しい摩耗形態の凝着摩耗が発生していることが分かりました。電子顕微鏡・X線分析フェログラフィーで観察された粒子の組成を調べた結果、鉄、マンガンを含む粒子が多いことが分かりました。バックラッシご提供いただいた減速機に関する情報から遊星歯車機構であることが分かりました。遊星歯車は、別紙遊星歯車機構の構造例に示す通り、太陽歯車、内歯車、そして遊星歯車から構成されています。遊星歯車の数は、～個程度が一般的です。仮に個とした場合、遊星歯車と内歯車、遊星歯車と太陽歯車の接触点は合計で箇所となります。今回の情報から、歯幅と遊星歯車の数が不明でしたので歯幅をmm、遊星歯車の数をと仮定し、この部分のバックラッシを求めました。その結果、接触点箇所で平均的に摩耗が発生していたと仮定した場合、バックラッシの増加量は分解点検から時間で.μmと推定されました。また、最も厳しい状態である摩耗が接触点点に集中していたと仮定した場合は、μmと推定されました。バックラッシ増加分の上限値は、メーカにより差異はあるものの、当社の推奨するバックラッシは、一般に推奨されるμmを管理目安にしています。この値に比較して十分に小さい値です。計数汚染度および水分は良好でした。粘度、全酸価、IR、RBOTの各データは良好であり、継続使用可能と判断します。定期的な分析本減速機は継続使用可能と判断できます。今後も摩耗の進行を監視するため、定期的に分析を実施し、摩耗の進行状況を確認することを推奨します。バックラッシの計算トライボ診断では、今回のようにバックラッシの正確な増加量を分析結果から計算できます。今回仮定した歯幅と遊星歯車の数をご提供いただければ、再計算してご報告いたします。
報告№109-09382 報告№109-09382 |  | 109-002552_2553 | の評価前回同様にを示す粘度、水分、全酸価、IRの各データは当社推奨の管理限界値内にあることから、継続使用可能と判断します。濾過効率の確認表に示す通り、油清浄機入口に比較して出口の粒子数が大きな値を示しており、濾過効率を求めることができませんでした。機器の潤滑状態今回の分析では上述したとおり、入口側と出口側の汚染度データが逆転していたため油清浄機の濾過効率を求められず、定量的な評価はできませんでした。そのため、今回は油中の摩耗粒子の形態から摩耗状況を確認しました。その結果、異常な摩耗形態を示す摩耗粒子が観察されなかったことから、潤滑状態は正常な状態にあると判断します。前回同様にを示す粘度、水分、全酸価、IRの各データは良好です。油清浄機の濾過効率による油汚染度管理に関する考察油清浄機の濾過効率の指標であるβ値を確認するため、油清浄機の入口側と出口側の配管より採油を実施し、計数汚染度を実施しました。その結果を下表に示します。 ・ここで、 EMBEDExcel.Sheet.表に示す通り、油清浄機入口に比較して出口の粒子数が大きな値を示しており、濾過効率を求めることができません。油清浄機の入口と出口の粒子数を比較し、濾過後の出口側の粒子数が多くなる現象が見られた場合、その原因として、油清浄機の濾過材の交換時期を迎えた採油配管の排油が十分ではなく、配管内に滞留していた錆などの汚染粒子が混入した状態で採油した採油試料が入れ替わった事などが考えられます。機器の摩耗今回の分析では、入口側と出口側の汚染度データが逆転していたため油清浄機の濾過効率を求められず、定量的な評価はできませんでした。EMBEDExcel.Sheet.そこで、今回は油中の摩耗粒子の形態から摩耗状況を確認しました。油清浄機入口の油中の摩耗粒子を詳細に観察した結果、異常な摩耗形態を示す摩耗粒子が観察されなかったことから、潤滑状態は正常な状態にあると判断します。
報告№109-09136 報告№114-00022 | 分析№109-001160 分析№114-000931 | 114-000931 | グリース分析の結果、ちょう度、滴点はグリースの増ちょう剤の網目構造が破壊されて液状化していたため、測定不能でした。そのため、グリースの機能を果たしていないと思われます。軸受は継続使用可能な状態にあると判断します。但し、疲労摩耗粒子が観察され、さらにSOAP-Tの鉄および銅濃度が比較的高い値で検出されたことから、軸受軌道面では摩耗状態が厳しいことが推定されます。今後、さらに摩耗が進行することが懸念されるため、以下の対策を推奨します。定期的な分析今後の進行が懸念される疲労摩耗の推移を監視するため、定期的な分析実施を推奨します。分析結果フェログラフィーで観察された代表的な粒子は、以下の通りです。正常な摩耗粒子・潤滑状態が正常なマイルド摩耗により発生。疲労摩耗粒子・繰返し応力による金属疲労で発生。大型化するとフレーキングの発生が懸念されます。SOAP-Tの結果、鉄がppm、銅がppmと比較的高い値で検出されました。軸受軌道面および保持器で摩耗が発生していると推定されます。グリースの物理的性状酸価、IRの各データは良好です。ちょう度・滴点増ちょう剤の網目構造が破壊されて液状化していたため、測定不能でした。
報告№109-09094 報告№109-09094 | 分析№109-000911 分析№109-000911 | 109-000911 | 分析の結果、全てのデータが良好であることから、この油は継続使用可能と判断します。特性低下全ての項目が良好の範囲にあったことから、特性低下は認められず良好と判断します。粘度は良好と判断します。粘度はmm/sと新油値mm/sに比較して、粘度変化率は-％で、当社推奨の管理限界値である±％以内にあり、良好と判断します。全酸価は良好と判断します。全酸価は.mgKOH/gと新油値.mgKOH/g以内にあり、良好と判断します。有機物・有機化合物の結果、良好と判断します。有機物・有機化合物の結果、油劣化の兆候を示すカルボン酸の吸収が確認されていないことから、良好と判断します。酸化安定度の結果、良好と判断します。酸化安定度はminと当社推奨の管理限界値のmin以上であり、良好と判断します。汚染は良好と判断します。水分は良好と判断します。水分は.ppmと当社推奨の管理限界値の以下であり、良好と判断します。
報告№106-6091 報告№106-6091 | 分析№106-02075 分析№106-02072 | 106-02072 | 目的トライボ診断を実施し、グリースの物理的性状、機器の潤滑状態を確認する。分解点検が必要かを判断する。考察分析の結果、摩耗粒子形態観察で転がり軸受の寿命の指標となるフレーキングの発生は確認されなかったことから、本軸受は継続使用可能と判断します。一方、グリースの物理的性状を示す、ちょう度、滴点、全酸価、IRの各データが良好の範囲にあることから、グリースは継続使用可能な状態であると判断します。以上のことから、本軸受は分解点検の必要はないと判断します。尚、報告書の管理表中に示しているSOAP／D-SOAPは、グリース潤滑の場合、摩耗粒子が均一に分散していないため、測定値が大きく変動することがありますので参考値としてお考え下さい。
報告№109-09136 報告№112-00095 | 分析№109-001160 分析№112-000329 | 112-000329 | 濾過前の試料油を分析した結果、摩耗粒子の形態観察で前回に比較して金属接触が厳しい場合に発生するシビア粒子が比較的多く観察されました。D－SOAPの結果、前回に比較して鉄がからに増加していました。摩耗粒子の観察結果から、発生している摩耗形態は凝着摩耗であることがわかりました。観察された摩耗粒子は鉄系材料であることから、軸受摺動部や鉄系材料同士が局部的に接触する箇所、例えば軸受支持部などで発生している可能性が考えられます。これらの障害発生に対する弊害を勘案の上、ヶ月以内に再分析を実施し、汚染度および摩耗の進行状況を確認されることを推奨します。尚、補給によりRBOTが前回に比較してmin増加していますので、今後は今回のRBOT値によりデータ管理を行います。
報告№105-6050 報告№105-6053 | 分析№105-01529 分析№105-01716 | 105-01716 | 精点Aを実施した結果、計数汚染度がNAS級と前回のNAS級に比較してランク上昇していました。油槽に設置されている濾過機の濾過効率に変化がなければ、摩耗は安定していると判断できますが、今回は静電浄油機の濾過効率を評価するための採油を実施していないため、摩耗の進行状況については判断できませんでした。摩耗状況の進行を知るには、正確な濾過効率を元に摩耗の進行状況を確認されることが必要ですので、次回採油時には静電浄油機の入口と出口から採油を実施する必要があります。尚、及びを示す粘度、水分、全酸価、IR、RBOT、計数汚染度、重量汚染度の各データは良好な状態を示しており、この油は継続使用可能と判断します。
報告№105-6050 報告№107-0445 | 分析№105-01529 分析№107-02564 | 107-02564 | 分析の結果、異常摩耗の早期発見パラメータであるフェログラフィーのIs値がの乗と高く、摩耗粒子形態観察で金属接触が厳しい場合に発生するシビア粒子、外部から混入したと思われる鉄錆が多く観察されました。現在の所、転がり軸受寿命の指標となるフレーキングにより発生した摩耗粒子は観察されておらず、本軸受は継続使用可能な状態にあると判断できますが、今後更に摩耗が進行し、フレーキングに進展することが懸念されました。一方、SOAPの結果でケイ素がppm検出されました。一般に、ケイ素は添加剤、或いは、外部混入の異物の可能性があると考えられますが、今回検出された原因は以下のつの可能性があると考えられました。油の添加剤の消泡剤の主成分ですが、通常、消泡剤のケイ素は～程度ですので、今回検出されたケイ素は消泡剤である可能性がある。シリコングリースをシール部に塗布している場合、このシリコングリースが潤滑油に混入している可能性がある。けい砂などのケイ素を含む砂が混入した可能性がある。ケイ素が検出された原因の調査のため、シリコングリースを使用している箇所があるかについてご確認ください。また、検出されたケイ素がけい砂であれば、けい砂の影響で切削摩耗が発生する可能性がありますので、ヶ月以内に再度分析を実施し、摩耗の進行状況およびケイ素濃度の状態を確認することを推奨します。
報告№104-0378 報告№105-8012 | 分析№104-02669 分析№105-00707 | 105-00707 | 月にストレーナの点検をしたところストレーナにゼリー状の異物が付着し、マグネットに鉄粉が多く付着していたため、本試験では、圧油槽内から採取した試料油を分析し、ストレーナに見られた摩耗とゼリー状異物が発生しているかその有無を確認することを目的としました。集油槽から採取した試料油の精点Bを実施した結果、前回から今回までの約ヶ月間で摩耗の進行は確認されなかったものの、D－SOAPで鉄がppm検出され、また、フェログラフィーの結果にサーボシリンダ内壁の摩耗により発生した鉄系摩耗粒子が多くみられることから、これらの摩耗粒子がマグネットに付着していた鉄粉と考えられました。一方、ゼリー状異物は、異物そのものを分析できていないため特定することは困難ですが、タービン油で発生するスラッジは金属添加剤の析出やスラッジであることが多いため、このことを分析結果から確認しました。その結果、添加剤成分のバリウムがD－SOAPで検出されており、検出量が極微量であるものの、これがストレーナを循環する間に濃縮され、ゼリー状となって識別された可能性が考えられました。次回清掃時にゼリー状異物が確認された場合、当社に連絡しゼリー状異物を捕集するなどして分析により発生原因を確認されることを推奨します。尚、前回から今回までのヶ月間で摩耗の進行は確認されていないため、現在のところ継続使用可能と判断します。これらのことは、前回に比較して、計数汚染度に変化がないこと異常摩耗の早期発見パラメータであるフェログラフィーのIs値がの乗から乗に桁減少したことD－SOAPの結果、前回に比較して鉄がppmからppmに減少したこと以上のことから判断しました。
報告№103-0213 | 分析№103-02116 | 103-02116 | トライボ診断により、機器軸受の潤滑状態、潤滑油の劣化状態を診断することを目的としました。分析の結果、フェログラフィーを除く項目は良好でした。SOAPの結果で、軸受メタルの主成分である錫が微量検出されていますが、この錫濃度と油量、軸受サイズから、軸受メタルの平均的な摩耗深さを計算すると.μmとなります。表面粗さがsと仮定すると、摩耗深さは粗さの分のと非常に小さく、このことから現在のところ軸受は使用可能と判断しました。フェログラフィーの結果、異物の噛み込みにより発生した切削粒子が比較的多く観察されました。この摩耗粒子が発生している場合の摩耗速度は比較的早い事が知られています。現状では軸受に異常がない状態であっても、今後の摩耗進行を把握するためヶ月以内の再分析により摩耗の増加傾向を知る必要があると判断します。
報告№109-09136 報告№111-00738 | 分析№109-001160 分析№111-003763 | 111-003763 | 潤滑油は継続使用可能な状態にあると判断します。重量汚染度は良好でした。粘度、水分、酸価の各データは良好でした。酸価が.mgKOH/gと新油値の.mgKOH/gに比較して高いのは、年月に投与したTS－の影響であり、異常ではありません。
報告№7643 | 分析№98-02428 | 9802428 | 本試験は、軸受潤滑油を分析し油劣化状況および機器の潤滑状態を確認することを目的としました。を示す粘度、水分、全酸価、それぞれの分析データを新油値および当社推奨の管理基準値と比較しました。その結果、以下のことが確認されました。粘度はmm/sと新油値のmm/sに比較して、％の増加量であり、当社が推奨する管理限界値の新油値±％以内にあることから良好と判断します。水分はppmと当社が推奨する管理限界値の以下であることから良好と判断します。全酸価は.mgKOH/gと新油値の.mgKOH/gに比較して、変化はなく良好と判断します。を知るために実施した計数汚染度、重量汚染度の結果、以下のことが分かりました。計数汚染度はNAS級と当社が推奨する管理限界値のNAS級以下であり良好と判断します。重量汚染度は.mg/mlと当社が推奨する管理限界値のmg/ml以下であり良好と判断します。以上のことから、および汚染状態は、全て良好であり、本試料油は継続使用可能と判断します。軸受の摩耗状態軸受の摩耗状態を知るために実施したフェログラフィーおよびSOAP／D－SOAPの結果、以下のことが分かりました。摩耗の過酷度を示すフェログラフィーのIs値は×-と当社が推奨する管理目安の未満であり、良好な状態にあるものと判断します。油中の摩耗粒子をフェログラフィー法により観察した結果、外部から混入したと考えられる砂、鉄錆がやや多く観察されました。SOAP法より分析した結果、リンがppm検出されました。このリンは新油でppm検出されており、油の添加剤成分が検出されたものと判断します。D－SOAP法により分析した結果、金属元素は検出されませんでした。現在のところ、フェログラフィーで観察された砂や鉄錆の影響で異常な摩耗は発生していませんが、これらの汚染物が軸受摺動面に噛み込み摩耗を発生させる場合がありますので、濾過等を実施し、異常摩耗発生を予防されるよう推奨します。
報告№109-09136 報告№114-00190 | 分析№109-001160 分析№114-000590 | 114-000590 | 分析の結果、、汚染状態は共に良好の範囲にあることから、潤滑油は継続使用可能な状態にあると判断します。尚、RBOTの値が前回に比較して増加していることから、潤滑油の余寿命を求めることは出来なかったものの、前回から今回までの間で酸化防止剤の減少はなかったものと思われます。更油日から今回までの期間が年ヶ月であることから、今後の運転状況に変化がなければ、少なくともこの期間は使用可能と推定されます。本試料油の添加剤は、一般に、タービン油に比較して極圧添加剤や摩耗防止剤などの濃度が高く、この影響でRBOT試験の結果が変動する傾向があります。そのため、タービン油と同等の精度でギヤ油を評価するには、RBOTの結果に加え、粘度、酸価、IRなどのデータに基づき総合的に判断することが必要です。粘度、酸価、IRが良好の範囲にあり、RBOTはminと当社推奨の管理限界値以上にあることから、RBOTは良好と判断します。減速機減速機は継続使用可能な状態にあると判断します。但し、異常摩耗の早期発見パラメータであるフェログラフィーのIs値が前回に比較して-レベルからレベルと良好の範囲にあるものの、摩耗粒子の形態観察で繰返し応力を受けて発生する疲労摩耗粒子が比較的多く観察されています。今後、ギヤ歯面および軸受軌道面の摩耗進行が懸念されるため、以下の対策を推奨します。定期的な分析今後の疲労摩耗の推移を監視するため、定期的な分析実施を推奨します。
報告№102-4047 | 分析№102-02158 | 102-02158 | 本機は、前回分析結果を受け、年月日に軸受を手入れし、更油が実施されています。本試験は、ヶ月経過した時点の軸受の潤滑状態を確認することを目的としました。分析の結果、オイルリングの摩耗が確認されました。今後、オイルリングの振れ回りが増大し、潤滑油を適正にかきあげることができなくなり、油膜切れを発生させることが懸念されるため、巡視の際にオイルリングの回転状況を確認するとともに、発錆予防・腐食摩耗予防のために至急更油を実施し、ヶ月後に再度分析を実施し、摩耗の進行状況を確認されることを推奨します。それは、異常摩耗の早期発見パラメータである、Is値が.と良好の範囲にあるものの、摩耗粒子形態観察の結果、オイルリングの摩耗により発生した銅合金が多く見られたことD－SOAPで銅がppm検出されたことから判断しました。尚、水分がppm、全酸価が.mg/KOHと共に当社推奨の管理限界値を超えており、更油前の油が残留している可能性がありますが、いずれにしても、摩耗を進行させることが懸念されるため、再度更油を実施されることを推奨します。
報告№109-09136 報告№112-00045 | 分析№109-001160 分析№112-000109 | 112-000109 | 潤滑油は継続使用可能な状態にあると判断します。粘度、全酸価、IR、RBOTの各データは良好でした。尚、RBOTは、新油値に比較して大きな値であり減少傾向は確認されませんでした。このことから、酸化防止剤の消耗は確認されず、この油は継続使用可能な状態にあると判断できました。水分は良好でした。
報告№105-0402 | 分析№105-02648 | 105-02648 | トライボ診断により、機器軸受の潤滑状態、潤滑油の劣化状態を診断することを目的としました。分析の結果、本軸受は継続使用可能な範囲にあると判断します。但し、摩耗粒子には、局部的な油膜切れにより発生する摩耗粒子が観察されており、今後、これらの摩耗がさらに進行する場合がありますので、ヶ月以内の再分析で摩耗の進行を確認するよう推奨します。このことは、D-SOAPで転がり軸受の摩耗により発生する鉄が検出されたものの、僅かであること計数汚染度がNAS級と良好の範囲にあることフェログラフィーの結果、異常摩耗の早期発見パラメータであるIs値が.と良好の範囲にあるものの、金属接触が厳しい場合に発生するシビア粒子が多く観察されたこと以上のことから判断しました。
報告№107-8000 報告№107-8000 | 分析№107-00408 分析№107-00408 | 107-00408 | トライボ診断の結果、泡立ち試験を除く項目は良好でした。泡立ち試験の結果は、-でした。これは、今回の採油量が少なく分析に必要な油量が確保できなかったため参考値ですが、新油値が-であり、使用油の結果は、これと同レベルにあることから消泡性能は、新油と比較して大きな変化はなかったと考えられました。一方、摩耗粒子の形態観察の結果でギヤ歯面の疲労摩耗で発生したと推定されるμmサイズの摩耗粒子が散見されました。ギヤボックスの油系統にはインラインフィルタとオフラインフィルタがあり、μmサイズ以上の粒子の大部分は捕捉されていると考えられます。それにもかかわらず、μmの摩耗粒子が確認されており、ギヤ歯面ではやや厳しい潤滑状態が発生している可能性があると思われました。油中摩耗粒子は、インラインフィルタやオフラインフィルタに捕捉され、異常な摩耗状態が発生したとしても正常な潤滑状態にあると誤認してしまう可能性が考えられます。これを避けるため、今後の診断に当たっては、これまでの採油箇所に加え、インラインフィルタやオフラインフィルタの捕捉物も分析し、その結果から潤滑状態を評価することを推奨します。尚、フィルタ捕捉物の分析を実施する際には、フィルタ流量、フィルタ使用時間などの追加情報が必要です。是非ご提供下さい。泡立ち試験の結果、採油量が少なく、泡立ち試験に必要な油量が確保できなかったため、参考値と考える必要があるものの、新油と同レベルにありました。粘度は良好。粘度は.mm/sと新油値.mm/sに比較して、粘度変化率は-.％で、当社推奨の管理限界値である±％以内にあり、良好と判断する。粘度はmm/sでした。粘度はmm/sでした。粘度指数はでした。粘度指数はでした。泡立ち試験は-でした。泡立ち試験は-と新油と同レベルにあり、消泡性能が新油と同レベルにあることが確認されました。尚、試料油量が少量であったため、参考値として下さい。水分は良好。水分は.ppmと当社推奨の管理限界値の以下であり、良好と判断する。全酸価は良好。全酸価は.mgKOH/gと新油値.mgKOH/gに比較して変化はなく、良好と判断する。機器の潤滑状態摩耗粒子の形態観察の結果、ギヤ歯面の疲労摩耗により発生したと推定されるμmサイズの摩耗粒子が観察されました。μmサイズの疲労摩耗粒子が観察されました。異常摩耗の早期発見パラメータである潤滑状態指数がのマイナス乗と正常な範囲にあるものの、摩耗粒子の形態観察の結果でギヤ歯面の疲労摩耗により発生したμmサイズの摩耗粒子が観察されました。
報告№103-0194 | 分析№103-01701 | 103-01701 | 分析の結果、本機器は継続使用可能な状態にあると判断します。このことは、異常摩耗の早期発見パラメータであるIs値がと正常な潤滑範囲にあること観察されている摩耗粒子がマイルド摩耗と呼ぶ、良好な潤滑状態の範囲で発生する摩耗粒子の形態であることギヤの主成分である鉄がと極微量検出され、ギヤ歯面の摩耗をこの鉄濃度とウォームギヤに摩耗が集中したと仮定して推定しても、摩耗深さはμm程度と良好の範囲にあると推定できることこれらのことから、歯面の摩耗状況は良好の範囲にあると判断しました。尚、を示す粘度、全酸価、IRの各データが良好の範囲にあるものの、水分濃度が.とやや高い値を示していました。水分の影響で発錆が懸念されるため、定期的に分析を実施し、発錆の状況を確認されることを推奨します。
報告№103-8067 | 分析№103-01258 | 103-01258 | 本試験は、№空気予熱器下部軸受潤滑油のストレーナに磁性を帯びた金属粉がびっしりと付着していたため、本機№空気予熱器下部軸受潤滑油を参考として実施しました。分析の結果、本軸受は、軌道面及び保持器摺動面で摩耗が発生していますが、摩耗状態はマイルド摩耗とよぶ比較的穏やかな摩耗状態にあり、継続使用は可能であると判断します。尚、前回と今回の採油箇所が違うため、データの比較によるトレンド管理が出来ず余寿命の評価ができませんでした。余寿命の評価を行うためには、毎回、同じ採取箇所、採油方法で実施する必要がありますので、是非ご協力下さい。
報告№109-09249 報告№110-00306 | 分析№109-001747 分析№110-001211 | 110-001211 | 油中金属の分析は、試料油を以上の高温で発光させた光を分光器で分光し、金属固有の波長から元素を特定するとともに、光の強度から濃度を求めるIカップリング発光分光分析法を用います。また摩耗状態は、SOAP法により求めた金属成分と濃度に、フェログラフィー法による早期発見パラメータであるIs値と摩耗粒子分析とを加味し、さらに摩耗粒子の形態により摩擦面で発生している摩耗機構を推定して総合的に判断します。Iカップリング発光分光分析供試のタービン油を分析した結果、検出された金属は油中金属元素の結果表に示すように、鉄、銅、錫、亜鉛、カルシウム、ケイ素でした。これら検出された金属元素から発生箇所を推定すると、鉄、銅、錫・軸受等亜鉛、カルシウム、ケイ素・外部混入異物であると思われます。このうち、機械部品が摩耗したと思われる元素はのグループです。ケイ素の検出金属濃度でケイ素がppm検出されました。一般に、潤滑油中からケイ素が検出された場合の原因として、シリコン油或いは、シリコン系の添加剤が検出されるフェログラフィーおよびフィルタ表面の異物観察で砂が多く観察されて検出されるシリコングリースをシール部に塗布している場合、このシリコングリースが潤滑油に混入して検出されるなどが挙げられますが、今回検出が比較的高濃度であることからの可能性が考えられます。については、分析結果では確認することが出来ませんので、これに関する情報があれば提供をお願いします。フェログラフィー摩耗粒子分析結果から観察された粒子は、潤滑状態が正常な場合に発生する摩耗粒子異物の切削作用で発生する切削粒子金属潤滑部が局部的に油膜切れを起して発生するシビア粒子局部的に高圧・高温となる潤滑状態で発生するフリクションポリマでした。潤滑状態と摩耗形態異常摩耗の早期発見パラメータとして摩耗粒子を定量化して評価するフェログラフィーのIs値は、潤滑状態がやや厳しいの乗となっていました。摩耗粒子の観察結果から潤滑部では正常な潤滑状態であるマイルド摩耗、異物による切削摩耗、やや厳しい摩耗形態の凝着摩耗が発生し、そして局部的に高圧・高温の箇所も発生していることが分かりました。・切削摩耗転がり軸受に切削摩耗が発生している場合、軸受の寿命が分の程度に低下することが知られており、定期的なトライボ診断による状態監視が必要と考えます。また、切削摩耗発生の原因となる混入異物が残留している場合、この異物により切削摩耗が継続して発生する可能性があります。・フリクションポリマ潤滑油が軸受摺動面および軌道面で高圧下に押し込められ局部的な高圧・高温状態が混在していることがわかりました。特に、高圧高温状態の解消がなされなければ、潤滑油は劣化する場合があります。汚染粒子数・汚染度物重量汚染粒子数はNAS級と当社推奨の管理限界値に到達していました。フィルタ表面の異物観察で金属片、鉄錆、砂等が観察されたことから、汚染度が高い要因は、摩耗と外部混入異物の影響と思われます。粘度、全酸価、酸化安定度、有機物・有機化合物の各データは良好でした。潤滑油および軸受は継続使用可能な状態にあるものの、以下の対策が必要です。濾過油中の汚染物が軸受摺動面および軌道面に噛み込み摩耗が進行することが懸念されるため、濾過を推奨します。定期的な分析今後、摩耗の進行を監視するため、定期的に分析を実施することを推奨します。シリコン系のグリースや添加剤の確認シリコン系の添加剤やグリースを使用している箇所があるかについてご確認下さい。分析結果特性低下特性低下に係るパラメータの分析結果は良好と判断します。粘度粘度はmm/sと新油値mm/sに対する粘度変化率は+.％で、当社推奨の管理限界値である±％以内にあり、良好と判断します。全酸価添加タービン油の全酸価は、油メーカによって初期値が違うため統一した管理基準を設定するのが困難であることから、当社では管理限界値を設定しておらず、新油分析値との比較及び他の分析項目の結果より全酸価の状態判断を行います。その結果、全酸価は.mgKOH/gと新油値.mgKOH/gに比較して変化はないことから、良好と判断します。酸化安定度酸化安定度はminであり、当社推奨の管理限界値のmin以上であることから良好と判断します。有機物・有機化合物有機物・有機化合物は、IRチャートによる新油分析値との比較の結果、cm-付近に劣化の兆候を示すカルボン酸の吸収が確認されていないことから、良好と判断します。色相はLであり、新油値のLに比較して変化はないことから、良好と判断します。汚染に係るパラメータの分析結果は、汚染粒子数は当社推奨の管理限界値に到達していました。水分はppmであり、当社推奨の管理限界値の以下であることから良好と判断します。汚染粒子数はNAS級であり、当社推奨の管理限界値のNAS級に到達していました。汚染度物重量はmg/mlであり、当社推奨の管理限界値のmg/m以内であることから良好と判断します。摩耗フェログラフィーによる摩耗粒子の観察の結果、潤滑状態が正常な場合に発生する摩耗粒子、異物の切削作用で発生する切削粒子、金属潤滑部が局部的に油膜切れを起して発生するシビア粒子、局部的に高圧・高温となる潤滑状態で発生するフリクションポリマが比較的多く観察されました。異常摩耗の早期発見パラメータであるフェログラフィーのIs値がの乗とやや高く、摩耗粒子の形態観察の結果、潤滑状態が正常な場合に発生する摩耗粒子、異物の切削作用で発生する切削粒子、金属潤滑部が局部的に油膜切れを起して発生するシビア粒子、局部的に高圧・高温となる潤滑状態で発生するフリクションポリマが比較的多く観察されました。金属濃度SOAP法により金属濃度を測定した結果、外部から混入したと思われるケイ素がppm検出されました。金属濃度酸溶解法により金属濃度を測定した結果、潤潤滑箇所で発生する金属接触によって検出される鉄がppm、銅が、錫が、外部から混入したと思われる亜鉛が、カルシウムが検出されました。
報告№108-5107 報告№108-5107 | 分析№108-03313 分析№108-03313 | 108-03313 | 今回の採油は、主機停止中に給油口から実施しているため、油循環中に採油した場合に比較し、油中粒子の沈降の影響を受け、分析データが低濃度に出る可能性があります。今回の分析は以上のことを踏まえて結果を検討します。精点Aを実施し、前回データと照合した結果、油中摩耗粒子の増加が確認されています。油中粒子の分析油中の粒子濃度は、油膜破断による発生や、油槽内などでの沈降が均衡したところで一定、いわゆる平衡状態になりますが、このバランスが崩れると増加する場合と減少する場合とに分かれます。増加した場合は、発生と減少の均衡が崩れ、摩耗の発生や外部混入が始まったことを示し、またこれとは反対に、減少した場合は発生量が減少しているか、或いは、減少量が大きくなっていることを示し、特に減少は、汚染状態や潤滑状態が良好であることを示唆しています。本設備の場合、監視している粒子サイズを捕捉するフィルタ類の設置はなく、これによる減少はありませんので、油中の摩耗粒子が増加した理由は、摩耗が若干発生していると考えられます。但し、本設備の摩耗は僅かに発生しているものの、計数汚染度がNAS級と清浄であり、かつ、異常摩耗の早期発見パラメータであるフェログラフィーのIs値がのマイナス乗と良好の範囲にあることから、本設備は継続使用可能と判断します。これらのことは、前回に比較して、計数汚染度の～μmサイズの粒子数が約倍に増加し、D-SOAPの鉄濃度が僅かに増加しているものの、異常摩耗の早期発見パラメータであるフェログラフィーのIs値がのマイナス乗と良好の範囲にあること以上のことから判断しています。潤滑油の基本特性潤滑油の基本特性は、良好の範囲にあることから継続使用可能と判断します。尚、次回の採油は、粒子の沈降の影響を少なくすることが重要であり、そのため油中粒子が均一な分散状態で実施されることを推奨します。
報告№107-0366 報告№111-00085 | 分析№107-01900 分析№111-000448 | 111-000448?date110606 | メタルの主成分である錫がD-SOAPで検出されました。前回採油後に全量更油を実施しており、更油により錫濃度がと仮定すると上昇したと考えられます。前回から今回までの摩耗進行程度油量をリットル、メタルの表面積をcm錫濃度から平均的な摩耗深さを計算しました。その結果、前回から今回までの間に摩耗した摩耗深さは.μmとなります。軸受の摩耗状態の推定本軸受は、年前の年から使用を開始しており、これまでの累積運転時間を時間と仮定すると、使用開始から摩耗により減少した摩耗深さは.μmとなります。メタルの初期表面粗さをRmaxμmと仮定すると、この計算結果から初期摩耗深さの％程度と摩耗は軽微であると推定されます。また、運転時間と起動停止回数から鏡面状態が発生する時期を推定した結果、運転時間で時間に、起動停止回数で回となり、継続使用可能な状態にあることが分かりました。今後の管理方法についてこれらの障害発生に対する弊害を勘案の上、今後も定期的にトライボ診断を実施し、摩耗の進行状況を確認することを推奨します。なお、本推定結果は毎年濾過または更油により油中の錫濃度がになっていることを前提にして計算しておりますので、実態より厳しい状況を仮定し、安全サイドで評価しております。今後、可能であれば、濾過または更油を実施した際には、錫濃度を評価しておくことを併せて推奨します。RBOTについて更油によりRBOTが前回に比較してmin増加していますので、今後は今回のRBOT値によりデータ管理を行います。
報告№109-09136 報告№110-00244 | 分析№109-001160 分析№110-000947 | 110-000947 | 摩耗状態は、摩耗粒子の形状、材質、サイズを判断パラメータに摩耗の発生箇所や原因、厳しさなどをフェログラフィー法およびIカップリング発光分光分析法による油中金属濃度で評価します。特に、フェログラフィー法により摩耗粒子をサイズ毎に配列・数値化して求めるIs値は、異常摩耗を早期発見するパラメータであり、また粒子の表面形状は摩耗の原因を知るパラメータにもなります。潤滑油中からはSOAP／D－SOAPで鉄が検出されました。検出された金属は、粒子の観察結果から潤滑部の油膜切れにより発生したシビア粒子でした。摩耗状態は、異常摩耗の早期発見パラメータであるIs値であらわされますが、本試料油はの乗と潤滑状態が厳しくなり始めていることがわかりました。潤滑油膜に混入した外部混入の異物や潤滑摺動部で発生した摩耗粒子は、摩耗を促進させ、或いは摩擦係数を上昇させるなど、潤滑状態に悪影響を与える因子であり、そのため油中異物の粒子数と重量は潤滑状態を評価するパラメータとして使用します。油の汚染物の中には、固形物の他に水分もあります。油中に混入した水分は、潤滑摺動部で腐食が発生したり、油の酸化劣化の加速触媒となるため、油中の水分は重要な管理パラメータです。油中の粒子数を計測した結果、計数汚染度はNAS級でした。この汚染度は、当社推奨の管理限界値内にあり、また、重量汚染度もmg/mlと良好の範囲にあることから、潤滑状態への影響は小さく、正常な潤滑状態にあることが確認されました。一方、油中の水分を計測した結果、水分はppmと新油と同等であり継続使用可能な状態にあることが確認されました。は、油の粘度、油中のスラッジの発生量を判断パラメータに、粘度、全酸価、IRで評価します。分析の結果、油の粘性を示す粘度は、mm/sと新油値mm/sに比較した粘度変化率は-.％とほぼ変化はなく、また油中のスラッジの発生量を示す全酸価は、新油値の.mgKOH/gに比較して大きな変化のない.mgKOH/gと劣化は見られず、さらにはIRの結果でも油が劣化した場合に発生するカルボン酸の発生も確認されなかったことから、潤滑油の劣化は確認されませんでした。潤滑油および対象設備は継続使用可能な状態にあるものの、以下の対策が必要です。今後、摩耗の進行を監視するため、定期的に分析を実施し、摩耗の進行状況を確認することを推奨します。尚、コーンディスクの段数、各段の接触割合、接触径、接触幅が分かるとコーンディスク表面の摩耗深さを計算することが出来ますので、情報をご提供下さい。
報告№108-0227 報告№110-00732 | 分析№108-01664 分析№110-003417 | 110-003417 | 【評価：B＋】Iカップリング発光分光分析供試のディーゼルエンジン油を分析した結果、検出された金属元素は、油中金属濃度の結果表に示すように、鉄、銅、アンチモン、錫、リン、亜鉛、カルシウム、アルミニウム、ケイ素、ナトリウム、マグネシウムが検出されました。これらの検出された金属元素から発生箇所を推定すると鉄、銅、アンチモン、錫・エンジン部品リン、亜鉛、カルシウム、マグネシウム・オイル添加剤アルミニウム、ケイ素、ナトリウム・外部混入異物であると思われます。このうち、機械部品が摩耗したと思われる元素はのグループです。銅を使用した箇所の溶出・摩耗油中金属元素の結果表に示すように、銅がppm検出されました。検出される要因は、軸受の摩耗と亜鉛系添加剤との反応による溶出に大別することができますが、本試料の場合の銅の検出は、分析データから判断して以下の事例にしめす添加剤との反応で発生したことがわかりました。摩耗で発生する場合一般に、ディーゼルエンジンのクランクメタルは積層構造になっており、クランクメタルの最表面はホワイトメタル層が存在し、その下にニッケル層、さらにその下には鉛を含む銅系軸受材料のケルメット層が存在します。積層構造クランクメタルの断面写真ディーゼルエンジンのメタルは、設計上、油膜が正常に形成される流体潤滑が基本であることから、通常の使用においては摩耗しにくいと思われますが、メタルの潤滑部に流体潤滑になりにくい部分が発生するとメタル表面の軟質金属部が摩耗しメタル部のすぐ下のニッケル部まで摩耗し始め、ホワイトメタル層の主成分である錫や鉛、そしてメタルの第二層のニッケルやバックメタルの銅が検出されます。添加剤との反応で発生する場合亜鉛系添加剤は、金属の銅が添加剤中の成分と反応し、銅をイオン化させる働きがあり、これによって潤滑油中に銅が検出されることがあります。フェログラフィー異常摩耗の早期発見パラメータとして摩耗粒子を定量化して評価するフェログラフィーのIs値は、潤滑状態がやや厳しいの乗でした。摩耗粒子の形態で比較的多く観察された粒子は、潤滑状態が正常な場合に発生する摩耗粒子、金属接触が厳しく、且つ、摩擦熱が高い場合に発生する球状粒子、黒錆でした。このような摩耗粒子が観察された場合には、潤滑部では正常なマイルド摩耗、やや厳しい摩耗による凝着摩耗が発生していることが分かります。【評価：B＋】計数汚染度はNAS級以上と汚染されていました。フィルタ表面の異物観察で鉄錆、砂等が観察されたことから、汚染度が高い要因は、摩耗、エンジンオイルの反応生成物、そして外部混入異物の影響と思われます。【評価：C＋】水分はppmと当社推奨の管理限界値を超えていました。今後、水分の影響でエンジン内部に錆が発生し、その影響で摩耗が発生する懸念があります。IRIRの結果、新油のIRスペクトルと一致しない箇所が確認されました。異種油の混入または油名の誤りなどが考えられます。【評価：C＋】軸受および潤滑油は継続使用可能な状態にあると判断します。但し、水分濃度が高く、摩耗の進行が懸念されるため、以下の対策を推奨します。更油水分混入が確認されており、油膜切れなどによる摩耗と水分の影響で発生する腐食摩耗の発生が懸念されます。これらの予防処置として更油を推奨します。定期的な分析エンジン内部の摩耗の進行を監視するため、定期的に分析を実施し、摩耗の進行状況を確認することを推奨します。異種油の混入および油名の確認異種油の混入の有無、油名を再度確認することを推奨します。
報告№106-0025 報告№106-6048 | 分析№106-00118 分析№106-01048 | 106-01048 | 濾過機設置ヶ月後の汚染状態を確認することを目的とした。精点Bを実施した結果、計数汚染度が前回のNAS級からNAS級にランク減少しており、濾過の効果が十分にあったことが確認されました。又、SOAP／D－SOAP、フェログラフィーの各データは良好でした。現在、濾過を実施中ですが、濾過精度は十分に出ていますので、濾過を終了しても良い状況にあると判断します。
報告№109-09136 報告№111-00722 | 分析№109-001160 分析№111-003682 | 111-003682 | 潤滑油および軸受は継続使用可能な状態にあると判断します。フェログラフィー異常摩耗の早期発見パラメータとして摩耗粒子を定量化して評価するフェログラフィーのIs値は、潤滑状態が正常なのマイナス乗でした。Iカップリング発光分光分析供試の潤滑油を分析した結果、検出された金属元素は、SOAPの結果表に示すように、リン、ナトリウムでした。検出されたこれらの金属元素から発生箇所を推定するとリン、ナトリウム・外部混入異物であると思われます。SOAPで油の添加剤成分として含まれているリンがppm検出されました。使用油であるFBKタービンには、添加剤は含まれていないことから、異種油が混入した可能性があります。IRの結果、新油に比較して異なるピークが確認されていないことから、含まれていても微量であると思われます。計数汚染度、重量汚染度は共に良好でした。．粘度、水分、酸価、IR、RBOTの各データは良好でした。尚、別紙RBOTの減少傾向から油の余寿命を求めた結果、本試料は直近の更油から起算して稼働日数が年月まで使用可能であることが分かります。
報告№109-09094 報告№111-00372 | 分析№109-000870 分析№111-001698 | 111-001698 | は良好と判断します。尚、RBOTがminと新油値のminに比較してmin減少していました。このまま継続使用した場合、この減少傾向から限界値に到達するのは、別紙図RBOTの減少傾向に示すように年月と推定されました。残りの継続使用期間は、約年ヶ月であると予測されます。潤滑油は継続使用可能な状態にあると判断します。≪状態監視とパラメータ≫分析の目的および各分析のパラメータは以下の通りです。特性低下目的：油の分析結果から、や劣化傾向ならびに添加剤の消耗程度、残存寿命などを確認する。粘度JISK全酸価JISK赤外線吸収スペクトルJISK酸化安定度試験JISK汚染目的：油の分析結果から、砂塵あるいは水・異種油などによるや、異物混入の有無を確認する。水分JISK計数汚染度JISB重量汚染度JISB光学顕微鏡観察摩耗目的：油中の摩耗粒子を分析する事により、回転・摺動部の潤滑状態、摩耗劣化の程度、余寿命などを解析する。摩耗診断電子顕微鏡観察JISKX線マイクロアナリシス油中金属濃度JISK≪分析結果≫特性低下粘度：良好粘度値mm/sの新油値mm/sに対する変化率は+.％であり、当社推奨の管理限界値±％以内に留まっています。全酸価：良好全酸価.mgKOH/gは新油値の.mgKOH/g以内にあることから問題は無いと判断します。赤外線吸収スペクトル：良好酸化安定度試験：良好酸化安定度試験の結果、数値minは当社推奨の管理限界値min以上に留まっており、現時点での使用は可能と判断します。汚染水分：良好水分値.は当社推奨の管理限界値以内に留まっています。計数汚染度：今回は実施していません。重量汚染度：今回は実施していません。光学顕微鏡観察：今回は実施していません。摩耗摩耗診断電子顕微鏡観察・X線マイクロアナリシス：今回は実施していません。油中金属濃度：今回は実施していません。
報告№108-5071 報告№110-00397 | 分析№108-02721 分析№110-001808 | 110-001808 | 潤滑油は継続続使用可能な状態にあるものの、今後は障害予防を目的に以下の対策を推奨します。追加分析消泡性能が低下した場合、ギヤ歯面での油膜形成に影響が出て摩耗の発生が進展することがあります。今後は消泡性能低下の影響により摩耗が進展する可能性がありますので、フェログラフィーおよびSOAPを追加することを推奨します。分析周期の短縮今後、全酸価の上昇が予測されますので、同様に分析周期を短縮して傾向監視を強化することを併せて推奨します。分析結果全酸価が上昇していました。泡立ち試験の結果、消泡性能が低下していることが確認されました。粘度粘度はmm/sと新油値mm/sに比較して、粘度変化率は-.％で、当社推奨の管理限界値である±％以内にあり、良好と判断します。泡立ち試験泡立ち試験は-と新油に比較して高い値でした。水分は.ppmと当社推奨の管理限界値の以下であり、良好と判断します。全酸価全酸価は.mgKOH/gと新油値.mgKOH/gに比較して高いものの、IRの結果で油劣化の兆候を示すカルボン酸の吸収が確認されていないことから、良好と判断します。
報告№109-09249 報告№110-00306 | 分析№109-001747 分析№110-001233 | 110-001233 | 油中金属の分析は、試料油を以上の高温で発光させた光を分光器で分光し、金属固有の波長から元素を特定するとともに、光の強度から濃度を求めるIカップリング発光分光分析法を用います。また摩耗状態は、SOAP法により求めた金属成分と濃度に、フェログラフィー法による早期発見パラメータであるIs値と摩耗粒子分析とを加味し、さらに摩耗粒子の形態により摩擦面で発生している摩耗機構を推定して総合的に判断します。Iカップリング発光分光分析供試のタービン油を分析した結果、検出された金属は油中金属元素の結果表に示すように、鉄、鉛、銅、亜鉛、カルシウム、バリウム、ケイ素、ナトリウムでした。これら検出された金属元素から発生箇所を推定すると、鉄、鉛、銅・軸受等亜鉛、カルシウム、バリウム、ケイ素、ナトリウム・外部混入異物であると思われます。このうち、機械部品が摩耗したと思われる元素はのグループです。ケイ素の検出金属濃度でケイ素がppm検出されました。一般に、潤滑油中からケイ素が検出された場合の原因として、シリコン油或いは、シリコン系の添加剤が検出されるフェログラフィーおよびフィルタ表面の異物観察で砂が多く観察されて検出されるシリコングリースをシール部に塗布している場合、このシリコングリースが潤滑油に混入して検出されるなどが挙げられますが、今回検出が比較的高濃度であることからの可能性が考えられます。については、分析結果では確認することが出来ませんので、これに関する情報があれば提供をお願いします。フェログラフィー摩耗粒子分析結果から観察された粒子は、潤滑状態が正常な場合に発生する摩耗粒子金属潤滑部が局部的に油膜切れを起して発生するシビア粒子外部から混入したと思われる鉄錆、樹脂等でした。潤滑状態と摩耗形態異常摩耗の早期発見パラメータとして摩耗粒子を定量化して評価するフェログラフィーのIs値は、潤滑状態がやや厳しいの乗となっていました。摩耗粒子の観察結果から潤滑部では正常な潤滑状態であるマイルド摩耗とやや厳しい摩耗形態の凝着摩耗も発生していることが分かりました。汚染度物重量はmg/mlと当社推奨の管理限界値を超えていました。フィルタ表面の異物観察で表面が茶褐色で鉄錆、砂等が観察されたことから、汚染度が高い要因は、摩耗とスラッジ、外部混入異物の影響と思われます。酸化安定度の結果、minと新油値のminに比較して酸化防止剤の残存量が％でした。今後継続使用した場合、酸化防止剤が減少して、基油の劣化に進展することが懸念されます。潤滑油および軸受は継続使用可能な状態にあるものの、以下の対策が必要です。更油当社推奨の管理限界値内にありますが、RBOTの減少が確認されています。仮に本試料の使用期間がヶ月であった場合、次回定検までに更油が必要な状態になると推定されますので、仮定した通りの使用状況であった場合、更油が必要となります。定期的な分析今後、摩耗の進行を監視するため、定期的に分析を実施することを推奨します。シリコン系のグリースや添加剤の確認シリコン系の添加剤やグリースを使用している箇所があるかについてご確認下さい。分析結果特性低下特性低下に係るパラメータの分析結果は、酸化安定度が低下していました。粘度粘度はmm/sと新油値mm/sに対する粘度変化率は+％で、当社推奨の管理限界値である±％以内にあり、良好と判断します。全酸価添加タービン油の全酸価は、油メーカによって初期値が違うため統一した管理基準を設定するのが困難であることから、当社では管理限界値を設定しておらず、新油分析値との比較及び他の分析項目の結果より全酸価の状態判断を行います。その結果、全酸価はと新油値.mgKOH/g以内にあることから、良好と判断します。酸化安定度酸化安定度はminであり、当社推奨の管理限界値のmin以上であるものの、低下していました。有機物・有機化合物有機物・有機化合物は、IRチャートによる新油分析値との比較の結果、cm-付近に劣化の兆候を示すカルボン酸の吸収が確認されていないことから、良好と判断します。色相はLであり、新油値のLに比較して変化はないことから、良好と判断します。汚染に係るパラメータの分析結果は、汚染度物重量は当社推奨の管理限界値を超えていました。水分はであり、当社推奨の管理限界値の以下であることから良好と判断します。汚染粒子数はNAS級であり、当社推奨の管理限界値のNAS級以内であることから良好と判断します。汚染度物重量はmg/mlであり、当社推奨の管理限界値のmg/mlを超えていました。摩耗フェログラフィーによる摩耗粒子の観察の結果、潤滑状態が正常な場合に発生する摩耗粒子、金属潤滑部が局部的に油膜切れを起して発生するシビア粒子、外部から混入したと思われる鉄錆、樹脂等が比較的多く観察されました。異常摩耗の早期発見パラメータであるフェログラフィーのIs値がの乗とやや高く、摩耗粒子の形態観察の結果、潤滑状態が正常な場合に発生する摩耗粒子、金属潤滑部が局部的に油膜切れを起して発生するシビア粒子、外部から混入したと思われる鉄錆、樹脂等が比較的多く観察されました。金属濃度SOAP法により金属濃度を測定した結果、潤滑箇所で発生する金属接触によって検出される鉛がppm、銅がppm、外部から混入したと思われる亜鉛がppm、バリウムがppm、ケイ素がppmが検出されました。金属濃度酸溶解法により金属濃度を測定した結果、潤滑箇所で発生する金属接触によって検出される鉄が、鉛が、銅が、外部から混入したと思われる亜鉛が、バリウムが、カルシウム、ナトリウムが検出されました。
報告№109-09136 報告№112-00162 | 分析№109-001160 分析№112-000657 | 112-000657 | 軸受は継続使用可能な状態にあると判断します。但し、SOAPの銅濃度が高いことから、以下の対策を推奨します。定期的な分析摩耗および油劣化の進行を監視するため、定期的に分析を実施することを推奨します。傾向監視のための次回採油時期は、最短で約時間となります。この時間は、油中汚染物が均一になるために必要とする時間であり、この時間を経過すれば、再分析の結果から状態の傾向を確認することが可能となりますので、これを参考に次回分析時期を検討されることを提案します。採油方法の改善採油箇所がサンプル出口弁であることから、外部混入異物が比較的多く観察された要因は、配管内に残留していた異物を採取したか、或いは、採油時に外部から混入した可能性が考えられます。前回と採油箇所が同じで、今回の方が外部混入異物が比較的多く観察されたことから、前回よりも廃油量が不足していた可能性があります。外部混入異物は分析データに影響を及ぼすことがあるため、今後の採油は、今回の廃油量よりも増量してから採油することを推奨します。フェログラフィーIs値は異常摩耗の早期発見パラメータのつで、摩耗粒子を定量化するために用います。前回に比較してIs値はのマイナス乗から乗に上昇し、潤滑状態はやや厳しいと判断できます。摩耗粒子の形態で比較的多く観察された粒子は、潤滑状態が正常な場合に発生する摩耗粒子外部から混入したと思われる鉄錆等でした。これらの摩耗粒子が観察された場合、潤滑部で発生している摩耗形態は、正常なマイルド摩耗であることが分かります。Iカップリング発光分光分析【SOAP／D－SOAP】検出された金属元素は、鉄、銅、リン、亜鉛、カルシウム、ナトリウムが検出されました。これらの検出された金属元素から発生箇所を推定すると鉄、銅・軸受等リン、亜鉛・オイル添加剤カルシウム、ナトリウム・外部混入異物であると思われます。このうち、機械部品が摩耗したと思われる元素はのグループです。銅の溶出前回に比較してSOAP銅がppmからppmに増加していたことから、銅を使用した箇所の溶出が発生していると考えられます。銅の溶出箇所は、貴社ご提供の図面からデフレクターとバッフル、或いは流体継ぎ手のスクイ管、潤滑油冷却器の冷却管などが考えられます。これらの部品が選択的に溶出しているものと思われます。これらの部品の中でもデフレクターとバッフルは、オイルシールの役目を果たしていることから、溶出が継続した場合、シャフトとのギャップが増大し、油漏れの原因になると思われます。さらには油面低下により潤滑不良が発生することが懸念されるため、巡視の際には、油漏れと油面の低下に注意を払う必要があります。銅の溶出は、潤滑油に使用されている亜鉛系添加剤と銅の反応により溶出することが知られています。銅濃度の増加は、別紙鉱油の酸化に対する金属触媒の影響に示すように濃度の増加とともに酸化速度が加速しますので、注意が必要です。前回に比較して計数汚染度はNAS級からNAS級にランク上昇しているものの、当社推奨の管理限界値内にあり、良好でした。分析結果は良好と判断します。計数汚染度計数汚染度はNAS級と当社推奨の管理限界値のNAS級以内にあり、良好と判断します。重量汚染度は.mg/mlと当社推奨の管理限界値のmg/ml以内にあり、良好と判断します。機器の潤滑状態前回同様にSOAPの銅が高い値でした。SOAPSOAPの結果、油の添加剤成分であるリン、亜鉛が検出されました。一方、銅が検出されました。銅を使用した部分の溶出が進行していると考えられます。この溶出は検出された亜鉛系添加剤の成分と銅が反応し、溶出することが知られています。別紙鉱油の酸化に対する金属触媒の影響に示すように銅濃度が増加すると酸化速度が速まります。D－SOAPD－SOAPの結果、摩耗により発生する鉄が検出されました。フェログラフィー異常摩耗の早期発見パラメータであるフェログラフィーのIs値がの乗とやや高く、摩耗粒子の形態観察の結果、潤滑状態が正常な場合に発生する摩耗粒子、外部から混入したと思われる鉄錆等が比較的多く観察されました。
報告№109-09136 報告№112-00561 | 分析№109-001160 分析№112-002312 | 112-002312_date130318 | 分析の結果、潤滑油の劣化はないことから、継続使用可能な状態にあると判断します。但し、油中の汚染度が高いことから、以下の対策を推奨します。軸受分析の結果、軸受は継続使用可能な状態にあると判断します。但し、将来的な摩耗進行の有無を確認するためにも傾向監視を継続することが有効です。定期的な分析今後懸念される切削摩耗や凝着摩耗の進行を監視するため、定期的に分析を実施することを推奨します。濾過または更油油中の汚染度が高いことから、摩耗粒子や異物等が軸受摺動面に噛み込むことによる摩耗の進行が懸念されるため、濾過または更油を推奨します。更油する際には、油槽内を清掃し、更油する新油もNAS級程度の清浄な潤滑油を更油することを併せて推奨します。診断結果は良好と判断します。粘度前回に比較して今回の粘度は、mm/sからmm/sに上昇していました。新油値mm/sに比較して、粘度変化率は+％で、当社推奨の管理限界値である±％以内であり、良好と判断します。水分前回に比較して今回の水分は、ppmから.ppmに増加していました。当社推奨の管理限界値の以下であり、良好と判断します。酸価前回に比較して今回の酸価は、.mgKOH/gから.mgKOH/gに低下していました。新油値.mgKOH/g以下であり、良好と判断します。IRIRチャートの結果、新油と使用油のスペクトルパターンはほぼ一致し、また、油劣化の兆候を示すカルボン酸の吸収が確認されていないことから、良好と判断します。重量汚染度は当社推奨の管理限界値を超えていました。計数汚染度前回に比較して今回の計数汚染度は、NAS級からNAS級に減少していました。当社推奨の管理限界値NAS級以下であり、良好と判断します。重量汚染度前回に比較して今回の重量汚染度は、mg/mlからmg/mlに減少していました。当社推奨の管理限界値mg/mlを超えていました。光学顕微鏡写真重量汚染度で濾過したフィルタ表面上の夾雑物を光学顕微鏡で観察した結果、金属片、鉄錆、砂、粘ちょう物等が観察されました。はフェログラフィーおよびSOAP-Tの結果から総合的に判断した結果、継続使用は可能ですが、機器の機能を保持するためにも傾向管理が有用と考えます。フェログラフィー【異常摩耗指数：Is値】Is値は異常摩耗の早期発見パラメータのつで、摩耗粒子を定量化するために用います。前回に比較して今回のIs値はの乗から乗に低下し、低い値でした。フェログラフィー【定性分析：摩耗粒子および摩耗形態観察】分析結果から比較的多く観察された粒子は、以下の通りでした。正常な摩耗粒子・潤滑状態が正常なマイルド摩耗により発生。切削粒子・異物や金属表面の微小突起による切削摩耗により発生。シビア粒子・潤滑状態がやや厳しい凝着摩耗により発生。金属潤滑部が局部的に油膜切れを起していると考えられます。フリクションポリマ・局部的に高圧・高温となる場合に発生。観察された摩耗粒子の中でも切削粒子、シビア粒子は、注意が必要です。切削摩耗は、他の摩耗形態に比較して摩耗進行速度が速く注意が必要で、定期的なトライボ診断による状態監視が必要と考えます。切削摩耗の原因となる混入異物が残留している場合、この異物により切削摩耗が継続して発生する可能性があります。シビア粒子は、凝着摩耗に分類されます。この摩耗粒子は、摺動面で凝着、破断を繰り返し、この過程で生じる移着粒子が成長して摩耗粒子となります。そのため、摺動面では局部的に油膜切れが発生していることを示しています。この状態が継続した場合、摩耗粒子のサイズは徐々に大型化していき、軸受の損傷に至る場合がありますので、傾向監視が必要です。Iカップリング発光分光分析【SOAP-T】検出された金属元素から発生箇所を推定すると、以下の通りでした。鉄、銅、錫・軸受等リン、亜鉛・添加剤カルシウム・外部混入異物
報告№109-09255 報告№109-09255 | 分析№109-001923 分析№109-001923 | 109-001923 | 結論運転再開後、今回の分析項目に計数汚染度、油中金属濃度を追加して、再度分析を実施し、摩耗の進行状況を確認されることを推奨します。特性低下分析結果は、全項目が良好の範囲にありました。したがって、油の特性低下は認められず良好と判断します。粘度粘度はmm/sと新油値.mm/sに対する粘度変化率は-％でした。粘度変化率の推奨管理限界値は、±％以内となっていますが、今回の結果はこの範囲内にあることから、良好と判断します。全酸価全酸価は.mgKOH/gと新油値以内にあり、良好と判断します。酸化安定度酸化安定度は、新油値と比較して十分に残存していることが必要ですが、今回の残存率は新油の.％となっており、当社推奨の管理限界値の％以上であったことから、良好と判断します。汚染水分による汚染は確認されず、良好と判断します。水分濃度水分濃度は、当社推奨の管理限界値の以下のppmであり、良好と判断します。摩耗摩耗粒子の結果、異物の噛み込みなどで発生する切削粒子、金属接触が厳しい場合に発生するシビア粒子がやや多く観察されました。異常摩耗の早期発見パラメータであるフェログラフィーのIs値がの乗と高く、摩耗粒子の形態観察の結果、異物の噛み込みなどで発生する切削粒子、金属接触が厳しい場合に発生するシビア粒子がやや多く観察されました。
報告№109-09249 報告№111-00550 | 分析№109-001747 分析№111-002566 | 111-002566 | 潤滑油および軸受は継続使用可能な状態であると判断します。但し、今後も摩耗の進行を傾向監視するため、以下の対策を推奨します。定期的な分析切削摩耗や凝着摩耗の進行を監視するため、定期的に分析を実施し、摩耗の進行状況を確認することを推奨します。フェログラフィー異常摩耗の早期発見パラメータとして摩耗粒子を定量化して評価するフェログラフィーのIs値は、潤滑状態がやや厳しいの乗でした。摩耗粒子の形態で比較的多く観察された粒子は、潤滑状態が正常な場合に発生する摩耗粒子異物の噛み込みにより発生する切削粒子金属潤滑部が局部的に油膜切れを起して発生するシビア粒子でした。これらの摩耗粒子が観察された場合、潤滑部で発生している摩耗形態は、正常なマイルド摩耗異物による切削摩耗潤滑状態がやや厳しい凝着摩耗であり、そして局部的ではあるものの高圧・高温の箇所が発生していることも分かります。摩耗形態の中でも切削摩耗は摩耗進行速度が速く、転がり軸受でこの摩耗形態が発生した場合には寿命が分の程度に低下することも知られており、切削摩耗により生じた軌道面の損傷が起点となって転がり軸受の寿命となるフレーキングに進展することから傾向監視による経過監視が必要です。フリクションポリマは、潤滑油が軌道面に押し込められ高圧状態になると同時に、圧縮熱により高温状態になった結果、基油自身が重合反応を起こし生成することが知られています。そのため、高圧高温状態の解消がなされなければ、潤滑油の劣化が進行し、粘度上昇に因る潤滑異常に進展する場合があります。Iカップリング発光分光分析供試の潤滑油を分析した結果、検出された金属元素は、油中金属元素の結果表に示すように、鉄、ニッケル、リン、亜鉛、カルシウム、アルミニウム、ナトリウム、ホウ素でした。検出されたこれらの金属元素から発生箇所を推定すると鉄、ニッケル・軸受等リン、亜鉛、カルシウム、ホウ素・オイル添加剤アルミニウム、ナトリウム・外部混入異物であると思われます。このうち、機械部品が摩耗したと思われる元素はのグループです。汚染粒子数はNAS級とやや汚染されていました。フィルタ表面の異物観察で金属片、鉄錆、砂等が観察されたことから、汚染度が高い要因は、摩耗と外部混入異物の影響と思われます。本試料油のエンジン油は、添加剤の影響で新油でも酸化安定度が低く、酸化安定度による管理には適していない油種です。そのため、タービン油と同等の精度を得るには、粘度、全塩基価、有機物・有機化合物などの分析を実施し、これらのデータから総合的に判断することが必要です。粘度、全塩基価、酸化安定度、有機物・有機化合物の各データは良好でした。分析結果特性低下特性低下に係るパラメータの分析結果は良好と判断します。粘度粘度は.mm/sと新油値mm/sに対する粘度変化率は-％で、当社推奨の管理限界値である±％以内にあり、良好と判断します。全塩基価全塩基価はmgKOH/gと当社推奨の管理限界値であるmgKOH/g以上にあり、良好と判断します。酸化安定度酸化安定度はminであり、当社推奨の管理限界値のmin以上であることから良好と判断します。有機物・有機化合物有機物・有機化合物は、IRチャートによる新油分析値との比較の結果、cm-付近に劣化の兆候を示すカルボン酸の吸収が確認されていないことから、良好と判断します。色相はLであり、新油値のLに比較して大きな変化はないことから、良好と判断します。汚染に係るパラメータの分析結果は、水分は良好でした。水分はであり、当社推奨の管理限界値の以下であることから良好と判断します。汚染粒子数はNAS級でした。汚染度物重量はmg/mlでした。摩耗フェログラフィーによる摩耗粒子の観察の結果、潤滑状態が正常な場合に発生する摩耗粒子、異物の噛み込みにより発生する切削粒子、金属潤滑部が局部的に油膜切れを起して発生するシビア粒子が比較的多く観察されました。異常摩耗の早期発見パラメータであるフェログラフィーのIs値がの乗とやや高く、摩耗粒子の形態観察の結果、潤滑状態が正常な場合に発生する摩耗粒子、異物の噛み込みにより発生する切削粒子、金属潤滑部が局部的に油膜切れを起して発生するシビア粒子が比較的多く観察されました。金属濃度SOAP法により金属濃度を測定した結果、潤滑箇所で発生する金属接触によって検出されるニッケルがppm、油の添加剤成分であるリンがppm、亜鉛がppm、カルシウムがppm、ホウ素がppm、外部から混入したと思われるナトリウムがppm検出されました。金属濃度酸溶解法により金属濃度を測定した結果、潤滑箇所で発生する金属接触によって検出される鉄が、油の添加剤成分であるカルシウムが、外部から混入したと思われるアルミニウムがppm、ナトリウムが検出されました。
報告№109-09136 報告№113-00151 | 分析№109-001160 分析№113-000554 | 113-000554 | 分析の結果、本試料油はデータが高濃度になる可能性がある停止中の排油口から、採油されているにもかかわらず、計数汚染度も重量汚染度も管理基準を少し超えた程度でした。これは、作動油の添加剤として使用されている亜鉛系添加剤が化学反応してスラッジ化したことによるものと推定されます。このスラッジは、バルブのスプロール部に付着して不動作の原因となりやすいことから対策が必要です。対象設備は継続使用可能な状態にあると判断します。今後も、潤滑状態や汚染状態、そしてを把握するため傾向監視の継続を推奨します。TS-の投与と濾過今後、バルブ類の動作障害やフィルタおよびストレーナの目詰まりが発生することが懸念されるため、予防措置として当社製清浄分散剤TS-の投与と濾過を推奨します。定期的な分析今後懸念される摩耗の進行を監視するため、定期的に分析を実施することを推奨します。最適な採油方法本試料油は、機器停止中にドレンバルブから採油されているため、分析データが高濃度に出ていると推定されます。正確なデータによる診断を行うためにも、今後の採油は、極力運転中もしくは停止直後の油槽中層部から実施されることを推奨します。はフェログラフィーおよびSOAP/D-SOAPの結果から総合的に判断した結果、正常な状態にあると考えられます。フェログラフィー【定量分析：Is値】Is値は異常摩耗の早期発見パラメータのつで、摩耗粒子を定量化するために用います。前回に比較してIs値はの乗から乗に低下し、低い値でした。フェログラフィー【定性分析：摩耗粒子および摩耗形態観察】分析結果から観察された代表的な粒子は、以下の通りでした。正常な摩耗粒子・潤滑状態が正常なマイルド摩耗により発生。フリクションポリマ・局部的に高圧・高温となる場合に発生。砂等・外部から混入したと考えられます。Iカップリング発光分光分析【SOAP/D-SOAP】検出された金属元素から発生箇所を推定すると、以下の通りでした。鉄、錫・シリンダ内壁、ポンプ内部等リン、亜鉛・オイル添加剤カルシウム、バリウム、アルミニウム、ナトリウム、マグネシウム・外部混入異物計数汚染度は前回同様にNAS級と等級に変化はなく当社推奨の管理限界値に到達しており、重量汚染度はmg/mlからmg/mlに増加し、当社推奨の管理限界値を超えていました。D-SOAPで油の添加剤成分である亜鉛、外部混入異物と思われるカルシウムが検出され、フィルタ表面の異物観察で表面が茶褐色で鉄錆、砂等が観察されたことから、汚染度が高い要因は、摩耗とスラッジ、外部混入異物の影響と思われます。
報告№104-0378 報告№105-6033 | 分析№104-02669 分析№105-01210 | 105-01210 | オーバーホール直前に精点Aを実施した結果、異常摩耗の早期発見パラメータであるフェログラフィーのIs値が-.を示し、フレッティングの発生を示唆していました。これは、摩耗粒子形態観察でフレッティングにより発生した赤錆が多く観察されたことで確認できました。フレッティングは、スラストランナー固定部やスラストメタル台金支持部の鉄系材料が接合されたり、勘合されていたりする部分から発生します。起動停止が頻繁にあるような場合には、軟らかい軸受表面に、硬いフレッティング粒子が埋め込まれ、それが原因で起動時のトルク増大による起動開度の増加に繋がることが懸念されます。オーバーホール時には、スラストランナー固定部やスラストメタル台金部の鉄系材料が接合・勘合されていたりする部分を確認されることを推奨します。これらのことは、異常摩耗の早期発見パラメータであるフェログラフィーのIs値が-.と良好の範囲にあるものの、摩耗粒子形態観察で、フレッティングにより発生したμm未満の赤錆が多く観察されたこと以上のことから判断しました。尚、を示す粘度、水分、全酸価、IR、RBOTの各データが管理限界値内にあることから、この油は継続使用可能と判断します。
報告№107-6588 報告№107-4553 | 分析№107-02904 分析№107-02742 | 107-02742 | トライボ診断の結果、潤滑油の基本特性、摩耗、汚染について以下のことが分りました。基本特性油の基本特性としての粘度、全酸価は新油データを基準として評価しますが、今回は油名が不明であったため、比較評価は出来ませんでした。正確な評価には、新油値、或いは新油の提供が必要です。但し、IRの結果から、油劣化の兆候を示すカルボン酸の吸収が確認されていないことから、劣化はなく継続使用は可能であると判断します。摩耗状態油中摩耗粒子の観察結果から、ギヤの潤滑はマイルドな状態にあることが確認されたものの、中にはμmサイズの大型の銅合金も確認出来ました。弊社は、潤滑状態の過酷度を知るパラメータとして、摩耗粒子の測定結果を定量化したIs値を適用しています。今回、このパラメータによる評価をした結果、本試料の潤滑状態は流体潤滑から混合潤滑領域の初期的段階にあることが分かり、摩耗は進行する可能性があることが分かりました。汚染状態トランスミッションオイルとしての汚染度は、清浄な範囲にあると判断します。総合判断汚染状態は正常の範囲にあり、油劣化もないことから油は継続使用が可能です。機器は、銅合金を使用した箇所、例えばポンプ、ベアリングノリテーナー、軸受メタルなどの摩耗進行に注意が必要です。採油後の再分析の採油周期は、油量、ポンプと出油量、ラインフィルタの精度により計算出来るため、これら情報の提供により計算しますので、計算が必要な場合は弊社営業担当者に連絡をお願いします。
報告№103-0201 | 分析№103-01852 | 103-01852 | 分析の結果、摺動面で厳しい金属接触が発生している場合に観察される摩耗粒子が見られますが、直ちに異常ではなく、正常な範囲にあると判断します。今後、更に摩耗が進行する場合があるため、ヶ月以内に再度分析を実施し、摩耗の進行状況を確認されることを推奨します。これらのことは、異常摩耗の早期発見パラメータであるフェログラフィーのIs値が、の乗と高く、摩耗粒子の形態観察の結果、金属接触が厳しい場合に発生するシビア粒子が見られ、D－SOAPで、前回に比較して鉄がからに上昇していたことから判断しました。
報告№109-09136 報告№111-00266 | 分析№109-001160 分析№111-001238 | 111-001238 | 潤滑油は継続使用可能な状態にあると判断します。IRの結果から異種油の混入または油名の誤りの可能性がありますので、使用油名を再度ご確認下さい。また、可能であれば、貴発電所で使用している新油をご提供下さい。分析を実施し、その結果との比較により再評価いたします。粘度、全酸価、IR、RBOTの各データは良好でした。但し、IRの結果、新油のIRスペクトルと一致しない箇所が確認されたことから、異種油の混入または油名の誤りなどが考えられます。油の余寿命は、使用油の使用期間または使用時間が不明であったため、ご依頼の油の余寿命に関する検討は行えませんでした。ただし、分析の結果で新油値がminであったことから、使用期間を仮にヶ月間と仮定すれば余寿命は十二分にあると言えます。可能であれば、使用期間、あるいは使用時間の情報をご提供下さい。水分は良好でした。
報告№106-0500 報告№106-0500 | 分析№106-02867 分析№106-02867 | 106-02867 | 分析の結果、全てのデータが良好であることから、この油は継続使用可能であり、潤滑状態も正常と判断します。は良好と判断します。粘度は良好と判断します。粘度はmm/sと新油値.mm/sに比較して、粘度変化率は-.％で、当社推奨の管理限界値である±％以内にあり、良好と判断します。水分は良好と判断します。水分は.ppmと当社推奨の管理限界値の以下であり、良好と判断します。全酸価は良好と判断します。全酸価は.mgKOH/gと当社推奨の管理限界値の.mgKOH/g以内にあり、良好と判断します。IRの結果、良好と判断します。IRの結果、油劣化の兆候を示すカルボン酸の吸収が確認されていないことから、良好と判断します。は良好と判断します。計数汚染度は良好と判断します。計数汚染度はNAS級と当社推奨の管理限界値のNAS級以内であり、良好と判断します。重量汚染度は良好と判断します。重量汚染度は.mg/mlと当社推奨の管理限界値のmg/ml以内であり、良好と判断します。機器の潤滑状態機器の潤滑状態は正常と判断します。SOAPの結果は良好です。SOAPの結果、金属元素は検出されませんでした。D－SOAPの結果、軸受の摩耗を示す錫が検出されました。D－SOAPの結果、軸受の摩耗を示す錫が、外部から混入したと思われるナトリウムが検出されました。フェログラフィーの結果は良好です。異常摩耗の早期発見パラメータであるフェログラフィーのIs値が.と良好の範囲にあり、潤滑状態は良好と判断します。
報告№109-09136 報告№112-00748 | 分析№109-001160 分析№112-003376 | 112-003376_date130329 | 油の劣化は確認されず、汚染度も良好な範囲にあることから、潤滑油は継続使用可能な状態にあると判断します。対象設備は継続使用可能な状態にあると判断します。フェログラフィーおよびSOAP／D-SOAPの結果から総合的に判断した結果、正常な状態にあると考えられます。フェログラフィー【定量分析：Is値】Is値は異常摩耗の早期発見パラメータのつで、摩耗粒子を定量化するために用います。Is値は前回に比較して.から.に低下し、低い値でした。フェログラフィー【定性分析：摩耗粒子および摩耗形態観察】分析結果から観察された全ての粒子量は少でした。計数汚染度はNAS級であり、重量汚染度は.mg/mlと、良好でした。．粘度、水分、酸価、IR、RBOTの各データは、前回同様に良好でした。分析結果は良好と判断します。粘度粘度はmm/sと新油値mm/sに比較して、粘度変化率は+.％で、当社推奨の管理限界値である±％以内であり、良好と判断します。水分はppmと当社推奨の管理限界値の以下であり、良好と判断します。酸価は.mgKOH/gと新油値.mgKOH/gに比較して高いものの、IRで油劣化の兆候を示すカルボン酸の吸収が確認されていないことから、良好と判断します。IRIRの結果、油劣化の兆候を示すカルボン酸の吸収ピークが確認されていないことから、良好と判断します。RBOTRBOTはminと当社推奨の管理限界値のmin以上であり、良好と判断します。は良好と判断します。計数汚染度計数汚染度はNAS級と当社推奨の管理限界値のNAS級以下であり、良好と判断します。重量汚染度は.mg/mlと当社推奨の管理限界値のmg/ml以下であり、良好と判断します。は正常と判断します。SOAPSOAPの結果、油の添加剤成分であるバリウムがppm、外部から混入したと思われるリンがppm、ケイ素がppm検出されました。D-SOAPD-SOAPの結果、油の添加剤成分であるバリウムが、外部から混入したと思われるカルシウムが、ナトリウムが検出されました。フェログラフィー異常摩耗の早期発見パラメータであるフェログラフィーのIs値が.と良好の範囲にあり、摩耗状態は正常と判断します。
報告№109-09136 報告№112-00207 | 分析№109-001160 分析№112-000840 | 112-000840 | 潤滑油および減速機は継続使用可能な状態にあると判断します。但し、今後も摩耗の進行を傾向監視するため、以下の対策を推奨します。定期的な分析摩耗の進行を監視するため、定期的に分析を実施し、分析データによる摩耗の進行状況を確認することを推奨します。バックラッシによる評価トライボ診断では、バックラッシの増加量を分析結果から計算できますので、歯幅、油入替後の稼働時間ならびに分解点検後の稼働時間をお知らせ下さい。計算結果をご報告いたします。フェログラフィーIs値Is値は異常摩耗の早期発見パラメータのつで、摩耗粒子を定量化するために用います。前回に比較してIs値はの乗から乗に低下し、低い値でした。摩耗粒子および摩耗形態摩耗粒子の形態で比較的多く観察された粒子は、潤滑状態が正常な場合に発生する摩耗粒子でした。これらの摩耗粒子が観察された場合、潤滑部で発生している摩耗形態は、正常なマイルド摩耗であることが分かります。潤滑状態Is値および摩耗粒子の観察結果から総合的に判断した結果、潤滑状態は正常な状態にあると判断します。Iカップリング発光分光分析【SOAP-T】潤滑油中から以下の元素が検出されました。検出された金属元素から発生箇所を推定すると鉄、亜鉛・ギヤ・軸受等リン・オイル添加剤カルシウム、ナトリウム・外部混入異物であると思われます。このうち、機械部品が摩耗したと思われる元素はのグループです。バックラッシご提供いただいた減速機に関する情報から、スパイラルベベルギヤであり、この部分のバックラッシを求めました。その結果、減速機のギヤ歯面に摩耗が集中していたと仮定した場合、バックラッシの増加量は前回同様に.μmであると推定されます。バックラッシ増加分の上限値は、メーカにより差異はあるものの、当社の推奨するバックラッシは、一般に推奨されるμmを管理目安にしています。この値に比較して十分に小さい値で、前回に比較して鉄濃度に変化はないことから、摩耗は安定していると推定されます。前回に比較して計数汚染度はNAS級からNAS級にランク低下し、良好でした。前回に比較して粘度、水分、酸価、IRの各データは良好でした。
報告№109-09136 報告№110-00027 | 分析№109-001160 分析№110-000090 | 110-000090 | ・摩耗状態前回に比較してD－SOAPの結果、潤滑油中からは摩耗により発生した鉄および錫が増加していました。検出された金属は、粒子観察の結果からフレッティングにより発生する赤錆と金属接触が厳しい場合に発生する黒錆でした。これらのことから、潤滑部ではフレッティング摩耗が発生していることが分かりました。フレッティングの発生要因は、鉄系材料が接合されたり、勘合されたりする部分から発生します。フレッティングによる赤錆が少量発生しても直ちに異常ではありませんが、場合によっては、発生した赤錆が軸受摺動面に噛み込み、摩耗を進行させる場合があります。本軸受は、異常摩耗の早期発見パラメータであるフェログラフィーのIs値がの乗と高い範囲にあり、フレッティングの影響で軸受メタルの摩耗が進行している可能性があると思われます。・汚染度前回に比較して計数汚染度はNAS級からNAS級にランク増加していました。フィルタ表面の異物観察で鉄錆、砂等が観察されたことから、汚染度が増加した要因は、摩耗と外部混入異物の影響と思われます。・前回同様に粘度、水分、全酸価、IRの各データは良好でした。潤滑油および軸受は継続使用可能な状態にあるものの、以下の対策が必要です。今後、フレッティング摩耗の進行を監視するため、定期的に分析を実施し、摩耗の進行状況を確認することを推奨します。尚、今後摩耗が進行した場合、軸受メタルの摩耗程度を評価する必要がありますので、次回分析時には、メタルサイズ、直近のメタル交換からの運転時間、現在の使用油の使用時間をお知らせください。
報告№109-09136 報告№113-00625 | 分析№109-001160 分析№113-002687 | 113-002687 | 潤滑油は汚染度が高いものの、物理的性状は良好の範囲にあり継続使用可能と判断します。軸受は継続使用可能と判断します。但し、摩耗推移を確認するためにも傾向監視を継続することが有効です。定期的な分析今後の凝着摩耗の推移を監視するため、定期的に分析を実施し、摩耗の進行状況を確認することを推奨します。最適な採油方法本試料油は、機器停止中に軸受下部ドレンプラグから採油されているため、別紙油中粒子の沈降の影響に示すように、油中粒子が油槽底部に沈降し、分析データが高濃度に出ている可能性があります。正確なデータによる診断を行うためにも、今後の採油は、極力運転中もしくは停止直後の油槽中層部から実施されることを推奨します。異常摩耗の早期発見のパラメータであるIs値は、前回のレベルから変化はないものの、やや高い値でした。また、潤滑部の摩耗が認められたため、定期的に潤滑油分析を実施し、摩耗推移を監視することが有用と考えます。フェログラフィーで観察された代表的な粒子は、以下の通りです。正常な摩耗粒子・潤滑状態が正常なマイルド摩耗により発生。シビア粒子・潤滑状態がやや厳しい凝着摩耗により発生。極微小領域で油膜切れが発生したことを示します。シビア粒子は、摩擦面が将来的に異常摩耗へ進展する可能性を示唆しているため、傾向監視が有用と思われます。詳細は、別紙傾向監視が必要な摩耗粒子をご覧ください。軸受メタルの摩耗メタルの摩耗深さを求めました。本軸受は、油の抜き取りや不足があった場合にその都度補給していますが、その情報履歴がないため濃度補正を行うことが出来ません。よって過去からの分析結果で最も高い錫濃度ppmと、油量Lから計算により求めました。その結果メタル表面の平均的な摩耗深さは.μmと推定され、メタルの表面粗さをsと仮定すると、メタルの表面粗さに比較して摩耗は軽微であると推定されます。尚、今回の錫濃度は前回に比較して増加していますが、前回と採油条件が異なることから、データが高濃度に出ている可能性があります。今後は最適な採油方法で、採油条件を統一して監視することを推奨します。前回に比較して計数汚染度はNAS級からランク上昇してNAS級を上回っており、当社推奨の管理限界値を超えていました。フィルタ残渣に金属片、鉄錆、砂等が観察されたことから、汚染度が高い要因は、摩耗と外部混入異物の影響と思われます。前回同様に粘度、水分、酸価、IRの各データは良好です。
報告№104-0348 | 分析№104-02374 | 104-02374 | 濾過前の試料油を分析した結果、重量汚染度が前回.mg/mlからmg/mlと約年ヶ月でmg/ml上昇しました。摩耗粒子形態観察及びフィルタ写真の結果、鉄錆・砂等が多く観察されたこと、およびD－SOAPで油の添加剤成分のバリウムがからに増加していることから、汚染度が上昇した要因は、外部から混入した異物および油のスラッジによるものと考えられます。鉄錆等の異物は、通常運転中、過去作業中、今回採油時などに混入したと考えられ、油のスラッジの発生量は使用可能な範囲にあると思われます。さらに、潤滑異常の早期発見パラメータである摩耗過酷度を示すIs値が.と非常に良好の範囲にあることから、潤滑状態は良好な状態にあり、継続使用可能と判断します。
報告№107-0211 報告№107-0211 | 分析№107-01161・1162 分析№107-01161・1162 | 107-01161_1162 | 目的トライボ診断を実施し、、汚染度、軸受の潤滑状態を確認する。油清浄器入口・出口の汚染度から濾過効率を確認する。を示す粘度、水分、全酸価、IRの各データは試料共に当社推奨の管理限界値内にあることから、継続使用可能と判断します。油清浄器の濾過効率による摩耗評価に関する考察油清浄器の濾過効率を確認するため、油清浄器の入口側と出口側の配管より採油を実施し、計数汚染度を実施しました。その結果を下表に示します。EMBEDExcel.Sheet.表に示す通り、油清浄器入口に比較して出口の粒子数が大きな値を示しており、濾過効率を求めることができませんでした。油清浄器の入口と出口の粒子数を比較し、濾過後の出口側の粒子数が多くなる現象が見られた場合、その原因として、油清浄器の濾過材の交換時期を迎えた採油配管の排油が十分ではなく、配管内に滞留していた錆などの汚染粒子が混入した状態で採油した採油試料が入れ替わった事などが考えられます。軸受の潤滑状態本機器は、油清浄器が設置されており、油中粒子数は常に除去されています。今回の分析では上述したとおり、入口側と出口側の汚染度データが逆転していたため油清浄器の濾過効率を求められず、定量的な評価はできませんでした。そこで、今回は油中の摩耗粒子の形態から摩耗状況を確認しました。油清浄器入口の油中の摩耗粒子を詳細に観察した結果、異常摩耗の早期発見パラメータであるフェログラフィーのIs値がの乗とやや高く、下写真に示す通り、油膜切れにより発生するシビア粒子が観察され、中にはμmサイズの大型の摩耗粒子も観察されました。発生した摩耗粒子が油清浄器に捕捉されているため、次回分析の際には摩耗の進行に注意が必要です。写真油清浄器入口一方、油清浄器出口の油中の摩耗粒子を詳細に観察した結果、異常摩耗の早期発見パラメータであるフェログラフィーのIs値がの乗とやや高く、下写真に示す通り、金属接触が厳しく、且つ、摩擦熱が高い場合に発生する球状粒子、外部から混入したと思われる⑪赤錆、⑫黒錆、⑲砂が多く観察され、D－SOAPで鉄が検出されました。球状粒子は、異常の兆候を示す形態のパラメータで、この摩耗粒子が発生する場合、潤滑状態に注意が必要です。球状粒子の発生原因は、一般に、溶接工事、溶接作業などによる溶接スパッタの混入、電食による発生、厳しい金属接触による摩耗、が考えられます。球状粒子の発生原因が、の溶接スパッタの混入であった場合、油清浄器の出口側に汚染物が滞留する箇所が存在するか、または、上記～が考えられますので、油清浄器の濾過材の性能及び使用時間を確認するとともに、採油箇所を再検討する必要があると思われます。が考えられる場合は、原因を取り除かなければ球状粒子は増加すると考えられます。次回分析の際には摩耗進行に注意が必要です。
報告№109-09136 報告№111-00609 | 分析№109-001160 分析№111-002874 | 111-002874 | 潤滑油および軸受は継続使用可能な状態にあると判断します。最適な採油方法本試料油は、機器停止中に排油口から採油されているにもかかわらず汚染度を示すデータは良好でしたが、今後の採油は、極力運転中もしくは停止直後の油槽中層部から実施されることを推奨します。フェログラフィー・SOAP／D－SOAP前回に比較してSOAP／D－SOAPの結果で、鉄および錫濃度に変化はなく、異常摩耗の早期発見パラメータであるフェログラフィーのIs値がのマイナス乗と良好でした。電子顕微鏡・X線マイクロアナリシス観察された粒子をSEM・XMAで詳細に分析した結果、粒子には鉄が比較的多く含まれており、成分割合から粒子は主に主軸等から発生していると推定できました。計数汚染度前回に比較して計数汚染度はNAS級からNAS級にランク増加したものの、当社推奨の管理限界値内にあり、良好でした。水分前回に比較して水分は.ppmからppmと大きな変化はなく、良好でした。前回に比較して粘度、全酸価、IR、RBOTの各データは良好でした。尚、別紙RBOTの減少傾向から油の余寿命を求めた結果、本試料は直近の更油から起算して稼働日数が年月まで使用可能であることが分かります。
報告№107-4530 報告№107-6542 | 分析№107-01164 分析№107-01288 | 107-01288 | 年月電磁弁で渋滞が発生したため、油をモービルDTEヘビーメディアムJからJOMOタービンに交換をした。年月当社製清浄分散剤TS－の投与を実施。年月濾過を実施。清浄分散剤TS－の投与後・浄油後の試料を分析する。TS－投与後・浄油後の試料油を分析した結果、全てのデータが良好であることから、この油は継続使用可能と判断します。尚、粘度と全酸価が若干上昇しておりますが、これはTS－投与の影響であり、異常ではありません。
報告№109-09496 報告№109-09496 |  | 109-003016_3017 | の評価前回同様にを示す粘度、水分、全酸価、IRの各データは当社推奨の管理限界値内にあることから、継続使用可能と判断します。濾過効率の確認表に示す通り、油清浄機入口に比較して出口の粒子数が大きな値を示しており、濾過効率を求めることができませんでした。前回同様の現象であり、油清浄機の濾過性能が低下していることも懸念されるため、一度油清浄機を点検されることを推奨します。機器の潤滑状態今回の分析では上述したとおり、前回同様に入口側と出口側の汚染度データが逆転していたため油清浄機の濾過効率を求められず、定量的な評価はできませんでした。そのため、今回は油中の摩耗粒子の形態から摩耗状況を確認しました。写真aに示すとおり観察された摩耗粒子は、金属接触が厳しい場合に発生するシビア粒子が比較的多く、混合潤滑領域で摩耗が継続して発生することが懸念されるため、定期的に分析を実施し、摩耗の進行状況を確認されることを推奨します。前回同様にを示す粘度、水分、全酸価、IRの各データは良好です。油清浄機の濾過効率による油汚染度管理に関する考察油清浄機の濾過効率の指標であるβ値を確認するため、油清浄機の入口側と出口側の配管より採油を実施し、計数汚染度を実施しました。その結果を下表に示します。 ・ここで、 EMBEDExcel.Sheet.表に示す通り、油清浄機入口に比較して出口の粒子数が大きな値を示しており、濾過効率を求めることができません。油清浄機の入口と出口の粒子数を比較し、濾過後の出口側の粒子数が多くなる現象が見られた場合、その原因として、油清浄機の濾過材の交換時期を迎えた採油配管の排油が十分ではなく、配管内に滞留していた錆などの汚染粒子が混入した状態で採油した採油試料が入れ替わった事などが考えられます。機器の摩耗今回の分析では、入口側と出口側の汚染度データが逆転していたため油清浄機の濾過効率を求められず、定量的な評価はできませんでした。EMBEDExcel.Sheet.そこで、今回は油中の摩耗粒子の形態から摩耗状況を確認しました。油清浄機入口の油中の摩耗粒子を詳細に観察した結果、観察された摩耗粒子は、金属接触が厳しい場合に発生するシビア粒子が比較的多く、混合潤滑領域で摩耗が継続して発生することが懸念されるため、定期的に分析を実施し、摩耗の進行状況を確認されることを推奨します。
報告№109-09136 報告№112-00363 | 分析№109-001160 分析№112-001518 | 112-001518 | 更油からの経過日数をもとに潤滑油の余寿命を評価したところ、潤滑油は定検までのヶ月間は使用可能と判断できました。次回定検時に更油を実施しない場合は、酸化安定度を知るための分析を実施し、余寿命を確認することを推奨します。酸化安定度はminであり、当社推奨の管理限界値のmin以上であることから、良好と判断します。
報告№109-09136 | 分析№109-001160 | 114-000983 | 潤滑油は継続使用可能と判断します。但し、汚染粒子数が注意領域であることから、異物の噛み込みによる摩耗の進行が懸念されます。軸受は継続使用可能な状態にあると判断します。累積鉄濃度が要処置領域にありますが、フェログラフィーのIs値が正常であり、直ちに異常となるような摩耗粒子が観察されていないことから、今後の摩耗推移を確認し、傾向監視を継続することが有効です。定期的な分析汚染粒子数が注意領域にあることから、油中の固形異物が軸受へ噛み込み、切削摩耗が進行する可能性が比較的高いと思われます。また、累積鉄濃度が要処置領域にあることから、定期的に分析を実施し、今後の汚染粒子数の増加および摩耗の推移を監視することを推奨します。異常摩耗の早期発見パラメータであるのIs値は、前回のレベルからレベルに低下し良好です。但し、累積鉄濃度が要処置領域にあることから、今後の摩耗推移を確認することが有用です。水分、汚染物重量は共に良好です。但し、汚染粒子数は注意領域でした。汚染粒子数はNAS級と注意領域でした。フィルタ残渣に鉄錆等が観察されたことから、汚染粒子数を高くしている要因は、外部混入異物と思われます。．粘度、全酸価、酸化安定度、有機物・有機化合物、色相の各データは良好です。
報告№108-0227 報告№110-00667 | 分析№108-01664 分析№110-003088 | 110-003088 | Iカップリング発光分光分析供試のタービン油を分析した結果、検出された金属元素は、SOAPの結果表に示すように、鉄、リン、亜鉛、カルシウム、ケイ素、ナトリウムが検出されました。これらの検出された金属元素から発生箇所を推定すると鉄・軸受等リン、亜鉛・オイル添加剤カルシウム、ケイ素、ナトリウム・外部混入異物であると思われます。このうち、機械部品が摩耗したと思われる元素はのグループです。フェログラフィー異常摩耗の早期発見パラメータとして摩耗粒子を定量化して評価するフェログラフィーのIs値は、潤滑状態がやや厳しいの乗でした。摩耗粒子の形態で比較的多く観察された粒子は、潤滑状態が正常な場合に発生する摩耗粒子、外部から混入したと思われる鉄錆等でした。このような摩耗粒子が観察された場合の潤滑部の摩耗はマイルド摩耗であることがわかります。電子顕微鏡・X線マイクロアナリシス観察された摩耗粒子をSEM・XMAで観察した結果、鉄、カルシウムを含む粒子が比較的多く、主に保持器などの炭素鋼を使用した箇所の摩耗や外部混入異物であることが確認されました。計数汚染度は当社推奨の管理限界値に到達していました。フィルタ表面の異物観察で鉄錆、砂等が観察されたことから、汚染度が高い要因は、摩耗と外部混入異物の影響と思われます。粘度、水分、全酸価、IR、RBOTの各データは良好でした。軸受および潤滑油は継続使用可能な状態にあると判断します。ただし、摩耗の進行に注意するため定期的に分析を実施することを推奨します。傾向監視のための次回採油時期は、最短で約時間となります。この時間は、油中汚染物が均一になるために必要とする時間であり、この時間を経過すれば、再分析の結果から状態の傾向を確認することが可能となりますので、これを参考に次回分析時期を検討されることを提案します。本試料油は、機器停止中に廃油口から採油されていますが、機器が停止している状態では、別紙油粒子の沈降の影響に示すように油槽内で撹拌がなくなり固形物が沈降するため、油中汚染度は高くなることから今後の採油は、極力運転中もしくは停止直後の油槽中層部から実施されることを推奨します。
報告№109-09136 報告№113-00006 | 分析№109-001160 分析№113-000012 | 113-000012 | 油の劣化は確認されず、汚染度も良好な範囲にあることから、潤滑油は継続使用可能な状態にあると判断します。軸受は継続使用可能な状態にあると判断します。但し、将来的な摩耗進行の有無を確認するためにも傾向監視を継続することが有効です。定期的な分析今後懸念される軸受メタルの摩耗の進行を監視するため、定期的に分析を実施することを推奨します。フェログラフィーおよびSOAP／D-SOAPの結果から総合的に判断した結果、継続使用は可能ですが、機器の機能を確認するためにも傾向管理が有用と考えられます。フェログラフィー【定量分析：Is値】Is値は異常摩耗の早期発見パラメータのつで、摩耗粒子を定量化するために用います。今回のIs値はと低い値でした。フェログラフィー【定性分析：摩耗粒子および摩耗形態観察】分析結果から観察された全ての粒子量は少でした。Iカップリング発光分光分析【SOAP/D-SOAP】検出された金属元素から発生箇所を推定すると、以下の通りでした。鉄、錫・軸受等リン・添加剤カルシウム、ナトリウム・外部混入異物D-SOAPで錫が検出されたことから、軸受メタルの摩耗が推定されます。今後、軸受メタルの進行が懸念されます。計数汚染度はNAS級、重量汚染度は.mg/mlと、共に当社推奨の管理限界値以下にあり、良好でした。粘度、水分、酸価、IR、RBOTの各データは良好でした。分析結果は良好と判断します。粘度粘度はmm/sと新油値mm/sに比較して、粘度変化率は+.％で、当社推奨の管理限界値である±％以内であり、良好と判断します。水分はppmと当社推奨の管理限界値の以下であり、良好と判断します。酸価は.mgKOH/gと新油値の.mgKOH/g以下であり、良好と判断します。IRIRの結果、油劣化の兆候を示すカルボン酸の吸収ピークが確認されていないことから、良好と判断します。RBOTRBOTはminと当社推奨の管理限界値のmin以上であり、良好と判断します。は良好と判断します。計数汚染度計数汚染度はNAS級と当社推奨の管理限界値のNAS級以下であり、良好と判断します。重量汚染度は.mg/mlと当社推奨の管理限界値のmg/ml以下であり、良好と判断します。は正常と判断します。SOAPSOAPの結果、油の添加剤成分であるリンがppm、外部から混入したと思われるナトリウムがppm検出されました。D-SOAPD-SOAPの結果、鉄が、錫が、外部から混入したと思われるカルシウムが、ナトリウムが検出されました。フェログラフィー異常摩耗の早期発見パラメータであるフェログラフィーのIs値がと良好の範囲にあり、摩耗状態は正常と判断します。
報告№107-4545 報告№107-4545 | 分析№107-02185 分析№107-02187 | 107-02187 | トライボ診断の結果、全てのデータが良好であることから、この油は継続使用可能と判断します。は良好と判断します。粘度は良好。粘度はmm/sと新油値.mm/sに比較して、粘度変化率は+％で、当社推奨の管理限界値である±％以内にあり、良好と判断します。粘度はmm/sでした。粘度はmm/sでした。粘度指数はでした。粘度指数はでした。水分は良好。水分はppmと当社推奨の管理限界値の以下であり、良好と判断します。全酸価は良好。全酸価はmgKOH/gと新油値mgKOH/g以内であり、良好と判断します。
報告№109-09136 報告№112-00700 | 分析№109-001160 分析№112-003242 | 112-003242 | シール剤混入の確認と評価供試油中にシール材の成分が混入しているか、混入していないかを確認するため、発光分光分析により分析した結果、シール剤の主成分であるケイ素は検出されませんでした。従って、潤滑油中にはシール剤は混入していないと判断します。潤滑、汚染状態、摩耗状態の確認分析の結果、物理的性状、汚染状態、摩耗状態を評価する全ての分析データは良好であったことから、潤滑油および軸受は継続使用可能と判断します。但し、発光分光分析法による油中金属分析の結果で、潤滑油中に亜鉛が検出されていることから、この亜鉛が亜鉛メッキ等であった場合、耐食性が低下することもあるため、今後の濃度上昇には注意が必要です。定期的な分析定期的に分析を実施することにより、データの変化から異常の兆候を早期に発見することが可能となります。また、今回は対象設備の初回分析であるため、あと最低でも回分析を実施し、分析データの変化から今後の分析周期を検討することを推奨します。軸受の摩耗状態フェログラフィーおよびSOAP/D-SOAPのデータから総合的に解析した結果、軸受の摩耗状態は正常であり、継続使用可能と評価できます。フェログラフィー【定量分析：Is値】Is値は異常摩耗の早期発見パラメータのつで、摩耗程度を定量化するために用います。今回のIs値はのマイナス乗と低い値でした。フェログラフィー【定性分析：摩耗粒子および摩耗形態観察】分析結果から観察された全ての粒子量は少でした。Iカップリング発光分光分析【SOAP/D-SOAP】検出された金属元素から発生箇所を推定すると、以下の通りでした。亜鉛・軸受等亜鉛、カルシウム、ナトリウム・外部混入異物SOAPの結果、亜鉛がppm検出されました。新油には亜鉛が含まれていないことから、亜鉛を使用した箇所の溶出・摩耗が発生しているか、異種油の混入が考えられます。亜鉛メッキ等であった場合、耐食性が低下することが懸念されます。計数汚染度、重量汚染度は共に良好でした。計数汚染度計数汚染度はNAS級と当社推奨の管理限界値NAS級以下であり、良好と判断します。重量汚染度は.mg/mlと当社推奨の管理限界値mg/ml以下であり、良好と判断します。は良好でした。粘度粘度は、mm/sと新油値mm/sに比較して、粘度変化率は+.％で、当社推奨の管理限界値である±％以内であり、良好と判断します。水分は、ppmと当社推奨の管理限界値の以下であり、良好と判断します。酸価は、.mgKOH/gと新油値.mgKOH/g以下であり、良好と判断しますIRIRチャートの結果、新油と使用油のスペクトルパターンはほぼ一致し、また、油劣化の兆候を示すカルボン酸の吸収ピークが確認されていないことから、良好と判断します。RBOTRBOTの結果、minと当社推奨の管理限界値min以上にあり、良好と判断します。
報告№108-5071 報告№111-00708 | 分析№108-02721 分析№111-003573 | 111-003573 | 消泡性能の低下が確認されました。今後は障害予防を目的に以下の対策を推奨します。追加分析消泡性能が低下した場合、ギヤ歯面での油膜形成に影響が出て摩耗が進展することがありますので、フェログラフィーおよびSOAP-Tを追加して摩耗により発生する油中金属濃度や潤滑状態を確認することを推奨します。泡立ち試験泡立ち試験の結果は、-と新油値が-であるのに比較して高い値となっていたことから、消泡性能が低下していることが分かりました。今後の使用状況によっては油の酸化劣化が進行したり、ギヤ歯面およびベアリング軌道面で油膜切れが発生したりする場合があるため、消泡剤の添加による消泡性能の改善など何らかの対応が必要になると思われます。分析結果消泡性能が低下していることが確認されました。粘度粘度は.mm/sと新油値mm/sに比較して、粘度変化率は-.％で、当社推奨の管理限界値である±％以内にあり、良好と判断します。泡立ち試験泡立ち試験は-と新油に比較して高い値でした。水分は.ppmと当社推奨の管理限界値の以下であり、良好と判断します。全酸価全酸価はmgKOH/gと新油値mgKOH/g以下にあり、良好と判断します。
報告№107-0366 報告№108-0142 | 分析№107-01900 分析№108-00919 | 108-00919 | 濾過前の試料油を分析した結果、粘度が.mm/sと新油のmm/sに比較して、粘度変化率は+％で、やや不良領域にありました。現在、ISOVGからISOVGに移行しているため異常ではなく、本試料油は継続使用可能と判断します。
|  | 99-02301 | メタルの摩耗体積を、ホワイトメタルの主成分である錫濃度から下式により求めると、式 C：錫濃度O：油量ρo：油の密度ρs：錫の密度式に各値を代入し求めると摩耗体積は.cmとなります。一方、スラストメタルの面積は、ご提示いただいたパッド当りcmで、パッドが枚あることから、全面積はcmとなる。スラストメタルの摩耗する部分は、全面積の分の程度の部分が摩耗することを経験しており、総面積の分ののcmが平均的に摩耗したと仮定して摩耗深さを下式により求めることができる。式 式に式より求めた摩耗体積.cmとスラストメタル面積の分のcmを代入し摩耗深さを求めるとμmとなる。このことから、本試料油のメタルでは、良好な潤滑状態である流体潤滑と部分的に固体接触が混在する混合潤滑にあると考えられる。ヶ月以内にもう一度分析を実施し、摩耗が進行するのか、或いは、安定するのかを確認されることを推奨する。
報告№109-09094 報告№112-00124 | 分析№109-000872 分析№112-000424 | 112-000424_旧 | 潤滑油は継続使用可能な状態にあると判断します。は良好でした。≪状態監視とパラメータ≫分析の目的および各分析のパラメータは以下の通りです。特性低下目的：油の分析結果から、や劣化傾向ならびに添加剤の消耗程度、残存寿命などを確認する。粘度JISK酸価JISK赤外線吸収スペクトルJISK酸化安定度試験JISK汚染目的：油の分析結果から、砂塵あるいは水・異種油などによるや、異物混入の有無を確認する。水分JISK計数汚染度JISB重量汚染度JISB光学顕微鏡観察摩耗目的：油中の摩耗粒子を分析する事により、回転・摺動部の潤滑状態、摩耗劣化の程度、余寿命などを解析する。摩耗診断電子顕微鏡観察JISKX線マイクロアナリシス油中金属濃度JISK≪分析結果≫特性低下粘度：良好粘度値mm/sの新油値mm/sに対する変化率は+％であり、当社推奨の管理限界値±％以内に留まっています。酸価：良好酸価.mgKOH/gは新油値の.mgKOH/g以内にあることから、問題は無いと判断します。赤外線吸収スペクトル：良好酸化安定度試験：良好酸化安定度試験の結果、数値minは当社推奨の管理限界値min以上に留まっており、現時点での使用は可能と判断します。汚染水分：良好水分値ppmは当社推奨の管理限界値以内に留まっています。計数汚染度：今回は実施していません。重量汚染度：今回は実施していません。光学顕微鏡観察：今回は実施していません。摩耗摩耗診断電子顕微鏡観察・X線マイクロアナリシス：今回は実施していません。油中金属濃度：今回は実施していません。
報告№102-4077 | 分析№102-03118 | 102-03118 | 分析の結果、オイルリングの摩耗が確認されました。今後、オイルリングの振れ回りが増大し、潤滑油を適正にかきあげることができなくなり、油膜切れを発生させることが懸念されるため以下の点に注意をしてください。巡視の際にオイルリングの回転状況を確認するヶ月以内に再度分析を実施し、汚染状況及び摩耗の進行状況を確認するこれらを推奨します。これらのことは、計数汚染度が、NAS級と当社推奨の管理限界値に到達しており、異常摩耗の早期発見パラメータである、Is値がの乗と高く、摩耗粒子形態観察の結果、異物の噛み込み、金属表面の微小突起により発生した切削粒子、厳しい金属接触により発生したシビア粒子、オイルリングの摩耗により発生した銅合金が多く見られたことD－SOAPで、銅がppmと前回に比較して上昇したことから判断します。
報告№109-09094 報告№109-09094 | 分析№109-000897 分析№109-000897 | 109-000897 | 分析の結果、全てのデータが良好であることから、この油は継続使用可能と判断します。特性低下全ての項目が良好の範囲にあったことから、特性低下は認められず良好と判断します。粘度は良好と判断します。粘度はmm/sと新油値mm/sに比較して、粘度変化率は+.％で、当社推奨の管理限界値である±％以内にあり、良好と判断します。全酸価は良好と判断します。全酸価は.mgKOH/gと新油値.mgKOH/gに変化はなく、良好と判断します。有機物・有機化合物の結果、良好と判断します。有機物・有機化合物の結果、油劣化の兆候を示すカルボン酸の吸収が確認されていないことから、良好と判断します。酸化安定度の結果、良好と判断します。酸化安定度はminと当社推奨の管理限界値のmin以上であり、良好と判断します。汚染は良好と判断します。水分は良好と判断します。水分はと当社推奨の管理限界値の以下であり、良好と判断します。
報告№109-09136 報告№111-00730 | 分析№109-001160 分析№111-003730 | 111-003730 | 潤滑油および軸受は継続使用可能な状態にあると判断します。但し、今後も摩耗の進行を傾向監視するため、以下の対策を推奨します。定期的な分析切削摩耗の進行を監視するため、定期的に分析を実施し、摩耗の進行状況を確認することを推奨します。再分析の時期を理論的に求めたところ、最短で約時間となります。この時間は、油中汚染物が均一になるために必要とする時間であり、この時間を経過すれば、油が入れ替わっていても再分析の結果から状態の傾向を確認することが可能となります。そのため、試運転などで数時間の運転が可能であれば、より的確に状況が確認できますので再分析を推奨します。油槽内の清掃潤滑油が汚染されていることから、油槽内は汚染されていると思われます。更油をする際には、油槽内を清掃し、更油する新油もNAS級程度の清浄な潤滑油を更油することを推奨します。シリコン系のグリースや添加剤の確認シリコン系の添加剤やグリースを使用している箇所があるかについてご確認下さい。フェログラフィー異常摩耗の早期発見パラメータとして摩耗粒子を定量化して評価するフェログラフィーのIs値は、潤滑状態が厳しいの乗でした。摩耗粒子の形態で比較的多く観察された粒子は、潤滑状態が正常な場合に発生する摩耗粒子異物の噛み込みにより発生する切削粒子でした。これらの摩耗粒子が観察された場合、潤滑部で発生している摩耗形態は、正常なマイルド摩耗異物による切削摩耗であることが分かります。摩耗形態の中でも切削摩耗は摩耗進行速度が速く、転がり軸受でこの摩耗形態が発生した場合には寿命が分の程度に低下することも知られており、切削摩耗により生じた軌道面の損傷が起点となって転がり軸受の寿命となるフレーキングに進展することから傾向監視による経過監視が必要です。Iカップリング発光分光分析供試の潤滑油を分析した結果、検出された金属元素は、SOAPの結果表に示すように、鉄、銅、カルシウム、アルミニウム、ケイ素、ナトリウムが検出されました。これらの検出された金属元素から発生箇所を推定すると鉄、銅・軸受等カルシウム、アルミニウム、ケイ素、ナトリウム・外部混入異物であると思われます。このうち、機械部品が摩耗したと思われる元素はのグループです。ケイ素の検出SOAPでケイ素がppm検出されました。一般に、潤滑油中からケイ素が検出された場合の原因として、シリコン油或いは、シリコン系の添加剤が検出されるフェログラフィーおよびフィルタ表面の異物観察で砂が多く観察されて検出されるシリコングリースをシール部に塗布している場合、このシリコングリースが潤滑油に混入して検出されるなどが挙げられますが、今回検出が比較的高濃度であることからの可能性が考えられます。については、分析結果では確認することが出来ませんので、これに関する情報があれば提供をお願いします。計数汚染度は当社推奨の管理限界値に到達し、重量汚染度は当社推奨の管理限界値を超えていました。フィルタ表面の異物観察で金属片、鉄錆等が観察されたことから、汚染度が高い要因は、摩耗と外部混入異物の影響と思われます。粘度、全酸価、IR、RBOTの各データは良好でした。尚、別紙RBOTの減少傾向から油の余寿命を求めた結果、本試料は直近の更油から起算して稼働日数が年月まで使用可能であることが分かります。
報告№108-6000 報告№108-6000 | 分析№108-00017 分析№108-00017 | 108-00019 | 初期試験を実施した結果、観察された摩耗粒子から本試料には初期のなじみ摩耗が発生していたと考えられました。今回のようになじみ過程でシビア粒子が観察された場合は、なじみ過程が正常に終了していない場合があり、異常摩耗に進展することも懸念する必要があります。なじみ過程が正常な状態で終了した場合、シビア粒子は観察されることが少なく、従って、今回のなじみ過程では、局部的な金属接触がごく一部で発生したと考えられます。この接触が、既に正常な状態に推移しているか、或いは、進行しているのかを確認するためには、ヶ月毎にあと回の初期試験を実施されることを推奨します。これらのことは、異常摩耗の早期発見パラメータであるフェログラフィーのIs値がの乗と良好の範囲にあるものの、摩耗粒子の形態観察の結果、金属接触が厳しい場合に発生するシビア粒子がやや多く観察されたことD－SOAPの結果、鉄、メタルの主成分である錫が検出されたこと以上のことから判断しました。
報告№105-6050 報告№105-0361 | 分析№105-01529 分析№105-02390 | 105-02390 | 分析の結果、軸受摺動面ではやや厳しい金属接触が発生していることが、解りました。潤滑状態は、直ちに異常ではないものの、今後、更に摩耗が進行することが懸念されるため、ヶ月後を目安に再度分析を実施し、摩耗の進行状況を確認されることを推奨します。これらのことは、異常摩耗の早期発見パラメータであるフェログラフィーのIs値はと良好の範囲にあるものの、摩耗粒子形態観察の結果、金属接触が厳しい場合に発生するシビア粒子が多く観察されたことSOAPの結果、軸受メタルの主成分である鉛がppm、錫がppm、D－SOAPの結果、軸受メタルの主成分である鉛が、オイルリングの主成分である銅がppm検出されたこと以上のことから判断しました。尚、軸受の使用限界を推定するため、軸受の直径及び幅、油量、回転数、軸受メタルの種類をお知らせ下さい。
報告№109-09136 報告№112-00591 | 分析№109-001160 分析№112-002465 | 112-002465 | 潤滑油は、水分、計数汚染度、重量汚染度が高く、腐食やバルブ類の動作障害の原因となりやすいことから、濾過の実施、或いは、更油を推奨します。また、油中金属元素のクロム濃度が約ヶ月で倍に増加していることがわかりました。クロムは、シリンダ内面にメッキされていることから、シリンダ内面の摩耗によるものと推定されます。今後、メッキが剥がれ落ちてきた場合、耐摩耗性が低下し、シリンダ内面の摩耗が進行してピストンの動作に支障が出る懸念があるため、以下の対策を推奨します。シリンダ内面の点検と採油箇所の検討SOAPの結果、クロムが高い値であり、仮定した数値が間違っていなければ、メッキ部分は摩耗している可能性があることから、シリンダ内面の点検を推奨します。今後分析を実施する場合、シリンダポートの両側から採油を実施し、ポートのどちら側が摩耗しているかを確認することを併せて推奨します。濾過効率の確認潤滑油が常時濾過されている設備は、全体油量と潤滑油ポンプ吐出量、そして濾過機の濾過効率などをパラメータとして潤滑状態の評価を行います。今後は、濾過機の入口と出口から採油を実施することを推奨します。最適な採油方法本試料油は、機機器停止中に油槽上部プラグから採油されているため、分析データが低濃度に出ていると推定されます。正確なデータによる診断を行うためにも、今後の採油は、極力運転中もしくは停止直後の油槽中層部から実施されることを推奨します。はフェログラフィーおよびSOAP/D-SOAPの結果から総合的に判断した結果、傾向管理が必要な状態にあると考えられます。フェログラフィー【定量分析：Is値】Is値は異常摩耗の早期発見パラメータのつで、摩耗粒子を定量化するために用います。今回のIs値はの乗とやや高い値でした。フェログラフィー【定性分析：摩耗粒子および摩耗形態観察】分析結果から比較的多く観察された粒子は、以下の通りでした。正常な摩耗粒子・潤滑状態が正常なマイルド摩耗により発生。シビア粒子・潤滑状態がやや厳しい凝着摩耗により発生。金属潤滑部が局部的に油膜切れを起していると考えられます。黒錆・潤滑状態がやや厳しい凝着摩耗により発生。金属接触が厳しく、且つ、高い摩擦熱が発生していると考えられます。フリクションポリマ・局部的に高圧・高温となる場合に発生。鉄錆、砂等・外部から混入したと考えられます。観察された摩耗粒子の中でもフリクションポリマは、注意が必要です。フリクションポリマは、潤滑油が摺動面に押し込められ高圧状態になると同時に、圧縮熱により高温状態になった結果、基油自身が重合反応を起こし生成することが知られています。そのため、高圧高温状態の解消がなされなければ、潤滑油の劣化が進行し、粘度上昇に因る潤滑異常に進展する場合があります。Iカップリング発光分光分析【SOAP/D-SOAP】検出された金属元素から発生箇所を推定すると、以下の通りでした。鉄、鉛、銅、クロム、ニッケル、錫、亜鉛・シリンダ内壁、ポンプ内部等リン・添加剤カルシウム、ナトリウム・外部混入異物クロムメッキの摩耗深さSOAPの結果、クロムが検出されました。シリンダ内面にクロムメッキをしていることから、シリンダ内面の摩耗によるものと考えられます。メッキの膜厚は、～μm以上であり、用途に応じて膜厚が選定されます。今回の分析結果からメッキの摩耗深さを求めました。情報が不明な部分がありますので、シリンダ直径をmm、ストローク幅をmmと仮定しました。その結果、メッキ部分の平均的な摩耗深さは、μmと推定されました。メッキの膜厚が最も少ないμmであった場合、既にメッキが摩耗している可能性が考えられます。計数汚染度はNAS級、重量汚染度はmg/mlと、共に当社推奨の管理限界値を超えていました。フィルタ表面の異物観察で金属片、鉄錆、砂等が観察されたことから、汚染度が高い要因は、摩耗と外部混入異物の影響と思われます。粘度、水分、酸価、IRの各データは良好でした。
報告№109-09136 報告№112-00608 | 分析№109-001160 分析№112-002587 | 112-002587 | 軸受は継続使用可能な状態にあると判断します。はフェログラフィーおよびSOAP／D-SOAPの結果から総合的に判断した結果、正常な状態にあると考えられます。フェログラフィー【定量分析：Is値】Is値は異常摩耗の早期発見パラメータのつで、摩耗粒子を定量化するために用います。Is値は前回に比較してのマイナス乗から変化はなく、低い値でした。フェログラフィー【定性分析：摩耗粒子および摩耗形態観察】分析結果から観察された全ての粒子量は少でした。Iカップリング発光分光分析【SOAP／D-SOAP】検出された金属元素から発生箇所を推定すると、以下の通りでした。鉄、鉛、ニッケル、錫・軸受等リン・添加剤カルシウム、アルミニウム、ナトリウム・外部混入異物計数汚染度は、前回に比較してNAS級からNAS級にランク低下し、良好でした。
報告№106-4500 報告№106-6013 | 分析№106-00057 分析№106-00224 | 106-00224 | 初期試験を実施した結果、摩耗粒子の形態観察で前回同様に球状粒子やシビア粒子が観察されていますが、計数汚染度が減少傾向を示し、SOAP/D-SOAPの鉄および錫濃度、フェログラフィーのIs値に変化がないことから、摩耗は安定していると判断します。これらのことは、前回に比較して、計数汚染度はランク減少したことSOAP／D-SOAPの鉄及び錫濃度に変化がないこと異常摩耗の早期発見パラメータであるフェログラフィーのIs値が.と良好の範囲にあること以上のことから判断しました。尚、を示すIRの各データが良好の範囲にあり、潤滑油も継続使用可能と判断します。
報告№107-0366 報告№113-00359 | 分析№107-01900 分析№113-001416 | 113-001416 | 濾過前の試料油を分析した結果、金属接触が厳しく、且つ、摩擦熱が高い場合に発生する黒錆が比較的多く観察されました。D-SOAPの結果、前回に比較して鉄が.からに増加していました。摩耗粒子の観察結果から、発生している摩耗形態は凝着摩耗であることがわかりました。観察された摩耗粒子は鉄系材料であることから、軸受摺動部や鉄系材料同士が局部的に接触する箇所、例えばラビリンス、軸受支持部などで発生している可能性が考えられました。これらの障害発生に対する弊害を勘案の上、ヶ月後に再度分析を実施し、汚染度および摩耗の進行状況を確認されることを推奨します。
報告№109-09501 報告№109-09501 | 分析№109-003053 分析№109-003053 | 109-003053 | 、汚染は良好と判断します。潤滑油は継続使用可能な状態にあると判断します。≪状態監視とパラメータ≫分析の目的および各分析のパラメータは以下の通りです。特性低下目的：油の分析結果から、や劣化傾向ならびに添加剤の消耗程度、残存寿命などを確認する。粘度JISK全酸価JISK赤外線吸収スペクトルJISK酸化安定度試験JISK汚染目的：油の分析結果から、砂塵あるいは水・異種油などによるや、異物混入の有無を確認する。水分JISK計数汚染度JISB重量汚染度JISB光学顕微鏡観察摩耗目的：油中の摩耗粒子を分析する事により、回転・摺動部の潤滑状態、摩耗劣化の程度、余寿命などを解析する。摩耗診断電子顕微鏡観察JISKX線マイクロアナリシス油中金属濃度）JISK≪分析結果≫特性低下粘度：良好粘度値mm/sの新油値mm/sに対する変化率は-.％であり、当社推奨の管理限界値±％以内に留まっています。全酸価：良好全酸価.mgKOH/gは新油値の.mgKOH/gに比較し高くはあるものの、有機物・有機化合物試験の結果で油劣化の兆候を示すカルボン酸の吸収が見られないことから問題は無いと判断します。赤外線吸収スペクトル：良好酸化安定度試験：良好酸化安定度試験の結果、数値minは当社推奨の管理限界値min以上に留まっており、現時点での使用は可能と判断します。汚染水分：良好水分値ppmは当社推奨の管理限界値以内に留まっています。計数汚染度：今回は実施していません。重量汚染度：今回は実施していません。光学顕微鏡観察：今回は実施していません。摩耗摩耗診断電子顕微鏡観察・X線マイクロアナリシス：今回は実施していません。油中金属濃度：今回は実施していません。
報告№104-0124 報告№105-4534 | 分析№104-00956 分析№105-01120 | 105-01120 | 分析の結果、本軸受は継続使用可能な状態にあると判断します。このことは、異常摩耗の早期発見パラメータであるIs値がの乗と高いものの、ベアリング軌道面から発生した摩耗粒子はマイルドな潤滑状態で発生した摩耗粒子であり潤滑状態は良好な状態で進行していると考えられること鉄濃度から計算したフレーキングの発生面積が内輪軌道面の面積の凡そ.％であること以上のことから判断しました。
報告№109-09136 報告№111-00354 | 分析№109-001160 分析№111-001613 | 111-001613 | 対象設備は継続使用可能な状態にあると判断します。但し、水分が処置領域にあり、さらに計数汚染度が処置、重量汚染度がやや不良領域にあることから、潤滑油を継続使用する場合は、以下の対策を推奨します。今後、水分の影響で油槽内に錆が発生する腐食摩耗に進展することと、汚染度が高いことから、バルブ類の動作障害やフィルタおよびストレーナの目詰まりが発生することが懸念されるため、水分除去および濾過を推奨します。フェログラフィー異常摩耗の早期発見パラメータとして摩耗粒子を定量化して評価するフェログラフィーのIs値は、の乗と非常に良好の領域にありました。摩耗粒子の形態で比較的多く観察された粒子は、潤滑状態が正常な場合に発生する摩耗粒子、金属潤滑部が局部的に油膜切れを起して発生するシビア粒子、金属接触が厳しく、且つ、摩擦熱が高い場合に発生する黒錆、局部的に高圧・高温となる場合に発生するフリクションポリマでした。これらの摩耗粒子が観察された場合、潤滑部で発生している摩耗形態は、正常なマイルド摩耗、潤滑状態がやや厳しい凝着摩耗であり、そして局部的ではあるものの高圧・高温の箇所が発生していることも分かります。フリクションポリマは、潤滑油が摺動面に押し込められ高圧状態になると同時に、圧縮熱により高温状態になった結果、基油自身が重合反応を起こし生成することが知られています。そのため、高圧高温状態の解消がなされなければ、潤滑油の劣化が進行し、粘度上昇に因る潤滑異常に進展する場合があります。Iカップリング発光分光分析供試のタービン油を分析した結果、検出された金属元素は、SOAPの結果表に示すように、鉄、鉛、錫、リン、亜鉛、カルシウム、アルミニウム、ナトリウム、ホウ素が検出されました。これらの検出された金属元素から発生箇所を推定すると鉄、鉛、錫・シリンダ内壁等リン、亜鉛、カルシウム、アルミニウム、ナトリウム、ホウ素・外部混入異物であると思われます。このうち、機械部品が摩耗したと思われる元素はのグループです。前回に比較して計数汚染度はD級と変化はなく処置領域にあり、重量汚染度mg/mlから.mg/mlに減少したものの、やや不良領域にありました。フィルタ表面の異物観察で金属片、鉄錆、砂等が観察されたことから、汚染度が高い要因は、摩耗と水分、そして外部混入異物の影響と思われます。前回に比較して水分はppmからppmに減少したものの、処置領域にありました。今後、水分の影響で油槽内に錆が発生する腐食摩耗に進展し、この摩耗粒子により圧油系配管内が汚染されることが懸念されます。
報告№109-09131 報告№109-09131 | 分析№109-001122 分析№109-001122 | 109-001122 | 泡立ち試験の結果は、-と新油値の-に比較して高い値でした。消泡性の性能が低下していることが確認されたことから、今後の使用状況によっては油の酸化劣化が進行したり、ギヤ歯面およびベアリング軌道面で油膜切れが発生したりする場合があるため、消泡剤の添加による消泡性能の改善など何らかの対応が必要になると思われます。また、を示す粘度、水分、全酸価の各データが良好の範囲にあることから、本試料油は継続使用可能と判断します。機器の潤滑状態潤滑状態の異常の早期発見パラメータである潤滑状態指数は、の乗と濾過設備のない機器であれば正常な潤滑状態にあると判断できます。当該機の潤滑系は、油中汚染粒子を濾過するフィルタが設置されているため、別紙インライン・オフラインフィルタの影響に示すとおり、潤滑状態が異常となり大型の摩耗粒子が発生したとしても発生した粒子の大部分が捕捉されてしまい、結果として正常な潤滑状態にあると誤認してしまう可能性があります。そのため、フィルタの影響を考慮に入れLCインデックスを求めたところ、その結果は摩耗がやや厳しい状態に分類されるの乗領域となりました。計算により求めたLCインデックスがこの値であれば、ギヤの継続続使用は可能と思われますが、このLCインデックスは、前回の.×-から今回×と桁上昇しており、摩耗の進行が懸念されました。ヶ月後に再度分析を実施し、摩耗の進行状況を確認することを推奨します。泡立ち試験の結果、消泡性能が低下していることが確認されています。粘度は良好。粘度はmm/sと新油値mm/sに比較して、粘度変化率は+.％で、当社推奨の管理限界値である±％以内にあり、良好と判断します。粘度はmm/sとなっています。粘度はmm/sとなっています。粘度指数はとなっています。粘度指数はとなっています。泡立ち試験は-です。泡立ち試験は-と新油に比較して高い値となっています。消泡性能が低下していることが確認されています。水分は良好。水分はppmと当社推奨の管理限界値の以下であり、良好と判断します。全酸価は良好。全酸価は.mgKOH/gと新油値.mgKOH/g以内にあり、良好と判断します。機器の潤滑状態精密な濾過設備がない機器であれば、潤滑状態指数は正常の範囲にあると判断します。潤滑状態指数は正常の範囲にあると判断します。異常摩耗の早期発見パラメータである潤滑状態指数がの乗と精密な濾過設備がない機器であれば、潤滑状態指数は正常の範囲にあると判断します。
報告№104-6043 報告№104-0090 | 分析№104-00740 分析№104-00746 | 104-00746 | 分析の結果、重量汚染度がmg/mlと当社推奨の管理限界値を超えていました。摩耗粒子形態観察及び光学顕微鏡写真に示すとおり、外部から混入した鉄錆・砂が多く観察されたことから、汚染の要因は、外部から混入した異物によるものと考えられました。今後、これらの異物が軸受摺動面に噛み込み摩耗が進行する場合があるため、濾過又は、更油を実施されることを推奨します。これらのことは、重量汚染度がmg/mlと当社推奨の管理限界値を超えていたこと異常摩耗の早期発見パラメータであるフェログラフィーのIs値が、の乗と高く、摩耗粒子形態観察で、外部から混入した鉄錆・砂が多く観察されたこと光学顕微鏡写真に示すように、外部から混入した鉄錆・砂が多く見られたこと以上のことから判断しました。尚、採油を主機停止中にドレンから実施しているため、油循環中の採油に比較して油中粒子が沈降して高濃度になっている部分を採油していると考えられます。したがって、油が循環している状態で採油を実施した場合に比較して、分析データが高くなり、異常な状態と判断してしまう可能性がありますので、可能であれば、今後の採油は、停止直後、或いは、油循環中に採油を実施されることを推奨します。
報告№108-0227 報告№110-00234 | 分析№108-01664 分析№110-000896 | 110-000896 | 前回同様にを示す粘度、水分、全酸価の各データは良好でした。泡立ち試験の結果は、-と新油値が-であるのに比較して高い値となっていたことから、消泡性能が低下していることが分かりました。今後の使用状況によっては油の酸化劣化が進行したり、ギヤ歯面およびベアリング軌道面で油膜切れが発生したりする場合があるため、消泡剤の添加による消泡性能の改善など何らかの対応が必要になると思われます。潤滑油は継続続使用可能な状態にあるものの、今後は障害予防を目的に以下の対策を推奨します。消泡性能が低下した場合、ギヤ歯面での油膜形成に影響が出て摩耗の発生が進展することがあります。今後は消泡性能低下の影響により摩耗が進展する可能性がありますので、フェログラフィーおよびSOAPを追加するとともに、分析周期を短縮して傾向監視を強化することを推奨します。泡立ち試験の結果、消泡性能が低下していることが確認されました。粘度粘度はmm/sと新油値mm/sに比較して、粘度変化率は+.％で、当社推奨の管理限界値である±％以内にあり、良好と判断します。泡立ち試験泡立ち試験は-と新油に比較して高い値でした。水分は.ppmと当社推奨の管理限界値の以下であり、良好と判断します。全酸価全酸価は.mgKOH/gと新油値.mgKOH/g以内にあり、良好と判断します。
|  | 100-00777 | NAS級と非常に汚染されており、汚染物がバルブの間隙部に噛みこむ事で生ずる、バルブ類の動作障害予防のため、入口弁より早く、至急、濾過を実施されることを推奨します。尚、フェログラフィーによる摩耗粒子分析の結果、ギヤ歯面が疲労して発生する、スポール粒子がやや多く見られることから、油循環用ポンプとして使用されるギヤポンプのギヤ歯面で若干のピッチングが発生していると考えられました。潤滑油の汚染は、濾過を実施することにより改善され、結果としてルブの動作障害等は一時的に回避できるものの、ギヤのピッチングが修正されることはないため、濾過後、一定時間経過した段階で摩耗が再度進行することが懸念される。予備機を含めて複数台あるポンプのうちどちらのポンプの摩耗が大きいのかは、現時点では不明であるため、比較的短時間で振動測定等により、複数台のポンプの振動測定を実施される事を推奨する。近々分解点検が実施できない場合は、振動監視と同時に、潤滑油分析による摩耗状態、汚染状態の監視は不可欠になると思われる。
報告№106-4567 報告№106-4567 | 分析№106-02024 分析№106-02024 | 106-02024 | 分析の結果、摩耗粒子形態観察でμm以下のマイルドな摩耗状態で発生する摩耗粒子、銅合金が観察されたものの、現在のところ、転がり軸受およびギヤは継続使用可能と判断します。但し、今後保持器の摩耗が進行し、転動体とのギャップが増大することにより振動発生につながることが懸念されるため、ヶ月以内にトライボ診断を実施し、摩耗の進行状況を確認することを推奨します。これらのことは、異常摩耗の早期発見パラメータであるフェログラフィーのIs値がの乗とやや高く、摩耗粒子形態観察の結果、μm以下のマイルドな摩耗粒子、銅合金がやや多く観察されたこと以上のことから判断しました。トライボ診断では、バックラッシの増加量を分析結果から計算できますので、構造が確認できる図面、ギヤの形式、歯形、モジュール、歯数、回転数、増速比、歯幅をお知らせ下さい。計算結果をご報告いたします。は良好と判断します。粘度は良好と判断します。粘度はmm/sと新油値mm/sに比較して、粘度変化率は-％で、当社推奨の管理限界値である±％以内にあり、良好と判断します。水分は良好と判断します。水分は.ppmと当社推奨の管理限界値の以下であり、良好と判断します。全酸価は良好と判断します。全酸価は.mgKOH/gと新油値.mgKOH/g以内にあり、良好と判断します。IRの結果、良好と判断します。IRの結果、油劣化の兆候を示すカルボン酸の吸収が確認されていないことから、良好と判断します。RBOTの結果、良好と判断します。RBOTはminと当社推奨の管理限界値のmin以上であり、良好と判断します。計数汚染度は良好と判断します。計数汚染度は良好と判断します。計数汚染度はNAS級と当社推奨の管理限界値のNAS級以内であり、良好と判断します。重量汚染度は.mg/mlでした。重量汚染度は.mg/mlでした。機器の潤滑状態摩耗粒子形態観察でμm以下のマイルドな摩耗粒子、銅合金がやや多く観察されたことから、今後保持器の摩耗が進行し、転動体とのギャップが増大することにより振動発生につながることが懸念されるため、ヶ月以内にトライボ診断を実施し、摩耗の進行状況を確認することを推奨します。SOAPの結果、鉄および銅が検出されました。SOAPの結果、摩耗により発生した鉄および銅、油の添加剤成分であるリンが検出されました。D－SOAPの結果、鉄および銅が検出されました。D－SOAPの結果、摩耗により発生した鉄および銅、外部から混入したナトリウムが検出されました。フェログラフィーの結果、μm以下のマイルドな摩耗粒子、銅合金がやや多く観察されました。異常摩耗の早期発見パラメータであるフェログラフィーのIs値がの乗とやや高く、摩耗粒子形態観察の結果、μm以下のマイルドな摩耗粒子、銅合金がやや多く観察されました。
報告№109-09136 報告№111-00474 | 分析№109-001160 分析№111-002189 | 111-002189 | 濾過前の試料油を分析した結果、全てのデータが良好です。尚、RBOTが前回に比較し、min上昇しています。RBOTが上昇した理由は、更油、補給を実施した仮設タンクで他の軸受油と混合して濾過を実施した濾過機配管内や仮設タンクなどに油が残留していた以上のことが考えられます。お客様情報の～にはいずれにも該当せず、原因は分かりませんでした。但し、今回の分析結果で、酸価および粘度の各データに大きな変化はなく、異種油の混入などは確認されていないため、本試料油は継続使用可能な状態にあります。今後は、今回のRBOT値を基に潤滑油の寿命を評価します。
報告№108-0411 報告№110-00413 | 分析№108-02744 分析№110-001887 | 110-001887 | 軸受は継続使用可能な状態にあると判断します。分析結果は良好と判断します。計数汚染度計数汚染度はNAS級と当社推奨の管理限界値のNAS級以内にあり、良好と判断します。重量汚染度は.mg/mlと当社推奨の管理限界値のmg/ml以内にあり、良好と判断します。機器の潤滑状態機器の潤滑状態は正常と判断します。SOAPSOAPの結果、摩耗により発生する鉄が検出されていないことから、良好と判断します。D－SOAPD－SOAPの結果、摩耗により発生する鉄が検出されていないことから、良好と判断します。フェログラフィー異常摩耗の早期発見パラメータであるフェログラフィーのIs値がのマイナス乗と良好の範囲にあることから、潤滑状態は正常と判断します。
報告№102-4005 | 分析№102-00274 | 102-00274 | 分析の結果、計数汚染度がNAS級と当社推奨の管理目安に到達していました。フェログラフィーの結果、摩耗の過酷度を示すIs値がの乗とやや高く、摩耗粒子の形態観察の結果、金属接触が厳しい場合に発生するシビア粒子、黒錆、外部から混入した砂、鉄錆も多く見られました。今後、これらの異物が軸受摺動面に噛み込み、摩耗が進行することが懸念されるため、潤滑油中の摩耗濃度は平衡濃度に到達する時間以上経過した時点で再度分析を実施し、摩耗の進行状況を確認されることを推奨します。尚、多く観察された砂や鉄錆等の外部から混入した異物は、ドレン配管内や油槽底部の汚染物を誤って採取している可能性がありますので、ドレンの量等の採油方法を再度ご確認いただきますようお願いいたします。ご不明な点がございましたら、当社営業担当にお尋ねください。
報告№107-4545 報告№108-5033 | 分析№107-02185 分析№108-01088 | 108-01088 | トライボ診断の結果、全てのデータが良好であることから、この油は継続使用可能と判断します。は良好と判断します。粘度は良好。粘度は.mm/sと新油値mm/sに比較して、粘度変化率は-.％で、当社推奨の管理限界値である±％以内にあり、良好と判断します。粘度はmm/sでした。粘度はmm/sでした。粘度指数はでした。粘度指数はでした。水分は良好。水分はppmと当社推奨の管理限界値の以下であり、良好と判断します。全酸価は良好。全酸価は.mgKOH/gと新油値.mgKOH/g以内であり、良好と判断します。
報告№108-0387 報告№108-4529 | 分析№108-02609 分析№108-03084 | 108-03084 | 、汚染度、軸受の潤滑状態を確認する。軸受の潤滑状態分析の結果、重量汚染度がmg/mlと当社推奨の管理限界値を超えており、異常摩耗の早期発見パラメータであるフェログラフィーのIs値がの乗とやや高い値となっています。摩耗粒子の形態観察でμm以下の鉄系摩耗粒子が多く観察され、SEM・XMAで詳細に粒子を観察した結果、鉄を含む粒子が観察されています。また、フィルタ表面の異物観察で鉄錆、砂、樹脂等が観察されています。さらにSOAP／D－SOAPで鉄が多く検出されたことから、汚染度が高い要因は、摩耗と外部混入異物の影響と考えられます。外部混入異物は、今回の採油が対象設備の停止中にドレン穴から採油を実施しているため、ドレン部に残留していた汚染物が検出された可能性が高いと思われます。現在のところ、転がり軸受の寿命の指標となるフレーキングの発生が確認されていないことから、潤滑状態は正常と判断できますが、SOAPの鉄濃度がppmと高く、ベアリング鋼の摩耗粒子と思われるクロムを含む鉄系摩耗粒子が比較的多く確認されていることから、定期的にトライボ診断を実施し、摩耗の進行状況を監視することを推奨します。次回採油時期は、今回の採油から時間以上経過して採油を実施すれば、理論的には摩耗の進行状態の確認ができますので、この経過時間を参考に検討されることを合わせて推奨します。を示す粘度、全酸価、IRの各データは当社に新油データがないため、判定することは出来ません。現在使用している貴社保有の新油データを基準に管理する方法が望ましく、新油をご提供下さい。
報告№109-09212 報告№109-09212 | 分析№109-001642・1643 分析№109-001642・1643 | 109-001642_1643 | 目的トライボ診断を実施し、、汚染度、軸受の潤滑状態を確認する。油清浄装置入口・出口の汚染度から濾過効率を確認する。を示す粘度、水分、全酸価、IRの各データは前回同様に当社推奨の管理限界値内にあることから、継続使用可能と判断します。油清浄装置の濾過効率による摩耗評価に関する考察油清浄装置の濾過効率を確認するため、油清浄装置の入口側と出口側の配管より採油を実施し、計数汚染度を実施しています。その結果を下表に示します。EMBEDExcel.Sheet.表に示す通り、油清浄装置入口に比較して出口の粒子数が大きな値を示しており、前回同様に濾過効率を求めることができませんでした。油清浄装置の入口と出口の粒子数を比較し、濾過後の出口側の粒子数が多くなる現象が見られた場合、その原因として、油清浄装置の濾過材の交換時期を迎えた採油配管の排油が十分ではなく、配管内に滞留していた錆などの汚染粒子が混入した状態で採油した採油試料が入れ替わった事などが考えられます。軸受の潤滑状態本機器は、油清浄装置が設置されており、油中粒子数は常に除去されています。今回の分析では上述したとおり、入口側と出口側の汚染度データが逆転していたため油清浄装置の濾過効率を求められず、定量的な評価はできません。そこで、今回は油中の摩耗粒子の形態から摩耗状況を確認します。油清浄装置入口の油中の摩耗粒子を詳細に観察した結果、観察された摩耗粒子が僅かであったことから、潤滑状態は正常な状態にあると判断します。
報告№109-09136 報告№114-00253 | 分析№109-001160 分析№114-000861 | 114-000861 | 軸受は継続使用可能な状態にあると判断します。但し、疲労摩耗およびフレッティング摩耗が発生していることから、以下の対策を推奨します。再分析による濾過または更油の検討油の汚染度が高いことから、摩耗粒子や異物等の夾雑物が潤滑部に噛み込むことによる摩耗の進行が懸念されるため、再分析によりデータを確認し、汚染状態が上昇するようであれば、濾過または更油を推奨します。定期的な分析疲労摩耗およびフレッティング摩耗の進行を監視するため、定期的に分析を実施し、分析データによる摩耗の進行状況を確認することを推奨します。異常摩耗の早期発見のパラメータであるフェログラフィーのIs値は、レベルとやや高い値です。また、潤滑部の摩耗が認められたため、定期的に潤滑油分析を実施し、摩耗推移を監視することが有用と考えます。フェログラフィーで観察された代表的な粒子は、以下の通りです。正常な摩耗粒子・潤滑状態が正常なマイルド摩耗により発生。疲労摩耗粒子・繰返し応力による金属疲労で発生。大型化するとフレーキングの発生が懸念されます。赤錆・フレッティングにより発生。フリクションポリマ・局部的に高圧・高温となる場合に発生。赤錆は、摩擦面が将来的に異常摩耗へ進展する可能性を示唆しているため、傾向監視が有用と思われます。詳細は、別紙傾向監視が必要な摩耗粒子をご覧ください。D-SOAPの結果、鉄がppm検出されていることから、軸受軌道面の摩耗およびフレッティングによるものと推定されます。計数汚染度はNAS級、重量汚染度はmg/mlと共に当社推奨の管理限界値を超えています。D-SOAPで油の添加剤成分であるリンが検出され、フィルタグラムで表面は茶褐色で金属片、鉄錆、砂等が観察されたことから、汚染度が高い要因は、摩耗とスラッジ、そして外部混入異物の影響と思われます。
報告№109-09136 報告№109-09180 | 分析№109-001160 分析№109-001447 | 109-001447 | 更油後に試運転を実施した。試運転後に潤滑油を採取し、その分析結果から劣化状況、汚染状態、潤滑状態を確認する。機器の潤滑状態D－SOAPで鉄および銅が検出され、観察された摩耗粒子はラビング粒子、金属接触が厳しい場合に発生するシビア粒子、銅合金、外部から混入したと思われる鉄錆、砂等がやや多く観察されました。観察されたシビア粒子の中には、μmサイズの大型の粒子も観察されました。観察された摩耗粒子や砂などの異物の影響により、異常摩耗の早期発見パラメータであるフェログラフィーのIs値は、潤滑状態がやや厳しい値であるの乗となっており、やや厳しい潤滑状態であることが分かりました。潤滑状態がやや厳しい要因は、ボス内のリンク機構や転がり軸受、ブレードのブッシュ等の摺動部で油膜が切れ摩耗が発生しているためと考えられます。今後これらの摩耗粒子や異物が摺動部分や軌道面等に噛み込み、さらに摩耗が進行することが懸念されるため、可能であれば、濾過を実施することを推奨します。濾過が出来ない場合は、運転開始からヶ月経過後に再度分析を実施し、摩耗の進行状況を確認されることを推奨します。計数汚染度はNAS級、重量汚染度はmg/mlでした。油の劣化状況全酸価は、.mgKOH/gと新油値の.mgKOH/gに比較して高いものの、IRの結果、油劣化の兆候を示すカルボン酸の吸収が確認されなかったことから、本試料油は継続使用可能と判断します。
報告№109-09094 報告№112-00124 | 分析№109-000870 分析№112-000484 | 112-000484_date121122 | 潤滑油および軸受は継続使用可能な状態にあると判断します。はフェログラフィーおよびSOAP-Tの結果から総合的に判断した結果、正常な状態にあると考えられます。フェログラフィー【定量分析：Is値】Is値は異常摩耗の早期発見パラメータのつで、摩耗粒子を定量化するために用います。今回のIs値はのマイナス乗と低い値でした。フェログラフィー【定性分析：摩耗粒子および摩耗形態観察】分析結果から比較的多く観察された粒子は、以下の通りでした。正常な摩耗粒子・潤滑状態が正常なマイルド摩耗により発生。Iカップリング発光分光分析【SOAP-T】検出された金属元素から発生箇所を推定すると、以下の通りでした。カルシウム、ナトリウム・外部混入異物．水分、計数汚染度、重量汚染度は共に良好でした。．粘度、酸価、IR、RBOTの各データは良好でした。尚、RBOTがminと管理基本値の.minに比較してmin減少していました。このまま継続使用した場合、この減少傾向から限界値に到達するのは、別紙図RBOTの減少傾向に示すように年月と推定されました。残りの継続使用期間は、約年ヶ月であると予測されます。≪状態監視とパラメータ≫分析の目的および各分析のパラメータは以下の通りです。特性低下目的：油の分析結果から、や劣化傾向ならびに添加剤の消耗程度、残存寿命などを確認する。粘度JISK酸価JISK赤外線吸収スペクトルJISK酸化安定度試験JISK汚染目的：油の分析結果から、砂塵あるいは水・異種油などによるや、異物混入の有無を確認する。水分JISK計数汚染度JISB重量汚染度JISB光学顕微鏡観察摩耗目的：油中の摩耗粒子を分析する事により、回転・摺動部の潤滑状態、摩耗劣化の程度、余寿命などを解析する。摩耗診断電子顕微鏡観察JISKX線マイクロアナリシス油中金属濃度JISK≪分析結果≫特性低下粘度：良好粘度値mm/sの管理基本値mm/sに対する変化率は+.％であり、○○管理限界値±％以内に留まっています。酸価：良好酸価.mgKOH/gは管理基本値の.mgKOH/g以内にあることから、問題は無いと判断します。赤外線吸収スペクトル：良好酸化安定度試験：良好酸化安定度試験の結果、数値minは○○管理限界値min以上に留まっており、現時点での使用は可能と判断します。汚染水分：良好水分値.は○○管理限界値以内に留まっています。計数汚染度：良好計数汚染度はNAS級と当社推奨の管理限界値NAS級以内にあります。重量汚染度：良好重量汚染度は.mg/mlと当社推奨の管理限界値mg/ml以内にあります。光学顕微鏡観察：良好光学顕微鏡写真は捕捉された汚染物の量は少なく、スラッジは確認されませんでした。摩耗摩耗診断：良好摩耗診断の結果、異常摩耗の早期発見パラメータであるIs値がのマイナス乗と良好の範囲にあることから、潤滑状態は正常と判断します。電子顕微鏡観察・X線マイクロアナリシス：今回は実施していません。油中金属濃度：良好油中金属濃度の結果、外部から混入したと思われるカルシウム、ナトリウムが検出されたものの、良好と判断します。
報告№109-09136 報告№111-00733 | 分析№109-001160 分析№111-003744 | 111-003744 | 前回同様に軸受は油膜が保持できにくい状態になっている可能性がありますので、以下の対策を推奨します。メタルの点検可能であれば安全を見て一度メタルの点検を推奨します。フェログラフィー異常摩耗の早期発見パラメータとして摩耗粒子を定量化して評価するフェログラフィーのIs値は、潤滑状態がやや厳しいの乗でした。摩耗粒子の形態で比較的多く観察された粒子は、潤滑状態が正常な場合に発生する摩耗粒子外部から混入したと思われる鉄錆等ホワイトメタルでした。これらの摩耗粒子が観察された場合、潤滑部で発生している摩耗形態は、正常なマイルド摩耗であることが分かります。Iカップリング発光分光分析供試の潤滑油を分析した結果、検出された金属元素は、SOAPの結果表に示すように、銅、アンチモン、錫、リンでした。検出されたこれらの金属元素から発生箇所を推定すると銅、アンチモン、錫・軸受等リン・外部混入異物であると思われます。このうち、機械部品が摩耗したと思われる元素はのグループです。メタルの摩耗深さSOAPの錫がppm、D－SOAPの錫がppm検出されました。前回に比較してSOAPの錫濃度がppmからppmに減少していますが、前回の採油条件は、主機停止ヶ月後にドレンバルブから採油を実施しており、今回の採油条件は、停止直後に採油を実施していることから、採油条件の違いが濃度差になったと思われます。今回の採油は、油中粒子が均一に分散した状態で採油を実施していることから、今回の錫濃度ppmと年月日のSOAPの錫濃度ppmを積算したppmと油量Lからメタルの摩耗深さ計算しました。その結果、メタル表面の平均的な摩耗深さはμmとなりました。メタルの表面粗さを軸受表面の一般的な粗さであるsと仮定すると、摩耗により平滑になっている箇所が発生しており、起動・停止時には油膜が保持されにくい状態になっていると推定されます。前回に比較して計数汚染度はNAS級から等級に変化はなく、良好でした。
報告№109-09136 報告№113-00521 | 分析№109-001160 分析№113-002221 | 113-002221 | 異常摩耗の早期発見のパラメータであるIs値は、前回のレベルから変化はなく、正常でした。但し、摺動部の摩耗が認められたため、定期的に潤滑油分析を実施し、摩耗推移を監視することが有用と考えます。フェログラフィーで観察された代表的な粒子は以下の通りです。正常な摩耗粒子・潤滑状態が正常なマイルド摩耗により発生。切削粒子・異物や金属表面の微小突起による切削摩耗により発生。シビア粒子・潤滑状態がやや厳しい凝着摩耗により発生。極微小領域で油膜切れが発生したことを示します。疲労摩耗粒子・繰返し応力による金属疲労で発生。大型化するとフレーキングの発生が懸念されます。切削粒子、シビア粒子は、摩擦面が将来的に異常摩耗へ進展する可能性を示唆しているため、傾向監視が有用と思われます。詳細は、別紙傾向監視が必要な摩耗粒子をご覧ください。計数汚染度は前回のNAS級からNAS級にランク低下し、重量汚染度はmg/mlから.mg/mlに減少し、共に良好です。
報告№109-09136 報告№113-00069 | 分析№109-001160 分析№113-000289 | 113-000289 | 潤滑油の劣化はなく、汚染度は良好な範囲にあることから、継続使用可能と判断します。減速機減速機は継続使用可能な状態にあると判断します。但し、将来的な摩耗進行の有無を確認するためにも傾向監視を継続することが有効です。最適な採油方法本試料油は、機器停止中に排油口から採油されているため、分析データが高濃度に出ていると推定されます。正確なデータによる診断を行うためにも、今後の採油は、極力運転中もしくは停止直後の油槽中層部から実施されることを推奨します。定期的な分析今後懸念される疲労摩耗の進行を監視するため、定期的に分析を実施することを推奨します。はフェログラフィーおよびSOAP/D-SOAPの結果から総合的に判断した結果、継続使用は可能ですが、今後の機器の機能を確認するためにも傾向管理が有用と考えます。フェログラフィー【定量分析：Is値】Is値は異常摩耗の早期発見パラメータのつで、摩耗粒子を定量化するために用います。今回のIs値はの乗と、低い値でした。フェログラフィー【定性分析：摩耗粒子および摩耗形態観察】分析結果から比較的多く観察された粒子は、以下の通りでした。疲労摩耗粒子・繰返し応力を受けて発生。樹脂等・外部から混入したと考えられます。Iカップリング発光分光分析【SOAP/D-SOAP】検出された金属元素から発生箇所を推定すると、以下の通りでした。鉄、鉛、ニッケル・ギヤ歯面、軸受等リン、亜鉛・添加剤カルシウム、バリウム、ナトリウム・外部混入異物計数汚染度は良好でした。粘度、水分、酸価、IRの各データは、良好でした。
報告№109-09136 報告№111-00647 | 分析№109-001160 分析№111-003260 | 111-003260 | RBOTは当社推奨の管理限界値以上にあるものの、IRの結果で新油に確認されているcm-付近の酸化防止剤の吸収が確認されませんでした。潤滑油は酸化防止剤の減少と判断されますので、今回の採油後に更油を実施していなければ更油を推奨します。IRIRの結果で新油に確認されているcm-付近の酸化防止剤の吸収が確認されませんでした。RBOTRBOTの結果、minと当社推奨の管理限界値以上にあるものの、酸化防止剤の残存量は.%と低下していました。水分は良好でした。
報告№105-0254 報告№105-0254 | 分析№105-01675 分析№105-01675 | 105-01675 | 分析の結果、軸受摺動面では厳しい金属接触が発生しています。今後、更に摩耗が進行することが懸念されるため、ヶ月以内に再度分析を実施し、汚染状況及び摩耗の進行状況を確認されることを推奨します。この油は継続使用可能と判断します。粘度は良好と判断します。粘度はmm/sと管理限界値以内にあり、良好と判断します。水分は良好と判断します。水分はppmと管理限界値の以下にあり、良好と判断します。全酸価は良好と判断します。全酸価は.mgKOH/gと新油データの.mgKOH/g以内にあり、良好と判断します。IRは良好と判断します。IRの結果、油劣化の兆候を示すカルボン酸の吸収が確認されていないことから、継続使用可能な状態にあると考えられます。計数汚染度、重量汚染度、共に良好と判断します。計数汚染度は良好と判断します。計数汚染度はNAS級と当社推奨の管理限界値内にあり良好と判断します。重量汚染度は良好と判断します。重量汚染度はmg/mlと当社推奨の管理限界値内にあり良好と判断します。機器の潤滑状態フェログラフィーの結果、異常摩耗の早期発見パラメータであるIs値がやや高く、又、摩耗粒子形態観察で金属接触が厳しい場合に発生するシビア粒子がやや多く観察されました。SOAPの結果、良好と判断します。SOAPの結果、銅、油の添加剤成分である亜鉛、外部から混入したケイ素が検出されました。D－SOAPの結果、良好と判断します。D－SOAPの結果、鉄、鉛、銅、軸受の摩耗を示す錫、油の添加剤成分である亜鉛、外部から混入したと思われるカルシウム、ナトリウムが検出されました。フェログラフィーの結果、金属接触が厳しい場合に発生するシビア粒子がやや多く観察されました。フェログラフィーの結果、異常摩耗の早期発見パラメータであるIs値がやや高く、摩耗粒子形態観察で金属接触が厳しい場合に発生するシビア粒子がやや多く観察されました。
報告№108-0227 報告№110-00453 | 分析№108-01664 分析№110-002052 | 110-002052 | 前回同様に摩耗粒子の観察結果で潤滑状態が正常な場合に発生する摩耗粒子、フレッティングにより発生する赤錆が比較的多く観察されたことから、異常摩耗の早期発見パラメータとして摩耗粒子を定量化して評価するフェログラフィーのIs値は、前回のの乗から-となっていました。摩耗粒子の観察結果から、潤滑部では正常な潤滑状態であるマイルド摩耗と微振動によるフレッティング摩耗が発生していることが分かりました。前回に比較してSOAP／D－SOAPの鉄濃度に変化はなく、異常摩耗の早期発見パラメータであるフェログラフィーのIs値が低下したことから、摩耗は安定しているものと思われます。汚染度前回に比較して計数汚染度はNAS級からNAS級にランク減少し、良好でした。軸受は継続使用可能な状態にあると判断します。計数汚染度は良好でした。計数汚染度計数汚染度はNAS級と当社推奨の管理限界値のNAS級以内にあり、良好と判断します。重量汚染度は.mg/mlでした。機器の潤滑状態フェログラフィーの結果、潤滑状態が正常な場合に発生する摩耗粒子、フレッティングにより発生する赤錆が比較的多く観察されました。SOAPSOAPの結果、摩耗により発生する鉄、油の添加剤成分であるリンが検出されました。D－SOAPD－SOAPの結果、摩耗により発生する鉄および銅が検出されました。フェログラフィー異常摩耗の早期発見パラメータであるフェログラフィーのIs値が-と良好の範囲にあり、摩耗粒子の形態観察の結果、潤滑状態が正常な場合に発生する摩耗粒子、フレッティングにより発生する赤錆が比較的多く観察されました。
報告№109-09136 報告№110-00618 | 分析№109-001160 分析№110-002696 | 110-002696 | フェログラフィー異常摩耗の早期発見パラメータとして摩耗粒子を定量化して評価するフェログラフィーのIs値は、潤滑状態が正常なのマイナス乗でした。摩耗粒子の形態で比較的多く観察された粒子は、潤滑状態が正常な場合に発生する摩耗粒子でした。このような摩耗粒子が観察された場合には、潤滑部では正常なマイルド摩耗が発生していることが分かります。計数汚染度は良好でした。粘度、水分、全酸価の各データは良好でした。軸受および潤滑油は継続使用可能な状態にあると判断します。
報告№109-09136 報告№110-00370 | 分析№109-001160 分析№110-001688 | 110-001688 | 摩耗状態前回に比較してSOAP／D－SOAPの結果、鉄および錫濃度に大きな変化はなく、異常摩耗の早期発見パラメータであるフェログラフィーのIs値がのマイナス乗と良好でした。汚染度前回に比較して計数汚染度はNAS級から等級に変化はなく、良好でした。IR、RBOTの各データは良好でした。潤滑油および軸受は継続使用可能な状態にあると判断します。
報告№107-4545 報告№109-09302 | 分析№107-02185 分析№109-002177 | 109-002177 | トライボ診断の結果、粘度を除く項目は良好です。粘度は、前回同様に新油値のmm/sに比較し変化率が-.％のmm/sとなっており、当社推奨の管理限界値である±％を超えていました。粘度低下の要因のひとつとなる異種油の混入や劣化がIRで確認できなかったことから、今回の粘度低下は、潤滑油の製造ロットによる差異、または、潤滑油の分子がせん断作用を受けて低下したことなどが考えられます。全酸価の上昇が確認されていないため、現在のところ本試料油は継続使用可能な状態にありますが、粘度低下は、シール部からの漏れ量の増加や、油膜形成に影響し摩耗の促進につながりやすくなることから、定期的な分析により粘度の低下および油の劣化の進行状況を確認することを推奨します。粘度が当社推奨の管理限界値を超えています。粘度粘度はmm/sと新油値mm/sに比較して、粘度変化率は-.％で、当社推奨の管理限界値である±％を超えています。粘度粘度はmm/sとなっています。粘度指数粘度指数はとなっています。水分はppmと当社推奨の管理限界値の以下であり、良好と判断する。全酸価全酸価は.mgKOH/gと新油値.mgKOH/g以内にあり、良好と判断します。
報告№109-09136 報告№112-00495 | 分析№109-001160 分析№112-002044 | 112-002044 | 本試料油は、粒子濃度が比較的高く、外部の影響を受けやすいと思われる給排油管から停止時間後に採油を実施したにもかかわらず、大型の粒子は非常に少なく、潤滑油および軸受は継続使用可能な状態にあると判断します。最適な採油方法本試料油は、機器停止中に給排油管から採油されているため、分析データが高濃度に出ていると推定されます。正確なデータによる診断を行うためにも、今後の採油は、極力運転中もしくは停止直後の油槽中層部から実施されることを推奨します。はフェログラフィーおよびSOAP／D-SOAPの結果から総合的に判断した結果、正常な状態にあると考えられます。フェログラフィー【定量分析：Is値】Is値は異常摩耗の早期発見パラメータのつで、摩耗粒子を定量化するために用います。前回に比較してIs値はのマイナス乗からマイナス乗と良好の範囲にあり、低い値でした。フェログラフィー【定性分析：摩耗粒子および摩耗形態観察】分析結果から比較的多く観察された粒子は、以下の通りでした。正常な摩耗粒子・潤滑状態が正常なマイルド摩耗により発生。Iカップリング発光分光分析【SOAP／D-SOAP】検出された金属元素から発生箇所を推定すると、以下の通りでした。ナトリウム・外部混入異物計数汚染度は、前回に比較してNAS級からNAS級にランク上昇しているものの、当社推奨の管理限界値以下にあり、重量汚染度は.mg/mlから.mg/mlに減少し、共に良好でした。前回同様に粘度、水分、酸価、IR、RBOTの各データは良好でした。
報告№108-0402 報告№108-0402 | 分析№108-02686・2687 分析№108-02686・2687 | 108-02686_2687 | 駆動用電動機の電流値にハンチング現象が発生した。定常運転中の電流値は正常時でAであるが、今回の異常の電流値は～Aの範囲でハンチング現象が発生していた。減速機の潤滑状態を確認する。下部サポート軸受の潤滑状態を確認する。異常電流値の原因を確認する。減速機の潤滑状態を確認する。分析の結果、異常摩耗の早期発見パラメータであるフェログラフィーのIs値がの乗と高く、摩耗粒子の形態観察で異物の噛み込みなどで発生する切削粒子、小径の疲労摩耗粒子が多く観察され、電子顕微鏡およびX線分析の結果、銅系のμmサイズのシビア粒子、～μmサイズの鉄系シビア粒子が観察されたことから、摩耗形態は切削摩耗疲労摩耗凝着摩耗が混在していることが判りました。また、鉄がSOAPでppm、D－SOAPでppm検出されました。以上のことから、ギヤ歯面の摩耗量は比較的小さいものの、摩耗は進行する状態にあると考えられました。今後更に摩耗が進行することが懸念されるため、理論的計算の結果、今回の採油から時間以上経過していれば進行状態の確認が出来ますので、この経過時間以後に再度分析を実施されることを推奨します。一方、を示す粘度、水分、全酸価、IRの各データは良好であることから、この油は継続使用可能と判断します。【バックラッシ増加分の確認】減速機の構造から、最も負荷が大きく、摩耗が進行しやすい箇所をスパイラルベベルギヤとスパイラルベベルピニオンと推定し、この部分のバックラッシを求めました。分析結果から得られた鉄濃度ppmを使用して求めたバックラッシは、ベベルギヤとベベルピニオンギヤに摩耗が集中していたと仮定した場合、初期値からμm増加したものと推定されました。バックラッシ増加分の上限値は、メーカにより差異はあるものの、当社の推奨するバックラッシは一般に推奨されるμmを管理目安にしており、今回のデータはこの値に比較して十分に小さいことから、本歯車は継続使用可能な状態にあり分解点検の必要はないと判断します。下部サポート軸受の潤滑状態を確認する。分析の結果、異常摩耗早期発見パラメータであるフェログラフィーのIs値はの乗とやや高く、摩耗粒子の形態観察で異物の噛み込みなどで発生する切削粒子、金属接触が厳しい場合に発生するシビア粒子がやや多く観察され、電子顕微鏡およびX線分析の結果、～μmサイズのホワイトメタルのシビア粒子が確認されました。また、メタルの主成分である錫がSOAPで、D－SOAPでppm検出されました。以上のことから、サポートベアリングのスラスト軸受の摩耗が発生していることが確認されました。【スラストメタルの摩耗深さ】軸受メタルの摩耗は、軸受メタルの主成分である錫がSOAPで、D－SOAPでppm検出されたことから確認できます。頂いた図面からはメタルサイズが正確に確認できなかったため、メタルサイズを仮定して、SOAPの錫濃度、油量Lからメタルの摩耗深さを下式により算出しました。錫の摩耗体積＝錫濃度×-×油量×.×÷錫密度＝×-××.×÷.＝.平均的な摩耗深さ＝摩耗体積÷摩耗面積×＝.÷.×＝計算の結果、平均的な摩耗深さがμmとなり、メタル表面粗さをsと仮定すると、メタルの摩耗は分の程度摩耗していることが確認できました。本設備は、周速が非常に遅いため油膜が非常に薄く、その影響で摺動面の状態が変化しやすく、油膜が形成されにくい状況が発生することも想定されますので、定期的に分析を実施し、摩耗の進行状況を確認することを推奨します。但し、今回の平均的な摩耗深さの計算は仮定ですので、正確な摩耗深さを計算するためにはメタルサイズが必要ですので、ご提供下さい。異常電流値の原因を確認する。減速機分析の結果から確認されたバックラッシの増加量は僅かであり、大型の鉄系摩耗粒子は観察されたものの、ギヤ歯面や転がり軸受の異常と判断する摩耗粒子は観察されず、また、SOAP／D－SOAPの鉄濃度は比較的低いことから、ギヤおよび転がり軸受の摩耗は軽微であり、異常電流値が発生した原因とは考えにくいと思われます。下部サポート軸受分析の結果で軸受メタルの摩耗が確認されていますが、メタルの摩耗体積は比較的小さく、継続使用可能な状態にあると考えられます。但し、SEM・XMAの結果、観察された錫の摩耗粒子サイズは大型の粒子が多く観察されたことから、摩耗が発生している時間は、比較的短時間であるものの、摩耗は非常に厳しい状態にあったと思われます。また、ホワイトメタルのシビア粒子が発生する状況は、混合潤滑の終期にあると想定されました。これらのことから、健全である流体潤滑と摩耗が進行する混合潤滑の終期を変動していた可能性が考えられました。まとめ以上のことから、減速機内部にあるギヤや転がり軸受の損傷がハンチング現象の発生原因の可能性は低いと思われました。一方、下部サポート軸受は、通常の運転では確認されない大きなホワイトメタルのシビア粒子が多く観察され、流体潤滑と混合潤滑の終期を変動していた可能性があり、これがハンチング現象発生のひとつの要因の可能性があると思われました。観察された摩耗粒子には、μmを超えるような非常に大型の摩耗粒子もあることから、サポート軸受の表面は油膜保持がしにくい状態になっていると判断します。この状態で継続使用した場合、低速回転で使用するとはいえ、金属接触は回避できないと思われますので、点検が必要と判断します。
報告№109-09136 報告№111-00103 | 分析№109-001160 分析№111-000520 | 111-000520 | 潤滑油および軸受は継続使用可能な状態にあると判断します。
報告№105-6050 報告№107-0445 | 分析№105-01529 分析№107-02572 | 107-02572 | 分析の結果、計数汚染度がNAS級とやや高い値でした。異常摩耗の早期発見パラメータであるフェログラフィーのIs値がの乗と高く、摩耗粒子の形態観察で金属接触が厳しい場合に発生するシビア粒子が多く観察されたことから、汚染度が高い要因は、摩耗によるものと考えられました。現在の所、転がり軸受の寿命の指標となるフレーキングにより発生した摩耗粒子が観察されていないことから、本軸受は継続使用可能な状態あると判断できますが、今後フレーキングに進展することが懸念されるため、ヶ月後に再度分析を実施し、摩耗の進行状況を確認することを推奨します。これらのことは、計数汚染度がNAS級とやや高いこと異常摩耗の早期発見パラメータであるフェログラフィーのIs値がの乗と高く、摩耗粒子形態観察の結果、金属接触が厳しい場合に発生するシビア粒子がやや多く観察されたことSOAP／D－SOAPの結果、鉄が検出されたこと以上のことから判断しました。
報告№107-4545 報告№109-09302 | 分析№107-02185 分析№109-002179 | 109-002179 | トライボ診断の結果、粘度を除く項目は良好です。粘度は、前回同様に新油値のmm/sに比較し変化率が-.％のmm/sとなっており、当社推奨の管理限界値である±％を超えていました。粘度低下の要因のひとつとなる異種油の混入や劣化がIRで確認できなかったことから、今回の粘度低下は、潤滑油の製造ロットによる差異、または、潤滑油の分子がせん断作用を受けて低下したことなどが考えられます。全酸価の上昇が確認されていないため、現在のところ本試料油は継続使用可能な状態にありますが、粘度低下は、シール部からの漏れ量の増加や、油膜形成に影響し摩耗の促進につながりやすくなることから、定期的な分析により粘度の低下および油の劣化の進行状況を確認することを推奨します。粘度が当社推奨の管理限界値を超えています。粘度粘度はmm/sと新油値mm/sに比較して、粘度変化率は-.％で、当社推奨の管理限界値である±％を超えています。粘度粘度はmm/sとなっています。粘度指数粘度指数はとなっています。水分はと当社推奨の管理限界値の以下であり、良好と判断する。全酸価全酸価は.mgKOH/gと新油値.mgKOH/g以内にあり、良好と判断します。
報告№107-0461 | 分析№107-02659 | 107-02659 | トライボ診断により、機器軸受の潤滑状態、潤滑油の劣化状態を診断する。分析の結果、全てのデータが良好の範囲にあり、この油は継続使用可能であり、潤滑状態も良好と判断します。尚、前回と今回の分析結果からメタルの摩耗程度と摩耗速度を検討しました。検討は、下式で摩耗速度を求め、現時点における平均的な摩耗深さを求めました。その結果、現時点における摩耗の深さは軸受表面から.μmであることが推定されました。y＝×-x-.・ここでy：平均的な摩耗深さx：運転時間本軸受がこの摩耗速度で、摩耗の限界に到達する時間、いわゆる限界使用時間を試算すると、軸受の表面粗さをsとした場合の余寿命は万時間になると推定され、摩耗速度が非常に小さく、良好な状態あることが確認されました。
報告№109-09101 報告№109-09101 | 分析№109-000986 分析№109-000986 | 109-000986 | 、汚染度、軸受の潤滑状態を確認する。今回の採油は、対象設備の停止中にドレンから実施しているため、別紙油中粒子の沈降の影響に示すように、沈降の影響を受けて分析データが高濃度に出る可能性があります。今回の分析は、以上のことを踏まえて結果を検討します。分析の結果、摩耗粒子診断で異常摩耗の早期発見パラメータであるIs値がの乗とやや高く、潤滑状態がやや厳しい状態にあることが分かりました。摩耗粒子の形態観察で観察された粒子は、異物の噛み込みにより発生する切削粒子、微小な疲労摩耗粒子、銅合金、局部的に高圧・高温となる場合に発生するフリクションポリマ、外部から混入したと思われる砂等がやや多く観察されましたが、観察された摩耗粒子の中でも特に切削摩耗は、異物が混入していない状態に比較して、摩耗進行速度が速く注意が必要です。さらにSOAPで鉄、銅が検出されたことから、軸受軌道面および銅を使用した箇所で摩耗が発生していると考えられます。銅を使用した箇所は、転がり軸受であれば保持器などが考えられますが、軸受の情報が不足しているため、保持器の摩耗であるかを確認することは出来ませんでした。転がり軸受で切削摩耗が発生した場合、切削摩耗により生じた軌道面の損傷が起点となって転がり軸受の寿命となるフレーキングに進展し、寿命が分の程度に低下することも知られています。現在のところ、転がり軸受の寿命の指標となるフレーキングの発生が確認されていないことから、軸受は継続使用可能な状態にあると判断できますが、今後観察された異物が軸受軌道面に噛み込み、噛み込み傷が起点となってフレーキングに進展することが懸念されるため、定期的に分析を実施し、摩耗の進行状況を確認されることを推奨します。採油周期を理論的に求めたところ、回転数が毎分回転と仮定すると最短で約時間となります。この時間は、油中汚染物が均一になるために必要とする時間であり、この時間を経過すれば、再分析の結果から状態の傾向を確認することが可能となりますので、このことを参考に次回分析時期を決定することを推奨します。は良好と判断します。粘度は良好と判断します。粘度はmm/sと新油値.mm/sに比較して、粘度変化率は-.％で、当社推奨の管理限界値である±％以内にあり、良好と判断します。水分は良好と判断します。水分はppmと当社推奨の管理限界値の以下であり、良好と判断します。全酸価は良好と判断します。全酸価は.mgKOH/gと新油値.mgKOH/g以内にあり、良好と判断します。IRの結果、良好と判断します。IRの結果、油劣化の兆候を示すカルボン酸の吸収が確認されていないことから、良好と判断します。計数汚染度は当社推奨の管理限界値に到達しています。計数汚染度は当社推奨の管理限界値に到達しています。計数汚染度はNAS級と当社推奨の管理限界値のNAS級に到達しています。重量汚染度はmg/mlとなっています。重量汚染度はmg/mlとなっています。機器の潤滑状態摩耗粒子診断の結果、異物の噛み込みにより発生する切削粒子、微小な疲労摩耗粒子、銅合金、局部的に高圧・高温となる場合に発生するフリクションポリマ、外部から混入したと思われる砂等がやや多く観察されています。SOAPによる油中金属濃度の結果、鉄が検出されています。SOAPによる油中金属濃度の結果、鉄、銅、油の添加剤成分であるリン、亜鉛が検出されています。SOAPによる油中金属濃度の結果、鉄が検出されています。SOAPによる油中金属濃度の結果、鉄、鉛、銅、油の添加剤成分であるリン、亜鉛、外部から混入したと思われるアルミニウム、カルシウム、ナトリウムが検出されています。摩耗粒子診断の結果、異物の噛み込みにより発生する切削粒子、微小な疲労摩耗粒子、銅合金、局部的に高圧・高温となる場合に発生するフリクションポリマ、外部から混入したと思われる砂等がやや多く観察されています。摩耗粒子診断の結果、異常摩耗の早期発見パラメータであるIs値がの乗とやや高く、異物の噛み込みにより発生する切削粒子、微小な疲労摩耗粒子、銅合金、局部的に高圧・高温となる場合に発生するフリクションポリマ、外部から混入したと思われる砂等がやや多く観察されています。
報告№108-0255 報告№108-0255 | 分析№108-01853 分析№108-01853 | 108-01853 | 分析の結果、前回に比較して計数汚染度、SOAP／D－SOAP、フェログラフィーの各データに変化がない、若しくは減少傾向を示しており、摩耗は安定していると判断します。これらのことは、前回に比較して、計数汚染度は等級、SOAP／D－SOAPの鉄濃度に変化がないこと異常摩耗の早期発見パラメータであるフェログラフィーのIs値がのマイナス乗と良好の範囲にあること以上のことから判断しました。は良好と判断します。計数汚染度は良好と判断します。計数汚染度はNAS級と当社推奨の管理限界値のNAS級以内にあり、良好と判断します。重量汚染度は良好と判断します。重量汚染度は.mg/mlと当社推奨の管理限界値のmg/ml以内にあり、良好と判断します。機器の潤滑状態機器の潤滑状態は正常と判断します。SOAPの結果は良好です。SOAPの結果、摩耗により発生する鉄が検出されていないことから、良好と判断します。D－SOAPの結果は良好です。D－SOAPの結果、摩耗により発生する鉄が検出されていないことから、良好と判断します。フェログラフィーの結果は良好です。異常摩耗の早期発見パラメータであるフェログラフィーのIs値がのマイナス乗と良好の範囲にあることから、潤滑状態は正常と判断します。
報告№111-00058 報告№111-00058 | 分析№111-000390 分析№111-000390 | 111-000390_date110825 | グリースの物理的性状は良好と判断します。グリースは継続使用可能な状態にあると判断します。≪状態監視とパラメータ≫分析の目的および各分析のパラメータは以下の通りです。特性低下目的：グリースの分析結果から、グリースの物理的性状や劣化傾向などを確認する。全酸価JISK赤外線吸収スペクトルJISKちょう度JISK滴点JISK摩耗目的：グリース中の摩耗粒子を分析する事により、回転・摺動部の潤滑状態、摩耗劣化の程度、余寿命などを解析する。摩耗診断電子顕微鏡観察JISKX線マイクロアナリシス油中金属濃度JISK≪分析結果≫特性低下全酸価：良好全酸価.KOH/gは新油値の.mgKOH/g以内にあることから問題は無いと判断します。赤外線吸収スペクトル：良好ちょう度：良好ちょう度値はと当社推奨の管理限界値であるから以内に留まっています。滴点：良好滴点はと新油値のに比較し高いものの、ちょう度が良好の範囲にあり、かつ、有機物・有機化合物試験の結果で油劣化の兆候を示すカルボン酸の吸収が見られないことから、問題は無いと判断します。摩耗摩耗診断電子顕微鏡観察・X線マイクロアナリシス：今回は実施していません。油中金属濃度：今回は実施していません。
報告№109-0029 報告№109-0029 | 分析№109-00135 分析№109-00135 | 109-00135 | 分析の結果、摩耗は安定していると判断します。これらのことは、前々回に比較して、計数汚染度はランク減少し、SOAP／D-SOAPの鉄および錫濃度に変化がないこと異常摩耗の早期発見パラメータであるフェログラフィーのIs値がのマイナス乗と良好の範囲にあること以上のことから判断しています。は良好と判断します。計数汚染度は良好と判断します。計数汚染度はNAS級と当社推奨の管理限界値のNAS級以内にあり、良好と判断します。重量汚染度は良好と判断します。重量汚染度は.mg/mlと当社推奨の管理限界値のmg/ml以内にあり、良好と判断します。機器の潤滑状態機器の潤滑状態は正常と判断します。SOAPの結果は良好です。SOAPの結果、油の添加剤成分であるリンが検出されています。摩耗により発生する鉄および錫が検出されていないことから、良好と判断します。D－SOAPの結果は良好です。D－SOAPの結果、摩耗により発生する鉄および錫が検出されていないことから、良好と判断します。フェログラフィーの結果は良好です。フェログラフィーの結果、異常摩耗の早期発見パラメータであるIs値がのマイナス乗と良好の範囲にあることから、潤滑状態は正常と判断します。
報告№107-0366 報告№108-0241 | 分析№107-01900 分析№108-01735 | 108-01735 | 濾過前の試料油を分析した結果、計数汚染度が前回NAS級から、今回NAS級に約年ヶ月でランク増加しました。摩耗粒子の形態観察で鉄錆、砂、樹脂等が観察されたため、汚染度が増加した要因は、摩耗による粒子の増加ではなく、外部から混入したと思われる異物によるものと考えられました。但し、異物の混入はありましたが、潤滑異常の早期発見パラメータである摩耗過酷度を示すIs値がの乗と非常に良好の範囲にあることから、潤滑状態は正常な状態にあると判断します。
報告№108-0477 報告№108-0477 | 分析№108-03451 分析№108-03451 | 108-03451 | 分析の結果、観察された摩耗粒子は、異物の噛み込みなどで発生する切削粒子と局部的な油膜切れにより発生したシビア粒子でしたが、異常摩耗の早期発見パラメータであるIs値が混合潤滑の初期段階を示すの乗であったことから潤滑状態は健全であることが判り、継続使用は可能と判断します。但し、観察された摩耗形態が切削摩耗と凝着摩耗であり、今後の摩耗進行には注意が必要です。本軸受を継続使用する場合、切削摩耗により発生した傷が起点となってフレーキングに進展することも考えられるため、運転再開後に再度分析を実施し、摩耗の進行状況を確認されることを推奨します。一方、潤滑油の基本特性である粘度、および特性低下を知るパラメータである全酸価、有機物・有機化合物、酸化安定度の各データが良好の範囲にあることから、この油は継続使用可能と判断します。特性低下全ての項目が良好な範囲にあったことから特性低下は認められず良好と判断します。粘度は良好と判断します。粘度はmm/sと新油値mm/sに比較して、粘度変化率は-.％で、当社推奨の管理限界値である±％以内にあり、良好と判断します。全酸価は良好と判断します。全酸価は.mgKOH/gと新油値.mgKOH/g以内にあり、良好と判断します。有機物・有機化合物の結果、良好と判断します。有機物・有機化合物の結果、油劣化の兆候を示すカルボン酸の吸収が確認されていないことから、良好と判断します。酸化安定度の結果、良好と判断します。酸化安定度はminと当社推奨の管理限界値のmin以上であり、良好と判断します。色相は良好と判断します。色相はL.と新油値のL.に比較して大きな変化はなく、良好と判断します。汚染は良好と判断します。水分は良好と判断します。水分はppmと当社推奨の管理限界値の以下であり、良好と判断します。汚染粒子数は良好と判断します。汚染粒子数はNAS級と当社推奨の管理限界値のNAS級以内にあり、良好と判断します。汚染物重量は良好と判断します。汚染物重量は.mg/mlと当社推奨の管理限界値のmg/ml以内にあり、良好と判断します。摩耗摩耗粒子の結果、異物の噛み込みなどで発生する切削粒子、金属接触が厳しい場合に発生するシビア粒子がやや多く観察されています。摩耗粒子の結果、異物の噛み込みなどで発生する切削粒子、金属接触が厳しい場合に発生するシビア粒子がやや多く観察されています。異常摩耗の早期発見パラメータであるフェログラフィーのIs値がの乗と良好の範囲にあるものの、摩耗粒子の形態観察の結果、異物の噛み込みなどで発生する切削粒子、金属接触が厳しい場合に発生するシビア粒子がやや多く観察されています。金属濃度SOAPの結果は良好です。金属濃度SOAPの結果、金属元素は検出されていません。金属濃度酸溶解法の結果、鉄が検出されています。金属濃度酸溶解法の結果、鉄、外部から混入したと思われるナトリウムが検出されています。
|  | 10301078 | 分析NO － 年月日 トライボシステム診断レポート会社名 ○○殿 分析項目 機種 新油 粘度指数 流動点 機番・使用箇所 ラインサブドラム缶 粘度 引火点 油名 キャッスルクリーンSE/CCフルート 水分 全塩基価 油種 エンジンオイル 全酸価 銅板腐食 採油日 年月日 NAS等級 粘度 他情報 重量汚染度 摩耗状態の判定良好注意要処置汚染状態の判定良好注意要処置良好注意要処置総合考察＜＞粘度指数はであった。粘度はmm/s、粘度はmm/sであった。水分はであった。全酸価はmgKOH/gであった。汚染度NAS級、重量汚染度mg/mlであった。流動点は.であった。引火点はであった。全アルカリ価はmgKOH/gであった。銅板腐食はaであった。
報告№103-0213 | 分析№103-02117 | 103-02117 | トライボ診断により、機器軸受の潤滑状態、潤滑油の劣化状態を診断することを目的としました。分析の結果、フェログラフィーを除く項目は良好でした。SOAPの結果で、軸受メタルの主成分である錫が微量検出されていますが、この錫濃度と油量、軸受サイズから、軸受メタルの平均的な摩耗深さを計算すると.μmとなります。表面粗さがsと仮定すると、摩耗深さは粗さの分のと非常に小さく、このことから現在のところ軸受は使用可能と判断しました。フェログラフィーの結果、異物の噛み込みにより発生した切削粒子が比較的多く観察されました。この摩耗粒子が発生している場合の摩耗速度は比較的早い事が知られています。現状では軸受に異常がない状態であっても、今後の摩耗進行を把握するためヶ月以内の再分析により摩耗の増加傾向を知る必要があると判断します。
報告№109-09136 報告№112-00358 | 分析№109-001160 分析№112-001395 | 112-001395 | 潤滑油および対象設備は継続使用可能な状態にあると判断します。はフェログラフィーおよびSOAP／D-SOAPの結果から総合的に判断した結果、正常な状態にあると考えられます。フェログラフィー【定量分析：Is値】Is値は異常摩耗の早期発見パラメータのつで、摩耗粒子を定量化するために用います。今回のIs値はのマイナス乗と低い値でした。フェログラフィー【定性分析：摩耗粒子および摩耗形態観察】分析結果から比較的多く観察された粒子は、以下の通りでした。正常な摩耗粒子・潤滑状態が正常なマイルド摩耗により発生。Iカップリング発光分光分析【SOAP／D-SOAP】検出された金属元素から発生箇所を推定すると、以下の通りでした。リン・添加剤カルシウム、ナトリウム・外部混入異物計数汚染度、重量汚染度は共に良好でした。粘度、水分、全酸価、IR、RBOTの各データは良好でした。尚、別紙RBOTの減少傾向から油の余寿命を求めた結果、本試料は直近の更油から起算して稼働日数が年月まで使用可能であることが分かります。
報告№108-0227 報告№110-00696 | 分析№108-01664 分析№110-003257 | 110-003257 | Iカップリング発光分光分析供試のタービン油を分析した結果、SOAP／D－SOAPで鉄、銅、クロム、亜鉛、カルシウム、バリウム、アルミニウム、ケイ素、ナトリウム、マグネシウムが検出されました。これらの検出された金属元素から発生箇所を推定すると鉄、銅、クロム・軸受等亜鉛、カルシウム、バリウム、アルミニウム、ケイ素、ナトリウム、マグネシウム・外部混入異物であると思われます。このうち、機械部品が摩耗したと思われる元素はのグループです。ケイ素の検出SOAPでケイ素がppm検出されました。一般に、潤滑油中からケイ素が検出された場合、シリコン油或いは、シリコン系の添加剤が検出されるフェログラフィーおよびフィルタ表面の異物観察で砂が多く観察されて検出されるシリコングリースをシール部に塗布している場合、このシリコングリースが潤滑油に混入して検出されるなどが挙げられますが、今回の検出が比較的高濃度であることからの可能性が考えられます。については、分析結果では確認することが出来ませんので、これに関する情報があれば提供をお願いします。フェログラフィー異常摩耗の早期発見パラメータとして摩耗粒子を定量化して評価するフェログラフィーのIs値は、潤滑状態が厳しいの乗でした。摩耗粒子の形態で比較的多く観察された粒子は、潤滑状態が正常な場合に発生する摩耗粒子、局部的に高圧・高温となる場合に発生するフリクションポリマでした。このような摩耗粒子が観察された場合には、潤滑部では正常なマイルド摩耗が発生していることが分かります。フリクションポリマは、潤滑油が軌道面に押し込められ高圧状態になると同時に、圧縮熱により高温状態になった結果、基油自身が重合反応を起こし生成することが知られています。そのため、高圧高温状態の解消がなされなければ、潤滑油の劣化が進行し、粘度上昇に因る潤滑異常に進展する場合があります。計数汚染度、重量汚染度は共に当社推奨の管理限界値に到達していました。フィルタ表面の異物観察で金属片、鉄錆等が観察されたことから、汚染度が高い要因は、摩耗と外部混入異物の影響と思われます。粘度、全酸価、IR、RBOTの各データは良好でした。油の余寿命は、使用油の使用期間または使用時間が不明であったため、ご依頼の油の余寿命に関する検討は行えませんでした。ただし、分析の結果で新油値がminであったことから、使用期間を仮にヶ月間と仮定すれば余寿命は十二分にあると言えます。可能であれば、使用期間、あるいは使用時間の情報をご提供下さい。潤滑油および軸受は継続使用可能な状態にあるものの、摩耗の進行が懸念されるため、以下の対策が必要です。定期的な分析摩耗の進行を監視するため、定期的に分析を実施し、摩耗の進行状況を確認することを推奨します。再分析の時期を理論的に求めたところ、最短で約時間となります。この時間は、油中汚染物が均一になるために必要とする時間であり、この時間を経過すれば、油が入れ替わっていても再分析の結果から状態の傾向を確認することが可能となります。そのため、試運転などで数時間の運転が可能であれば、より的確に状況が確認できますので再分析を推奨します。油槽内の清掃潤滑油が汚染されていることから、油槽内は汚染されていると思われます。更油をする際には、油槽内を清掃し、更油する新油もNAS級程度の清浄な潤滑油を更油することを推奨します。シリコン系のグリースや添加剤の確認シリコン系の添加剤やグリースを使用している箇所があるかについてご確認下さい。
報告№106-6023 報告№106-0107 | 分析№106-00388 分析№106-00704 | 106-00704 | お客様からご提供いただいた経緯に関する情報は以下の通りです。・採油を実施したら、サンプル容器に金属片のような光る微粒子が確認された。トライボ診断を実施し、異物の混入及び潤滑油の継続使用可能かを判断することを目的とした。金属片の確認光学顕微鏡写真およびフェログラフィーによる分析の結果、観察された粒子は、～μmの非鉄系の金属片がやや多く観察されました。また、油中粒子をD-SOAPにより分析した結果、銅、アルミニウムがと微量ながらも検出されたことから、金属片は銅系金属粒子とアルミニウム系金属粒子と考えられました。以上のことから、サンプリング時に金属のように見えた金属片は、銅系金属粒子とアルミニウム系金属粒子と考えられました。分析により検出された銅系とアルミニウム系の金属片は、使用箇所が不明であるため発生箇所の特定は困難でした。仮に、配管内の残存異物であったとすれば、採油時の排油量が不足していた可能性がありますので、次回採油時には、今回の～倍程度排油してから採油を実施することを推奨します。潤滑油の健全性確認を示す粘度、水分、全酸価、IRの各データが良好の範囲にあることから、この油は継続使用可能と判断します。機器の健全性観察された金属粒子は、各軸受の摩耗により発生したものではないため、軸受の潤滑状態は良好な状態にあると判断します。
報告№109-09136 報告№111-00382 | 分析№109-001160 分析№111-001825 | 111-001825 | 潤滑油および軸受は継続使用可能な状態にあり、保守サイクルおよび手法は問題ないと判断します。但し、異種油の混入、或いは、油名が違う可能性があり、さらに摩耗の進行が懸念されるため、以下の対策を推奨します。濾過油中の汚染度が高いことから、観察された異物等が軸受摺動面に噛み込み摩耗が進行することが懸念されるため、可能であれば濾過を推奨します。異種油の混入および油名の確認異種油の混入の有無、油名を再度確認することを推奨します。定期的な分析凝着摩耗の進行を監視するため、定期的に分析を実施し、摩耗の進行状況を確認することを推奨します。傾向監視のための次回採油時期は、最短で約時間となります。この時間は、油中汚染物が均一になるために必要とする時間であり、この時間を経過すれば、再分析の結果から状態の傾向を確認することが可能となりますので、これを参考に次回分析時期を検討されることを提案します。シリコン系のグリースや添加剤の確認シリコン系の添加剤やグリースを使用している箇所があるかについてご確認下さい。軸受メタルの情報提供今後軸受メタルの摩耗が進行した場合、摩耗程度を評価する必要がありますので、次回分析時には、メタルサイズ、回転数、直近のメタル交換からの運転時間をお知らせください。最適な採油方法本試料油は、機器停止中にドレンプラグから採油されています。機器が停止している状態では、別紙油粒子の沈降の影響に示すように油槽内で撹拌がなくなり固形物が沈降するため、油中汚染度は高くなると推定されます。今後の採油は、極力運転中もしくは停止直後の油槽中層部から実施されることを推奨します。フェログラフィー異常摩耗の早期発見パラメータとして摩耗粒子を定量化して評価するフェログラフィーのIs値は、潤滑状態がやや厳しいの乗でした。摩耗粒子の形態で比較的多く観察された粒子は、潤滑状態が正常な場合に発生する摩耗粒子、金属潤滑部が局部的に油膜切れを起して発生するシビア粒子、局部的に高圧・高温となる場合に発生するフリクションポリマ、外部から混入したと思われる鉄錆等でした。これらの摩耗粒子が観察された場合、潤滑部で発生している摩耗形態は、正常なマイルド摩耗と潤滑状態がやや厳しい凝着摩耗であり、そして局部的ではあるものの高圧・高温の箇所が発生していることも分かります。フリクションポリマは、潤滑油が摺動面に押し込められ高圧状態になると同時に、圧縮熱により高温状態になった結果、基油自身が重合反応を起こし生成することが知られています。そのため、高圧高温状態の解消がなされなければ、潤滑油の劣化が進行し、粘度上昇に因る潤滑異常に進展する場合があります。電子顕微鏡・X線マイクロアナリシス観察された粒子をSEM・XMAで詳細に分析した結果、粒子には鉄、マンガンが比較的多く含まれており、成分割合から粒子は主に主軸等から発生していると推定できました。Iカップリング発光分光分析供試の潤滑油を分析した結果、検出された金属元素は、SOAP-Tの結果表に示すように、鉄、銅、ニッケル、錫、カルシウム、バリウム、アルミニウム、ケイ素、ナトリウムが検出されました。これらの検出された金属元素から発生箇所を推定すると鉄、銅、ニッケル、錫・軸受等カルシウム、バリウム、アルミニウム、ケイ素、ナトリウム・外部混入異物であると思われます。このうち、機械部品が摩耗したと思われる元素はのグループです。SOAP-Tでご提供頂いた新油モービルDTEには添加剤のリン、亜鉛、カルシウムが検出されていますが、本試料油からはこれらの元素が検出されませんでした。このことから、異種油の混入、または油名の誤りなどが考えられます。ケイ素の検出SOAPでケイ素がppm検出されました。一般に、潤滑油中からケイ素が検出された場合の原因として、シリコン油或いは、シリコン系の添加剤が検出されるフェログラフィーおよびフィルタ表面の異物観察で砂が多く観察されて検出されるシリコングリースをシール部に塗布している場合、このシリコングリースが潤滑油に混入して検出されるなどが挙げられますが、今回検出が比較的高濃度であることからの可能性が考えられます。については、分析結果では確認することが出来ませんので、これに関する情報があれば提供をお願いします。計数汚染度はやや高い値でした。フィルタ表面の異物観察で金属片、鉄錆、砂等が観察されたことから、汚染度が高い要因は、摩耗と外部混入異物の影響と思われます。IRIRの結果、新油のIRスペクトルと一致しない箇所が確認されました。SOAP-Tの結果からも油の添加剤成分が検出されていないことから、異種油の混入または油名の誤りなどが考えられます。RBOTRBOTの結果、minと新油値のminに比較してmin減少していました。別紙RBOTの減少傾向から油の余寿命を求めた結果、本試料は直近の更油から起算して稼働日数が年月まで使用可能であることが分かります。
報告№103-0236 | 分析№103-02256 | 103-02256 | フェログラフィーの結果、前回と同じく転がり疲れにより転動面から発生した粒子が観察されました。これらの粒子は、ボールネジ転動面から疲労剥離により発生したものと考えられます。疲労摩耗粒子が多く観察されており、メネジ軌道面にマイクロフレーキングが発生していると考えられます。前回に比較してマイクロフレーキングの粒子サイズが大きくなっていることから、メネジ軌道面での摩耗が進行しつつあることが懸念されます。念のため、ヶ月後に再度分析を実施されることを推奨します。尚、報告書の管理表中に示しているSOAP／D-SOAPの結果、及び、異常摩耗の早期発見パラメータであるIs値は、グリース潤滑の場合、摩耗粒子がグリース中に均一に分散しているとは考え難いため、測定値が大きく変動することが予想されますので参考値としてお考え下さい。
報告№101-4018 | 分析№101-02503 | 101-02503 | 分析の結果、重量汚染度を除く項目は良好でした。計数汚染度はNAS級と比較的清浄であるにもかかわらず、重量汚染度がmg/mlと当社推奨の管理限界値を超えていました。D－SOAPの結果、油に添加剤として含まれている亜鉛がppm検出されていることから、汚染の要因は、この亜鉛が析出し、スラッジとなったものと考えられました。このスラッジは、バルブ類の動作障害やストレーナを目詰まりさせる等の障害の原因となりますので、除去する必要があります。除去方法は当社製清浄分散剤の投与と濾過が有効です。尚、参考に使用油を使用してTS－を％混合し、効果を確認しました。その結果、下表に示す通りTS－により％のスラッジが除去でき、更に濾過を実施することで系内を清浄にできます。
報告№109-09136 報告№111-00114 | 分析№109-001160 分析№111-000600 | 111-000600 | 潤滑油は継続使用可能な状態にあると判断します。を示す粘度、全酸価、IR、RBOTの各データは良好でした。尚、別紙RBOTの減少傾向から油の余寿命を求めた結果、本試料は直近の更油から起算して稼働日数が年月まで使用可能であることが分かります。水分は良好でした。
報告№109-09094 報告№110-00147 | 分析№109-000940 分析№110-000596 | 110-000596 | 有機物・有機化合物試験で検出されたピークには新グリースと異なるピークが検出されました。結論IRの結果で新油と異なるピークが確認されたことから、グリース名が違うか、或いは、異種グリースが混入した可能性が考えられますので、確認する必要があります。≪状態監視とパラメータ≫分析の目的および各分析のパラメータは以下の通りです。特性低下目的：グリースの分析結果から、グリースの物理的性状や劣化傾向などを確認する。全酸価JISK赤外線吸収スペクトルJISKちょう度JISK滴点JISK摩耗目的：グリース中の摩耗粒子を分析する事により、回転・摺動部の潤滑状態、摩耗劣化の程度、余寿命などを解析する。摩耗診断電子顕微鏡観察JISKX線マイクロアナリシス油中金属濃度）JISK≪分析結果≫特性低下全酸価：良好全酸価.mgKOH/gは新油値の.mgKOH/g以内にあることから問題は無いと判断します。赤外線吸収スペクトル：良好ちょう度：良好ちょう度値はと当社推奨の管理限界値であるから以内に留まっています。滴点：良好滴点はと当社推奨の管理限界値であるから以内に留まっています。摩耗摩耗診断電子顕微鏡観察・X線マイクロアナリシス：今回は実施していません。油中金属濃度：今回は実施していません。
報告№108-0030 報告№108-0030 | 分析№108-00145 分析№108-00148 | 108-00148 | 、軸受の潤滑状態を確認する。今回の採油は、対象設備の停止中に排油口から実施しているため、油循環中に採油した場合に比較し、油中粒子の沈降の影響を受け、分析データが高濃度に出る可能性があります。今回の分析は以上のことを踏まえて結果を検討しました。分析の結果、異常摩耗の早期発見パラメータであるフェログラフィーのIs値がやや高いの乗となっていました。摩耗粒子の形態観察の結果、金属接触が厳しい場合に発生するシビア粒子、外部から混入したと思われる鉄錆、砂等が多く観察されました。更にD－SOAPで鉄検出されたことから、Is値が高い要因は、摩耗と採油の影響によるものと考えられました。今回の採油は対象設備の停止中に排油口から採油を実施しているため、これらの異物は、排油口配管内部に残留していた汚染物が検出された可能性が高いと思われます。但し、観察された摩耗粒子は、潤滑状態が厳しい場合に発生する摩耗粒子がやや多く観察され、今後更に摩耗が進行することが懸念されるため、運転再開後ヶ月以内に再度分析を実施し、潤滑状態を確認することを推奨します。一方、を示すIRは良好の範囲にあることから、この油は継続使用可能と判断します。尚、上述しましたように、今回の採油は停止中の採油であるため、運転中の採油に比較して染度は高目に出ている可能性があります。次回採油のタイミングは、粒子の沈降の影響を極力抑え、油中粒子が均一な分散状態に近い状態で採油が実施できるように、対象設備の運転中、または停止直後に採油を実施されることを推奨します。
報告№108-0411 報告№110-00508 | 分析№108-02744 分析№110-002312 | 110-002312 | Iカップリング発光分光分析供試グリースをSOAP／D－SOAPで分析した結果、検出された金属元素は、鉄、銅、ニッケル、錫、リン、亜鉛、カルシウム、アルミニウム、ナトリウム、マグネシウムでした。これらの検出された金属元素から発生箇所を推定すると鉄、銅、ニッケル、錫、亜鉛・軸受等リン・グリース添加剤カルシウム、ナトリウム、アルミニウム、マグネシウム・増ちょう剤であると思われます。このうち、機械部品が摩耗したと思われる元素はのグループです。フェログラフィー観察された粒子の多くは、潤滑状態が正常なマイルド摩耗で発生する摩耗粒子でした。軸受は継続使用可能な状態にあると判断します。
報告№109-09136 報告№113-00211 | 分析№109-001160 分析№113-000819 | 113-000819_date130912 | 潤滑油の劣化はないものの、油中の汚染度がやや高い値でした。採油条件の影響で値が高くなっていると考えられますが、異物の影響で将来的に摩耗が進行する懸念がありますので、に示す対策を推奨します。軸受は継続使用可能な状態にあると判断します。但し、観察された摩耗粒子には局部的な油膜破断により発生するシビア粒子が比較的多く認められていることから、更油しただけでは油膜破断の要因が残ります。そのため、定期的な分析により今後の摩耗進行の有無を確認することを推奨します。定期的な分析摩耗粒子の形態観察で、凝着摩耗、切削摩耗、疲労摩耗が観察されたことから、今後の摩耗進行を監視するため、定期的に分析を実施することを推奨します。シリコン系のグリースや添加剤の確認シリコン系の添加剤やグリースを使用している箇所があるかについてご確認下さい。詳細はを参照下さい。最適な採油方法本試料油は、機器停止中に軸受箱排油口から採油されているため、分析データが高濃度に出ていると推定されます。正確なデータによる診断を行うためにも、今後の採油は、極力運転中もしくは停止直後の油槽中層部から実施されることを推奨します。はフェログラフィーおよびSOAP／D-SOAPの結果から総合的に判断した結果、継続使用は可能ですが、今後の機器の機能を確認するためにも傾向管理が有用と考えます。フェログラフィー【定量分析：Is値】Is値は異常摩耗の早期発見パラメータのつで、摩耗程度を定量化するために用います。今回のIs値はの乗と、やや高い値でした。フェログラフィー【定性分析：摩耗粒子および摩耗形態観察】分析結果から観察された代表的な粒子は、以下の通りでした。切削粒子・異物や金属表面の微小突起による切削摩耗により発生。シビア粒子・潤滑状態がやや厳しい凝着摩耗により発生。金属潤滑部が局部的に油膜切れを起していると考えられます。疲労摩耗粒子・繰返し応力を受けて発生。フリクションポリマ・局部的に高圧・高温となる場合に発生。観察された摩耗粒子の中でも切削粒子、シビア粒子は、将来的な摩耗の進行に繋がる可能性を示唆しているため、傾向監視が必要と思われます。摩耗形態の中でも切削摩耗は摩耗進行速度が速く、転がり軸受でこの摩耗形態が発生した場合には寿命が分の程度に低下することも知られており、切削摩耗により生じた軌道面の損傷が起点となって転がり軸受の寿命となるフレーキングに進展することから傾向監視による経過監視が必要です。切削摩耗の発生原因となる混入異物が残留している場合、この異物により切削摩耗が継続して発生する可能性があります。シビア粒子は凝着摩耗に分類されます。この摩耗粒子は、軸受軌道面で凝着、破断を繰り返し、この過程で生じる移着粒子が成長して摩耗粒子となります。そのため、軸受軌道面では局部的に油膜切れが発生していることを示しています。この状態が継続した場合、摩耗粒子のサイズは徐々に大型化していき、設備の損傷に至る場合がありますので、傾向監視が必要です。Iカップリング発光分光分析【SOAP／D-SOAP】検出された金属元素から発生箇所を推定すると、以下の通りでした。鉄、鉛、亜鉛・軸受等カルシウム、アルミニウム、ケイ素、ナトリウム・外部混入異物ケイ素の検出ケイ素がppm検出されました。一般に、潤滑油中からケイ素が検出された場合の原因として、油の消泡剤として使用されるシリコン系の添加剤が検出されるフェログラフィーおよびフィルタ表面の異物観察で砂が多く観察され、これが検出されるシリコングリースをシール部に塗布している場合、このシリコングリースが潤滑油に混入して検出されるなどが挙げられますが、今回検出が比較的高濃度であることからの可能性が考えられます。については、分析結果では確認することが出来ませんので、これに関する情報があれば提供をお願いします。計数汚染度はNAS級と当社推奨の管理限界値以下であるものの、やや高い値でした。フィルタ表面の異物観察で金属片、鉄錆、砂等が観察されたことから、汚染度が高い要因は、摩耗と外部混入異物の影響と思われます。粘度、水分、全酸価、IR、RBOTの各データは、良好でした。尚、別紙RBOTの減少傾向から油の余寿命を求めた結果、本試料油は直近の更油から起算して年月まで使用可能であることが分かります。
報告№108-5071 報告№111-00280 | 分析№108-02721 分析№111-001340 | 111-001340 | 潤滑油は継続使用可能な状態にあると判断します。但し、今後は障害予防を目的に以下の対策を推奨します。消泡性能が低下した場合、ギヤ歯面での油膜形成に影響が出て摩耗の発生が進展することがあります。今後は消泡性能低下の影響により摩耗が進展する可能性がありますので、フェログラフィーおよびSOAP-Tを追加することを推奨します。泡立ち試験の結果は、-と新油値が-であるのに比較して高い値となっていたことから、消泡性能が低下していることが分かりました。今後の使用状況によっては油の酸化劣化が進行したり、ギヤ歯面およびベアリング軌道面で油膜切れが発生したりする場合があるため、消泡剤の添加による消泡性能の改善など何らかの対応が必要になると思われます。分析結果泡立ち試験の結果、消泡性能が低下していることが確認されました。粘度粘度は.mm/sと新油値mm/sに比較して、粘度変化率は+％で、当社推奨の管理限界値である±％以内にあり、良好と判断します。泡立ち試験泡立ち試験は-と新油に比較して高い値でした。水分はppmと当社推奨の管理限界値の以下であり、良好と判断します。全酸価全酸価は.mgKOH/gと新油値.mgKOH/gに比較して高いものの、IRの結果で油劣化の兆候を示すカルボン酸の吸収が確認されていないことから、良好と判断します。
報告№103-6096 | 分析№103-01871 | 103-01871 | 精点Aを実施した結果、計数汚染度がNAS級と前回のNAS級に比較してランク上昇していました。油槽に設置されている濾過機の濾過効率に変化がなければ、摩耗は安定していると判断できますが、今回は静電浄油機の濾過効率を評価するための採油を実施していないため、摩耗の進行状況については判断できませんでした。摩耗状況の進行を知るためには、正確な濾過効率を元に摩耗の進行状況を確認されることが必要ですので、次回分析時には静電浄油機の入口と出口から採油を実施する必要があります。尚、及びを示す粘度、水分、全酸価、IR、RBOT、計数汚染度、重量汚染度の各データは良好な状態を示しており、この油は継続使用可能と判断します。又、採油を主機停止中に実施しているため、油循環中の採油に比較して油中粒子が沈降して低濃度になっている部分を採油していると考えられます。したがって、油が循環している状態で採油を実施した場合に比較して、分析データが低くなり、異常な状態を見落としてしまう可能性がありますので、今後の採油は、停止直後、或いは、油循環中に採油を実施されることを推奨します。
報告№104-0115 報告№104-0115 | 分析№104-00897 分析№104-00897 | 104-00897 | 分析の結果、軸受軌道面にマイクロフレーキングが発生していると考えられます。但し、本試料油はヶ月前に更油を実施しており、更油前の摩耗粒子の発生状況が確認出来ないため断定できないものの、フレーキングの進展段階にあることが懸念されました。したがって、なるべく早い時期に再度分析を実施し、摩耗の進行状況を確認する必要があります。運転時間時間経過した後、早い時期に再分析を実施することを推奨します。このことは、SOAP／D-SOAPで軸受の摩耗により発生する鉄が検出され、異常摩耗の早期発見パラメータであるフェログラフィーのIs値がの乗とやや高く摩耗粒子形態観察の結果から、軸受軌道面の疲労摩耗により発生した摩耗粒子が観察されたことから判断しました。計数汚染度が管理限界値を超えていました。計数汚染度は当社推奨の管理限界値を超えていました。計数汚染度はNAS級以上と当社推奨の管理限界値を超え、若干汚染されていました。重量汚染度はmg/mlでした。重量汚染度はmg/mlでした。機器の潤滑状態フェログラフィーの結果、軸受軌道面にマイクロフレーキングが発生していると考えられます。今後更に摩耗が進行し、軸受の寿命の指標とされるフレーキングに進展することが懸念されるため、運転時間時間経過後に再度分析を実施し、摩耗の進行状況を確認されることを推奨します。SOAPは良好と判断します。SOAPの結果、軸受軌道面の摩耗により発生した鉄が多く検出されました。D－SOAPの結果、鉄が多く検出されました。D－SOAPの結果、摩耗により発生する鉄が検出されました。フェログラフィーの結果、軸受軌道面にマイクロフレーキングが発生していると考えられます。フェログラフィーの結果、軸受軌道面にマイクロフレーキングが発生していると考えられます。
報告№106-0467 報告№106-0482 | 分析№106-02677 分析№106-02777 | 106-02777 | 本トライボ診断は、油の性状・汚染度・摩耗状態を評価し、更油の判断および、潤滑状態を明らかにすることにより、非常用ディーゼル発電機の保守に寄与する。トライボ診断の結果、前回と同じくシリンダ、ピストンリング等の摩耗、銅、鉛を使用した箇所の溶出・摩耗が確認されたものの、いずれも軽微であり、SOAP／D－SOAPの鉄濃度が減少傾向にあることから、摩耗は安定していると判断します。尚、重量汚染度が.mg/mlと前回のmg/mlから.倍に増加しています。これは、SOAP/D-SOAPの各データに増加傾向が見られないこと、および光学顕微鏡写真の結果からすすの発生によるものと思われます。現在のところ、摩耗への影響はほとんどないと思われますが、今後すすやスラッジなどの異物が摺動面に噛み込み摩耗が進行する場合があるため、ヶ月後に再度分析を実施し、摩耗の進行状況を確認されることを推奨します。尚、を示す粘度、全酸価、全塩基価の各データは新油データを基準として評価しています。今回は、新油データがなく評価ができなかったため、現在充填用に使用している新油を分析し、そのデータを基準に管理されることを併せて推奨します。
報告№105-0420 報告№107-0445 | 分析№105-02774 分析№107-02571 | 107-02571 | 分析の結果、計数汚染度がNAS級とやや高い値でした。異常摩耗の早期発見パラメータであるフェログラフィーのIs値がの乗と高く、摩耗粒子の形態観察で異物の噛み込みにより発生する切削粒子がやや多く観察されたことから、摩耗形態は切削摩耗であり、汚染度が高い要因は、摩耗であることが確認されました。切削摩耗は、異物が混入していない状態に比較して摩耗進行速度が速く注意が必要です。今後異物の噛み込みによる傷が起点となって、転がり軸受の寿命の指標となるフレーキングに進展することが懸念されるため、ヶ月以内に再度分析を実施し、摩耗の進行状況を確認することを推奨します。これらのことは、計数汚染度がNAS級とやや高いこと異常摩耗の早期発見パラメータであるフェログラフィーのIs値がの乗と高く、摩耗粒子形態観察の結果、異物の噛み込みにより発生する切削粒子がやや多く観察されたことD－SOAPの結果、鉄が検出されたこと以上のことから判断しました。
報告№106-4577 報告№106-0432 | 分析№106-02445 分析№106-02467 | 106-02467 | 目的トライボ診断を実施し、、汚染度、軸受およびギヤの潤滑状態を確認する。考察分析の結果、摩耗粒子形態観察でμm以下のマイルドな摩耗状態で発生する摩耗粒子が多く観察されたことから、現在のところ、転がり軸受およびギヤの潤滑状態は良好であり、潤滑油も継続使用可能と判断します。尚、油の劣化を評価するために実施した全酸価は、新油データと比較して良否を判断しますが、今回は新油データがないため評価することが出来ませんでした。正確に評価し良否を判断するには、現在充填用に使用している新油を分析し、そのデータを基準に管理されることを推奨します。これらのことは、異常摩耗の早期発見パラメータであるフェログラフィーのIs値がと良好の範囲にあり、摩耗粒子形態観察の結果、μm以下のマイルドな摩耗粒子が多く観察されたこと計数汚染度がNAS級と清浄であることを示す粘度、水分、IRの各データが良好であること以上のことから判断しました。トライボ診断では、バックラッシの増加量を分析結果から計算できますので、構造が確認できる図面、ギヤの形式、歯形、モジュール、歯数、回転数、増速比、歯幅をお知らせ下さい。計算結果をご報告いたします。
報告№109-09136 | 分析№109-001160 | 113-002619 | 潤滑油は水分が非常に高いことから、水分の影響による腐食摩耗の発生や、軸受寿命の低下が懸念されます。対象設備は継続使用可能な状態にあると判断しますが、今後の摩耗推移を確認するためにも傾向監視を継続することが有効です。至急更油水分の影響により金属表面で腐食摩耗が発生し、発生した鉄錆等の粒子が潤滑部に噛み込み、摩耗が進行することが懸念されます。また、減速機には転がり軸受が使用されている場合があり、転がり軸受の潤滑油に水分が以上混入すると、軸受寿命は低下することが弊社の研究で分かっています。また、一般的にも、水分がを超えると軸受定格寿命が極端に低下するとされており、今回水分がppmと非常に高いことから、更油を至急実施することを推奨します。また、水分の混入経路を特定しなければ、再び水分の混入が継続する可能性がありますので、水分の混入経路を特定されることを併せて推奨します。定期的な分析今後の凝着摩耗の推移を監視するため、定期的な分析実施を推奨します。新油の分析粘度、酸価は、油の性能を評価するパラメータの一種です。油の性能低下は、新油との比較が必要なことから、使用油の油名確認および未使用油の分析による比較評価を推奨します。異常摩耗の早期発見のパラメータであるIs値は、前回のレベルからレベルに上昇し、やや高い値でした。また、潤滑部の摩耗が認められたため、定期的に潤滑油分析を実施し、摩耗推移を監視することが有用と考えます。フェログラフィーで比較的多く観察された粒子は、以下の通りです。正常な摩耗粒子・潤滑状態が正常なマイルド摩耗により発生。シビア粒子・潤滑状態がやや厳しい凝着摩耗により発生。極微小領域で油膜切れが発生したことを示します。鉄錆等・外部から混入したと考えられます。シビア粒子は、摩擦面が将来的に異常摩耗へ進展する可能性を示唆しているため、傾向監視が有用と思われます。詳細は、別紙傾向監視が必要な摩耗粒子をご覧ください。SOAP-Tで前回に比較して鉄がppmからppmに増加していました。ギヤや転がり軸受の成分に含まれるクロムがと低濃度であることから、摩耗により発生した可能性は低いと思われますが、油中の鉄系粒子が潤滑部に噛み込む事で摩耗が進行する可能性がありますので、摩耗推移の確認をすることが重要です。また、銅が比較的高い値で検出されたことから、銅を使用した箇所の摩耗・溶出が発生している可能性があります。計数汚染度は前回同様、NAS級を上回っており、当社推奨の管理限界値を超えていました。今後、油中の汚染物が潤滑部に噛み込むことによる摩耗の進行が懸念されます。粘度粘度はmm/sでした。前回同様にISOVG規格内にありますが、新油との比較による評価を推奨します。水分は前回に比較してppmからppmに増加していました。水分の影響により金属表面で腐食摩耗が発生し、発生した鉄錆等の粒子が潤滑部に噛み込み、摩耗が進行することが懸念されます。また、転がり軸受の潤滑油に水分が混入した場合、軸受寿命は低下することが分かっていることから、当該設備が転がり軸受を使用している場合、更油或いは水分除去を至急実施することが必要です。酸価は.mgKOH/gでした。前回の.mgKOH/gに比較して若干上昇していました。新油との比較による評価が必要です。
報告№107-0482 | 分析№107-02870 | 107-02870 | トライボ診断により、機器軸受の潤滑状態、潤滑油の劣化状態を診断する。分析の結果、軸受は継続使用可能と判断します。但し、観察された摩耗粒子には、局部的な油膜切れにより発生したシビア粒子が観察されていることから、この影響で摩耗が進行する場合があります。現在、継続使用可能な状況にありますが、年に度、定期的にトライボ診断を実施し、摩耗の進行速度を監視することを推奨します。このことは、前回に比較して計数汚染度がNAS級からNAS級にランク減少し、清浄であることD－SOAPで転がり軸受の摩耗により発生する鉄が検出されたものの、微量であること異常摩耗の早期発見パラメータであるフェログラフィーのIs値がの乗と良好の範囲にあるものの、局部的な油膜切れにより発生したシビア粒子が観察されたこと以上のことから判断しました。尚、を示す全酸価、IRの各データは良好の範囲にあることから、この油は継続使用可能と判断します。
報告№109-09069 報告№109-09069 | 分析№109-000674 分析№109-000674 | 109-000674 | 今回の採油は、主機停止中にドレンバルブから実施しているため、別紙油中粒子の沈降の影響に示すように、沈降の影響を受けて分析データが高濃度に出る可能性があります。今回の分析は、以上のことを踏まえて結果を検討します。分析の結果、ギヤ歯面などの潤滑部で発生している摩耗形態は、切削摩耗、凝着摩耗、疲労摩耗の混在であり、前回分析と同様でした。油中金属濃度の鉄および鉛濃度が僅かに増加していますが、これは、ギヤ歯面や鉛を使用した箇所の摩耗が発生している可能性がありますが、異常摩耗の早期発見パラメータであるIs値が良好な範囲にあることから、現在のところ潤滑状態は良好と判断します。摩耗形態の中で特に切削摩耗は、異物が混入していない状態に比較して摩耗進行速度が速く注意が必要で、比較的早い時期にフレーキングに進展する場合も考えられますので、定期的に分析により摩耗の進行速度を確認されることを推奨します。一方、である粘度、水分、全酸価、IRの各データは良好の範囲にあることから、この油は継続使用可能と判断します。これらのことは、異常摩耗の早期発見パラメータであるフェログラフィーのIs値がの乗と良好の範囲にあるものの、摩耗粒子の形態観察の結果、異物の噛み込みなどで発生する切削粒子、金属接触が厳しい場合に発生するシビア粒子、疲労摩耗粒子がやや多く観察されたことD－SOAPの結果、鉄が僅かに増加したことである粘度、水分、全酸価、IRの各データが良好の範囲にあること以上のことから判断しています。尚、トライボ診断では、バックラッシの増加量を分析結果から計算できますので、構造が確認できる図面、ギヤの形式、歯形、モジュール、歯数、入力側の回転数、増速比、歯幅をお知らせ下さい。計算結果をご報告いたします。
報告№108-6005 報告№108-0034 | 分析№108-00106 分析№108-00171 | 108-00171 | 、汚染度、軸受の潤滑状態を確認する。今回の採油は、対象設備の停止中に排油口から実施しているため、油循環中に採油した場合に比較し、油中粒子の沈降の影響を受け、分析データが高濃度に出る可能性があります。今回の分析は以上のことを踏まえて結果を検討しました。分析の結果、計数汚染度は、NAS級と当社推奨の管理限界値に到達し、また、異常摩耗の早期発見パラメータであるフェログラフィーのIs値がやや高いの乗となっていました。摩耗粒子の形態観察の結果、金属接触が厳しい場合に発生するシビア粒子が観察され、更に鉄錆、樹脂等も多く観察されました。フィルタ写真でも鉄錆、樹脂等の外部混入物が多く観察されたことから、汚染度が高くなっている原因は、摩耗と採油の影響と考えられました。今回の採油は対象設備の停止中に排油口から採油を実施しているため、これらの異物は、排油口配管内部に残留していた汚染物が検出された可能性が高いと思われます。観察された摩耗粒子は、潤滑状態が厳しい場合に発生する摩耗粒子が多く、今後更に摩耗が進行することが懸念されるため、運転再開後ヶ月以内に再度分析を実施し、潤滑状態を確認することを推奨します。尚、上述しましたように、今回の採油は停止中の採油であるため、循環中の採油に比較してデータが高目に出る可能性があります。これは、運転中の採油であったなら今回データより低い値になることが考えられます。次回採油は、粒子の沈降の影響を極力抑え、油中粒子が均一な分散状態に近い状態で採油が実施できるように、対象設備の運転中、または停止直後に採油を実施されることを推奨します。
報告№109-09136 報告№110-00685 | 分析№109-001160 分析№110-003193 | 110-003193 | 金属元素と濃度の分析は、試料油を以上の高温で発光させ、その光を分光器で分光し、分光によって得られた光の強度と金属固有の波長とから元素を特定するIカップリング発光分光分析法）を用います。また摩耗状態は、SOAPにより求めた金属成分と濃度にフェログラフィー法による摩耗粒子分析とを加味して総合的に評価しますが、摩擦面の摩耗機構と摩耗状態の判断は摩耗粒子の形態と、異常摩耗の早期発見パラメータであるIs値により判断します。Iカップリング発光分光分析供試のギヤ油を分析した結果、検出された金属元素は、油中金属濃度の結果表に示すように、鉄、錫、リン、亜鉛、カルシウム、ケイ素、ナトリウム、ホウ素が検出されました。これらの検出された金属元素から発生箇所を推定すると鉄、錫・軸受等リン・オイル添加剤亜鉛、カルシウム、ケイ素、ナトリウムホウ素・外部混入異物であると思われます。このうち、機械部品が摩耗したと思われる元素はのグループです。フェログラフィー異常摩耗の早期発見パラメータとして摩耗粒子を定量化して評価するフェログラフィーのIs値は、潤滑状態がやや厳しいの乗でした。摩耗粒子の形態で比較的多く観察された粒子は、潤滑状態が正常な場合に発生する摩耗粒子、外部から混入したと思われる砂、樹脂等でした。このような摩耗粒子が観察された場合には、潤滑部では正常なマイルド摩耗が発生していることが分かります。粘度、水分、全酸価、IRの各データは良好でした。軸受および潤滑油は継続使用可能な状態にあると判断します。
報告№108-0250 報告№108-0250 | 分析№108-01817 分析№108-01820 | 108-01820 | 、汚染度、軸受の潤滑状態を確認する。分析の結果、異常摩耗の早期発見パラメータであるフェログラフィーのIs値が高いの乗となっていました。摩耗粒子の形態観察で異物の噛み込みにより発生する切削粒子、外部から混入したと思われる鉄錆、砂等がやや多く観察されたことから、Is値が高い要因は、摩耗と外部から混入した異物によるものと考えられました。今回の採油は対象設備の潤滑油を全て採取しており、油槽底部などに沈降していた汚染物が検出された可能性が高いと思われますが、観察された摩耗粒子から判る摩耗形態は切削摩耗であり、異物が混入していない状態に比較して、摩耗進行速度が速く注意が必要です。今後、更に摩耗が進行することが懸念されるため、運転再開後ヶ月以内に再度分析を実施し、摩耗の進行状況を確認されることを推奨します。一方、を示す粘度、水分、全酸価、IRの各データは良好の範囲にあることから、この油は継続使用可能と判断します。尚、上述しましたように、今回の採油は停止中の採油であるため、運転中の採油に比較して汚染度は高目に出ている可能性があります。採油は、粒子の沈降の影響を少なくすることが重要であり、そのため油中粒子が均一な分散状態で実施されることを併せて推奨します。
報告№109-09136 報告№111-00411 | 分析№109-001160 分析№111-001945 | 111-001945 | 更油からの使用時間をもとに潤滑油の余寿命を評価したところ、潤滑油は次回定検まで使用可能と判断できました。次回定検時に更油を実施しない場合は、酸化安定度を知るための分析を実施し、余寿命を確認することを推奨します。酸化安定度はminであり、当社推奨の管理限界値のmin以上であることから、良好と判断します。
報告№109-09136 報告№111-00769 | 分析№109-001160 分析№111-003866 | 111-003866 | 潤滑油および対象設備は継続使用可能な状態にあると判断します。但し、今後も摩耗の進行を傾向監視するため、以下の対策を推奨します。定期的な分析切削摩耗の進行を監視するため、定期的に分析を実施し、摩耗の進行状況を確認することを推奨します。再分析の時期を理論的に求めたところ、最短で約時間となります。この時間は、油中汚染物が均一になるために必要とする時間であり、この時間以上の時間を経過すれば、油が入れ替わっていても再分析の結果から状態の傾向を確認することが可能となります。フェログラフィーIs値は異常摩耗の早期発見パラメータのつで、摩耗粒子を定量化するために用います。今回のIs値はのマイナス乗であり、潤滑状態は正常と判断できます。摩耗粒子の形態で比較的多く観察された粒子は、潤滑状態が正常な場合に発生する摩耗粒子異物の噛み込みにより発生する切削粒子でした。これらの摩耗粒子が観察された場合、潤滑部で発生している摩耗形態は、正常なマイルド摩耗異物による切削摩耗であることが分かります。切削摩耗は、他の摩耗形態に比較して摩耗進行速度が速く注意が必要で、定期的なトライボ診断による状態監視が必要と考えます。切削摩耗の原因となる混入異物が残留している場合、この異物により切削摩耗が継続して発生する可能性があります。Iカップリング発光分光分析供試の潤滑油を分析した結果、検出された金属元素は、SOAPの結果表に示すように、リンが検出されました。これらの検出された金属元素から発生箇所を推定するとリン・オイル添加剤であると思われます。計数汚染度、重量汚染度は共に良好でした。粘度、全酸価、IR、RBOTの各データは良好でした。尚、RBOTは、新油値に比較して大きな値であり減少傾向は確認されませんでした。このことから、酸化防止剤の消耗は確認されず、この油は継続使用可能な状態にあると判断できました。
報告№108-6506 報告№108-6506 | 分析№108-00186 分析№108-00186 | 108-00186 | 分析の結果、～μmサイズの疲労摩耗粒子が多く観察されました。現在のところ、軸受は継続使用可能と判断しますが、今後更に摩耗が進行し、転がり軸受の寿命の指標となるフレーキングに進展することが懸念されるため、ヶ月後に再度分析を実施し、摩耗の進行状況を確認することを推奨します。これらのことは、異常摩耗の早期発見パラメータであるフェログラフィーのIs値がの乗と高く、摩耗粒子の形態観察の結果、～μmサイズの疲労摩耗粒子が多く観察されたことSOAP／D－SOAPの結果、鉄が検出されたこと以上のことから判断しました。≪潤滑油の変色原因≫潤滑油が変色する原因は以下のつが考えられます。摩耗粒子の増加油の劣化汚染粒子の混入これらの推定される原因を分析結果から確認しました。その結果、およびは確認されず、摩耗粒子の形態観察で疲労摩耗粒子、局部的に高圧・高温となる場合に発生するフリクションポリマが多く観察されたことから、潤滑油が変色した原因は、摩耗粒子の増加によるものと考えられました。は良好と判断します。粘度は良好と判断します。粘度は.mm/sと新油値mm/sに比較して、粘度変化率は+.％で、当社推奨の管理限界値である±％以内にあり、良好と判断します。水分は良好と判断します。水分はと当社推奨の管理限界値の以下であり、良好と判断します。全酸価は良好と判断します。全酸価は.mgKOH/gと新油値.mgKOH/gに比較してやや高い値であるものの、IRの結果で油劣化の兆候を示すカルボン酸の吸収が確認されていないことから、良好と判断します。IRの結果、良好と判断します。IRの結果、油劣化の兆候を示すカルボン酸の吸収が確認されていないことから、良好と判断します。RBOTの結果、良好と判断します。RBOTはminと当社推奨の管理限界値のmin以上あり、良好と判断します。計数汚染度はやや高い値でした。計数汚染度はやや高い値でした。計数汚染度はNAS級と当社推奨の管理限界値のNAS級以内にあるものの、やや高い値でした。重量汚染度はmg/mlでした。重量汚染度はmg/mlでした。機器の潤滑状態摩耗粒子の形態観察の結果、～μmサイズの疲労摩耗粒子が多く観察されました。SOAPの結果、鉄が検出されました。SOAPの結果、摩耗により発生した鉄、ニッケル、油の添加剤成分であるリン、ケイ素が検出されました。D－SOAPの結果、鉄が検出されました。D－SOAPの結果、摩耗により発生した鉄、銅、外部から混入したと思われるカルシウム、ナトリウムが検出されました。フェログラフィーの結果、～μmサイズの疲労摩耗粒子が多く観察されました。異常摩耗の早期発見パラメータであるフェログラフィーのIs値がの乗と高く、摩耗粒子の形態観察の結果、～μmサイズの疲労摩耗粒子が多く観察されました。
報告№109-09007 報告№109-09007 既報では、軸受の交換を推奨した４号ロール№３のＩｓ値は１０の８乗でしたが、本軸受はこの値に比較して７桁低い１０の１乗であり、軸受としては継続使用可能な範囲にあると考えられます。 | 分析№109-000320 分析№109-000320 | 109-000320 | トライボ診断を実施し、、汚染度、潤滑状態を確認する。採油について今回の採油は、機器停止中にドレンプラグから実施しているため、油循環中に採油した場合に比較し、油中粒子の沈降の影響を受け、分析データが低濃度に出る可能性があります。粒子の沈降は、採油時の油温や粒子サイズにより相違があります。例えば、μmの鉄系摩耗粒子であれば、油温がで時間にcm、時間でcm程度となります。このように、油温とサイズにより沈降速度は変化しますので、採油は極力この影響を少なくして実施することが重要で、油中粒子が均一な分散状態で実施するのが最良です。可能であれば、採油直前に潤滑油を撹拌されることを推奨します。今回の分析は以上のことを踏まえて結果を検討します。軸受の潤滑状態分析の結果、観察された摩耗粒子の多くは、フレッティングにより発生する赤錆でした。これらの摩耗粒子を異常摩耗の早期発見パラメータのIs値として数値化して求めたところ、の乗とやや高いことが分かりました。但し、フレッティングにより発生した赤錆がやや多く観察されており、今後、これらの赤錆が軸受軌道面に噛み込み、転がり軸受の寿命の指標となるフレーキングに進展することが懸念されるため、定期的に分析を実施し、摩耗の進行状態を監視しながら、使用されることを推奨します。尚、他社のミルロールで実施した、傾向監視による予防保全の好事例を添付しますので、参考にして下さい。を示す粘度、水分、全酸価、IRの各データは良好であることから、この油は継続使用可能と判断します。計数汚染度がNAS級と当社推奨の管理限界値内にあり、重量汚染度がmg/mlと汚染されています。
報告№103-6154 | 分析№103-03003 | 103-03003 | オーバーホール後回目の初期試験を実施した結果、摩耗粒子形態観察で、μmサイズのシビア粒子が観察されました。観察されたシビア粒子は、視野に個と少ないため現状の潤滑状態は正常と判断しますが、シビア粒子は金属接触を伴う混合潤滑で発生するため、今後も監視が必要です。混合潤滑状態が進行することも懸念されるため、ヶ月後に精点Bを実施し、汚染状況及び摩耗の進行状況を確認されることを推奨します。これらのことは、異常摩耗の早期発見パラメータであるフェログラフィーのIs値が、.と良好の範囲にあるものの、摩耗粒子の形態観察の結果、金属接触が厳しい場合に発生するμmサイズのシビア粒子が観察されたこと以上のことから判断しました。
報告№108-0135 報告№108-0135 | 分析№108-00823 分析№108-00823 | 108-00823 | トライボ診断の結果、泡立ち試験を除く項目は良好でした。泡立ち試験の結果は、-と新油値の-に比較して高い値でした。消泡性能が低下していることが確認されたことから、今後の使用時間によっては、油の酸化劣化が進行したり、ギヤ歯面およびベアリング軌道面で油膜切れが発生したりする場合があるため、消泡剤の添加による消泡性能の改善が必要になると思われます。一方、摩耗粒子の形態観察でμm以下の小さな摩耗粒子が観察され、潤滑状態指数はの乗と濾過設備のない機器であれば、正常な潤滑状態にあると判断できる状況でした。但し、ギヤボックスの油系統にはインラインフィルタとオフラインフィルタがあり、μmサイズ以上の粒子の大部分は捕捉され、異常な摩耗状態が発生したとしても正常な潤滑状態にあると誤認してしまう可能性があります。フィルタの捕捉の影響による誤認を避けるため、今後の診断に当たっては、これまでの採油箇所に加え、インラインフィルタやオフラインフィルタの捕捉物も分析し、その結果から潤滑状態を評価することを推奨します。尚、フィルタ捕捉物の分析を実施する際には、フィルタ流量、フィルタ使用時間などの追加情報が必要です。是非ご提供下さい。泡立ち試験の結果、消泡性能が低下していることが確認されました。粘度は良好。粘度は.mm/sと新油値mm/sに比較して、粘度変化率は+％で、当社推奨の管理限界値である±％以内にあり、良好と判断する。粘度はmm/sでした。粘度はmm/sでした。粘度指数はでした。粘度指数はでした。泡立ち試験は-でした。泡立ち試験は-と新油に比較して高い値でした。消泡性能が低下していることが確認されました。水分は良好。水分はppmと当社推奨の管理限界値の以下であり、良好と判断します。全酸価は良好。全酸価は.mgKOH/gと新油値.mgKOH/g以内であり、良好と判断します。機器の潤滑状態精密な濾過設備がない機器であれば、潤滑状態指数は正常の範囲にあると判断します。潤滑状態指数は正常の範囲にあると判断します。異常摩耗の早期発見パラメータである潤滑状態指数がの乗と、精密な濾過設備がない機器であれば、潤滑状態指数は正常の範囲にあると判断します。
報告№107-0366 報告№111-00113 | 分析№107-01900 分析№111-000592 | 111-000592 | 濾過前の試料油を分析した結果、D－SOAPで鉄がppm、メタルの主成分である錫がSOAPでppm、D－SOAPでppm検出されました。観察された摩耗粒子は、局部的な油膜切れにより発生するシビア粒子や、異物の噛み込みによる切削粒子でしたが、これらは若干観察された程度であり、これ以外の摩耗粒子は潤滑状態が正常な場合に発生する摩耗粒子でした。このことから、軸受摺動面は正常な状態にあると判断されます。・メタルの摩耗前回に比較してD－SOAPでメタルの主成分である鉛および錫が増加したことから、局部的にメタルの接触があったと思われます。油量リットル、メタルサイズを直径mm、メタル高さmm、累積錫濃度ppmから平均摩耗深さを計算しました。その結果、前回から今回までの間に摩耗した摩耗深さはμmとなります。・鉄を使用した箇所軸受摺動部や鉄系材料同士が接触し摩耗する箇所、主軸と軸受の摺動面に加えて、例えばラビリンス、軸受支持部などで局部的に厳しい金属接触が発生している可能性があります。今後、更に摩耗が進行することが懸念されます。摩耗粒子の形態からも摺動部の摩耗は確認されていますが、累積錫濃度から推定した摩耗深さから摩耗は進行しているものと判断できます。更油後運転を再開したら、油温の上昇などに注意を払い、週間以内にトライボ診断を実施し、摩耗の進行状況を確認することを推奨します。なお、累積錫濃度は濾過の影響を考慮して求めておりますが、当該軸受においては濾過後のデータがなく、濾過により油中粒子の％が除去できていることを仮定して累積錫濃度を計算しております。
報告№102-4538 | 分析№102-03357 | 102-03357 | 精点Aを実施した結果、軸受摺動面で厳しい金属接触が発生していることがわかりました。異常摩耗に進展する場合がありますので、可能であれば濾過を実施すると共にヶ月以内に精点Bを実施し、摩耗の進行状況を確認されることを推奨します。これらのことは、異常摩耗の早期発見パラメータであるフェログラフィーのIs値が、.と良好の範囲にあるものの、計数汚染度が、NAS級と当社推奨の管理限界値に到達しており、特に、μm以上の摩耗粒子サイズの増加傾向が大きく、異常の兆候にあると思われ摩耗粒子の形態観察の結果、異物の噛み込み、金属表面の微小突起により発生する切削粒子、金属接触が厳しい場合に発生するシビア粒子がやや多く見られたことから判断します。尚、フェログラフィーの結果、外部から混入した鉄錆、砂等の異物がやや多く見られました。これらの異物は、採油時に誤って混入した可能性がありますので、採油方法等、再度ご確認下さい。
報告№101-4008 | 分析№101-00390 | 101-00390 | は良好と判断します。粘度は良好と判断します。粘度はmm/sと新油値.mm/sに比較して、粘度変化率は-％で、当社推奨の管理目安である±％以内にあり、良好と判断します。水分は良好と判断します。水分はppmと当社推奨の管理目安の以下であり、良好と判断します。全酸価は良好と判断します。全酸価は.mgKOH/gと新油値.mgKOH/gに比較して、大きな変化はなく、良好と判断します。IRの結果、良好と判断します。IRの結果、IRチャートに示すように、油のスラッジであるカルボン酸の特徴吸収帯にピークが確認されてないことから、油は劣化していないと判断します。は良好と判断します。計数汚染度は良好と判断します。計数汚染度はNAS級と当社推奨の限界値のNAS級以内にありました。重量汚染度は良好と判断します。重量汚染度はmg/mlと当社推奨の管理目安のmg/ml以下であり、良好と判断します。機器の潤滑状態軸受の潤滑状態は正常と判断します。SOAPの結果は良好です。SOAPの結果、外部から混入したと思われるケイ素がppm、油の添加剤成分であるリンがppm、検出されました。D－SOAPの結果は良好です。D－SOAPの結果、ギヤ歯面の摩耗により発生した鉄がppm検出されました。フェログラフィーの結果は良好です。摩耗の過酷度を示すフェログラフィーのIs値がの乗と、減速機の潤滑油としては低く、且つ、正常な潤滑状態で発生するμm未満の摩耗粒子が支配的であることから、ギヤ歯面及びベアリングの潤滑状態は良好と判断します。
報告№109-09136 報告№110-00270 | 分析№109-001160 分析№110-001056 | 110-001056 | は、油の粘度、油中のスラッジの発生量を判断パラメータに、粘度、全酸価、IR、RBOTで評価します。分析の結果、油の粘性を示す粘度は、新油値の.mm/sに比較して粘度変化率が-％のmm/sとほぼ変化はなく、また油中のスラッジの発生量を示す全酸価は、新油値の.mgKOH/gに比較して大きな変化のない.mgKOH/gと劣化は確認されなかった。さらにはIRの結果でも油が劣化した場合に発生するカルボン酸の発生も確認されず、酸化防止剤の残存量を示すRBOTは、限界値minに比較して、十分に残量があるminであった以上のことから、潤滑油の劣化は確認されませんでした。潤滑油は継続使用可能な状態にあると判断します。
|  | 114-000846 | 対象設備は継続使用可能な状態にあると判断します。但し、潤滑油は水分濃度が若干高いことから、以下の対策を推奨します。部分更油による水分濃度の調整水分の影響によって、油膜の形成不良による摩耗の進行や、金属表面で腐食摩耗が発生し、発生した鉄錆等の粒子が潤滑部に噛み込み摩耗が進行することがありますので、可能であれば、部分更油などにより相対的に水分濃度を低くする方法を推奨します。
報告№107-4543 報告№107-4543 | 分析№107-02132 分析№107-02150 | 107-02150 | トライボ診断の結果、全てのデータが良好であることから、この油は継続使用可能と判断します。は良好と判断します。粘度は良好。粘度は.mm/sと新油値mm/sに比較して、粘度変化率は-％で、当社推奨の管理限界値である±％以内にあり、良好と判断します。粘度はmm/sでした。粘度はmm/sでした。粘度指数はでした。粘度指数はでした。水分は良好。水分はppmと当社推奨の管理限界値の以下であり、良好と判断します。全酸価は良好。全酸価はmgKOH/gと新油値mgKOH/g以内であり、良好と判断します。
報告№104-0280 | 分析№104-02114 | 104-02114 | 濾過前の試料油を分析した結果、計数汚染度が前回NAS級から、今回NAS級に約年ヶ月でランク上昇しました。摩耗粒子形態観察及びフィルタ写真に見られるように、鉄錆・砂等が多く観察されているため、汚染度が上昇した要因は、外部から混入した異物によるものと考えられました。鉄錆等の異物は、通常運転中、過去作業中、今回採油時などに混入したと考えられます。又、潤滑異常の早期発見パラメータである摩耗過酷度を示すIs値がと非常に良好の範囲にあることから、潤滑状態は良好な状態にあると判断します。尚、RBOTが前回に比較し、min上昇したのは、新油の補充等の影響が考えられます。今後は、今回のRBOT値によりデータ管理を行います。
報告№109-09136 報告№112-00363 | 分析№109-001160 分析№112-001463 | 112-001463 | 更油からの経過日数をもとに潤滑油の余寿命を評価したところ、潤滑油は定検までのヶ月間は使用可能と判断できました。次回定検時に更油を実施しない場合は、酸化安定度を知るための分析を実施し、余寿命を確認することを推奨します。酸化安定度はminであり、当社推奨の管理限界値のmin以上であることから、良好と判断します。
報告№106-4509 報告№106-4509 | 分析№106-00254 分析№106-00256 | 106-00256 | 提供情報にストレーナサイズが不明となっていたため、ストレーナの影響を織り込んだ診断を行う事は出来ないが、使用されているストレーナサイズが一般的に使用される数μmレベルの精密なストレーナであった場合、添加剤が劣化してスラッジ化したものが認められるため、ストレーナ目詰まりの原因となる可能性が考えられた。尚、摩耗粒子の観察結果から、増速機の潤滑状態は良好であると判断できた。分析の結果、重量汚染度がmg/mlと＃－の分の程度であるが、それでも高い値と考えられた。重量汚染度の上昇原因となっている汚染物は、添加剤成分のモリブデン、マグネシウム、亜鉛、リンがスラッジとして析出し、これに摩耗で発生した鉄、銅などが混合して粘性のあるスラッジになっていると推定された。これらのことは、異常摩耗の早期発見パラメータである潤滑状態指数は.と良好の範囲にあり、摩耗の形態はマイルド摩耗と呼ぶ比較的小さな粒子が大勢を占めること計数汚染度は良好の範囲にあるものの、重量汚染度がmg/mlと高い値を示し、フィルタ表面が茶褐色になっていること油中金属濃度の結果、ギヤやベアリングなどの鉄系材料の摩耗、モリブデン、マグネシウム、亜鉛、リンなどの添加剤の析出が検出されたこと以上のことから判断した。
報告№103-0237 | 分析№103-02261 | 103-02261 | トライボ診断により、機器軸受の潤滑状態、潤滑油の劣化状態を診断することを目的としました。分析の結果、摩耗は安定しているものと判断します。このことは、以下の点から判断しました。計数汚染度がNAS級と前回のNAS級に比較してランク改善されていること。D-SOAPの結果、錫がと前回の.に比較して増加しているものの、検出量が微量であること。異常摩耗の早期発見パラメータであるフェログラフィーのIs値がのマイナス乗と前回のに比較して桁改善されていること。
報告№101-0198 | 分析№101-01786 | 101-01786 | 全酸価は良好の範囲にあるものの、IRの結果、油劣化の兆候を示すカルボン酸の吸収が確認されているため、今後は、全酸価の上昇に注意が必要です。粘度は良好と判断します。粘度はmm/sと新油値mm/sに比較して、粘度変化率は-％で、当社推奨の管理目安である±％以内にあり、良好と判断します。水分は良好と判断します。水分はppmと当社推奨の管理目安の以下であり、良好と判断します。全酸価は良好と判断します。全酸価は.mgKOH/gと当社推奨の管理目安の.mgKOH/g以下であり、良好と判断します。IRの結果、油劣化の兆候あるため、今後全酸価の上昇に注意が必要です。IRの結果、IRチャートに示すように新油に比較して、若干油劣化の兆候を示すカルボン酸の吸収がみられており、全酸価の測定結果には現れていない、劣化の兆候が確認されています。今後劣化が進行することが懸念されますので、全酸価の上昇に注意してください。汚染状態は良好であり、この油は継続使用可能と判断します。計数汚染度は良好と判断します。計数汚染度はNAS級と当社推奨の限界値のNAS級に比較して清浄でした。重量汚染度は良好と判断します。重量汚染度は.mg/mlと当社推奨の管理目安のmg/ml以下であり、良好と判断します。機器の潤滑状態本機はポール製濾過機が設置されているため、不定期であるものの、濾過が行われておりますので、その濾過により摩耗粒子が捕捉されていると考えられます。実機の値である設備油量L、濾過流量XXL/minと、減少率を.、濾過機の稼働率を％と仮定して、摩耗粒子の発生数と減少数が平衡になる濃度を計算すると摩耗の過酷度Is値ではマイナス乗になります。濾過機が設置されていない設備の当社推奨の管理限界値はの乗ですので、潤滑状態は良好な範囲にあると判断できます。尚、減少率を仮定して考察しておりますので、集油槽への戻り配管からも採油を実施し、実際の減少率を確認されることを推奨します。また、濾過機の稼働率SOAPの結果は良好です。SOAPの結果、金属元素は検出されませんでした。D－SOAPの結果は良好です。外部から混入したと思われるカルシウム及びナトリウムが僅かに検出されましたが、摩耗を示す鉄、銅は検出されず、良好と判断します。フェログラフィーの結果、異常摩耗を示す摩耗粒子は観察されませんでした。フェログラフィーの結果、Is値がのマイナス乗と低く潤滑状態は良好と判断します。
報告№108-0389 報告№108-0389 | 分析№108-02618 分析№108-02618 | 108-02618 | 今回の採油は、対象設備の停止中にサンプリング弁から実施しているため、油循環中に採油した場合に比較し、油中粒子の沈降の影響を受け、分析データが高濃度に出る可能性があります。今回の分析は以上のことを踏まえて結果を検討します。分析の結果、前回に比較して、SOAP以外のデータは良好です。SOAPの結果、前回に比較して銅がppmからppmに増加しており、銅を使用した部分の溶出が進行していると考えられます。この溶出は検出された亜鉛系添加剤の成分と銅が反応し、溶出することが知られています。銅濃度は別紙鉱油の酸価に対する金属触媒の影響に示すように銅濃度が増加すると酸化速度が速まりますので、酸化劣化の進行状況を油分析により監視されることを推奨します。尚、上述しましたように、今回の採油は停止中の採油であるため、運転中の採油に比較して汚染度は高目に出ている可能性があります。採油は、粒子の沈降の影響を少なくすることが重要であり、そのため油中粒子が均一な分散状態で実施されることを推奨します。は良好と判断します。計数汚染度は良好と判断します。計数汚染度はNAS級と当社推奨の管理限界値のNAS級以内にあり、良好と判断します。重量汚染度は良好と判断します。重量汚染度は.mg/mlと当社推奨の管理限界値のmg/ml以内にあり、良好と判断します。機器の潤滑状態SOAPの結果、銅が多く検出されています。SOAPの結果、銅が多く検出されています。SOAPの結果、の添加剤成分であるリン、亜鉛が検出されています。一方、銅が検出されています。銅を使用した部分の溶出が進行していると考えられます。この溶出は検出された亜鉛系添加剤の成分と銅が反応し、溶出することが知られています。銅濃度は別紙鉱油の酸化に対する金属触媒の影響に示すように銅濃度が増加すると酸化速度が速まりますので、酸化劣化の進行状況を全酸価の変化で監視されることを推奨します。D－SOAPの結果は良好です。D－SOAPの結果、摩耗により発生する鉄が検出されていないことから、良好と判断します。フェログラフィーの結果は良好です。異常摩耗の早期発見パラメータであるフェログラフィーのIs値がのマイナス乗と良好の範囲にあることから、潤滑状態は正常と判断します。
報告№109-09136 報告№111-00715 | 分析№109-001160 分析№111-003602 | 111-003602 | 軸受は継続使用可能な状態にあると判断します。前回に比較してSOAP／D－SOAPの結果で、鉄および錫濃度に大きな変化はなく、異常摩耗の早期発見パラメータであるフェログラフィーのIs値がのマイナス乗と良好でした。前回に比較して計数汚染度はNAS級から等級に変化はなく、良好でした。分析結果は良好と判断します。計数汚染度計数汚染度はNAS級と当社推奨の管理限界値のNAS級以内にあり、良好と判断します。重量汚染度は.mg/mlと当社推奨の管理限界値のmg/ml以内にあり、良好と判断します。は正常と判断します。SOAPSOAPの結果、油の添加剤成分であるリンが検出されました。摩耗により発生する鉄および錫は検出されていないことから、良好と判断します。D－SOAPD－SOAPの結果、摩耗により発生する鉄および錫は検出されていないことから、良好と判断します。フェログラフィー異常摩耗の早期発見パラメータであるフェログラフィーのIs値がのマイナス乗と良好の範囲にあり、潤滑状態は正常と判断します。
報告№109-09136 報告№112-00092 | 分析№109-001160 分析№112-000317 | 112-000317_date120531 | 潤滑油および軸受は継続使用可能な状態にあると判断します。但し、今後も摩耗の進行を傾向監視するため、以下の対策を推奨します。定期的な分析凝着摩耗と疲労摩耗の進行を監視するため、定期的に分析を実施し、分析データによる摩耗の進行状況を確認することを推奨します。フェログラフィーIs値は異常摩耗の早期発見パラメータのつで、摩耗粒子を定量化するために用います。今回のIs値はの乗であり、潤滑状態はやや厳しいと判断できます。摩耗粒子の形態で比較的多く観察された粒子は、潤滑状態が正常な場合に発生する摩耗粒子金属潤滑部が局部的に油膜切れを起して発生するシビア粒子繰返し応力を受けて発生する疲労摩耗粒子局部的に高圧・高温となる場合に発生するフリクションポリマでした。これらの摩耗粒子が観察された場合、潤滑部で発生している摩耗形態は、正常なマイルド摩耗潤滑状態がやや厳しい凝着摩耗疲労による疲労摩耗であり、そして局部的ではあるものの高圧・高温の箇所が発生していることも分かります。フリクションポリマは、潤滑油が軌道面に押し込められ高圧状態になると同時に、圧縮熱により高温状態になった結果、基油自身が重合反応を起こし生成することが知られています。そのため、高圧高温状態の解消がなされなければ、潤滑油の劣化が進行し、粘度上昇に因る潤滑異常に進展する場合があります。Iカップリング発光分光分析【SOAP-T】検出された金属元素は、SOAP-Tの結果表に示すように、鉄、ニッケル、リン、亜鉛、カルシウム、アルミニウム、ナトリウム、モリブデンでした。検出された金属元素から発生箇所を推定すると鉄、ニッケル、亜鉛・軸受等リン、モリブデン・オイル添加剤カルシウム、アルミニウム、ナトリウム・外部混入異物であると思われます。このうち、機械部品が摩耗したと思われる元素はのグループです。尚、SOAPでダフニースーパーギヤに添加剤として含まれているリンが検出されませんでした。リンが検出されない要因は、油名が違うか、或いは、リンが消耗した可能性が考えられます。IRの結果、新油とスペクトルが一致したことから、今回はリンが消耗したと推定されます。このリンは、極圧添加剤の成分であり、リン濃度の低下は極圧添加剤が消耗していることを示します。今後、軌道面で金属同士が接触して発生する凝着摩耗が発生し、軸受の摩耗速度が加速することが懸念されます。計数汚染度は良好でした。粘度、水分、酸価、IRの各データは良好でした。
報告№107-4545 報告№109-009205 | 分析№107-02185 分析№109-001567 | 109-001567 | トライボ診断の結果、全てのデータが良好であることから、この油は継続使用可能と判断します。は良好と判断します。粘度は良好。粘度は.mm/sと新油値mm/sに比較して、粘度変化率は-％で、当社推奨の管理限界値である±％以内にあり、良好と判断します。粘度はmm/sとなっています。粘度はmm/sとなっています。粘度指数はとなっています。粘度指数はとなっています。水分は良好。水分はppmと当社推奨の管理限界値の以下であり、良好と判断します。全酸価は良好。全酸価は.mgKOH/gと新油値.mgKOH/gに比較して高いものの、IRの結果で油劣化の兆候を示すカルボン酸の吸収が確認されていないことから、良好と判断します。。
報告№109-09136 報告№110-00281 | 分析№109-001160 分析№110-001087 | 110-001087 | 摩耗状態摩耗状態は、潤滑油中に含まれる金属成分と濃度を調査し、その結果で評価します。金属元素と濃度の分析は、試料油を以上の高温で発光させ、その光を分光器で分光し、分光によって得られた光の強度と金属固有の波長とから元素を特定するIカップリング発光分光分析法を用います。今回の試料はディーゼルエンジン油でしたが、検出された金属元素は、SOAP／D－SOAPの結果表に示すように、鉄、鉛、銅、クロム、アンチモン、錫、リン、亜鉛、カルシウム、アルミニウム、ケイ素、ナトリウム、マグネシウム、ホウ素でした。これら検出された金属元素から発生箇所を推定すると、鉄、鉛、銅、クロム、アンチモン、錫・エンジン部品リン、亜鉛、カルシウム、ホウ素・オイル添加剤アルミニウム、ケイ素、ナトリウム、マグネシウム・外部混入異物であると思われます。このうち、機械部品が摩耗して検出される元素はのグループです。検出された金属粒子を観察した結果、観察されたのは正常な潤滑状態で発生する摩耗粒子、金属潤滑部が局部的に油膜切れを起して発生するシビア粒子、金属接触が厳しく、且つ、摩擦熱が高い場合に発生する黒錆であったことから、粒子は、正常な潤滑状態のマイルド摩耗と、やや厳しい摩耗形態の凝着摩耗で発生していることが分かりました。一方、異常摩耗の早期発見パラメータであるフェログラフィーのIs値は、の乗となっており、金属元素から推定するとシリンダ、ピストンリング、カムロール、クランクメタル等の潤滑部がやや厳しい潤滑状態にあると考えられました。粘度がmm/sと新油値のmm/sに比較して、粘度変化率は-.％で、当社推奨の管理限界値である±％を超えていました。一般に、内燃機関における粘度低下は、熱分解と低粘度油の混入、そして油種・油名の間違いなどが考えられます。熱分解による粘度低下は、燃焼による高温の影響でオイルが熱分解し低分子化することで低下しますが、同時にオイルの酸化防止剤も消耗し、その結果として全酸価が低下したり、あるいは熱分解によって粘着性のある劣化物も生成し、スラッジ量が増加したりするという現象がみられます。本試料油の場合は、分析の結果から全酸価の変化やスラッジ量の増加が見られないことから熱分解による粘度低下の可能性は低いと思われます。一方、低粘度油が混入して粘度が低下するケースでは、エンジン燃焼室から未燃焼燃料がオイルに混入した場合が考えられます。オイルに引火点の低い燃料油が混入すると、エンジン内での異常燃焼の発生につながることがあり、十分な注意が必要です。エンジン油は適正な粘度範囲で使用していないと油膜切れなどによる金属接触が発生する場合がありますので、粘度低下には注意が必要です。水分はppmと当社推奨の管理限界値を超えていました。今後、水分の影響でエンジン内部に錆が発生し、その影響で摩耗が発生する懸念があります。本設備は、以下に示すエンジンオイルの劣化と汚染に関する点を改善することで、継続使用は可能と判断します。粘度低下の影響で油膜切れによる凝着摩耗や水分の影響で金属表面の腐食摩耗が発生し、発生した鉄錆等の粒子が潤滑部に噛み込み摩耗が進行することが懸念されるため、更油を推奨します。
報告№105-6050 報告№105-6071 | 分析№105-01529 分析№105-02656 | 105-02656 | 油交換後に回目の初期試験を実施した結果、潤滑状態は安定し、潤滑油も継続使用が可能と判断します。これらのことは、前回に比較して、計数汚染度はランク減少したことSOAP／D-SOAPの鉄及び錫濃度に変化がないこと異常摩耗の早期発見パラメータであるフェログラフィーのIs値が.と良好の範囲にあること以上のことから判断しました。
報告№109-09136 報告№112-00133 | 分析№109-001160 分析№112-000549 | 112-000549 | 潤滑油および軸受は継続使用可能な状態にあると判断します。但し、今後も摩耗の進行を傾向監視するため、以下の対策を推奨します。定期的な分析凝着摩耗の進行を監視するため、定期的に分析を実施し、分析データによる摩耗の進行状況を確認することを推奨します。最適な採油方法本試料油は、機器停止中にドレン口から採油されています。機器が停止している状態では、別紙油中粒子の沈降の影響に示すように油槽内で撹拌がなくなり固形物が沈降するため、油中汚染度は高くなると推定されます。今後の採油は、極力運転中もしくは停止直後の油槽中層部から実施されることを推奨します。フェログラフィーIs値は異常摩耗の早期発見パラメータのつで、摩耗粒子を定量化するために用います。今回のIs値はの乗であり、潤滑状態はやや厳しいと判断できます。摩耗粒子の形態で比較的多く観察された粒子は、潤滑状態が正常な場合に発生する摩耗粒子金属潤滑部が局部的に油膜切れを起して発生するシビア粒子でした。これらの摩耗粒子が観察された場合、潤滑部で発生している摩耗形態は、正常なマイルド摩耗潤滑状態がやや厳しい凝着摩耗であることが分かります。Iカップリング発光分光分析【SOAP-T】検出された金属元素は、SOAP-Tの結果表に示すように、鉄、鉛、銅、リン、亜鉛、カルシウム、アルミニウム、ナトリウム、モリブデンでした。検出された金属元素から発生箇所を推定すると鉄、鉛、銅、亜鉛・軸受等リン、モリブデン・オイル添加剤カルシウム、アルミニウム、ナトリウム・外部混入異物であると思われます。このうち、機械部品が摩耗したと思われる元素はのグループです。計数汚染度はNAS級と当社推奨の管理限界値に到達していました。フィルタ表面の異物観察で鉄錆、砂等が観察されたことから、汚染度が高い要因は、摩耗と外部混入異物の影響と思われます。粘度、水分、酸価、IRの各データは良好でした。
報告№109-09136 報告№111-00053 | 分析№109-001160 分析№111-000944 | 111-000944 | 更油からの使用時間をもとに潤滑油の余寿命を評価したところ、潤滑油は次回定検まで使用可能と判断できました。次回定検時に更油を実施しない場合は、酸化安定度を知るための分析を実施し、余寿命を確認することを推奨します。酸化安定度はminであり、当社推奨の管理限界値のmin以上であることから、良好と判断します。
報告№106-0467 報告№106-0504 | 分析№106-02677 分析№106-02885 | 106-02885 | トライボ診断により、機器軸受の潤滑状態、潤滑油の劣化状態を診断する。また、本分析データは、劣化傾向を評価し、劣化進展のある程度の予測を行うためのベースデータとし、予防保全に資することを目的とする。分析の結果、摩耗は安定しており、継続使用可能と判断します。このことは、計数汚染度がNAS級と前回のNAS級に比較してランク減少し、清浄なレベルにあることD－SOAPで転がり軸受の摩耗により発生する鉄が検出されたものの、微量であることフェログラフィーの結果、異常摩耗の早期発見パラメータであるIs値が.と良好の範囲にあること以上のことから判断しました。尚、油の劣化度を示す全酸価は.mgKOH/gと、新油値.mgKOH/g以下であり、油劣化の進行は確認されませんでした。
報告№107-0366 報告№108-0264 | 分析№107-01900 分析№108-01896 | 108-01896 | 濾過後の試料油を分析した結果、計数汚染度がNAS級と、濾過前のNAS級に対してランク増加していました。計数汚染度がランク増加していますが、濾過前がNAS級、濾過後がNAS級と、いずれも清浄なレベルにあり、継続使用可能な状態にあると判断します。
報告№109-09505 報告№109-09505 | 分析№109-003146 分析№109-003146 | 109-003146 | ・汚染度前回に比較して計数汚染度はNAS級からNAS級にランク減少しました。・摩耗状態異常摩耗の早期発見パラメータであるフェログラフィーのIs値が前回に比較しての乗からのマイナス乗に桁減少していました。観察された摩耗粒子は、前回同様にμm以下の鉄系摩耗粒子が比較的多く観察されました。ギヤ歯面の摩耗状態は、観察された粒子がマイルドな潤滑状態で発生するμm以下の微小な粒子が支配的であったことから、ギヤ歯面は健全な潤滑状態にあると思われます。また、転がり軸受の寿命の指標としているフレーキングの摩耗粒子が観察されなかったことから、フレーキングは発生していないと判断します。ギヤおよび転がり軸受は継続使用可能な状態にあると判断します。計数汚染度は良好と判断します。計数汚染度計数汚染度はNAS級と当社推奨の管理限界値のNAS級以内にあり、良好と判断します。重量汚染度は.mg/mlでした。機器の潤滑状態フェログラフィーの結果、μm以下の鉄系粒子が比較的多く観察されました。SOAPSOAPの結果、油の添加剤成分であるリンが検出されました。摩耗により発生する鉄が検出されていないことから、良好と判断します。D－SOAPD－SOAPの結果、摩耗により発生する鉄が検出されました。フェログラフィー異常摩耗の早期発見パラメータであるフェログラフィーのIs値がのマイナス乗と良好の範囲にあり、摩耗粒子の形態観察の結果、μm以下の鉄系粒子が比較的多く観察されました。
報告№107-0158 報告№107-0158 | 分析№107-00887 分析№107-00887 | 107-00887 | 分析の結果、ギヤ歯面、転がり軸受の軌道面ではマイルドな状態で摩耗が進行していることが確認されたことから、本減速機は継続使用可能な状態にあると判断します。これらのことは、異常摩耗の早期発見パラメータであるフェログラフィーのIs値がと良好の範囲にあり、摩耗粒子形態観察の結果、前回同様にμmサイズの摩耗粒子が支配的であることD－SOAPの結果、前回に比較してギヤおよび軸受の主成分である鉄濃度が減少したこと以上のことから判断しました。尚、バックラッシの増加量を分析結果から計算できますので、構造が確認できる図面、ギヤの形式、歯形、モジュール、歯数、回転数、増速比、歯幅をお知らせ下さい。計算結果をご報告いたします。この油は継続使用可能と判断します。粘度は良好と判断します。粘度はmm/sと管理限界値以内にあり、良好と判断します。水分は良好と判断します。水分はppmと管理限界値の以下にあり、良好と判断します。全酸価は良好と判断します。全酸価は.mgKOH/gと新油データの.mgKOH/gに比較して高い値であるものの、IRの結果で油劣化の兆候を示すカルボン酸が確認されていないことから、良好と判断します。IRは良好と判断します。IRの結果、油劣化の兆候を示すカルボン酸の吸収が確認されていないことから、継続使用可能な状態にあると考えられます。計数汚染度は当社推奨の管理限界値を超えていました。計数汚染度は当社推奨の管理限界値を超えていました。計数汚染度はNAS級以上と当社推奨の管理限界値のNAS級を超えていました。重量汚染度は.mg/mlでした。重量汚染度は.mg/mlでした。機器の潤滑状態フェログラフィーの結果、異常摩耗の早期発見パラメータであるIs値がと良好の範囲にあり、ギヤ歯面、転がり軸受の軌道面ではマイルドな状態で摩耗が進行していることから、継続使用可能な状態にあると判断します。SOAPの結果、鉄が検出されました。SOAPの結果、摩耗により発生する鉄が検出されました。尚、油の添加剤成分であるリンが検出されました。D－SOAPの結果、鉄が検出されました。D－SOAPの結果、摩耗により発生する鉄が検出されました。フェログラフィーの結果、ギヤ及び転がり軸受は継続使用可能な状態にあると判断します。異常摩耗の早期発見パラメータであるフェログラフィーのIs値がと良好の範囲にあり、ギヤ歯面、転がり軸受の軌道面ではマイルドな状態で摩耗が進行していることから、継続使用可能な状態にあると判断します。
|  | 113-001399 | 分析の結果、潤滑油の劣化は確認されなかったことから、継続使用可能と判断します。対象設備分析の結果、対象設備は継続使用可能な状態にあると判断します。但し、今後の摩耗の進行速度の上昇が懸念されます。定期的な分析今後懸念される疲労摩耗の進行を監視するため、定期的に分析を実施することを推奨します。最適な採油方法本試料油は、機器停止時間後に油槽底部から採油されているため、分析データが高濃度に出ていると推定されます。正確なデータによる診断を行うためにも、今後の採油は、極力運転中もしくは停止直後の油槽中層部から実施されることを推奨します。はフェログラフィーおよびSOAPの結果から総合的に判断した結果、継続使用は可能ですが、摩耗の進行速度が上昇している可能性があるため、傾向管理が有用と考えます。フェログラフィー【定量分析：Is値】Is値は異常摩耗の早期発見パラメータのつで、摩耗程度を定量化するために用います。前回に比較してIs値はのマイナス乗から乗と、五桁高い値でした。Is値は摩擦摺動面が摩耗損傷する直前に急上昇することが分かっています。今回、Is値の上昇速度が大きいことから、潤滑状態潤滑状態は急激に悪化していると推定されます。今回は損傷の指標となるフレーキング粒子が確認されていないことから継続使用可能と考えられますが、今後は疲労摩耗の発生と進展状況を監視する必要があります。フェログラフィー【定性分析：摩耗粒子および摩耗形態観察】分析結果から比較的多く観察された粒子は、以下の通りでした。正常な摩耗粒子・潤滑状態が正常なマイルド摩耗により発生。疲労摩耗粒子・繰返し応力を受けて発生。Iカップリング発光分光分析【SOAP】検出された金属元素から発生箇所を推定すると、以下の通りでした。鉄、鉛、銅・ギヤ、軸受等リン、亜鉛・添加剤ケイ素・外部混入異物銅を使用した箇所の溶出・摩耗SOAPの結果、銅がppm検出されたことから、銅を使用した箇所の溶出・摩耗が発生していると思われます。亜鉛系添加剤を使用している潤滑油で銅が検出される場合、潤滑系統内でこれらの金属が亜鉛系添加剤の影響により溶出することが知られています。今回の検出は、この溶出と摩耗との双方によるものと考えられます。今後、別紙鉱油の酸化に対する金属触媒の影響に示すように濃度の増加に伴い酸化速度が速まる可能性があります。粘度、水分、IR酸化度の各データは良好でした。
報告№108-0204 報告№108-6536 | 分析№108-01503 分析№108-01679 | 108-01679 | 初期試験を実施し、前回データと照合した結果、油中摩耗粒子の減少が確認されました。油中の粒子数は、外部要因や内部要因により増加し、一方ではフィルタやストレーナで捕捉され、或いは油槽内や配管内部で沈降したりすることで減少して発生量と減少量とがバランスしたところでいわゆる平衡状態になります。この増減のバランスが崩れると、増加したり、減少したりして油中濃度は変動します。本軸受の場合、監視している粒子サイズを捕捉するフィルタ類の設置はなく、これによる減少がありませんので、油中粒子が減少した理由は、摩耗粒子の発生がほとんどなく、油系統内部で沈降があったためと考えられます。以上のことから、本軸受の摩耗の進行はなく、潤滑状態は安定した状態にあったものと判断します。尚、潤滑油の基本特性も良好の範囲にあることから継続使用可能と判断します。これらのことは、前回に比較して、計数汚染度はランク減少し、SOAP／D-SOAPの鉄および錫濃度に変化がないこと異常摩耗の早期発見パラメータであるフェログラフィーのIs値がのマイナス乗と良好の範囲にあることを示すIR、RBOTの各データが良好の範囲にあること以上のことから判断しました。
報告№109-09221 報告№109-09221 | 分析№109-001674 分析№109-001674 | 109-001674 | 結論再分析を実施し、摩耗の進行状況を確認されることを推奨します。次回分析時期は、理論的に計算したところ運転時間が時間以上経過すれば摩耗の進行状況を確認することができますので、このことを参考に決定されることを推奨します。計数汚染度は当社推奨の管理限界値を超えています。計数汚染度は当社推奨の管理限界値を超えています。計数汚染度はNAS級以上と当社推奨の管理限界値のNAS級を超えています。重量汚染度は.mg/mlでした。重量汚染度は.mg/mlでした。機器の潤滑状態フェログラフィーの結果、異物の噛み込みなどで発生する切削粒子、疲労摩耗粒子、銅合金がやや多く観察されました。SOAPの結果、鉄および銅が検出されました。SOAPの結果、摩耗により発生する鉄および銅、油の添加剤成分であるリン、亜鉛が検出されました。D－SOAPの結果、鉄および銅が検出されました。D－SOAPの結果、摩耗により発生する鉄および銅、油の添加剤成分であるリン、亜鉛が検出されました。フェログラフィーの結果、異物の噛み込みなどで発生する切削粒子、疲労摩耗粒子、銅合金がやや多く観察されました。異常摩耗の早期発見パラメータであるフェログラフィーのIs値がの乗と良好の範囲にあるものの、摩耗粒子の形態観察の結果、異物の噛み込みなどで発生する切削粒子、疲労摩耗粒子、銅合金がやや多く観察されました。
報告№109-09136 報告№112-00091 | 分析№109-001160 分析№112-000264 | 112-000264 | 潤滑油は継続使用可能な状態にあると判断します。粘度、全酸価、IR、RBOTの各データは良好でした。油の余寿命は、使用油の使用期間または使用時間が不明であったため、ご依頼の油の余寿命に関する検討は行えませんでした。ただし、分析の結果で新油値がminであったことから、使用期間を仮にヶ月間と仮定すれば余寿命は十二分にあると言えます。可能であれば、使用期間、あるいは使用時間の情報をご提供下さい。水分は良好でした。
報告№102-6175 | 分析№102-03259 | 102-03259 | 濾過前の試料油を分析した結果、フェログラフィーを除く項目は良好でした。フェログラフィーの結果、摩耗過酷度を示すIs値は.と非常に良好の範囲にあるものの、摩耗粒子形態観察の結果、摩擦熱が高い場合に発生する球状粒子、外部から混入した鉄錆が見られました。球状粒子は、異常の兆候を示す形態のパラメータで、この摩耗粒子が発生する原因は、一般に、溶接工事、溶接作業などによる溶接スパッタの混入、電食による発生、厳しい金属接触による摩耗、が考えられます。発生原因が、の溶接スパッタの混入であれば、今後増加しないと思われますが、が考えられる場合は、原因を取り除かなければ球状粒子は増加すると考えられますので、ヶ月以内に再度分析を実施し、この球状粒子が増加の有無を確認されることを推奨します。尚、貴社において、過去に同様な事例が軸受損傷に繋がった例があるので、念のため、主機の起動時、停止時の温度チャートから軸受温度が微妙に変化しているか、いないかの確認をされるよう推奨します。
報告№105-6050 報告№105-6062 | 分析№105-01529 分析№105-01950 | 105-01950 | 初期試験を実施した結果、摩耗粒子形態観察で外部から混入した鉄錆、砂が観察されました。混入による影響は直ちにないものの、今後、これらの異物が軸受摺動面に噛み込み摩耗が進行することが懸念されます。念のため、ヶ月以内に精点Bを実施し、汚染状況及び摩耗の進行状況を確認されることを推奨します。これらのことは、異常摩耗の早期発見パラメータであるフェログラフィーのIs値が.と良好の範囲にあるものの、摩耗粒子形態観察の結果、外部から混入した鉄錆、砂が観察されたことフィルタ写真に見られるように、外部から混入した鉄錆、砂が多く観察されたこと以上のことから判断しました。
報告№100-0044 | 分析№100-00411 | 101-00411 | は良好と判断します。粘度は良好と判断します。粘度はmm/sと新油値mm/sに比較して、粘度変化率は-％で、当社推奨の管理目安である±％以内にあり、良好と判断します。水分は良好と判断します。水分はppmと当社推奨の管理目安の以下であり、良好と判断します。全酸価は良好と判断します。全酸価は.mgKOH/gと当社推奨の管理目安の.mgKOH/gに比較して、変化はなく、良好と判断します。IRの結果、良好と判断します。IRの結果、IRチャートに示すように新油に比較して変化はなく、良好と判断します。RBOTは良好と判断します。RBOTはminと当社推奨の管理目安のmin以上あり、良好と判断します。は良好と判断します。計数汚染度は良好と判断します。計数汚染度はNAS級と当社推奨の限界値のNAS級に比較して清浄でした。重量汚染度は良好と判断します。重量汚染度は.mg/mlと当社推奨の管理目安のmg/ml以下であり、良好と判断します。機器の潤滑状態軸受の潤滑状態は正常と判断します。SOAPの結果は良好です。SOAPの結果、油の添加剤成分であるリンがppm、バリウムがppm検出されました。D－SOAPの結果は良好です。外部から混入したと思われるナトリウムが僅かに検出されましたが、軸受の摩耗を示す錫は検出されず、良好と判断します。フェログラフィーの結果は良好です。摩耗の過酷度を示すフェログラフィーのIs値がのマイナス乗と低く、且つ、正常な潤滑状態で発生するμm未満のラビング粒子が支配的であることから、軸受の潤滑状態は良好と判断します。
報告№104-0124 報告№105-4536 | 分析№104-00956 分析№105-01148 | 105-01148 | 分析の結果、本軸受は継続使用可能な状態にあると判断します。このことは、異常摩耗の早期発見パラメータであるIs値がの乗と高いものの、ベアリング軌道面から発生した摩耗粒子はマイルドな潤滑状態で発生した摩耗粒子であり、潤滑状態は良好な状態で進行していると考えられること鉄濃度から計算したフレーキングの発生面積が内輪軌道面の面積の凡そ.％であること以上のことから判断しました。
報告№103-0316 | 分析№103-03141 | 103-03141 | 濾過前の試料油を分析した結果、サーボシリンダ内壁、或いは、ポンプに摩耗が発生していると考えられました。現状では良好な範囲にあるものの、Is値がの乗となり、管理のオーダーが注意レベルに近づきつつある状態です。このまま摩耗が進行し汚染度が上昇した場合、バルブ類の動作不良が発生すること懸念されますので、予防処置としてヶ月後を目安に分析を実施し、摩耗の進行状況及び汚染度の上昇程度を確認されることを推奨します。これらのことは、計数汚染度が、前回のNAS級からNAS級にランク上昇したこと異常摩耗の早期発見パラメータであるフェログラフィーのIs値が、のマイナス乗からの乗に桁上昇したこと摩耗粒子形態観察で、金属接触が厳しい場合に発生するシビア粒子、摩擦熱が高い場合に発生する黒錆が多く観察されたことD－SOAPで、前回に比較して鉄が.からに上昇したこと以上のことから判断しました。尚、を示す粘度、水分、全酸価、RBOTの各データは良好の範囲にあり、この油は継続使用可能と判断します。
報告№108-0030 報告№108-7003 | 分析№108-00153 分析№108-00420 | 108-00420_080703修正 | 初期試験を実施し、前回データと照合した結果、油中摩耗粒子の量に大きな変化は確認されませんでした。油中の摩耗粒子の増減は、サーボシリンダ摺動部、圧油ポンプ内部、電磁弁内部などで発生した場合に増加し、また、油槽や配管内部で沈降したり、フィルタやストレーナにより捕捉されることなどで減少します。油中の摩耗粒子濃度は、発生量と減少量とがバランスしたところで一定、いわゆる平衡状態になりますが、このバランスが崩れると増加する場合と減少する場合とに分かれます。増加する場合は、発生と減少がバランスしている状態から潤滑状態が変化して摩耗が厳しくなり始めたことを示し、これとは反対に、減少する場合は平衡状態から発生量が減少するか、或いは、減少量が大きくなることを示します。減少する場合は、いずれにしても摩耗の発生量に変化がないか、発生していないと判断できます。以上のことから、前回と今回の分析結果で、油中摩耗粒子の量に変化がなかったことが確認されたため、油中摩耗粒子数の濃度に一番影響のある仮設の濾過装置の濾過効率に変化がないと仮定すると、摩耗粒子の発生量は変化がなかったと判断できることになります。したがって、サーボシリンダ摺動部、圧油ポンプ内部、電磁弁内部などの摩耗の進行はほとんどなく、潤滑状態は安定した状態にあったものと判断します。尚、潤滑油の基本特性も良好の範囲にあることから継続使用可能と判断します。これらのことは、前回に比較して、計数汚染度はランク増加したものの良好の範囲にあり、SOAP／D-SOAPの鉄および銅濃度に変化がないこと異常摩耗の早期発見パラメータであるフェログラフィーのIs値がのマイナス乗と良好の範囲にあること以上のことから判断しました。
|  | 114-000008 | 対象設備は継続使用可能な状態にあると判断します。但し、摩耗粒子の形態観察で、局部的な厳しい金属接触と高い摩擦熱により発生する黒錆が確認されたことから、今後の摩耗推移を確認するためにも傾向監視を継続することが有効です。また、潤滑油は粘度および水分濃度が高いことから、以下の対策を推奨します。更油或いは部分更油粘度が上昇した場合、粘性抵抗が増大して油温が上昇することにより、油が劣化しやすくなることや、機器の運転効率悪化、振れまわりや摺動面のぶれの発生による片当たりや摩耗の促進や潤滑ポンプの動作不良による潤滑油の供給不足が懸念されます。また、粘度上昇の原因がスラッジなどの粘ちょう物である場合、ピストンリングのこう着なども考えられます。水分が高い場合、水分の影響により金属表面で腐食摩耗が発生し、更に発生した鉄錆等の粒子が潤滑部に噛み込み摩耗が進行することや、潤滑部の油膜の形成不良による摩耗の促進、潤滑油の酸化劣化の促進、転がり軸受を使用している場合、軸受寿命の低下などが懸念されます。また、添加剤の加水分解や加水分解時にスラッジや酸成分が生成し、悪影響を及ぼすことが懸念されるため、更油或いは部分更油を推奨します。定期的な分析今後も摩耗推移を監視するため、定期的な分析実施を推奨します。黒錆は、摩擦面が将来的に異常摩耗へ進展する可能性を示唆しているため、傾向監視が有用と思われます。詳細は、別紙傾向監視が必要な摩耗粒子をご覧ください。
報告№109-09136 報告№111-00218 | 分析№109-001160 分析№111-001103 | 111-001103 | 潤滑油および対象設備は継続使用可能な状態にあると判断します。前回に比較してSOAP／D－SOAPの結果で、鉄濃度に変化はなく、異常摩耗の早期発見パラメータであるフェログラフィーのIs値がのマイナス乗と良好でした。前回に比較して計数汚染度はNAS級からNAS級にランク減少し、良好でした。前回同様にIR、RBOTの各データは良好でした。
報告№109-09136 報告№111-00053 | 分析№109-001160 分析№111-000190 | 111-000190 | 更油からの使用時間をもとに潤滑油の余寿命を評価したところ、潤滑油は次回定検まで使用可能と判断できました。次回定検時に更油を実施しない場合は、酸化安定度を知るための分析を実施し、余寿命を確認することを推奨します。酸化安定度はminであり、当社推奨の管理限界値のmin以上であることから、良好と判断します。
報告№109-09136 報告№114-00253 | 分析№109-001160 分析№114-000857 | 114-000857 | 減速機は継続使用可能な状態にあると判断します。但し、計数汚染度がNAS級とやや高く、疲労摩耗が発生していることから、以下の対策を推奨します。定期的な分析疲労摩耗の進行を監視するため、定期的に分析を実施し、分析データによる摩耗の進行状況を確認することを推奨します。油名の再確認前回から今回の間に更油を実施していますが、油種に変更はないにもかかわらず、添加剤の成分が大きく異なっていることが確認されています。更油に使用した新油を分析して、油名に間違いがないか確認することを推奨します。異常摩耗の早期発見のパラメータであるフェログラフィーのIs値は、レベルと正常です。但し、潤滑部の摩耗が認められたため、定期的に潤滑油分析を実施し、摩耗推移を監視することが有用と考えます。フェログラフィーで観察された代表的な粒子は、以下の通りです。疲労摩耗粒子・繰返し応力を受けて発生。D-SOAPの結果、鉄がppm検出されていることから、ギヤ歯面や軸受軌道面の摩耗によるものと推定されます。SOAPの結果、銅が検出されていることから、銅を使用した箇所の溶出・摩耗が発生しています。今後、別紙鉱油の酸化に対する金属触媒の影響に示すように濃度の増加に伴い酸化速度が速まる可能性があります。また、亜鉛がppmと高い値で検出されています。前回検出されなかった亜鉛が高濃度で検出され、リンが桁減少しています。前回から今回までの間に更油を実施していることから、更油した油種が前回と違っているか、或いは、Rリンギヤプレミアムの成分が変更された可能性が考えられます。更油した新油を分析して、間違いがないか確認する必要があると思われます。計数汚染度はNAS級とやや高い値となっています。D-SOAPで油の添加剤成分であるカルシウムが比較的高い値であり、フィルタグラムで銅合金、鉄錆、砂等が観察されていることから、汚染度が高い要因は、摩耗とスラッジ、そして外部混入異物の影響と思われます。
報告№108-0387 報告№108-0497 | 分析№108-02609 分析№108-03574 | 108-03574 | 汚染度、ギヤ及び軸受の潤滑状態を確認する。今回の採油は、対象設備の停止中にドレンバルブから実施しているため、油循環中に採油した場合に比較し、油中粒子の沈降の影響を受け、分析データが高濃度に出る可能性があります。今回の分析は以上のことを踏まえて結果を検討します。分析の結果、前回に比較して計数汚染度の粒子数、D－SOAPの鉄濃度に増加傾向にあります。さらに、異常摩耗の早期発見パラメータであるフェログラフィーのIs値がの乗から乗に桁上昇し、摩耗粒子の形態観察で金属接触が厳しい場合に発生するシビア粒子、疲労摩耗粒子が多く観察されたことから、潤滑状態が厳しくなっていると推定されます。今後、さらに摩耗が進行することが懸念されるため、定期的に分析を実施し、摩耗の進行状況を確認されることを推奨します。次回の採油は、粒子の沈降の影響を少なくすることが重要であり、そのため油中粒子が均一な分散状態での実施が必要です。尚、バックラッシの増加量を分析結果から計算し、CBMによる傾向監視に役立てる事が出来ますので、構造が確認できる図面、ギヤの形式、歯形、モジュール、歯数、回転数、増速比、歯幅をお知らせ下さい。計算結果を報告します。
報告№109-09136 報告№110-00434 | 分析№109-001160 分析№110-001960 | 110-001960_date110118 | 潤滑油および軸受はフレーキングが確認されていないことから、継続使用可能な状態にあるものの、摩耗が進行することが懸念されるため、以下の対策を推奨します。今後、摩耗の進行を監視するため、定期的に分析を実施し、摩耗の進行状況を確認することを推奨します。次回の採油時期を理論的に求めたところ、使用時間が最短で約時間経過後となりました。この時間は、油中汚染物が均一になるために必要とする時間であり、この時間を経過すれば、再分析の結果から潤滑状態の傾向を確認することが可能となります。今回計算した理論時間を参考に次回採油時期を検討されることを推奨します。
報告№103-6133 | 分析№103-02454 | 103-02454 | 濾過前の試料油を分析した結果、軸受メタルは継続使用可能な状態にあると判断します。但し、前回同様に、潤滑摺動面には局部的に圧力の高い箇所が発生していると思われます。加えて、外部から混入した異物が多く観察されているため、次の点に注意が必要です。それは、高い圧力と摩擦熱により油の劣化が進行すること異物が軸受摺動面に噛み込み摩耗を進行させることです。局部的に油膜厚さが薄くなっている箇所があり、その狭いギャップに潤滑油が押込まれてフリクションポリマが発生していると思われます。このような場合には、軸受温度が若干高めになることがあります。また、油膜が切れやすい状況になっていることも懸念されますので、パトロール時に温度の変化を注意深く監視する必要があると思われます。
報告№107-0366 報告№107-0490 | 分析№107-01900 分析№107-02903 | 107-02903 | 濾過前の試料油を分析した結果、前回に比較して計数汚染度がNAS級から級にランク増加し、やや不良領域にありました。摩耗粒子形態観察でμm以下の鉄系摩耗粒子が多く観察されました。SOAPで鉄がppm、D－SOAPで鉄がppm検出されました。主にサーボシリンダ内壁やポンプ内部で摩耗が進行している可能性が考えられます。このまま摩耗が進行し汚染度が増加した場合、バルブ類の動作障害やフィルタの目詰まり等が発生することが懸念されます。これらの障害発生に対する弊害を勘案の上、濾過を実施することを推奨します。
報告№107-6588 報告№107-6593 | 分析№107-02904 分析№107-03014 | 107-03014 | 初期試験を実施した結果、D－SOAPで前回に比較して鉄および軸受メタルの主成分である錫が増加していたことから、鉄を使用した箇所および軸受メタルの摩耗が若干進行していることが確認されました。現時点では使用状況に影響はなく、継続使用は可能と判断しますが、摩耗の進行状況を把握するため、ヶ月以内に精点Bを実施し、汚染度および摩耗の進行状況を確認することを推奨します。これらのことは、前回に比較して、計数汚染度は等級に変化はなく、異常摩耗の早期発見パラメータであるフェログラフィーのIs値がのマイナス乗と良好の範囲にあることD－SOAPの結果、鉄および錫が増加していたこと以上のことから判断しました。
報告№109-09136 報告№111-00619 | 分析№109-001160 分析№111-002956 | 111-002956 | グリースは継続使用可能な状態にあると判断します。グリースのちょう度、滴点、酸価、IRの各データは良好でした。
報告№109-09136 | 分析№109-001160 | 113-001563 | 潤滑油は継続使用可能な状態にあると判断します。計数汚染度は前回に比較してNAS級からNAS級にランク低下し、当社推奨の管理限界値以下であり、良好でした。．前回同様に粘度、水分、全酸価、IR、RBOTの各データは良好でした。
|  | 112-002385 | フェログラフィーおよびSOAP-Tの結果から総合的に判断した結果、傾向管理が必要な状態にあると考えられます。フェログラフィー【定量分析：Is値】Is値は異常摩耗の早期発見パラメータのつで、摩耗粒子を定量化するために用います。今回のIs値はの乗と低い値でした。フェログラフィー【定性分析：摩耗粒子および摩耗形態観察】分析結果から比較的多く観察された粒子は、以下の通りでした。正常な摩耗粒子・潤滑状態が正常なマイルド摩耗により発生。疲労摩耗粒子・繰返し応力を受けて発生。Iカップリング発光分光分析【SOAP-T】検出された金属元素から発生箇所を推定すると、以下の通りでした。鉄、鉛、銅、錫、亜鉛・ギヤ、軸受等リン、モリブデン・添加剤カルシウム、アルミニウム、ナトリウム・外部混入異物．粘度、水分、酸価の各データは良好でした。
報告№109-09136 報告№112-00253 | 分析№109-001160 分析№112-001006 | 112-001006 | 酸化防止剤の減少が確認されたため、以下の対策を推奨します。更油酸化防止剤の減少が確認されており、今後、酸化劣化により基油の劣化に進展することが懸念されるため、安全をみて更油を実施することを推奨します。粘度、全酸価の各データは良好でした。IRIRの結果、cm-付近のピークが減少しており、酸化防止剤の減少が確認されました。RBOTRBOTはminでした。現状では当社推奨の管理限界値のmin以上にあるものの、使用期間を仮にヶ月間と仮定した場合、次回定検前に当社推奨の管理限界値に到達する可能性があります。水分は良好でした。
報告№109-09136 報告№112-00091 | 分析№109-001160 分析№112-000262 | 112-000262 | 潤滑油は継続使用可能な状態にあると判断します。粘度、全酸価、IR、RBOTの各データは良好でした。油の余寿命は、使用油の使用期間または使用時間が不明であったため、ご依頼の油の余寿命に関する検討は行えませんでした。ただし、分析の結果で新油値がminであったことから、使用期間を仮にヶ月間と仮定すれば余寿命は十二分にあると言えます。可能であれば、使用期間、あるいは使用時間の情報をご提供下さい。水分は良好でした。
報告№109-09382 報告№109-09382 | 分析№109-002554 分析№109-002554 | 109-002554 | 分析の結果、摩耗の安定が確認され、潤滑状態は正常と判断します。これらのことは、前回に比較して、計数汚染度はランク減少し、SOAP／D-SOAPの鉄、錫、銅濃度に変化がないこと異常摩耗の早期発見パラメータであるフェログラフィーのIs値がのマイナス乗と良好の範囲にあること以上のことから判断しています。は良好と判断します。計数汚染度計数汚染度はNAS級と当社推奨の管理限界値のNAS級以内にあり、良好と判断します。重量汚染度は.mg/mlと当社推奨の管理限界値のmg/ml以内にあり、良好と判断します。機器の潤滑状態機器の潤滑状態は正常と判断します。SOAPSOAPの結果、油の添加剤成分であるリンが検出されました。摩耗により発生する鉄、錫、銅が検出されていないことから、良好と判断します。D－SOAPD－SOAPの結果、摩耗により発生する鉄、錫、銅が検出されていないことから、良好と判断します。フェログラフィー異常摩耗の早期発見パラメータであるフェログラフィーのIs値がのマイナス乗と良好の範囲にあることから、潤滑状態は正常と判断します。
報告№101-0299 | 分析№101-02867 | 101-02867 | 分析の結果、フェログラフィーを除く項目は良好でした。フェログラフィーの結果、摩耗の過酷度を示すIs値はのマイナス乗と良好の範囲にあるものの、摩耗粒子の形態観察の結果、金属接触が厳しい場合に発生するシビア粒子がやや多く見られました。本試料油は、停止中に採油が行われていますが、停止中は油中の摩耗粒子がゆっくりではありますが沈降します。その沈降速度は、温度状況によっても違いがありますが、m沈降するのに概ね、μmで約時間くらい、μmで時間くらい、μmでは時間くらいの時間がかかります。停止後、油面上層部から採油したのか、或いは、ドレン部、油槽底部など、どの箇所から採油したか、また、停止後何時間後に採油したかにより解析に相違が出ますが、今回の油中粒子には油膜が切れて金属接触状態になった場合に発生する粒子シビア粒子と呼ぶ摩耗粒子が見られていることから、念のため、ヶ月後に汚染状態及び摩耗の進行状況を確認されることを推奨します。尚、本試料油が運転停止直後に油槽内の中層部から直接採油した試料油であれば、現在のところ、軸受メタルの摩耗量を示すD-SOAPの錫濃度がと低い事から本軸受は継続使用可能な状況にあると判断します。
報告№109-09255 報告№109-09255 | 分析№109-001908 分析№109-001908 | 109-001908 | 今回の採油は、対象設備停止中に油圧タンクユニットから実施しているため、別紙油中粒子の沈降の影響に示すように、油中粒子などの固形物は沈降の影響を受けて分析データが低濃度に出る可能性があることから、このことを踏まえて結果を検討しました。分析の結果、全てのデータが良好の範囲にあったことから、油は継続使用可能と判断します。但し、今回の採油は、停止中に実施しているため、油槽内部で粒子の沈降があり、分析データが見かけ上低濃度となっている可能性があります。そのため、異常な摩耗により大型摩耗粒子が発生していたとしても検出されず、正常と誤認している可能性があります。油循環中または機器停止直後に再度採油を実施し、摩耗の進行状況を確認することを推奨します。特性低下分析結果は、全項目が良好の範囲にありました。したがって、油の特性低下は認められず良好と判断します。粘度粘度はmm/sと新油値.mm/sに対する粘度変化率が-％でした。粘度変化率の当社推奨の管理限界値は、±％以内となっていますが、今回の結果はこの範囲内にあることから、良好と判断します。全酸価全酸価は.mgKOH/gと新油値に比較して若干高くなっているものの、今回の分析結果には劣化の兆候として現れる有機物・有機化合物が確認されていないことから、良好と判断します。酸化安定度酸化安定度は、新油値と比較して十分に残存していることが必要ですが、今回の残存率は新油の％となっており、当社推奨の管理限界値の％以上であったことから、良好と判断します。汚染水分による汚染は確認されず、良好と判断します。水分濃度水分濃度は、当社推奨の管理限界値の以下の.ppmであり、良好と判断します。摩耗潤滑状態は正常と判断します。異常摩耗の早期発見パラメータであるフェログラフィーのIs値は、潤滑状態が良好と判断できるのマイナス乗であったことから、潤滑状態は正常と判断します。
報告№108-0027 報告№108-0027 | 分析№108-00131 分析№108-00131 | 108-00131 | 本試験は、トライボ診断を実施し、軸受の潤滑状態、汚染状況を確認することを目的としました。【軸受の潤滑状態】トライボ診断の結果、現在のところ、ギヤは継続使用可能な状態にあると判断します。但し、摩耗粒子の形態観察で金属接触が厳しい場合に発生するシビア粒子がやや多く観察されたことから、ギヤ歯面では厳しい金属接触が発生していることが分かりました。今後更に摩耗が進行することが懸念されるため、定期的に分析を実施し、摩耗の進行状況を確認することを推奨します。診断の実施周期は、本設備の場合時間以上経過すればいつでも可能な状態になるため、これを参考に採油周期を検討されることを併せて推奨します。これらのことは、SOAP／D－SOAPの結果、鉄が多く検出されたものの、異常摩耗の早期発見パラメータであるフェログラフィーのIs値がの乗とやや高く、摩耗粒子の形態観察の結果、金属接触が厳しい場合に発生するシビア粒子が多く観察されたこと以上のことから判断しました。一方、SOAPでケイ素がppm検出されました。一般に潤滑油中からケイ素が検出された場合の原因は、油の消泡剤として使用されることが多い添加剤で、添加濃度が通常～程度であることフェログラフィーで砂が多く観察されることシリコングリースをシール部に塗布している場合、このシリコングリースが潤滑油に混入している可能性が考えられること以上の通りの要因を検討した結果、フェログラフィーで観察された砂は少量であり、ご提供頂いた新油に含まれているケイ素はppmであったことから、SOAPでケイ素が検出されたのは、かの可能性が考えられました。原因を絞込むため、シリコングリースを使用している箇所があるかについてご確認下さい。【油の汚染状況】計数汚染度がナトリウム級以上と当社推奨の管理限界値を超えており、重量汚染度が.mg/mlでした。
報告№104-0294 報告№104-8053 | 分析№104-02199 分析№104-02536 | 104-02536 | 分析の結果、観察された粒子はμm前後の非常に小さな摩耗粒子が多数含まれていることがわかりました。この小さな摩耗粒子は、摩耗の形態からフレッティング、或いは、微小速度下で発生する摩耗粒子であると思われました。一般に、エアーヒーターの回転数は低回転であるため、フレッティングや微小速度の影響で生じる凝着摩耗は発生しにくく、そのためこのような摩耗粒子の発生は考え難い状況ですが、今後、このフレッティングにより疲労摩耗が進展したり、或いは、油膜切れによる凝着摩耗が発生することも懸念されるため、ヶ月後に分析を実施し、摩耗の進行状況を確認することを推奨します。このことは、異常摩耗の早期発見パラメータであるIs値がの乗とやや高く、摩耗粒子の形態観察の結果から、フレッティングの発生が確認されたこと以上のことから判断しました。尚、SOAPの鉄濃度がppm、油量リットルから摩耗体積を計算すると.mmとなります。この体積からベアリング軌道面の摩耗面積を検討し、この情報を傾向管理する必要がありますので、ベアリング番号をお知らせ下さい。
報告№109-09136 報告№112-00660 | 分析№109-001160 分析№112-003042 | 112-003042 | 潤滑油の劣化は確認されていないものの、汚染度が高い値であることがわかりました。当該機は分解後および油入替後から今回までの稼働時間が短く、ご提供頂いた新油の汚染度も同じ汚染状態であることから、汚染度が高い要因は、汚染されていた新油を使用したことによるものと思われます。減速機潤滑部の油膜が破断して発生する凝着摩耗が見られました。通常、継続運転している設備は、運転開始直後に金属同士がなじむ過程があり、その後正常な油膜が形成されて、問題がなければ安定期に入ります。設備の稼働率が低い場合など、停止期間が長いと潤滑油膜は殆どなくなり、再稼動する際に油膜切れを起こしやすい状態になります。今回観察された摩耗粒子は、このような状況で発生したと推定されます。しかし、これらは極微小領域に限られることから、摩耗は正常と判断できます。以上より、軸受は継続使用可能な状態にあると判断します。定期的な分析および分析周期の検討定期的に分析を実施することにより、データの微小な変化から異常の兆候を早期に発見することが可能となります。今後、寿命予測を行うには、今回データを含め少なくとも回の分析データが必要となります。当該機は、年間稼働率が低いことから、採油の機会を検討するのは難しいところがありますが、あと最低でも回分析を実施し、寿命予測を行うと共に分析周期を検討することを推奨します。減速機の摩耗状態フェログラフィーおよびSOAP-Tのデータから総合的に解析した結果、減速機は健全であり、継続使用可能と評価できますが、引続き減速機の機能が保持されていることを確認するためにも、潤滑油診断による傾向管理が有用と考えます。フェログラフィー【定量分析：Is値】Is値は異常摩耗の早期発見パラメータのつで、摩耗程度を定量化するために用います。今回のIs値はの乗とやや高い値でした。フェログラフィー【定性分析：摩耗粒子および摩耗形態観察】分析結果から比較的多く観察された摩耗粒子は、以下の通りでした。正常な摩耗粒子・潤滑状態が正常なマイルド摩耗により発生。シビア粒子・潤滑状態がやや厳しい凝着摩耗により発生。金属潤滑部が局部的に油膜切れを起していると考えられます。観察された摩耗粒子の中でもシビア粒子は、将来的な摩耗の進行に繋がる可能性を示唆しているため、傾向監視が必要と思われます。シビア粒子は、凝着摩耗に分類されます。この摩耗粒子は、ギヤ歯面や軌道面で凝着、破断を繰り返し、この過程で生じる移着粒子が成長して摩耗粒子となります。そのため、ギヤ歯面や軌道面では局部的に油膜切れが発生していることを示しています。この状態が継続した場合、摩耗粒子のサイズは徐々に大型化していき、最終的には軸受の損傷に至る場合があります。Iカップリング発光分光分析【SOAP-T】検出された金属元素から発生箇所を推定すると、摩耗粒子の発生箇所は、以下のように推定できました。鉄、鉛、銅、アンチモン、錫、亜鉛・ギヤ、軸受等リン、モリブデン・添加剤カルシウム、バリウム、アルミニウム、ナトリウム・外部混入異物バックラッシご提供いただいた減速機に関する情報からハスバ歯車の組み合わせの段減速機構であり、この歯車の構成から接触点箇所のバックラッシを求めました。尚、不明な部分がありましたので、モジュールを、歯幅をmmと仮定しました。ギヤのバックラッシの増加量を求めた結果、接触点箇所でバックラッシの増加量は、最も大きい箇所で約.μmと推定されます。バックラッシ増加分の上限値は、メーカにより差異はあるものの、当社の推奨するバックラッシは、一般に推奨されるμmを管理目安にしています。この値に比較して十分に小さい値です。計数汚染度は当社推奨の管理限界値を超えていました。計数汚染度計数汚染度は、NAS級以上と当社推奨の管理限界値NAS級を超えていました。重量汚染度は、mg/mlでした。光学顕微鏡写真供試油を濾過したフィルタ表面上の夾雑物を光学顕微鏡で観察した結果、茶褐色の粘ちょう物、金属片、鉄錆、砂等が観察されました。は良好と判断します。粘度新油に対する粘度変化率は+％でした。これは、当社推奨の管理限界値である±％以内であり、良好と判断します。水分は、ppmと当社推奨の管理限界値の以下であり、良好と判断します。酸価は、.mgKOH/gと新油値.mgKOH/g以下であり、良好と判断します。IRIRチャートの結果、新油と使用油のスペクトルパターンはほぼ一致し、また、油劣化の兆候を示すカルボン酸の吸収ピークが確認されていないことから、良好と判断します。
報告№104-0124 報告№104-0124 | 分析№104-00956 分析№104-00965 | 104-00965 | 本トライボ診断は、潤滑油を分析し、分析結果から潤滑、汚染状態及び機器の潤滑状態を評価することを目的としました。診断の結果、減速機ギヤ歯面でマイクロピッチングと異物の噛み込みにより発生した切削摩耗が発生していることが確認されました。他号機に比較して、やや摩耗が進行しているため、バックラッシの増加量による管理が重要です。歯車のタイプ形状、モジュール、歯幅、歯数などの情報を、ご提供下さい。これらのことは、以下のことから判断しました。D－SOAPの結果、ギヤの摩耗により発生した鉄がやや多く検出されたこと異常摩耗の早期発見パラメータであるフェログラフィーのIs値がの乗と高い値を示していたこと、摩耗粒子の形態観察の結果、マイクロピッチングにより発生した摩耗粒子と異物の噛み込みにより発生した切削粒子が観察されたこと水分がppmと管理基準値を超えており、発錆予防のため更油を推奨します
報告№106-0227 報告№106-5037 | 分析№106-01279 分析№106-02085 | 106-02085 | 精点Aを実施した結果、潤滑油および軸受は継続使用可能と判断します。但し、錫がSOAPでppm、D－SOAPで検出されたことから、軸受メタルの摩耗が若干ですが確認されました。今後は、この摩耗が安定しているのか、或いは進行し続けているのかを把握するとともに、仮に摩耗は進行していた場合、摩耗速度を把握するため、ヶ月以内に精点Bを実施することを推奨します。一方、SOAPでケイ素がppm検出されました。一般に、潤滑油中からケイ素が検出された場合の原因は、油の消泡剤として使用されることの多い添加剤で、添加濃度が通常～程度であることが多く、また、フェログラフィーでは砂が観察されていないことから、外部から混入した砂によるものではないと思われることと、シリコングリースをシール部に塗布している場合、このシリコングリースが潤滑油に混入している可能性が考えられること。以上の通りの要因を検討した結果、やである場合、切削摩耗や凝着摩耗発生の原因になる場合も考えられますので、原因を検討しておく必要があります。今回ケイ素が検出された原因は、分析結果から砂が多く観察されていないことから、かの可能性が考えられました原因を絞込むため、消泡剤の投与、シリコングリースを使用している箇所があるかについてご確認下さい。尚、軸受メタルの摩耗程度を評価する必要がありますので、次回分析時には、油量、メタルサイズ、回転数をお知らせください。
報告№109-09136 報告№112-00002 | 分析№109-001160 分析№112-000002 | 112-000002 | 潤滑油および軸受は継続使用可能な状態にあると判断します。前回に比較してSOAP／D－SOAPの結果で、鉄および錫濃度に変化はありませんでした。Is値は異常摩耗の早期発見パラメータのつで、摩耗粒子を定量化するために用います。前回に比較してIs値はの乗からマイナス乗に低下し、潤滑状態は正常と判断できます。前回に比較して計数汚染度はNAS級からNAS級にランク減少し、良好でした。．前回同様に粘度、水分、酸価、IR、RBOTの各データは良好でした。分析結果は良好と判断します。粘度粘度はmm/sと新油値mm/sに比較して、粘度変化率は-.％で、当社推奨の管理限界値である±％以内にあり、良好と判断します。水分は.と当社推奨の管理限界値の以下であり、良好と判断します。酸価は.mgKOH/gと新油値.mgKOH/gに比較して変化はなく、良好と判断します。IRIRの結果、油劣化の兆候を示すカルボン酸の吸収が確認されていないことから、良好と判断します。RBOTRBOTはminと当社推奨の管理限界値のmin以上であり、良好と判断します。は良好と判断します。計数汚染度計数汚染度はNAS級と当社推奨の管理限界値のNAS級以内であり、良好と判断します。重量汚染度は.mg/mlと当社推奨の管理限界値のmg/ml以内であり、良好と判断します。機器の潤滑状態機器の潤滑状態は正常と判断します。SOAPSOAPの結果、油の添加剤成分であるリンがppm、バリウムがppm検出されました。軸受の摩耗を示す錫が検出されていないことから、良好と判断します。D－SOAPD－SOAPの結果、油の添加剤成分であるバリウムが、外部から混入したと思われるナトリウムが検出されました。軸受の摩耗を示す錫が検出されていないことから、良好と判断します。フェログラフィー異常摩耗の早期発見パラメータであるフェログラフィーのIs値がのマイナス乗と良好の範囲にあり、潤滑状態は正常と判断します。
報告№105-0143 | 分析№105-00931 | 105-00931 | 濾過前の試料油を分析した結果、計数汚染度が前回NAS級から今回NAS級に年でランク上昇し、メタルの主成分である錫がSOAPでppm、D－SOAPでppm検出されました。前回濾過後に比較して、錫濃度はSOAPでppmからppmにppm上昇し、D－SOAPでも.からppmにppm上昇したことが分かりました。錫濃度が上昇した原因は、メタルの摩耗が発生したためと考えられます。摩耗の程度を確認するため、錫濃度から平均的な摩耗深さを計算したところ、メタルの初期の表面粗さをRmaxμmと仮定した時の摩耗深さは、表面からμmとなり、表面粗さの約割が摩耗していることが推定されました。そのため、軸受表面は摩耗による鏡面部ができ、油膜切れが発生しやすい状態になっていると考えられます。これらの障害発生に対する弊害を勘案の上、SOAP／D－SOAPで濾過後の錫濃度が減少しているものの、濾過だけでは摩耗の原因を取り除くことは出来ないため、今後も錫濃度の上昇に注意が必要です。
報告№109-09136 報告№114-00036 | 分析№109-001160 分析№114-000091 | 114-000091 | 分析の結果、前回に比較して、汚染状態に大きな変化は見られないことから、潤滑油は継続使用可能な状態にあると判断します。対象設備分析の結果、前回に比較してに大きな変化は見られないことから、対象設備は継続使用可能な状態にあると判断します。尚、使用油のFBKタービンSX-に添加剤成分として含まれていないカルシウムがppm検出されているため、異種油が混入した可能性が考えられます。現状は問題ないものの、今後添加剤の反応によりスラッジが発生し、障害が発生する場合がありますので注意が必要です。異常摩耗の早期発見のパラメータであるIs値は、前回の×からに低下し、正常です。また、異常摩耗の兆候を示す摩耗粒子が顕著に観察されなかったことから、は良好と判断します。計数汚染度は、前回に比較してNAS級からNAS級にランク低下し、重量汚染度も.mg/mlから.mg/mlに減少し、共に良好と判断します。粘度、水分、酸価、IR、RBOTの各データは、前回同様に良好です。
|  | 114-000647 | 対象設備は継続使用可能な状態にあると判断します。但し、今後の摩耗推移を確認するためにも傾向監視を継続することが有効です。定期的な分析今後の凝着摩耗の推移を監視するため、定期的な分析実施を推奨します。最適な採油方法本試料油は、機器停止中に油面計口から採油されているため、別紙油中粒子の沈降の影響に示すように、油中粒子が油槽底部に沈降し、分析データが低濃度に出ている可能性があります。正確なデータによる診断を行うためにも、今後の採油は、極力運転中もしくは停止直後の油槽中層部から実施されることを推奨します。異常摩耗の早期発見のパラメータであるIs値は、前回のレベルから変化はないものの、やや高い値でした。また、潤滑部の摩耗が認められたため、定期的に潤滑油分析を実施し、摩耗推移を監視することが有用と考えます。フェログラフィーで観察された代表的な粒子は、以下の通りです。正常な摩耗粒子・潤滑状態が正常なマイルド摩耗により発生。シビア粒子・潤滑状態がやや厳しい凝着摩耗により発生。極微小領域で油膜切れが発生したことを示します。黒錆・潤滑状態がやや厳しい凝着摩耗により発生。局部的な厳しい金属接触と高い摩擦熱が発生していたことを示します。シビア粒子、黒錆は、摩擦面が将来的に異常摩耗へ進展する可能性を示唆しているため、傾向監視が有用と思われます。詳細は、別紙傾向監視が必要な摩耗粒子をご覧ください。コンロッドメタル、クランクメタルの摩耗SOAP-Tでメタルの主成分である錫がppm、鉛がppm、銅が検出されたことから、コンロッドメタル、クランクメタルが局所的に摩耗していると推定されました。ディーゼルエンジンのメタルは、別紙コンロッドメタル・クランクメタルの摩耗に示すように、一般的にホワイトメタル層、ニッケル層、銅と鉛の合金であるケルメット層の順に積層構造になっています。今回、ケルメット層の銅が比較的高い値で検出されたものの、ホワイトメタルの錫が低濃度であることから、メタルは局所的な切削が発生し、ホワイトメタルの一部が摩耗により消失し、その下にあるケルメット層の摩耗が発生している可能性があります。現在のところ低濃度であり、また金属濃度に大きな変化がないことから、継続使用に支障がない範囲であると判断しますが、今後、摩耗が進行し異常摩耗に進展することを防止するため、傾向分析による摩耗推移の監視が有用です。固形カルシウム化合物の生成SOAP-Tでカルシウムがppm検出されました。この固形カルシウムは、潤滑油に混入した燃焼ガス中の酸成分がカルシウム添加剤と中和反応して生成される比較的硬い化合物のため、摺動面に噛み込み、切削摩耗が進行することが懸念されます。詳細は、別紙固形カルシウム化合物の生成をご覧ください。余寿命評価転がり軸受の場合、当社の研究成果からIs値が指数関数的に上昇していくことが確認されています。当該機は、前回から時間稼働してIs値がレベルになっていることから、この傾向を基に今後の状態を予測した結果、別紙Is値上昇傾向に示すように、管理基準のに到達する時間は稼働時間で約時間と推定されました。管理限界値は、到達した時点で直ちに焼損すると言った異常な潤滑状態となるわけではなく、異常の兆候が出ているものの手入れをすれば継続使用可能な状態であるため、この時間を参考に今後の分析周期を検討してより正確に状態把握をするよう推奨します。
報告№107-4517 報告№107-4522 | 分析№107-00829 分析№107-00984 | 107-00984 | 分析の結果、本軸受は継続使用可能な状態にあると判断します。これらのことは、異常摩耗の早期発見パラメータであるIs値がの乗とやや高いものの、ベアリング軌道面から発生した摩耗粒子はマイルドな潤滑状態で発生した摩耗粒子であり、潤滑状態は良好な状態で進行していると考えられること鉄濃度から計算したフレーキングの発生面積が内輪軌道面の面積の凡そ.％であること以上のことから判断しました。
報告№109-09136 報告№112-00290 | 分析№109-001160 分析№112-001175 | 112-001175 | 潤滑油は継続使用可能な状態にあると判断します。前回同様に、粘度、水分、酸価の各データは良好でした。分析結果は良好と判断します。粘度粘度は.mm/sと新油値mm/sに比較して、粘度変化率は-.％で、当社推奨の管理限界値である±％以内にあり、良好と判断します。水分は.ppmと当社推奨の管理限界値の以下であり、良好と判断します。酸価は.mgKOH/gと新油値.mgKOH/gに比較して低く、良好と判断します。
報告№107-4545 報告№109-09132 | 分析№107-02185 分析№109-001150 | 109-001150 | トライボ診断の結果、全てのデータが良好であることから、この油は継続使用可能と判断します。は良好と判断します。粘度は良好。粘度は.mm/sと新油値mm/sに比較して、粘度変化率は-％で、当社推奨の管理限界値である±％以内にあり、良好と判断します。粘度はmm/sとなっています。粘度はmm/sとなっています。粘度指数はとなっています。粘度指数はとなっています。水分は良好。水分はppmと当社推奨の管理限界値の以下であり、良好と判断します。全酸価は良好。全酸価は.mgKOH/gと新油値.mgKOH/g以内にあり、良好と判断します。
報告№109-09136 報告№113-00307 | 分析№109-001160 分析№113-001251 | 113-001251 | 分析の結果、は良好な状態にあるものの、計数汚染度がNAS級とやや高く、重量汚染度がmg/mlと当社推奨の管理限界値を超えていました。継続使用する場合には、汚染度の改善が必要と思われました。軸受および減速機軸受および減速機は継続使用可能な状態にあると判断します。但し、切削摩耗、凝着摩耗、さらに疲労摩耗が発生しており、摩耗状態が厳しい状態であったことが確認されました。初期試験を実施分解点検後には、摩耗状態が安定するか、或いは、異常摩耗に進展するかを確認する必要があります。そのため、分解点検後ヶ月ごとに回分析を実施し、摩耗の進行状況を確認することを推奨します。更油および油槽内の清掃潤滑油が汚染されていることから、油槽内は汚染されていると思われます。分解点検時には更油をする前に、油槽内を清掃し、更油する新油もNAS級程度の清浄な潤滑油を更油することを推奨します。はフェログラフィーおよびSOAP／D-SOAPの結果から総合的に判断した結果、継続使用は可能ですが、摩耗状態が厳しい状態にあることが確認されました。フェログラフィー【定量分析：Is値】Is値は異常摩耗の早期発見パラメータのつで、摩耗程度を定量化するために用います。今回のIs値はの乗とやや高い値でした。フェログラフィー【定性分析：摩耗粒子および摩耗形態観察】分析結果から観察された代表的な粒子は、以下の通りでした。正常な摩耗粒子・潤滑状態が正常なマイルド摩耗により発生。切削粒子・異物や金属表面の微小突起による切削摩耗により発生。シビア粒子・潤滑状態がやや厳しい凝着摩耗により発生。金属潤滑部が局部的に油膜切れを起していると考えられます。疲労摩耗粒子・繰返し応力を受けて発生。黒錆・潤滑状態がやや厳しい凝着摩耗により発生。金属接触が厳しく、且つ、高い摩擦熱が発生していると考えられます。フリクションポリマ・局部的に高圧・高温となる場合に発生。観察された摩耗粒子の中でも切削粒子、シビア粒子は、将来的な摩耗の進行に繋がる可能性を示唆しているため、傾向監視が必要と思われます。摩耗形態の中でも切削摩耗は摩耗進行速度が速く、転がり軸受でこの摩耗形態が発生した場合には寿命が分の程度に低下することも知られており、切削摩耗により生じた軌道面の損傷が起点となって、転がり軸受の寿命となるフレーキングに進展することから、傾向監視が必要です。シビア粒子、黒錆は、凝着摩耗に分類されます。これらの摩耗粒子は、ギヤ歯面および軌道面で凝着、破断を繰り返し、この過程で生じる移着粒子が成長して摩耗粒子となります。そのため、ギヤ歯面および軌道面では局部的に油膜切れが発生していることを示しています。この状態が継続した場合、摩耗粒子のサイズは徐々に大型化していき、最終的にはギヤおよび軸受の損傷に至る場合があります。Iカップリング発光分光分析【SOAP／D-SOAP】検出された金属元素から発生箇所を推定すると、以下の通りでした。検出された金属元素 分類 鉄、鉛、銅、錫、亜鉛 ギヤ・軸受等 亜鉛、カルシウム、バリウム、ナトリウム 外部混入異物 尚、SOAP-Tで亜鉛が検出されました。IRの結果、異種油の混入等は確認されていないことから、亜鉛を使用した箇所の溶出・摩耗が発生していると推定されます。亜鉛メッキ等であった場合、耐食性が低下して腐食に進展することが懸念されます。計数汚染度はNAS級とやや高く、重量汚染度はmg/mlと当社推奨の管理限界値を超えていました。フィルタ表面の異物観察で表面が茶褐色で金属片、鉄錆、砂等が観察されたことから、汚染度が高い要因は、摩耗とスラッジ、そして外部混入異物の影響と思われます。粘度、水分、酸価、IRの各データは良好でした。
|  | 100-01557 | 一方、機器の状態を確認するために実施したSOAP／D－SOAP、フェログラフィーの結果、SOAP／D－SOAPでボールネジ部の摩耗により発生したと考えられる鉄が多く検出されました。この要因をフェログラフィーにより検討した結果、フレーキングにより発生した～μmサイズの薄片状粒子が支配的であり、これらの薄片状粒子は、ボールネジ軌道面やボール転動面から発生しているものと考えられました。前回と同じ採取方法を取っておりますので、前回と今回を比較してみますと、摩耗粒子のサイズは変動していないものの、他の形状をもつ粒子に比較して、薄片状粒子の占める割合が大きくなってきており、疲労摩耗の発生した軌道面、転動面の面積は広がりつつあると想像されます。今後、さらに進行しますと摩耗粒子のサイズが大型に推移してきますので、次回分析も、今回と同じ箇所から同じ方法で採取し、分析による監視を継続されることを推奨します。
報告№109-09341 報告№109-09341 | 分析№109-002614 分析№109-002614 | 109-002614_091221 | 結論現在のところ、シリンダおよびピストンリング、クランクメタル等は継続使用可能な状態にあると判断できますが、汚染度が高く、汚染粒子の影響で摩耗が進行する場合があります。予防処置として、μm以下のサイズでも精密に濾過できるような濾過機により濾過を実施し、濾過後は清浄度を確認するとともに、予防保全を目的として年に～回程度は清浄度を確認することを推奨します。潤滑油の使用油に燃料油が混入した可能性はほとんどないと判断します。また、タービン油のFBKタービンの混入の可能性もほとんどないと判断します。尚、潤滑油に含まれる水分は、ppmと継続使用可能な範囲にありました。
報告№108-0411 報告№114-00099 | 分析№108-02744 分析№114-000302 | 114-000302 | 潤滑油は継続使用可能な状態にあると判断します。粘度、全酸価、IR、RBOTの各データは良好です。尚、別紙RBOTの減少傾向から油の余寿命を求めた結果、本試料は直近の更油から起算して稼働日数が年月まで使用可能であることが分かります。水分は良好です。
報告№108-6551 報告№108-6551 | 分析№108-02774 分析№108-02774 | 108-02774 | 年月日～年月日まで長期停止している。水車軸に多少の発錆が見られるが、分解点検は実施していない。精点Aを実施し、、汚染度、潤滑状態を確認する。精点Aを実施し、前回データと照合した結果、油中摩耗粒子の減少が確認されています。油中の粒子濃度は、油膜破断による発生や、油槽内などでの沈降が均衡したところで一定、いわゆる平衡状態になりますが、このバランスが崩れると増加する場合と減少する場合とに分かれます。増加した場合は、発生と減少の均衡が崩れ、摩耗の発生や外部混入が始まったことを示し、またこれとは反対に、減少した場合は発生量が減少しているか、或いは、減少量が大きくなっていることを示し、特に減少は、汚染状態や潤滑状態が良好であることを示唆しています。本軸受では、油中の粒子が減少する要因となるフィルタ類は設置されておらず、濾過による減少は考えられませんので、油中の摩耗粒子が減少したのは、摩耗粒子がほとんど発生せず、油槽内部での沈降があったためと考えられます。以上のことから、本軸受は摩耗の進行がなく、潤滑状態は安定した状態にあったものと判断します。これらのことは、前回に比較して、計数汚染度はランク減少し、SOAP／D-SOAPの鉄および錫濃度に変化がないこと異常摩耗の早期発見パラメータであるフェログラフィーのIs値がのマイナス乗と良好の範囲にあること以上のことから判断しています。尚、潤滑油の基本特性も良好の範囲にあることから継続使用可能と判断します。
報告№105-0209 報告№105-0209 但し、前回報告した通り、１９９６年１０月以降メタルの更新や手入れがなく、且つ、更油や新油の補充が無かったとすると、メタルの表面は摩耗が進行し鏡面状態になっていると考えられます。今回のトライボ診断の結果では摩耗の進行は確認されませんでしたが、仮に軸受摺動面が鏡面状態になっていると温度や周速が変動するようなことがあった場合、軸受の焼損につながることが懸念されますので、軸受の点検を推奨します。 但し、前回報告した通り、１９９６年１０月以降メタルの更新や手入れがなく、且つ、更油や新油の補充が無かったとすると、メタルの表面は摩耗が進行し鏡面状態になっていると考えられます。今回のトライボ診断の結果では摩耗の進行は確認されませんでしたが、仮に軸受摺動面が鏡面状態になっていると温度や周速が変動するようなことがあった場合、軸受の焼損につながることが懸念されますので、軸受の点検を推奨します。 | 分析№105-01428 分析№105-01428 | 105-01428 | 結論前回濾過後からSOAPの錫濃度に変化がなく、別添資料表累積錫濃度の値に変化がないことから、摩耗は安定していることが確認されました。計数汚染度が、NAS級と前回濾過後のNAS級から約ヶ月でランク上昇していました。計数汚染度は、良好の範囲にあるものの、前回・濾過後に比較してランク上昇していました。計数汚染度は、NAS級と前回濾過後のNAS級に比較して、約ヶ月でランク上昇しました。重量汚染度は.mg/mlと非常に良好の範囲にありました。重量汚染度は.mg/mlと非常に良好の範囲にありました。機器の潤滑状態前回濾過後からSOAPの錫濃度に変化がなく、別添資料表累積錫濃度の値に変化がないことから、摩耗は安定していることが確認されました。油中の金属粒子濃度を分析するSOAP及びD-SOAPの結果、軸受メタルの摩耗により発生したと考えられる錫がSOAPでppm、D－SOAPがppm検出されていました。錫濃度を補正した結果を別表に示します。この結果から、年月以降更油を実施していなければ、ppmになっていたと考えられることが出来ます。この補正後の錫濃度と油量リットルから摩耗量を下式により計算しました。 ・式 cmとなります。従いまして、下図のような体積をもつ金属片が摩耗した計算となります。この体積cmを軸受メタルの摩耗面積で割りますと平均的な摩耗深さとなります。この摩耗面積は当社の経験によれば、スラストメタル面積の約分の程度となることが確認されており、軸受の支持面積cmからスラストメタル面積とパッド枚数枚から計算すると.cmとなります。摩耗体積cmと.cmから平均的な摩耗深さを求めるとμmとなります。スラストメタルの表面粗さをRmaxμmと仮定しますと、既にスラストメタル表面は摩耗が進行し鏡面状態になっていると考えられるため、メタルの点検が必要となります。但し、今回の分析結果は、年月以降、メタルの更新や手入れがなく、且つ、更油や新油の補充がなかったことを前提にしておりますので、この前提が一致していない場合は、再計算を行う必要があります。一致していない場合は、ご連絡頂けますよう、お願い申し上げます。フェログラフィーの結果、前回と同じくメタルから発生した摩耗粒子の他に、フレッティングにより発生した赤錆がやや多く観察されました。このことから、スラストランナー部や静止板支持部でフレッティングが発生していると考えられます。フレッティングの発生がメタル摩耗の直接原因と思われませんが、フレッティングで発生した摩耗粒子がメタルに埋没し起動時に始動トルクを増大させたり、或いは、停止時に面圧が上昇したりして間接的にメタルの摩耗増大に関与していると思われます。
報告№111-00058 報告№111-00058 | 分析№111-000375 分析№111-000375 | 111-000375 | 有機物・有機化合物試験で検出されたピークには新グリースと異なるピークが検出されました。IRの結果で新グリースと異なるピークが検出されたことから、グリース名が違うか、或いは、異種グリースが混入した可能性が考えられますので、確認する必要があります。≪状態監視とパラメータ≫分析の目的および各分析のパラメータは以下の通りです。特性低下目的：グリースの分析結果から、グリースの物理的性状や劣化傾向などを確認する。全酸価JISK赤外線吸収スペクトルJISKちょう度JISK滴点JISK摩耗目的：グリース中の摩耗粒子を分析する事により、回転・摺動部の潤滑状態、摩耗劣化の程度、余寿命などを解析する。摩耗診断電子顕微鏡観察JISKX線マイクロアナリシス油中金属濃度JISK≪分析結果≫特性低下全酸価：良好全酸価.mgKOH/gは新油値の.mgKOH/g以内にあることから問題は無いと判断します。赤外線吸収スペクトル：良好ちょう度：良好ちょう度値はと当社推奨の管理限界値であるから以内に留まっています。滴点：良好滴点はと新油値のに比較し高いものの、ちょう度が良好の範囲にあり、かつ、有機物・有機化合物試験の結果で油劣化の兆候を示すカルボン酸の吸収が見られないことから、問題は無いと判断します。摩耗摩耗診断電子顕微鏡観察・X線マイクロアナリシス：今回は実施していません。油中金属濃度：今回は実施していません。
報告№109-09136 | 分析№109-001160 | 113-002578 | SOAP-Tで新油に含まれていないリン、亜鉛が検出されたことから、潤滑油は油名が異なっているか、異種油が混入した可能性が考えられます。また、対象設備は継続使用可能な状態にあると判断しますが、今後の摩耗推移を確認するためにも傾向監視を継続することが有効です。定期的な分析今後の凝着摩耗の推移を監視するため、定期的な分析実施を推奨します。異種油の混入および油名の確認SOAP-Tで新油に含まれていないリン、亜鉛が検出されたことから、異種油の混入または油名が違っている可能性があります。油は設備の条件にあった適正な性能のものを使用することが重要であるため、異種油の混入の有無、油名を再確認することを推奨します。異常摩耗の早期発見のパラメータであるIs値は、レベルと正常です。但し、潤滑部の摩耗が認められたため、定期的に潤滑油分析を実施し、摩耗推移を監視することが有用と考えます。フェログラフィーで比較的多く観察された粒子は、以下の通りです。正常な摩耗粒子・潤滑状態が正常なマイルド摩耗により発生。シビア粒子・潤滑状態がやや厳しい凝着摩耗により発生。極微小領域で油膜切れが発生したことを示します。シビア粒子は、摩擦面が将来的に異常摩耗へ進展する可能性を示唆しているため、傾向監視が有用と思われます。詳細は、別紙傾向監視が必要な摩耗粒子をご覧ください。尚、SOAP-Tでダフニータービンオイルの新油に含まれていない、リン、亜鉛が桁オーダーで検出されたことから、潤滑油の油名が異なっているか、異種油の混入している可能性が考えられます。粘度、水分の各データは良好です。酸価は.mgKOH/gと新油値.mgKOH/gに比較してやや高い値でした。SOAP-Tで新油と一致しないデータが確認されたことから、酸価がやや高い原因は、酸化劣化ではなく、異種油の混入または油名の誤りと考えられます
報告№102-6146 | 分析№102-02750 | 102-02750 | オーバーホール後の初期試験を実施した結果、初期のなじみ摩耗が発生していたと考えられます。今回のようになじみ過程でシビア粒子が観察された場合は、なじみ過程が正常に終了していない場合があり、異常摩耗に進展することも懸念しなければなりません。なじみ過程が正常な状態で終了した場合、シビア粒子は観察される事が少なく、従って、今回のなじみ過程では、局部的な金属接触がごく一部で発生したと考えられます。この接触が、既に正常な状態に推移しているか、或いは、進行しているのかを確認するためには、ヶ月毎に回初期試験を実施されることを推奨します。これらのことは、異常摩耗の早期発見パラメータであるフェログラフィーのIs値が、.と良好の範囲にあるものの、摩耗粒子の形態観察の結果、金属接触が厳しい場合に発生するシビア粒子がやや多く観察されていることから判断しました。尚、RBOTが前回に比較し、min上昇したのは、新油の補充、又は、更油の影響によると思われます。今後は、今回のRBOT値によりデータ管理を行います。
報告№108-0430 報告№108-0430 | 分析№108-02892 分析№108-02892 | 108-02892 | 巡視点検中にマンホールより油槽内を確認したところ、赤錆と思われる異物が目視で確認された。巡視点検中に確認された赤錆と思われる異物が主機運転に差支えがないかについて、トライボ診断により確認することを目的とする。同時に、トライボ診断を実施し、潤滑油の劣化および汚染状態、機器の潤滑状態を診断評価するとともに、軸受の健全性を確認することを目的とする。赤錆と思われる異物の影響分析の結果、赤錆等の外部混入または内部発生異物が確認できるフィルタ写真およびフェログラフィーの結果、僅かに赤錆は確認されているものの、極微量です。フェログラフィーの結果、観察された摩耗粒子は非常に少なく、異物の影響で発生すると想定される切削摩耗や凝着摩耗の発生も確認されていません。以上のことから、巡視点検中に確認された赤錆と思われる異物は、主機運転には影響はないと判断します。油の劣化および潤滑状態全ての分析データが良好であることから、この油は継続使用可能であり、潤滑状態も正常と判断します。は良好と判断します。粘度は良好と判断します。粘度は.mm/sと新油値mm/sに比較して、粘度変化率は+％で、当社推奨の管理限界値である±％以内にあり、良好と判断します。水分は良好と判断します。水分はppmと当社推奨の管理限界値の以下であり、良好と判断します。全酸価は良好と判断します。全酸価は.mgKOH/gと当社推奨の管理限界値の.mgKOH/g以内にあり、良好と判断します。IRの結果、良好と判断します。IRの結果、油劣化の兆候を示すカルボン酸の吸収が確認されていないことから、良好と判断します。は良好と判断します。計数汚染度は良好と判断します。計数汚染度はNAS級と当社推奨の管理限界値のNAS級以内にあり、良好と判断します。重量汚染度は良好と判断します。重量汚染度は.mg/mlと当社推奨の管理限界値のmg/ml以内にあり、良好と判断します。機器の潤滑状態機器の潤滑状態は正常と判断します。SOAPの結果は良好です。SOAPの結果、外部から混入したと思われるケイ素がppm検出されています。軸受の摩耗を示す錫が検出されていないことから、良好と判断します。D－SOAPの結果は良好です。D－SOAPの結果、外部から混入したと思われるカルシウムが、ナトリウムが検出されています。軸受の摩耗を示す錫が検出されていないことから、良好と判断します。フェログラフィーの結果は良好です。異常摩耗の早期発見パラメータであるフェログラフィーのIs値が×のマイナス乗と良好の範囲にあり、潤滑状態は正常と判断します。
報告№102-4081 | 分析№102-03235 | 102-03235 | 分析の結果、ギヤ歯面、転がり軸受軌道面は良好な状態にあると判断します。このことは、計数汚染度がNAS級と清浄であり、SOAP／D-SOAPで摩耗により発生する鉄や銅が検出されず、異常摩耗の早期発見パラメータであるフェログラフィーのIs値がのマイナス乗と良好の範囲にあることから判断しました。尚、を示す粘度、水分、全酸価、IRの各データが良好であることから、この油は継続使用可能と判断します。
報告№102-0220 | 分析№102-02051 | 102-02051 | 分析の結果、CH、TCGは異常レベルにあり、また、CH、CHは要注意レベルにあることがわかりました。このことから、過熱が生じていると推定されます。前回に比較して、大きな変化はありませんが、依然として加熱部分がありますので、ガス分析により監視を続けられることを推奨します。一方、絶縁油中の金属成分をフェログラフィー、SOAP／D－SOAPで分析した結果からは異常は認められませんでした。したがって、スパークは発生していないことがわかりました。
報告№109-09136 報告№111-00065 | 分析№109-001160 分析№111-000407 | 111-000407 | 、汚染状態、は良好でした。潤滑油および軸受は継続使用可能な状態にあると判断します。今後は、本データを初期値として管理することを推奨します。
報告№109-09136 報告№113-00332 | 分析№109-001160 分析№113-001334 | 113-001334 | 対象設備は継続使用可能な状態にあると判断します。はフェログラフィーおよびSOAP／D-SOAPの結果から総合的に判断した結果、正常な状態にあると考えられます。フェログラフィー【定量分析：Is値】Is値は異常摩耗の早期発見パラメータのつで、摩耗粒子を定量化するために用います。Is値は前回に比較してのマイナス乗からマイナス乗に低下し、低い値でした。フェログラフィー【定性分析：摩耗粒子および摩耗形態観察】分析結果から観察された全ての粒子量は少でした。Iカップリング発光分光分析【SOAP／D-SOAP】検出された金属元素から発生箇所を推定すると、以下の通りでした。銅・ギヤ、軸受等リン、亜鉛・添加剤カルシウム、ナトリウム・外部混入異物
報告№109-0029 報告№109-0029 | 分析№109-00132 分析№109-00132 | 109-00132 | 分析の結果、摩耗は安定していると判断します。これらのことは、前回に比較して、D-SOAPの鉄濃度が増加しているものの、計数汚染度はランク減少し、異常摩耗の早期発見パラメータであるフェログラフィーのIs値がのマイナス乗と良好の範囲にあること以上のことから判断しています。は良好と判断します。計数汚染度は良好と判断します。計数汚染度はNAS級と当社推奨の管理限界値のNAS級以内にあり、良好と判断します。重量汚染度は良好と判断します。重量汚染度は.mg/mlと当社推奨の管理限界値のmg/ml以内にあり、良好と判断します。機器の潤滑状態機器の潤滑状態は正常と判断します。SOAPの結果は良好です。SOAPの結果、油の添加剤成分であるリンが検出されています。摩耗により発生する鉄が検出されていないことから、良好と判断します。D－SOAPの結果、鉄が検出されています。D－SOAPの結果、摩耗により発生する鉄が検出されています。フェログラフィーの結果は良好です。フェログラフィーの結果、異常摩耗の早期発見パラメータであるIs値がのマイナス乗と良好の範囲にあり、潤滑状態は正常と判断します。
報告№108-6013 報告№108-0125 | 分析№108-00576 分析№108-00734 | 108-00734 | 軸受の潤滑状態を確認する。分析の結果、SOAP／D－SOAPで鉄、銅が検出され、摩耗粒子の形態観察でクリープにより発生した赤色スラッジが多く観察されたことから、軌道面がラジアル荷重を受けた時、回転輪側のはめあい面に隙間を生じて、微小なすべり接触が発生していると推定されました。推定した箇所で摩耗が進行した場合、これらの赤錆が軌道面に噛み込み、噛み込み傷が起点となってフレーキングに進展することが懸念されます。また、銅を使用した箇所の摩耗が確認されましたが、使用ベアリングの型番から保持器には銅を使用していないことがわかりましたので、銅を使用している摩耗箇所の特定は出来ませんでした。したがって、これらのことから以下の対策を推奨します。軸受のはめ合いの修正および締め付けを適正にする銅を使用した箇所がないかを確認し、摩耗箇所を特定する報告書の管理表中に示しているSOAP／D－SOAPは、グリース潤滑の場合、摩耗粒子が均一に分散していないため、測定値が大きく変動することがありますので参考値としてお考え下さい。
報告№103-0169 報告№103-0169 | 分析№103-01435 分析№103-01435 | 103-01435 | は良好であり、継続使用可能と判断します。粘度は良好と判断します。粘度はmm/sと新油値.mm/sに比較して、粘度変化率は-％で、当社推奨の管理限界値である±％以内にあり、良好と判断します。水分は良好と判断します。水分は.ppmと当社推奨の管理限界値の以下であり、良好と判断します。全酸価は良好と判断します。全酸価は.mgKOH/gと新油のに比較して大きな変化はないことから、良好と判断します。は良好と判断します。計数汚染度は良好と判断します。計数汚染度は、前回と同じくNAS級と等級に変化はなく、当社推奨の管理基準値NAS級以下にあることから良好と判断します。重量汚染度は良好と判断します。重量汚染度はmg/mlと当社推奨の管理基準値mg/ml以下であることから、良好と判断します。機器の潤滑状態スラストメタル表面は、既に鏡面状態になっていることが推定されますので、メタルの表面の状態を確認することを推奨します。尚、停止時のメタル温度変化、起動時のメタル温度変化に注意すると共に、温度チャートを見てこぶのような温度変化が生じていないかを詳細に確認されることを推奨します。SOAPで検出された今回の錫濃度ppmから、軸受メタルの摩耗量を求めると以下のとおりとなる。 ・式 cmとなる。したがって、下図のような体積をもつ金属片が摩耗したと考えることができる。この体積cmを軸受メタルの摩耗面積で割ると平均的な摩耗深さとなる。この摩耗面積は当社の経験によれば、スラストメタル面積の約分の程度となることが確認されており、ご提供いただいた軸受の情報からスラストメタル面積を計算するとcmとなり、この面積の分のはcmとなる。摩耗体積cmとcmから平均的な摩耗深さを求めると.μmとなり、スラストメタルの表面粗さをRmaxμmとすると左図bの部分は既に鏡面状態になっていると推定されます。前回から今回までの約年間で増加した錫濃度ppmから年間で摩耗深さはμm増加したと考えられます。この平均的な摩耗深さと前回から今回までの年間の起動停止回数回から摩耗速度を計算した結果、起動停止回あたり.μm/回でした。メタル使用開始の表面粗さをμmとしたときの限界起動回数を計算した結果回となり、本軸受は既に限界起動回数を超えていたと推定されました。異常摩耗の早期発見パラメータであるフェログラフィーのIs値は-と良好の範囲にあるものの、摩耗粒子の形態観察の結果、正常ラビング、金属接触が厳しい場合に発生するシビア粒子がやや多く見られました。
報告№107-0366 報告№109-09038 | 分析№107-01900 分析№109-000450 | 109-000450 | 臨時分析・濾過前の試料油を分析した結果、前回に比較して水分が.からppmに上昇し、処置領域にありました。今後、水分の影響で腐食摩耗に進展することが懸念されます。これらの障害発生に対する弊害を勘案の上、水分除去を推奨します。
報告№109-09136 報告№112-00561 | 分析№109-001160 分析№112-002318 | 112-002318 | 分析の結果、潤滑油の劣化はなく、継続使用可能な状態にあると判断します。但し、潤滑油は水分およびカルシウム化合物がやや高い濃度であることから、以下の対策を推奨します。対象設備分析の結果、対象設備は継続使用可能な状態にあると判断します。但し、将来的な摩耗進行の有無を確認するためにも傾向監視を継続することが有効です。次回点検でピストンリングの点検当該機の油中からカルシウム化合物が非常に高い濃度で検出されたため、この化合物がコンロッドメタルやクランクメタルの摩耗を促進させる懸念があります。化合物発生の原因は、ピストンリングの摩耗によって燃焼ガスのシール性が低下し、燃焼ガス中の硫黄分と油中のカルシウム添加剤が反応するためと考えられます。そのため、次回点検では第一にピストンリングの摩耗状態の点検を推奨します。更油或いは部分更油による水分濃度の調整水分の影響により金属表面で腐食摩耗が発生し、発生した鉄錆等の粒子が潤滑部に噛み込み摩耗が進行することがありますので、更油或いは部分更油などにより相対的に水分濃度を低くするなどの方法を推奨します。定期的な分析今後懸念される凝着摩耗の進行を監視するため、定期的に分析を実施することを推奨します。水分は当社推奨の管理限界値を超えていました。粘度粘度は、mm/sと新油値mm/sに比較して、粘度変化率は-.％で、当社推奨の管理限界値である±％以内であり、良好と判断します。水分は、ppmと当社推奨の管理限界値を超えていました。今後、水分の影響でエンジン内部に錆が発生し、その影響で摩耗が発生する懸念があります。酸価は、mgKOH/gと新油値mgKOH/g以下であり、良好と判断します。塩基価は、mgKOH/gと当社推奨の管理限界値mgKOH/g以上であることから、良好と判断します。IRIRチャートの結果、新油と使用油のスペクトルパターンはほぼ一致し、また、油劣化の兆候を示すカルボン酸の吸収が確認されていないことから、良好と判断します。計数汚染度計数汚染度は、NAS級以上と汚染されていました。重量汚染度は、.mg/mlでした。光学顕微鏡写真重量汚染度で濾過したフィルタ表面上の夾雑物を光学顕微鏡で観察した結果、金属片、鉄錆、砂、カルシウム化合物等が観察されました。粒度分布粒度分布は、.～.μmの範囲にあり、.μmにピークが確認されました。μm以下の粒子が多いことから、燃焼して発生したすす等であることが分かります。はフェログラフィーおよびSOAP-Tの結果から総合的に判断した結果、継続使用は可能ですが、機器の機能を保持するためにも傾向管理が有用と考えます。フェログラフィー【異常摩耗指数：Is値】Is値は異常摩耗の早期発見パラメータのつで、摩耗粒子を定量化するために用います。Is値は前回に比較しての乗から変化はないものの、やや高い値でした。フェログラフィー【定性分析：摩耗粒子および摩耗形態観察】分析結果から比較的多く観察された粒子は、以下の通りでした。正常な摩耗粒子・潤滑状態が正常なマイルド摩耗により発生。黒錆・潤滑状態がやや厳しい凝着摩耗により発生。金属接触が厳しく、且つ、高い摩擦熱が発生していると考えられます。フリクションポリマ・局部的に高圧・高温となる場合に発生。観察された摩耗粒子の中でも黒錆は、注意が必要です。黒錆は、凝着摩耗に分類されます。この摩耗粒子は、摺動面で凝着、破断を繰り返し、この過程で生じる移着粒子が成長して摩耗粒子となります。そのため、摺動面では局部的に油膜切れが発生していることを示しています。この状態が継続した場合、摩耗粒子のサイズは徐々に大型化していき、軸受の損傷に至る場合がありますので、傾向監視が必要です。Iカップリング発光分光分析【SOAP-T】検出された金属元素から発生箇所を推定すると、以下の通りでした。鉄、ニッケル、錫・エンジン部品ニッケル、リン、亜鉛、カルシウム、ナトリウム、モリブデン・添加剤カルシウムの析出SOAP-Tの結果、前回に比較してカルシウムが.ppmからppmに増加していました。エンジン油中にカルシウム化合物が高い濃度で検出された場合、この化合物がコンロッドメタルやクランクメタル摺動面に噛み込んで摩耗させたり、メタルに埋め込まれて摩耗を促進させたりする原因になるなどの悪影響を生じることが当社の研究結果から判明しています。この影響については、別紙カルシウムの析出をご覧ください。
報告№104-0294 報告№104-8050 | 分析№104-02199 分析№104-02510 | 104-02510 | 分析の結果、本軸受は継続使用可能な状態にあると判断します。このことは、異常摩耗の早期発見パラメータであるIs値がの乗とやや高いものの、ベアリング軌道面から発生した摩耗粒子はマイルドな潤滑状態で発生した摩耗粒子であり潤滑状態は良好な状態で進行していると考えられる。以上のことから判断しました。尚、SOAPの鉄濃度がppm、油量リットルから摩耗体積を計算すると.mmとなります。この体積からベアリング軌道面の摩耗面積を検討し、この情報を傾向管理する必要がありますので、ベアリング番号をお知らせ下さい。
報告№109-09448 報告№109-09448 | 分析№109-002814 分析№109-002814 | 109-002814 | 摩耗状態異常摩耗の早期発見パラメータであるフェログラフィーのIs値は、潤滑状態が良好な状態にあることを示すの乗であり、点検を要する摩耗粒子が観察されておらず、現在のところ継続使用は可能な状態にあると判断できます。この状態で検出された油中金属は、その多くが鉄であり、これらは摩耗粒子の観察結果から疲労摩耗であることが分かりました。疲労摩耗は、スパイラルベベルギヤの歯面で発生していると推定されますが、発生箇所が歯面の微小領域であることから、現在のところ、継続使用は可能と判断できます。バックラッシ減速機の構造から、最も負荷が大きく、摩耗が進行しやすい箇所をスパイラルベベルギヤとスパイラルベベルピニオンと推定し、この部分のバックラッシを求めました。更油後の稼働時間が不明であったため、更油後の稼働時間を時間と仮定してバックラッシを計算しました。その結果、減速機のギヤ歯面に摩耗が集中していたと仮定した場合、バックラッシの増加は初期値からμm増加したと推定されました。バックラッシ増加分の上限値はメーカにより差異はあるものの、当社が推奨するバックラッシは一般に推奨されるμmを目安にしており、今回のデータはこの値に比較して十分に小さい値であることがわかります。バックラッシ増加分の上限値はメーカにより差異はあるものの、当社が推奨するバックラッシは一般に推奨されるμmを目安にしており、今回のデータはこの値に比較して十分に小さい値であることがわかります。汚染度計数汚染度がNAS級と汚染されていました。汚染度が高い要因は、摩耗によるものと思われます。を示す粘度、水分、全酸価、IRの各データは良好でした。結論ゲート機器の潤滑箇所の摩耗診断分析結果から摩耗が発生している箇所はギヤ歯面であり、摩耗形態は疲労摩耗であることが分かりました。この摩耗形態は、ギヤ歯面に荷重が繰り返しかかることにより、歯面の表面下で材料が疲労して剥離します。歯面に加わる荷重が過大である場合、観察される摩耗粒子は今回より大きな粒子が発生します。分析結果から推定されたバックラッシの増加分はμmでしたが、このバックラッシは、一対の歯車の噛み合いを円滑にするための、ピッチ円周上での歯面間の遊びです。この値が過大になると振動や騒音の原因となるため、ギヤの摩耗状態を判断するためには重要なパラメータです。今回観察された摩耗粒子は、μmサイズの微小な粒子が支配的であることから、バックラッシの値は小さいと判断できます。バックラッシの計算時に仮定した稼働時間や歯幅などの数値が正確であれば、本減速機は継続使用可能と判断できます。整備の必要な箇所の検討整備が必要な箇所は、本分析結果から確認されませんでした。しかし、分析結果から僅かではありますがギヤの摩耗が進行していることが確認されていますので、今後は定期的に潤滑油分析を実施し、その結果から摩耗の進行状況を確認することにより、整備の必要の有無を監視する方法が有用と思われます。潤滑油の劣化度診断一般的に潤滑油が劣化した場合、油の外観は黒褐色になり、粘度や全酸価が上昇しスラッジ等が発生します。また、その過程では劣化の兆候を示すカルボン酸の吸収がIRで確認できます。今回のは、全てのデータが良好の範囲にあり、潤滑油の劣化は確認されなかったことから、継続使用可能であり、交換の必要はないと判断します。潤滑油の劣化度診断一般的に潤滑油が劣化した場合、油の外観は黒褐色になり、粘度や全酸価が上昇しスラッジ等が発生します。また、その過程では劣化の兆候を示すカルボン酸の吸収がIRで確認できます。今回のは、全てのデータが良好の範囲にあり、潤滑油の劣化は確認されなかったことから、継続使用可能であり、交換の必要はないと判断します。潤滑管理の方法現在の潤滑油は年使用していますが、年間使用したにもかかわらず劣化が確認されなかったことから、本設備の潤滑油は少なくても更油後年間は使用できることが分かりました。潤滑油の交換時期の判断は、今回の分析だけでは予測することは困難ですが、定期的に分析を実施し、その結果の傾向から劣化の進行状況を確認することで容易に可能になります。計数汚染度は当社推奨の管理限界値に到達していることから、濾過や更油により汚染度を改善されることを推奨します。現在のところ潤滑部は継続使用可能な状態にあると思われますが、今後は疲労摩耗が進行する場合がありますので、定期的に分析を実施し、摩耗の進行状況を確認されることを推奨します。次回分析の時期を理論的に求めたところ、最短で約時間となります。この時間は、油中汚染物が均一になるために必要とする時間であり、この時間を経過すれば、再分析の結果から状態の傾向を確認することが可能となりますので、これを参考に次回分析時期を検討されることを推奨します。尚、定期的な分析を実施する際には、に関する分析項目の実施を推奨します。今回の分析結果からは、油劣化の進行は確認されていませんが、定期的な分析により潤滑油の交換時期を管理することが可能となります。は良好と判断します。粘度粘度は.mm/sと新油値.mm/sに比較して、粘度変化率は+.％で、当社推奨の管理限界値である±％以内にあり、良好と判断します。水分はppmと当社推奨の管理限界値の以下にあり、良好と判断します。全酸価全酸価は.mgKOH/gと新油値.mgKOH/gに比較して高いものの、IRの結果で油劣化の兆候を示すカルボン酸の吸収が確認されていないことから、良好と判断します。IRIRの結果、油劣化の兆候を示すカルボン酸の吸収が確認されていないことから、良好と判断します。計数汚染度は当社推奨の管理限界値に到達していました。計数汚染度計数汚染度はNAS級と当社推奨の管理限界値のNAS級に到達していました。重量汚染度はmg/mlでした。機器の潤滑状態摩耗粒子の形態観察の結果、疲労摩耗粒子が比較的多く観察されました。SOAPによる油中金属濃度SOAPによる油中金属濃度の結果、ニッケル、油の添加剤成分であるリン、外部から混入したと思われるアルミニウム、ケイ素、ナトリウムが検出されました。SOAPによる油中金属濃度SOAPによる油中金属濃度の結果、鉄、外部から混入したと思われるカルシウム、ナトリウムが検出されました。摩耗粒子診断異常摩耗の早期発見パラメータであるIs値がの乗と良好の範囲にあるものの、摩耗粒子の形態観察の結果、疲労摩耗粒子が比較的多く観察されました。
報告№107-4545 報告№108-5101 | 分析№107-02185 分析№108-03166 | 108-03166 | トライボ診断の結果、粘度を除く項目は良好です。粘度は、前回同様に新油値のmm/sに比較し変化率が-％のmm/sとなっており、当社推奨の管理限界値である±％を超えています。粘度低下の要因のひとつとなる異種油の混入や劣化がIRで確認できなかったことから、今回の粘度低下は、潤滑油の製造ロットによる差異、または、潤滑油の分子がせん断作用を受けて低下したことなどが考えられます。現在のところ、本試料油は継続使用可能な状態にありますが、粘度低下は、シール部からの漏れ量の増加や、油膜形成に影響し摩耗の促進につながりやすくなることから、定期的な分析により粘度の低下および油の劣化の進行状況を確認することを推奨します。粘度が当社推奨の管理限界値を超えています。粘度は当社推奨の管理限界値を超えています。粘度はmm/sと新油値mm/sに比較して、粘度変化率は-％で、当社推奨の管理限界値である±％を超えています。粘度はmm/sです。粘度はmm/sです。粘度指数はです。粘度指数はです。水分は良好。水分はppmと当社推奨の管理限界値の以下にあり、良好と判断します。全酸価は良好。全酸価は.mgKOH/gと新油値.mgKOH/gに比較して高いものの、IRの結果で油劣化の兆候を示すカルボン酸の吸収が確認されていないことから、良好と判断します。
報告№109-09094 報告№111-00372 | 分析№109-000870 分析№111-001688 | 111-001688 | は良好と判断します。尚、RBOTがminと新油値のminに比較してmin減少していました。このまま継続使用した場合、この減少傾向から限界値に到達するのは、別紙図RBOTの減少傾向に示すように年月と推定されました。残りの継続使用期間は、約年であると予測されます。潤滑油は継続使用可能な状態にあると判断します。≪状態監視とパラメータ≫分析の目的および各分析のパラメータは以下の通りです。特性低下目的：油の分析結果から、や劣化傾向ならびに添加剤の消耗程度、残存寿命などを確認する。粘度JISK全酸価JISK赤外線吸収スペクトルJISK酸化安定度試験JISK汚染目的：油の分析結果から、砂塵あるいは水・異種油などによるや、異物混入の有無を確認する。水分JISK計数汚染度JISB重量汚染度JISB光学顕微鏡観察摩耗目的：油中の摩耗粒子を分析する事により、回転・摺動部の潤滑状態、摩耗劣化の程度、余寿命などを解析する。摩耗診断電子顕微鏡観察JISKX線マイクロアナリシス油中金属濃度JISK≪分析結果≫特性低下粘度：良好粘度値mm/sの新油値mm/sに対する変化率は+.％であり、当社推奨の管理限界値±％以内に留まっています。全酸価：良好全酸価.mgKOH/gは新油値の.mgKOH/g以内にあることから問題は無いと判断します。赤外線吸収スペクトル：良好酸化安定度試験：良好酸化安定度試験の結果、数値minは当社推奨の管理限界値min以上に留まっており、現時点での使用は可能と判断します。汚染水分：良好水分値.ppmは当社推奨の管理限界値以内に留まっています。計数汚染度：今回は実施していません。重量汚染度：今回は実施していません。光学顕微鏡観察：今回は実施していません。摩耗摩耗診断電子顕微鏡観察・X線マイクロアナリシス：今回は実施していません。油中金属濃度：今回は実施していません。
報告№108-5071 報告№111-00277 | 分析№108-02721 分析№111-001312 | 111-001312 | 潤滑油は継続続使用可能な状態にあると判断します。但し、今後は障害予防を目的に以下の対策を推奨します。追加分析消泡性能が低下した場合、ギヤ歯面での油膜形成に影響が出て摩耗の発生が進展することがあります。今後は消泡性能低下の影響により摩耗が進展する可能性がありますので、フェログラフィーおよびSOAP-Tを追加することを推奨します。分析周期の短縮今後、全酸価の上昇が予測されますので、同様に分析周期を短縮して傾向監視を強化することを併せて推奨します。全酸価全酸価は、前回の.mgKOH/gから.mgKOH/gに上昇していました。現在のところ、IRで油劣化の兆候を示すカルボン酸の吸収が確認されていないことから継続使用可能と判断しますが、全酸価が上昇し始めていることから今後の劣化進行に注意が必要です。泡立ち試験泡立ち試験の結果は、-と新油値が-であるのに比較して高い値となっていたことから、消泡性能が低下していることが分かりました。今後の使用状況によっては油の酸化劣化が進行したり、ギヤ歯面およびベアリング軌道面で油膜切れが発生したりする場合があるため、消泡剤の添加による消泡性能の改善など何らかの対応が必要になると思われます。分析結果前回に比較して全酸価が上昇していました。泡立ち試験の結果、消泡性能が低下していることが確認されました。粘度粘度はmm/sと新油値mm/sに比較して、粘度変化率は+％で、当社推奨の管理限界値である±％以内にあり、良好と判断します。泡立ち試験泡立ち試験は-と新油に比較して高い値でした。水分は.ppmと当社推奨の管理限界値の以下であり、良好と判断します。全酸価全酸価は.mgKOH/gと新油値.mgKOH/gに比較して高いものの、IRの結果で油劣化の兆候を示すカルボン酸の吸収が確認されていないことから、良好と判断します。
報告№109-09341 報告№109-09341 | 分析№109-002422 分析№109-002422 | 109-002422 | 結論現在のところ、シリンダおよびピストンリング、クランクメタル等は継続使用が可能な状態にあると判断できますが、今後切削摩耗が継続的に発生することが懸念されるため、精密な濾過実施を推奨します。潤滑油を濾過する場合、弁体への異物噛み込みを予防するためにもμm以下のサイズでも濾過できるような精密な濾過機を使用して濾過を実施し、濾過後に清浄度を確認するとともに、予防保全を目的として年に～回程度は清浄度を確認することを推奨します。特性低下全ての項目が良好な範囲にあったことから特性低下は認められず良好と判断します。粘度粘度はmm/sと新油値mm/sに対する粘度変化率は-.％で、当社推奨の管理限界値である±％以内にあり良好と判断します。全酸価全酸価はmgKOH/gと新油値mgKOH/gに比較して若干高くなっていたものの、今回の分析結果には劣化の兆候として現れる有機物・有機化合物が確認されていないことから基油は良好と判断します。有機物・有機化合物酸化劣化の兆候のパラメータである有機物・有機化合物は、今回の分析結果で確認されなかったことから、基油には劣化兆候はなく良好と判断します。汚染粒子数はNAS級以上と汚染されています。水分濃度はppmと当社推奨の管理限界値の以下ですが、管理限界値に近いため、部分更油をするなどで水分値を低濃度にすることが必要と判断します。汚染粒子数はNAS級以上と汚染されています。汚染物重量汚染物重量は.mg/mlでした。摩耗観察された摩耗粒子は、μm以下の鉄系摩耗粒子、異物の噛み込みにより発生する切削粒子が比較的多く観察されました。異常摩耗の早期発見パラメータであるフェログラフィーのIs値がの乗とやや高く、摩耗粒子の形態観察の結果、μm以下の鉄系摩耗粒子、異物の噛み込みにより発生する切削粒子が比較的多く観察されました。金属濃度SOAP金属濃度SOAPの結果、鉄、鉛、銅、油の添加剤成分であるリン、亜鉛、カルシウム、マグネシウム、ホウ素、外部から混入したと思われるアルミニウムが検出されました。金属濃度酸溶解法金属濃度酸溶解法の結果、鉄、錫、油の添加剤成分であるリン、亜鉛、カルシウム、外部から混入したと思われるアルミニウム、ナトリウムが検出されました。
報告№109-0006 報告№109-0006 | 分析№109-00026 分析№109-00026 | 109-00026 | 分析の結果、計数汚染度、重量汚染度が共にやや高い値であることが分かりました。異常摩耗の早期発見パラメータであるフェログラフィーのIs値が．×の乗とやや高く、摩耗粒子の形態観察で金属接触が厳しい場合に発生するシビア粒子が多く観察され、フィルタ表面の異物観察で鉄錆、砂等が観察されました。さらにD－SOAPで鉄が多く検出されたことから、汚染度が増加した要因は、サーボシリンダ内壁およびポンプ内部の摩耗、外部混入異物の影響によるものと考えられました。今後、さらに摩耗が進行し汚染度が増加した場合、バルブ類の動作障害やフィルタおよびストレーナの目詰まり等が発生することが懸念されるため、夏期ピーク前に再度分析を実施し、汚染度および摩耗の進行状況を確認されることを推奨します。は良好と判断します。粘度は良好と判断します。粘度は.mm/sと新油値.mm/sに比較して、粘度変化率は-.％で、当社推奨の管理限界値である±％以内にあり、良好と判断します。水分は良好と判断します。水分はppmと当社推奨の管理限界値の以下であり、良好と判断します。全酸価は良好と判断します。全酸価は.mgKOH/gと当社推奨の管理限界値の.mgKOH/g以内にあり、良好と判断します。IRの結果、良好と判断します。IRの結果、油劣化の兆候を示すカルボン酸の吸収が確認されていないことから、良好と判断します。計数汚染度、重量汚染度共にやや高い値となっています。計数汚染度はやや高い値となっています。計数汚染度はNAS級と当社推奨の管理限界値のNAS級以内にあるものの、やや高い値となっています。重量汚染度はやや高い値となっています。重量汚染度は.mg/mlと当社推奨の管理限界値のmg/ml以内にあるものの、やや高い値となっています。機器の潤滑状態フェログラフィーの結果、金属接触が厳しい場合に発生するシビア粒子がやや多く観察されています。SOAPの結果は良好です。SOAPの結果、金属元素は検出されていません。D－SOAPの結果、鉄が多く検出されています。D－SOAPの結果、鉄が、外部から混入したと思われるカルシウムが、ナトリウムが検出されています。フェログラフィーの結果、金属接触厳しい場合に発生するシビア粒子がやや多く観察されています。異常摩耗の早期発見パラメータであるフェログラフィーのIs値が．×の乗とやや高く、摩耗粒子の形態観察の結果、金属接触が厳しい場合に発生するシビア粒子がやや多く観察されています。
報告№109-09136 報告№110-00021 | 分析№109-001160 分析№110-000069 | 110-000069 | ・摩耗状態前回同様にSOAP／D－SOAPの結果、潤滑油中からは摩耗により発生した鉄および錫が検出されました。検出されたこれらの金属は、粒子観察の結果から転がり接触などが繰り返えされて発生する疲労摩耗粒子でした。これらのことから、スラスト軸受摺動面の摩耗に加え、転がり軸受では疲労摩耗が発生していることが分かりました。本軸受は、転がり軸受寿命の指標としている摩耗粒子が観察されなかったことから、フレーキングは発生していないものの、異常摩耗の早期発見パラメータであるフェログラフィーのIs値がの乗と高い範囲にあり、潤滑状態はやや厳しい状態にあると思われます。・スラスト軸受の摩耗スラスト軸受の摩耗状態は、前回に比較してSOAPの結果で、メタルの主成分である錫が増加しており、摩耗が進行した可能性があります。軸受メタルの摩耗深さは、錫濃度ppmから計算した結果、平均的な摩耗深さはμmとなり、メタル表面粗さをと仮定すると、その粗さの分の程度が摩耗していることが分かります。尚、採油条件が前回と一致していないため、錫濃度の増加は採油箇所の影響があった可能性があります。・汚染度前回に比較して計数汚染度はNAS級から変化はないものの、やや高い値でした。・粘度、水分、全酸価、IRの各データは良好でした。結論軸受および潤滑油は継続使用可能な状態にあるものの、以下の対策が必要です。今後、転がり軸受の疲労摩耗およびスラスト軸受の摩耗の進行を監視するため、定期的に分析を実施し、摩耗の進行状況を確認することを推奨します。次回採油時期は、理論的に求めると最短で約時間となります。この時間は、油中汚染物が均一になるために必要とする時間であり、この時間を経過すれば、再分析の結果から潤滑状態の傾向を確認することが可能となります。理論時間を参考に次回採油時期を検討されることを推奨します。尚、採油箇所などの条件を変更した場合、分析データが変動することがあります。今後は、摩耗量の傾向監視を実施するため、採油箇所などの採油条件を同一にすることを併せて推奨します。
報告№109-09136 報告№110-00811 | 分析№109-001160 分析№110-003822 | 110-003822 | 本試料油の添加剤は、一般に、タービン油に比較して極圧添加剤や摩耗防止剤などの濃度が高く、この影響でRBOT試験の結果が変動する傾向があります。そのため、ギヤ油の余寿命の評価をタービン油と同等の精度で得るには、RBOTの結果に加え、粘度、水分、全酸価、IRなどのデータを総合的に判断することが必要です。分析の結果、油の粘性を示す粘度は、新油値の.mm/sに比較して粘度変化率が+％のmm/sとほぼ変化はなく、また油中のスラッジの発生量を示す全酸価は、新油値の.mgKOH/gに対して.mgKOH/gと減少していることから劣化は確認されなかった。さらにはIRの結果でも油が劣化した場合に発生するカルボン酸の発生も確認されず、酸化防止剤の残存量を示すRBOTは、限界値minに比較して、十分に残量があるminであった以上のように、の健全性を示す各パラメータは全て良好であり、潤滑油の劣化は確認されませんでした。尚、別紙RBOTの減少傾向から油の余寿命を求めた結果、本試料は直近の更油から起算して稼働日数が年月まで使用可能であることが分かります。油中の水分を計測した結果、水分は.ppmと新油と同等であり、継続使用可能な状態にあることが確認されました。潤滑油は継続使用可能な状態にあると判断します。
報告№107-0366 報告№112-00516 | 分析№107-01900 分析№112-002126 | 112-002126 | 濾過前の試料油を分析した結果、計数汚染度が前回濾過後のNAS級から今回NAS級に約年ヶ月でランク上昇していました。錫濃度がSOAPでppmからppm、D-SOAPでからppmに増加していました。年月日のオーバーホール後の分析でSOAPの錫濃度がppm検出されていたことから、この値を初期値として錫濃度の増加傾向を確認しました。錫濃度は、トライボレポートの累積錫濃度に示すとおり今回までの累積錫濃度がppmです。この累積錫濃度から初期値のppmを引いたppmが初期値からの増加量と考えられます。当社の経験からメタル面積の約分の程度が摩耗したと仮定し、錫の増加量ppmと油量リットルから平均的な摩耗深さを計算しました。その結果、平均的な摩耗深さはμmとなりました。メタルの初期の表面粗さをRmaxμmと仮定すると、この計算結果から軸受表面は鏡面状態になっていると推定されますが、当該軸受は運転に支障が発生していないと思われることから、摩耗は起動や停止時周速が遅くなり油膜が形成しにくい状況で発生していると推定されます。摩耗深さは、計算の結果ではありますが推定どおりの摩耗発生であるとすれば、起動停止時に軸受損傷が発生しやすい危険な状況になっていると考えられます。本軸受は、解析結果から軸受損傷が発生しやすい危険な状態になっていると考えられます。また、今回の濾過により錫濃度は減少していますが、濾過だけでは摩耗の原因を取り除くことは出来ず、危険な状態が継続していると考えられます。これらのことから、今後は錫濃度の増加に注意するとともに、できるだけ早い時期に軸受の点検を実施されることを推奨します。
報告№108-4509 報告№108-4509 | 分析№108-00860 分析№108-00859 | 108-00859 | トライボ診断の結果、泡立ち試験を除く項目は良好でした。泡立ち試験の結果は、-と新油値の-に比較して高い値でした。消泡性能が低下していることが確認されたことから、今後の使用時間によっては、油の酸化劣化が進行したり、ギヤ歯面およびベアリング軌道面で油膜切れが発生したりする場合があるため、消泡剤の添加による消泡性能の改善が必要になると思われます。本試料のギヤボックスの油系統は、メッシュサイズがμmのインラインフィルタと、同じく、メッシュサイズμmのオフラインフィルタが設置されており、たとえ潤滑状態が異常になり大型の摩耗粒子が潤滑系統内に発生したとしても、μmサイズ以上の粒子の大部分はフィルタで捕捉され、正常な潤滑状態にあると誤認してしまう可能性が考えられます。フィルタ存在下での潤滑状態をより正確に評価するには、摩耗粒子の形態観察と共に、フィルタに捕捉された摩耗粒子の分析を行う必要があります。今後の診断に当たっては、これまでの採油箇所に加え、フィルタの捕捉物も分析し、その結果から潤滑状態を評価することを推奨します。尚、フィルタ捕捉物の分析を実施する際には、フィルタ流量、フィルタ使用時間、主機稼働時間などの追加情報が必要です。今回、粒子の形態観察では、外部から混入したと思われる鉄錆が観察されたものの、潤滑状態指数がの乗で正常な範囲にありました。泡立ち試験の結果、消泡性能が低下していることが確認されました。粘度は良好。粘度は.mm/sと新油値mm/sに比較して、粘度変化率は+.％で、当社推奨の管理限界値である±％以内にあり、良好と判断する。粘度はmm/sでした。粘度はmm/sでした。粘度指数はでした。粘度指数はでした。泡立ち試験は-でした。泡立ち試験は-と新油に比較して高い値でした。消泡性能が低下していることが確認されました。水分は良好。水分はppmと当社推奨の管理限界値の以下であり、良好と判断します。全酸価は良好。全酸価は.mgKOH/gと新油値.mgKOH/g以内であり、良好と判断する。機器の潤滑状態精密な濾過設備がない機器であれば、潤滑状態指数は正常の範囲にあると判断します。潤滑状態指数は正常の範囲にあると判断します。異常摩耗の早期発見パラメータである潤滑状態指数がの乗と、精密な濾過設備がない機器であれば、潤滑状態指数は正常の範囲にあると判断します。
報告№109-09249 報告№111-00162 | 分析№109-001747 分析№111-000895 | 111-000895_date110920 | 潤滑油は継続使用可能な状態にあるものの、サイクロ減速機内の摩耗の進行が確認されたため、以下の対策を推奨します。摩耗の進行を監視するため、定期的に分析を実施し、摩耗の進行状況を確認することを推奨します。フェログラフィー異常摩耗の早期発見パラメータとして摩耗粒子を定量化して評価するフェログラフィーのIs値は、潤滑状態がやや厳しいの乗でした。摩耗粒子の形態で比較的多く観察された粒子は、潤滑状態が正常な場合に発生する摩耗粒子、局部的に高圧・高温となる場合に発生するフリクションポリマでした。これらの摩耗粒子が観察された場合、潤滑部で発生している摩耗形態は、正常なマイルド摩耗であり、そして局部的ではあるものの高圧・高温の箇所が発生していることも分かります。フリクションポリマは、潤滑油がギヤ歯面に押し込められ高圧状態になると同時に、圧縮熱により高温状態になった結果、基油自身が重合反応を起こし生成することが知られています。そのため、高圧高温状態の解消がなされなければ、潤滑油の劣化が進行し、粘度上昇に因る潤滑異常に進展する場合があります。Iカップリング発光分光分析供試のギヤ油を分析した結果、検出された金属は油中金属元素の結果表に示すように、鉄、銅、クロム、錫、リン、亜鉛、カルシウム、バリウム、アルミニウム、ケイ素、ナトリウムでした。これら検出された金属元素から発生箇所を推定すると、鉄、銅、クロム、錫・ギヤ・軸受等リン・オイル添加剤亜鉛、カルシウム、アルミニウム、ケイ素、ナトリウム・外部混入異物であると思われます。このうち、機械部品が摩耗したと思われる元素はのグループです。汚染粒子数は当社推奨の管理限界値を超えていました。フィルタ表面の異物観察で表面が茶褐色で金属片、鉄錆、砂等が観察されたことから、汚染度が高い要因は、摩耗とスラッジ、そして外部混入異物の影響と思われます。粘度、全酸価、酸化安定度、有機物・有機化合物の各データは良好でした。分析結果特性低下特性低下に係るパラメータの分析結果は良好と判断します。粘度粘度は.mm/sと新油値.mm/sに対する粘度変化率は-.％で、当社推奨の管理限界値である±％以内にあり、良好と判断します。全酸価添加タービン油の全酸価は、油メーカによって初期値が違うため統一した管理基準を設定するのが困難であることから、当社では管理限界値を設定しておらず、新油分析値との比較及び他の分析項目の結果より全酸価の状態判断を行います。その結果、全酸価は.mgKOH/gと新油値.mgKOH/g以内にあることから良好と判断します。酸化安定度酸化安定度はminであり、当社推奨の管理限界値のmin以上であることから良好と判断します。有機物・有機化合物有機物・有機化合物は、IRチャートによる新油分析値との比較の結果、cm-付近に劣化の兆候を示すカルボン酸の吸収が確認されていないことから、良好と判断します。色相はLであり、新油値のLに比較して大きな変化はないことから、良好と判断します。汚染に係るパラメータの分析結果は、汚染粒子数は当社推奨の管理限界値を超えていました。水分はppmであり、当社推奨の管理限界値の以下であることから良好と判断します。汚染粒子数はNAS級以上であり、当社推奨の管理限界値のNAS級を超えていました。汚染度物重量はmg/mlでした。摩耗フェログラフィーによる摩耗粒子の観察の結果、潤滑状態が正常な場合に発生する摩耗粒子、局部的に高圧・高温となる場合に発生するフリクションポリマが比較的多く観察されました。異常摩耗の早期発見パラメータであるフェログラフィーのIs値がの乗とやや高く、摩耗粒子の形態観察の結果、潤滑状態が正常な場合に発生する摩耗粒子、局部的に高圧・高温となる場合に発生するフリクションポリマが比較的多く観察されました。金属濃度SOAP法により金属濃度を測定した結果、潤滑箇所で発生する金属接触によって検出される鉄がppm、油の添加剤成分であるリンがppm、外部から混入したと思われる亜鉛、カルシウム、アルミニウム、ケイ素がppm検出されました。金属濃度酸溶解法により金属濃度を測定した結果、潤滑箇所で発生する金属接触によって検出される鉄がppm、銅が、クロム、錫が、油の添加剤成分であるリンが、外部から混入したと思われる亜鉛が、カルシウムがppm、バリウム、アルミニウム、ナトリウムが検出されました。
報告№109-09094 報告№109-09094 | 分析№109-000896 分析№109-000896 | 109-000896 | 分析の結果、全てのデータが良好であることから、この油は継続使用可能と判断します。特性低下全ての項目が良好の範囲にあったことから、特性低下は認められず良好と判断します。粘度は良好と判断します。粘度はmm/sと新油値mm/sに比較して、粘度変化率は+.％で、当社推奨の管理限界値である±％以内にあり、良好と判断します。全酸価は良好と判断します。全酸価は.mgKOH/gと新油値.mgKOH/gに変化はなく、良好と判断します。有機物・有機化合物の結果、良好と判断します。有機物・有機化合物の結果、油劣化の兆候を示すカルボン酸の吸収が確認されていないことから、良好と判断します。酸化安定度の結果、良好と判断します。酸化安定度はminと当社推奨の管理限界値のmin以上であり、良好と判断します。汚染は良好と判断します。水分は良好と判断します。水分はppmと当社推奨の管理限界値の以下であり、良好と判断します。
報告№109-09136 報告№112-00643 | 分析№109-001160 分析№112-002874 | 112-002874 | 作動油分析の結果、油の劣化は確認されていないものの、油中の汚染度が高い値でした。今後、油中の汚染物の影響でバルブ類の動作障害やフィルタおよびストレーナの目詰まりが発生することが懸念されるため、以下の対策を推奨します。対象設備は継続使用可能な状態にあると判断します。但し、切削摩耗や凝着摩耗が発生していることから、今後も摩耗の進行を傾向監視する必要があります。さらに、銅を使用した箇所の溶出・摩耗が発生していることから、今後の銅濃度増加に注意を払う必要があります。銅濃度が以上の高濃度になった場合、油中の銅イオンが油を酸化させる触媒とし働き、酸化速度が早まることがあるため、以下の対策を推奨します。余寿命潤滑油の余寿命を予測した結果、別紙RBOTの減少傾向から油の余寿命を求めた結果、本試料は機器の実稼働時間で、あと時間使用可能であることが分かりました。濾過油中の汚染度が高いことから、バルブ類の動作障害やフィルタおよびストレーナの目詰まりが発生することが懸念されるため、濾過を推奨します。定期的な分析および分析周期の検討定期的に分析を実施することにより、データの変化から異常の兆候を早期に発見することが可能となります。また、今回は対象設備の初回分析であるため、あと最低でも回分析を実施し、分析データの変化から今後の分析周期を検討することを推奨します。今後、切削摩耗や凝着摩耗の進行が懸念されるため、出来るだけ早めに回目の分析を実施することを推奨します。油劣化の確認今後、別紙鉱油の酸化に対する金属触媒の影響に示すように銅濃度の増加に伴い酸化速度が速まる可能性があるため、今回の分析から短期間のうちに再分析を実施し、油劣化の進行状況を確認することを推奨します。油名の確認御提供頂いた新油ですが、SOAP-Tでリンがppm、亜鉛が、カルシウムがppm検出されました。リンおよび亜鉛については、新油に比較して使用油の濃度が高く、さらにカルシウムが検出されませんでした。また、IRチャートの結果、新油と使用油のスペクトルパターンは一致していない箇所があることから、新油と使用油は同じ油種ではない可能性がありますので、御確認下さい。はフェログラフィーおよびSOAP-Tの結果から総合的に判断した結果、継続使用は可能ですが、機器の機能を保持するためにも傾向管理が有用と考えます。フェログラフィー【定量分析：Is値】Is値は異常摩耗の早期発見パラメータのつで、摩耗粒子を定量化するために用います。今回のIs値はの乗と低い値でした。フェログラフィー【定性分析：摩耗粒子および摩耗形態観察】分析結果から比較的多く観察された摩耗粒子は、以下の通りでした。切削粒子・異物や金属表面の微小突起による切削摩耗により発生。シビア粒子・潤滑状態がやや厳しい凝着摩耗により発生。金属潤滑部が局部的に油膜切れを起していると考えられます。観察された摩耗粒子の中でも切削粒子、シビア粒子は、注意が必要です。切削摩耗は、他の摩耗形態に比較して摩耗進行速度が速く注意が必要で、定期的なトライボ診断による状態監視が必要と考えます。切削摩耗の原因となる混入異物が残留している場合、この異物により切削摩耗が継続して発生する可能性があります。シビア粒子は、凝着摩耗に分類されます。これらの摩耗粒子は、摺動面で凝着、破断を繰り返し、この過程で生じる移着粒子が成長して摩耗粒子となります。そのため、摺動面では局部的に油膜切れが発生していることを示しています。この状態が継続した場合、摩耗粒子のサイズは徐々に大型化していき、軸受の損傷に至る場合がありますので、傾向監視が必要です。Iカップリング発光分光分析【SOAP-T】検出された金属元素から発生箇所を推定すると、以下の通りでした。鉄、鉛、銅・シリンダ内壁、ポンプ内部等リン、亜鉛・添加剤カルシウム、ナトリウム・外部混入異物銅を使用した箇所の溶出・摩耗SOAPの結果、銅がppm検出されたことから、銅を使用した箇所の溶出・摩耗が発生していると推定されます。亜鉛系添加剤を使用している潤滑油で銅が検出される場合、潤滑系統内でこれらの金属が亜鉛系添加剤の影響により溶出することが知られています。今回の検出は、この溶出と摩耗との双方によるものと考えられます。今後、別紙鉱油の酸化に対する金属触媒の影響に示すように濃度の増加に伴い酸化速度が速まる可能性があります。計数汚染度は当社推奨の管理限界値に到達していました。計数汚染度計数汚染度は、NAS級と当社推奨の管理限界値NAS級と当社推奨の管理限界値に到達していました。重量汚染度は、.mg/mlと当社推奨の管理限界値mg/ml以下であり、良好と判断します。光学顕微鏡写真重量汚染度で濾過したフィルタ表面上の夾雑物を光学顕微鏡で観察した結果、金属片、鉄錆、砂等が観察されました。粘度、水分、酸価、IRの各データは良好でした。粘度粘度は、mm/sと新油値mm/sに比較して、粘度変化率は+％で、当社推奨の管理限界値である±％以内であり、良好と判断します。水分は、ppmと当社推奨の管理限界値の以下であり、良好と判断します。酸価は.mgKOH/gと新油値.mgKOH/g以上にあるものの、IRの結果で油劣化の兆候を示すカルボン酸の吸収が確認されていないことから、良好と判断します。IRIRチャートの結果、新油と使用油のスペクトルパターンは一致していない箇所が確認されました。RBOTRBOTは、minと当社推奨の管理限界値であるmin以上であることから、良好と判断します。別紙RBOTの減少傾向から管理限界値に到達するまでの油の余寿命を求めた結果、本試料は機器の実稼働時間で、あと時間まで使用可能であることが分かりました。
報告№109-09136 報告№110-00663 | 分析№109-001160 分析№110-003077 | 110-003077 | 前回に比較してSOAP／D－SOAPの結果で、鉄および錫濃度に変化はなく、異常摩耗の早期発見パラメータであるフェログラフィーのIs値がのマイナス乗と良好でした。前回に比較して計数汚染度はNAS級からNAS級にランク減少し、良好でした。前回同様に粘度、水分、全酸価、IRの各データは良好でした。潤滑油は継続使用可能な状態にあると判断します。一方、機器の潤滑状態を評価する場合、精密な濾過機が常設されている本設備は、濾過機の濾過効率を考慮した評価が必要です。今後は、濾過機の入口と出口の箇所から採油を実施することを推奨します。
報告№109-09136 | 分析№109-001160 | 113-002330 | 対象設備は継続使用可能な状態にあると判断します。但し、水分濃度が高く、SOAP-Tでカルシウムがやや高い値で検出されました。そのため、以下の対策を推奨します。更油および次回点検でピストンリング、シリンダライナの点検水分の影響により金属表面で腐食摩耗が発生し、発生した鉄錆等の粒子が潤滑部に噛み込み、摩耗が進行することが懸念されます。また、当該機の油中からカルシウム化合物がやや高い濃度で検出されたため、この化合物がコンロッドメタルやクランクメタルの摩耗を促進させる懸念があることから、予防措置として更油を推奨します。また、化合物発生の原因は、ピストンリング、シリンダライナの摩耗によって燃焼ガスのシール性が低下し、燃焼ガス中の硫黄分と油中のカルシウム添加剤が反応するためと考えられます。そのため、次回点検ではピストンリング、シリンダライナの摩耗状態の点検を推奨します。定期的な分析今後の摩耗推移を監視するため、定期的な分析実施を推奨します。異常摩耗の早期発見のパラメータであるIs値は、レベルとやや高い値でした。また、潤滑部の摩耗が認められたため、定期的に潤滑油分析を実施し、摩耗推移を監視することが有用と考えます。フェログラフィーで比較的多く観察された粒子は、以下の通りです。正常な摩耗粒子・潤滑状態が正常なマイルド摩耗により発生。切削粒子・異物や金属表面の微小突起による切削摩耗により発生。シビア粒子・潤滑状態がやや厳しい凝着摩耗により発生。極微小領域で油膜切れが発生したことを示します。切削粒子、シビア粒子は、摩擦面が将来的に異常摩耗へ進展する可能性を示唆しているため、傾向監視が有用と思われます。詳細は、別紙傾向監視が必要な摩耗粒子をご覧ください。シリンダライナ、ピストンリングの摩耗SOAP-Tで鉄がと比較的高い値で検出され、フェログラフィーで鉄系のシビア粒子が観察されたことから、鉄を主成分とした部品、例えばシリンダライナやピストンリング等が摩耗している可能性があるため、今後の摩耗進行の監視が有用です。コンロッドメタル、クランクメタルの摩耗SOAP-Tでメタルの主成分である錫がppm、鉛が、銅が検出されたことから、コンロッドメタル、クランクメタルが局部的に摩耗していると推定されました。検出されたメタル成分は、現時点では低濃度であることから継続使用に支障がない範囲であると判断しますが、今後、摩耗が進行し異常摩耗に進展することを防止するため、傾向分析による摩耗推移の監視が有用です。詳細は、別紙コンロッドメタル・クランクメタルの摩耗をご覧ください。固形カルシウム化合物の生成SOAP-Tでカルシウムがppm検出されました。この固形カルシウムは、潤滑油に混入した燃焼ガス中の酸成分がカルシウム添加剤と中和反応して生成される比較的硬い化合物のため、摺動面に噛み込み、切削摩耗が進行することが懸念されます。詳細は、別紙固形カルシウム化合物の生成をご覧ください。粘度、酸価、塩基価の各データは良好です。水分はppmと当社推奨の管理限界値を超えていました。今後、水分の影響でエンジン内部に錆が発生し、その影響で摩耗が発生する懸念があります。
|  | 113-002196 | フェログラフィーで観察された代表的な摩耗粒子は以下の通りです。疲労摩耗粒子・繰返し応力による金属疲労で発生。大型化するとフレーキングの発生が懸念されます。観察された摩耗粒子のサイズはμm以下と微小であることから、継続使用可能と判断しますが、摩耗の進行により摩耗粒子が大型化する可能性もあるため、引続き摩耗推移の監視が有用です。
報告№103-4031 | 分析№103-03149 | 103-03149 | 臨海プラズマ試験装置JT－の運転に必要な電力を供給するための設備のひとつ加熱用発電設備MGの定格運転時に予期しないタイミングにブレーキが作動した。本試験は、ブレーキ作動時に発生するブレーキパッドの摩耗粉が軸受潤滑油に混入することが懸念されたため、ブレーキバッドの摩耗粉混入の有無、および、その摩耗粉が軸受摺動面へ噛み込むことによる摩耗への影響の有無を確認することを目的とした。ブレーキパット混入の有無ブレーキパッド材には、ガラス繊維が混合・成型されており、ブレーキパッドが摩耗した場合、このガラス繊維の摩耗、脱落が想定されます。油中の異物の分析結果からこのガラス繊維の有無を確認した。油中の異物をフェログラフィーにより捕捉し、捕捉した異物を光学顕微鏡、電子顕微鏡により観察し、更にX線マイクロアナライザーにより組成を分析した。分析の結果、外部から混入した砂、鉄錆等の異物が確認されたものの、摩耗、脱落したと思われるガラス繊維は確認されなかった。摩耗への影響確認された汚染物には、ブレーキパッドに含まれているガラス繊維は確認されなかったものの、外部から混入したと思われる鉄錆、砂等の異物、および、内部の摩耗により発生した鉄系摩耗粒子が確認された。以上のことから、現段階では軸受の摩耗の発生は確認されていないものの、今回観察された油中粒子が軸受摺動面に噛み込み、摩耗が進行する場合があるため、数ミクロンオーダーの汚染粒子を除去できる精密な濾過装置による濾過により、汚染度がNAS級以上の清浄度に改善することを推奨する。
報告№108-0204 報告№108-0253 | 分析№108-01503 分析№108-01840 | 108-01840 | トライボ診断を実施し、、汚染度、潤滑状態を確認する。分析の結果、計数汚染度が当社推奨の管理限界値に到達していました。油中の粒子に金属接触が厳しい場合に発生するシビア粒子と外部から混入した鉄錆が観察され、加えてフィルタ表面にも、鉄錆、砂等が多く観察されたことから、汚染度が高い要因は、摩耗と外部混入異物の影響と考えられます。採油がストレーナ部から行われていることから、観察された異物はストレーナに捕捉された異物である可能性が考えられました。制御油がこの汚染度である場合、汚染粒子の影響でバルブの動作障害等が発生する可能性がありますので、早目に濾過を計画されることを推奨します。汚染の影響で摩耗が進行する場合がありますので、濾過ができない場合は、定期的に分析を実施し、汚染度および摩耗の進行状況を確認されることを併せて推奨します。尚、を示す粘度、水分、全酸価、IRの各データが良好の範囲にあることから、この油は継続使用可能と判断します。これらのことは、計数汚染度がNAS級と当社推奨の管理限界値に到達したこと異常摩耗の早期発見パラメータであるフェログラフィーのIs値がの乗とやや高く、摩耗粒子の形態観察の結果、金属接触が厳しい場合に発生するシビア粒子、外部から混入したと思われる鉄錆等がやや多く観察されたことフィルタ表面の異物観察で鉄錆、砂等が多く観察されたことD－SOAPの結果、鉄が検出されたこと以上のことから判断しました。
報告№111-00372 報告№111-00372 | 分析№111-001676 分析№111-001743 | 111-001743 | ちょう度値と新グリース値に比較して上昇し、当社推奨の管理上限値であるを超えていることから、軟化していることが分かりました。軟化したグリースを使用した場合、グリースの漏洩や軸受等で油膜切れが発生することが懸念されます。グリースが軟化していたため、以下の対策が必要です。グリースを交換されることを推奨します。≪状態監視とパラメータ≫分析の目的および各分析のパラメータは以下の通りです。特性低下目的：グリースの分析結果から、グリースの物理的性状や劣化傾向などを確認する。全酸価JISK赤外線吸収スペクトルJISKちょう度JISK滴点JISK摩耗目的：グリース中の摩耗粒子を分析する事により、回転・摺動部の潤滑状態、摩耗劣化の程度、余寿命などを解析する。摩耗診断電子顕微鏡観察JISKX線マイクロアナリシス油中金属濃度JISK≪分析結果≫特性低下全酸価：良好全酸価.mgKOH/gは新油値の.mgKOH/gに比較し高くはあるものの、有機物・有機化合物試験の結果で油劣化の兆候を示すカルボン酸の吸収が見られないことから問題は無いと判断します。赤外線吸収スペクトル：良好ちょう度：要処置ちょう度値はと当社推奨の管理上限値であるを超えていました。滴点：良好滴点はと新油値のに比較し変化はないことから問題は無いと判断します。摩耗摩耗診断電子顕微鏡観察・X線マイクロアナリシス：今回は実施していません。油中金属濃度：今回は実施していません。
報告№109-09136 報告№113-00674 | 分析№109-001160 分析№113-002910 | 113-002910 | 潤滑油は物理的性状が良好の範囲にあるものの、汚染度が高い値でした。今後、油中の汚染物が潤滑部に噛み込むことによる摩耗の進行が懸念されます。軸受は継続使用可能な状態にあると判断します。但し、保持器の摩耗が確認されたことから、今後も摩耗推移を確認するために傾向監視を継続することが有効です。濾過または更油油中の汚染度が高いことから、摩耗粒子や異物等が軸受軌道面に噛み込むことによる摩耗の進行が懸念されるため、濾過または更油を推奨します。定期的な分析今後の保持器の摩耗推移を監視するため、定期的な分析実施を推奨します。異常摩耗の早期発見のパラメータであるIs値は、前回のレベルから変化はなく、やや高い値でした。また、潤滑部の摩耗が認められたため、定期的に潤滑油分析を実施し、摩耗推移を監視することが有用と考えます。フェログラフィーで観察された代表的な粒子は、以下の通りです。銅系シビア粒子・潤滑状態がやや厳しい凝着摩耗により発生。極微小領域で油膜切れが発生したことを示します。銅を使用した箇所は、転がり軸受の保持器である場合があります。保持器の摩耗が進行した場合、転動体とのギャップが大きくなると共に振動が増大し、摩耗の進行につながることが懸念されます。計数汚染度は、前回同様、NAS級から等級に変化はなく、当社推奨の管理限界値に到達していました。フィルタ残渣に金属片、粘ちょう物、鉄錆等が観察されたことから、汚染度が高い要因は、摩耗粒子とスラッジ、そして外部混入異物の影響と考えられます。前回同様に粘度、水分、酸価、IRの各データは良好です。
報告№109-09136 報告№111-00404 | 分析№109-001160 分析№111-001920 | 111-001920 | 潤滑油および対象設備は継続使用可能な状態にあると判断します。但し、摩耗の進行が懸念されるため、以下の対策が必要です。濾過クロムの微小な粒子が比較的多く観察されたことから、今後バルブ類の動作障害やフィルタおよびストレーナの目詰まりが発生することが懸念されるため、濾過を推奨します。定期的な分析摩耗の進行を監視するため、定期的に分析を実施し、摩耗の進行状況を確認することを推奨します。濾過効率の確認潤滑油が常時濾過されている設備は、全体油量と潤滑油ポンプ吐出量、そして濾過機の濾過効率などをパラメータとして潤滑状態の評価を行います。今後は、濾過機の入口と出口から採油を実施することを推奨します。最適な採油方法本試料油は、ドラム缶に移送してから油を採油されています。別紙油粒子の沈降の影響に示すようにドラム缶で撹拌がなくなり固形物が沈降するため、油中汚染度は低くなると推定されます。今後の採油は、極力運転中もしくは停止直後の油槽中層部から実施されることを推奨します。フェログラフィー異常摩耗の早期発見パラメータとして摩耗粒子を定量化して評価するフェログラフィーのIs値は、前回のの乗から乗に低下していました。摩耗粒子の形態で比較的多く観察された粒子は、潤滑状態が正常な場合に発生する摩耗粒子でした。これらの摩耗粒子が観察された場合、潤滑部で発生している摩耗形態は、正常なマイルド摩耗であることが分かります。Iカップリング発光分光分析供試の潤滑油を分析した結果、検出された金属元素は、SOAPの結果表に示すように、鉄、銅、クロム、ニッケル、錫、リン、カルシウム、バリウム、ナトリウムでした。検出されたこれらの金属元素から発生箇所を推定すると鉄、銅、クロム、ニッケル、錫・シリンダ内壁等リン・オイル添加剤カルシウム、バリウム、ナトリウム・外部混入異物であると思われます。このうち、機械部品が摩耗したと思われる元素はのグループです。クロムが比較的多く検出されました。シリンダ内面にクロムメッキをしていることから、シリンダ内面の摩耗によるものと考えられます。前回に比較して計数汚染度はNAS級からNAS級にランク減少したものの、重量汚染度が当社推奨の管理限界値に到達していました。D－SOAPで油の添加剤成分であるリンが検出され、フィルタ表面の異物観察で表面が茶褐色で金属片、鉄錆、砂等が観察されたことから、汚染度が高い要因は、摩耗とスラッジ、そして外部混入異物の影響と思われます。前回同様に粘度、水分、酸価、IRの各データは良好でした。
報告№109-09136 報告№112-00256 | 分析№109-001160 分析№112-001032 | 112-001032 | 潤滑油および減速機は継続使用可能な状態にあると判断します。但し、油中の汚染度が高く、今後も摩耗の進行を傾向監視するため、以下の対策を推奨します。定期的な分析摩耗の進行を監視するため、定期的に分析を実施し、分析データによる摩耗の進行状況を確認することを推奨します。濾過油中の汚染度が高いことから、観察された摩耗粒子や異物等がギヤ歯面や軌道面に噛み込み摩耗が進行することが懸念されるため、濾過を推奨します。フェログラフィーおよびSOAP-Tの結果から総合的に判断した結果、やや厳しい状態にあると考えられます。フェログラフィー【Is値】Is値は異常摩耗の早期発見パラメータのつで、摩耗粒子を定量化するために用います。今回のIs値はの乗と低い値でした。フェログラフィー【摩耗粒子および摩耗形態】分析結果から比較的多く観察された粒子は、以下の通りでした。正常な摩耗粒子・潤滑状態が正常なマイルド摩耗により発生。フリクションポリマ・局部的に高圧・高温となる場合に発生。鉄錆・外部から混入したと考えられます。観察された摩耗粒子の中でもフリクションポリマは、注意が必要です。フリクションポリマは、潤滑油がギヤ歯面や軌道面に押し込められ高圧状態になると同時に、圧縮熱により高温状態になった結果、基油自身が重合反応を起こし生成することが知られています。そのため、高圧高温状態の解消がなされなければ、潤滑油の劣化が進行し、粘度上昇に因る潤滑異常に進展する場合があります。Iカップリング発光分光分析【SOAP-T】検出された金属元素から発生箇所を推定すると、以下の通りでした。鉄、クロム、アンチモン、ニッケル、錫、亜鉛・ギヤ・軸受等リン、モリブデン・添加剤カルシウム、アルミニウム、ケイ素、ナトリウム・外部混入異物このうち、機械部品が摩耗したと思われる元素はのグループです。バックラッシ増加量による評価トライボ診断では、油中摩耗粒子濃度からバックラッシの増加量を求め、初期のバックラッシに増加量を加え、その合計を設計許容値と比較し減速機の余寿命を判断します。本減速機の構造から摩耗が進行しやすい箇所と推定されるのは、スパイラルベベルギヤとスパイラルベベルピニオンの歯面と考えられ、その部分のバックラッシ増加量を求めました。計算の結果、本減速機のSBGとSBP間のバックラッシの増加量は、時間の稼働時間で約μmとなりました。この増加量は、初期バックラッシをμmとして今回解析結果のバックラッシ増加分μmを加えてもμmとなり、良好な状態にあると考えられます。計数汚染度はNAS級以上と当社推奨の管理限界値を超えていました。SOAP-Tで油の添加剤成分であるリンが検出され、フィルタ表面の異物観察で粘ちょう物、鉄錆、砂等が観察されたことから、汚染度が高い要因は、摩耗とスラッジ、そして外部混入異物の影響と思われます。粘度、水分、酸価、IRの各データは良好でした。RBOTは、minと当社推奨の管理限界値であるmin以上であり、継続使用可能と判断できます。更油を実施した年月以降のRBOT値のデータの変化から余寿命を評価した結果、図RBOTの減少傾向に示す通り年月となりました。本試料油の添加剤は、一般にタービン油に比較して極圧添加剤や摩耗防止剤などの影響で、RBOTの試験結果が変動する傾向があります。そのため、ギヤ油の余寿命の評価を行うためには、RBOTの結果に加え、粘度、酸価、IRなどのデータを総合的に判断することが必要です。今回の分析結果からは、全てのデータは良好であり、本試料油は継続使用可能な状態にあると判断します。
報告№108-5071 報告№112-00598 | 分析№108-02721 分析№112-002552 | 112-002552 | 潤滑油は継続使用可能な状態にあると判断します。但し、酸価が上昇していることから、以下の対策を推奨します。分析周期の短縮今後、酸価の上昇が予想されますので、分析周期を短縮して傾向監視を強化することを推奨します。酸価は、前回の.mgKOH/gから.mgKOH/gに上昇していました。現在のところ、IRで油劣化の兆候を示すカルボン酸の吸収が確認されていないことから、継続使用可能な状態にあると判断しますが、酸価が上昇し始めていることから、今後の劣化進行に注意が必要です。水分がppmと新油値ppmに比較してやや高い値でした。使用油であるAlphasynPGは、ポリグリコールベースの合成ギヤオイルであるため、水分を吸収しやすい特性があります。前回に比較して増加していました。分析結果水分が新油に比較して若干高い値でした。粘度粘度はmm/sと新油値.mm/sに比較して、粘度変化率は-.％で、当社推奨の管理限界値である±％以内にあり、良好と判断します。泡立ち試験泡立ち試験は-と新油値に比較して低い値であり、良好でした。水分はppmと新油値より高い値でした。酸価は.mgKOH/gと新油値.mgKOH/gに比較して高いものの、IRの結果で油劣化の兆候を示すカルボン酸の吸収が確認されていないことから、良好と判断します。
報告№107-0072 報告№107-0098 | 分析№107-00338 分析№107-00486 | 107-00486 | 分析の結果、ギヤ歯面はマイルドな状態で摩耗が進行しており、現在のところ本減速機は継続使用可能と判断します。これらのことは、異常摩耗の早期発見パラメータであるフェログラフィーのの乗と良好の範囲にあること摩耗粒子形態観察の結果、マイルドな摩耗状態で発生する微小な摩耗粒子が支配的であることSOAP／D－SOAPの結果、鉄が検出されたものの、比較的検出濃度が低かったこと以上のことから判断しました。
報告№109-09136 報告№113-00121 | 分析№109-001160 分析№113-000460 | 113-000460 | 作動油作動油の劣化はなく、汚染度は良好な範囲にあることから、継続使用可能と判断します。対象設備は継続使用可能な状態にあると判断します。定期的な分析定期的な潤滑油分析によるトライボ診断を実施することにより、分析データの変化から異常の兆候を早期に発見することが可能となります。また、今回は対象設備の初回分析であるため、最低でもあと回分析を実施し、分析データの変化から今後の対応を検討することを推奨します。はフェログラフィーおよびSOAP-Tの結果から総合的に判断した結果、正常な状態にあると考えられます。フェログラフィー【定量分析：Is値】Is値は異常摩耗の早期発見パラメータのつで、摩耗程度を定量化するために用います。今回のIs値はのマイナス乗と低い値でした。フェログラフィー【定性分析：摩耗粒子および摩耗形態観察】観察された全ての粒子量は少でした。Iカップリング発光分光分析【SOAP-T】検出された金属元素から発生箇所を推定すると、以下の通りでした。ニッケル、錫、亜鉛・シリンダ内壁、ポンプ内部等リン・添加剤カルシウム、ナトリウム・外部混入異物計数汚染度計数汚染度はNAS級と当社推奨の管理限界値NAS級以下にあり、良好と判断します。重量汚染度は.mg/mlと当社推奨の管理限界値mg/ml以下にあり、良好と判断します。光学顕微鏡写真重量汚染度で濾過したフィルタ表面上の夾雑物を光学顕微鏡で観察した結果、鉄錆、砂等が観察されました。粘度粘度は.mm/sと新油値mm/sに比較して、粘度変化率は-％で、当社推奨の管理限界値である±％以内にあり、良好と判断します。水分はppmと当社推奨の管理限界値以下にあり、良好と判断します。酸価・IR酸価劣化の進行度は、酸価およびIRの結果から総合的に判断します。酸価は、.mgKOH/gと新油値.mgKOH/g以下であり、IRチャートの結果、油劣化の兆候を示すカルボン酸の吸収が確認されていないことから、酸化劣化していないと判断します。RBOTRBOTの結果、minと当社推奨の管理限界値min以上であり、良好と判断します。尚、別紙RBOTの減少傾向から油の余寿命を求めた結果、本試料は竣工後から起算して稼働時間が時間まで使用可能であることが分かりました。
報告№109-09136 報告№111-00497 | 分析№109-001160 分析№111-002284 | 111-002284 | 潤滑油は継続使用可能な状態にあると判断します。粘度、全酸価、IR、RBOTの各データは良好でした。油の余寿命は、使用油の使用期間または使用時間が不明であったため、ご依頼の油の余寿命に関する検討は行えませんでした。ただし、分析の結果で新油値がminであったことから、使用期間を仮にヶ月間と仮定すれば余寿命は十二分にあると言えます。可能であれば、使用期間、あるいは使用時間の情報をご提供下さい。水分は良好でした。
報告№107-4543 報告№107-4543 | 分析№107-02112 分析№107-02112 | 107-02112 | トライボ診断の結果、泡立ち試験を除く項目は良好でした。泡立ち試験の結果は、一般的には消泡性能が低くいと判断できる値の-ですが、新油値の-と同レベルにあったため、良好と判断します。一方、摩耗粒子の形態観察で外部から混入したと思われる鉄錆が観察されたものの、潤滑状態指数は、の乗と濾過設備のない機器であれば正常な潤滑状態にあると判断できる状況でした。但し、潤滑油の摩耗粒子はフィルタに捕捉され、異常な摩耗状態が発生したとしても正常な潤滑状態にあると誤認してしまう可能性があります。フィルタの捕捉の影響による誤認を避けるため、今後の診断に当たっては、これまでの採油箇所に加え、フィルタの捕捉物も分析し、その結果から潤滑状態を評価することを推奨します。尚、フィルタ捕捉物の分析を実施する際には、フィルタ流量、フィルタ使用時間、主機稼働時間などの追加情報が必要です。泡立ち試験の結果、消泡性能が低いと判断できる値であるものの、新油と同レベルにありました。粘度は良好。粘度はmm/sと新油値mm/sに比較して、粘度変化率は-％で、当社推奨の管理限界値である±％以内にあり、良好と判断します。粘度は.mm/sでした。粘度は.mm/sでした。粘度指数はでした。粘度指数はでした。泡立ち試験は-でした。泡立ち試験は-と新油と同レベルにあり、消泡性能が新油と同レベルにあることが確認されました。水分は良好。水分はppmと当社推奨の管理限界値の以下であり、良好と判断します。全酸価は良好。全酸価はmgKOH/gと新油値mgKOH/g以内であり、良好と判断します。機器の潤滑状態精密な濾過設備がない機器であれば、潤滑状態指数は正常の範囲にあると判断します。潤滑状態指数は正常の範囲にあると判断します。異常摩耗の早期発見パラメータである潤滑状態指数がの乗と、精密な濾過設備がない機器であれば、潤滑状態指数は正常の範囲にあると判断します。
報告№109-09136 報告№112-00666 | 分析№109-001160 分析№112-003072 | 112-003072 | 粘度および消泡性能の低下が確認されました。今後は障害予防を目的に以下の対策を推奨します。更油、或いは、部分更油粘度が低下していたことから、今後適正な粘度範囲で使用していない場合、ギヤ歯面やベアリング軌道面で油膜切れが発生し、摩耗が進行することが懸念されるため、更油、或いは、部分更油を推奨します。追加分析消泡性能が低下した場合、ギヤ歯面での油膜形成に影響が出て摩耗が進展することがありますので、フェログラフィーおよびSOAP-Tを追加して摩耗により発生する油中金属濃度や潤滑状態を確認することを推奨します。粘度粘度はmm/sと新油値mm/sに比較して、粘度変化率は-.％で、前回同様に当社推奨の管理限界値である±％を超えていました。今後、適正な粘度範囲で使用していない場合、ギヤ歯面やベアリング軌道面で油膜切れが発生し、摩耗が進行することが懸念されます。泡立ち試験泡立ち試験の結果は、-と新油値が-であるのに比較して高い値となっていたことから、消泡性能が低下していることが分かりました。今後の使用状況によっては油の酸化劣化が進行したり、ギヤ歯面およびベアリング軌道面で油膜切れが発生したりする場合があるため、消泡剤の添加による消泡性能の改善など何らかの対応が必要になると思われます。分析結果粘度および消泡性能が低下していることが確認されました。粘度粘度はmm/sと新油値mm/sに比較して、粘度変化率は-.％で、当社推奨の管理限界値である±％を超えていました。泡立ち試験泡立ち試験は-と新油に比較して高い値でした。水分はppmと当社推奨の管理限界値の以下であり、良好と判断します。酸価はmgKOH/gと新油値mgKOH/g以下にあり、良好と判断します。
報告№107-4545 報告№108-0135 | 分析№107-02185 分析№108-00832 | 108-00832 | トライボ診断の結果、全てのデータが良好であることから、この油は継続使用可能と判断します。は良好と判断します。粘度は良好。粘度は.mm/sと新油値mm/sに比較して、粘度変化率は-.％で、当社推奨の管理限界値である±％以内にあり、良好と判断します。粘度はmm/sでした。粘度はmm/sでした。粘度指数はでした。粘度指数はでした。水分は良好。水分は.ppmと当社推奨の管理限界値の以下であり、良好と判断します。全酸価は良好。全酸価は.mgKOH/gと新油値.mgKOH/g以内であり、良好と判断します。
報告№109-09136 報告№112-00363 | 分析№109-001160 分析№112-001457 | 112-001457 | 更油からの経過日数をもとに潤滑油の余寿命を評価したところ、潤滑油は定検までのヶ月間は使用可能と判断できました。次回定検時に更油を実施しない場合は、酸化安定度を知るための分析を実施し、余寿命を確認することを推奨します。酸化安定度はminであり、当社推奨の管理限界値のmin以上であることから、良好と判断します。
報告№107-4530 報告№107-0252 | 分析№107-01164 分析№107-01350 | 107-01350 | 今回の採油は、機器停止中に排油口から実施しているため、油循環中に採油した場合に比較し、油中粒子の沈降の影響を受け、分析データが高濃度に出る可能性があります。今回の分析は以上のことを踏まえて結果を検討しました。分析の結果、高濃度の部分を採油したにもかかわらず、全てのデータが良好でした。このことから、機器の潤滑状態は正常であり、この油は継続使用可能と判断します。尚、上述しましたように、今回の採油は停止中の採油であるため、循環中の採油に比較してデータが高目に出る可能性があります。これは、運転中の採油であったなら今回データより低い値になることが考えられます。次回採油は、粒子の沈降の影響を極力抑え、油中粒子が均一な分散状態に近い状態で採油が実施できるように、主機運転中、または停止直後に採油を実施されることを推奨します。
報告№109-09136 | 分析№109-001160 | 114-001019 | 対象設備は継続使用可能な状態にあると判断しますが、潤滑状態の健全性を確認するためにも、継続して傾向監視することを推奨します。定期的な分析今後の疲労摩耗の推移を監視するため、定期的な分析実施を推奨します。新油の分析粘度、酸価は、油の性能を評価するパラメータの一種です。油の性能低下は、新油との比較が必要なことから、使用油の油名確認および新油の分析による比較評価を推奨します。異常摩耗の早期発見のパラメータであるIs値は、レベルと正常です。但し、潤滑部の摩耗が認められたため、定期的に潤滑油分析を実施し、摩耗推移を監視することが有用と考えます。フェログラフィーで比較的多く観察された粒子は、以下の通りです。正常な摩耗粒子・潤滑状態が正常なマイルド摩耗により発生。疲労摩耗粒子・繰返し応力による金属疲労で発生。大型化するとフレーキングやスポーリングの発生が懸念されます。水分は良好です。粘度粘度は.mm/sでした。油名が不明であることから新油値との比較評価できませんでした。仮にISOVGとすると規格内にありますが、新油との比較による評価を推奨します。酸価は.mgKOH/gでした。油名が不明であることから新油値との比較評価ができないため、新油の分析実施を推奨します。
報告№104-0182 報告№104-0182 | 分析№104-01936 分析№104-01936 | 104-01936 | 分析の結果、全てのデータが良好であることから、この油は継続使用可能であり、潤滑状態も正常と判断します。但し、主機停止中にドレンバルブから採油を実施しているため、異常摩耗を示す大型の粒子が沈降し、採取できていない可能性があります。したがって、油が循環している状態で採油を実施した場合に比較して、分析データが高くなり、異常な状態と判断してしまう可能性がありますので、今後の採油は、停止直後、或いは、油循環中に採油を実施されることを推奨します。は良好と判断します。粘度は良好と判断します。粘度はmm/sと新油値mm/sに比較して、粘度変化率は-％で、当社推奨の管理限界値である±％以内にあり、良好と判断します。水分は良好と判断します。水分はppmと当社推奨の管理限界値の以下であり、良好と判断します。全酸価は良好と判断します。全酸価は.mgKOH/gと新油値.mgKOH/gに比較して変化はなく、良好と判断します。IRの結果、良好と判断します。IRの結果、油劣化の兆候を示すカルボン酸の吸収が確認されていないことから、良好と判断します。RBOTの結果、良好と判断します。RBOTはminと当社推奨の管理限界値のmin以上であり、良好と判断します。は良好と判断します。計数汚染度は良好と判断します。計数汚染度はNAS級と当社推奨の管理限界値のNAS級以内であり、良好と判断します。重量汚染度は良好と判断します。重量汚染度は.mg/mlと当社推奨の管理限界値のmg/ml以内であり、良好と判断します。機器の潤滑状態機器の潤滑状態は正常と判断します。SOAPの結果は良好です。SOAPの結果、油の添加剤成分であるリンがppm、バリウムがppm、外部から混入したナトリウムがppm検出されました。D－SOAPの結果、軸受の摩耗を示す錫が検出されました。鉄が、鉛が、銅が、軸受の摩耗を示す錫が、油の添加剤成分であるバリウムが、外部から混入したカルシウムが、ナトリウムが検出されました。フェログラフィーの結果は良好です。異常摩耗の早期発見パラメータであるフェログラフィーのIs値が、.と良好の範囲にあり、潤滑状態は良好と判断します。
報告№109-09136 報告№109-09201 前回のＩＲの結果で、油劣化の兆候を示すカルボン酸の吸収が確認されていたことから、全酸価が上昇した原因は、油の劣化が進行したためと考えられます。 | 分析№109-001160 分析№109-001536 | 109-001536 | 油の劣化状況を確認する。分析の結果、前回に比較して全酸価が.mgKOH/gから.mgKOH/gに上昇していることが確認されました。今後の使用状況によっては、酸化防止剤の減少により、基油の劣化に進展します。劣化が進行した場合、油中の酸成分により金属表面が腐食する腐食摩耗が発生し、軸受の損傷に繋がることも懸念されます。対策として、更油を推奨します。
報告№107-4543 報告№107-4543 | 分析№107-02127 分析№107-02127 | 107-02127 | トライボ診断の結果、泡立ち試験を除く項目は良好でした。泡立ち試験の結果は、一般的には消泡性能が低くいと判断できる値の-ですが、新油値の-と同レベルにあったため、良好と判断します。一方、摩耗粒子の形態観察で外部から混入したと思われる鉄錆が観察されたものの、潤滑状態指数はの乗と濾過設備のない機器であれば正常な潤滑状態にあると判断できる状況でした。但し、潤滑油の摩耗粒子はフィルタに捕捉され、異常な摩耗状態が発生したとしても正常な潤滑状態にあると誤認してしまう可能性があります。フィルタの捕捉の影響による誤認を避けるため、今後の診断に当たっては、これまでの採油箇所に加え、フィルタの捕捉物も分析し、その結果から潤滑状態を評価することを推奨します。尚、フィルタ捕捉物の分析を実施する際には、フィルタ流量、フィルタ使用時間、主機稼働時間などの追加情報が必要です。泡立ち試験の結果、消泡性能が低いと判断できる値であるものの、新油と同レベルにありました。粘度は良好。粘度はmm/sと新油値mm/sに比較して、粘度変化率は-％で、当社推奨の管理限界値である±％以内にあり、良好と判断します。粘度は.mm/sでした。粘度は.mm/sでした。粘度指数はでした。粘度指数はでした。泡立ち試験は-でした。泡立ち試験は-と新油と同レベルにあり、消泡性能が新油と同レベルにあることが確認されました。水分は良好。水分は.ppmと当社推奨の管理限界値の以下であり、良好と判断します。全酸価は良好。全酸価はmgKOH/gと新油値mgKOH/g以内であり、良好と判断します。機器の潤滑状態精密な濾過設備がない機器であれば、潤滑状態指数は正常の範囲にあると判断します。潤滑状態指数は正常の範囲にあると判断します。異常摩耗の早期発見パラメータである潤滑状態指数がの乗と、精密な濾過設備がない機器であれば、潤滑状態指数は正常の範囲にあると判断します。
報告№108-5101 報告№108-5101 | 分析№108-03152 分析№108-03152 | 108-03152 | 泡立ち試験の結果は、一般的には消泡性能が低くいと判断できる値の-でしたが、新油値の-と同レベルにあったため、良好と判断しますまた、を示す粘度、水分、全酸価の各データが良好の範囲にあることから本試料油は継続使用可能です。機器の潤滑状態潤滑状態指数はの乗と濾過設備のない機器であれば正常な潤滑状態にあると判断できますが、ギヤボックスの油系統にはインラインフィルタとオフラインフィルタがあり、粒子の大部分は捕捉され、異常な摩耗状態が発生したとしても正常な潤滑状態にあると誤認してしまう可能性があります。ポンプの吐出量が不明であるため、フィルタが設置されていない場合の潤滑状態を推定することが出来ませんので、発生した摩耗粒子の形態から判断します。その結果、μm以下の摩耗粒子が観察されたことから、ギヤ歯面ではやや厳しい潤滑状態が発生している可能性があります。また、フィルタの目詰まりにより濾過効率が低下している可能性も考えられます。今後、さらに摩耗が進行することが懸念されるため、ヶ月後に再度分析を実施すると共に、フィルタのメンテナンスを検討されることを推奨します。尚、フィルタの捕捉の影響による誤認を避けるため、これまでの採油箇所に加え、インラインフィルタとオフラインフィルタの捕捉物も分析し、その結果から潤滑状態を評価することを提案します。フィルタ捕捉物の分析を実施する際には、フィルタ使用時間の情報をご提供いただけますようお願い致します。泡立ち試験の結果、消泡性能が低いと判断できる値であるものの、新油と同レベルにあると判断します。粘度は良好。粘度はmm/sと新油値mm/sに比較して、粘度変化率は+.％で、当社推奨の管理限界値である±％以内にあり、良好と判断します。粘度は.mm/sとなっています。粘度は.mm/sとなっています。粘度指数はとなっています。粘度指数はとなっています。泡立ち試験は-となっています。泡立ち試験は-と新油と同レベルにあり、消泡性能が新油と同レベルにあると判断します。水分は良好。水分はppmと当社推奨の管理限界値内にあり、良好と判断します。全酸価は良好。全酸価は.mgKOH/gと新油値.mgKOH/gに比較して高いものの、IRの結果で油劣化の兆候を示すカルボン酸の吸収が確認されていないことから、良好と判断します。機器の潤滑状態摩耗粒子の形態観察の結果、ギヤ歯面の摩耗で発生したと推定されるμm以下の摩耗粒子が観察されています。μm以下の摩耗粒子が観察されています。異常摩耗の早期発見パラメータである潤滑状態指数がの乗と正常の範囲にあるものの、摩耗粒子の形態観察の結果、ギヤ歯面の摩耗で発生したと推定されるμm以下の摩耗粒子が観察されています。
報告№109-09094 報告№109-09094 | 分析№109-000936 分析№109-000936 | 109-000936 | 分析の結果、全てのデータが良好であることから、このグリースは継続使用可能と判断します。尚、有機物・有機化合物の結果、新グリースと異なるピークが確認されたことから、グリース名が違うか、或いは、異種グリースが混入した可能性が考えられますので、グリースを再確認するとともに、異種グリースの混入の可能性についてご確認下さい。特性低下有機物・有機化合物の結果、新グリースと異なるピークが確認されたことから、グリース名が違うか、或いは、異種グリースが混入した可能性が考えられますので、グリースを再確認するとともに、異種グリースの混入の可能性についてご確認下さい。ちょう度は良好と判断します。ちょう度はと当社推奨の管理限界値であるから以内にあり、良好と判断します。滴点は良好と判断します。滴点はと新グリース値に比較して高いものの、良好と判断します。全酸価は良好と判断します。全酸価は.mgKOH/gと新グリース値.mgKOH/g以内にあり、良好と判断します。有機物・有機化合物の結果、良好と判断します。有機物・有機化合物の結果、油劣化の兆候を示すカルボン酸の吸収が確認されていないことから、良好と判断します。但し、新グリースと異なるピークが確認されたことから、グリース名が違うか、或いは、異種グリースが混入した可能性が考えられますので、グリースを再確認するとともに、異種グリースの混入の可能性についてご確認下さい。
報告№109-09136 報告№112-00589 | 分析№109-001160 分析№112-002470 | 112-002470 | 分析の結果、潤滑油の劣化はなく、汚染度は良好な範囲にあることから、継続使用可能な状態にあると判断します。減速機分析の結果、減速機は継続使用可能な状態にあると判断します。但し、疲労摩耗が発生しており、今後も摩耗の進行を傾向監視するため、以下の対策を推奨します。定期的な分析定期的に分析を実施することにより、データの変化から異常の兆候を早期に発見することが可能となります。また、今回は対象設備の初回分析であるため、あと最低でも回分析を実施し、分析データの変化から今後の分析周期を検討することを推奨します。今後、疲労摩耗の進行が懸念されるため、出来るだけ早めに回目の分析を実施することを推奨します。はフェログラフィーおよびSOAP-Tの結果から総合的に判断した結果、継続使用は可能ですが、機器の機能を保持するためにも傾向管理が有用と考えます。フェログラフィー【定量分析：Is値】Is値は異常摩耗の早期発見パラメータのつで、摩耗粒子を定量化するために用います。今回のIs値はの乗と低い値でした。フェログラフィー【定性分析：摩耗粒子および摩耗形態観察】分析結果から比較的多く観察された摩耗粒子は、以下の通りでした。疲労摩耗粒子・繰返し応力を受けて発生。Iカップリング発光分光分析【SOAP-T】検出された金属元素から発生箇所を推定すると、以下の通りでした。鉄、鉛、亜鉛・ギヤ、軸受等リン、モリブデン・添加剤カルシウム、アルミニウム、ナトリウム・外部混入異物バックラッシご提供いただいた減速機に関する情報からハスバ歯車の組み合わせの段減速機構であり、この歯車の構成から接触点箇所のバックラッシを求めました。尚、ギヤの情報が不明でしたので、φ減速機の情報を使用しました。ギヤのバックラッシの増加量を求めた結果、接触点箇所でバックラッシの増加量は、.μmと推定されます。バックラッシ増加分の上限値は、メーカにより差異はあるものの、当社の推奨するバックラッシは、一般に推奨されるμmを管理目安にしています。この値に比較して十分に小さい値です。は良好と判断します。計数汚染度計数汚染度は、NAS級と当社推奨の管理限界値NAS級以下であり、良好と判断します。重量汚染度は、.mg/mlでした。光学顕微鏡写真重量汚染度で濾過したフィルタ表面上の夾雑物を光学顕微鏡で観察した結果、金属片、鉄錆、砂等が観察されました。は良好と判断します。粘度粘度は、.mm/sと新油値.mm/sに比較して、粘度変化率は-％で、当社推奨の管理限界値である±％以内であり、良好と判断します。水分は、.ppmと当社推奨の管理限界値の以下であり、良好と判断します。酸価は、.mgKOH/gと新油値.mgKOH/g以下であり、良好と判断します。IRIRチャートの結果、新油と使用油のスペクトルパターンはほぼ一致し、また、油劣化の兆候を示すカルボン酸の吸収が確認されていないことから、良好と判断します。
|  | 112-002077 | 対象設備は継続使用可能な状態にあると判断します。但し、水分濃度が高く、今後も摩耗の進行を傾向監視するため、以下の対策を推奨します。更油或いは部分更油による水分濃度の調整水分の影響により金属表面で腐食摩耗が発生し、発生した鉄錆等の粒子が潤滑部に噛み込み摩耗が進行することがありますので、更油或いは部分更油などにより相対的に水分濃度を低くするなどの方法を推奨します。定期的な分析今後懸念される切削摩耗や凝着摩耗の進行を監視するため、定期的に分析を実施することを推奨します。はフェログラフィーおよびSOAPの結果から総合的に判断した結果、やや厳しい状態にあると考えられます。フェログラフィー【定量分析：Is値】Is値は異常摩耗の早期発見パラメータのつで、摩耗粒子を定量化するために用います。今回のIs値はの乗と高い値でした。フェログラフィー【定性分析：摩耗粒子および摩耗形態観察】分析結果から比較的多く観察された粒子は、以下の通りでした。正常な摩耗粒子・潤滑状態が正常なマイルド摩耗により発生。切削粒子・異物や金属表面の微小突起による切削摩耗により発生。鉄系および銅系シビア粒子・潤滑状態がやや厳しい凝着摩耗により発生。金属潤滑部が局部的に油膜切れを起していると考えられます。鉄錆、砂等・外部から混入したと考えられます。観察された摩耗粒子の中でも切削粒子、銅系シビア粒子は、注意が必要です。切削摩耗は、他の摩耗形態に比較して摩耗進行速度が速く注意が必要で、定期的なトライボ診断による状態監視が必要と考えます。切削摩耗の原因となる混入異物が残留している場合、この異物により切削摩耗が継続して発生する可能性があります。銅を使用した箇所は、転がり軸受の保持器であると推定されます。今後、保持器の摩耗が進行することで転動体とのギャップが大きくなると共に振動が増大し、摩耗の進行につながることが懸念されます。Iカップリング発光分光分析【SOAP】検出された金属元素から発生箇所を推定すると、以下の通りでした。鉄、銅、亜鉛・ギヤ、軸受等リン、カルシウム・添加剤ナトリウム、マグネシウム、ホウ素・外部混入異物粘度、IR酸化度は良好でした。水分は、前回に比較してppmからppmに減少したものの、当社推奨の管理限界値を超えていました。今後、水分の影響で油槽内部に錆が発生し、その影響で摩耗が発生する懸念があります。
報告№106-0112 報告№106-0112 | 分析№106-00736 分析№106-00736 | 106-00736 | 結論メタルの摩耗が確認されました。年月以降、メタルの更新や手入れがなく、且つ、更油や新油の補充が無かったとすると、メタルの表面は、摩耗が進行し、鏡面状態になっていると考えられるため、開放点検が必要と判断します。計数汚染度が、NAS級と前年度濾過前のNAS級から約ヶ月でランク上昇していました。粘度は良好と判断します。粘度はmm/sと非常に良好の範囲にありました。水分は良好と判断します。水分はppmと非常に良好の範囲にありました。全酸価は良好と判断します。全酸価は.mgKOH/gと非常に良好の範囲にありました。RBOTは良好と判断します。RBOTはminと非常に良好の範囲にありました。計数汚染度は、良好の範囲にあるものの、前年度に比較してランク上昇していました。計数汚染度は、NAS級と前年度濾過前のNAS級に比較して、約ヶ月でランク上昇しました。重量汚染度は良好の範囲にありました。重量汚染度はmg/mlと良好の範囲にありました。機器の潤滑状態メタルの摩耗が確認されました。年月以降、メタルの更新や手入れがなく、且つ、更油や新油の補充が無かったとすると、メタルの表面は、摩耗が進行し、鏡面状態になっていると考えられるため、開放点検が必要と判断します。尚、フェログラフィーの結果からフレッティングの発生が確認されました。フレッティングの発生がメタル摩耗の直接原因と思われませんが、フレッティングで発生した摩耗粒子がメタルに埋没し起動時に始動トルクを増大させたり、或いは、停止時に面圧が上昇したりして間接的にメタルの摩耗増大に関与していると思われます。油中の金属粒子濃度を分析するSOAP及びD-SOAPの結果、軸受メタルの摩耗により発生したと考えられる錫がSOAPでppm、D－SOAPがppm検出されていました。但し、本軸受油は、毎年濾過を実施しており、メタルの摩耗量を検討する場合は濃度補正を行う必要があります。錫濃度を補正した結果を別表に示します。この結果から、年月以降更油を実施していなければ、ppmになっていたと考えられることが出来ます。この補正後の錫濃度と油量リットルから摩耗量を下式により計算しました。 ・式 cmとなります。従いまして、下図のような体積をもつ金属片が摩耗した計算となります。この体積cmを軸受メタルの摩耗面積で割りますと平均的な摩耗深さとなります。この摩耗面積は当社の経験によれば、スラストメタル面積の約分の程度となることが確認されており、軸受の支持面積cmからスラストメタル面積とパッド枚数枚から計算すると.cmとなります。摩耗体積cmと.cmから平均的な摩耗深さを求めるとμmとなります。スラストメタルの表面粗さをRmaxμmと仮定すると下図摩耗深さと錫濃度との関係に示すように、既にスラストメタル表面は摩耗が進行し鏡面状態になっていると考えられるため、メタルの開放点検が必要となります。但し、今回の分析結果は、年月以降、メタルの更新や手入れがなく、且つ、更油や新油の補充がなかったことを前提にしておりますので、この前提が一致していない場合は、再計算を行う必要があります。一致していない場合は、ご連絡頂けますよう、お願い申し上げます。フェログラフィーの結果、メタルから発生した摩耗粒子の他に、フレッティングにより発生した摩耗粒子が多く観察されました。このことから、スラストランナー部や静止板支持部でフレッティングが発生していると考えられます。フレッティングの発生がメタル摩耗の直接原因と思われませんが、フレッティングで発生した摩耗粒子がメタルに埋没し起動時に始動トルクを増大させたり、或いは、停止時に面圧が上昇したりして間接的にメタルの摩耗増大に関与していると思われます。
報告№109-09094 報告№112-00124 | 分析№109-000870 分析№112-000474 | 112-000474_date121122 | 潤滑油および軸受は継続使用可能な状態にあると判断します。油名および異種油混入の確認油名が間違っているか、或いは、異種油が混入している可能性がありますので確認することを推奨します。はフェログラフィーおよびSOAP-Tの結果から総合的に判断した結果、正常な状態にあると考えられます。フェログラフィー【定量分析：Is値】Is値は異常摩耗の早期発見パラメータのつで、摩耗粒子を定量化するために用います。今回のIs値はのマイナス乗と低い値でした。フェログラフィー【定性分析：摩耗粒子および摩耗形態観察】分析結果から比較的多く観察された粒子は、以下の通りでした。正常な摩耗粒子・潤滑状態が正常なマイルド摩耗により発生。Iカップリング発光分光分析【SOAP-T】検出された金属元素から発生箇所を推定すると、以下の通りでした。鉄、銅、亜鉛・軸受等リン、亜鉛、カルシウム、ナトリウム・外部混入異物尚、SOAP-Tの結果で、添加剤成分として含まれている場合があるリン、亜鉛が比較的高い値でした。これらの元素は、使用油であるFBKタービンには含まれていないことから、油名が間違っているか、或いは、異種油が混入している可能性があります。水分、計数汚染度、重量汚染度は共に良好でした。．粘度、酸価、IR、RBOTの各データは良好でした。尚、RBOTは管理基本値に比較して大きな値であり減少傾向は確認されませんでした。このことから、更油から今回採油までのヶ月間で酸化防止剤の消耗は確認されていないことから、使用条件が同様であれば定検周期のヶ月は使用できる可能性が高いと判断します。≪状態監視とパラメータ≫分析の目的および各分析のパラメータは以下の通りです。特性低下目的：油の分析結果から、や劣化傾向ならびに添加剤の消耗程度、残存寿命などを確認する。粘度JISK酸価JISK赤外線吸収スペクトルJISK酸化安定度試験JISK汚染目的：油の分析結果から、砂塵あるいは水・異種油などによるや、異物混入の有無を確認する。水分JISK計数汚染度JISB重量汚染度JISB光学顕微鏡観察摩耗目的：油中の摩耗粒子を分析する事により、回転・摺動部の潤滑状態、摩耗劣化の程度、余寿命などを解析する。摩耗診断電子顕微鏡観察JISKX線マイクロアナリシス油中金属濃度JISK≪分析結果≫特性低下粘度：良好粘度値.mm/sの管理基本値mm/sに対する変化率は+％であり、○○管理限界値±％以内に留まっています。酸価：良好酸価.mgKOH/gは管理基本値の.mgKOH/g以内にあることから、問題は無いと判断します。赤外線吸収スペクトル：良好酸化安定度試験：良好酸化安定度試験の結果、数値minは○○管理限界値min以上に留まっており、現時点での使用は可能と判断します。汚染水分：良好水分値.ppmは○○管理限界値以内に留まっています。計数汚染度：良好計数汚染度はNAS級と当社推奨の管理限界値NAS級以内にあります。重量汚染度：良好重量汚染度は.mg/mlと当社推奨の管理限界値mg/ml以内にあります。光学顕微鏡観察：良好光学顕微鏡写真は捕捉された汚染物の量は少なく、スラッジは確認されませんでした。摩耗摩耗診断：良好摩耗診断の結果、異常摩耗の早期発見パラメータであるIs値がのマイナス乗と良好の範囲にあることから、潤滑状態は正常と判断します。電子顕微鏡観察・X線マイクロアナリシス：今回は実施していません。油中金属濃度：良好油中金属濃度の結果、鉄、銅、外部から混入したと思われるリン、亜鉛、カルシウム、ナトリウムが検出されたものの、良好と判断します。
報告№108-5071 報告№113-00066 | 分析№108-02721 分析№113-000245 | 113-000245_date130611 | 潤滑油は継続使用可能な状態にあると判断します。但し、消泡性能の低下および酸価がやや高いことから、以下の対策を推奨します。増速機増速機は継続使用可能な状態にあると判断します。但し、鉄がppmと比較的高く検出されていることから、鉄を主成分とした箇所から摩耗が発生していると考えられます。ギヤ歯面から発生しているとした場合、仮定に基づく計算であるため参考値となりますが、ギヤのバックラッシ増加量は最も厳しい部分で約μmと推定されました。上限値に比較して十分に小さい値であるため、継続使用に問題はないと考えられますが、今後の鉄濃度の増加に注意が必要です。定期的な分析消泡性能の低下が確認され、今後の酸価の上昇や、疲労摩耗および凝着摩耗の進行が懸念されるため、定期的に分析を実施することを推奨します。はフェログラフィーおよびSOAP-Tの結果から総合的に判断した結果、継続使用は可能ですが、今後の機器の機能を確認するためにも傾向管理が有用と考えます。フェログラフィー【定量分析：Is値】Is値は異常摩耗の早期発見パラメータのつで、摩耗粒子を定量化するために用います。今回のIs値はの乗と低い値でした。フェログラフィー【定性分析：摩耗粒子および摩耗形態観察】分析結果から観察された代表的な粒子は、以下の通りでした。疲労摩耗粒子・繰返し応力を受けて発生。黒錆・潤滑状態がやや厳しい凝着摩耗により発生。金属接触が厳しく、且つ、高い摩擦熱が発生していると考えられます。観察された摩耗粒子の中でも黒錆は、将来的な摩耗の進行に繋がる可能性を示唆しているため、傾向監視が必要と思われます。黒錆は凝着摩耗に分類されます。この摩耗粒子は、ギヤ歯面、軌道面で凝着、破断を繰り返し、この過程で生じる移着粒子が成長して摩耗粒子となります。そのため、ギヤ歯面、軌道面では局部的に油膜切れが発生していることを示しています。この状態が継続した場合、摩耗粒子のサイズは徐々に大型化していき、設備の損傷に至る場合があります。Iカップリング発光分光分析【SOAP-T】検出された金属元素から発生箇所を推定すると、以下の通りでした。鉄、アンチモン、錫・ギヤ、軸受等リン・添加物カルシウム、アルミニウム、ケイ素、ナトリウム・外部混入異物鉄がppmと比較的高く検出されていることから、鉄を主成分とした箇所から摩耗が発生していると考えられます。バックラッシご提供いただいた図面情報から本設備は太陽歯車、遊星歯車、内歯車で構成される遊星歯車機構、そして組のハスバ歯車機構で構成されていることが分かりました。今回、遊星歯車機構の歯幅および、全ての歯車のモジュールが不明でした。よって、遊星歯車の歯幅をmmと仮定し、遊星歯車、一つ目の歯車対、二つ目の歯車対のモジュールをそれぞれ、、と仮定し、バックラッシの増加量を計算しました。その結果、平均的に摩耗が発生していたと仮定した場合、バックラッシの増加量は以下の通りと推定されます。表バックラッシ増加量接触箇所 バックラッシ増加量上限値 バックラッシ増加量 内歯車-遊星歯車 約 遊星歯車-太陽歯車 約 ハスバ歯車 約 ハスバ歯車 . 約 バックラッシの初期値が不明であるため、増加量の上限値を適正なバックラッシの最大値と最小値の差としました。今回の推定されたバックラッシ増加量は上限値に比較して十分に小さい値です。但し、今回の計算は仮定に基づいて行っているため、参考値としてお考え下さい。泡立ち試験泡立ち試験の結果は、-と新油値が-であるのに比較して高い値となっていたことから、消泡性能が低下していることが分かりました。今後の使用状況によっては油の酸化劣化が進行したり、ギヤ歯面およびベアリング軌道面で油膜切れが発生したりする場合があるため、消泡剤の添加による消泡性能の改善など何らかの対応が必要になると思われます。酸価は、前回のmgKOH/gからmgKOH/gに低下しているものの高い値でした。現在のところ、IRで油劣化の兆候を示すカルボン酸の吸収が確認されていないことから、継続使用可能な状態にあると判断しますが、新油に比較して酸価が上昇し始めていることから、今後の劣化進行に注意が必要です。水分がppmと新油値ppmに比較してやや高い値でした。使用油であるAlphasynPGは、ポリグリコールベースの合成ギヤオイルであるため、水分を吸収しやすい特性があります。前回に比較して減少していました。分析結果SOAPSOAPの結果、鉄がppm、錫がppm、添加剤成分であるリンがppm、外部から混入したと思われるアルミニウムがppm、ケイ素がppm検出されました。D-SOAPD-SOAPの結果、鉄がppm、アンチモンが、錫がppm、添加剤成分であるリンが、外部から混入したと思われるカルシウムが、アルミニウムが、ナトリウムがppm検出されました。フェログラフィー異常摩耗の早期発見パラメータであるフェログラフィーのIs値が×と良好の範囲にあるものの、疲労摩耗粒子、黒錆が比較的多く観察されました。粘度粘度は.mm/sと新油値mm/sに比較して、粘度変化率は-％で、当社推奨の管理限界値である±％以内にあり、良好と判断します。泡立ち試験泡立ち試験は-であり、新油に比較して高い値でした。水分はppmと新油に比較して高い値でした。酸価はmgKOH/gと新油値.mgKOH/gに比較して高いものの、IRの結果で油劣化の兆候を示すカルボン酸の吸収が確認されていないことから、良好と判断します。
報告№104-0067 報告№104-0067 | 分析№104-00584 分析№104-00584 | 104-00584 | 分析の結果、軸受軌道面にマイクロフレーキングが発生していることが確認されました。本試料油は、ヶ月前の更油により更油前の摩耗粒子は残留していないと考えられます。そのため、今回観察された摩耗粒子は、更油後に発生した摩耗粒子であると思われます。今後、このままベアリングの使用を継続した場合、現在発生しているマイクロフレーキングに荷重が集中し、そこを起点としてフレーキングがさらに進展しベアリングの使用限界が早まることが懸念されます。したがって、なるべく早い時期に再度分析を実施し、摩耗の進行状況を確認する必要があります。次回採油時期を計算した結果、運転時間時間以上経過した後の早い時期に再分析を実施することを推奨します。このことは、SOAP／D-SOAPで軸受の摩耗により発生する鉄が検出され、異常摩耗の早期発見パラメータであるフェログラフィーのIs値がの乗と高く摩耗粒子形態観察の結果から、軸受軌道面の疲労摩耗により発生するμm前後のやや大型の摩耗粒子が支配的であることから判断しました。この油は継続使用可能と判断します。粘度は良好と判断します。粘度はmm/sと管理限界値以内にあり、良好と判断します。水分は良好と判断します。水分はppmと管理限界値の以下にあり、良好と判断します。全酸価は良好と判断します。全酸価は.mgKOH/gと新油データの.mgKOH/gに比較して、高い値を示しているものの、IRで油劣化の兆候を示すカルボン酸の吸収が確認されていないことから、継続使用可能な状態にあると判断します。IRは良好と判断します。IRの結果、新油に比較して変化がなく、且つ、油劣化の兆候を示すカルボン酸の吸収が確認されていないことから、継続使用可能な状態にあると考えられます。計数汚染度が管理限界値を超えていました。計数汚染度は当社推奨の管理限界値に到達していました。計数汚染度はNAS級以上と当社推奨の管理限界値を超え、若干汚染されていました。重量汚染度はmg/mlでした。重量汚染度はmg/mlでした。機器の潤滑状態フェログラフィーの結果、軸受軌道面にマイクロフレーキングが発生していると考えられます。今後更に摩耗が進行し、軸受の寿命の指標とされるフレーキングに進展することが懸念されるため、運転時間時間経過後に再度分析を実施し、摩耗の進行状況を確認されることを推奨します。SOAPは良好と判断します。SOAPの結果、軸受軌道面の摩耗により発生した鉄が多く検出されました。D－SOAPの結果、鉄が検出されました。D－SOAPの結果、摩耗により発生する鉄が検出されました。フェログラフィーの結果、軸受軌道面にマイクロフレーキングが発生していると考えられます。フェログラフィーの結果、軸受軌道面にマイクロフレーキングが発生していると考えられます。
報告№104-0378 報告№105-5003 | 分析№104-02669 分析№105-00887 | 105-00887 | 分析の結果、シリンダ内壁で摩耗が発生していることが分かりました。観察された摩耗の形態は、マイルドな摩耗で発生する摩耗粒子が支配的であり継続使用は可能と判断しますが、汚染粒子濃度が非常に高く、この粒子の影響による軸受摺動面の摩耗進行を予防するため、油を清浄にされることを推奨します。これらのことは、異常摩耗の早期発見パラメータであるIs値がの乗と良好の範囲にあり、摩耗粒子形態観察の結果、マイルドな摩耗粒子が多く観察されたこと計数汚染度、重量汚染度、共に高いことD-SOAPの結果、鉄が検出されたこと以上のことから判断しました。
報告№106-0025 報告№106-0518 | 分析№106-00118 分析№106-02997 | 106-02997 | 、汚染状態を確認する。分析の結果、を示す粘度、水分、全酸価、IR、RBOTの各データは良好でした。一方、計数汚染度がNAS級とやや高い値でした。光学顕微鏡写真で金属片、外部から混入したと思われる鉄錆、砂等の異物が多く確認されたことから、汚染度が高い原因は、金属片と外部から混入したと思われる異物の影響と考えられました。観察された外部混入異物は、採油が機器停止中に恒設ドレンラインから実施されているため、排油配管内部に堆積していた汚染粒子を採取した可能性があります。今回潤滑油を全量抜き取っておりますので、新油を充填する際にはフラッシングを念入りに実施することを推奨します。但し、光学顕微鏡写真の結果で微細な金属片も見られますので、念のため、今回試料油に対してフェログラフィーおよびSOAP／D－SOAPによる摩耗診断を追加実施されることを推奨します。尚、追加分析の実施で摩耗の発生が確認された場合、更油後も発生し続ける可能性があるため、機器運転再開後に再度分析を実施し、摩耗の発生状況を確認することが必要になる場合があります。
報告№109-09166 報告№113-00253 | 分析№113-000951・952 | 113-000951_952 | の評価を示す粘度、水分、酸価、IRの各データは、前回同様に当社推奨の管理限界値内にあることから、継続使用可能と判断します。濾過効率の確認表に示す通り濾過効率は～％と比較的高く、かつ、清浄機出口サンプリング弁から採取した試料油の汚染度がNAS級と清浄な状態を保持できていることから、濾過精度は確保できていると判断します。機器の潤滑状態油清浄機がなかったとした場合、NAS級以上の汚染された状態になることが推定されますが、この換算値を前回の油清浄機入口の換算値と比較した結果、表に示すように各レンジの粒子数が増加していることから、摩耗は進行していると判断します。今後も定期的に分析を実施し、発生摩耗粒子の変化から潤滑状態を確認することを推奨します。を示す粘度、水分、酸価、IRの各データは、前回同様に良好でした。油清浄機の濾過効率による油汚染度管理に関する考察油清浄機の濾過効率の指標であるβ値を確認するため、油清浄機の入口側と出口側の配管より採油を実施し、計数汚染度を実施しました。その結果を下表に示します。 ・ここで、 EMBEDExcel.Sheet.式および表に示す通り、その結果、～μmレンジが%～μmレンジが%～μmレンジが%であり、出口側の汚染度もNAS級と清浄な状態を保持できていることから、濾過精度は確保できていると判断できます。油清浄機が設置されていることでNAS級と清浄になっています。油濾過機がないと仮定した場合、表に示すように計算により求めた～μmレンジの汚染度はNAS級以上の汚染状態になる可能性を示唆するものととらえる事が出来ます。他のレンジを同様に計算すると以下のようになり、NAS級以上となります。EMBEDExcel.Sheet.この換算値を前回の油清浄機入口の換算値と比較した結果、～μmサイズの粒子は増加傾向にあることから、摩耗は進行していると判断します。
報告№109-09136 報告№113-00463 | 分析№109-001160 分析№113-001916 | 113-001916 | 潤滑油および減速機は継続使用可能な状態にあると判断します。但し、将来的な摩耗進行の有無を確認するためにも傾向監視を継続することが有効です。また、SOAP-Tで新油と一致しないデータが確認されました。異種油の混入および油名の確認分析データから新油と一致しないデータが確認されたことから、異種油の混入または油名が違っている可能性があります。油は設備の条件にあった適正な性能のものを使用することが重要であるため、異種油の混入の有無、油名を再確認することを推奨します。定期的な分析今後懸念される凝着摩耗の進行を監視するため、定期的に分析を実施することを推奨します。診断結果は良好でした。粘度前回に比較して今回の粘度は、mm/sからmm/sに低下していました。新油値mm/sに比較して、粘度変化率は-％で、当社推奨の管理限界値である±％以内であり、良好と判断します。水分前回に比較して今回の水分は、ppmからppmに減少し、当社推奨の管理限界値の以下であり、良好と判断します。酸価・IR酸価劣化の進行度は、酸価およびIRの結果から総合的に判断します。前回に比較して今回の酸価は、.mgKOH/gから.mgKOH/gに上昇していました。新油値.mgKOH/gに比較して高いものの、IRの結果で油劣化の兆候を示すカルボン酸の吸収が確認されていないことから、良好と判断します。は良好と判断します。計数汚染度前回に比較して今回の計数汚染度は、NAS級からNAS級にランク低下し、当社推奨の管理限界値NAS級以下であり、良好と判断します。重量汚染度前回に比較して今回の重量汚染度は、.mg/mlから.mg/mlに増加しているものの、当社推奨の管理限界値mg/ml以下であり、良好と判断します。光学顕微鏡写真重量汚染度で濾過したフィルタ表面上の夾雑物を光学顕微鏡で観察した結果、金属片、鉄錆、砂等が観察されました。総合的に判断した結果、は許容範囲内にあり、機器は継続使用可能と判定しますが、摺動部の摩耗が認められたため、定期的に潤滑油分析を実施し、摩耗推移を監視することが有用と考えます。フェログラフィー【異常摩耗指数：Is値】Is値は異常摩耗の早期発見パラメータのつで、摩耗程度を定量化するために用います。今回のIs値はの乗と、低い値でした。但し、前回に比較してIs値の上昇が確認されたことから、Is値の上昇傾向および限界値到達予測を表に示しました。Is値が限界値に達するのは年月と推定されました。フェログラフィー【定性分析：摩耗粒子の形態観察】観察された代表的な粒子は、以下の通りでした。正常な摩耗粒子・潤滑状態が正常なマイルド摩耗により発生。シビア粒子・潤滑状態がやや厳しい凝着摩耗により発生。金属潤滑部が局部的に油膜切れを起していると考えられます。観察された摩耗粒子の中でもシビア粒子は、摩擦面が将来的に異常摩耗へ進展する可能性を示唆しているため、傾向監視が必要と思われます。詳細は、別紙傾向監視が必要な摩耗粒子をご覧ください。Iカップリング発光分光分析【SOAP-T】検出された金属元素と、想定される発生箇所は、以下の通りです。鉄、鉛、銅、錫・ギヤ、軸受等リン、亜鉛、カルシウム、ナトリウム・外部混入異物SOAP-Tの結果、前回同様にリン、亜鉛が高い値で検出されました。リンと亜鉛は、添加剤成分として添加されていることがありますが、ダフニータービンオイルはリン、亜鉛が含まれていません。このことから、添加剤の投与、異種油の混入、油名の誤り等が考えられます。バックラッシ検出された鉄濃度を基にバックラッシ増加量の計算を行いました。ご提供いただいた減速機に関する情報から遊星歯車機構であることが分かりました。遊星歯車は、太陽歯車、内歯車、そして遊星歯車から構成されています。遊星歯車の個数は個ですので、遊星歯車と内歯車、遊星歯車と太陽歯車の接触点は合計で箇所となります。今回は、歯幅が不明でしたので歯幅をmmと仮定し、この部分のバックラッシを求めました。その結果、今回までの累計鉄濃度が、ギヤ歯面から、平均的に摩耗して発生していたと仮定した場合、バックラッシの増加量は以下の通りと推定されます。表バックラッシ増加量接触箇所 バックラッシ増加量上限値[μm] バックラッシ増加量[μm] 内歯車-遊星歯車 約. 遊星歯車-太陽歯車 . 約. バックラッシの初期値が不明であるため、増加量の上限値を適正なバックラッシの最大値と最小値の差としました。今回の推定されたバックラッシ増加量は上限値に比較して十分に小さい値であり、良好であると推定できます。
報告№108-0411 報告№110-00057 | 分析№108-02745 分析№110-000200 | 110-000200 | ・摩耗状態前回同様にSOAP／D－SOAPの鉄濃度に大きな変化はなく、異常摩耗の早期発見パラメータであるフェログラフィーのIs値が.と良好でした。・汚染度前回に比較してNAS級からNAS級にランク減少し、良好でした。・前々回同様に粘度、水分、全酸価、IR、RBOTの各データは良好でした。潤滑油および対象設備は継続使用可能な状態にあると判断します。は良好と判断します。粘度は良好と判断します。粘度はmm/sと新油値mm/sに比較して、粘度変化率は-.％で、当社推奨の管理限界値である±％以内にあり、良好と判断します。水分は良好と判断します。水分はppmと当社推奨の管理限界値の以下であり、良好と判断します。全酸価は良好と判断します。全酸価はと新油値に比較して変化はないことから、良好と判断します。IRの結果、良好と判断します。IRの結果、油劣化の兆候を示すカルボン酸の吸収が確認されていないことから、良好と判断します。RBOTの結果、良好と判断します。RBOTはminと当社推奨の管理限界値のmin以上であり、良好と判断します。は良好と判断します。計数汚染度は良好と判断します。計数汚染度はNAS級と当社推奨の管理限界値のNAS級以内であり、良好と判断します。重量汚染度は良好と判断します。重量汚染度は.mg/mlと当社推奨の管理限界値のmg/ml以内であり、良好と判断します。機器の潤滑状態機器の潤滑状態は正常と判断します。SOAPの結果は良好です。SOAPの結果、油の添加剤成分であるリンがppm、外部から混入したと思われるナトリウムがppm検出されました。D－SOAPの結果は良好です。D－SOAPの結果、鉄が、外部から混入したと思われるカルシウム、ナトリウムが共に検出されました。フェログラフィーの結果は良好です。異常摩耗の早期発見パラメータであるフェログラフィーのIs値が.と良好の範囲にあることから、潤滑状態は正常と判断します。
報告№109-09136 報告№111-00686 | 分析№109-001160 分析№111-003494 | 111-003494 | 潤滑油および軸受は継続使用可能な状態にあると判断します。但し、今後も摩耗の進行を傾向監視するため、以下の対策を推奨します。定期的な分析切削摩耗や凝着摩耗の進行を監視するため、定期的に分析を実施し、摩耗の進行状況を確認することを推奨します。傾向監視のための次回採油時期は、最短で約時間となります。この時間は、油中汚染物が均一になるために必要とする時間であり、再分析により状態を確認するには、この時間以上の時間が経過すれば可能になりますので、次回採油時期はこのことを参考に検討されることを提案します。最適な採油方法本試料油は、機器停止中に注油口から採油されています。機器が停止している状態では、別紙油中粒子の沈降の影響に示すように油槽内で撹拌がなくなり固形物が沈降するため、油中汚染度は低くなると推定されます。今後の採油は、極力運転中もしくは停止直後の油槽中層部から実施されることを推奨します。フェログラフィー異常摩耗の早期発見パラメータとして摩耗粒子を定量化して評価するフェログラフィーのIs値は、潤滑状態がやや厳しいの乗でした。摩耗粒子の形態で比較的多く観察された粒子は、潤滑状態が正常な場合に発生する摩耗粒子異物の噛み込みにより発生する切削粒子金属潤滑部が局部的に油膜切れを起して発生するシビア粒子でした。これらの摩耗粒子が観察された場合、潤滑部で発生している摩耗形態は、正常なマイルド摩耗異物による切削摩耗潤滑状態がやや厳しい凝着摩耗であることが分かります。切削摩耗は、他の摩耗形態に比較して摩耗進行速度が速く注意が必要で、定期的なトライボ診断による状態監視が必要と考えます。切削摩耗の原因となる混入異物が残留している場合、この異物により切削摩耗が継続して発生する可能性があります。Iカップリング発光分光分析供試の潤滑油を分析した結果、検出された金属元素は、SOAPの結果表に示すように、鉄、銅、ニッケル、錫、リン、亜鉛、カルシウム、ケイ素、ナトリウム、マグネシウムでした。検出されたこれらの金属元素から発生箇所を推定すると鉄、銅、ニッケル、錫・軸受等リン、亜鉛・オイル添加剤カルシウム、ケイ素、ナトリウム、マグネシウム・外部混入異物であると思われます。このうち、機械部品が摩耗したと思われる元素はのグループです。前回に比較してSOAPでカルシウムがからppmに増加していたことから、添加剤を投与したか、或いは、異種油が混入した可能性が考えられます。軸受メタルの摩耗メタルの摩耗体積および摩耗深さを求めました。本軸受は、油の抜き取りや不足があった場合にその都度補給しており、その履歴がないため濃度補正を行うことが出来ません。そのため、過去の分析結果で最も高い錫濃度ppmと、油量Lから計算により求めました。メタル表面の平均的な摩耗深さは.μmとなり、メタルの表面粗さをsと仮定すると摩耗は軽微であることが判りました。今回の採油条件が前回とほぼ同様であり、錫濃度が増加していることから、摩耗は僅かに進行しているものと判断します。前回に比較して計数汚染度はNAS級から等級に変化はなく、良好でした。前回同様に粘度、水分、全酸価、IRの各データは良好でした。
報告№104-0163 | 分析№104-01185 | 104-01185 | 本トライボ診断は、約年間使用したコンベアラインのサイクロ減速機の潤滑油を分析し、その分析結果から、減速機の潤滑状態を確認することを目的としました。尚、潤滑油は毎年更油を実施しており、今回の採油は更油からヶ月経過しています。診断の結果、ギヤ歯面の摩耗はマイルドな状態で推移していることが確認でき、減速機は継続使用可能な状態にあると判断できました。但し、年間オーバーホールを実施せずに使用しているため、特にギヤ歯面の摩耗が累積し、バックラッシが増加してきていると考えられます。そこで、前回更油からヶ月間の摩耗の進行状況が年間継続的に発生していたと仮定し摩耗した体積を計算しました。その結果、摩耗した体積はcmとなり、cm角のサイコロが個分摩耗した計算となり、ギヤのサイズにより差異はありますが、バックラッシは摩耗により大きくなっていると思われます。バックラッシの増加分を推定するため、減速機内のギヤの仕様および初期バックラッシ、メーカ推奨のバックラッシの許容値をお知らせ下さい。
報告№108-0083 報告№108-0083 | 分析№108-00493 分析№108-00493 | 108-00493 | 分析の結果、計数汚染度がNAS級と当社推奨の管理限界値内にあるものの、やや高い値でした。粒子分布を確認したところ、μm以上の大型の粒子が多いことが分かりました。摩耗粒子の形態観察およびフィルタ表面の異物観察では、鉄錆、砂等がやや多く観察されたことから、汚染度が高い要因は、外部混入異物の影響と考えられました。今回の採油は廃油を実施していないことから、ポンプのホース内部が汚染されていたか、或いは、採油時に外部から混入した可能性が考えられました。今後の採油は、外部から異物が混入しないように注意することと、採油前にホース内部を洗浄すると共に必ず廃油を実施することを推奨します。また、正確な汚染度を確認するために、可能であれば運転中に油槽中層部から再度採油・分析を実施することを併せて推奨します。は良好と判断します。粘度は良好と判断します。粘度はmm/sと新油値mm/sに比較して、粘度変化率は+.％で、当社推奨の管理限界値である±％以内にあり、良好と判断します。水分は良好と判断します。水分はppmと当社推奨の管理限界値の以下であり、良好と判断します。全酸価は良好と判断します。全酸価は.mgKOH/gと当社推奨の管理限界値の.mgKOH/g以内にあり、良好と判断します。IRの結果、良好と判断します。IRの結果、油劣化の兆候を示すカルボン酸の吸収が確認されていないことから、良好と判断します。計数汚染度はやや高い値でした。計数汚染度はやや高い値でした。計数汚染度はNAS級と当社推奨の管理限界値のNAS級以内にあるものの、やや高い値でした。重量汚染度は良好と判断します。重量汚染度は.mg/mlと当社推奨の管理限界値のmg/ml以内であり、良好と判断します。機器の潤滑状態フェログラフィーの結果、外部から混入したと思われる鉄錆、砂等がやや多く観察されました。SOAPの結果は良好です。SOAPの結果、鉛がppm、亜鉛がppm検出されました。D－SOAPの結果は良好です。D－SOAPの結果、外部から混入したと思われるカルシウム、ナトリウムが共に検出されました。フェログラフィーの結果、外部から混入したと思われる鉄錆、砂等がやや多く観察されました。異常摩耗の早期発見パラメータであるフェログラフィーのIs値が×のマイナス乗と良好の範囲にあるものの、摩耗粒子の形態観察の結果、外部から混入したと思われる鉄錆、砂等がやや多く観察されました。
報告№109-09136 報告№110-00636 | 分析№109-001160 分析№110-002881 | 110-002881 | Iカップリング発光分光分析供試のタービン油を分析した結果、SOAP／D－SOAPで鉄、銅、クロム、カルシウム、アルミニウム、ケイ素、ナトリウムが検出されました。これらの検出された金属元素から発生箇所を推定すると鉄、銅、クロム・軸受等カルシウム、アルミニウム、ケイ素、ナトリウム・外部混入異物であると思われます。このうち、機械部品が摩耗したと思われる元素はのグループです。フェログラフィー異常摩耗の早期発見パラメータとして摩耗粒子を定量化して評価するフェログラフィーのIs値は、潤滑状態が厳しいの乗でした。摩耗粒子の形態で比較的多く観察された粒子は、潤滑状態が正常な場合に発生する摩耗粒子、異物などの噛み込みにより発生する切削粒子でした。このような摩耗粒子が観察された場合には、潤滑部では正常なマイルド摩耗、異物などによる切削摩耗が発生していることが分かります。特に、切削摩耗は摩耗形態の中でも摩耗進行速度が速く、転がり軸受でこの摩耗形態が発生した場合には寿命が分の程度に低下することも知られています。切削摩耗により生じた軌道面の損傷が起点となって転がり軸受の寿命となるフレーキングに進展することが懸念されます。計数汚染度、重量汚染度は共に当社推奨の管理限界値を超えていました。フィルタ表面の異物観察で金属片、鉄錆、砂等が観察されたことから、汚染度が高い要因は、摩耗と外部混入異物の影響と思われます。粘度、全酸価、IR、RBOTの各データは良好でした。油の余寿命は、使用油の使用期間または使用時間が不明であったためご依頼の油の余寿命に関する検討は行えませんでした。但し、分析の結果で新油値がminであったことから、使用期間を仮にヶ月間と仮定すれば余寿命は十二分にあると言えます。可能であれば、使用期間、あるいは使用時間の情報をご提供下さい。潤滑油および軸受は継続使用可能な状態にあるものの、油の劣化および摩耗の進行が懸念されるため、以下の対策が必要です。定期的な分析摩耗の進行を監視するため、定期的に分析を実施し、油の劣化および摩耗の進行状況を確認することを推奨します。再分析の時期を理論的に求めたところ、最短で約時間となります。この時間は、油中汚染物が均一になるために必要とする時間であり、この時間を経過すれば、油が入れ替わっていても再分析の結果から状態の傾向を確認することが可能となります。そのため、試運転などで数時間の運転が可能であれば、より的確に状況が確認できますので再分析を推奨します。油槽内の清掃使用油の汚染度がやや高く、油槽内は汚染されていると思われます。更油をする際には、油槽内を清掃し、更油する新油もNAS級程度の清浄な潤滑油を更油することを推奨します。
報告№102-4083 | 分析№102-03299 | 102-03299 | 分析の結果、ギヤ歯面に若干疲労摩耗により発生した傷が発生していると思われますが、継続使用可能な状態にあると判断します。また、転がり軸受の保持器に摩耗が若干発生していることが確認されました。このことは、計数汚染度がNAS級と当社推奨の管理限界値内にあり、SOAP／D-SOAPで摩耗により発生する鉄や銅が検出されていないものの、フェログラフィーの摩耗粒子形態観察の結果から、ギヤ歯面の微小な疲労摩耗により発生する摩耗粒子や転がり軸受の保持器の摩耗により発生した摩耗粒子がみられることから判断しました。尚、を示す粘度、水分、全酸価、IRの各データが良好であることから、この油は継続使用可能と判断します。
報告№109-09108 報告№113-00613 | 分析№109-01022 分析№113-002597 | 113-002597_date140325 | 潤滑油分析の結果、は良好な状態にあるものの、重量汚染度が.mg/mlとやや高く、汚染されています。継続使用する場合には、汚染度の改善が必要と思われます。対象設備分析の結果、フェログラフィーで観察された油中摩耗粒子は、潤滑状態が正常な場合に発生するラビング粒子、金属接触が厳しい場合に発生するシビア粒子が比較的多く観察されています。観察された粒子サイズはμm以下の摩耗粒子ですが、原動機が正常な潤滑状態に観察される摩耗粒子はμm未満であることから、今回観察された摩耗粒子から潤滑状態を判断すると、原動機内部の潤滑摺動面では、油膜が健全な状態と金属接触とが混在している、いわゆる混合潤滑と呼ばれる潤滑状態にあったと判断します。尚、フェログラフィーのIs値は通常レベルにあり、摺動面内の比較的狭い範囲が混合潤滑状態にあったと考えられます。分解点検時の確認事項対策 理由 更油および油槽内の清掃 潤滑油が汚染されていることから、油槽内は汚染されていると思われます。分解点検時には更油をする前に、油槽内を清掃し、更油する新油もNAS級程度の清浄な潤滑油を更油することを推奨します。 シリンダライナおよびピストンリングの点検 鉄系摩耗粒子が数多く観察されたこと、及び中和反応で生成したと思われる固形カルシウム分が検出されたことから、シリンダとピストン間で気密性が保たれにくくなっており、燃焼ガスが微量に漏れている可能性がありますので、シリンダライナおよびピストンリングの点検を推奨します。 分解点検後の確認事項対策 理由 初期試験を実施 分解点検後には、摩耗状態が安定するか、或いは、異常摩耗に進展するかを確認する必要があります。そのため、分解点検後ヶ月ごとに回分析を実施し、摩耗の進行状況を確認することを推奨します。 各項目評価EMBEDExcel.Sheet.分析方法および分析項目劣化モｰド 分析項目 分析方法 物理的性状 粘度 JISK：潤滑油の動粘度を測定する 酸価 JISK：潤滑油の酸成分の量を測定する 塩基価 JISK：潤滑油の塩基成分の量を測定する 有機物/有機化合物 赤外線吸収スペクトル法：潤滑油が酸化することにより発生するカルボン酸、または未使用の潤滑油との比較により酸化防止剤の残存を測定する 汚染 水分 JISK：潤滑油中の水分濃度を測定する 汚染粒子数 NAS：潤滑油中の汚染粒子数粒子径を測定する 重量汚染度 JISB：潤滑油中の汚染物重量を測定する 粒度分布 油中粒子の粒子径の分布を確認する 汚染状態 光学顕微鏡観察：潤滑油中の汚染物の種類、形状、大きさを観察する 摩耗 フェログラフィー フｪログラフｨｰ法：摩耗粒子の濃度形態大きさ材質色等を測定することにより、潤滑部の摩耗状態を評価する 油中金属濃度 SOAP-T：潤滑油中の金属の組成と含有量を測定することにより、潤滑部の摩耗状態等を評価する SEM 走査型電子顕微鏡による摩耗粒子を観察する XMA X線マイクロアナリシスによる摩耗粒子の組成分析を確認する 分析結果物理的性状潤滑は、全て管理基準内にあることが確認されたことから、継続使用可能と判断します。粘度粘度変化率が-％であり管理限界値の±％以内であったことから、粘度は良好の範囲にあると判断します。酸価はmgKOH/gと新油値のmgKOH/gに比較して高いものの、塩基価の値も低下しておらず、さらに有機物・有機化合物の結果で油劣化の兆候を示すカルボン酸の吸収が確認されていないことから、良好の範囲にあると判断します。塩基価はmgKOH/gと管理限界値のmgKOH/g以上であることから、良好の範囲にあると判断します。有機物・有機化合物赤外線吸収スペクトル法により使用油を分析した結果、得られたスペクトルには油劣化の兆候を示すカルボン酸の吸収が確認されなかったことから良好と判断します。IRチｬｰト使用油の基油が酸化劣化すると、スラッジの代表であるカルボン酸の吸収ピークがcm-付近に見られるようになります。このことから、使用油が酸化劣化しているか否かは、IRチャートのcm-付近に吸収ピークが存在するか否かで、定性的に判断できます。つまり、cm-付近に吸収ピークが確認されなければ、基油は酸化劣化していないと判断して良いことになります。cm-付近：カルボン酸cm-付近：酸化防止剤～cm-：指紋領域汚染重量汚染度はやや高い値です。フィルタ残渣で鉄錆、砂、燃焼時に発生したすす等が観察されたことから、重量汚染度が高い要因は、摩耗とすす、そして外部混入異物の存在によるものと思われます。水分値水分は.ppmであり管理限界値の以下であったことから、良好の範囲にあると判断します。計数汚染度計数汚染度はNAS級であり、清浄と判断します。重量汚染度は.mg/mlであり、汚染されています。粒度分布粒度分布の中心粒径が個数分布で.μm、体積分布で.μmと極めて小径であることから、燃焼時に発生したすすが汚染物の主体であると推定されます。摩耗は総合的に判断した結果、やや厳しい状態にあると考えられます。フェログラフィー・フェログラフィー【定量分析：Is値】Is値は異常摩耗の早期発見パラメータのつで、摩耗粒子を定量化するために用います。今回のIs値はの乗とやや高い値です。・フェログラフィー【定性分析：摩耗粒子および摩耗形態観察】分析結果から比較的多く観察された粒子は、以下の通りです。正常な摩耗粒子・潤滑状態が正常なマイルド摩耗により発生。シビア粒子・潤滑状態がやや厳しい凝着摩耗により発生。極微小領域で油膜切れが発生したことを示します。観察された摩耗粒子の中でもシビア粒子は、将来的な摩耗の進行に繋がる可能性を示唆しているため、傾向監視が必要と思われます。シビア粒子は、凝着摩耗に分類されます。これらの摩耗粒子は、摺動面で凝着、破断を繰り返し、この過程で生じる移着粒子が成長して摩耗粒子となります。そのため、摺動面では局部的に油膜切れが発生していることを示しています。この状態が継続した場合、摩耗粒子のサイズは徐々に大型化していき、最終的には軸受の損傷に至る場合があります。SEM・XMA観察された粒子を電子顕微鏡・X線マイクロアナリシスで詳細に分析した結果、粒子には鉄、クロム、マンガンが比較的多く含まれており、成分割合から粒子は主にシリンダライナやカム・カムローラ等から発生していると推定されます。SOAP-T＜SOAP-Tの特徴＞SOAP-Tの特徴は、油中金属濃度で金属イオンまたは固形分と固形分を分類し、つのデータを合計することで油中金属濃度を把握することが出来ます。固形分の増加が潤滑状態のパラメータであり、数値が増加した場合に異常を確認することが出来ます。項目 金属イオン+固形分 固形分 SOAP-T .μm未満 .μm以上 SOAP μm以下 --- 図SOAP-TおよびSOAPの検出感度SOAP-Tの結果、摩耗により発生する鉄が図bに示すように、金属イオン+固形分濃度の方が高いことから、小型の粒子が多いことが分かります。鉄を主成分とした部品、例えばシリンダライナやピストンリング等が摩耗していると推定されます。また、メタルの主成分である錫が、鉛がppm、銅がppm検出さたことから、コンロッドメタル、クランクメタルが局所的に摩耗していると推定されます。ディーゼルエンジンのメタルは、別紙コンロッドメタル・クランクメタルの摩耗に示すように、積層構造になっており、一般的に最表面はホワイトメタル層が存在し、その下にニッケル層、さらにその下には銅と鉛の合金であるケルメット層が存在します。今回、ケルメット層の銅、鉛が検出されたことから、ホワイトメタルの一部が摩耗により消失し、その下にあるケルメット層の摩耗が発生している可能性があります。継続使用していた場合、摩耗が進行し異常摩耗に進展することを防止するため、傾向分析による摩耗推移の監視が有用です。
報告№109-09505 報告№110-00458 | 分析№109-003147 分析№110-002074 | 110-002074 | 前回同様に摩耗粒子の形態観察で潤滑状態が正常な場合に発生する摩耗粒子が比較的多く観察されました。異常摩耗の早期発見パラメータであるフェログラフィーのIs値は、前回のの乗から変化はありませんでした。摩耗粒子の観察結果から、正常な潤滑状態であるマイルド摩耗が発生していることが分かりました。前回に比較してSOAP／D－SOAPの鉄濃度に大きな変化はなく、異常摩耗の早期発見パラメータであるフェログラフィーのIs値に変化はないことから、摩耗は安定していると思われます。汚染度前回に比較して計数汚染度はNAS級から等級に変化はなく、良好でした。ギヤおよび転がり軸受は継続使用可能な状態にあると判断します。計数汚染度は良好と判断します。計数汚染度計数汚染度はNAS級と当社推奨の管理限界値のNAS級以内にあり、良好と判断します。重量汚染度はmg/mlでした。機器の潤滑状態フェログラフィーの結果、潤滑状態が正常な場合に発生する摩耗粒子が比較的多く観察されました。SOAPSOAPの結果、摩耗により発生する鉄、油の添加剤成分であるリンが検出されました。D－SOAPD－SOAPの結果、摩耗により発生する鉄および銅が検出されました。フェログラフィー異常摩耗の早期発見パラメータであるフェログラフィーのIs値がの乗と良好の範囲にあり、摩耗粒子の形態観察の結果、潤滑状態が正常な場合に発生する摩耗粒子が比較的多く観察されました。
報告№104-0430 | 分析№104-02983 | 104-02983 | 濾過前の試料油を分析した結果、計数汚染度が前回NAS級から、今回NAS級に約年ヶ月でランク上昇しました。摩耗粒子形態観察の結果、鉄錆等が多く観察されているため、汚染度が上昇した要因は、外部から混入した異物によるものと考えられます。鉄錆等の異物は、通常運転中、過去作業中、今回採油時などに混入したと考えられます。又、潤滑異常の早期発見パラメータである摩耗過酷度を示すIs値がと非常に良好の範囲にあることから、潤滑状態は良好な状態にあると判断します。
報告№108-0387 報告№108-5070 | 分析№108-02609 分析№108-02713 | 108-02713 | 分析の結果、計数汚染度がNAS級とやや高い値となっています。摩耗粒子の形態観察およびフィルタ表面の異物観察で鉄錆、砂等がやや多く観察されたことから、汚染度が高い要因は、外部混入異物の影響と考えられます。今後、これらの異物が軸受摺動面に噛み込み摩耗が進行することが懸念されるため、濾過を実施されることを推奨します。但し、今回観察された外部混入異物は、今回の採油がドレンバルブから採油を実施しているため、ドレンバルブ配管内部に残留していた汚染物が検出された可能性も考えられますので、次回採油時には廃油を十分に行うなどご注意下さい。これらのことは、計数汚染度がNAS級とやや高いこと異常摩耗の早期発見パラメータであるフェログラフィーのIs値がの乗と良好の範囲にあるものの、摩耗粒子の形態観察およびフィルタ表面の異物観察で鉄錆、砂等がやや多く観察されたこと以上のことから判断しています。尚、を示す粘度、水分、全酸価、IRの各データが良好の範囲にあり、この油は継続使用可能と判断します。
報告№108-0411 報告№110-00602 | 分析№108-02744 分析№110-002653 | 110-002653 | は、油の粘度変化率、油中のスラッジの発生量などを判断パラメータに、粘度、全酸価、IR、RBOTで評価します。分析の結果、油の粘性を示す粘度は、新油値の.mm/sに比較して粘度変化率が+％の.mm/sとほぼ変化はなく、また油中のスラッジの発生量を示す全酸価は、新油値の.mgKOH/gに対して.mgKOH/gと低く劣化は確認されていない、さらにはIRの結果でも油が劣化した場合に発生するカルボン酸の発生も確認されず、酸化防止剤の残存量を示すRBOTは、限界値minに比較して、十分に残量があるminであった以上のように、の健全性を示す各パラメータは全て良好であり潤滑油の劣化は確認されませんでした。尚、別紙RBOTの減少傾向から油の余寿命を求めた結果、本試料は直近の更油から起算して稼働時間が時間まで使用可能であることが分かります。汚染度油中の水分を計測した結果、水分はppmと新油と同等であり、継続使用可能な状態にあることが確認されました。潤滑油は継続使用可能な状態にあると判断します。
報告№109-09249 報告№111-00162 | 分析№109-001747 分析№111-000821 | 111-000821 | 外部から混入した汚染粒子がやや多く見られますが、潤滑油および軸受は継続使用可能と判断します。フェログラフィー異常摩耗の早期発見パラメータとして摩耗粒子を定量化して評価するフェログラフィーのIs値は、潤滑状態がやや厳しいの乗でした。摩耗粒子の形態で比較的多く観察された粒子は、潤滑状態が正常な場合に発生する摩耗粒子、外部から混入したと思われる鉄錆、砂等でした。これらの摩耗粒子が観察された場合、潤滑部で発生している摩耗形態は、正常なマイルド摩耗が発生していることが分かります。摩耗粒子の観察結果から異常と判断する摩耗粒子等は観察されていないことから、Is値が高い要因は、外部混入異物の影響であると思われます。Iカップリング発光分光分析供試のタービン油を分析した結果、検出された金属は油中金属元素の結果表に示すように、鉄、銅、錫、亜鉛、カルシウム、ケイ素、ナトリウムでした。これら検出された金属元素から発生箇所を推定すると、鉄、銅、錫・軸受等亜鉛、カルシウム、ケイ素、ナトリウム・外部混入異物であると思われます。このうち、機械部品が摩耗したと思われる元素はのグループです。水分、汚染粒子数、汚染度物重量の各データは良好でした。粘度、全酸価、酸化安定度、有機物・有機化合物の各データは良好でした。分析結果特性低下特性低下に係るパラメータの分析結果は良好と判断します。粘度粘度はmm/sと新油値mm/sに対する粘度変化率は-％で、当社推奨の管理限界値である±％以内にあり、良好と判断します。全酸価添加タービン油の全酸価は、油メーカによって初期値が違うため統一した管理基準を設定するのが困難であることから、当社では管理限界値を設定しておらず、新油分析値との比較及び他の分析項目の結果より全酸価の状態判断を行います。その結果、全酸価は.mgKOH/gと新油値.mgKOH/gに比較して若干高くなっていますが、IRチャートに示すように劣化の兆候として現れるカルボン酸などの有機物・有機化合物の発生が確認されていないことから、良好と判断します。酸化安定度酸化安定度はminであり、当社推奨の管理限界値のmin以上であることから良好と判断します。有機物・有機化合物有機物・有機化合物は、IRチャートによる新油分析値との比較の結果、cm-付近に劣化の兆候を示すカルボン酸の吸収が確認されていないことから、良好と判断します。色相はL.であり、新油値のL.に比較して変化はないことから、良好と判断します。汚染に係るパラメータの分析結果は良好と判断します。水分はppmであり、当社推奨の管理限界値の以下であることから良好と判断します。汚染粒子数はNAS級であり、当社推奨の管理限界値のNAS級以内であることから良好と判断します。汚染度物重量は.mg/mlであり、当社推奨の管理限界値のmg/ml以内であることから良好と判断します。摩耗フェログラフィーによる摩耗粒子の観察の結果、潤滑状態が正常な場合に発生する摩耗粒子、外部から混入したと思われる鉄錆、砂等が比較的多く観察されました。異常摩耗の早期発見パラメータであるフェログラフィーのIs値がの乗とやや高く、摩耗粒子の形態観察の結果、潤滑状態が正常な場合に発生する摩耗粒子、外部から混入したと思われる鉄錆、砂等が比較的多く観察されました。金属濃度SOAP法により金属濃度を測定した結果、潤滑箇所で発生する金属接触によって検出される銅がppm、外部から混入したと思われる亜鉛がppm、ケイ素がppm検出されました。金属濃度酸溶解法により金属濃度を測定した結果、潤滑箇所で発生する金属接触によって検出される鉄が、銅が、錫が、外部から混入したと思われるカルシウム、ナトリウムが検出されました。
報告№104-0378 報告№104-6091 | 分析№104-02669 分析№104-02977 | 104-02977 | 分解点検後に初期試験を実施した結果、摩耗粒子の形態に潤滑初期のなじみ過程で発生するなじみ摩耗粒子が観察されました。なじみ過程で発生するなじみ摩耗粒子は、潤滑状態が厳しい場合に観察されるシビア粒子と同じ摩耗形態をしていることが多いため、この摩耗粒子が観察された場合は、なじみ過程が正常に終了いるか、或いは、異常な摩耗状態に進行しているかを把握する必要があります。なじみ過程が正常な状態で終了した場合、シビア粒子の観察は極少なく、それとは逆に、なじみ過程が正常に終了せず異常な摩耗状態に遷移した場合は、シビア摩耗粒子の増加現象が観られることから、潤滑状態が既に正常な状態に推移しているか、或いは、異常な状態へと進行しているのかを確認するためには、ヶ月毎に回目の初期試験を実施されることを推奨します。これらのことは、計数汚染度がNAS級と初期値としてはやや高いこと異常摩耗の早期発見パラメータであるフェログラフィーのIs値が、の乗とやや高く、摩耗粒子形態観察の結果、金属接触が厳しい場合に発生するシビア粒子、摩擦熱が高い場合に発生する黒錆が観察されたことD－SOAPの結果、鉄が.ppm、メタルの主成分である錫が.ppm検出されたこと以上のことから判断しました。
報告№103-0288 報告№103-0288 | 分析№103-02983 分析№103-02983 | 103-02983 | トライボ診断の結果、軸受の摩耗が僅かにみられるものの、軸受状態、潤滑油ともに正常であり、継続使用は可能と判断します。但し、外部から混入した異物がやや多く見られたことから、採油時にドレン配管に堆積していた汚染物を採取した可能性があります。次回の採油時には、このようなドレン配管内の汚染の影響を少なくするため、採油時の排油量を増やすことを推奨します。尚、採油時の留意点についてのお問い合わせは当社営業担当へご連絡下さい。粘度は良好と判断します。粘度はmm/sと新油値mm/sに比較して、粘度変化率は-％で、当社推奨の管理目安である±％以内にあり、良好と判断します。水分は良好と判断します。水分は.ppmと当社推奨の管理目安の以下であり、良好と判断します。全酸価は良好と判断します。全酸価は.mgKOH/gと新油値.mgKOH/gに比較して、変化はなく、良好と判断します。IRの結果、良好と判断します。IRの結果、カルボン酸の吸収は確認されていないことから、良好と判断します。RBOTの結果、良好と判断します。RBOTはminと当社推奨の管理目安のmin以上であり、良好と判断します。計数汚染度がNAS級とやや高い値でした。計数汚染度はNAS級と当社推奨の管理限界値NAS級以内にあるものの、やや高い値でした。粒子分布を詳細に見ると、～μm、μm以上の粒子が多いことが判りました。重量汚染度は良好と判断します。重量汚染度は.mg/mlと当社推奨の管理限界値mg/ml以下であり、良好と判断します。機器の潤滑状態SOAPの結果は良好です。SOAPの結果、油の添加剤成分であるリンがppm、バリウムがppm検出されました。D－SOAPで軸受の摩耗を示す錫が僅かに検出されました。鉄が、軸受の摩耗を示す錫は、カルシウムが検出されました。フェログラフィーの結果は良好です。摩耗粒子形態観察の結果、外部から混入した鉄錆・砂が多く観察されました。又、光学顕微鏡写真に示すように、外部から混入した異物が多く見られました。これらの異物は、通常運転中に外部から混入する可能性がなく、今回の採油箇所がドレンバルブであることから、ドレンバルブに残留していたものを採油した可能性が高いと考えられます。次回採油時には、この影響を少なくおさえるため、排油量を増やすこと推奨します。
報告№107-0279 報告№107-0279 | 分析№107-01478 分析№107-01478 | 107-01478 | 分析の結果、全てのデータが良好であることから、本試料油は継続使用可能であり、軸受の潤滑状態も正常と判断します。但し、SOAPで銅が検出されており、銅を使用した部分の溶出が発生していると考えられます。この溶出は亜鉛系添加剤成分の亜鉛と銅が反応し、溶出することが知られています。銅濃度は別紙鉱油の酸化に対する金属触媒の影響に示すように銅濃度が増加すると酸化速度が速まりますので、酸化劣化の進行状況を油分析により監視されることを推奨します。は良好と判断します。計数汚染度は良好と判断します。計数汚染度はNAS級と当社推奨の管理限界値のNAS級以内にあり、良好と判断します。重量汚染度は良好と判断します。重量汚染度は.mg/mlと当社推奨の管理限界値のmg/ml以内にあり、良好と判断します。機器の潤滑状態SOAPの結果、銅が多く検出されました。SOAPの結果、銅が多く検出されました。SOAPの結果、油の添加剤成分であるリン、亜鉛が検出されました。一方、銅が検出されました。銅を使用した部分の溶出が発生していると考えられます。この溶出は検出された亜鉛系添加剤の成分と銅が反応し、溶出することが知られています。銅濃度は別紙鉱油の酸化に対する金属触媒の影響に示すように銅濃度が増加すると酸化速度が速まりますので、酸化劣化の進行状況を全酸価の変化で監視されることを推奨します。D－SOAPの結果、鉄、クロム、銅が微量検出されました。D－SOAPの結果、摩耗により発生した鉄、クロム、銅が微量検出されました。フェログラフィーの結果は良好です。フェログラフィーの結果、異常摩耗の早期発見パラメータであるIs値がのマイナス乗と良好の範囲にあることから、潤滑状態は正常と判断します。
報告№107-4545 報告№108-5026 | 分析№107-02185 分析№108-00891 | 108-00891 | トライボ診断の結果、全てのデータが良好であることから、この油は継続使用可能と判断します。は良好と判断します。粘度は良好。粘度は.mm/sと新油値mm/sに比較して、粘度変化率は-.％で、当社推奨の管理限界値である±％以内にあり、良好と判断します。粘度はmm/sでした。粘度はmm/sでした。粘度指数はでした。粘度指数はでした。水分は良好。水分はppmと当社推奨の管理限界値の以下であり、良好と判断します。全酸価は良好。全酸価は.mgKOH/gと新油値.mgKOH/g以内であり、良好と判断します。
報告№109-09136 報告№113-00463 | 分析№109-001160 分析№113-001907 | 113-001907 | 軸受は継続使用可能な状態にあると判断します。但し、将来的な摩耗進行の有無を確認するためにも傾向監視を継続することが有効です。また潤滑油中の重量汚染度が高く、今後、油中夾雑物の摺動面への噛み込みによる摩耗の進行が懸念されます。更油油中の汚染度が高いことから、摩耗粒子や異物等が軸受軌道面に噛み込むことによる摩耗の進行が懸念されるため、更油を推奨します。更油をする際には、油槽内を清掃し、更油する新油もNAS級程度の清浄な潤滑油を更油することを推奨します。定期的な分析今後懸念される凝着摩耗の進行を監視するため、定期的に分析を実施することを推奨します。診断結果は良好と判断します。粘度前回に比較して今回の粘度は、mm/sからmm/sに低下していました。新油値mm/sに比較して粘度変化率は+％で、当社推奨の管理限界値である±％以内であり、良好と判断します。水分前回に比較して今回の水分は、.ppmからppmに増加していました。当社推奨の管理限界値の以下であり、良好と判断します。酸価・IR酸価劣化の進行度は、酸価およびIRの結果から総合的に判断します。前回に比較して今回の酸価は、.mgKOH/gから.mgKOH/gに低下していました。新油値.mgKOH/g以下であり、IRの結果で油劣化の兆候を示すカルボン酸の吸収が確認されていないことから、良好と判断します。重量汚染度は当社推奨の管理限界値を超えていました。フィルタ表面の異物観察で金属片、粘ちょう物、鉄錆、砂等が観察されたことから、汚染度が高い要因は、摩耗、スラッジ、外部混入異物の影響と思われます。計数汚染度前回に比較して今回の計数汚染度は、NAS級から等級に変化はなく、当社推奨の管理限界値NAS級以下であり、良好でした。重量汚染度前回に比較して今回の重量汚染度は、mg/mlからmg/mlに増加し、当社推奨の管理限界値mg/mlを超えていました。光学顕微鏡写真重量汚染度で濾過したフィルタ表面上の夾雑物を光学顕微鏡で観察した結果、金属片、スラッジ、鉄錆、砂等が観察されました。総合的に判断した結果、は許容範囲内にあり、機器は継続使用可能と判定しますが、摺動部の摩耗が認められたため、定期的に潤滑油分析を実施し、摩耗推移を監視することが有用と考えます。フェログラフィー【異常摩耗指数：Is値】Is値は異常摩耗の早期発見パラメータのつで、摩耗程度を定量化するために用います。今回のIs値は-×と低い値であり、前回に比較してIs値の上昇傾向が確認されませんでした。フェログラフィー【定性分析：摩耗粒子および摩耗形態観察】観察された代表的な粒子は、以下の通りでした。正常な摩耗粒子・潤滑状態が正常なマイルド摩耗により発生。シビア粒子・潤滑状態がやや厳しい凝着摩耗により発生。金属潤滑部が局部的に油膜切れを起していると考えられます。観察された摩耗粒子の中でもシビア粒子は、摩擦面が将来的に異常摩耗へ進展する可能性を示唆しているため、傾向監視が必要と思われます。詳細は、別紙傾向監視が必要な摩耗粒子をご覧ください。Iカップリング発光分光分析【SOAP-T】検出された金属元素と、想定される発生箇所は、以下の通りです。鉄、銅、錫・軸受等リン、亜鉛・添加剤カルシウム、ナトリウム・外部混入異物銅を使用した箇所の溶出・摩耗SOAP-Tの結果、銅が検出されたことから、銅を使用した箇所の溶出・摩耗が発生していると思われます。亜鉛系添加剤を使用している潤滑油で銅が検出される場合、潤滑系統内でこれらの金属が亜鉛系添加剤の影響により溶出することが知られています。今回の検出は、この溶出と摩耗との双方によるものと考えられます。今後、別紙鉱油の酸化に対する金属触媒の影響に示すように濃度の増加に伴い酸化速度が速まる可能性があります。
報告№109-09136 報告№110-00472 | 分析№109-001160 分析№110-002119 | 110-002119 | 異常摩耗の早期発見パラメータであるフェログラフィーのIs値はのマイナス乗と良好の範囲にあるものの、摩耗粒子の形態観察で外部から混入したと思われる鉄錆、砂等が比較的多く観察されました。汚染度計数汚染度はやや高い値でした。フィルタ表面の異物観察で鉄錆、砂等が観察されたことから、汚染度が高い要因は、外部混入異物の影響と思われます。IR、RBOTの各データは良好でした。潤滑油および軸受は継続使用可能な状態にあるものの、汚染度が高いことから、以下の対策が必要です。油中の汚染度が高く、観察された異物が軸受摺動面に噛み込み摩耗が進行することが懸念されるため、濾過を推奨します。
報告№109-09249 報告№112-00273 | 分析№109-001747 分析№112-001102 | 112-001102_date121024 | 潤滑油および軸受は継続使用可能な状態にあると判断します。但し、今後も摩耗の進行を傾向監視するため、以下の対策を推奨します。油槽内の清掃および更油潤滑油が汚染されていることから、油槽内は汚染されていると思われます。更油をする際には、油槽内を清掃し、更油する新油もNAS級程度の清浄な潤滑油を更油することを推奨します。定期的な分析凝着摩耗の進行を監視するため、定期的に分析を実施し、分析データによる摩耗の進行状況を確認することを推奨します。シリコン系のグリースや添加剤の確認シリコン系の添加剤やグリースを使用している箇所があるかについてご確認下さい。はフェログラフィーおよびSOAP／D-SOAPの結果から総合的に判断した結果、やや厳しい状態にあると考えられます。フェログラフィー【定量分析：Is値】Is値は異常摩耗の早期発見パラメータのつで、摩耗粒子を定量化するために用います。今回のIs値はの乗と低い値でした。フェログラフィー【定性分析：摩耗粒子および摩耗形態観察】分析結果から比較的多く観察された粒子は、以下の通りでした。正常な摩耗粒子・潤滑状態が正常なマイルド摩耗により発生。黒錆・潤滑状態がやや厳しい凝着摩耗により発生。金属接触が厳しく、且つ、高い摩擦熱が発生していると考えられます。Iカップリング発光分光分析【SOAP／D-SOAP】検出された金属元素から発生箇所を推定すると、以下の通りでした。鉄、鉛、錫、亜鉛・軸受等カルシウム、ケイ素、ナトリウム・外部混入異物ケイ素の検出金属濃度でケイ素がppmと高い値でした。一般に、潤滑油中からケイ素が検出された場合の原因として、シリコン油或いは、シリコン系の添加剤が検出されるフェログラフィーおよびフィルタ表面の異物観察で砂が多く観察されて検出されるシリコングリースをシール部に塗布している場合、このシリコングリースが潤滑油に混入して検出されるなどが挙げられます。ケイ素が多く検出された原因がであると軸受摺動面に噛み込み摩耗が進行したり、であると潤滑油とグリースが混ざって粘度が上昇し、粘性抵抗が増大することにより、油温が上昇する等の悪影響を及ぼすことがあります。分析の結果から、今回検出された原因は、比較的高濃度であることからの可能性が考えられます。については、分析結果では確認することが出来ませんので、これに関する情報があれば提供をお願いします。水分、汚染度物重量は共に良好でした。汚染粒子数はNAS級以上と当社推奨の管理限界値を超えていました。フィルタ表面の異物観察で鉄錆、砂等が観察されたことから、汚染度が高い要因は、摩耗と外部混入異物の影響と思われます。．粘度、全酸価、酸化安定度、有機物・有機化合物の各データは良好でした。分析結果特性低下特性低下に係るパラメータの分析結果は良好と判断します。粘度粘度はmm/sと新油値mm/sに対する粘度変化率は+.％で、当社推奨の管理限界値である±％以内にあり、良好と判断します。全酸価添加油の全酸価は、油メーカによって初期値が違うため統一した管理基準を設定するのが困難であることから、当社では管理限界値を設定しておらず、新油分析値との比較及び他の分析項目の結果より全酸価の状態判断を行います。その結果、全酸価は.mgKOH/gと新油値.mgKOH/g以下であることから、良好と判断します。酸化安定度酸化安定度はminであり、当社推奨の管理限界値のmin以上であることから良好と判断します。有機物・有機化合物有機物・有機化合物は、IRチャートによる新油分析値との比較の結果、cm-付近に劣化の兆候を示すカルボン酸の吸収が確認されていないことから、良好と判断します。色相はL.であり、新油値のL.に比較して変化はないことから、良好と判断します。汚染にかかわるパラメータの分析結果は、汚染粒子数は当社推奨の管理限界値を超えていました。水分はppmであり、当社推奨の管理限界値の以下であることから良好と判断します。汚染粒子数はNAS級以上であり、当社推奨の管理限界値のNAS級を超えていました。汚染度物重量は.mg/mlであり、当社推奨の管理限界値のmg/ml以下であることから良好と判断します。摩耗フェログラフィーによる摩耗粒子の観察の結果、潤滑状態が正常な場合に発生する摩耗粒子、金属接触が厳しく、且つ、摩擦熱が高い場合に発生する黒錆が比較的多く観察されました。異常摩耗の早期発見パラメータであるフェログラフィーのIs値がの乗と良好の範囲にあるものの、摩耗粒子の形態観察の結果、潤滑状態が正常な場合に発生する摩耗粒子、金属接触が厳しく、且つ、摩擦熱が高い場合に発生する黒錆が比較的多く観察されました。金属濃度SOAP法により金属濃度を測定した結果、外部から混入したと思われるケイ素がppm検出されました。金属濃度D-SOAP法により金属濃度を測定した結果、潤滑箇所で発生する金属接触によって検出される鉄が、鉛が、錫が、亜鉛が、外部から混入したと思われるカルシウムが、ナトリウムが検出されました。
報告№109-09136 報告№112-00588 | 分析№109-001160 分析№112-002424 | 112-002424 | 、汚染状態、摩耗状態ポンプディーゼルエンジンと潤滑油は、継続使用可能な状態であるため、分解点検の必要はないと判断します。但し、観察された油中粒子には、油膜が局部的に破断する凝着摩耗で発生した摩耗粒子が観られたことから、今後の摩耗進行を傾向監視するため、＜以下のに示す＞対策を推奨します。余寿命予測フェログラフィーのIs値は、前回に比較しての乗から変化はなく、平衡状態で安定した潤滑状態になっていることがわかります。このような安定した潤滑状態では、異常な方向に向かう上昇角を示さないことからIs値による余寿命予測はできませんが、前回と今回のデータを比較した結果から判断すると、少なくとも年程度の間は継続して使用が可能な状態にあると判断します。次回点検でピストンリングとメタル摩耗の点検と更油当該機の油中からカルシウム化合物がやや高い濃度で検出されたため、この化合物がコンロッドメタルやクランクメタルの摩耗を促進させる懸念があります。化合物発生の原因は、ピストンリングの摩耗によって燃焼ガスのシール性が低下し、燃焼ガス中の硫黄分と油中のカルシウム添加剤が反応するためと考えられます。そのため、次回点検では第一にピストンリングの摩耗状態の点検を推奨すると共に、第二に、更油を推奨します。また、クランクメタルの一部では積層構造になっている再上部層のホワイトメタルが摩耗し、第二層のニッケル層が軽度に摩耗している箇所があると推定されます。摩耗範囲は限定的だと思われますので、直ちに異常ではないものの、次回点検ではピストンリングと共にメタル摩耗も点検を推奨します。定期的なトライボ診断トライボ診断は、潤滑油を分析し、潤滑油の性状を調査して継続使用が可能か、更油すべきかの評価を行うことはもとより、ギヤや転がり軸受、すべり軸受などの潤滑状態も評価する設備診断技術ですが、農業用の設備では稼働率にもよるものの年に回程度の診断により、そのデータの変化から異常の兆候を早期に発見することや、分解点検の必要性を判断することが可能となります。今回の分析データでは、潤滑油中に摩耗速度の凝着摩耗が確認されたことから、今後も定期的な分析診断により設備状態を把握することを推奨します。はフェログラフィーおよびSOAP-Tの結果から総合的に判断した結果、傾向管理が必要な状態にあると考えられます。フェログラフィー【定量分析：Is値】Is値は異常摩耗の早期発見パラメータのつで、摩耗粒子を定量化するために用います。今回のIs値はの乗とやや高い値でした。フェログラフィー【定性分析：摩耗粒子および摩耗形態観察】分析結果から比較的多く観察された粒子は、以下の通りでした。正常な摩耗粒子・潤滑状態が正常なマイルド摩耗により発生。黒錆・潤滑状態がやや厳しい凝着摩耗により発生。金属接触が厳しく、且つ、高い摩擦熱が発生していると考えられます。フリクションポリマ・局部的に高圧・高温となる場合に発生。観察された摩耗粒子の中でもフリクションポリマは、注意が必要です。フリクションポリマは、潤滑油が摺動面に押し込められ高圧状態になると同時に、圧縮熱により高温状態になった結果、基油自身が重合反応を起こし生成することが知られています。そのため、高圧高温状態の解消がなされなければ、潤滑油の劣化が進行し、粘度上昇に因る潤滑異常に進展する場合があります。Iカップリング発光分光分析【SOAP-T】検出された金属元素から発生箇所を推定すると、以下の通りでした。鉄、鉛、ニッケル、錫・エンジン部品リン、亜鉛、カルシウム・添加剤ナトリウム・外部混入異物カルシウムの析出SOAP-Tの結果、カルシウムがppmとやや高い値でした。エンジン油中にカルシウム化合物がやや高い濃度で検出された場合、この化合物がコンロッドメタルやクランクメタル摺動面に噛み込んで摩耗させたり、メタルに埋め込まれて摩耗を促進させたりする原因になるなどの悪影響を生じることが当社の研究結果から判明しています。この影響については、別紙カルシウムの析出をご覧ください。計数汚染度計数汚染度は、NAS級以上と汚染されていました。重量汚染度は、.mg/mlでした。光学顕微鏡写真重量汚染度で濾過したフィルタ表面上の夾雑物を光学顕微鏡で観察した結果、鉄錆、砂、カルシウム化合物等が観察されました。粒度分布粒度分布は、.～μmの範囲にあり、.μmにピークが確認されました。μm以下の粒子が多いことから、燃焼して発生したすす等であることが分かります。は良好と判断します。粘度粘度は、.mm/sと新油値mm/sに比較して、粘度変化率は+％で、当社推奨の管理限界値である±％以内にあり、良好と判断します。水分は、と当社推奨の管理限界値の以下にあり、良好と判断します。酸価は、mgKOH/gと新油値mgKOH/gに比較して高いものの、IRの結果で油劣化の兆候を示すカルボン酸の吸収が確認されていないことから、良好と判断します。塩基価は、mgKOH/gと当社推奨の管理限界値のmgKOH/g以上であることから、良好と判断します。IRIRチャートの結果、新油と使用油のスペクトルパターンはほぼ一致し、また、油劣化の兆候を示すカルボン酸の吸収が確認されていないことから、良好と判断します。
報告№109-09136 報告№110-00824 | 分析№109-001160 分析№110-003876 | 110-003876 | 濾過前の試料油を分析した結果、前回同様にメタルの主成分である錫がSOAPでppm、D－SOAPで検出されました。・メタルの摩耗現在使用しているスラストメタルの使用開始時期は不明でした。過去回のオーバーホールでメタルを交換していないことから、年から使用しているものと仮定します。年から今回までの累積錫濃度は、.ppmです。この累積錫濃度.ppmと油量リットルから平均的な摩耗深さを計算した結果、平均的な摩耗深さはμmとなりました。使用開始時期が正しく、メタルの初期の表面粗さをRmaxμmと仮定すると、この計算結果から分の程度摩耗しているものと考えられます。これらの障害発生に対する弊害を勘案の上、今後も定期的にトライボ診断を実施し、摩耗の進行状況を確認することを推奨します。
報告№108-5071 報告№110-00233 | 分析№108-02721 分析№110-000886 | 110-000886 | 前回同様にを示す粘度、水分、全酸価、IRの各データは良好でした。泡立ち試験の結果は、-と新油値が-であるのに比較して高い値となっていたことから、消泡性能が低下していることが分かりました。今後の使用状況によっては油の酸化劣化が進行したり、ギヤ歯面およびベアリング軌道面で油膜切れが発生したりする場合があるため、消泡剤の添加による消泡性能の改善など何らかの対応が必要になると思われます。潤滑油は継続使用可能な状態にあるものの、今後は障害予防を目的に以下の対策を推奨します。消泡性能が低下した場合、ギヤ歯面での油膜形成に影響が出て摩耗の発生が進展することがあります。今後は消泡性能低下の影響により摩耗が進展する可能性がありますので、フェログラフィーおよびSOAPを追加するとともに、分析周期を短縮して傾向監視を強化することを推奨します。泡立ち試験の結果、消泡性能が低下していることが確認されました。粘度粘粘度は.mm/sと新油値mm/sに比較して、粘度変化率は+％で、当社推奨の管理限界値である±％以内にあり、良好と判断します。泡立ち試験泡立ち試験は-と新油に比較して高い値でした。水分はppmと当社推奨の管理限界値の以下であり、良好と判断します。全酸価全酸価は.mgKOH/gと新油値.mgKOH/gに比較して高いものの、IRの結果で油劣化の兆候を示すカルボン酸の吸収が確認されていないことから、良好と判断します。IRIRの結果、新油スペクトルに比較して変化はなく、且つ、油劣化の兆候を示すカルボン酸の吸収が確認されていないことから、良好と判断します。
報告№104-0378 報告№104-0410 | 分析№104-02669 分析№104-02847 | 104-02847 | 背景号AH減速機は、年使用しており、機械メーカに依頼する工場点検を実施する時期にあたる。コスト低減の観点から、工場点検周期を長期間化することを検討している。その確認・判断技術としてトライボ診断を適用し、ギヤ劣化状況の確認、および余寿命の推定を、複数回の分析診断の結果から工場点検の是非を判定することが望まれている。目的トライボ診断にて、AH減速機のギヤ／ベアリングの劣化状況を診断・評価することを目的とする。今後、数回トライボ診断を実施し、劣化速度を評価することにより、余寿命の推定を行い、工場点検の是非を判定していくが、今回のトライボ診断は、ベースデータとすることが目的である。トライボ診断の結果、本減速機は摩耗が安定しており、継続使用可能と判断する。このことは、以下のことから判断した。計数汚染度が、NAS級と前回NAS級に比較して、ランク増加したこと。異常摩耗の早期発見パラメータであるIs値に変化が見られないこと。ギヤの摩耗により発生する鉄が検出されなかったこと。
報告№109-06513 報告№109-06513 | 分析№109-000228 分析№109-000228 | 109-000228 | 今回の採油は、主機停止中にドレンバルブから実施されたことから、油中粒子は循環中に採油した場合に比較し、沈降の影響で高濃度に出る可能性があります。今回の分析は、このことを踏まえて結果を検討します。粒子の沈降は、採油時の油温や粒子サイズにより相違があります。例えば、μmの鉄系摩耗粒子であれば、油温がで時間にcmとなります。このように、油温とサイズにより沈降速度は変化しますので、採油は極力この影響を少なくして実施することが重要で、油中粒子が均一な分散状態で実施するのが最良です。機器の潤滑状態および定期試験を実施し、前回データと照合した結果、汚染粒子濃度が高濃度となる採油条件にもかかわらず、油中粒子の減少が確認されています。油中の粒子濃度は、油膜破断による発生や、油槽内などでの沈降が均衡したところで一定、いわゆる平衡状態になりますが、このバランスが崩れると増加する場合と減少する場合とに分かれます。増加した場合は、発生と減少の均衡が崩れ、摩耗の発生や外部混入が始まったことを示し、またこれとは反対に、減少した場合は発生量が減少しているか、或いは、減少量が大きくなっていることを示し、特に減少は、汚染状態や潤滑状態が良好であることを示唆しています。本設備では、油中の粒子が減少する要因となるフィルタ類は設置されておらず、濾過による減少は考えられませんので、油中の摩耗粒子が減少したのは、摩耗粒子がほとんど発生していなかったものと考えられます。以上のことから、本軸受は摩耗の進行がなく、潤滑状態は安定した状態にあったものと判断します。これらのことは、前回に比較して、計数汚染度はランク減少し、SOAP／D-SOAPの鉄および錫濃度に変化がないこと異常摩耗の早期発見パラメータであるフェログラフィーのIs値がのマイナス乗と良好の範囲にあること以上のことから判断しています。潤滑油の基本特性潤滑油の基本特性は、良好の範囲にあることから、本試料油は継続使用可能と判断します。尚、RBOTが前回のminから今回のminにヶ月でmin減少しています。酸化防止剤TS－を投与した前々回からの減少傾向から、計算により限界到達時期を求めた結果、別紙図に示すようにその時期は年月と予想されました。当面は、酸化防止剤の減少は徐々に進むと思われますが、酸化進行の特性上、酸化防止剤が急激に減少し、基油の劣化に進展する場合も考えられますので、ヶ月後に再度分析を実施し劣化状況を確認されることを推奨します。
報告№107-6009 報告№107-6009 | 分析№107-00301 分析№107-00301 | 107-00301 | 精点Aを実施した結果、軸受メタルの摩耗が確認できました。軸受メタルの摩耗は、軸受メタルの主成分である錫がSOAPでppm、D－SOAPでppm検出されたことから確認できました。メタルの摩耗深さをD－SOAPの錫濃度ppm、油量Lから下式により算出しました。錫の摩耗体積＝錫濃度×-×油量×.×÷錫密度＝×-××.×÷.＝.平均的な摩耗深さ＝摩耗体積÷摩耗面積×＝.÷×＝.計算の結果、平均的な摩耗深さが.μmとなり、メタル表面粗さをsと仮定すると、メタルの摩耗は僅かであり、継続使用可能と判断します。しかし、前回に比較して計数汚染度がランク増加し、NAS級とやや高い値でした。異常摩耗の早期発見パラメータであるフェログラフィーのIs値がの乗とやや高く、摩耗粒子形態観察で異物の噛み込みにより発生する切削粒子、金属接触が厳しい場合に発生するシビア粒子、銅合金が観察されたことから、摩耗形態は切削摩耗と凝着摩耗が混在していたことが確認できました。又、D－SOAPで銅、錫、亜鉛が検出されたことから、汚染度が高い原因は、オイルリングの摩耗、軸受メタルの摩耗と考えられました。摩耗形態の中でも切削摩耗は摩耗進行速度が速く注意が必要です。更に、オイルリングの摩耗は、オイルリングの振れ回りが原因と考えられるため、今後、潤滑油を適正にかきあげることができなくなるなどの原因で油膜切れを発生させ、軸受メタルの摩耗が進行することが懸念されるため、巡視の際にオイルリングの回転状況を確認すると共に夏期ピーク前に精点Bを実施し、摩耗の進行状況を確認することを推奨します。これらのことは、前回に比較して計数汚染度がランク増加し、NAS級とやや高い値であったこと異常摩耗の早期発見パラメータであるフェログラフィーのIs値がの乗とやや高く、摩耗粒子形態観察の結果、異物の噛み込みにより発生する切削粒子、金属接触が厳しい場合に発生するシビア粒子、銅合金が観察されたことD－SOAPの結果、オイルリングの主成分である銅がからppm、軸受メタルの主成分である錫がからppm、亜鉛がからに各々上昇していたこと以上のことから判断しました。
報告№109-09136 報告№111-00619 | 分析№109-001160 分析№111-002927 | 111-002927_date120228 | 潤滑油は継続使用可能な状態にあると判断します。粘度、酸価、有機物・有機化合物、酸化安定度の各データは良好でした。尚、別紙酸化安定度の減少傾向から油の余寿命を求めた結果、本試料は直近の更油から起算して稼働日数が年月まで使用可能であることが分かります。水分は良好でした。
報告№101-0139 | 分析№101-01238 | 101-01238 | スラスト軸受の主成分である錫がSOAPで検出されました。これは錫が油に溶解したことを示しています。油量リットルから溶解した体積を計算するとcmとなります。ご提供いただいた図面にはスラストメタルの面積は記載されていませんでしたが、外寸から寸法を概算し、スラスト軸受の面積を求めた結果、枚あたりcmと推定しました。又、パッド枚数を枚と仮定して全体でcmとしました。溶解した体積をこの面積で割るとμmとなります。したがって、スラスト軸受がμmの深さで全面が溶解し、表面粗さ部分がつくるマイクロオイルポケットが全て無くなっていた計算となります。スラスト軸受表面が溶解すると、軸受表面に油膜形成がしにくくなり、軸受焼損の原因となりやすく、また、偏摩耗している場合では軸が偏心して振動の原因となり、更にはその振動によりころがり軸受やギヤ歯面の疲労摩耗を進行させる場合がありますので、スラスト軸受の状況を管理することが重要です。以上のようにスラスト軸受の表面積が解析を進める上で重要なパラメータですので、是非情報をご提供ください。尚、ギヤ歯面やころがり軸受から発生した摩耗粒子はμm以下と小さく、ギヤ歯面、ころがり軸受転動面は良好な潤滑状態にあると判断します。粘度は新油値との比較が必要です。粘度はmm/sとISOVG規格の油種を使用している場合、規格値～mm/s以内にあり良好と判断します。尚、粘度は新油値との比較が必要ですので、油名をお知らせいただくと共に貴発電所で使用している新油をご提供ください。水分は新油値との比較が必要です。水分は.と鉱油であった場合、非常に高い濃度と判断するが、合成油であった場合、新油値との比較が必要になりますので、油名をお知らせいただくと共に貴発電所で使用している新油をご提供ください。全酸価は新油値との比較が必要です。全酸価は.mgKOH/gですが、新油値との比較が必要ですので、油名をお知らせいただくと共に貴発電所で使用している新油をご提供ください。計数汚染度が当社推奨の管理限界値内にありました。計数汚染度はNAS級と当社推奨の管理限界値内にありました。重量汚染度は当社推奨の管理限界値内にありました。重量汚染度はmg/mlと当社推奨の管理限界値内にありました。機器の潤滑状態SOAPの結果、すべり軸受の摩耗により発生した錫が検出されました。SOAPの結果、すべり軸受の摩耗により発生した錫が検出されました。又、油の添加剤成分であるリンがppm検出されました。D－SOAPの結果、主にギヤの摩耗により発生した鉄が検出されました。D－SOAPの結果、主にギヤの摩耗により発生した鉄が検出されました。フェログラフィーの結果、ギヤの摩耗が確認されました。摩耗の過酷度を示すフェログラフィーのIs値がの乗を示していました。摩耗粒子の形態観察の結果、ギヤ歯面の摩耗により発生した粒子が多く見られました。
報告№106-0219 報告№106-0219 | 分析№106-01226 分析№106-01226 | 106-01226 | 分析の結果、全てのデータが良好であることから、本試料油は継続使用可能であり、軸受の潤滑状態も正常と判断します。この油は継続使用可能と判断します。粘度は良好と判断します。粘度はmm/sと管理限界値以内にあり、良好と判断します。水分は良好と判断します。水分はppmと管理限界値の以下にあり、良好と判断します。全酸価は良好と判断します。全酸価は.mgKOH/gと新油データのに比較して高い値を示しているものの、IRの結果で油劣化の兆候を示すカルボン酸が確認されていないことから、良好と判断します。IRは良好と判断します。IRの結果、油劣化の兆候を示すカルボン酸の吸収が確認されていないことから、継続使用可能な状態にあると考えられます。計数汚染度、重量汚染度、共に良好と判断します。計数汚染度は良好と判断します。計数汚染度はNAS級と当社推奨の管理限界値のNAS級以内にあり良好と判断します。重量汚染度は良好と判断します。重量汚染度は.mg/mlと当社推奨の管理限界値のmg/ml以内にあり良好と判断します。機器の潤滑状態フェログラフィーの結果、異常摩耗の早期発見パラメータであるIs値が.と良好の範囲にあり、潤滑状態は良好と判断します。SOAPは良好と判断します。SOAPの結果、摩耗により発生する鉄及び錫が検出されていないことから良好と判断します。尚、油の添加剤成分であるリンが検出されました。D－SOAPは良好と判断します。D－SOAPの結果、摩耗により発生する鉄及び錫が検出されていないことから良好と判断します。フェログラフィーの結果、継続使用可能な状態にあると判断します。フェログラフィーの結果、異常摩耗の早期発見パラメータであるIs値が.と良好の範囲にあることから、継続使用可能な状態にあると判断します。
報告№108-5003 報告№108-5003 | 分析№108-00404 分析№108-00405 | 108-00405 | 、汚染度、軸受の潤滑状態を確認する。今回の採油は、対象設備の停止中に廃油口から実施しているため、油循環中に採油した場合に比較し、油中粒子の沈降の影響を受け、分析データが高濃度に出る可能性があります。今回の分析は以上のことを踏まえて結果を検討しました。分析の結果、計数汚染度はNAS級とやや高い値でした。また、異常摩耗の早期発見パラメータであるフェログラフィーのIs値がやや高いの乗となっていました。摩耗粒子の形態観察で金属接触が厳しい場合に発生するシビア粒子がやや多く観察され、これらの粒子をSEM・XMAで詳細に粒子を観察した結果、鉄、クロム、マンガンを含む粒子が多く観察されました。更にD－SOAPで鉄が検出されたことから、汚染度が高い要因は、摩耗によるものと考えられました。観察された摩耗粒子は、潤滑状態が厳しい場合に発生する摩耗粒子がやや多く観察されました。今回の定検で潤滑油を交換していますが、潤滑油を交換しただけでは摩耗の原因を取り除くことは出来ないため、潤滑油交換後も摩耗が進行することが考えられます。今後、更に摩耗が進行し、転がり軸受の寿命の指標となるフレーキングに進展することが懸念されるため、運転再開している場合、再度分析を実施し、汚染度および摩耗の進行状況を確認されることを推奨します。一方、を示す粘度、水分、全酸価、IRの各データは良好の範囲にあることから、この油は継続使用可能と判断します。尚、上述しましたように今回の採油は対象設備の停止中の採油であるため、対象設備の運転中の採油に比較して汚染度は高目に出ている可能性があります。採油は、粒子の沈降の影響を少なくすることが重要であり、そのため油中粒子が均一な分散状態で実施されることを併せて推奨します。
報告№109-09136 報告№113-00211 | 分析№109-001160 分析№113-000807 | 113-000807 | 潤滑油の劣化はないものの、油中の汚染度がやや高い値でした。採油条件の影響で値が高くなっていると考えられますが、異物の影響で将来的に摩耗が進行する懸念がありますので、に示す対策を推奨します。軸受は継続使用可能な状態にあると判断します。但し、観察された摩耗粒子には繰り返し応力で発生する疲労摩耗粒子が比較的多く認められており、更油した後も、疲労摩耗は発生すると考えられます。そのため、定期的な分析により今後の摩耗進行の有無を確認することを推奨します。更油油中の汚染度がやや高いことから、摩耗粒子や異物等が軸受軌道面に噛み込むことによる摩耗の進行が懸念されるため、更油を推奨します。また、油槽内には汚染物が残留している可能性があるため、油槽内を清掃し、更油する新油もNAS級程度の清浄な潤滑油を更油することを推奨します。定期的な分析摩耗粒子の形態観察で、疲労摩耗が観察されたことから、今後の摩耗進行を監視するため、定期的に分析を実施することを推奨します。シリコン系のグリースや添加剤の確認シリコン系の添加剤やグリースを使用している箇所があるかについてご確認下さい。最適な採油方法本試料油は、機器停止中に軸受箱排油口から採油されているため、分析データが高濃度に出ていると推定されます。正確なデータによる診断を行うためにも、今後の採油は、極力運転中もしくは停止直後の油槽中層部から実施されることを推奨します。はフェログラフィーおよびSOAP／D-SOAPの結果から総合的に判断した結果、継続使用は可能ですが、今後の機器の機能を確認するためにも傾向管理が有用と考えます。フェログラフィー【定量分析：Is値】Is値は異常摩耗の早期発見パラメータのつで、摩耗程度を定量化するために用います。今回のIs値はの乗と、やや高い値でした。フェログラフィー【定性分析：摩耗粒子および摩耗形態観察】分析結果から観察された代表的な粒子は、以下の通りでした。疲労摩耗粒子・繰返し応力を受けて発生。フリクションポリマ・局部的に高圧・高温となる場合に発生。樹脂等・外部から混入したと考えられます。Iカップリング発光分光分析【SOAP／D-SOAP】検出された金属元素から発生箇所を推定すると、以下の通りでした。鉄、鉛、銅、錫、亜鉛・軸受等カルシウム、バリウム、アルミニウム、ケイ素、ナトリウム・外部混入異物ケイ素の検出ケイ素がppm検出されました。一般に、潤滑油中からケイ素が検出された場合の原因として、油の消泡剤として使用されるシリコン系の添加剤が検出されるフェログラフィーおよびフィルタ表面の異物観察で砂が多く観察され、これが検出されるシリコングリースをシール部に塗布している場合、このシリコングリースが潤滑油に混入して検出されるなどが挙げられますが、今回検出が比較的高濃度であることからの可能性が考えられます。については、分析結果では確認することが出来ませんので、これに関する情報があれば提供をお願いします。銅の摩耗SOAP/D-SOAPで銅が比較的高い値でした。銅を使用した箇所は、転がり軸受では保持器が考えられますが、型番情報から保持器には銅合金が使用されていませんでした。銅を使用した箇所は不明ですが、仮にオイルリングを使用している場合、オイルリングの摩耗が考えられます。オイルリングが摩耗していた場合、潤滑油の適正なかきあげに影響が生じ、軸受軌道面の油膜切れ発生原因となることから注意が必要です。計数汚染度はNAS級と当社推奨の管理限界値以下であるもののやや高く、重量汚染度はmg/mlと当社推奨の管理限界値を超えていました。フィルタ表面の異物観察で金属片、鉄錆、砂等が観察されたことから、汚染度が高い要因は、摩耗と外部混入異物の影響と思われます。粘度、水分、全酸価、IR、RBOTの各データは、良好でした。尚、別紙RBOTの減少傾向から油の余寿命を求めた結果、本試料油は直近の更油から起算して年月まで使用可能であることが分かります。
報告№109-09147 報告№109-09147 | 分析№109-001231 分析№109-001231 | 109-001231 | 泡立ち試験の結果は、-と新油値が-であるのに比較して高い値となっていたことから消泡性能が低下していることが分かりました。消泡性の性能が低下していることが確認されたことから、今後の使用状況によっては油の酸化劣化が進行したり、ギヤ歯面およびベアリング軌道面で油膜切れが発生したりする場合があるため、消泡剤の添加による消泡性能の改善など何らかの対応が必要になると思われます。尚、を示す粘度、水分、全酸価の各データは、全てが良好の範囲あることから消泡性能の改善により継続使用が可能と判断します。消泡性能の改善は、添加する消泡剤の効果をテストにより確認する必要がありますので、必要な場合は当社営業担当者までお知らせ下さい。機器の潤滑状態潤滑状態の異常の早期発見パラメータである潤滑状態指数は、の乗と濾過設備のない機器であれば正常な潤滑状態にあると判断できます。当該機の潤滑系は、油中汚染粒子を濾過するフィルタが設置されているため、別紙インライン・オフラインフィルタの影響に示すとおり、潤滑状態が異常となり大型の摩耗粒子が発生したとしても発生した粒子の大部分が捕捉されてしまい、結果として正常な潤滑状態にあると誤認してしまう可能性があります。そのため、フィルタの影響を考慮に入れLCインデックスを求めたところ、その結果は摩耗がやや厳しい状態に分類されるの乗領域となりました。計算により求めたLCインデックスがこの値であれば、ギヤおよび転がり軸受の継続続使用は可能と思われます。但し、LCインデックスが前回ののマイナス乗から今回の乗へと潤滑状態の厳しさが桁上昇し摩耗の進行が懸念されました。今後の状態変化を把握するためヶ月後に再度分析を実施し、疲労摩耗の進行状況を確認することを推奨します。泡立ち試験の結果、消泡性能が低下していることが確認されています。粘度は良好。粘度はmm/sと新油値mm/sに比較して、粘度変化率は-.％で、当社推奨の管理限界値である±％以内にあり、良好と判断します。粘度はmm/sとなっています。粘度はmm/sとなっています。粘度指数はとなっています。粘度指数はとなっています。泡立ち試験は-となっています。泡立ち試験は-と新油に比較して高い値となっています。消泡性能が低下していることが確認されています。水分は良好。水分はと当社推奨の管理限界値の以下であり、良好と判断します。全酸価は良好。全酸価は.mgKOH/gと新油値.mgKOH/gに比較して高いものの、IRの結果で油劣化の兆候を示すカルボン酸の吸収が確認されていないことから、良好と判断します。機器の潤滑状態精密な濾過設備がない機器であれば、潤滑状態指数は正常の範囲にあると判断します。潤滑状態指数は正常の範囲にあると判断します。異常摩耗の早期発見パラメータである潤滑状態指数がの乗と精密な濾過設備がない機器であれば、潤滑状態指数は正常の範囲にあると判断します。
報告№109-09094 報告№112-00124 | 分析№109-000916 分析№112-000502 | 112-000502_date130313 | グリースおよび軸受は継続使用可能な状態にあると判断します。但し、今後も摩耗の進行を監視するため、以下の対策を推奨します。定期的な分析今後の摩耗の進行を監視するため、定期的に分析を実施し、分析データによる摩耗の進行状況を確認することを推奨します。はフェログラフィーおよびSOAP-Tの結果から総合的に判断した結果、やや厳しい状態にあると考えられます。フェログラフィー【定性分析：摩耗粒子および摩耗形態観察】分析結果から比較的多く観察された粒子は、以下の通りでした。正常な摩耗粒子・潤滑状態が正常なマイルド摩耗により発生。黒錆・潤滑状態がやや厳しい凝着摩耗により発生。金属接触が厳しく、且つ、高い摩擦熱が発生していると考えられます。Iカップリング発光分光分析【SOAP-T】検出された金属元素から発生箇所を推定すると、以下の通りでした。鉄、錫・軸受等リン、亜鉛、カルシウム、バリウム、アルミニウム、ケイ素、ナトリウム・添加剤、増ちょう剤、外部混入異物固形分濃度で鉄がと比較的高いことから、ギヤ歯面では金属潤滑部が局部的に油膜切れを起している可能性があるため、今後の摩耗の進行に注意が必要です。グリースのちょう度、滴点、酸価、IRの各データは良好でした。≪状態監視とパラメータ≫分析の目的および各分析のパラメータは以下の通りです。特性低下目的：グリースの分析結果から、グリースの物理的性状や劣化傾向などを確認する。酸価JISK赤外線吸収スペクトルJISKちょう度JISK滴点JISK摩耗目的：グリース中の摩耗粒子を分析する事により、回転・摺動部の潤滑状態、摩耗劣化の程度、余寿命などを解析する。摩耗診断電子顕微鏡観察JISKX線マイクロアナリシス油中金属濃度JISK≪分析結果≫特性低下酸価：良好酸価mgKOH/gは新油値のmgKOH/gに比較し高くはあるものの、有機物・有機化合物試験の結果で油劣化の兆候を示すカルボン酸の吸収が見られないことから問題は無いと判断します。赤外線吸収スペクトル：良好ちょう度：要処置ちょう度値はと当社推奨の管理限界値であるから以内に留まっています。滴点：良好滴点はと新油値のに比較し大きな変化はないことから問題は無いと判断します。摩耗摩耗診断：注意摩耗診断の結果、金属潤滑部が局部的に油膜切れを起して発生する黒錆が比較的多く観察されました。電子顕微鏡観察・X線マイクロアナリシス：今回は実施していません。油中金属濃度：注意油中金属濃度の結果、摩耗により発生する鉄がと比較的高い値でした。
報告№109-09136 報告№112-00212 | 分析№109-001160 分析№112-000869 | 112-000869 | 分析の結果、グリースは劣化していないことが分かりました。グリース中の金属分析ではベアリングと保持器の材質である、鉄、鉛、クロムが高濃度で検出されたものの、ボールネジ軌道面の潤滑状態は正常な状態にあると判断します。フェログラフィー摩耗粒子および摩耗形態摩耗粒子で比較的多く観察された粒子および潤滑部で発生している摩耗形態は、潤滑状態が正常な場合に発生する摩耗粒子・マイルド摩耗でした。潤滑状態摩耗粒子の観察結果から総合的に判断した結果、μm以下の摩耗粒子が支配的ではあることから、軌道面ではμm程度の凹み、いわゆるマイクロディンプルが発生していると推定されるものの、潤滑状態は正常な状態にあると判断します。Iカップリング発光分光分析【D－SOAP】検出された金属元素から発生箇所を推定すると、以下の通りでした。鉄、鉛、クロム・ボールネジ軌道面、保持器等リン、亜鉛、カルシウム、アルミニウム、ナトリウム・添加剤、増ちょう剤、外部混入異物このうち、機械部品が摩耗したと思われる元素はのグループです。グリースの物理的性状IRは良好でした。酸価は、mgKOH/gと新グリース値の.mgKOH/gに比較して高い値でした。IRの結果で油劣化の兆候を示すカルボン酸の吸収は確認されていませんが、酸価が非常に高いことから給脂間隔を短縮するなどの劣化防止対策が必要と思われます。
報告№109-09287 報告№109-09287 | 分析№109-002069 分析№109-002069 | 109-002069 | 潤滑油および本軸受は継続使用可能な状態にあると判断できますが、軸受摺動面では切削摩耗や凝着摩耗の発生が確認されており、今後継続して発生することが懸念されるため、運転再開後ヶ月以内に再度分析を実施し、摩耗の進行状況を確認することを推奨します。尚、ステンレス鋼などのクロムを含む材料を使用した箇所の摩耗が発生しており、今後継続して発生する場合があります。発生箇所を特定するため図面等をご提示下さい。また、SOAPでケイ素が非常に多く検出されており、シリコンオイルまたはシリコングリースなどの異種油混入の可能性がありますので、混入可能性の有無をご確認下さい。
報告№109-09250 報告№109-09250 | 分析№109-001814 分析№109-001814 | 109-001814 | 潤滑油および本軸受は継続使用可能な状態にあると判断できますが、軸受摺動面では切削摩耗や凝着摩耗の発生が確認されており、今後継続して発生することが懸念されるため、再度分析を実施し、摩耗の進行状況を傾向監視することを推奨します。特性低下特性低下に係るパラメータの分析結果は良好と判断します。粘度粘度はmm/sと新油値mm/sに対する粘度変化率は+％で、当社推奨の管理限界値である±％以内にあり、良好と判断します。全酸価添加タービン油については、当社では管理限界値を設定しておらず、新油分析値との比較及び他の分析項目の結果より全酸価の状態判断を行います。その結果、全酸価はと新油値に比較して変化はなく、良好と判断します。酸化安定度酸化安定度minであり、当社推奨の管理限界値のmin以上であることから、良好と判断します。有機物・有機化合物有機物・有機化合物は、IRチャートによる新油分析値との比較の結果、cm-付近に劣化の兆候を示すカルボン酸の吸収が確認されていないことから、良好と判断します。色相はLであり、新油値のLに比較して変化がないことから、良好と判断します。汚染に係るパラメータの分析結果は、良好と判断します。水分はppmであり、当社推奨の管理限界値の以下であることから、良好と判断します。汚染粒子数はNAS級であり、当社推奨の管理限界値のNAS級以内であることから、良好と判断します。汚染度物重量は.mg/mlであり、当社推奨の管理限界値のmg/ml以内であり、良好と判断します。摩耗フェログラフィーによる摩耗粒子の観察の結果、異物の噛み込みなどで発生する切削粒子、金属接触が厳しい場合に発生するシビア粒子、局部的に高圧・高温となる場合に発生するフリクションポリマ、外部から混入したと思われる樹脂等が観察されました。異常摩耗の早期発見パラメータであるフェログラフィーのIs値がの乗とやや高く、摩耗粒子の形態観察の結果、異物の噛み込みなどで発生する切削粒子、金属接触が厳しい場合に発生するシビア粒子、局部的に高圧・高温となる場合に発生するフリクションポリマ、外部から混入したと思われる樹脂等が観察されました。金属濃度SOAP法により金属濃度を測定した結果、鉛ppm、外部から混入したと思われるケイ素がppm検出されました。金属濃度酸溶解法により金属濃度を測定した結果、潤滑箇所で発生する金属接触によって検出される鉄が、鉛、銅が共に検出されました。
|  | 112-001526 | ポンプ軸受と潤滑油は、継続使用可能な状態であるため、分解点検の必要はないと判断します。但し、油中の汚染度が高く、今後も摩耗の進行を傾向監視するため、以下の対策を推奨します。更油および油槽内の清掃潤滑油が汚染されていることから、油槽内は汚染されていると思われます。更油をする際には、油槽内を清掃し、更油する新油もNAS級程度の清浄な潤滑油を更油することを推奨します。定期的な分析定期的な分析を実施することにより、データの変化から異常の兆候を早期に発見することが可能となります。今後懸念される切削摩耗および凝着摩耗の進行を監視するため、定期的に分析を実施することを推奨します。異種油の混入および油名の確認分析データから新油と一致しないデータが確認されたことから、異種油の混入または油名が違っている可能性があります。油は設備の条件にあった適正な性能のものを使用することが重要であるため、異種油の混入の有無、油名を再確認することを推奨します。シリコン系添加剤の投与量を確認SOAP-Tの結果、ケイ素がppmと高い濃度で検出されたことから、シリコン系添加剤を投与している可能性があります。シリコン系の添加剤は混ざりにくい性質であり、過度の投与は使用油を分離して油膜の形成に悪影響を及ぼすと考えられることから、添加剤の投与量は最小限にすることを推奨します。はフェログラフィーおよびSOAP-Tの結果から総合的に判断した結果、傾向管理が必要な状態にあると考えられます。フェログラフィー【定量分析：Is値】Is値は異常摩耗の早期発見パラメータのつで、摩耗粒子を定量化するために用います。今回のIs値はの乗と高い値でした。フェログラフィー【定性分析：摩耗粒子および摩耗形態観察】分析結果から比較的多く観察された粒子は、以下の通りでした。正常な摩耗粒子・潤滑状態が正常なマイルド摩耗により発生。切削粒子・異物や金属表面の微小突起による切削摩耗により発生。黒錆・潤滑状態がやや厳しい凝着摩耗により発生。金属接触が厳しく、且つ、高い摩擦熱が発生していると考えられます。フリクションポリマ・局部的に高圧・高温となる場合に発生。砂等・外部から混入したと考えられます。観察された摩耗粒子の中でも切削粒子、フリクションポリマは、注意が必要です。摩耗形態の中でも切削摩耗は摩耗進行速度が速く、転がり軸受でこの摩耗形態が発生した場合には寿命が分の程度に低下することも知られており、切削摩耗により生じた軌道面の損傷が起点となって、転がり軸受の寿命となるフレーキングに進展することから、傾向監視が必要です。フリクションポリマは、潤滑油が軌道面に押し込められ高圧状態になると同時に、圧縮熱により高温状態になった結果、基油自身が重合反応を起こし生成することが知られています。そのため、高圧高温状態の解消がなされなければ、潤滑油の劣化が進行し、粘度上昇に因る潤滑異常に進展する場合があります。Iカップリング発光分光分析【SOAP-T】検出された金属元素から発生箇所を推定すると、以下の通りでした。鉄、亜鉛・軸受等リン、カルシウム、ケイ素、ナトリウム、マグネシウム・外部混入異物SOAP-Tでリンがppm検出されました。使用油であるコスモタービンスーパーには添加剤としてリンは含まれていないことから、異種油の混入、或いは、油名が違う可能性が考えられます。ケイ素の検出SOAP-Tでケイ素がppm検出されました。一般に、潤滑油中からケイ素が検出された場合の原因として、以下の点が挙げあられます。シリコン油或いは、シリコン系の添加剤が検出されるフェログラフィーおよびフィルタ表面の異物観察で砂が多く観察されて検出されるシリコングリースをシール部に塗布している場合、このシリコングリースが潤滑油に混入して検出されるケイ素が多く検出された原因がであると軸受摺動面に噛み込み摩耗が進行したり、であると潤滑油とグリースが混ざって粘度が上昇し、粘性抵抗が増大することにより、油温が上昇する等の悪影響を及ぼすことがあります。分析の結果から、今回検出された原因は、比較的高濃度であることからの可能性が考えられます。については、分析結果では確認することが出来ませんので、これに関する情報があれば提供をお願いします。計数汚染度、重量汚染度は共に当社推奨の管理限界値に到達していました。計数汚染度計数汚染度はNAS級と当社推奨の管理限界値NAS級に到達していました。重量汚染度はmg/mlと当社推奨の管理限界値mg/mlに到達していました。光学顕微鏡写真重量汚染度で濾過したフィルタ表面上の夾雑物を光学顕微鏡で観察した結果、鉄錆、砂等が観察されました。粘度は当社推奨の管理限界値を超えていました。粘度粘度はmm/sと新油値のmm/sに比較して、粘度変化率は-.％で、当社推奨の管理限界値である±％を超えていました。適正な粘度範囲で使用していない場合、潤滑部で油膜切れが発生し、摩耗の進行に繋がることが懸念されます。水分は.ppmと当社推奨の管理限界値の以下にあり、良好でした。酸価は.mgKOH/gと新油値の.mgKOH/g以下にあり、良好と判断します。IRIRの結果、新油のIRスペクトルと一致しない箇所が確認されました。SOAP-Tの結果、ご提供頂いた新油コスモタービンスーパーからはリンが検出されず、使用油からはリンが検出されました。これらのことから、異種油の混入、或いは、油名の誤りなどが考えられます。
報告№106-6023 報告№106-0065 | 分析№106-00388 分析№106-00526 | 106-00526 | 前年度の分析結果で、ヶ月以内に再分析が必要であることが確認されため臨時分析を実施した。臨時分析・濾過前の試料油を分析した結果、摩耗は安定し、潤滑油も継続使用が可能な状態にあると判断します。これらのことは、前回に比較して、計数汚染度はランク減少したことSOAP／D-SOAPの鉄及び錫濃度に大きな変化がないこと異常摩耗の早期発見パラメータであるフェログラフィーのIs値がの乗と良好の範囲にあること以上のことから判断しました。尚、RBOTが前回に比較し、min上昇したのは、新油の補充等の影響が考えられます。今後は、今回のRBOT値によりデータ管理を行います。新油の補充があった場合、分析データを解析する際に重要な情報となりますので、補充の時期と補充量のデータをお知らせください。
報告№109-09136 報告№111-00579 | 分析№109-001160 分析№111-002715 | 111-002715 | 潤滑油および軸受は継続使用可能な状態にあると判断します。但し、今後も摩耗の進行を傾向監視するため、以下の対策を推奨します。定期的な分析今回を含めて回の初期試験の結果から各データに大きな変化はないことから、摩耗は安定していると思われます。しかし、汚染度が依然として高いことから、今後も摩耗の進行を監視するため、定期的に分析を実施し、摩耗の進行状況を確認することを推奨します。軸受メタルの情報提供今後軸受メタルの摩耗が進行した場合、摩耗程度を評価する必要がありますので、次回分析時には、メタルサイズ、回転数、直近のメタル交換からの運転時間をお知らせください。前回に比較してSOAP／D－SOAPの結果で、鉄および錫濃度は減少し、異常摩耗の早期発見パラメータであるフェログラフィーのIs値がの乗と良好でした。前回に比較して計数汚染度はNAS級から等級に変化はないものの、やや高い値でした。フィルタ表面の異物観察で金属片、鉄錆、砂等が観察されたことから、汚染度が高い要因は、摩耗と外部混入異物の影響と思われます。前回同様にIR、RBOTの各データは良好でした。
報告№109-09136 報告№110-00809 | 分析№109-001160 分析№110-003817 | 110-003817 | は、油の粘度変化率、油中のスラッジの発生量などを判断パラメータに、粘度、全酸価、IR、RBOTで評価します。分析の結果、油の粘性を示す粘度は、新油値のmm/sに比較して粘度変化率が+％のmm/sとほぼ変化はなく、また油中のスラッジの発生量を示す全酸価は、新油値の.mgKOH/gに対して.mgKOH/gと減少していることから劣化は確認されていない。さらにはIRの結果でも油が劣化した場合に発生するカルボン酸の発生も確認されず、酸化防止剤の残存量を示すRBOTは、限界値minに比較して、十分に残量があるminであった。以上のように、の健全性を示す各パラメータは全て良好であり、潤滑油の劣化は確認されませんでした。油の余寿命は、使用油の使用期間または使用時間が不明であったため、ご依頼の油の余寿命に関する検討は行えませんでした。ただし、分析の結果で新油値がminであったことから、使用期間を仮にヶ月間と仮定すれば余寿命は十二分にあると言えます。可能であれば、使用期間、あるいは使用時間の情報をご提供下さい。油中の水分を計測した結果、水分はppmと新油と同等であり、継続使用可能な状態にあることが確認されました。潤滑油は継続使用可能な状態にあると判断します。
報告№109-09136 報告№111-00678 | 分析№109-001160 分析№111-003456 | 111-003456_date120221 | 潤滑油および対象設備は継続使用可能な状態にあると判断します。操作油の汚染度は、弁類の動作不良を判断するパラメータとして重要ですが、本試料油の場合は良好な汚染度として判断する上限にありました。そのため、直ちに弁類の動作障害が発生するなどの異常な状態になるとは思われませんが、可能であればNAS級以上になるように濾過を検討してください。濾過今後、バルブ類の動作障害やフィルタおよびストレーナの目詰まりが発生することが懸念されるため、可能であれば濾過を推奨します。定期的な分析疲労摩耗の進行を監視するため、定期的に分析を実施し、摩耗の進行状況を確認することを推奨します。新油との比較による評価を示す粘度、全酸価、IR、RBOTの各データは新油データを基準として評価しています。今回は油名が不明であったため判断できませんでしたが、今後評価する場合は、充填用に新油を同時に分析することをご検討下さい。最適な採油方法本試料油は、機器停止中に給油口から採油されています。機器が停止している状態では、別紙油中粒子の沈降の影響に示すように油槽内で撹拌がなくなり固形物が沈降するため、油中汚染度は低くなると推定されます。今後の採油は、極力運転中もしくは停止直後の油槽中層部から実施されることを推奨します。フェログラフィー異常摩耗の早期発見パラメータとして摩耗粒子を定量化して評価するフェログラフィーのIs値は、潤滑状態が正常なのマイナス乗でした。摩耗粒子の形態で比較的多く観察された粒子は、潤滑状態が正常な場合に発生する摩耗粒子繰返し応力を受けて発生する疲労摩耗粒子でした。これらの摩耗粒子が観察された場合、潤滑部で発生している摩耗形態は、正常なマイルド摩耗疲労による疲労摩耗であることが分かります。Iカップリング発光分光分析供試の潤滑油を分析した結果、検出された金属元素は、SOAPの結果表に示すように、鉄、リン、亜鉛、カルシウム、ナトリウムでした。検出されたこれらの金属元素から発生箇所を推定すると鉄、亜鉛・シリンダ内壁・ポンプ等リン・オイル添加剤カルシウム、ナトリウム・外部混入異物であると思われます。このうち、機械部品が摩耗したと思われる元素はのグループです。計数汚染度はやや高い値でした。フィルタ表面の異物観察で鉄錆、砂等が観察されたことから、汚染度が高い要因は、摩耗と外部混入異物の影響と思われます。水分、IRの各データは良好でした。尚、粘度、全酸価、RBOTは、油名が不明であったため、新油データとの比較ができず評価できませんでした。
報告№106-4557 報告№106-4557 | 分析№106-01586,1587,1588 分析№106-01586,1587,1588 | 106-01586_1587_1588 | 経緯ディーゼル発電機の点検内容を見直していく中で、トライボ診断の導入を検討している。目的通常の簡易点検時にトライボ診断を実施して、負荷試験直後のサンプルでどのような結果が出るか、また、結果を今後活用出来るかを確認する。無負荷試験後、負荷試験後のサンプルを比較して、運転時間による攪拌状態の把握、摩耗が発生しているかを確認する。考察負荷試験直後の分析結果による診断結果分析の結果、負荷試験直後のデータは、無負荷試験や負荷試験前のデータに比較して異常摩耗の早期発見パラメータであるフェログラフィーのIs値が他の試料のデータより大きくの乗となっていたのが特徴的でした。摩耗粒子の形態観察では、異物の噛み込みにより発生する切削粒子、金属接触が厳しい場合に発生するシビア粒子、摩擦熱が高い場合に発生する黒錆、外部から混入した砂が観察されたことから、シリンダ及びピストンリングでは切削摩耗と凝着摩耗が混在していたことが分かりました。観察された摩耗形態の中でも切削摩耗は、良好な潤滑状態に比較して、摩耗の進行速度が速く、定期的なトライボ診断による監視が必要です。また、SOAP／D－SOAPの結果で錫が検出されたことから、クランクメタルなどのホワイトメタルを使用した箇所の摩耗が発生していることが確認されました。摩耗の進行状況を確認するためにも定期的なトライボ診断実施を重ねて推奨します。無負荷試験と負荷試験では摩耗粒子の挙動に差異があり、今後、トライボ診断を活用するには定期的に分析を実施する必要がありますが、今回の分析結果から、負荷試験直後に採油を実施することが望ましいと思われます。トライボ診断は異常がなければ～ヶ月周期で実施すればよいと思われますので、採油条件を負荷試験直後の実施で統一することを併せて推奨します。これらのことは、異常摩耗の早期発見パラメータであるフェログラフィーのIs値がの乗と高く、摩耗粒子形態観察の結果、異物の噛み込みにより発生する切削粒子、金属接触が厳しい場合に発生するシビア粒子、摩擦熱が高い場合に発生する黒錆、外部から混入した砂が多く観察されたことSOAP／D－SOAPの結果、鉄、錫が検出されたこと以上のことから判断しました。無負荷試験分運転後と負荷試験後の比較 無負荷試験後 負荷試験後 計数汚染度 NAS級以上 NAS級以上 D-SOAP鉄濃度 ppm Is値 の乗 の乗 計数汚染度はNAS級以上と変化はないものの、D－SOAPの鉄濃度が負荷試験後はppmと無負荷試験後のに対して約倍となり、異常摩耗の早期発見パラメータであるフェログラフィーのIs値が負荷試験後の方が桁高いことが分かりました。鉄濃度、Is値が無負荷試験後より負荷試験後の方が高くなっている原因を検討した結果、負荷試験でシリンダやクランクメタルなどの各部の摩耗が進行した、或いは、試験時間が長く、油温の上昇により粘度が低下し油中粒子が十分攪拌され、摩耗粒子濃度が上昇したことなどが考えられました。尚、可能であれば無負荷試験時の油温の変化、負荷試験の実施時間や油温の変化などの情報をご提供ください。
|  | 113-001519 | 分析の結果、油中の汚染度が高い値でした。但し、今回の採油条件はデータが高濃度に出る可能性があり、また、サイズ毎で粒子数をみてみると、～μmサイズの粒子数が多く、本試料油はモリブデンが添加されていることから、採油条件とモリブデンの影響で汚染度が高くなっている可能性があります。減速機減速機は使用可能な状態であり、分解点検でギヤ歯面の修繕や軸受部品を交換する必要はないと判断します。定期的なトライボ診断実施今後の適切な分解点検時期を見出すためにも、定期的な分析による傾向監視により減速機の潤滑と摩耗の進行状態を確認するよう推奨します。最適な採油方法本試料油は、機器停止中にドレン口から採油されているため、分析データが高濃度に出ていると推定されます。正確なデータによる診断を行うためにも、今後の採油は、極力運転中もしくは停止直後の油槽中層部から実施されることを推奨します。は良好でした。粘度粘度は、.mm/sと新油値の.mm/sに比較して粘度変化率が+.％となっており、当社推奨の管理限界値である±％以内にあり、良好と判断します。水分は.ppmと当社推奨の管理限界値以下にあり、良好と判断します。酸価・IR酸価劣化の進行度は、酸価およびIRの結果から総合的に判断します。酸価は、.mgKOH/gと新油値.mgKOH/gより高いものの、IRの結果で油劣化の兆候を示すカルボン酸の吸収が確認されていないことから、油は劣化していないと判断します。計数汚染度が当社推奨の管理限界値を超えていました。フィルタ表面の異物観察で金属片、粘ちょう物、鉄錆、砂等が観察されたこと、また、本試料油はモリブデンが添加されていることから、汚染度が高い要因は、摩耗、スラッジ、外部混入異物、モリブデンの影響と思われます。計数汚染度計数汚染度はNAS級以上と当社推奨の管理限界値NAS級を超えていました。重量汚染度は.mg/mlでした。光学顕微鏡写真重量汚染度で濾過したフィルタ表面上の夾雑物を光学顕微鏡で観察した結果、金属片、スラッジ、鉄錆、砂等が観察されました。はフェログラフィーおよびSOAP-Tの結果から総合的に判断した結果、継続使用は可能ですが、今後の機器の機能を確認するためにも傾向管理が有用と考えます。フェログラフィー【定量分析：Is値】Is値は異常摩耗の早期発見パラメータのつで、摩耗粒子を定量化するために用います。今回のIs値は、の乗とやや高い値でした。フェログラフィー【定性分析：摩耗粒子および摩耗形態観察】分析結果から観察された代表的な粒子は、以下の通りでした。正常な摩耗粒子・潤滑状態が正常なマイルド摩耗により発生。疲労摩耗粒子・繰返し応力を受けて発生。Iカップリング発光分光分析【SOAP-T】検出された金属元素から発生箇所を推定すると、以下の通りでした。鉄、鉛、銅、錫、亜鉛・ギヤ歯面、軸受等リン、モリブデン・添加剤カルシウム、アルミニウム、ケイ素、ナトリウム、マグネシウム・外部混入異物鉛を使用した箇所の溶出・摩耗SOAP-Tで鉛がppm検出されたことから、潤滑系統内で鉛を使用した箇所の溶出、摩耗が発生している可能性があります。今後、別紙鉱油の酸化に対する金属触媒の影響に示すように濃度の増加に伴い酸化速度が速まることが懸念されます。亜鉛を使用した箇所の溶出・摩耗SOAP-Tの結果、亜鉛が.ppm検出されました。亜鉛を使用した箇所の溶出・摩耗が発生していると思われます。亜鉛メッキ等であった場合、耐食性が低下して腐食に進展することが懸念されます。バックラッシ検出された鉄濃度を基にバックラッシ増加量の計算を行いました。今回、油量、歯車の歯幅、モジュール、歯数、遊星歯車の数が不明でした。よって、油量をL歯幅をmm、モジュールを、太陽歯車、遊星歯車、太陽歯車の歯数をそれぞれ、、遊星歯車の数をと仮定し、バックラッシの増加量を計算しました。その結果、今回検出された鉄がギヤ歯面から、平均的に摩耗して発生していたと仮定した場合、バックラッシの増加量は以下の通りと推定されます。表バックラッシ増加量接触箇所 バックラッシ増加量上限値[μm] バックラッシ増加量[μm] 余寿命[年] 内歯車-遊星歯車 . 約. 遊星歯車-太陽歯車 . 約. バックラッシの初期値が不明であるため、増加量の上限値を適正なバックラッシの最大値と最小値の差としました。今回の推定されたバックラッシ増加量は上限値に比較して十分に小さい値であり、良好であると推定できます。但し、今回の計算は仮定に基づいて行っているため、参考値としてお考え下さい。
報告№103-8095 | 分析№103-02002 | 103-02002 | 精点Bを実施した結果、軸受台金部分が振動によるフレッティングで若干摩耗していると思われますが、フレッティングの範囲が狭く、また軸受メタルの摩耗は確認されていないことから潤滑状態は正常な範囲にあり継続使用可能であると判断します。油中汚染度は、前回に比較して、計数汚染度がNAS級からNAS級にランク上昇し、重量汚染度がmg/mlからmg/mlとmg/ml上昇していました。摩耗粒子の形態観察の結果、前回と同様に赤錆が多く見られ、D－SOAPで、鉄と油の添加剤成分であるバリウム、亜鉛が上昇していることから、汚染の要因は、油の添加剤成分の析出、フレッティングによる摩耗と考えられました。今後、赤錆が軸受摺動面に噛み込み摩耗が進行する場合があるため、可能であれば濾過を実施されることを推奨します。濾過が出来ない場合は、ヶ月以内に再度精点Bを実施し、汚染状況及び摩耗の進行状況を確認されることを推奨します。これらのことは、計数汚染度が、前回に比較してNAS級からNAS級に上昇して当社推奨の管理限界値に到達していること重量汚染度がmg/mlからmg/mlにmg/ml上昇して当社推奨の管理限界値を超えていること異常摩耗の早期発見パラメータであるIs値が、.からに桁上昇していること摩耗粒子形態観察で、赤錆がやや多く見られたことD－SOAPで、前回に比較して鉄がからppm、油の添加剤成分であるバリウムがppmからに各々上昇していたこと以上のことから判断しました。
報告№109-09136 報告№113-00211 | 分析№109-001160 分析№113-000814 | 113-000814_date131004 | 潤滑油の劣化はないものの、油中の汚染度が高い値でした。採油条件の影響で値が高くなっていると考えられますが、異物の影響で将来的に摩耗が進行する懸念がありますので、に示す対策を推奨します。軸受は継続使用可能な状態にあると判断します。但し、観察された摩耗粒子には局部的な油膜破断により発生する黒色スラッジが比較的多く認められていることから、更油しただけでは油膜破断の要因が残ります。そのため、定期的な分析により今後の摩耗進行の有無を確認することを推奨します。更油油中の汚染度が高いことから、摩耗粒子や異物等が軸受軌道面に噛み込むことによる摩耗の進行が懸念されるため、更油を推奨します。また、油槽内には汚染物が残留している可能性があるため、油槽内を清掃し、更油する新油もNAS級程度の清浄な潤滑油を更油することを推奨します。定期的な分析摩耗粒子の形態観察で、凝着摩耗、疲労摩耗が観察されたことから、今後の摩耗進行を監視するため、定期的に分析を実施することを推奨します。シリコン系のグリースや添加剤の確認シリコン系の添加剤やグリースを使用している箇所があるかについてご確認下さい。詳細はを参照下さい。オイルリングの確認D－SOAPで銅が比較的高い濃度で検出されていることから、オイルリングの摩耗が懸念されるため、状態を確認することを推奨します。詳細はを参照下さい。最適な採油方法本試料油は、機器停止中に軸受箱排油口から採油されているため、分析データが高濃度に出ていると推定されます。正確なデータによる診断を行うためにも、今後の採油は、極力運転中もしくは停止直後の油槽中層部から実施されることを推奨します。はフェログラフィーおよびSOAP／D-SOAPの結果から総合的に判断した結果、継続使用は可能ですが、今後の機器の機能を確認するためにも傾向管理が有用と考えます。フェログラフィー【定量分析：Is値】Is値は異常摩耗の早期発見パラメータのつで、摩耗程度を定量化するために用います。今回のIs値はの乗と、高い値でした。フェログラフィー【定性分析：摩耗粒子および摩耗形態観察】分析結果から観察された代表的な粒子は、以下の通りでした。疲労摩耗粒子・繰返し応力を受けて発生。黒錆・潤滑状態がやや厳しい凝着摩耗により発生。金属接触が厳しく、且つ、高い摩擦熱が発生していると考えられます。フリクションポリマ・局部的に高圧・高温となる場合に発生。観察された摩耗粒子の中でも黒錆は、将来的な摩耗の進行に繋がる可能性を示唆しているため、傾向監視が必要と思われます。黒錆は、凝着摩耗に分類されます。この摩耗粒子は、軸受軌道面で凝着、破断を繰り返し、この過程で生じる移着粒子が成長して摩耗粒子となります。そのため、軸受軌道面では局部的に油膜切れが発生していることを示しています。この状態が継続した場合、摩耗粒子のサイズは徐々に大型化していき、設備の損傷に至る場合がありますので、傾向監視が必要です。Iカップリング発光分光分析【SOAP／D-SOAP】検出された金属元素から発生箇所を推定すると、以下の通りでした。鉄、鉛、銅、クロム、錫、亜鉛・軸受等カルシウム、バリウム、アルミニウム、ケイ素、ナトリウム・外部混入異物ケイ素の検出ケイ素が検出されました。一般に、潤滑油中からケイ素が検出された場合の原因として、油の消泡剤として使用されるシリコン系の添加剤が検出されるフェログラフィーおよびフィルタ表面の異物観察で砂が多く観察され、これが検出されるシリコングリースをシール部に塗布している場合、このシリコングリースが潤滑油に混入して検出されるなどが挙げられますが、今回検出が比較的高濃度であることからの可能性が考えられます。については、分析結果では確認することが出来ませんので、これに関する情報があれば提供をお願いします。銅の摩耗SOAP/D-SOAPで銅が比較的高い値でした。銅を使用した箇所は、オイルリングの摩耗が考えられます。オイルリングが摩耗していた場合、潤滑油の適正なかきあげに影響が生じ、軸受軌道面の油膜切れ発生原因となることから注意が必要です。計数汚染度はNAS級以上と当社推奨の管理限界値を超えていました。フィルタ表面の異物観察で金属片、鉄錆、砂等が観察されたことから、汚染度が高い要因は、摩耗と外部混入異物の影響と思われます。粘度、水分、全酸価、IR、RBOTの各データは、良好でした。尚、別紙RBOTの減少傾向から油の余寿命を求めた結果、本試料油は直近の更油から起算して年月まで使用可能であることが分かります。
報告№109-09136 報告№111-00053 | 分析№109-001160 分析№111-000212 | 111-000212 | 更油からの使用時間をもとに潤滑油の余寿命を評価したところ、潤滑油は次回定検まで使用可能と判断できました。次回定検時に更油を実施しない場合は、酸化安定度を知るための分析を実施し、余寿命を確認することを推奨します。酸化安定度はminであり、当社推奨の管理限界値のmin以上であることから、良好と判断します。
報告№102-0273 | 分析№102-02746 | 102-02746 | 本試験は、潤滑油の分析結果から、軸受の潤滑状態を確認することを目的としました。考察前回に比較して、計数汚染度、フェログラフィー、D-SOAPの鉄濃度の各データが減少傾向を示しており、摩耗は安定しているものと判断できるため、ベアリングは使用可能な状態にあると考えられます。但し、前回同様に球面ブッシュとベアリングケースの摩耗により発生した摩耗粒子がころがり軸受軌道面に噛み込み、フレーキング発生の起点となる損傷が発生し、疲労摩耗が進展することが懸念されるため、摩耗粒子が平衡濃度に到達する運転時間が時間以上経過した時点で分析を実施し、疲労摩耗の進行状況を確認されることを推奨します。
|  | 113-001367 | 本試料油は、採油の場所とタイミングが前回と異なり、機器停止中の油槽中層部からの採油であることから、停止中に粒子が沈降し低濃度になっていることを考慮する必要があります。分析の結果では、鉄濃度が.ppmから.ppmに僅かではありますが増加していることから、むしろ摩耗の進行が懸念されました。観察された摩耗粒子が、疲労摩耗で発生する特徴的な形態であったことから、今後の疲労摩耗の進行の有無を確認するためにも傾向監視の継続が必要です。定期的な分析今後懸念される疲労摩耗の進行を監視するため、定期的に分析を実施することを推奨します。最適な採油方法による再分析本試料油は、機器停止中に点検口から採油されているため、分析データが低濃度に出ていると推定されます。正確なデータによる診断を行うためにも、運転中もしくは停止直後の油槽中層部から実施し、再度分析を行うことを推奨します。はフェログラフィーおよびSOAP-Tの結果から総合的に判断した結果、継続使用は可能ですが、今後の機器の機能を確認するためにも傾向管理が有用と考えます。フェログラフィー【定量分析：Is値】Is値は異常摩耗の早期発見パラメータのつで、摩耗程度を定量化するために用います。前回に比較してIs値はの乗から変化はなく、低い値でした。フェログラフィー【定性分析：摩耗粒子および摩耗形態観察】分析結果から観察された代表的な粒子は、以下の通りでした。疲労摩耗粒子・繰返し応力を受けて発生。Iカップリング発光分光分析【SOAP-T】検出された金属元素から発生箇所を推定すると、以下の通りでした。鉄、錫、亜鉛・ギヤ、軸受等リン・添加剤カルシウム、ケイ素、ナトリウム・外部混入異物今回は停止中の採油にも関わらず、前回に比較して鉄濃度が.ppmから.ppmに増加していることから、摩耗が進行していることが推定されます。
報告№109-09549 報告№109-09549 | 分析№109-003423 分析№109-003423 | 109-003423 | ・摩耗状態潤滑油をSOAP／D－SOAPで分析した結果、検出されたのは鉄、鉛銅でした。粒子観察の結果から、これらの金属は異物の噛み込みなどで発生する切削粒子であり、中には銅合金のシビア摩耗粒子も観察されたことから、潤滑部では切削摩耗と凝着摩耗が発生していることが分かりました。但し、転がり軸受寿命の指標としている摩耗粒子が観察されなかったことから、フレーキングは発生していないと判断できます。尚、異常摩耗の早期発見パラメータであるフェログラフィーのIs値がの乗となっていたことから、潤滑状態はやや厳しくなり始めていると推定され、今後さらに摩耗が進行することが懸念されます。当該軸受の潤滑油は、今回の採油で使用油を全量抜き取っており、切削摩耗発生の原因となる混入異物は排除されたものと思われますが、新油充填時に異物が残留している場合があり、切削摩耗が継続して発生する可能性があります。今後、継続使用した場合、切削摩耗により発生した軸受表面の切削痕が起点となって、異物起点型のフレーキングに進展することも懸念されます。・銅を使用した箇所の摩耗銅を使用した箇所の摩耗が発生しています。使用している転がり軸受の保持器には、銅を使用していないことから、例えば、オイルリング等が考えられます。・ケイ素の検出ケイ素がppm検出されました。一般に、潤滑油中からケイ素が検出された場合の原因として、油の消泡剤として使用されるシリコン系の添加剤が検出されるフェログラフィーおよびフィルタ表面の異物観察で砂が多く観察され、これが検出されるシリコングリースをシール部に塗布している場合、このシリコングリースが潤滑油に混入して検出されるなどが挙げられますが、今回の原因は、フィルタで砂が観察されたことから、の可能性が考えられます。およびについては、分析結果では確認することが出来ませんので、これに関する情報をご提供下さい。・汚染度計数汚染度がNAS級と当社推奨の管理限界値に到達し、重量汚染度がmg/mlと当社推奨の管理限界値を超えていました。フィルタ表面の異物観察で金属片、鉄錆、砂等が観察されたことから、汚染度が高い要因は、摩耗と外部混入異物の影響と思われます。・粘度、水分、全酸価、IR、RBOTの各データは良好でした。潤滑油および軸受は継続使用可能な状態にあるものの、以下の対策が必要です。油槽内を清掃されると共に、今後、切削摩耗や凝着摩耗の進行を監視するため、定期的に分析を実施し、摩耗の進行状況を確認することを推奨します。次回分析の時期を理論的に求めたところ、最短で約時間となります。この時間は、油中汚染物が均一になるために必要とする時間であり、この時間を経過すれば、再分析の結果から状態の傾向を確認することが可能となりますので、これを参考に次回分析時期を検討されることを提案します。
報告№110-00260 報告№110-00735 |  | 110-003445_3446 | 前回同様にを示す粘度、水分、全酸価、IRの各データは良好です。油の粘性を示す粘度は、前回のmm/sに比較して粘度変化率が-.％のmm/sとほぼ変化はありませんでした。水分は前回の.ppmからppmと大きな変化はありませんでした。油中のスラッジの発生量を示す全酸価は、前回の.mgKOH/gから.mgKOH/gと大きな変化はないことから、劣化は確認されませんでした。さらにはIRの結果でも油が劣化した場合に発生するカルボン酸の発生も確認されませんでした。油清浄機の濾過効率による油汚染度管理に関する考察油清浄機の濾過効率の指標であるβ値を確認するため、油清浄機の入口側と出口側の配管より採油を実施し、計数汚染度を実施しました。その結果を下表に示します。 ・ここで、 EMBEDExcel.Sheet.表に示す通り、油清浄機入口に比較して出口の粒子数が大きな値を示しており、濾過効率を求めることができませんでした。油清浄機の入口と出口の粒子数を比較し、濾過後の出口側の粒子数が多くなる現象が見られた場合、その原因として、油清浄機の濾過材の交換時期を迎えた採油配管の排油が十分ではなく、配管内に滞留していた錆などの汚染粒子が混入した状態で採油した採油試料が入れ替わったことなどが考えられます。今回の分析では、前回同様に入口側と出口側の汚染度データが逆転していたため油清浄機の濾過効率を求められず、定量的な評価はできませんでした。EMBEDExcel.Sheet.そこで、今回は油中の摩耗粒子の形態から摩耗状況を確認しました。油清浄機入口の油中の摩耗粒子を詳細に観察した結果、異常な摩耗形態を示す摩耗粒子が観察されなかったことから、潤滑状態は正常な状態にあると判断します。写真油中摩耗粒子の評価前回同様にを示す粘度、水分、全酸価、IRの各データは当社推奨の管理限界値内にあることから、継続使用可能と判断します。濾過効率の確認表に示す通り、油清浄機入口に比較して出口の粒子数が大きな値を示しており、濾過効率を求めることができませんでした。機器の潤滑状態今回の分析では上述したとおり、入口側と出口側の汚染度データが逆転していたため油清浄機の濾過効率を求められず、定量的な評価はできませんでした。そのため、今回は油中の摩耗粒子の形態から摩耗状況を確認しました。その結果、異常な摩耗形態を示す摩耗粒子が観察されなかったことから、潤滑状態は正常な状態にあると判断します。
報告№109-09136 報告№113-00294 | 分析№109-001160 分析№113-001190 | 113-001190 | 減速機は継続使用可能な状態にあると判断します。但し、今後も摩耗の進行を傾向監視するため、以下の対策を推奨します。定期的な分析今後懸念される疲労摩耗の進行を監視するため、定期的に分析を実施することを推奨します。はフェログラフィーおよびSOAP／D-SOAPの結果から総合的に判断した結果、継続使用は可能ですが、今後の機器の機能を確認するためにも傾向管理が有用と考えます。フェログラフィー【定量分析：Is値】Is値は異常摩耗の早期発見パラメータのつで、摩耗程度を定量化するために用います。前回に比較して、Is値はの乗から乗と、低い値でした。フェログラフィー【定性分析：摩耗粒子および摩耗形態観察】分析結果から比較的多く観察された粒子は、以下の通りでした。疲労摩耗粒子・繰返し応力を受けて発生。Iカップリング発光分光分析【SOAP／D-SOAP】検出された金属元素から発生箇所を推定すると、以下の通りでした。鉄、ニッケル、錫・ギヤ、軸受等リン・添加剤カルシウム、アルミニウム、ナトリウム・外部混入異物前回に比較して計数汚染度はNAS級からNAS級にランク上昇しているものの、当社推奨の管理限界値以下であり、良好でした。分析結果は良好と判断します。計数汚染度計数汚染度はNAS級と当社推奨の管理限界値のNAS級以下にあり、良好と判断します。重量汚染度はmg/mlでした。摩耗粒子の形態観察の結果、繰返し応力を受けて発生する疲労摩耗粒子が比較的多く観察されました。SOAPSOAPの結果、摩耗により発生する鉄が検出されていないことから、良好と判断します。D-SOAPD-SOAPの結果、摩耗により発生する鉄が検出されました。フェログラフィー異常摩耗の早期発見パラメータであるフェログラフィーのIs値がの乗と良好の範囲にあるものの、摩耗粒子の形態観察の結果、繰返し応力を受けて発生する疲労摩耗粒子が比較的多く観察されました。
報告№109-09136 報告№111-00632 | 分析№109-001160 分析№111-003192 | 111-003192 | エンジン摺動部は継続使用可能な状態にあると判断します。フェログラフィー異常摩耗の早期発見パラメータとして摩耗粒子を定量化して評価するフェログラフィーのIs値は、潤滑状態が正常なの乗でした。摩耗粒子の形態で比較的多く観察された粒子は、潤滑状態が正常な場合に発生する摩耗粒子でした。これらの摩耗粒子が観察された場合、潤滑部で発生している摩耗形態は、正常なマイルド摩耗であることが分かります。Iカップリング発光分光分析供試の潤滑油を分析した結果、検出された金属元素は、SOAP-Tの結果表に示すように、鉄、ニッケル、錫、リン、カルシウム、アルミニウム、ナトリウム、マグネシウム、ホウ素が検出されました。これらの検出された金属元素から発生箇所を推定すると鉄、ニッケル、錫・エンジン部品カルシウム、マグネシウム・オイル添加剤リン、アルミニウム、ナトリウム、ホウ素・外部混入異物であると思われます。このうち、機械部品が摩耗したと思われる元素はのグループです。メタルの摩耗程度SOAP-Tの結果、メインメタルやクランクメタルの主成分である錫がppm検出されました。.採油の分析後に全量更油を実施したことから、.採油時の累積錫濃度と今回の錫濃度を積算し、この積算した錫濃度からメタルの摩耗程度を確認しました。確認方法は、下式およびの通りです。錫の摩耗体積＝錫濃度×-×油量×.×÷錫密度・＝×-××.×÷.＝平均的な摩耗深さ＝摩耗体積÷摩耗面積×・＝÷×＝計算の結果、摩耗深さはμm摩耗しています。一般的にホワイトメタルのオーバーレイ厚さは、薄くてもμm程度はありますので、これに比較して十分に小さく、良好な状態にあると考えられます。尚、観察された摩耗形態がマイルド摩耗が支配的であるため可能性としては低いと思われますが、仮にクランクメタルの上メタル個に摩耗が集中したとすると、摩耗深さはμmとなります。オーバーレイの厚さをμm程度とすると、オーバーレイは既に摩耗していることになります。クロムの検出SOAP-Tの結果、カム・カムロールの主成分であるクロムは検出されませんでした。粒度分布粒度分布は.～μmの範囲にあり、.μmにピークが確認されました。μm以下の粒子が多いことから、燃焼して発生したすす等であることが分かります。分析結果粒度分布粒度分布は.～μmの範囲にあり、.μmにピークが確認されました。μm以下の粒子が多いことから、燃焼して発生したすす等であることが分かります。機器の潤滑状態機器の潤滑状態は良好と判断します。SOAP-TSOAP-Tの結果、鉄、ニッケル、錫、油の添加剤成分であるカルシウム、マグネシウム、外部から混入したと思われるリン、ホウ素が検出されました。SOAP-TSOAP-Tの結果、鉄、錫、油の添加剤成分であるカルシウム、外部から混入したと思われるアルミニウム、ナトリウムが検出されました。フェログラフィー異常摩耗の早期発見パラメータであるIs値がの乗と良好の範囲にあることから、潤滑状態は正常と判断します。
報告№109-09136 報告№110-00485 | 分析№109-001160 分析№110-002202 | 110-002202 | は、油の粘度、油中のスラッジの発生量を判断パラメータに、粘度、全酸価、IR、RBOTで評価します。分析の結果、油の粘性を示す粘度は、新油値のmm/sに比較して粘度変化率が-％のmm/sとほぼ変化はなく、また油中のスラッジの発生量を示す全酸価は、新油値の.mgKOH/gに対して.mgKOH/gでほぼ変化が見られず劣化は確認されなかった。さらにはIRの結果でも油が劣化した場合に発生するカルボン酸の発生も確認されず、酸化防止剤の残存量を示すRBOTは、限界値minに比較して、十分に残量があるminであった以上のことから、潤滑油の劣化は確認されませんでした。なお、使用油の使用期間または使用時間が不明であったため、ご要求の油の余寿命に関する検討は行えませんでした。可能であれば、これらの情報をご提供下さい。汚染度油中の水分を計測した結果、水分は.ppmと新油と同等であり、継続使用可能な状態にあることが確認されました。潤滑油は継続使用可能な状態にあると判断します。
報告№109-09136 報告№112-00466 | 分析№109-001160 分析№112-001956 | 112-001956_date121126 | 潤滑油および対象設備は継続使用可能な状態にあると判断します。但し、今後も摩耗の進行を傾向監視するため、以下の対策を推奨します。定期的な分析今後懸念される摩耗の進行を監視するため、定期的に分析を実施することを推奨します。新油との比較による評価を示す粘度、酸価、塩基価のデータは新油データを基準として評価しています。今回は新油データがなかったため正確に判断できませんでしたが、今後評価する場合は、使用している新油を同時に分析することをご検討下さい。はフェログラフィーおよびSOAP／D-SOAPの結果から総合的に判断した結果、やや厳しい状態にあると考えられます。フェログラフィー【定量分析：Is値】Is値は異常摩耗の早期発見パラメータのつで、摩耗粒子を定量化するために用います。前回に比較してIs値はの乗から乗に低下しているものの、やや高い値でした。フェログラフィー【定性分析：摩耗粒子および摩耗形態観察】分析結果から比較的多く観察された粒子は、以下の通りでした。正常な摩耗粒子・潤滑状態が正常なマイルド摩耗により発生。Iカップリング発光分光分析【SOAP／D-SOAP】検出された金属元素から発生箇所を推定すると、以下の通りでした。鉄、鉛、銅、錫・エンジン部品リン、亜鉛、カルシウム、マグネシウム、ホウ素・添加剤アルミニウム、ナトリウム・外部混入異物クランクメタルの摩耗SOAPの結果、前回に比較して銅がppmからppmに増加したことから、クランクメタルの摩耗が発生していると推定されます。ディーゼルエンジンのクランクメタルは積層構造になっており、クランクメタルの最表面はホワイトメタル層が存在し、その下にニッケル層、さらにその下には銅と鉛の合金であるケルメット層が存在します。ディーゼルエンジンのメタルは、設計上、油膜が正常に形成される流体潤滑が基本であることから、通常の使用においては摩耗しにくいと思われますが、メタルの潤滑部に流体潤滑になりにくい部分が発生するとメタル表面の軟質金属部が摩耗しメタル部のすぐ下のニッケル部まで摩耗し始め、ホワイトメタル層の主成分である錫や鉛、そしてメタルの第二層のニッケルやバックメタルの銅が検出されます。今後、摩耗が進行した場合、軸受が焼付を起こす可能性があるため、注意が必要です。その他の銅を使用した箇所の溶出・摩耗その他の潤滑油系統内で銅を使用している箇所は、潤滑油冷却器の配管などが考えられます。この箇所で溶出・摩耗が発生する場合は以下のことが考えられます。潤滑油冷却器の配管で摩耗していた場合、配管取付け部に緩みが生じて配管が振動し、継手部が外れたり、亀裂が生じて冷却水の混入にいたる場合があります。亜鉛系添加剤の影響により、潤滑油冷却器の配管で溶出していた場合、ピンホールが発生して冷却水の混入に至る場合があります。今後、油劣化の進行や水分濃度が上昇することに注意が必要です。計数汚染度計数汚染度は前回に比較してNAS級からNAS級にランク上昇し、汚染されていました。フィルタ表面の異物観察で金属片、鉄錆、砂等が観察されたことから、汚染度が高い要因は、摩耗と外部混入異物の影響と思われます。粒度分布粒度分布は.～μmの範囲にあり、.μmにピークが確認されました。μm以下の粒子が多いことから、燃焼して発生したすす等であることが分かります。水分、IRの各データは良好でした。粘度今回は、当社に新油データがありませんでしたので、ディーゼルエンジンオイルは大凡mm/s前後ですので、mm/sと仮定して比較しました。粘度は、mm/sと仮定した値のmm/sに比較して粘度変化率が-.％となっており、当社推奨の管理限界値である±％以内にあり、良好と判断します。酸価は、mgKOH/gでした。IRの結果で油劣化の兆候を示すカルボン酸の吸収が確認されていないことから、良好と判断します。塩基価は、mgKOH/gでした。IRの結果で油劣化の兆候を示すカルボン酸の吸収が確認されていないことから、良好と判断します。
報告№109-09136 報告№111-00053 | 分析№109-001160 分析№111-000177 | 111-000177 | 更油からの使用時間をもとに潤滑油の余寿命を評価したところ、潤滑油は次回定検まで使用可能と判断できました。次回定検時に更油を実施しない場合は、酸化安定度を知るための分析を実施し、余寿命を確認することを推奨します。酸化安定度はminであり、当社推奨の管理限界値のmin以上であることから、良好と判断します。
報告№108-0411 報告№110-00656 | 分析№108-02744 分析№110-003024 | 110-003024 | は、油の粘度変化率、油中のスラッジの発生量などを判断パラメータに、粘度、全酸価、有機物・有機化合物、酸化安定度で評価します。分析の結果、油の粘性を示す粘度は、新油値のmm/sに比較して粘度変化率が+％のmm/sとほぼ変化はなく、また油中のスラッジの発生量を示す全酸価は、新油値の.mgKOH/gに対して.mgKOH/gでほぼ変化が見られず劣化は確認されていない。さらには有機物・有機化合物の結果でも油が劣化した場合に発生するカルボン酸の発生も確認されず、酸化防止剤の残存量を示す酸化安定度は、限界値minに比較して、十分に残量があるminであった。以上のように、の健全性を示す各パラメータは全て良好であり、潤滑油の劣化は確認されませんでした。尚、別紙酸化安定度の減少傾向から油の余寿命を求めた結果、本試料は年月まで使用可能であることが分かります。油中の水分を計測した結果、水分は.ppmと新油と同等であり、継続使用可能な状態にあることが確認されました。潤滑油は継続使用可能な状態にあると判断します。
報告№108-0420 報告№108-0420 | 分析№108-02783 分析№108-02783 | 108-02783 | トライボ診断を実施し、、汚染度、潤滑状態を確認する。分析の結果、摩耗粒子の形態観察でフレッティングにより発生する赤錆、局部的に高圧・高温となる場合に発生するフリクションポリマがやや多く観察され、フィルタ表面の異物観察でも赤錆が観察されています。今後は、以下の点に注意が必要です。フレッティングフレッティングは、鉄系材料が接合されたり、勘合されていたりする部分から発生します。フレッティングによる赤錆が少量発生しても直ちに異常ではありませんが、起動停止が頻繁にあるような場合には、軟らかい軸受表面に、硬いフレッティング粒子が埋め込まれそれが原因で、起動時のトルク増大に繋がることがあります。巡視の際には、主機発停時の軸受温度の跳ね上がり等の変化に注意して下さい。また、埋め込まれたこれらの粒子による摩耗の進行も懸念されますので、ヶ月後に再度分析を実施し、汚染度及び摩耗の進行状況を確認されることを推奨します。フリクションポリマフリクションポリマは、タービン油が軸受摺動面で高圧下に押し込められ、高圧状態になると同時に、圧縮熱も発生して高温状態になります。その結果、潤滑油が重合して発生することが知られています。そのため、高温高圧状態の解消がなされなければ、潤滑油は劣化する場合がありますので、定期的に分析を実施されることを併せて推奨します。は良好と判断します。粘度は良好と判断します。粘度はmm/sと新油値mm/sに比較して、粘度変化率は-.％で、当社推奨の管理限界値である±％以内にあり、良好と判断します。水分は良好と判断します。水分はppmと当社推奨の管理限界値の以下であり、良好と判断します。全酸価は良好と判断します。全酸価は.mgKOH/gと新油値に比較して高い値を示しているものの、IRの結果、油劣化の兆候を示すカルボン酸の吸収が確認されていないことから、良好と判断します。IRの結果、良好と判断します。IRの結果、油劣化の兆候を示すカルボン酸の吸収が確認されていないことから、良好と判断します。は良好と判断します。計数汚染度は良好と判断します。計数汚染度はNAS級と当社推奨の管理限界値のNAS級以内にあり、良好と判断します。重量汚染度は良好と判断します。重量汚染度は.mg/mlと当社推奨の管理限界値のmg/ml以内にあり、良好と判断します。機器の潤滑状態フェログラフィーの結果、フレッティングにより発生する赤錆、局部的に高圧・高温となる場合に発生するフリクションポリマがやや多く観察されています。SOAPによる油中金属濃度の結果は良好です。SOAPによる油中金属濃度の結果、金属元素は検出されていません。SOAPによる油中金属濃度の結果、鉄が検出されています。SOAPによる油中金属濃度の結果、鉄、鉛、銅、錫、亜鉛、外部から混入したと思われるカルシウム、ナトリウムが検出されています。フェログラフィーの結果、フレッティングにより発生する赤錆、局部的に高圧・高温となる場合に発生するフリクションポリマがやや多く観察されています。異常摩耗の早期発見パラメータであるフェログラフィーのIs値がの乗と良好の範囲にあるものの、摩耗粒子の形態観察の結果、フレッティングにより発生する赤錆、局部的に高圧・高温となる場合に発生するフリクションポリマがやや多く観察されています。
報告№108-6013 報告№108-5021 | 分析№108-00576 分析№108-00701 | 108-00701 | 初期試験を実施した結果、摩耗の安定が確認され、潤滑油も継続使用可能と判断します。これらのことは、前回に比較して、計数汚染度はランク減少し、SOAP／D-SOAPの鉄およびモリブデン濃度に変化がないこと異常摩耗の早期発見パラメータであるフェログラフィーのIs値がの乗と良好の範囲にあること以上のことから判断しました。
報告№102-6165 | 分析№102-03064 | 102-03064 | 精点Aを実施した結果、摩耗粒子形態観察で、異常な摩耗サイズであるμmサイズの大型の薄片状の粒子が見られました。観察された粒子数は少ないものの、念のため、ヶ月以内に再度分析を実施し、摩耗の進行状況を確認されることを推奨します。これらのことは、異常摩耗の早期発見パラメータであるフェログラフィーのIs値が、.と良好の範囲にあるものの、摩耗粒子の形態観察の結果、μmサイズの大型の薄片状の粒子が観察されたことから判断しました。尚、を示す粘度、水分、全酸価、IR、RBOTの各データが良好であることから、この油は継続使用可能と判断します。
報告№106-0227 報告№106-0387 | 分析№106-01279 分析№106-02135 | 106-02135 | ・濾過前の試料油を分析した結果、異常摩耗の早期発見パラメータであるフェログラフィーのIs値がの乗とやや不良領域にあり、摩耗粒子形態観察で金属接触が厳しい場合に発生するシビア粒子がやや多く観察されました。・D－SOAPの結果、前回に比較して鉄がからに上昇していました主にサーボシリンダ内壁やポンプ内部で摩耗が進行していると考えられました。現在のところ、汚染度はNAS級と良好の範囲にあるものの、D－SOAPの鉄濃度が上昇傾向にあることから、このまま摩耗が進行し汚染度がやや不良領域に到達した場合、バルブ類の動作障害やフィルタの目詰まり等が発生することが懸念されます。これらの障害発生に対する弊害を勘案の上、ヶ月後に再度分析を実施し、汚染状況及び摩耗の進行状況を確認されることを推奨します。
報告№108-0150 報告№108-0150 | 分析№108-00983 分析№108-00984 | 108-00984 | 分析の結果、摩耗粒子の形態観察で金属接触が厳しい場合に発生するμmサイズのシビア粒子が観察されました。但し、観察されたシビア粒子は、視野に個と少なく、また同設備の回転速度は非常に低回転であることから、現状の潤滑状態は正常な範囲であると判断でき、したがって本軸受は継続使用可能と判断します。但し、今後転がり軸受の寿命の指標となるフレーキングに進展することもありえるため、定期的に分析を実施し、摩耗の進行状況を確認することを推奨します。計数汚染度は良好と判断します。計数汚染度は良好と判断します。計数汚染度はNAS級と当社推奨の管理限界値のNAS級以内であり、良好と判断します。重量汚染度は.mg/mlでした。重量汚染度は.mg/mlでした。機器の潤滑状態摩耗粒子の形態観察の結果、金属接触が厳しい場合に発生するμmサイズのシビア粒子が観察されました。SOAPの結果、鉄が検出されました。SOAPの結果、摩耗により発生する鉄、油の添加剤成分であるリンが検出されました。D－SOAPの結果、銅が検出されました。D－SOAPの結果、摩耗により発生する銅が検出されました。フェログラフィーの結果、金属接触が厳しい場合に発生するμmサイズのシビア粒子が観察されました。異常摩耗の早期発見パラメータであるフェログラフィーのIs値が-.と良好の範囲にあるものの、摩耗粒子の形態観察の結果、金属接触が厳しい場合に発生するμmサイズのシビア粒子が観察されました。
報告№109-09136 報告№110-00465 | 分析№109-001160 分析№110-002093 | 110-002093 | 摩耗状態SOAPの結果、油の添加剤成分として含まれているリン、バリウムが検出されました。ご提供いただいた試料油の名称はダフニータービンオイルですが、これには、これらの添加剤は含まれていないことから、異種油が混入したか、或いは、油名が違う可能性があります。汚染度計数汚染度、重量汚染度は共に良好でした。IRの結果、新油と異なるピークが確認されました。異種油が混入したか、或いは、油名が違う可能性があります。潤滑油および軸受は継続使用可能な状態にあるものの、以下の対策が必要です。異種油の混入の有無、油名を再度確認することを推奨します。
報告№109-09136 報告№111-00196 | 分析№109-001160 分析№111-001027 | 111-001027 | 潤滑油および軸受は継続使用可能な状態にあり、保守サイクルおよび方法は適性であると判断します。なお、現在のところ軽微な状態ですが、外部混入異物の影響で摩耗の進行が懸念されるため、今後は、定期的に分析を実施し、摩耗の進行状況を確認することを推奨します。次回採油時期は、本試料が油交換からヶ月後の採油であるため、ヶ月後を目安に実施されることを推奨します。フェログラフィー異常摩耗の早期発見パラメータとして摩耗粒子を定量化して評価するフェログラフィーのIs値は、潤滑状態が正常なの乗でした。摩耗粒子の形態で比較的多く観察された粒子は、潤滑状態が正常な場合に発生する摩耗粒子、外部から混入したと思われる鉄錆、砂等でした。これらの摩耗粒子が観察された場合、潤滑部で発生している摩耗形態は、正常なマイルド摩耗であることが分かります。電子顕微鏡・X線マイクロアナリシス観察された粒子をSEM・XMAで詳細に分析した結果、粒子には鉄、マンガン、アルミニウム、チタンが比較的多く含まれており、成分割合から粒子は主に転がり軸受から発生した摩耗粒子や外部混入異物であると推定できました。Iカップリング発光分光分析供試のタービン油を分析した結果、検出された金属元素は、SOAP-Tの結果表に示すように、鉄、銅、リン、亜鉛、カルシウム、ケイ素、ナトリウムが検出されました。これらの検出された金属元素から発生箇所を推定すると鉄、銅、亜鉛・軸受等リン、カルシウム、ケイ素、ナトリウム・外部混入異物であると思われます。このうち、機械部品が摩耗したと思われる元素はのグループです。計数汚染度、重量汚染度は良好でした。粒度分布は.～.μmの範囲にあり、.μmにピークが確認されました。粘度、水分、酸価、IR、RBOTの各データは良好でした。
報告№109-09136 報告№112-00588 | 分析№109-001160 分析№112-002431 | 112-002431_date130304 | 、汚染状態、摩耗状態トライボロジーを活用した設備診断法による結果、当該設備はピストンリングが若干摩耗して、燃焼ガスのシール性が低下し始めていると推定されます。現時点では直ちに異常な状態にならないと判断しますが、シール性が低下した場合エンジンオイル内に混入した燃焼ガスが、オイルの添加剤と化学反応してメタルを摩耗させる異物になるため注意が必要です。また、軸受メタルが軽度に摩耗している箇所があると推定されます。今後の摩耗進行を傾向監視するため、以下の対策を推奨します。余寿命予測フェログラフィーのIs値は、前回に比較しての乗から変化はなく、平衡状態で安定した潤滑状態になっていることがわかります。このような安定した潤滑状態では、異常な方向に向かう上昇角を示さないことからIs値による余寿命予測はできませんが、前回と今回の摩耗形態や摩耗サイズの粒度分布、金属摩耗量、油中汚染物の影響や潤滑性状の確認や比較等の過程を経た結果から総合的に判断すると、少なくとも年程度の間は継続して使用が可能な状態にあると判断します。次回点検でピストンリングと軸受メタル摩耗の点検当該機の油中からカルシウム化合物がやや高い濃度で検出されたため、この化合物がピストンピンメタルやクランクピンメタルの摩耗を促進させる懸念があります。化合物発生の原因は、ピストンリングの摩耗によって燃焼ガスのシール性が低下し、燃焼ガス中の硫黄分と油中のカルシウム添加剤が反応するためと考えられます。また、クランクピンメタルの一部では積層構造になっている最上部層のホワイトメタルが摩耗し、第二層のニッケル層が軽度に摩耗している箇所があると推定されます。摩耗範囲は限定的だと思われますので、直ちに異常ではないものの、開放点検を計画される場合はピストンリングと共にメタル摩耗の点検をされることを推奨します。更油ディーゼルエンジン中にSOAP-Tでカルシウムが検出された場合、そのカルシウムは燃料中の硫黄分と潤滑油の添加剤とが化学反応して、硫酸カルシウムになっていることが知られています。硫酸カルシウムは、いわゆる石膏であり、軸受の軽質金属に喰い込んだり、埋め込まれたりして潤滑中に相手材を切削し、結果として軸受寿命が短くなることが、研究結果から判明しています。潤滑油は、SOAP-Tでこのカルシウム濃度が比較的高いため、軸受メタルの摩耗が促進する可能性が高いことから、可能で有れば更油を推奨します。定期的なトライボ診断トライボ診断は、潤滑油を分析し、潤滑油の性状を調査して継続使用が可能か、更油すべきかの評価を行うことはもとより、ギヤや転がり軸受、すべり軸受などの潤滑状態も評価する設備診断技術ですが、農業用の設備では稼働率にもよるものの年に回程度の診断により、そのデータの変化から異常の兆候を早期に発見することや、分解点検の必要性を判断することが可能となります。今回の分析データでは、潤滑油中に摩耗速度の早い摩耗形態の切削摩耗および凝着摩耗が確認されたことから、今後も定期的な分析診断により設備状態を把握することを推奨します。はフェログラフィーおよびSOAP-Tの結果から総合的に判断した結果、傾向管理が必要な状態にあると考えられます。フェログラフィー【定量分析：Is値】Is値は異常摩耗の早期発見パラメータのつで、摩耗粒子を定量化するために用います。今回のIs値はの乗とやや高い値でした。フェログラフィー【定性分析：摩耗粒子および摩耗形態観察】分析結果から比較的多く観察された粒子は、以下の通りでした。正常な摩耗粒子・潤滑状態が正常なマイルド摩耗により発生。切削粒子・異物や金属表面の微小突起による切削摩耗により発生。シビア粒子・潤滑状態がやや厳しい凝着摩耗により発生。金属潤滑部が局部的に油膜切れを起していると考えられます。黒錆・潤滑状態がやや厳しい凝着摩耗により発生。金属接触が厳しく、且つ、高い摩擦熱が発生していると考えられます。フリクションポリマ・局部的に高圧・高温となる場合に発生。観察された摩耗粒子の中でも切削粒子、フリクションポリマは、注意が必要です。切削摩耗は、他の摩耗形態に比較して摩耗進行速度が速く注意が必要で、定期的なトライボ診断による状態監視が必要と考えます。切削摩耗の原因となる混入異物が残留している場合、この異物により切削摩耗が継続して発生する可能性があります。フリクションポリマは、潤滑油が摺動面に押し込められ高圧状態になると同時に、圧縮熱により高温状態になった結果、基油自身が重合反応を起こし生成することが知られています。そのため、高圧高温状態の解消がなされなければ、潤滑油の劣化が進行し、粘度上昇に因る潤滑異常に進展する場合があります。Iカップリング発光分光分析【SOAP-T】検出された金属元素から発生箇所を推定すると、以下の通りでした。鉄、ニッケル、錫・エンジン部品リン、亜鉛、カルシウム・添加剤バリウム、ナトリウム・外部混入異物メタルの摩耗SOAP-Tで軸受メタルの主成分である錫が検出されました。潤滑状態が直ちに異常にならないと思われますが、メタル成分が検出されていることからメタルの一部に油膜切れが発生していることの証です。一般にポンプ場の稼働率は低稼働率であり、起動停止回数が多い傾向にあるため、本機のメタル成分の増加要因は起動停止時に油膜切れが生じて発生していると推定されます。一定期間経過後に再分析し、傾向監視によるメタルの摩耗状態を確認する必要があると思われます。カルシウムの析出SOAP-Tの結果、カルシウムがとやや高い値でした。エンジン油中にカルシウム化合物がやや高い濃度で検出された場合、この化合物がピストンピンメタルやクランクピンメタル摺動面に噛み込んで摩耗させたり、メタルに埋め込まれて摩耗を促進させたりする原因になるなどの悪影響を生じることが当社の研究結果から判明しています。この影響については、別紙カルシウムの析出をご覧ください。計数汚染度は、NAS級以上と汚染されていましたが、これはNAS等級～μmのレンジが級以上であり、夾雑物の粒度分布は、.～μmの範囲にあり、.μmにピークが確認されました。μm以下の粒子が多いことから、これらの微小サイズの粒子は、燃焼して発生したすす等であることが推定されました。また、フィルタの表面の異物観察では、鉄錆、砂、カルシウム化合物等が観察されたことから、汚染度が高い要因は、摩耗、エンジンオイルの反応生成物と外部混入異物の影響と思われます。は良好と判断します。粘度粘度は、mm/sと新油値mm/sに比較して、粘度変化率は-.％で、の管理限界値である±％以内にあり、良好と判断します。水分は、ppmとの管理限界値の以下にあり、良好と判断します。酸価は、mgKOH/gと新油値mgKOH/gに比較して高いものの、IRの結果で油劣化の兆候を示すカルボン酸の吸収が確認されていないことから、良好と判断します。塩基価は、mgKOH/gとの管理限界値のmgKOH/g以上であることから、良好と判断します。IRIRチャートの結果、新油と使用油のスペクトルパターンはほぼ一致し、また、油劣化の兆候を示すカルボン酸の吸収が確認されていないことから、良好と判断します。
報告№109-09014 報告№109-09014 | 分析№109-000358 分析№109-000363 | 109-000363 | グリースの物理的性状、汚染度、軸受の潤滑状態を確認する。グリースの物理的性状グリースの物理的性状を示すちょう度を除く項目は良好でした。ちょう度が当社推奨の管理下限値を超え、新グリースのに比較して以上になっており、グリースが軟化していることが分かりました。軟化したグリースを使用した場合、ギヤ歯面で油膜切れが発生し、摩耗が進行することが懸念されるため、グリース交換を推奨します。ギヤの潤滑状態SOAP／D－SOAPで鉄が検出されたものの、観察された摩耗粒子はμm以下の微小な摩耗粒子が支配的であることから、ギヤは継続使用可能と判断します。尚、報告書の管理表中に示しているSOAP／D-SOAPは、グリース潤滑の場合、摩耗粒子が均一に分散していないため、測定値が大きく変動することがありますので参考値としてお考え下さい。
報告№109-09136 報告№112-00409 | 分析№109-001160 分析№112-001686 | 112-001686 | 潤滑油は継続使用可能な状態にあると判断します。但し、今後は障害予防を目的に以下の対策を推奨します。追加分析消泡性能が低下した場合、ギヤ歯面での油膜形成に影響が出て摩耗が進展することがありますので、フェログラフィーおよびSOAP-Tを追加して摩耗により発生する油中金属濃度や潤滑状態を確認することを推奨します。泡立ち試験泡立ち試験の結果は、-と新油値が-であるのに比較して高い値となっていたことから、消泡性能が低下していることが分かりました。今後の使用状況によっては油の酸化劣化が進行したり、ギヤ歯面およびベアリング軌道面で油膜切れが発生したりする場合があるため、消泡剤の添加による消泡性能の改善など何らかの対応が必要になると思われます。分析結果は良好と判断します。粘度粘度はmm/sと新油値mm/sに比較して、粘度変化率は-.％で、当社推奨の管理限界値である±％以内にあり、良好と判断します。泡立ち試験泡立ち試験は-と新油値に比較して高い値でした。水分は.と当社推奨の管理限界値の以下にあり、良好と判断します。酸価は.mgKOH/gと新油値.mgKOH/gに比較して高いものの、IRの結果で油劣化の兆候を示すカルボン酸の吸収が確認されていないことから、良好と判断します。
報告№108-0125 報告№108-0125 | 分析№108-00733 分析№108-00733 | 108-00733 | 潤滑状態を確認する。分析結果分析の結果、SOAP／D－SOAPで鉄およびクロムが多く検出されました。摩耗粒子の形態観察で外部から混入したと思われる鉄錆等が観察されました。クロムの検出SOAP／D－SOAPで鉄よりもクロムが多く検出されました。一般に、クロムは、通常ベアリング鋼などに含まれていますが、含有量は鉄よりも含有量が少ないため、鉄よりすくなく、も多く今回のように非常に多く検出されることは考えにくいことから、検出されたクロムはクロムリッチな材料を他のクロムを使用した箇所の摩耗が考えられました。ベアリング以外でクロムを使用した箇所は、例えば以下の、部位が考えられます。した。防食のために施されたクロムメッキを使用した部分クロムリッチな材料を使用したラビリンスシールです。今回ご提供頂いた図面には、使用材料などを表す詳細な情報が記載されていないため、材質と部品とをもとにした発生部位の特定は困難することは出来ませんでしたが、例として挙げたクロムリッチなラビリンスシールが図の丸印で示す位置に使用されているとすれば、この部分が微粉炭などにより摩耗し、その摩耗粉がベアリング上部のグリースに付着することは十分考えられました。この部位の中で可能性として考えられるのは、でした。のラビンリンスシールは、図面の赤色丸印の部分で使用している可能性があります。そのため、この箇所が摩耗し、摩耗粒子が軸受グリースに混入したことも推定されました。仮に、この箇所が摩耗していたと仮定した場合、外部から微粉炭や雰囲気中に飛散している外部混入異物が混入し、軸受の軌道面に噛み込み転がり抵抗となり、また異物起点型の疲労摩耗や、凝着摩耗の原因となりやすいと思われます。さらに、異物の混入は駆動側の転がり軸受の寿命の指標となるフレーキングに進展することや摩擦抵抗が大きくなり、モータのトルクが増大につながることもすることが懸念されるため、赤色丸印の部位を点検することを推奨します。軸受の潤滑状態今回の採取箇所が軸受外輪より出ていたグリースを採取しているため、軸受軌道面の潤滑状態を確認することは出来ませんでした。潤滑状態を確認するには、軸受軌道面近傍のグリースグリースを採取することを推奨します。
報告№109-09136 報告№112-00207 | 分析№109-001160 分析№112-000846 | 112-000846 | 潤滑油および減速機は継続使用可能な状態にあると判断します。但し、今後も摩耗の進行を傾向監視するため、以下の対策を推奨します。定期的な分析摩耗の進行を監視するため、定期的に分析を実施し、分析データによる摩耗の進行状況を確認することを推奨します。バックラッシによる評価トライボ診断では、バックラッシの増加量を分析結果から計算できますので、歯幅、油入替後の稼働時間ならびに分解点検後の稼働時間をお知らせ下さい。計算結果をご報告いたします。フェログラフィーIs値Is値は異常摩耗の早期発見パラメータのつで、摩耗粒子を定量化するために用います。前回に比較してIs値はの乗から乗に低下し、低い値でした。摩耗粒子および摩耗形態摩耗粒子の形態で比較的多く観察された粒子は、潤滑状態が正常な場合に発生する摩耗粒子でした。これらの摩耗粒子が観察された場合、潤滑部で発生している摩耗形態は、正常なマイルド摩耗であることが分かります。潤滑状態Is値および摩耗粒子の観察結果から総合的に判断した結果、潤滑状態は正常な状態にあると判断します。Iカップリング発光分光分析【SOAP-T】潤滑油中から以下の元素が検出されました。検出された金属元素から発生箇所を推定すると鉄、ニッケル、亜鉛・ギヤ・軸受等リン・オイル添加剤カルシウム、ナトリウム・外部混入異物であると思われます。このうち、機械部品が摩耗したと思われる元素はのグループです。バックラッシご提供いただいた減速機に関する情報から、スパイラルベベルギヤであり、この部分のバックラッシを求めました。その結果、減速機のギヤ歯面に摩耗が集中していたと仮定した場合、バックラッシの増加量は前回同様に.μmであると推定されます。バックラッシ増加分の上限値は、メーカにより差異はあるものの、当社の推奨するバックラッシは、一般に推奨されるμmを管理目安にしています。この値に比較して十分に小さい値で、前回に比較して鉄濃度は減少していることから、摩耗は安定していると推定されます。前回に比較して計数汚染度はNAS級から等級に変化はなく、良好でした。前回に比較して粘度、水分、酸価、IRの各データは良好でした。
報告№109-09136 報告№114-00022 | 分析№109-001160 分析№114-000930 | 114-000930 | グリース分析の結果、ちょう度はと当社推奨の管理上限値を超えていることから、グリースが軟化していました。軟化したグリースを使用した場合、グリースの漏洩や軸受等で油膜切れが発生することが懸念されるため、グリースの機能を果たしていないと思われます。軸受は継続使用可能な状態にあると判断します。但し、疲労摩耗粒子が観察され、さらにSOAP-Tの銅濃度が比較的高い値で検出されたことから、軸受軌道面では摩耗状態が厳しいことが推定されます。今後、さらに摩耗が進行することが懸念されるため、以下の対策を推奨します。定期的な分析今後の進行が懸念される疲労摩耗の推移を監視するため、定期的な分析実施を推奨します。分析結果フェログラフィーで観察された代表的な粒子は、以下の通りです。正常な摩耗粒子・潤滑状態が正常なマイルド摩耗により発生。疲労摩耗粒子・繰返し応力による金属疲労で発生。大型化するとフレーキングの発生が懸念されます。SOAP-Tの結果、銅がppmと比較的高い値で検出されました。保持器で摩耗が発生していると推定されます。グリースの物理的性状滴点、酸価、IRの各データは良好です。ちょう度ちょう度は、と当社推奨の管理上限値を超えていました。
報告№109-09136 | 分析№109-001160 | 113-002559 | 潤滑油および対象設備は継続使用可能な状態にあると判断します。但し、今後の摩耗推移を確認するためにも傾向監視を継続することが有効です。定期的な分析今後の疲労摩耗の推移を監視するため、定期的な分析実施を推奨します。異常摩耗の早期発見のパラメータであるIs値は、レベルと正常です。但し、潤滑部の摩耗が認められたため、定期的に潤滑油分析を実施し、摩耗推移を監視することが有用と考えます。フェログラフィーで比較的多く観察された粒子は、以下の通りです。正常な摩耗粒子・潤滑状態が正常なマイルド摩耗により発生。疲労摩耗粒子・繰返し応力による金属疲労で発生。大型化するとフレーキングの発生が懸念されます。粘度、水分、酸価の各データは良好です。
報告№108-0170 報告№108-0188 | 分析№108-01142 分析№108-01287 | 108-01287 | 分析の結果、粘度を除く項目は良好でした。粘度は、新油値がmm/sであるのに対し、変化率が+％のmm/sとなっており、前回同様に当社推奨の管理限界値である±％を超えていました。一般に、粘度の上昇は劣化の兆候として捉えることが出来ますが、全酸価が新油値に比較して高い値を示していながらも、今回の分析結果からは劣化物の生成は確認されていません。このような場合、製造ロットにより粘度や全酸価が変動している可能性も考えられます。このことの確認には、現在補給や更油で使用している新油の粘度と全酸価を確認することを推奨します。確認のため、新油をml程度ご提供下さい。尚、ガスタービンは、設備によっては精密な濾過システムを常設、稼働している場合があります。この場合、発生した摩耗粒子が除去され、異常な状態を正常と誤認してしまう場合があります。精密な濾過システムが設置されている場合は、情報をご提供ください。
報告№108-6005 報告№108-0023 | 分析№108-00106 分析№108-00115・116 | 108-00115_116 | 巡視時に調速機側の圧力計がストレーナ前後で差圧が発生していた。トライボ診断を実施し、、汚染度、潤滑状態を確認する。調速機側のストレーナ内の油を分析し、差圧が起きた原因を確認する。トライボ診断の結果マンホール分析の結果、全てのデータが良好であることから、この油は継続使用可能であり、潤滑状態も正常と判断します。ストレーナ排油バルブ分析の結果、全てのデータが良好でした。但し、マンホールからの採油に比較して計数汚染度の等級に変化はないものの、～μmサイズが約倍、～μm、～μmが約倍に増加していました。摩耗粒子の形態観察およびフィルタ写真で切削性の摩耗粒子、鉄錆、砂が多く観察されました。差圧が起きた原因分析の結果から、マンホールからの採油に比較してストレーナ排油バルブからの採油は、大型の粒子が多く、外部混入異物が多く、異物により切削されて発生した切削粒子が観察されたことから、異物がストレーナに目詰まり差圧が発生した可能性が考えられました。対策として、ストレーナを精密洗浄することを推奨します。
報告№109-09136 報告№111-00144 | 分析№109-001160 分析№111-000718 | 111-000718 | 軸受は継続使用可能な状態にあると判断します。但し、ちょう度の上昇がみられ、グリースが軟化していることが確認され、今後、グリースの漏洩や油膜切れの発生が懸念されるため、グリースを交換されることを推奨します。フェログラフィー摩耗粒子の形態で比較的多く観察された粒子は、潤滑状態が正常な場合に発生する摩耗粒子でした。このような摩耗粒子が観察された場合には、潤滑部では正常なマイルド摩耗が発生していることが分かります。Iカップリング発光分光分析供試グリースを分析した結果、検出された金属元素は、SOAPの結果表に示すように、鉄、鉛、錫、リン、亜鉛、カルシウム、アルミニウム、ナトリウムでした。これらの検出された金属元素から発生箇所を推定すると鉄、鉛、錫・軸受等リン、亜鉛・グリース添加剤カルシウム、アルミニウム、ナトリウム・増ちょう剤であると思われます。このうち、機械部品が摩耗したと思われる元素はのグループです。グリースの物理的性状滴点、全酸価、IRの各データは良好でした。一方、ちょう度は、と当社推奨の管理上限値のより若干高くなっており、グリースが軟化していることが分かりました。軟化したグリースを使用した場合、グリースの漏洩や軸受等で油膜切れが発生することが懸念されます。
|  | 114-000010 | 潤滑油および対象設備は継続使用可能な状態にあると判断します。但し、摩耗粒子の形態観察で、フレッティングにより発生する赤錆が確認されたことから、今後の摩耗推移を確認するためにも傾向監視を継続することが有効です。定期的な分析今後も摩耗推移を監視するため、定期的な分析実施を推奨します。赤錆は、摩擦面が将来的に異常摩耗へ進展する可能性を示唆しているため、傾向監視が有用と思われます。詳細は、別紙傾向監視が必要な摩耗粒子をご覧ください。
報告№111-00372 報告№111-00372 | 分析№111-001676 分析№111-001735 | 111-001735_date120111 | グリースの物理的性状は良好と判断します。グリースは継続使用可能な状態にあると判断します。≪状態監視とパラメータ≫分析の目的および各分析のパラメータは以下の通りです。特性低下目的：グリースの分析結果から、グリースの物理的性状や劣化傾向などを確認する。全酸価JISK赤外線吸収スペクトルJISKちょう度JISK滴点JISK摩耗目的：グリース中の摩耗粒子を分析する事により、回転・摺動部の潤滑状態、摩耗劣化の程度、余寿命などを解析する。摩耗診断電子顕微鏡観察JISKX線マイクロアナリシス油中金属濃度JISK≪分析結果≫特性低下全酸価：良好全酸価mgKOH/gは新油値のmgKOH/g以内にあることから問題は無いと判断します。赤外線吸収スペクトル：良好ちょう度：良好ちょう度値はと当社推奨の管理上限値であるから以内に留まっています。滴点：測定不能滴点は試料グリースが少ないため、測定不能でした。摩耗摩耗診断電子顕微鏡観察・X線マイクロアナリシス：今回は実施していません。油中金属濃度：今回は実施していません。
報告№108-0227 報告№110-00234 | 分析№108-01664 分析№110-000907 | 110-000907 | を示す粘度、水分、全酸価の各データは良好でした。泡立ち試験の結果は、-と新油値が-であるのに比較して高い値となっていたことから、消泡性能が低下していることが分かりました。今後の使用状況によっては油の酸化劣化が進行したり、ギヤ歯面およびベアリング軌道面で油膜切れが発生したりする場合があるため、消泡剤の添加による消泡性能の改善など何らかの対応が必要になると思われます。潤滑油は継続続使用可能な状態にあるものの、今後は障害予防を目的に以下の対策を推奨します。消泡性能が低下した場合、ギヤ歯面での油膜形成に影響が出て摩耗の発生が進展することがあります。今後は消泡性能低下の影響により摩耗が進展する可能性がありますので、フェログラフィーおよびSOAPを追加するとともに、分析周期を短縮して傾向監視を強化することを推奨します。泡立ち試験の結果、消泡性能が低下していることが確認されました。粘度粘度は.mm/sと新油値mm/sに比較して、粘度変化率は-％で、当社推奨の管理限界値である±％以内にあり、良好と判断します。泡立ち試験泡立ち試験は-と新油に比較して高い値でした。水分は.ppmと当社推奨の管理限界値の以下であり、良好と判断します。全酸価全酸価は.mgKOH/gと新油値.mgKOH/gに比較して高いものの、IRの結果で油劣化の兆候を示すカルボン酸の吸収が確認されていないことから、良好と判断します。
報告№106-6023 報告№106-4556 | 分析№106-00388 分析№106-01836 | 106-01836 | トライボ診断の結果、増速機は継続使用可能な状態にあると判断できるものの、スラッジや摩耗粒子の増加が確認されており、ストレーナの目詰まり発生に注意が必要である。分析の結果、前回に比較して重量汚染度がmg/mlからmg/mlに上昇して高い値を示していた。重量汚染度の上昇原因となっている汚染物は、添加剤成分のモリブデン、マグネシウム、亜鉛、リンがスラッジとして析出し、これに摩耗で発生した鉄、銅などが混合して粘性のあるスラッジになっていると推定された。これらのことは、異常摩耗の早期発見パラメータである潤滑状態指数はの乗とやや高いものの、摩耗の形態はマイルド摩耗と呼ぶ比較的小さな粒子が大勢を占めること計数汚染度はやや高く、重量汚染度がmg/mlと高い値を示し、フィルタ表面が茶褐色になっていること油中金属濃度の結果、ギヤやベアリングなどの鉄系材料の摩耗、モリブデン、マグネシウム、亜鉛、リンなどの添加剤の析出が検出されたこと以上のことから判断した。
報告№108-6000 報告№108-6000 | 分析№108-00017 分析№108-00020 | 108-00020 | 初期試験を実施した結果、計数汚染度がNAS級と初期値としてはやや高い値でした。D－SOAPで鉄が検出され、摩耗粒子の形態観察で金属接触が厳しい場合に発生するシビア粒子が多く観察されたことから、汚染度が高い要因は、サーボシリンダ内壁やポンプ内部の摩耗によるものと考えられました。今後、さらに摩耗が進行し、汚染度が上昇することでバルブ類の動作障害やフィルタの目詰まりが発生する場合がありますので、ヶ月以内に精点Bを実施することを推奨します。これらのことは、計数汚染度がNAS級と初期値としてはやや高い値であること異常摩耗の早期発見パラメータであるフェログラフィーのIs値がの乗と良好の範囲にあるものの、摩耗粒子の形態観察の結果、金属接触が厳しい場合に発生するシビア粒子が多く観察されたこと以上のことから判断しました。
報告№108-0411 報告№110-00656 | 分析№108-02744 分析№110-003048 | 110-003048 | グリースの物理的性状グリースの物理的性状は、グリースの硬さや、徐々に温度を上昇させた恒温槽内でグリースが滴になって滴下する初滴温度、グリース中のスラッジの発生量などを判断パラメータに、ちょう度、滴点、全酸価、有機物・有機化合物として評価します。分析の結果、グリースの硬さを示すちょう度は、新グリース値のに比較してとほぼ変化はなく、また、グリースが滴になって滴下するときの温度を示す滴点が新グリース値のに比較して本試料はと高いものの、劣化の兆候として現れる有機物・有機化合物が見られなかった。グリース中のスラッジの発生量を示す全酸価は、新油値の.mgKOH/gに対して.mgKOH/gと高いものの、有機物・有機化合物の結果でグリース中の油が劣化した場合に発生するカルボン酸の発生は確認されなかった。以上のように、グリースの物理的性状の健全性を示す各パラメータは全て良好であり、グリースの劣化は確認されませんでした。グリースは継続使用可能な状態にあると判断します。
報告№109-09031 報告№109-09031 | 分析№109-000415 分析№109-000415 | 109-000415 | を示す粘度、水分、全酸価、泡立ちの各データが良好の範囲にあり、本試料油は継続使用可能と判断します。尚、水分が新油に比較して高い値です。使用油であるAlphasynPGは、ポリグリコールベースの合成ギヤオイルであるため、水分を吸収しやすい特性があります。今後は、水分濃度の増加に注意されることを推奨します。機器の潤滑状態潤滑状態指数は-.と濾過設備のない機器であれば正常な潤滑状態にあると判断できますが、ギヤボックスの油系統にはインラインフィルタとオフラインフィルタがあり、粒子の大部分は捕捉され、異常な摩耗状態が発生したとしても正常な潤滑状態にあると誤認してしまう可能性があります。潤滑状態の解析評価は、フィルタの濾過効率を考慮する必要がありますが、今回の試料は、解析評価に必要なメッシュサイズとポンプの吐出量が不明であるため、定量的な評価を行うことができませんでした。そのため、発生した摩耗粒子の形態から解析を試みました。摩耗粒子の形態観察の結果、μm以下の摩耗粒子が支配的であることから、ギヤ歯面ではマイルドな摩耗状態が発生している可能性がありますが、使用しているフィルタサイズによっては、μm以上の粒子がフィルタに捕捉されている可能性もあることから、厳しい潤滑状態が発生している可能性を否定できませんでした。今後は、フィルタの捕捉の影響による誤認を避けるため、これまでの採油箇所に加え、インラインフィルタとオフラインフィルタの捕捉物も分析し、その結果から潤滑状態を評価することを提案します。フィルタ捕捉物の分析を実施する際には、フィルタ使用時間の情報をご提供いただけますようお願い致します。水分が新油に比較して高い値です。使用油であるAlphasynPGは、ポリグリコールベースの合成ギヤオイルであるため、水分を吸収しやすい特性があります。今後は、水分濃度の増加に注意されることを推奨します。粘度は良好。粘度はmm/sと新油値.mm/sに比較して、粘度変化率は-.％で、当社推奨の管理限界値である±％以内にあり、良好と判断します。粘度はmm/sとなっています。粘度はmm/sとなっています。粘度指数はとなっています。粘度指数はとなっています。泡立ち試験は-と良好と判断します。泡立ち試験は-と良好と判断します。水分は新油値より高い値となっています。水分はppmと新油値より高い値となっています。全酸価は良好。全酸価は.mgKOH/gと新油値.mgKOH/gに比較して高いものの、IRの結果で油劣化の兆候を示すカルボン酸の吸収が確認されていないことから、良好と判断します。機器の潤滑状態摩耗粒子の形態観察の結果、ギヤ歯面の摩耗で発生したと推定されるμm以下の摩耗粒子が観察されています。μm以下の摩耗粒子が観察されています。異常摩耗の早期発見パラメータである潤滑状態指数が-.と正常の範囲にあるものの、摩耗粒子の形態観察の結果、ギヤ歯面の摩耗で発生したと推定されるμm以下の摩耗粒子が観察されています。
報告№109-09136 報告№113-00522 | 分析№109-001160 分析№113-002235 | 113-002235 | 異常摩耗の早期発見のパラメータであるIs値は、前回のレベルから変化はないものの、Is値はやや高い値でした。また、摺動部の摩耗が認められたため、定期的に潤滑油分析を実施し、摩耗推移を監視することが有用と考えます。フェログラフィーで観察された代表的な粒子は以下の通りです。正常な摩耗粒子・潤滑状態が正常なマイルド摩耗により発生。疲労摩耗粒子・繰返し応力による金属疲労で発生。大型化するとフレーキングの発生が懸念されます。計数汚染度は前回のNAS級からNAS級にランク低下し、良好です。重量汚染度はmg/mlからmg/mlと同程度であるものの、当社推奨の管理限界値を超えていました。但し、フィルタ残渣で観察された固形異物やスラッジ等の量は問題ないレベルと考えられます。
報告№109-09136 報告№111-00198 | 分析№109-001160 分析№111-001038 | 111-001038 | 、汚染状態、は良好でした。潤滑油および軸受は継続使用可能な状態にあると判断します。今後は、本データを初期値として管理することを推奨します。
報告№109-09388 報告№109-09388 | 分析№109-002577 分析№109-002577 | 109-002577 | 潤滑油および本減速機は継続使用可能な状態にあると判断できますが、減速機内部では疲労摩耗の発生が確認されており、今後継続して発生することが懸念されるため、定期的に分析を実施し、摩耗の進行状況を確認することを推奨します。
報告№108-0387 報告№109-09195 前回分析でフィルターの目詰まり原因を確認した。 | 分析№108-02609 分析№109-001517・1518・1519 | 109-001517_1518_1519 | その結果、重量汚染度はmg/mlと当社推奨の管理限界値を超えており、スラッジおよび外部混入異物が原因であることが確認され、対策としてTS－の投与と濾過を推奨した。当社製清浄分散剤TS－の混合試験を実施し、効果を確認する。TS－の効果を確認するためにTS－を使用油に対して％、％、％を混合し、混合試験を実施しました。その結果、表に示すとおり、スラッジ除去率が～％と高い効果が確認され、中でも％混合時の除去率が％と最も高いことが確認されました。以上のことから、スラッジが発生している使用油に対して、TS－を％投与し、直ちに濾過を実施する対策を推奨します。
報告№106-0025 報告№106-0130 | 分析№106-00118 分析№106-00862 | 106-00862 | 本試料油は、運転中のドレンから採油が行われており、その影響で汚染度が比較的高めに出ることが予想されますが、前回採油もドレンから行われているため、診断の背景は同様であり、潤滑状態の傾向は把握できるものと考えられます。分析の結果、特徴的であったのは、汚染度がNAS級からNAS級へ減少していることと、異常摩耗の早期発見パラメータであるIs値がの乗からの乗に桁改善されていることでした。このことは、本機の潤滑状態が前回から今回にかけて摩耗が安定していたことを示していると思われます。これらのことは、前回に比較して計数汚染度がランク減少し、異常摩耗の早期発見パラメータであるフェログラフィーのIs値がの乗から乗に改善されたこと以上のことから判断できます。今後も定期的にトライボ診断を行い潤滑状態の把握をされることを推奨します。尚、減速機のバックラッシの増加を確認するためには、SOAP／D-SOAPを追加実施するとともに、歯車のタイプ、形状、モジュール、歯幅、歯数などの情報が必要です。是非、ご提供下さい。
報告№109-09447 報告№110-00768 | 分析№109-002782 分析№110-003654 | 110-003654_date110624 | 軸受および潤滑油は継続使用可能な状態にあると判断します。但し、今後は、粘度の上昇による油温上昇や増ちょう剤などの影響で油膜形成が不安定になることがあるため、定期的に分析を実施し、油の基本性状および摩耗状態を確認することを推奨します。本試料油は、機器停止中に排油口から採油されていることから、今後の採油は、極力運転中もしくは停止直後の油槽中層部から実施されることを推奨します。
報告№109-09136 報告№113-00049 | 分析№109-001160 分析№113-000156 | 113-000156_date130522 | 分析の結果は、初期試験としては汚染状態がやや悪い状態でした。今回の結果であれば、良好な範囲であり継続使用は可能と判断できますが、今後も汚染度の増加を監視することを推奨します。軸受は継続使用可能な状態にあると判断します。但し、今後、摩耗進行の有無を確認するためにも傾向監視を継続することが有効です。再分析汚染、摩耗の進行を監視するため、夏期ピーク前に再分析を実施し、分析データによる汚染、摩耗の進行状況を確認することを推奨します。はフェログラフィーおよびSOAP/D-SOAPの結果から総合的に判断した結果、継続使用は可能ですが、今後の機器の機能を確認するためにも傾向管理が有用と考えます。フェログラフィー【定量分析：Is値】Is値は異常摩耗の早期発見パラメータのつで、摩耗粒子を定量化するために用います。今回のIs値はの乗と低い値でした。フェログラフィー【定性分析：摩耗粒子および摩耗形態観察】分析結果から観察された代表的な粒子は、以下の通りでした。正常な摩耗粒子・潤滑状態が正常なマイルド摩耗により発生。Iカップリング発光分光分析【SOAP/D-SOAP】検出された金属元素から発生箇所を推定すると、以下の通りでした。鉄、銅、ニッケル、錫、亜鉛・軸受等バリウム・添加剤カルシウム、ケイ素、ナトリウム・外部混入異物D-SOAPで錫が検出されました。軸受メタルの摩耗が進行していると思われます。今後さらに摩耗が進行することが懸念されるため、注意が必要です。ケイ素の検出SOAPでケイ素がppmと高い値でした。一般に、潤滑油中からケイ素が検出された場合の原因として、シリコン油或いは、シリコン系の添加剤が検出されるフェログラフィーおよびフィルタ表面の異物観察で砂が多く観察されて検出されるシリコングリースをシール部に塗布している場合、このシリコングリースが潤滑油に混入して検出されるなどが挙げられます。ケイ素が多く検出された原因がであると軸受摺動面に噛み込み摩耗が進行したり、であると潤滑油とグリースが混ざって粘度が上昇し、粘性抵抗が増大することにより、油温が上昇する等の悪影響を及ぼすことがあります。分析の結果から、今回検出された原因は、比較的高濃度であることからの可能性が考えられます。については、分析結果では確認することが出来ませんので、これに関する情報があれば提供をお願いします。計数汚染度、重量汚染度は共に良好でした。IR、RBOTの各データは良好でした。
報告№108-0199 報告№108-0199 | 分析№108-01430 分析№108-01430 | 108-01430 | 、軸受の潤滑状態を確認する。今回の採油は、対象設備の停止中にドレンプラグから実施しているため、油循環中に採油した場合に比較し、油中粒子の沈降の影響を受け、分析データが高濃度に出る可能性があります。今回の分析は以上のことを踏まえて結果を検討しました。を示す粘度、水分、全酸価、RBOTの各データは良好の範囲にあることから、この油は継続使用可能と判断します。軸受の潤滑状態異常摩耗の早期発見パラメータであるフェログラフィーのIs値が高いの乗となっていました。摩耗粒子の形態観察で正常ラビング粒子、局部的に高圧・高温となる場合に発生するフリクションポリマ、外部から混入したと思われる鉄錆、砂等がやや多く観察されました。フリクションポリマは、タービン油が軸受摺動面で高圧下に押し込められ高圧状態になると同時に、圧縮熱も発生して高温状態にもなり、その結果、潤滑油が重合して発生することが知られています。そのため、高温高圧状態の解消がなされなければ、潤滑油は劣化する場合がありますので、定期的に分析を実施する必要があります。観察された摩耗粒子は、μm以下の微小な鉄系摩耗粒子が支配的ですが、発生量が多く注意が必要です。今後、更に摩耗が進行し、転がり軸受の寿命の指標となるフレーキングに進展することが懸念されるため、運転を再開している場合、今回の分析項目に計数汚染度、SOAP／D－SOAPの分析項目を追加して、再度分析を実施し、汚染度および摩耗の進行状況を確認されることを推奨します。採油について上述しましたように今回の採油は対象設備の停止中の採油であるため、油中の摩耗粒子などが平均的に分散した状態とはいえない状態で採油されている可能性があります。採油は、粒子の沈降の影響を少なくすることが重要であり、そのため油中粒子が均一な分散状態で実施されることを併せて推奨します。
報告№107-4517 報告№107-4522 | 分析№107-00829 分析№107-00983 | 107-00983 | 分析の結果、本軸受は継続使用可能な状態にあると判断します。これらのことは、異常摩耗の早期発見パラメータであるIs値がの乗とやや高いものの、ベアリング軌道面から発生した摩耗粒子はマイルドな潤滑状態で発生した摩耗粒子であり、潤滑状態は良好な状態で進行していると考えられること鉄濃度から計算したフレーキングの発生面積が内輪軌道面の面積の凡そ％であること以上のことから判断しました。
|  | 114-001035 | 潤滑油は劣化が確認されていないことから、継続使用可能と判断します。対象設備は継続使用可能な状態にあると判断します。但し、摩耗粒子の形態観察で局部的な厳しい金属接触と高い摩擦熱により発生する黒錆が比較的多く観察されていることから、将来的な摩耗進行の有無を確認するためにも傾向監視を継続することが有効です。摩耗の監視今後の摩耗推移を監視するため、定期的な分析実施を推奨します。黒錆は、摩擦面が将来的に異常摩耗へ進展する可能性を示唆しているため、傾向監視が有用と思われます。詳細は、別紙傾向監視が必要な摩耗粒子をご覧ください。
報告№109-09136 報告№112-00607 | 分析№109-001160 分析№112-002580 | 112-002580 | 潤滑油は継続使用可能な状態にあると判断しますが、前回からヶ月経過して汚染度の～μmが約倍程度増加していることが気がかりな点でした。一般に、このサイズが増加するのは、外部からの異物混入か、内部で摩耗が発生し始めているかのいずれかの場合です。汚染度は、継続使用可能な範囲にありますが、ヶ月で約倍に増加するのは注意が必要であり、念のため、再分析により汚染状況の傾向を監視するよう推奨します。計数汚染度は、前回に比較してNAS級からNAS級にランク上昇し、重量汚染度は.mg/mlから.mg/mlに上昇したものの、当社推奨の管理限界値以下にあり、共に良好でした。水分、酸価は、前回同様に良好でした。
報告№108-0411 報告№110-00508 | 分析№108-02744 分析№110-002292 | 110-002292 | Iカップリング発光分光分析供試グリースをSOAP／D－SOAPで分析した結果、検出された金属元素は、鉄、銅、ニッケル、錫、リン、亜鉛、カルシウム、アルミニウム、ナトリウム、マグネシウムでした。これらの検出された金属元素から発生箇所を推定すると鉄、銅、錫、ニッケル、亜鉛・軸受等リン・グリース添加剤カルシウム、ナトリウム、アルミニウム、マグネシウム・増ちょう剤であると思われます。このうち、機械部品が摩耗したと思われる元素はのグループです。フェログラフィー観察された粒子の多くは、潤滑状態が正常なマイルド摩耗で発生する摩耗粒子でした。軸受は継続使用可能な状態にあると判断します。
報告№108-0387 報告№108-5069 | 分析№108-02609 分析№108-02704 | 108-02704 | 本トライボ診断は、汚染度、潤滑状態を確認する。分析の結果、摩耗粒子の観察から本試料油中で発生している摩耗形態は、潤滑状態が正常なマイルド摩耗と、異物の切削作用で発生する切削摩耗が混在していたことが判りました。マイルド摩耗は、機械が正常な摩耗をしている場合に発生する、いわゆる正常摩耗です。この状態は、金属がマイルドに擦られることにより金属表面に摩耗が極めて少ない特殊な表面層が形成され、摩擦表面が平滑な状態となります。この状態が安定である限り摩耗状態は正常であり発生する摩耗粒子は少ないことが分かっています。今回観察された摩耗形態は、このマイルド摩耗が支配的であることから、現在のところ、シリンダおよびピストンリング、クランクメタル等は正常な摩耗の範囲にあり、継続使用は可能と判断します。
報告№108-5071 報告№110-00286 | 分析№108-02721 分析№110-001100 | 110-001100 | 前回同様にを示す粘度、水分、全酸価の各データは良好でした。泡立ち試験の結果は、-と新油値が-であるのに比較して高い値となっていたことから、消泡性能が低下していることが分かりました。今後の使用状況によっては油の酸化劣化が進行したり、ギヤ歯面およびベアリング軌道面で油膜切れが発生したりする場合があるため、消泡剤の添加による消泡性能の改善など何らかの対応が必要になると思われます。潤滑油は継続続使用可能な状態にあるものの、今後は障害予防を目的に以下の対策を推奨します。消泡性能が低下した場合、ギヤ歯面での油膜形成に影響が出て摩耗の発生が進展することがあります。今後は消泡性能低下の影響により摩耗が進展する可能性がありますので、フェログラフィーおよびSOAPを追加することを推奨します。泡立ち試験の結果、消泡性能が低下していることが確認されました。粘度粘度は.mm/sと新油値mm/sに比較して、粘度変化率は+.％で、当社推奨の管理限界値である±％以内にあり、良好と判断します。泡立ち試験泡立ち試験は-と新油に比較して高い値でした。水分はppmと当社推奨の管理限界値の以下であり、良好と判断します。全酸価全酸価は.mgKOH/gと新油値.mgKOH/g以内にあり、良好と判断します。
報告№107-0072 報告№107-0098 | 分析№107-00338 分析№107-00484 | 107-00484 | 本トライボ診断は、軸受の潤滑状態、汚染状況、油の劣化状態を確認することを目的としました。【軸受の潤滑状態】ベアリング軌道面の微小領域に摩耗が発生しているものの、転がり軸受の寿命の指標となるフレーキングの発生が確認されていないことから、現在のところ、ベアリングは継続使用可能な状態にあると判断します。但し、SOAP／D－SOAPの結果で、鉄が比較的多く検出され、異常摩耗の早期発見パラメータであるフェログラフィーのIs値がの乗と高く、摩耗粒子形態観察で外部から混入したと思われる鉄錆、砂が多く観察されました。今後これらの汚染粒子が軸受軌道面に噛み込み、転がり軸受の寿命の指標となるフレーキングに進展することが懸念されるため、ヶ月後に再度トライボ診断を実施し摩耗の進行状況を確認することを推奨します。【油の汚染状況】計数汚染度がナトリウム級と当社推奨の管理限界値に到達し、重量汚染度がmg/mlとやや高い値でした。【油の劣化状況】油の劣化状況を確認するために実施した粘度、水分、全酸価、IRの各データが良好であることから、この油は継続使用可能と判断します。
報告№108-0131 報告№108-0131 | 分析№108-00779 分析№108-00779 | 108-00779 | 分析の結果、ギヤ歯面、転がり軸受の軌道面、共に潤滑状態は正常であることが確認されたことから、ギヤおよび軸受は継続使用可能な状態にあると判断します。これらのことは、D－SOAPの結果、ギヤ歯面および転がり軸受の摩耗により発生する鉄が微量検出されたこと摩耗粒子の形態観察の結果、μm未満のマイルドな摩耗粒子が多く観察されたこと以上のことから判断しました。計数汚染度は良好と判断します。計数汚染度は良好と判断します。計数汚染度はNAS級と当社推奨の管理限界値のNAS級以内にあることから、良好と判断します。重量汚染度は.mg/mlでした。重量汚染度は.mg/mlでした。機器の潤滑状態ギヤ歯面および転がり軸受の潤滑状態は正常と判断します。SOAPは良好です。SOAPの結果、油の添加剤成分であるリン、亜鉛、カルシウムが検出されました。摩耗により発生する鉄が検出されていないことから、良好と判断します。D－SOAPの結果、鉄が検出されました。D－SOAPの結果、摩耗により発生する鉄、油の添加剤成分であるカルシウムが検出されました。フェログラフィーの結果、μm未満のマイルドな摩耗粒子が多く観察されました。異常摩耗の早期発見パラメータであるフェログラフィーのIs値がの乗とやや高く、摩耗粒子の形態観察の結果、μm未満のマイルドな摩耗粒子が多く観察されました。
報告№104-0343 報告№105-0186 | 分析№104-02363 分析№105-01267 | 105-01267 | トライボ診断により、機器軸受の潤滑状態、潤滑油の劣化状態を診断することを目的としました。分析の結果、観察された摩耗粒子には、非常に小さい領域で油膜切れを起こして発生した凝着摩耗が若干見られるものの、分析結果から求めた機器の潤滑状態、潤滑油の性状が共に良好である事から現在の潤滑状態は良好な潤滑状態にあると判断します。前回と今回の分析結果からメタルの摩耗速度を判断するため、下式で摩耗速度を求め、現時点における平均的な摩耗深さを求めたところ、摩耗の深さは軸受表面から.μmであることが推定されました。y＝×-x＋.・ここでy：平均的な摩耗深さx：運転時間本軸受がこの摩耗速度で、摩耗の限界に到達する時間、いわゆる限界使用時間を試算すると、軸受の表面粗さをsとした場合の余寿命は約万時間になると推定され、摩耗速度が非常に小さいことから潤滑状態は良好な潤滑状態であることがわかります。尚、現在の潤滑状態は、非常に小さな領域の油膜切れで発生している凝着摩耗が若干観察された事から正常であると思われますが、潤滑状態が変わり摩耗形態に変化が生じた場合、摩耗速度も大きくなることもありますので定期的にトライボ診断を実施し、摩耗の進行速度を監視することが必要と判断します。
報告№109-09136 報告№110-00341 | 分析№109-001160 分析№110-001517 | 110-001517 | 金属元素と濃度の分析は、試料油を以上の高温で発光させ、その光を分光器で分光し、分光によって得られた光の強度と金属固有の波長とから元素を特定するIカップリング発光分光分析法を用います。また摩耗状態は、SOAP-T法により求めた金属成分と濃度にフェログラフィー法による摩耗粒子分析とを加味して総合的に評価しますが、摩擦面の摩耗機構と摩耗状態の判断は摩耗粒子の形態と、異常摩耗の早期発見パラメータであるIs値により判断します。Iカップリング発光分光分析供試のディーゼルエンジン油を分析した結果、検出された金属元素は、SOAPの結果表に示すように、鉄、鉛、銅、クロム、ニッケル、錫、リン、亜鉛、カルシウム、アルミニウム、ナトリウム、マグネシウムでした。これら検出された金属元素から発生箇所を推定すると、鉄、鉛、銅、クロム、ニッケル、錫・エンジン部品リン、亜鉛、カルシウム・オイル添加剤アルミニウム、ナトリウム、マグネシウム・外部混入異物であると思われます。このうち、機械部品が摩耗したと思われる元素はのグループです。フェログラフィー摩耗粒子分析結果から観察された粒子は、潤滑状態が正常な場合に発生する摩耗粒子でした。潤滑状態と摩耗形態異常摩耗の早期発見パラメータとして摩耗粒子を定量化して評価するフェログラフィーのIs値は、潤滑状態がやや厳しいの乗となっていました。これらの結果から、シリンダ、ピストンリング、カムロール、クランクメタルの摺動部は、潤滑状態が良好で、摩耗もマイルド摩耗と呼ばれる正常と判断できる状態であることが分かりました。電子顕微鏡・X線分析フェログラフィーで観察された粒子の組成を調べた結果、鉄、マンガンを含む粒子が多いことが分かりました。銅を使用した箇所の溶出・摩耗SOAPの結果表に示すように、軸受で使用されている鉛がppm、銅がおよび錫が、ニッケルがppm検出されました。検出される要因は、軸受の摩耗と亜鉛系添加剤のとの反応による溶出とに大別することができます。摩耗で発生する場合一般に、ディーゼルエンジンのクランクメタルは積層構造になっており、クランクメタルの最表面はホワイトメタル層が存在し、その下にニッケル層、さらにその下には鉛を含む銅系軸受材料のケルメット層が存在します。今回検出された金属成分のうち、錫と銅及び鉛は、メタル表面が摩耗して発生していると考えられます。ディーゼルエンジンのメタルは、設計上、油膜が正常に形成される流体潤滑が基本であることから、通常の使用においては摩耗しにくいと思われますが、今回の分析結果では、銅と鉛を含む第三層のケルメットの一部が摩耗していることが分かりました。これは、メタルの潤滑部が流体潤滑になりにくい部分のあることを示唆していると考えることが出来ます。添加剤との反応で発生する場合亜鉛系添加剤は、金属の銅が添加剤中の成分と反応し、銅をイオン化させる働きがあり、これによって潤滑油中に銅が検出されることがあります。汚染度計数汚染度はNAS級とやや汚染されていました。フィルタ表面の異物観察で黒色の異物が多く観察されたことから、汚染度が高い要因は、摩耗粒子、すす、油の添加剤成分の析出によるものと思われます。粒度分布粒度分布は.～μmの範囲にあり、.μmにピークが確認されました。水分はppmと当社推奨の管理限界値を超えていました。今後、水分の影響でエンジン内部に錆が発生し、その影響で摩耗が発生する懸念があります。を示す粘度、全酸価、IR、RBOTの各データは良好の範囲にあり、継続使用可能と判断します。水分濃度の調整水分の影響で金属表面に腐食摩耗が発生し、発生した鉄錆等の粒子が潤滑部に噛み込み摩耗が進行することがありますので、部分更油などにより相対的に水分濃度を低くするなどの方法を推奨します。定期的な分析エンジン内部の摩耗の進行を監視するため、定期的に分析を実施し、摩耗の進行状況を確認することを推奨します。RBOTの分析結果についてRBOTはminと新油値minに比較して変化はなく、酸化防止剤の減少は確認されませんでした。しかし、この油種の場合、分析データのバラツキが発生しやすい特性をもっていることが確認されたため、今後はRBOTを除く分析項目により油の劣化状態を評価することを推奨します。
報告№106-0421 | 分析№106-02360 | 106-02360 | トライボ診断により、機器軸受の潤滑状態、潤滑油の劣化状態を診断することを目的としました。分析の結果、計数汚染度がNAS級と当社推奨の管理限界値に到達していました。SOAPで錫がppm、D－SOAPで鉄が、銅が、アンチモンが、錫が.ppm検出されたことから、汚染の要因は、鉄を使用した箇所、オイルリングと軸受メタルの摩耗によるものと考えられました。但し、軸受メタルの主成分である錫濃度と油量、軸受サイズから、軸受メタルの平均的な摩耗深さを計算すると.μmとなります。更油から時間経過しており、更油時に錫濃度がに改善されたと仮定すると、今回の摩耗は時間で進行したと考えることができます。また、仮にこの摩耗速度が時間稼働で年間使用したとしても摩耗深さは.μmであり、摩耗速度は非常に小さく、現在のところ本軸受は継続使用可能と判断します。尚、油の劣化度を示す全酸価が.mgKOH/gと新油値.mgKOH/g以下であり、油の劣化進行は確認されませんでした。
報告№106-0467 報告№106-0504 | 分析№106-02677 分析№106-02891 | 106-02891 | トライボ診断により、機器軸受の潤滑状態、潤滑油の劣化状態を診断する。また、本分析データは、劣化傾向を評価し、劣化進展のある程度の予測を行うためのベースデータとし、予防保全に資することを目的とする。分析の結果、軸受は継続使用可能な範囲にあると判断します。但し、観察された摩耗粒子には、局部的な油膜切れにより発生したシビア粒子が比較的多く観察されていることから、今後摩耗が進行する場合があります。現在、継続使用可能な状況にありますが、年に度、定期的にトライボ診断を実施し、摩耗の進行状況を監視することを推奨します。このことは、計数汚染度がNAS級と良好の範囲にあること転がり軸受の摩耗により発生する鉄がSOAPでppm、D－SOAPで検出されたことフェログラフィーの結果、異常摩耗の早期発見パラメータであるIs値がの乗とやや高く、金属接触が厳しい場合に発生するシビア粒子が観察されたこと以上のことから判断しました。尚、油の劣化度を示す全酸価は.mgKOH/gと、新油値.mgKOH/g以下であり、油劣化の進行は確認されませんでした。
報告№108-5112 報告№108-5112 | 分析№108-03610 分析№108-03610 | 108-03610 | 粘度、泡立ち試験を除く項目は良好でした。粘度はmm/sと新油値mm/sに比較して、粘度変化率は-.％で、当社推奨の管理限界値である±％を超えていました。今後、粘度の低下により油膜切れが発生し、金属接触が発生することが懸念されるため、更油を実施することを推奨します。泡立ち試験の結果は、一般的には消泡性能が低くいと判断できる値の-でした。また、新油値の-に比較して高い値であることから、消泡性能が低下していることが確認されました。今後の使用時間によっては、油の酸化劣化が進行したり、ギヤ歯面およびベアリング軌道面で油膜切れが発生したりする場合があるため、消泡剤の添加による消泡性能の改善が必要になると思われます。機器の潤滑状態潤滑状態指数はのマイナス乗と濾過設備のない機器であれば正常な潤滑状態にあると判断できますが、ギヤボックスの油系統にはインラインフィルタとオフラインフィルタがあり、μmサイズ以上の粒子の大部分は捕捉され、異常な摩耗状態が発生したとしても正常な潤滑状態にあると誤認してしまう可能性があります。そこで、フィルタが設置されていない場合の潤滑状態を、一般的なフィルタの効率である.と仮定して粒子の発生状況から潤滑状態を推定しました。その結果、ギヤは継続使用可能な状態にあると思われますが、潤滑状態指数は摩耗がやや厳しい状態であるの乗領域にあると推定できます。推定結果は、フィルタの濾過効率を仮定して求めたものですが、フィルタがない状態では油中の粒子濃度は現在より高いことは明らかです。そのためヶ月後に再度分析を実施し、摩耗進行の有無をチェックすることを推奨します。尚、フィルタの捕捉の影響による誤認を避けるため、これまでの採油箇所に加え、インラインフィルタやオフラインフィルタの捕捉物も分析し、その結果から潤滑状態を評価することを提案します。フィルタ捕捉物の分析を実施する際には、フィルタ使用時間の情報をご提供いただけますようお願い致します。粘度は当社推奨の管理限界値を超えています。泡立ち試験の結果、消泡性能が低下しています。粘度は当社推奨の管理限界値を超えています。粘度はmm/sと新油値mm/sに比較して、粘度変化率は-.％で、当社推奨の管理限界値である±％を超えています。粘度は.mm/sとなっています。粘度は.mm/sとなっています。粘度指数はとなっています。粘度指数はとなっています。泡立ち試験は-となっています。泡立ち試験は-と新油に比較して高い値であり、消泡性能が低下しています。水分は良好。水分は.と当社推奨の管理限界値の以下であり、良好と判断します。全酸価は良好。全酸価はmgKOH/gと新油値mgKOH/g以内にあり、良好と判断します。機器の潤滑状態摩耗粒子の形態観察の結果、ギヤ歯面の摩耗で発生したと推定されるμm以下の摩耗粒子が観察されています。μm以下の摩耗粒子が観察されています。異常摩耗の早期発見パラメータである潤滑状態指数がのマイナス乗と正常の範囲にあるものの、摩耗粒子の形態観察の結果、ギヤ歯面の摩耗で発生したと推定されるμm以下の摩耗粒子が観察されています。
報告№109-09094 報告№112-00124 | 分析№109-000872 分析№112-000425 | 112-000425 | 潤滑油は継続使用可能な状態にあると判断します。は良好でした。≪状態監視とパラメータ≫分析の目的および各分析のパラメータは以下の通りです。特性低下目的：油の分析結果から、や劣化傾向ならびに添加剤の消耗程度、残存寿命などを確認する。粘度JISK酸価JISK赤外線吸収スペクトルJISK酸化安定度試験JISK汚染目的：油の分析結果から、砂塵あるいは水・異種油などによるや、異物混入の有無を確認する。水分JISK計数汚染度JISB重量汚染度JISB光学顕微鏡観察摩耗目的：油中の摩耗粒子を分析する事により、回転・摺動部の潤滑状態、摩耗劣化の程度、余寿命などを解析する。摩耗診断電子顕微鏡観察JISKX線マイクロアナリシス油中金属濃度JISK≪分析結果≫特性低下粘度：良好粘度値mm/sの管理基本値mm/sに対する変化率は+.％であり、○○管理限界値±％以内に留まっています。酸価：良好酸価.mgKOH/gは管理基本値の.mgKOH/g以内にあることから、問題は無いと判断します。赤外線吸収スペクトル：良好酸化安定度試験：良好酸化安定度試験の結果、数値minは○○管理限界値min以上に留まっており、現時点での使用は可能と判断します。汚染水分：良好水分値ppmは○○管理限界値以内に留まっています。計数汚染度：今回は実施していません。重量汚染度：今回は実施していません。光学顕微鏡観察：今回は実施していません。摩耗摩耗診断電子顕微鏡観察・X線マイクロアナリシス：今回は実施していません。油中金属濃度：今回は実施していません。
報告№106-0025 報告№106-0489 | 分析№106-00118 分析№106-02794 | 106-02794 | 本トライボ診断は、油の性状・汚染度・摩耗状態を評価し、更油の判断および、潤滑状態を明らかにすることにより、非常用ディーゼル発電機の保守に寄与する。トライボ診断の結果、シリンダ、ピストンリング等の摩耗、鉛、銅の溶出・摩耗が確認されたものの、いずれも軽微であり、継続使用可能と判断します。尚、を示す粘度、全酸価、全塩基価の各データは新油データを基準として評価しています。今回は、新油データがなく評価ができなかったため、現在充填用に使用している新油を分析し、そのデータを基準に管理されることを併せて推奨します。
|  | 113-002709 | フェログラフィーで観察された代表的な摩耗粒子は以下の通りです。疲労摩耗粒子・繰返し応力による金属疲労で発生。大型化するとフレーキングの発生が懸念されます。SOAP-Tで鉄がppmと比較的高い値で検出されました。検出された鉄が、ベアリング鋼から発生したものかどうかを判断するため、ベアリング鋼に％程度で含まれているクロムを基準にして、ベアリング鋼の鉄濃度を推定しました。クロムがppm検出されたことから、ベアリング鋼の鉄はその倍程度であり、約であると推定されます。実際に検出された鉄濃度を超えていることから、クロムはベアリング鋼以外のクロムを使用した箇所からの発生とベアリング鋼の摩耗による発生の双方の可能性が考えられます。また、SOAP-Tで鉛が比較的高い値で検出されたことから、鉛を使用した箇所が摩耗している可能性があります。
報告№109-09094 報告№109-09094 | 分析№109-000916 分析№109-000916 | 109-000916_100127 | 分析の結果、全てのデータが良好である事から、このグリースは継続使用可能と判断します。≪状態監視とパラメータ≫分析の目的および各分析のパラメータは以下の通りです。特性低下目的：グリースの分析結果から、グリースの物理的性状や劣化傾向などを確認する。全酸価JISK赤外線吸収スペクトルJISKちょう度JISK滴点JISK摩耗目的：グリース中の摩耗粒子を分析する事により、回転・摺動部の潤滑状態、摩耗劣化の程度、余寿命などを解析する。摩耗診断電子顕微鏡観察JISKX線マイクロアナリシス油中金属濃度）JISK≪分析結果≫特性低下全酸価：良好全酸価mgKOH/gは新油値の.mgKOH/gに比較し高くはあるものの、有機物・有機化合物試験の結果で油劣化の兆候を示すカルボン酸の吸収が見られないことから問題は無いと判断します。赤外線吸収スペクトル：良好ちょう度：良好ちょう度値と当社推奨の管理限界値であるから以内に留まっています。滴点：良好滴点はと新油値のに比較し大きな変化はないことから問題は無いと判断します。摩耗摩耗診断電子顕微鏡観察・X線マイクロアナリシス：今回は実施していません。油中金属濃度：今回は実施していません。
報告№106-6023 報告№106-0085 | 分析№106-00388 分析№106-00452 | 106-00452 | 分析の結果、ギヤ歯面では厳しい金属接触による摩耗が発生しています。今後、更に摩耗が進行することが懸念されるため、夏期ピーク前に再度分析を実施し、摩耗の進行状況を確認されることを推奨します。一方、を示す粘度、水分、全酸価、IRの各データは良好であることから、この油は継続使用可能と判断します。これらのことは、異常摩耗の早期発見パラメータであるフェログラフィーのIs値がの乗と良好の範囲にあるものの、摩耗粒子形態観察の結果、金属接触が厳しい場合に発生するシビア粒子が観察されたこと以上のことから判断しました。尚、主機停止中に油溜めから採油を実施しているため、油循環中の採油に比較して油中粒子が沈降して高濃度になっている部分を採油していると考えられます。したがって、油が循環している状態で採油を実施した場合に比較して、分析データが高くなり、異常な状態と判断してしまう可能性がありますので、今後の採油は、停止後なるべく早いタイミングで採油を実施されることを推奨します。トライボ診断では、歯車のタイプ形状、モジュール、歯幅、歯数、初期バックラッシが分かれば歯車の管理パラメータとして有効であるバックラッシの増加程度を推定し、バックラッシ調整の要否を判定するなど、より良い管理を行う事が出来ますので、次回トライボ診断実施時には各情報の提供をお願いします。
報告№103-4009 | 分析№103-00954 | 103-00954 | 本試験は、平成年に発電機を取り替えた後、オーバーホールを実施していないため、現在の軸受の状態を確認することを目的としました。分析の結果、軸受メタル、オイルリングの摩耗が若干発生していることが確認されたため、ヶ月以内に再度分析を実施し、摩耗の進行状況を確認されることを推奨します。これらのことは以下のことから判断しました。計数汚染度がNAS級と当社推奨の管理限界値内にあるものの、粒子の分布状態に異常がみられました。それは、～μm、～μmレンジがNAS級であったのに対し、～μm、～μmレンジがNAS級となっており、大型の粒子が比較的多いことが確認された光学顕微鏡写真の結果でも、μmサイズの大型の粒子が観察されたD－SOAPの結果、軸受メタルの主成分である錫とオイルリングの主成分である銅が検出された。尚、採油を主機停止から時間経過した時点で油槽の油抜きバルブから採油を実施しているため、油循環中の採油に比較して油中粒子が沈降して高濃度になっている部分を採油していると考えられます。したがって、油が循環している状態で採油を実施した場合に比較して、分析データが高くなり、異常な状態と判断している可能性がありますので、今後の採油は、停止直後、或いは、油循環中に油槽中層部から採油を実施されることを推奨します。
報告№104-4032 報告№104-4032 | 分析№104-02004 分析№104-02004 | 104-02004 | 流動ブロワ号の反電動機側の軸受は、今後の運転時間や運転状況が、特に変化のない運転であれば、少なくとも年間は継続使用可能な状態にあると判断します。これらのことは、以下の結果から判断しました。計数汚染度がNAS級と当社推奨の管理限界値以内にあった。SOAP／D-SOAPの結果、軸受の主成分である鉄が検出されたものの、極微量であった。異常摩耗の早期発見パラメータであるフェログラフィーのIs値がのマイナス乗と良好の範囲にあった。本試料油は継続使用可能な状態にあると判断します。粘度は良好と判断します。粘度はmm/sと新油値mm/sに比較して、粘度変化率は+％と当社推奨の管理限界値の±％を大きく超え、ISOVGの範囲にありました。油名が間違っている可能性がありますので、再度ご確認下さい。水分は良好と判断します。水分はppmと当社推奨の管理限界値の以下にあり、良好と判断します。全酸価は良好と判断します。全酸価は.mgKOH/gと新油値.mgKOH/g以内にあり、良好と判断します。IRは良好と判断します。IRは、IRチャートに示すように新油に比較して変化なく、良好と判断します。計数汚染度は良好と判断します。計数汚染度はNAS級と当社推奨の管理限界値のNAS級以内にあり、良好と判断します。重量汚染度は良好と判断します。重量汚染度は.mg/mlと当社推奨の管理限界値のmg/ml以内にあり、良好と判断します。機器の潤滑状態本機器の軸受は、今後の運転時間や運転状況が、特に変化のない運転であれば、少なくとも年間は継続使用可能な状態にあると判断します。SOAPは良好でした。SOAPの結果、軸受の主成分である鉄などの金属元素は検出されておらず良好と判断します。D－SOAPは良好でした。D－SOAPの結果、軸受の主成分である鉄がと検出量が僅かであり、良好と判断します。フェログラフィーの結果、潤滑状態は良好と判断します。フェログラフィーの結果、異常摩耗の早期発見パラメータであるIs値がのマイナス乗と良好の範囲にあり、且つ、異常摩耗の兆候を示すシビア粒子等の摩耗粒子がほとんど観察されていないことから、今後の運転時間や運転状況が、特に変化のない運転であれば、軸受は少なくとも年間は継続使用可能な状態にあると判断します。
報告№108-5071 報告№110-00682 | 分析№108-02721 分析№110-003159 | 110-003159 | 障害予防を目的に以下の対策を推奨します。更油粘度が低下していたことから、今後適正な粘度範囲で使用していない場合、ギヤ歯面やベアリング軌道面で油膜切れが発生し、摩耗が進行することが懸念されるため、更油を推奨します。追加分析消泡性能が低下した場合、ギヤ歯面での油膜形成に影響が出て摩耗の発生が進展することがあります。今後は消泡性能低下の影響により摩耗が進展する可能性がありますので、フェログラフィーおよびSOAPを追加することを推奨します。分析結果粘度が当社推奨の管理限界値を超えていました。泡立ち試験の結果、消泡性能が低下していることが確認されました。粘度粘度は.mm/sと新油値mm/sに比較して、粘度変化率は-％で、当社推奨の管理限界値である±％を超えていました。泡立ち試験泡立ち試験は-と新油に比較して高い値でした。水分はppmと当社推奨の管理限界値の以下であり、良好と判断します。全酸価全酸価はmgKOH/gと新油値mgKOH/g以下にあり、良好と判断します。
報告№101-4008 | 分析№101-00392 | 101-00392 | は良好と判断します。粘度は良好と判断します。粘度はmm/sと新油値.mm/sに比較して、粘度変化率は+％で、当社推奨の管理目安である±％以内にあり、良好と判断します。水分は良好と判断します。水分は.ppmと当社推奨の管理目安の以下であり、良好と判断します。全酸価は良好と判断します。全酸価は.mgKOH/gと新油値.mgKOH/gに比較して、大きな変化はなく、良好と判断します。IRの結果、良好と判断します。IRの結果、IRチャートに示すように、油のスラッジであるカルボン酸の特徴吸収帯にピークが確認されてないことから、油は劣化していないと判断します。は良好と判断します。計数汚染度は良好と判断します。計数汚染度はNAS級と当社推奨の限界値のNAS級以内にありました。重量汚染度は良好と判断します。重量汚染度はmg/mlと当社推奨の管理目安のmg/ml以下であり、良好と判断します。機器の潤滑状態軸受の潤滑状態は正常と判断します。SOAPの結果は良好です。SOAPの結果、外部から混入したと思われるケイ素がppm、油の添加剤成分であるリンがppm、検出されました。D－SOAPの結果は良好です。D－SOAPの結果、ギヤ歯面の摩耗により発生した鉄がppm検出されました。フェログラフィーの結果は良好です。摩耗の過酷度を示すフェログラフィーのIs値がの乗と、減速機の潤滑油としては低く、且つ、正常な潤滑状態で発生するμm未満の摩耗粒子が支配的であることから、ギヤ歯面及びベアリングの潤滑状態は良好と判断します。
報告№107-4530 報告№107-6022 | 分析№107-01164 分析№107-01631 | 107-01631 | 分解前の油槽内に水分が混入していないか確認する。精点Aを実施した結果、水分がと管理限界値を大きく超えていたことから、水分の混入が確認され、更油を実施するとともに配管内の水分除去が必要と考えます。更に摩耗粒子形態観察で鉄錆が多く観察されたことから、油槽内で錆が発生していた可能性があり、オーバーホール時には発生箇所を確認する必要がありますので、この点にご注意下さい。尚、SOAP／D-SOAPの結果でメタルの主成分である錫、銅、アンチモンが検出され、その他に鉄、クロム等が検出されていますが、採油方法が油槽のドレンバルブを開放し、オイルパンで一旦受けて、そのオイルパンの油をサンプル容器に移す方法であったため、油槽底部に堆積していた汚染粒子が採取されたものと考えられ、SOAP／D-SOAPで検出された金属元素は、油槽底部に堆積していた粒子が検出されたものと思われました。
報告№109-09136 報告№110-00485 | 分析№109-001160 分析№110-002207 | 110-002207 | は、油の粘度、油中のスラッジの発生量を判断パラメータに、粘度、全酸価、IR、RBOTで評価します。分析の結果、油の粘性を示す粘度は、新油値の.mm/sに比較して粘度変化率が-％のmm/sとほぼ変化はなく、また油中のスラッジの発生量を示す全酸価は、新油値の.mgKOH/gに対して.mgKOH/gでほぼ変化が見られず劣化は確認されなかった。さらにはIRの結果でも油が劣化した場合に発生するカルボン酸の発生も確認されず、酸化防止剤の残存量を示すRBOTは、限界値minに比較して、十分に残量があるminであった以上のことから、潤滑油の劣化は確認されませんでした。なお、使用油の使用期間または使用時間が不明であったため、ご要求の油の余寿命に関する検討は行えませんでした。可能であれば、これらの情報をご提供下さい。汚染度油中の水分を計測した結果、水分は.と新油と同等であり、継続使用可能な状態にあることが確認されました。潤滑油は継続使用可能な状態にあると判断します。
報告№109-09136 報告№112-00288 | 分析№109-001160 分析№112-001155 | 112-001155 | 潤滑油は継続使用可能な状態にあると判断します。但し、今後は障害予防を目的に以下の対策を推奨します。追加分析消泡性能が低下した場合、ギヤ歯面での油膜形成に影響が出て摩耗が進展することがありますので、フェログラフィーおよびSOAP-Tを追加して摩耗により発生する油中金属濃度や潤滑状態を確認することを推奨します。泡立ち試験泡立ち試験の結果は、-と新油値が-であるのに比較して高い値となっていたことから、消泡性能が低下していることが分かりました。今後の使用状況によっては油の酸化劣化が進行したり、ギヤ歯面およびベアリング軌道面で油膜切れが発生したりする場合があるため、消泡剤の添加による消泡性能の改善など何らかの対応が必要になると思われます。分析結果泡立ち試験の結果、消泡性能が低下していることが確認されました。粘度粘度はmm/sと新油値mm/sに比較して、粘度変化率は-％で、当社推奨の管理限界値である±％以内にあり、良好と判断します。泡立ち試験泡立ち試験は-と新油に比較して高い値でした。水分はppmと当社推奨の管理限界値の以下であり、良好と判断します。酸価は.mgKOH/gと新油値.mgKOH/gに比較して高いものの、IRの結果で油劣化の兆候を示すカルボン酸の吸収が確認されていないことから、良好と判断します。
報告№109-09136 報告№110-00124 | 分析№109-001160 分析№110-000457 | 110-000457 | ・摩耗状態前回に比較してSOAP／D－SOAPの結果、鉄および錫濃度に変化はなく、異常摩耗の早期発見パラメータであるフェログラフィーのIs値がのマイナス乗と良好でした。・汚染度前回に比較して計数汚染度はNAS級からNAS級にランク減少し、良好でした。・前回同様に粘度、水分、全酸価、IR、RBOTの各データは良好でしたが、全酸価が上昇気味になっているため、今後の傾向監視に注意が必要と思われます。潤滑油は継続使用可能な状態にあると判断しますが、全酸価が上昇気味になっているため、今後の上昇傾向に注意が必要と思われます。全酸価は、油の劣化傾向を知るパラメータですが、劣化は急激に変化することが多く、分析の周期が長い場合には急激に劣化する状況を捉えることができず、軸受の焼け付きや錆の発生につながることがあります。そのため、ヶ月以内に再度分析し、その状態を把握することを推奨します。尚、今回のデータは、採油が適正であれば、本分析結果から正常な状態にあるとの判断をすることができますが、本試料油は主機停止後に採取されているため油中粒子が沈降してしまっている可能性があり、場合によっては異常な状態を見落としている可能性があります。対象設備が停止してから採油までの時間が不明ですが、仮に対象設備の停止から時間経過後に採油したとすると、μmサイズの粒子はcm程度沈降すると想定され、時間経過しているとcmとなります。油槽中層部付近から採油を実施している場合、μm以上の大型の摩耗粒子は沈降の影響で採取されていない可能性があると考えられます。今後は、主機運転中もしくは停止直後に採油を実施することを推奨します。
報告№109-09136 報告№111-00114 | 分析№109-001160 分析№111-000601 | 111-000601 | 潤滑油は継続使用可能な状態にあると判断します。但し、RBOT値がminを下回っており、酸化防止剤の減少が確認されています。今後、劣化が進行する速度が速まる可能性がありますので、安全をみて更油を推奨します。を示す粘度、全酸価、IR、RBOTの各データは良好でした。尚、別紙RBOTの減少傾向から油の余寿命を求めた結果、本試料は直近の更油から起算して稼働日数が年月まで使用可能であることが分かります。水分は良好でした。
報告№109-09136 報告№111-00610 | 分析№109-001160 分析№111-002897 | 111-002897 | 潤滑油および対象設備は継続使用可能な状態にあると判断します。但し、今後も摩耗の進行を傾向監視するため、以下の対策を推奨します。定期的な分析摩耗の進行を監視するため、定期的に分析を実施し、摩耗の進行状況を確認することを推奨します。更油或いは部分更油による水分濃度の調整水分の影響により金属表面で腐食摩耗が発生し、発生した鉄錆等の粒子が潤滑部に噛み込み摩耗が進行することがありますので、更油或いは部分更油などにより相対的に水分濃度を低くするなどの方法を推奨します。新油との比較による評価を示す粘度、酸価、塩基価、IRのデータは新油データを基準として評価しています。今回は当社に新油データがなかったため判断できませんでしたが、今後評価する場合は、充填用に新油を同時に分析することをご検討下さい。フェログラフィー異常摩耗の早期発見パラメータとして摩耗粒子を定量化して評価するフェログラフィーのIs値は、潤滑状態が厳しいの乗でした。摩耗粒子の形態で比較的多く観察された粒子は、潤滑状態が正常な場合に発生する摩耗粒子でした。これらの摩耗粒子が観察された場合、潤滑部で発生している摩耗形態は、正常なマイルド摩耗であることが分かります。Iカップリング発光分光分析供試の潤滑油を分析した結果、検出された金属元素は、SOAP-Tの結果表に示すように、鉄、銅、錫、リン、亜鉛、カルシウム、アルミニウム、ナトリウム、ホウ素でした。検出されたこれらの金属元素から発生箇所を推定すると鉄、銅、錫・エンジン部品リン、亜鉛、カルシウム、ホウ素・オイル添加剤アルミニウム、ナトリウム・外部混入異物であると思われます。このうち、機械部品が摩耗したと思われる元素はのグループです。銅を使用した箇所の摩耗・溶出SOAP-Tで銅がppm検出されました。銅の影響については、別紙鉛および銅を使用した箇所の摩耗・溶出を御覧ください。計数汚染度計数汚染度はNAS級以上と汚染されていました。フィルタ表面の異物観察で金属片、鉄錆、砂等が観察されたことから、汚染度が高い要因は、摩耗、エンジンオイルの反応生成物、そして外部混入異物の影響と思われます。粒度分布粒度分布は.～μmの範囲にあり、.μmにピークが確認されました。μm以下の粒子が多いことから、燃焼して発生したすす等であることが分かります。水分はppmと当社推奨の管理限界値を超えていました。今後、水分の影響でエンジン内部に錆が発生し、その影響で摩耗が発生する懸念があります。尚、粘度、酸価、塩基価、IRは、当社に新油データがなかったため、新油データとの比較ができず評価できませんでした。
報告№108-0420 報告№108-0420 | 分析№108-02784 分析№108-02784 | 108-02784 | トライボ診断を実施し、、汚染度、潤滑状態を確認する。分析の結果、計数汚染度が当社推奨の管理限界値に到達しています。摩耗粒子の形態観察およびフィルタ表面の異物観察で外部から混入したと思われる鉄錆、砂等がやや多く観察されたことから、汚染度が高い要因は、外部混入異物の影響と考えられます。今後、これらの異物が軸受摺動面に噛み込み摩耗が進行することが懸念されるため、濾過を推奨します。は良好と判断します。粘度は良好と判断します。粘度はmm/sと新油値mm/sに比較して、粘度変化率は-％で、当社推奨の管理限界値である±％以内にあり、良好と判断します。水分は良好と判断します。水分は.ppmと当社推奨の管理限界値の以下であり、良好と判断します。全酸価は良好と判断します。全酸価は.mgKOH/gと新油値に比較して高い値を示しているものの、IRの結果、油劣化の兆候を示すカルボン酸の吸収が確認されていないことから、良好と判断します。IRの結果、良好と判断します。IRの結果、油劣化の兆候を示すカルボン酸の吸収が確認されていないことから、良好と判断します。計数汚染度は当社推奨の管理限界値に到達しています。計数汚染度は当社推奨の管理限界値に到達しています。計数汚染度はNAS級と当社推奨の管理限界値のNAS級に到達しています。重量汚染度は良好と判断します。重量汚染度はmg/mlと当社推奨の管理限界値のmg/ml以内にあり、良好と判断します。機器の潤滑状態フェログラフィーの結果、外部から混入したと思われる鉄錆、砂等が観察されています。SOAPによる油中金属濃度の結果は良好です。SOAPによる油中金属濃度の結果、金属元素は検出されていません。SOAPによる油中金属濃度の結果、鉄が検出されています。SOAPによる油中金属濃度の結果、鉄、鉛、銅、亜鉛、外部から混入したと思われるカルシウム、ナトリウムが検出されています。フェログラフィーの結果、外部から混入したと思われる鉄錆、砂等が観察されています。異常摩耗の早期発見パラメータであるフェログラフィーのIs値がの乗と良好の範囲にあるものの、摩耗粒子の形態観察の結果、外部から混入したと思われる鉄錆、砂等が観察されています。
報告№103-4027 | 分析№103-02766 | 103-02766 | 分析の結果、ころがり軸受内部で局部的に金属接触により発生した凝着摩耗が発生しています。凝着摩耗により発生した損傷が起点となってフレーキングに進展することが懸念されるため、運転開始後～ヶ月経過した時点で再度分析を実施し、摩耗の進行状況を確認されることを推奨します。それは、フェログラフィーを除く項目が良好であったものの、摩耗粒子の形態観察の結果から、金属接触により発生した摩耗粒子、異物の噛み込みにより発生した切削粒子、外部から混入した砂、鉄錆等が観察されたことから判断しました。
報告№109-09136 報告№112-00588 | 分析№109-001160 分析№112-002423 | 112-002423_date130304 | 、汚染状態、摩耗状態ポンプ減速機と潤滑油は、継続使用可能な状態であるため、分解点検の必要はないと判断します。但し、観察された油中粒子には、異物の切削作用の影響で発生する切削摩耗や、油膜が局部的に破断する凝着摩耗で発生した摩耗粒子が観られたことから、今後の摩耗進行を傾向監視するため、以下の対策を推奨します。余寿命予測フェログラフィーのIs値は、前回に比較しての乗から乗に桁低下し、安定した潤滑状態になっていることがわかります。このような安定した潤滑状態では、異常な方向に向かう上昇角を示さないことからIs値による余寿命予測はできませんが、前回と今回の摩耗形態や摩耗サイズの粒度分布、金属摩耗量、油中汚染物の影響や潤滑性状の確認や比較等の過程を経た結果から総合的に判断すると、少なくとも年程度の間は継続して使用が可能な状態にあると判断します。定期的なトライボ診断トライボ診断は、潤滑油を分析し、潤滑油の性状を調査して継続使用が可能か、更油すべきかの評価を行うことはもとより、ギヤや転がり軸受、すべり軸受などの潤滑状態も評価する設備診断技術ですが、農業用の設備では稼働率にもよるものの年に回程度の診断により、そのデータの変化から異常の兆候を早期に発見することや、分解点検の必要性を判断することが可能となります。今回の分析データでは、潤滑油中に摩耗速度の早い摩耗形態の切削摩耗および凝着摩耗が確認されたことから、今後も定期的な分析診断により設備状態を把握することを推奨します。潤滑油の濾過油中の汚染度が高いことから、摩耗粒子や異物等がギヤ歯面や軸受軌道面に噛み込むことによる摩耗の進行が懸念されるため、潤滑油の濾過を推奨します。バックラッシによる評価トライボ診断では、バックラッシの増加量を分析結果から計算できますが、今回は計算に必要な歯幅に関する情報が不足していたため、仮定して計算しております。不足している情報をお知らせ頂ければ、より正確な診断を行うことが出来ますので、可能であれば情報をお知らせ下さい。はフェログラフィーおよびSOAP-Tの結果から総合的に判断した結果、傾向管理が必要な状態にあると考えられます。フェログラフィー【定量分析：Is値】Is値は異常摩耗の早期発見パラメータのつで、摩耗粒子を定量化するために用います。Is値は前回に比較しての乗から乗に低下し、低い値でした。フェログラフィー【定性分析：摩耗粒子および摩耗形態観察】分析結果から比較的多く観察された粒子は、以下の通りでした。正常な摩耗粒子・潤滑状態が正常なマイルド摩耗により発生。切削粒子・異物や金属表面の微小突起による切削摩耗により発生。シビア粒子・潤滑状態がやや厳しい凝着摩耗により発生。金属潤滑部が局部的に油膜切れを起していると考えられます。疲労摩耗粒子・繰返し応力を受けて発生。観察された摩耗粒子の中でも切削粒子は、注意が必要です。減速機で切削摩耗が発生した場合、減速機内部で使用されている転がり軸受が切削摩耗により生じた軌道面の損傷が起点となって、寿命が分の程度に低下することがあることから、切削摩耗には十分注意する必要があります。切削摩耗の発生原因となる混入異物が残留している場合、この異物により切削摩耗が継続して発生する可能性があります。Iカップリング発光分光分析【SOAP-T】検出された金属元素から発生箇所を推定すると、以下の通りでした。鉄、鉛、銅、錫、亜鉛・ギヤ、軸受等リン・添加剤カルシウム、アルミニウム、ナトリウム・外部混入異物バックラッシご提供いただいた減速機に関する情報から、スパイラルベベルギヤであり、この部分のバックラッシを求めました。尚、歯幅が不明でしたのでmmと仮定しました。その結果、減速機のギヤ歯面に摩耗が集中していたと仮定した場合、バックラッシの増加量は約μmと推定されました。バックラッシ増加分の上限値は、メーカにより差異はあるものの、当社の推奨するバックラッシは、一般に推奨されるμmを管理目安にしています。この値に比較して十分に小さい値であり、前回に比較してSOAP-Tの鉄濃度が減少していることから、摩耗は安定しているものと推定されます。計数汚染度は、昨年のデータ同様にNAS級以上と、管理限界値のNAS級を超えていました。重量汚染度は、昨年データの.mg/mlと比較して、.mg/mlと減少していました。また、フィルタの表面の異物観察では、金属片、鉄錆、砂等が観察されたことから、汚染度が高い要因は、摩耗と外部混入異物の影響と思われます。潤滑油は、摩耗状態もやや厳しい状態であるものの、潤滑状態にすぐに悪影響を与える領域に達していませんので、今後の運転時間や運転状況が、特に変化のない運転であれば、少なくても年間は継続使用可能な状態にあると判断します。しかし、油中の汚染度が高いことから、摩耗粒子や異物等がギヤ歯面や軸受軌道面に噛み込むことによる摩耗の進行が懸念されるため、今回は潤滑油の濾過を推奨します。は良好と判断します。粘度粘度は、.mm/sと新油値mm/sに比較して、粘度変化率は-％で、管理限界値である±％以内にあり、良好と判断します。水分は、ppmと管理限界値の以下にあり、良好と判断します。酸価は、.mgKOH/gと新油値.mgKOH/g以下にあり、良好と判断します。IRIRチャートの結果、新油と使用油のスペクトルパターンはほぼ一致し、また、油劣化の兆候を示すカルボン酸の吸収が確認されていないことから、良好と判断します。
報告№108-0075 報告№108-0090 | 分析№108-00429 分析№108-00512 | 108-00512 | 分析の結果、前回に比較して計数汚染度がNAS級からNAS級にランク増加し、重量汚染度は増加しmg/mlであり、汚染度は共に当社推奨の管理限界値を超えていました。IRの結果で油劣化の兆候を示すカルボン酸の吸収が確認され、フィルタ表面の異物観察で表面に茶色の汚染物が観察されたことから、汚染度が高い要因は、油劣化により発生したスラッジであると考えられました。今後油劣化が進行し、油中の酸成分により金属表面に腐食摩耗が発生することが懸念されます。また、このスラッジには粘着性があり、貴工場では過去に射出成形機でも、このスラッジが原因で圧油系統のバルブ動作障害等のトラブルが発生した経緯もあり、除去ありますので、以下の対策を推奨します。貴工場の射出成形機でも、数多く実績のある当社製清浄分散剤TS－の投与と濾過を実施TS－投与・濾過後に油を全量交換
報告№109-09249 報告№112-00273 | 分析№109-001747 分析№112-001102 | 112-001102_date120928 | 潤滑油および軸受は継続使用可能な状態にあると判断します。但し、今後も摩耗の進行を傾向監視するため、以下の対策を推奨します。油槽内の清掃および更油潤滑油が汚染されていることから、油槽内は汚染されていると思われます。更油をする際には、油槽内を清掃し、更油する新油もNAS級程度の清浄な潤滑油を更油することを推奨します。定期的な分析凝着摩耗の進行を監視するため、定期的に分析を実施し、分析データによる摩耗の進行状況を確認することを推奨します。シリコン系のグリースや添加剤の確認シリコン系の添加剤やグリースを使用している箇所があるかについてご確認下さい。はフェログラフィーおよびSOAP／D-SOAPの結果から総合的に判断した結果、やや厳しい状態にあると考えられます。フェログラフィー【定量分析：Is値】Is値は異常摩耗の早期発見パラメータのつで、摩耗粒子を定量化するために用います。今回のIs値はの乗と低い値でした。フェログラフィー【定性分析：摩耗粒子および摩耗形態観察】分析結果から比較的多く観察された粒子は、以下の通りでした。正常な摩耗粒子・潤滑状態が正常なマイルド摩耗により発生。黒錆・潤滑状態がやや厳しい凝着摩耗により発生。金属接触が厳しく、且つ、高い摩擦熱が発生していると考えられます。Iカップリング発光分光分析【SOAP／D-SOAP】検出された金属元素から発生箇所を推定すると、以下の通りでした。鉄、鉛、錫、亜鉛・軸受等カルシウム、ケイ素、ナトリウム・外部混入異物ケイ素の検出金属濃度でケイ素がppmと高い値でした。一般に、潤滑油中からケイ素が検出された場合の原因として、シリコン油或いは、シリコン系の添加剤が検出されるフェログラフィーおよびフィルタ表面の異物観察で砂が多く観察されて検出されるシリコングリースをシール部に塗布している場合、このシリコングリースが潤滑油に混入して検出されるなどが挙げられます。ケイ素が多く検出された原因がであると軸受摺動面に噛み込み摩耗が進行したり、であると潤滑油とグリースが混ざって粘度が上昇し、粘性抵抗が増大することにより、油温が上昇する等の悪影響を及ぼすことがあります。分析の結果から、今回検出された原因は、比較的高濃度であることからの可能性が考えられます。については、分析結果では確認することが出来ませんので、これに関する情報があれば提供をお願いします。水分、汚染度物重量は共に良好でした。汚染粒子数はNAS級以上と当社推奨の管理限界値を超えていました。フィルタ表面の異物観察で鉄錆、砂等が観察されたことから、汚染度が高い要因は、摩耗と外部混入異物の影響と思われます。．粘度、全酸価、酸化安定度、有機物・有機化合物の各データは良好でした。分析結果特性低下特性低下に係るパラメータの分析結果は良好と判断します。粘度粘度はmm/sと新油値mm/sに対する粘度変化率は+.％で、当社推奨の管理限界値である±％以内にあり、良好と判断します。全酸価添加油の全酸価は、油メーカによって初期値が違うため統一した管理基準を設定するのが困難であることから、当社では管理限界値を設定しておらず、新油分析値との比較及び他の分析項目の結果より全酸価の状態判断を行います。その結果、全酸価は.mgKOH/gと新油値.mgKOH/g以下であることから、良好と判断します。酸化安定度酸化安定度はminであり、当社推奨の管理限界値のmin以上であることから良好と判断します。有機物・有機化合物有機物・有機化合物は、IRチャートによる新油分析値との比較の結果、cm-付近に劣化の兆候を示すカルボン酸の吸収が確認されていないことから、良好と判断します。色相はL.であり、新油値のL.に比較して変化はないことから、良好と判断します。汚染にかかわるパラメータの分析結果は、汚染粒子数は当社推奨の管理限界値を超えていました。水分はppmであり、当社推奨の管理限界値の以下であることから良好と判断します。汚染粒子数はNAS級以上であり、当社推奨の管理限界値のNAS級を超えていました。汚染度物重量は.mg/mlであり、当社推奨の管理限界値のmg/ml以下であることから良好と判断します。摩耗フェログラフィーによる摩耗粒子の観察の結果、潤滑状態が正常な場合に発生する摩耗粒子、金属接触が厳しく、且つ、摩擦熱が高い場合に発生する黒錆が比較的多く観察されました。異常摩耗の早期発見パラメータであるフェログラフィーのIs値がの乗と良好の範囲にあるものの、摩耗粒子の形態観察の結果、潤滑状態が正常な場合に発生する摩耗粒子、金属接触が厳しく、且つ、摩擦熱が高い場合に発生する黒錆が比較的多く観察されました。金属濃度SOAP法により金属濃度を測定した結果、外部から混入したと思われるケイ素がppm検出されました。金属濃度酸溶解法により金属濃度を測定した結果、潤滑箇所で発生する金属接触によって検出される鉄が、鉛が、錫が、亜鉛が、外部から混入したと思われるカルシウムが、ナトリウムが検出されました。
報告№109-09136 報告№110-00430 | 分析№109-001160 分析№110-001950 | 110-001950 | 摩耗状態前回に比較してSOAP／D－SOAPの結果で、鉄が微増しているものの錫は検出されず、異常摩耗の早期発見パラメータであるフェログラフィーのIs値がのマイナス乗と良好でした。汚染度前回に比較して計数汚染度はNAS級から等級に変化はなく、良好でした。粘度、水分、全酸価、IR、RBOTの各データは良好でした。潤滑油および軸受は継続使用可能な状態にあると判断します。
報告№109-09136 報告№114-00283 | 分析№109-001160 分析№114-001047 | 114-001047 | 対象設備は継続使用可能な状態にあると判断します。また、主タービンの潤滑油と汚染状態を比較したところ、共にNAS級、重量汚染度は密封油装置がmg/mlと清浄であるものの、主タービンはmg/mlとやや汚染されていることが確認されています。表主タービンとの比較EMBEDExcel.Sheet.異常摩耗の早期発見のパラメータであるIs値は、前回の-レベルから変化はなく、正常です。また、観察された粒子は極少量だったことから、は良好と判断します。計数汚染度は前回に比較してNAS級からNAS級にランク低下し、重量汚染度は.mg/mlからmg/mlに増加したものの、共に良好です。
報告№108-0411 報告№110-00656 | 分析№108-02744 分析№110-003025 | 110-003025 | は、油の粘度変化率、油中のスラッジの発生量などを判断パラメータに、粘度、全酸価、有機物・有機化合物、酸化安定度で評価します。分析の結果、油の粘性を示す粘度は、新油値の.mm/sに比較して粘度変化率が-.％の.mm/sとほぼ変化はなく、また油中のスラッジの発生量を示す全酸価は、新油値の.mgKOH/gに対して.mgKOH/gと減少しており、さらには有機物・有機化合物の結果でも油が劣化した場合に発生するカルボン酸の発生も確認されず、酸化防止剤の残存量を示す酸化安定度は、限界値minに比較して、十分に残量があるminであった。以上のように、の健全性を示す各パラメータは全て良好であり、潤滑油の劣化は確認されませんでした。尚、別紙RBOTの減少傾向から油の余寿命を求めた結果、本試料は年月まで使用可能であることが分かります。油中の水分を計測した結果、水分はppmと新油と同等であり、継続使用可能な状態にあることが確認されました。潤滑油は継続使用可能な状態にあると判断します。
報告№109-09249 | 分析№109-001747 | 113-002165 | 潤滑油は継続使用可能と判断します。但し、汚染粒子数が注意領域であることから、異物の噛み込みによる摩耗の進行が懸念されます。軸受は継続使用可能な状態にあると判断します。但し、Is値が注意領域にあることから、今後の摩耗進行の有無を確認するためにも傾向監視を継続することが有効です。定期的な分析今後懸念される凝着摩耗、疲労摩耗の進行を監視するため、定期的な分析実施を推奨します。また、汚染粒子数が今後増加した場合、油中の固形異物が軸受へ噛み込み、切削摩耗が発生する可能性が高まることが懸念されることから、汚染粒子数の増加および切削摩耗の推移を併せて確認することを推奨します。異常摩耗の早期発見パラメータであるのIs値は、前回同様、注意領域のレベルであることから、今後の摩耗推移を確認することが有用です。また、フェログラフィーで観察された代表的な粒子は以下の通りです。正常な摩耗粒子・潤滑状態が正常なマイルド摩耗により発生。シビア粒子・潤滑状態がやや厳しい凝着摩耗により発生。極微小領域で油膜切れが発生したことを示します。黒錆・潤滑状態がやや厳しい凝着摩耗により発生。局部的な厳しい金属接触と高い摩擦熱が発生していたことを示します。シビア粒子、黒錆は、摩擦面が将来的に異常摩耗へ進展する可能性を示唆しているため、傾向監視が有用と思われます。詳細は、別紙傾向監視が必要な摩耗粒子をご覧ください。また、観察された摩耗粒子の中には、μmサイズのやや大型の疲労摩耗粒子が観察されました。疲労摩耗粒子は、視野に個と少ないことから、直ちに異常ではないと考えられますが、今後の摩耗推移に注意が必要です。水分、汚染物重量は共に良好です。但し、汚染粒子数は注意領域でした。汚染粒子数はNAS級で注意領域でした。フィルタ残渣に金属片等が観察されたことから、汚染粒子数を高くしている要因は、摩耗粒子と思われます。．粘度、全酸価、酸化安定度、有機物・有機化合物、色相の各データは良好です。
報告№109-09136 報告№112-00380 | 分析№109-001160 分析№112-001571 | 112-001571 | 軸受は継続使用可能な状態にあると判断します。但し、グリースは異種グリースの混入、或いは、グリース名が違う可能性がありますので、以下の対策を推奨します。異種グリースの混入およびグリース名の確認分析データから新グリースと一致しないデータが確認されたことから、異種グリースの混入またはグリース名が違っている可能性があります。グリースは設備の条件にあった適正な性能のものを使用することが重要であるため、異種グリースの混入の有無、グリース名を再確認することを推奨します。はフェログラフィーおよびSOAP／D-SOAPの結果から総合的に判断した結果、正常な状態にあると考えられます。フェログラフィー【定性分析：摩耗粒子および摩耗形態観察】分析結果から比較的多く観察された粒子は、以下の通りでした。正常な摩耗粒子・潤滑状態が正常なマイルド摩耗により発生。Iカップリング発光分光分析【SOAP／D-SOAP】検出された金属元素から発生箇所を推定すると、以下の通りでした。鉄、鉛、銅、アンチモン、ニッケル、錫・軸受等リン、亜鉛、カルシウム、アルミニウム、ナトリウム・添加剤、増ちょう剤等グリースの物理的性状IRの結果、新グリースのIRスペクトルと一致しない箇所が確認されました。グリース名が違うか、或いは、異種グリースが混入した可能性が考えられます。
報告№109-09136 報告№110-00687 | 分析№109-001160 分析№110-003205 | 110-003205 | Iカップリング発光分光分析供試のタービン油をSOAP／D－SOAPで分析した結果、鉄、銅、錫、亜鉛、カルシウム、バリウム、ナトリウムが検出されました。これらの検出された金属元素から発生箇所を推定すると鉄、銅、錫・軸受等バリウム・オイル添加剤亜鉛、カルシウム、ナトリウム・外部混入異物であると思われます。このうち、機械部品が摩耗したと思われる元素はのグループです。前回に比較してメタルの主成分である錫が僅かに増加していたことから、メタルの摩耗が進行した可能性があります。メタルの摩耗深さ採油の条件から錫濃度が低くなっている可能性がありますが、参考のためD－SOAPの結果で得られている錫濃度と油量Lからに軸受メタルの摩耗体積および摩耗深さを求めました。その結果、メタル表面の平均的な摩耗深さは.μmとなり、メタルの表面粗さを軸受表面の一般的な粗さであるsと仮定すると、摩耗は軽微であると考えられました。フェログラフィー異常摩耗の早期発見パラメータとして摩耗粒子を定量化して評価するフェログラフィーのIs値は、前回ののマイナス乗から乗に桁上昇しており、摩耗が若干進行していることを示していました。摩耗粒子の形態で比較的多く観察された粒子は、潤滑状態が正常な場合に発生する摩耗粒子、異物の切削作用で発生する切削粒子、金属潤滑部が局部的に油膜切れを起こして発生するシビア粒子、そして摩擦熱が高い場合に発生する球状粒子でした。これらの摩耗粒子が観察された場合、潤滑部で発生している摩耗は異物などによる切削摩耗とやや厳しい摩耗形態の凝着摩耗であることが分かります。中でも切削摩耗は、他の摩耗形態に比較して摩耗進行速度が速く注意が必要で、定期的なトライボ診断による状態監視が必要と考えます。切削摩耗の原因となる混入異物が残留している場合、この異物により切削摩耗が継続して発生する可能性があります。前回に比較して計数汚染度はNAS級からNAS級にランク増加しているものの、当社推奨の管理限界値内にあり、良好でした。前回同様に粘度、水分、全酸価、IR、RBOTの各データは良好でした。観察された摩耗粒子の形態などから温度上昇の要因は、停止中に薄くなっていた油膜が起動時に局部的に油膜切れが発生したことにより発生したと考えられます。このような場合、主軸と接触する軸受表面は、鏡面状態となっていることが多く、そのため油膜が形成し難くなっていることが推定されます。運転再開後の温度変化を監視するとともに、なるべく早い時期に再分析を実施し、摩耗の進行状況を確認することを推奨します。傾向監視のための次回採油時期は、回転数から理論的に求めますが、今回は回転数に関する情報がないため、回転数をrpmと仮定して計算しました。その結果、次回の採油は最短で約.時間となります。この時間は、油中汚染物が均一濃度になるために必要な時間であり、この時間を経過すれば、再分析の結果から摩耗速度を評価することが可能となります。なお、本試料油は、主機停止中に軸受油槽中間部から採油されており、機器が停止している状態では、別紙油粒子の沈降の影響に示すように油槽内で撹拌がなくなり固形物が沈降するため、油中汚染度は低くなると推定されます。今後の採油は、極力運転中もしくは停止直後の油槽中層部から実施されることを推奨します。
報告№109-09136 報告№113-00448 | 分析№109-001160 分析№113-001846 | 113-001846 | 濾過前の試料油を分析した結果、粘度はmm/sと新油のmm/sに比較して、粘度変化率は+％で、前回同様にやや不良領域にありました。D-SOAPで前回に比較してメタルの主成分である錫がからppmに増加していました。メタルの摩耗軸受メタルの摩耗が進行していると推定されます。直ちに異常ではないものの、今後、さらに摩耗が進行することが懸念されます。粘度の上昇粘度は、これまで使用していたISOVGにISOVGであるFBKタービンを補充して使用しているため新油データに比較して高い値を示していますが、前回に比較して変化が少ないことから、本試料油は継続使用可能と判断します。これらの障害発生に対する弊害を勘案の上、念のためヶ月後に再分析を実施し、摩耗の進行状況を確認することを推奨します。また、今後軸受メタルの摩耗が進行した場合、摩耗程度を評価する必要がありますので、次回分析時には、メタルサイズ、油量、直近の油入れ替え時期ならびにメタル交換時期をお知らせください。
報告№109-09136 報告№111-00389 | 分析№109-001160 分析№111-001861 | 111-001861 | 潤滑油および軸受は継続使用可能な状態にあると判断します。但し、摩耗の進行が懸念されるため、以下の対策が必要です。定期的な分析フレッティング摩耗の進行を監視するため、定期的に分析を実施し、摩耗の進行状況を確認することを推奨します。最適な採油方法本試料油は、機器停止中に給油プラグから採油されています。機器が停止している状態では、別紙油粒子の沈降の影響に示すように油槽内で撹拌がなくなり固形物が沈降するため、油中汚染度は低くなると推定されます。そのため今後の採油は、極力停止直後の油槽中層部、もしくは停止中であれば油槽の底部付近から実施されることを推奨します。フェログラフィー異常摩耗の早期発見パラメータとして摩耗粒子を定量化して評価するフェログラフィーのIs値は、潤滑状態が正常なの乗でした。摩耗粒子の形態で比較的多く観察された粒子は、フレッティングにより発生する赤錆局部的に高圧・高温となる場合に発生するフリクションポリマでした。これらの摩耗粒子が観察された場合、潤滑部で発生している摩耗形態は、微振動によるフレッティング摩耗であり、そして局部的ではあるものの高圧・高温の箇所が発生していることも分かります。フレッティングは、軸と内輪内面軸受箱と外輪外面軌道輪と転動体の箇所で発生する可能性があります。フレッティング粒子は酸化して硬いため、軸受軌道面に噛み込んだ場合はその傷が疲労剥離の起点となり、疲労摩耗へと進展することが想定されます。フリクションポリマは、潤滑油が軌道面に押し込められ高圧状態になると同時に、圧縮熱により高温状態になった結果、基油自身が重合反応を起こし生成することが知られています。そのため、高圧高温状態の解消がなされなければ、潤滑油の劣化が進行し、粘度上昇に因る潤滑異常に進展する場合があります。Iカップリング発光分光分析供試の潤滑油を分析した結果、検出された金属元素は、SOAP-Tの結果表に示すように、鉄、銅、アンチモン、ニッケル、錫、リン、亜鉛、カルシウム、バリウム、アルミニウム、ケイ素、ナトリウムでした。検出されたこれらの金属元素から発生箇所を推定すると鉄、銅、アンチモン、錫、亜鉛・軸受等リン、カルシウム、バリウム、アルミニウム、ケイ素、ナトリウム・外部混入異物であると思われます。このうち、機械部品が摩耗したと思われる元素はのグループです。計数汚染度は良好でした。粘度、水分、酸価、IRの各データは良好でした。
報告№101-6186 | 分析№101-02095 | 101-02095 | 濾過前の試料油を分析した結果、計数汚染度、SOAP／D－SOAPの錫濃度を除く項目は良好でした。計数汚染度がNAS級と前回のNAS級に比較して、ほぼ年でランクになっていました。汚染の原因をSOAP／D－SOAPで調べた結果、メタルの主成分である錫がSOAPの値が前回ppmから今回ppmに、D－SOAPでからppmに上昇しており、汚染の要因はメタルの摩耗によるものと考えられました。発生したこれらの摩耗粒子は濾過圧力kgf/cm以下にすることで除去可能ですが、濾過により摩耗粒子の発生原因を取り除けるものではありません。計画を組み、早い段階で開放点検による摩耗状況の確認が必要と思われます。尚、摩耗粒子がメタル摺動面に噛み込み摩耗を進行させるため、その予防措置として濾過を実施されることを推奨します。
報告№109-09136 報告№112-00515 | 分析№109-001160 分析№112-002125 分析№ | 112-002125 | 潤滑油は継続使用可能な状態にあると判断します。分析結果粘度、水分、酸価、IRの各データは良好でした。その他のデータは以下の通りです。泡立ち試験泡立ち試験の結果、表aの通りでした。表泡立ち試験シーケンスⅠ シーケンスⅡ シーケンスⅢ 泡立ち度 泡安定度 泡立ち度 泡安定度 泡立ち度 泡安定度 - 一般的な新油値 泡立ち度は、やや高いものの、泡安定度はシーケンスⅠ・Ⅱ・Ⅲでmlであることから、消泡性能は低下していないことが確認されました。尚、新油値は、当社の新油データベースより参考に新油値を記載しました。この新油値に比較して、泡立ち度は高くなっていますが、泡安定度がいずれもmlとなっており、消泡性能は保持されていると判断します。色相は、Lでした。
報告№103-0189 | 分析№103-01639 | 103-01639 | 本試験は、圧油ポンプアンローダパイロット弁で固着が発生したため、その原因を調査するために分析を実施しました。分析の結果、前回に比較して、計数汚染度がNAS級からNAS級にランク上昇し、重量汚染度が.mg/mlから.mg/mlに.mg/ml上昇していました。光学顕微鏡写真に示すように、外部からの異物がやや多く見られましたが、バルブ類などの動作障害を起こす粘ちょう物は確認されませんでした。以上のことから、直近に油濾過を実施していなければ、光学顕微鏡写真で観察された異物がバルブのスプールに噛み込み動作障害を発生させた可能性が高いと考えます。一方、直近に油の濾過を実施した場合や濾過機が常設されている場合、浮遊している粘ちょう物を取り除かれている可能性がありますので、粘ちょう物による固着現象を原因として考える必要があります。バルブ動作障害を発生した状態で使用していたストレーナやフィルタの付着物やストレーナ内に溜まっていた油を採取・分析することで、障害の発生原因となる粘ちょう物が確認される場合がありますので、障害発生時の状態が継続している場合は、これらの分析を実施されることを推奨します。尚、既にストレーナの洗浄等を対策を実施している場合は、詳しい状況を当社営業担当までお知らせ下さい。
報告№109-09375 報告№110-00091 | 分析№109-002518 分析№110-000350 | 110-000350 | ・摩耗状態D－SOAPの結果、潤滑油中からは鉄が検出されました。検出された金属は、粒子の観察結果から繰返し応力を受けて発生する疲労摩耗粒子でした。これらのことから、潤滑部では疲労摩耗が発生していることが分かりました。本軸受は、転がり軸受寿命の指標としている摩耗粒子が観察されなかったことから、フレーキングは発生していないものの、異常摩耗の早期発見パラメータであるフェログラフィーのIs値がの乗と高く、摩耗が発生している可能性があると思われます。本機は、回転数が毎分.rpmと極めて低速であることから、潤滑状態が厳しくなっている要因は、良好な油膜の形成が難しいためと思われます。潤滑状態が厳しくても、回転数が低速であることから、潤滑状態の急変はないと思われますが定期的な分析による監視が必要です。・汚染度計数汚染度は良好でした。結論軸受は継続使用可能な状態にあるものの、以下の対策が必要です。今後、疲労摩耗の進行を監視するため、定期的に分析を実施し、摩耗の進行状況を確認されることを推奨します。次回分析の時期を理論的に求めたところ、最短で約時間となります。この時間は、油中汚染物が均一になるために必要とする時間であり、この時間を経過すれば、再分析の結果から状態の傾向を確認することが可能となりますので、これを参考に次回分析時期を検討されることを提案します。計数汚染度は良好と判断します。計数汚染度計数汚染度はNAS級と当社推奨の管理限界値のNAS級以内にあり、良好と判断します。重量汚染度はmg/mlでした。機器の潤滑状態摩耗粒子の形態観察の結果、繰返し応力を受けて発生する疲労摩耗粒子が比較的多く観察されました。SOAPSOAPの結果、油の添加剤成分であるリンが検出されました。摩耗により発生する鉄が検出されていないことから、良好と判断します。D－SOAPD－SOAPの結果、摩耗により発生する鉄、油の添加剤成分であるリンが検出されました。フェログラフィー異常摩耗の早期発見パラメータであるフェログラフィーのIs値がの乗と良好の範囲にあり、摩耗粒子の形態観察の結果、繰返し応力を受けて発生する疲労摩耗粒子が比較的多く観察されました。
報告№107-4530 報告№107-0227 | 分析№107-01164 分析№107-01228 | 107-01228 | を確認する。分析の結果、を示すRBOTを除く項目は良好でした。RBOTがminと当社推奨の管理限界を下回っていました。今後、劣化速度が加速し、基油の劣化が進行することが懸念されるため、早急に更油を実施することを推奨します。但し、無添加タービン油が混入した場合も、このようなRBOTの変化が確認されますので、現在発電所で補充用として使用している新油があれば、その新油のIR分析を実施し、油種に間違えがないかを確認することを推奨します。
報告№103-8039 | 分析№103-00765 | 103-00765 | 回目の初期試験を実施した結果、摩耗粒子形態観察でシビア粒子、外部から混入した砂が見られました。今後、これらの摩耗粒子・砂が軸受摺動面に噛み込み摩耗が進行する場合があるため、夏期ピーク後に精点Bを実施し、汚染状況及び摩耗の進行状況を確認されることを推奨します。これらのことは、計数汚染度が、前回と同じくNAS級とやや高く、異常摩耗の早期発見パラメータであるIs値が、と良好の範囲にあるものの、摩耗粒子形態観察で、金属接触が厳しい場合に発生するシビア粒子、外部から混入した砂が見られたことから判断しました。
報告№107-0366 報告№113-00014 | 分析№107-01900 分析№113-000031 | 113-000031 | 濾過前の試料油を分析した結果、重量汚染度が.mg/mlと、やや不良領域にありました。現在のところ、計数汚染度はNAS級と非常に良好の範囲にあるものの、重量汚染度がやや高いから、今後、汚染度が増加した場合、バルブ類の動作障害やフィルタの目詰まり等が発生することが懸念されます。これらの障害発生に対する弊害を勘案の上、念のため、ヶ月後に再度分析を実施し、摩耗の進行状況および汚染の状態を確認することを推奨します。
報告№108-06564 報告№108-06564 | 分析№108-003791 分析№108-003791 | 108-003791 | 今回の採油は、対象設備停止中にドレンバルブから実施しているため、別紙油中粒子の沈降の影響に示すように、沈降の影響を受けて分析データが高濃度に出る可能性があります。今回の分析は、以上のことを踏まえて結果を検討します。分析の結果、高濃度になっていると思われる対象設備停止中のドレンバルブから行われた採油にもかかわらず、全てのデータが良好の範囲にありました。また、摩耗粒子診断で微小な疲労摩耗粒子がやや多く観察されたものの、転がり軸受の寿命の指標となるフレーキングの発生が確認されていないことから、軸受は継続使用可能と判断します。は良好と判断します。粘度は良好と判断します。粘度はmm/sと新油値mm/sに比較して、粘度変化率は+.％で、当社推奨の管理限界値である±％以内にあり、良好と判断します。水分は良好と判断します。水分は.ppmと当社推奨の管理限界値の以内にあり、良好と判断します。全酸価は良好と判断します。全酸価は.mgKOH/gと新油値.mgKOH/gに比較して高いものの、IRの結果、油劣化の兆候を示すカルボン酸の吸収が確認されていないことから、良好と判断します。IRの結果、良好と判断します。IRの結果、油劣化の兆候を示すカルボン酸の吸収が確認されていないことから、良好と判断します。但し、水分濃度がやや高いことから、水分の吸収が確認されています。は良好と判断します。計数汚染度は良好と判断します。計数汚染度はNAS級と当社推奨の管理限界値のNAS級以内にあり、良好と判断します。重量汚染度は良好と判断します。重量汚染度は.mg/mlと当社推奨の管理限界値のmg/ml以内にあり、良好と判断します。粒度分布は以下の通りです。粒度分布はμmにピークが確認されています。機器の潤滑状態機器の潤滑状態は正常と判断します。SOAPによる油中金属濃度の結果、良好です。SOAPによる油中金属濃度の結果、銅、油の添加剤成分であるリン、外部から混入したと思われる亜鉛、ケイ素、ホウ素が検出されています。SOAPによる油中金属濃度の結果、良好です。SOAPによる油中金属濃度の結果、鉄、外部から混入したと思われるカルシウム、ナトリウムが検出されています。摩耗粒子診断の結果、微小な疲労摩耗粒子が多く観察されています。異常摩耗の早期発見パラメータであるIs値がの乗と良好の範囲にあり、摩耗粒子の形態観察の結果、微小な疲労摩耗粒子が多く観察されています。SEM・XMAの結果、鉄、クロム、マンガンを含む粒子が観察されています。摩耗粒子診断で観察された粒子をSEM・XMAで詳細に観察した結果、鉄、クロム、マンガンを含む粒子が観察されています。
報告№109-09409 報告№109-09409 | 分析№109-002654 分析№109-002654 | 109-002654 | ・摩耗状態油中金属分析の結果、潤滑油中からは鉄が検出されました。これらの金属は、粒子の観察結果から異物の噛み込みなどで発生する切削粒子と金属接触が厳しい場合に発生するシビア粒子で、潤滑部分では切削摩耗と凝着摩耗が混在していることが分かりました。観察された摩耗粒子の材質と形態を、SEM・XMAで詳細に観察した結果、鉄、クロム、マンガンを含む粒子が多いことが確認されたことから、摩耗粒子の発生箇所は転がり軸受軌道面であると推定されます。異常摩耗の早期発見パラメータであるフェログラフィーのIs値がの乗と良好の範囲にあり、転がり軸受寿命の指標としている摩耗粒子が観察されなかったことから、フレーキングは発生していないと判断できます。転がり軸受に切削摩耗が発生している場合、軸受の寿命が分の程度に低下することが知られており、定期的なトライボ診断による状態監視が必要と考えます。また、切削摩耗発生の原因となる混入異物が残留している場合、この異物により切削摩耗が継続して発生する可能性があります。・を示す粘度、全酸価、IRの各データは新油データを基準として評価しています。正確な評価を行うため、新油をご提供下さい。結論軸受は継続使用可能な状態にあると判断します。次回分析の時期を理論的に求めたところ、最短で約時間となります。この時間は、油中汚染物が均一になるために必要とする時間であり、この時間を経過すれば、再分析の結果から状態の傾向を確認することが可能となりますので、これを参考に次回分析時期を検討されることを推奨します。を示す粘度、全酸価、IRの各データは新油データを基準として評価しています。今回は、新油データがなく評価できなかったため、今後は現在充填用に使用している新油を分析し、そのデータを基準に管理されることを推奨します。
報告№109-09136 報告№111-00725 | 分析№109-001160 分析№111-003691 | 111-003691 | 潤滑油および軸受は継続使用可能な状態にあると判断します。但し、油中の汚染度が高く、今後も摩耗の進行を傾向監視するため、以下の対策を推奨します。定期的な分析摩耗の進行を監視するため、定期的に分析を実施し、分析データによる摩耗の進行状況を確認することを推奨します。フェログラフィー異常摩耗の早期発見パラメータとして摩耗粒子を定量化して評価するフェログラフィーのIs値は、潤滑状態がやや厳しいの乗でした。摩耗粒子の形態で比較的多く観察された粒子は、潤滑状態が正常な場合に発生する摩耗粒子外部から混入したと思われる鉄錆、砂等でした。これらの摩耗粒子が観察された場合、潤滑部で発生している摩耗形態は、正常なマイルド摩耗であることが分かります。異常と判断するサイズの摩耗粒子が観察されていないことから、Is値が高い要因は、摩耗ではなく外部混入異物の影響と思われます。Iカップリング発光分光分析供試の潤滑油を分析した結果、検出された金属元素は、SOAP-Tの結果表に示すように、鉄、鉛、銅、錫、リン、亜鉛、カルシウム、ナトリウムでした。検出されたこれらの金属元素から発生箇所を推定すると鉄、鉛、銅、錫・軸受等リン、亜鉛・オイル添加剤カルシウム、ナトリウム・外部混入異物であると思われます。このうち、機械部品が摩耗したと思われる元素はのグループです。計数汚染度は当社推奨の管理限界値内にあるものの、やや高い値でした。フィルタ表面の異物観察で鉄錆、砂等が観察されたことから、汚染度が高い要因は、摩耗と外部混入異物の影響と思われます。粘度、水分、酸価、IRの各データは良好でした。
|  | 100-03089 | その結果、分析データには、原因と思われるスティック発生の原因に結びつくデータを見出すことは出来ませんでした。一般的に、極圧剤にリンを多く含む難燃性作動油は、極圧性能は優れているものの、耐摩耗性に問題があり、長期使用期間中に、弁類の摺動部やポンプ内の摺動部で摩耗が進行する場合があることが知られています。リリーフ弁が短い間隔でリリーフ状態になる場合、弁内では高圧の流体が原因となって極微量な摩耗が連続的に生じ、このことで応答性が低下したり、或いは、ポンプ内部が摩耗するなどにより圧力が低下し、油圧応答性に影響が出ることもあります。その結果、電磁弁などの弁類の動作障害につながる場合もありますので、過去に油圧シリンダの応答性が低下して、リリーフ弁の調整を実施したことがあるか念のためご確認ください。応答性の低下は、リリーフ弁が摩耗したことにより、油のリーク量が増加することで発生しますので、工事記録等をご確認ください。尚、電磁弁がスティックする原因には、油に関するものでは、水分有量が多くなるとけん化反応により発生したスラッジが増加し、このスラッジにより電磁弁が固着することがありますが、今回分析では、このスラッジは確認されませんでした。
報告№109-09136 報告№114-00230 | 分析№109-001160 分析№114-000792 | 114-000792 | 潤滑分析の結果、計数汚染度はNAS級と当社推奨の管理限界値に到達しています。フィルタグラムで金属片、鉄錆、砂等が観察されていることから、汚染度が高い要因は、摩耗と外部混入異物の影響と思われます。今後、潤滑油中の汚染物がギヤ歯面に噛み込み摩耗が進行することが懸念されるため、注意が必要です。ギヤの摩耗状態ギヤは継続用可能な状態にあると判断します。但し、異常摩耗の早期発見パラメータであるフェログラフィーのIs値がレベルと正常の範囲にあり、摩耗粒子の形態観察で繰返し応力を受けて発生する疲労摩耗粒子、局部的な厳しい金属接触と高い摩擦熱により発生する黒錆、局部的に高圧・高温となる場合に発生するフリクションポリマが比較的多く観察され、観察された中には、～μmサイズの疲労摩耗粒子が観察されています。さらに、SOAP/D-SOAPで鉄およびクロムが比較的高い値で検出されています。ギヤ歯面で発生している摩耗形態は、疲労摩耗が発生しており、今後も摩耗の進行が懸念されるため、以下の対策を推奨します。更油とギヤの歯面点検油中の汚染度が高いことから、摩耗粒子や異物等の夾雑物が潤滑部に噛み込むことによる摩耗の進行が懸念されるため、更油を推奨します。フリクションポリマが観察されていることから、歯面に大きな面圧が生じていると推定されます。念のため、歯面の点検と、芯ブレの点検を推奨します。定期的な分析今後の進行が懸念される疲労摩耗の推移を監視するため、定期的な分析実施を推奨します。
報告№109-09584 報告№109-09584 | 分析№109-003587 分析№109-003587 | 109-003588 | を示す水分、全酸価の各データは良好でした。粘度はmm/sと新油値mm/sに比較して、粘度変化率は-％で、前回同様に当社推奨の管理限界値である±％を超えていました。今後、粘度の低下により油膜切れが発生し、金属接触が発生することが懸念されます。泡立ち試験の結果は、-と新油値が-であるのに比較して高い値となっていたことから消泡性能が低下していることが分かりました。潤滑状態の異常の早期発見パラメータである潤滑状態指数は、のマイナス乗と濾過設備のない機器であれば正常な潤滑状態にあると判断できます。・消泡性能の低下消泡性の性能が低下していることが確認されたことから、今後の使用状況によっては油の酸化劣化が進行したり、ギヤ歯面およびベアリング軌道面で油膜切れが発生したりする場合があるため、消泡剤の添加による消泡性能の改善など何らかの対応が必要になると思われます。・潤滑状態濾過設備のない機器であれば正常な潤滑状態にあると判断できますが、当該機の潤滑系にはフィルタが設置されているため、別紙インライン・オフラインフィルタの影響に示すとおり、潤滑状態が異常となり大型の摩耗粒子が発生したとしても、粒子の大部分が捕捉されてしまい正常な潤滑状態にあると誤認してしまう可能性があります。このようなフィルタの影響を考慮に入れたLCインデックスは、摩耗がやや厳しい状態に分類されるの乗領域となりました。フィルタの影響を考慮した潤滑状態指数は、前回のの乗から乗に桁低下し、運転状態が前回と大きな差がなければ、摩耗は安定している状態にあると思われます。結論粘度および消泡性能の低下が確認されたものの、ギヤおよび転がり軸受は、継続続使用可能な状態にあると思われます。尚、今後は障害予防を目的に以下の対策を推奨します。粘度の低下が確認されたことから、更油を推奨します。現在のところ摩耗は安定した状態にあると思われますが、運転条件によっては摩耗の進行が速まる場合も想定されるため、今後は潤滑油の分析に加えてフィルタ付着物の分析を実施し、異常な摩耗状態発生の有無を精密に確認することを推奨します。消泡性能の改善は、添加する消泡剤の効果をテストにより確認する必要がありますので、必要な場合は当社営業担当者までお知らせ下さい。粘度は当社推奨の管理限界値を超えていました。泡立ち試験の結果、消泡性能が低下していることが確認されました。粘度粘度はmm/sと新油値mm/sに比較して、粘度変化率は-％で、当社推奨の管理限界値である±％を超えていました。粘度粘度は.mm/sでした。粘度指数粘度指数はでした。泡立ち試験泡立ち試験は-と新油に比較して高い値でした。水分は.ppmと当社推奨の管理限界値の以下であり、良好と判断します。全酸価全酸価は.mgKOH/gと新油値mgKOH/gに比較して高いものの、IRの結果で油劣化の兆候を示すカルボン酸の吸収が確認されていないことから、良好と判断します。機器の潤滑状態精密な濾過設備がない機器であれば、潤滑状態指数は正常の範囲にあると判断します。潤滑状態指数異常摩耗の早期発見パラメータである潤滑状態指数がのマイナス乗と精密な濾過設備がない機器であれば、潤滑状態指数は正常の範囲にあると判断します。
報告№102-6126 | 分析№102-02239 | 102-02239 | 精点Aを実施した結果、軸受メタルは継続使用可能な状態にあると判断します。但し、局部的に摩擦熱が高い箇所が発生していると思われることと、外部から混入した異物が多く観察されているため、次の点に注意が必要です。それは、高い摩擦熱により油が劣化すること異物が軸受摺動面に噛み込み摩耗を進行させることです。一般に、水車軸受でフリクションポリマが見られたときは、主軸の触れ回りが起因して局部的に軸受摺動部分に面圧の高い箇所が見られることがあります。つまり、触れ回り量の変動や、あるいは、メタルギャップが調整不足等の原因により、発電時には下流側、或いは、揚水時には上流側の軸受のギャップが狭くなっている個所があり、その狭いギャップに潤滑油が押込まれてフリクションポリマが発生している場合があります。このような場合には、軸受温度が若干上昇気味になることがありますので、パトロール時に温度の変化を注意深く監視する必要があると思われます。次回分析は、ヶ月以内に精点A実施し、油の劣化状況及び摩耗の進行状況の確認をされることを推奨します。
報告№104-0228 | 分析№104-01755 | 104-01755 | 濾過前の試料油を分析した結果、摩耗粒子形態観察でフレッティングにより発生したμm未満の赤錆が多く観察された。D－SOAPで、前回に比較して鉄がからに上昇していました。フレッティングの発生要因は、スラストランナー固定部やスラストメタル台金部の鉄系材料が接合されたり、勘合されたりする部分から発生します。フレッティングによる赤錆が少量発生しても直ちに異常ではありませんが、場合によっては、これらの粒子、赤錆が軸受摺動面に噛み込み、摩耗を進行させる場合があります。これらの障害発生に対する弊害を勘案の上、次年度の分析では赤錆が軸受摺動面に噛み込み摩耗が進行することに注意が必要です。
報告№109-09249 報告№111-00162 | 分析№109-001747 分析№111-000836 | 111-000836 | 潤滑油および軸受は継続使用可能な状態であると判断します。但し、汚染粒子数が当社推奨の管理限界値に到達し、汚染度物重量が当社推奨の管理限界値超えていることから、以下の対策を推奨します。油中の汚染度が高く、観察された異物等が軸受軌道面に噛み込み摩耗が進行することが懸念されるため、濾過を推奨します。フェログラフィー異常摩耗の早期発見パラメータとして摩耗粒子を定量化して評価するフェログラフィーのIs値は、潤滑状態がやや厳しいの乗でした。摩耗粒子の形態で比較的多く観察された粒子は、潤滑状態が正常な場合に発生する摩耗粒子、外部から混入したと思われる鉄錆等でした。これらの摩耗粒子が観察された場合、潤滑部で発生している摩耗形態は、正常なマイルド摩耗が発生していることが分かります。Iカップリング発光分光分析供試のタービン油を分析した結果、検出された金属は油中金属元素の結果表に示すように、鉄、鉛、銅、錫、リン、亜鉛、カルシウム、バリウム、ケイ素、ナトリウムでした。これら検出された金属元素から発生箇所を推定すると、鉄、鉛、銅、錫・軸受等リン、亜鉛、カルシウム、バリウム、ケイ素、ナトリウム・外部混入異物であると思われます。このうち、機械部品が摩耗したと思われる元素はのグループです。汚染粒子数は当社推奨の管理限界値に到達し、汚染度物重量は当社推奨の管理限界値を超えていました。フィルタ表面の異物観察で表面が茶褐色で鉄錆、砂等が観察されたことから、汚染度が高い要因は、摩耗とスラッジ、そして外部混入異物の影響と思われます。粘度、全酸価、酸化安定度、有機物・有機化合物の各データは良好でした。分析結果特性低下特性低下に係るパラメータの分析結果は良好と判断します。粘度粘度はmm/sと新油値mm/sに対する粘度変化率は-％で、当社推奨の管理限界値である±％以内にあり、良好と判断します。全酸価添加タービン油の全酸価は、油メーカによって初期値が違うため統一した管理基準を設定するのが困難であることから、当社では管理限界値を設定しておらず、新油分析値との比較及び他の分析項目の結果より全酸価の状態判断を行います。その結果、全酸価はと新油値.mgKOH/gに比較して若干高くなっていますが、IRチャートに示すように劣化の兆候として現れるカルボン酸などの有機物・有機化合物の発生が確認されていないことから、良好と判断します。酸化安定度酸化安定度はminであり、当社推奨の管理限界値のmin以上であることから良好と判断します。有機物・有機化合物有機物・有機化合物は、IRチャートによる新油分析値との比較の結果、cm-付近に劣化の兆候を示すカルボン酸の吸収が確認されていないことから、良好と判断します。色相はLであり、新油値のL.に比較して大きな変化はないことから、良好と判断します。汚染に係るパラメータの分析結果は、汚染粒子数は当社推奨の管理限界値に到達し、汚染度物重量は共に当社推奨の管理限界値を超えていました。水分はppmであり、当社推奨の管理限界値の以下であることから良好と判断します。汚染粒子数はNAS級であり、当社推奨の管理限界値のNAS級に到達していました。汚染度物重量はmg/mlであり、当社推奨の管理限界値のmg/mlを超えていました。摩耗フェログラフィーによる摩耗粒子の観察の結果、潤滑状態が正常な場合に発生する摩耗粒子、外部から混入したと思われる鉄錆等が比較的多く観察されました。異常摩耗の早期発見パラメータであるフェログラフィーのIs値がの乗とやや高く、摩耗粒子の形態観察の結果、潤滑状態が正常な場合に発生する摩耗粒子、外部から混入したと思われる鉄錆等が比較的多く観察されました。金属濃度SOAP法により金属濃度を測定した結果、潤滑箇所で発生する金属接触によって検出される鉛、銅がppm、外部から混入したと思われるリンがppm、ケイ素がppm検出されましたが僅かに良好と判断します。金属濃度酸溶解法により金属濃度を測定した結果、潤滑箇所で発生する金属接触によって検出される鉄が、鉛が、銅が、錫が、外部から混入したと思われる亜鉛が、カルシウムが、バリウムが、ナトリウムが検出されました。
報告№109-09094 報告№111-00372 | 分析№109-000871 分析№111-001675 | 111-001675 | は良好と判断します。尚、RBOTがminと新油値のminに比較してmin減少していました。このまま継続使用した場合、この減少傾向から限界値に到達するのは、別紙図RBOTの減少傾向に示すように年月と推定されました。残りの継続使用期間は、約年ヶ月であると予測されます。潤滑油は継続使用可能な状態にあると判断します。≪状態監視とパラメータ≫分析の目的および各分析のパラメータは以下の通りです。特性低下目的：油の分析結果から、や劣化傾向ならびに添加剤の消耗程度、残存寿命などを確認する。粘度JISK全酸価JISK赤外線吸収スペクトルJISK酸化安定度試験JISK汚染目的：油の分析結果から、砂塵あるいは水・異種油などによるや、異物混入の有無を確認する。水分JISK計数汚染度JISB重量汚染度JISB光学顕微鏡観察摩耗目的：油中の摩耗粒子を分析する事により、回転・摺動部の潤滑状態、摩耗劣化の程度、余寿命などを解析する。摩耗診断電子顕微鏡観察JISKX線マイクロアナリシス油中金属濃度）JISK≪分析結果≫特性低下粘度：良好粘度値mm/sの新油値mm/sに対する変化率は-.％であり、当社推奨の管理限界値±％以内に留まっています。全酸価：良好全酸価.mgKOH/gは新油値の.mgKOH/gに比較し高くはあるものの、有機物・有機化合物試験の結果で油劣化の兆候を示すカルボン酸の吸収が見られないことから問題は無いと判断します。赤外線吸収スペクトル：良好酸化安定度試験：良好酸化安定度試験の結果、数値minは当社推奨の管理限界値min以上に留まっており、現時点での使用は可能と判断します。汚染水分：良好水分値.ppmは新油値の.ppmに比較してやや高い値でした。計数汚染度：今回は実施していません。重量汚染度：今回は実施していません。光学顕微鏡観察：今回は実施していません。摩耗摩耗診断電子顕微鏡観察・X線マイクロアナリシス：今回は実施していません。油中金属濃度：今回は実施していません。
報告№108-0411 報告№110-00676 | 分析№108-02744 分析№110-003131 | 110-003131 | は、油の粘度変化率、油中のスラッジの発生量などを判断パラメータに、粘度、全酸価、IR、RBOTで評価します。分析の結果、油の粘性を示す粘度は、新油値のmm/sに比較して粘度変化率が+.％のmm/sとほぼ変化はなく、また油中のスラッジの発生量を示す全酸価は、新油値の.mgKOH/gに対して.mgKOH/gで減少しており、さらにはIRの結果でも油が劣化した場合に発生するカルボン酸の発生も確認されず、酸化防止剤の残存量を示すRBOTは、限界値minに比較して、十分に残量があるminであった。以上のように、の健全性を示す各パラメータは全て良好であり、潤滑油の劣化は確認されませんでした。尚、別紙RBOTの減少傾向から油の余寿命を求めた結果、本試料は直近の更油から起算して稼働日数が年月まで使用可能であることが分かります。油中の水分を計測した結果、水分はppmと新油と同等であり、継続使用可能な状態にあることが確認されました。潤滑油は継続使用可能な状態にあると判断します。
報告№109-09136 報告№112-00234 | 分析№109-001160 分析№112-000910 | 112-000910 | SOAP-Tの結果、鉄、鉛、銅、クロム、ニッケルが検出され、摩耗粒子の形態観察で金属接触が厳しく、且つ、摩擦熱が高い場合に発生する黒色スラッジが観察されたことから、ディスクおよびギヤ、軸受等で厳しい金属接触が発生していると推定されます。更油および油槽内の清掃油中の汚染度が高いことから、今後観察された摩耗粒子やスラッジの影響で潤滑状態が悪化することが懸念されるため、更油および油槽内を清掃し、その後、再分析により状態監視を実施することを推奨します。フェログラフィーIs値Is値は異常摩耗の早期発見パラメータのつで、摩耗粒子を定量化するために用います。今回のIs値はの乗であり、高い値でした。摩耗粒子および摩耗形態摩耗粒子で比較的多く観察された粒子および潤滑部で発生している摩耗形態は、潤滑状態が正常な場合に発生する摩耗粒子・マイルド摩耗金属接触が厳しく、且つ、摩擦熱が高い場合に発生する黒錆・凝着摩耗でした。摩耗状態Is値および摩耗粒子の観察結果から総合的に判断した結果、摩耗状態はやや厳しい状態にあると判断します。Iカップリング発光分光分析【SOAP-T】検出された金属元素から発生箇所を推定すると、以下の通りでした。鉄、鉛、銅、クロム、ニッケル・ディスク・ギヤ・軸受等リン、亜鉛・オイル添加剤カルシウム、アルミニウム、ナトリウム・外部混入異物このうち、機械部品が摩耗したと思われる元素はのグループです。計数汚染度はNAS級以上、重量汚染度は.mg/mlと共に当社推奨の管理限界値を超えていました。SOAP-Tで油の添加剤成分であるリン、亜鉛が検出され、フィルタ表面の異物観察で表面が茶褐色で鉄錆、砂等が観察されたことから、汚染度が高い要因は、摩耗とスラッジ、そして外部混入異物の影響と思われます。粘度、水分、酸価、IRの各データは良好でした。
報告№112-00727 報告№113-00092 | 分析№112-003321 分析№113-000370 | 113-000370 | 油の劣化は確認されず、汚染度も良好な範囲にあることから、継続使用可能な状態にあると判断します。軸受は継続使用可能な状態にあると判断します。分析結果フェログラフィーおよびSOAP／D-SOAPの結果から総合的に判断した結果、正常な状態にあると考えられます。フェログラフィー【定量分析：Is値】Is値は異常摩耗の早期発見パラメータのつで、摩耗程度を定量化するために用います。Is値は前回に比較してのマイナス乗から変化はなく、低い値でした。フェログラフィー【定性分析：摩耗粒子および摩耗形態観察】分析結果から観察された全ての粒子量は少でした。Iカップリング発光分光分析【SOAP／D-SOAP】検出された金属元素から発生箇所を推定すると、以下の通りでした。バリウム・添加剤カルシウム、ナトリウム・外部混入異物前回に比較して計数汚染度はNAS級からNAS級にランク上昇し、重量汚染度は.mg/mlから.mg/mlに増加しているものの、管理限界値以下であり、共に良好でした。．前回同様にIR、RBOTの各データは良好でした。
報告№109-09035 報告№109-09035 | 分析№109-000432 分析№109-000432 | 109-000432 | 分析の結果、摩耗の安定が確認され、潤滑油も継続使用可能と判断します。これらのことは、前回に比較して、計数汚染度はランク増加しているものの、当社推奨の管理限界値内にあり、SOAP／D-SOAPの鉄および錫濃度に変化がないこと異常摩耗の早期発見パラメータであるフェログラフィーのIs値が×のマイナス乗と良好の範囲にあることである粘度、水分、全酸価、IR、RBOTの各データが良好の範囲にあること以上のことから判断しています。は良好と判断します。粘度は良好と判断します。粘度はmm/sと新油値mm/sに比較して、粘度変化率は+％で、当社推奨の管理限界値である±％以内にあり、良好と判断します。水分は良好と判断します。水分はと当社推奨の管理限界値の以下であり、良好と判断します。全酸価は良好と判断します。全酸価は.mgKOH/gと新油値.mgKOH/gに比較して変化はなく、良好と判断します。IRの結果、良好と判断します。IRの結果、油劣化の兆候を示すカルボン酸の吸収が確認されていないことから、良好と判断します。RBOTの結果、良好と判断します。RBOTはminと当社推奨の管理限界値のmin以上であり、良好と判断します。は良好と判断します。計数汚染度は良好と判断します。計数汚染度はNAS級と当社推奨の管理限界値のNAS級以内にあり、良好と判断します。重量汚染度は良好と判断します。重量汚染度は.mg/mlと当社推奨の管理限界値のmg/ml以内にあり、良好と判断します。機器の潤滑状態機器の潤滑状態は正常と判断します。SOAPの結果は良好です。SOAPの結果、油の添加剤成分であるバリウムがppm検出されています。D－SOAPの結果は良好です。D－SOAPの結果、油の添加剤成分であるバリウムが、外部から混入したと思われるカルシウムが、ナトリウムが検出されています。フェログラフィーの結果は良好です。異常摩耗の早期発見パラメータであるフェログラフィーのIs値が×のマイナス乗と良好の範囲にあり、潤滑状態は正常と判断します。
報告№109-09136 報告№112-00597 | 分析№109-001160 分析№112-002535 | 112-002535 | 分析の結果、本試料グリースの物理的性状は全て良好な範囲にあり、継続使用可能な状態にあると判断します。グリースのちょう度、滴点、酸価、有機物・有機化合物の各データは全て継続使用可能な範囲にあり良好と判断出来ました。
報告№109-09136 | 分析№109-001160 | 113-002421 | 使用油のIRで新油と一致しない箇所が確認されたことから銘柄の異なる油を給油している可能性があります。なお、現時点では潤滑箇所の摩耗劣化は認められますが、即時の分解点検は不要と判断します。油名の確認および異種湯混入の確認、場合によって更油IRで新油と一致しない箇所が確認されたことから、現在の使用油の油名が違っているか異種油が混入している可能性が考えられます。油は設備の条件にあった適正な性能のものを使用することが重要ですので油名や異種油の混入を確認して下さい。異種油が混入していた場合、今後スラッジが発生し、使用油や潤滑箇所の機能の低下が懸念されますので更油を推奨します。短い周期で再分析および点検の計画コンロッドメタル、クランクメタルの摩耗が懸念されることから、今後、短い周期で再分析を実施して摩耗の進展状態を傾向監視すると同時に、異常摩耗による焼損を予防するため、点検を計画するよう推奨します。最適な採油方法本試料油は、機器停止中に油面計口から採油されているため、別紙油中粒子の沈降の影響に示すように、分析データが低濃度に出ていると推定されます。正確なデータによる診断を行うためにも、今後の採油は、極力運転中もしくは停止直後の油槽中層部から実施されることを推奨します。診断結果使用油のIRで新油と一致しない箇所が確認されたことから、異種油の混入または油名の誤りが考えられます。粘度粘度は、mm/sと新油値の.mm/sに比較して粘度変化率が+.％となっており、当社推奨の管理限界値以内であり、良好です。水分はppmと新油値ppmに比較してやや高い値でした。酸価・塩基価・IR使用油の酸化劣化は、酸価、塩基価、IRの結果から総合的に判断します。酸価は、mgKOH/gと新油値mgKOH/gに比較して高いものの、塩基価はmgKOH/gと当社推奨の管理限界値mgKOH/g以上であり、IRで油の酸化劣化により発生するカルボン酸の吸収が確認されないことから、酸化劣化していないと判断します。但し、新油のIRスペクトルと一致しない箇所が確認されました。異種油の混入、または油名の誤りなどが考えられます。重量汚染度は高い値であり、汚染されていました。主体的な要因はすすと考えられます。計数汚染度計数汚染度はNAS級と清浄でした。重量汚染度は、.mg/mlと汚染されていました。粒度分布粒度分布は.～.μmの範囲にあり、中心粒径は.μmでした。μm以下の粒子が多いことから、燃焼時に発生したすすが主体であると推定されます。異常摩耗の早期発見のパラメータであるIs値は、レベルとやや高い値でした。また、潤滑部の摩耗が認められたため、定期的に潤滑油分析を実施し、摩耗推移を監視することが有用と考えます。コンロッドメタル、クランクメタルの摩耗SOAP-Tでメタルの主成分である錫がppm、鉛が.、銅が検出されたことから、コンロッドメタル、クランクメタルが局所的に摩耗していると推定されました。ディーゼルエンジンのメタルは、別紙コンロッドメタル・クランクメタルの摩耗に示すように、積層構造になっており、一般的に最表面はホワイトメタル層が存在し、その下にニッケル層、さらにその下には銅と鉛の合金であるケルメット層が存在します。今回、ケルメット層の銅、鉛が比較的高い値で検出されたことから、ホワイトメタルの一部が摩耗により消失し、その下にあるケルメット層の摩耗が発生している可能性があります。今後、短い周期で再分析を実施して摩耗の進展状態を傾向監視すると同時に、異常摩耗による焼損を予防するため、点検を計画するよう推奨します。クロムを使用した箇所の摩耗SOAP-Tでクロムが.ppmとやや高い値で検出されたことから、クロムを使用した箇所、例えばカムやカムロール等が摩耗している可能性が考えられます。銅を使用した箇所の溶出・摩耗SOAPの結果、銅が検出されました。当該設備の様に亜鉛系添加剤が含まれる潤滑油を使用した場合、潤滑系統内の銅が亜鉛系添加剤の影響により腐食、溶出することが知られています。今回検出された銅は、この溶出と摺動部の摩耗により発生したものと考えられます。今後、別紙鉱油の酸化に対する金属触媒の影響に示すように濃度の増加に伴い酸化速度が速まる可能性があります。
報告№109-09136 報告№111-00576 | 分析№109-001160 分析№111-002705 | 111-002705 | 軸受は継続使用可能な状態にあると判断します。但し、グリースはちょう度の上昇がみられ、軟化していることが確認されたことから、以下の対策を推奨します。グリースの交換今後、グリースの漏洩や油膜切れの発生が懸念されるため、グリースを交換されることを推奨します。フェログラフィー摩耗粒子の形態で比較的多く観察された粒子は、潤滑状態が正常な場合に発生する摩耗粒子でした。このような摩耗粒子が観察された場合には、潤滑部では正常なマイルド摩耗が発生していることが分かります。Iカップリング発光分光分析供試グリースを分析した結果、検出された金属元素は、SOAPの結果表に示すように、鉄、銅、ニッケル、錫、リン、亜鉛、カルシウム、バリウム、アルミニウム、ナトリウムでした。これらの検出された金属元素から発生箇所を推定すると鉄、銅、ニッケル、錫・軸受等リン、亜鉛・グリース添加剤カルシウム、バリウム、アルミニウム、ナトリウム・増ちょう剤等であると思われます。このうち、機械部品が摩耗したと思われる元素はのグループです。グリースの物理的性状滴点、全酸価、IRの各データは良好でした。一方、ちょう度は、と当社推奨の管理上限値のより高くなっており、グリースが軟化していることが分かりました。軟化したグリースを使用した場合、グリースの漏洩や軸受等で油膜切れが発生することが懸念されます。
報告№106-0025 報告№106-0018 | 分析№106-00118 分析№106-00078 | 106-00078 | 分析を実施した結果、摩耗粒子形態観察で～μmサイズのシビア粒子、外部から混入した鉄錆や砂が観察されました。観察されたシビア粒子は、視野に個と少ないため現状の潤滑状態は正常と判断しますが、シビア粒子は金属接触を伴う混合潤滑で発生するため、今後も監視が必要です。シビア粒子が発生する場合、流体潤滑に金属接触が混在する混合潤滑状態となっていることが多く、今後、この混合潤滑状態が進行することが懸念されるため、可能であれば、次回試運転時に再度分析を実施し、汚染状況及び摩耗の進行状況を確認されることを推奨します。これらのことは、異常摩耗の早期発見パラメータであるフェログラフィーのIs値がと良好の範囲にあるものの、摩耗粒子形態観察の結果、金属接触が厳しい場合に発生するシビア粒子、外部から混入した鉄錆が観察されたことフィルタ写真で外部から混入した鉄錆、砂が観察されたこと以上のことから判断しました。尚、採油前の排油量がドレン配管分であり不足していた可能性も考えられます。今後の採油はドレン配管分の油量の～倍程度行って、採油を実施されることを推奨します。
報告№109-09136 報告№111-00334 | 分析№109-001160 分析№111-001561 | 111-001561 | 潤滑油は継続使用可能な状態にあると判断します。重量汚染度は良好でした。粘度、水分、全酸価、IRの各データは良好でした。
報告№109-09136 報告№111-00404 | 分析№109-001160 分析№111-001921 | 111-001921 | 潤滑油および対象設備は継続使用可能な状態にあると判断します。濾過効率の確認潤滑油が常時濾過されている設備は、全体油量と潤滑油ポンプ吐出量、そして濾過機の濾過効率などをパラメータとして潤滑状態の評価を行います。今後は、濾過機の入口と出口から採油を実施することを推奨します。最適な採油方法本試料油は、ドラム缶に移送してから油を採油されています。別紙油粒子の沈降の影響に示すようにドラム缶で撹拌がなくなり固形物が沈降するため、油中汚染度は低くなると推定されます。今後の採油は、極力運転中もしくは停止直後の油槽中層部から実施されることを推奨します。フェログラフィー異常摩耗の早期発見パラメータとして摩耗粒子を定量化して評価するフェログラフィーのIs値は、前回のの乗から乗に低下していました。摩耗粒子の形態で比較的多く観察された粒子は、潤滑状態が正常な場合に発生する摩耗粒子でした。これらの摩耗粒子が観察された場合、潤滑部で発生している摩耗形態は、正常なマイルド摩耗であることが分かります。Iカップリング発光分光分析供試の潤滑油を分析した結果、検出された金属元素は、SOAPの結果表に示すように、鉄、銅、クロム、ニッケル、錫、リン、カルシウム、バリウム、ナトリウムでした。検出されたこれらの金属元素から発生箇所を推定すると鉄、銅、クロム、ニッケル、錫・シリンダ内壁等リン・オイル添加剤カルシウム、バリウム、ナトリウム・外部混入異物であると思われます。このうち、機械部品が摩耗したと思われる元素はのグループです。クロムが比較的多く検出されました。シリンダ内面にクロムメッキをしていることから、シリンダ内面の摩耗によるものと考えられます。前回に比較して計数汚染度はNAS級からNAS級にランク減少し、良好でした。前回同様に粘度、水分、酸価、IRの各データは良好でした。
報告№109-09136 報告№111-00149 | 分析№109-001160 分析№111-000733 | 111-000733_date111125 | 酸化安定度は、新油値に比較して大きな値であり減少傾向は確認されませんでした。更油から今回採油までのヶ月間で酸化防止剤の消耗は確認されていないことから、継続して使用した場合でも使用条件が同様であれば、次回定検まで使用できる可能性が高いと判断します。次回定検時に更油を実施しない場合は、酸化安定度を知るための分析を実施し、余寿命を確認することを推奨します。酸化安定度はminであり、当社推奨の管理限界値のmin以上であることから、良好と判断します。
報告№106-0436 | 分析№106-02488 | 106-02488 | トライボ診断により、機器軸受の潤滑状態、潤滑油の劣化状態を診断する。摩耗粒子の観察結果から観察された摩耗粒子には、油膜切れを起こした場合に発生する摩耗粒子が観察されました。この摩耗粒子は、金属接触を伴う摩耗、いわゆる凝着摩耗と呼ばれる潤滑状態で発生しますが、観察された量が少なく、また、全ての分析データが良好であるとから、凝着摩耗の範囲は極めて小さな範囲で、分析データ全般が良好であることから現在の潤滑状態は良好な状態にあると判断します。前回と今回の分析結果からメタルの摩耗速度を判断するため、下式で摩耗速度を求め、現時点における平均的な摩耗深さを求めたところ、摩耗の深さは軸受表面から.μmであることが推定されました。y＝×-x＋.・ここでy：平均的な摩耗深さx：運転時間本軸受がこの摩耗速度で、摩耗の限界に到達する時間、いわゆる限界使用時間を試算すると、軸受の表面粗さをsとした場合の余寿命は約万時間になると推定され、摩耗速度が非常に小さく、良好な潤滑状態であることが確認できました。また、を示す全酸価のデータが良好であることから、油も継続使用可能と判断します。
報告№103-6134 | 分析№103-02460 | 103-02460 | 回目の初期試験を実施した結果、摩耗は安定していると判断します。これらのことは、前回に比較して、計数汚染度はランク減少し、SOAP／D-SOAPの鉄濃度に大きな変化がなく、異常摩耗の早期発見パラメータであるフェログラフィーのIs値が、の乗からに桁減少したこと以上のことから判断しました。
報告№109-09136 報告№112-00506 | 分析№109-001160 分析№112-002099 | 112-002099 | 濾過前の試料油を分析した結果、計数汚染度は前回に比較してD級から等級に変化はなく、処置領域にありました。フィルタ表面の異物観察で鉄錆等が観察されたため、汚染度が高い要因は、摩耗による粒子の増加ではなく、外部から混入したと思われる異物によるものと考えられます。今後、観察された異物等が軸受摺動面に噛み込み摩耗が進行することが懸念されます。これらの障害発生に対する弊害を勘案の上、濾過を推奨します。尚、更油によりRBOTが前回に比較してmin増加していますので、今後は今回のRBOT値によりデータ管理を行います。
報告№106-6023 報告№106-4556 | 分析№106-00388 分析№106-01838 | 106-01838 | トライボ診断の結果、増速機は継続使用可能な状態にあると判断する。スラッジや摩耗粒子の増加は確認されていませんが、ストレーナの目詰まり発生に注意が必要なレベルにある。分析の結果、重量汚染度がmg/mlと高い値を示していた。重量汚染度の高い原因となっている汚染物は、添加剤成分のモリブデン、亜鉛、リンがスラッジとして析出し、これに摩耗で発生した鉄、銅などが混合して粘性のあるスラッジになっていると推定された。これらのことは、異常摩耗の早期発見パラメータである潤滑状態指数は.と良好の範囲にあるものの、摩耗の形態はマイルド摩耗と呼ぶ比較的小さな粒子が大勢を占めること計数汚染度は良好の範囲にあるものの、重量汚染度がmg/mlと高い値を示し、フィルタ表面が茶褐色になっていること油中金属濃度の結果、ギヤやベアリングなどの鉄系材料の摩耗、モリブデン、亜鉛、リンなどの添加剤の析出が検出されたこと以上のことから判断した。
報告№109-09136 報告№112-00541 | 分析№109-001160 分析№112-002241 | 112-002241_date130403 | グリースグリースの酸化劣化はありませんが、ちょう度の上昇が確認されていることから、以下の対策を推奨します。軸受は継続使用可能な状態にあると判断します。但し、将来的な摩耗進行の有無を確認するためにも傾向監視を継続することが有効です。新グリースの入替または適時給脂ちょう度の上昇がみられ、グリースが軟化していることが確認されました。今後、グリースの漏洩や油膜切れの発生が懸念されるため、新グリースの入替または適時給脂されることを推奨します。定期的な分析定期的に分析を実施することにより、データの変化から異常の兆候を早期に発見することが可能となります。また、今回は対象設備の初回分析であるため、あと最低でも回分析を実施し、分析データの変化を確認することを推奨します。尚、分析結果からSOAP-Tの鉄濃度が比較的高く、今後も異物の噛み込みや金属表面の微小突起により発生する切削摩耗の進行が懸念されるため、出来るだけ早めに回目の分析を実施することを推奨します。グリースの物理的性状グリースの酸化劣化はありませんが、ちょう度は当社推奨の管理限界値を超えていました。ちょう度ちょう度は、以上と当社推奨の管理上限値のより高くなっており、グリースが軟化していることが分かりました。軟化したグリースを使用した場合、グリースの漏洩や軸受等で油膜切れが発生することが懸念されます。滴点滴点は、と新グリース値に比較して低いものの、良好と判断します。酸価は、mgKOH/gと新グリース値.mgKOH/gに比較して高いものの、IRの結果で油劣化の兆候を示すカルボン酸の吸収が確認されていないことから、良好と判断します。水分は、.％でした。グリースの水分濃度は一般的に.～％が適正であるため、良好と判断します。IRIRチャートの結果、新グリースと使用グリースのスペクトルパターンはほぼ一致し、また、油劣化の兆候を示すカルボン酸の吸収が確認されていないことから、良好と判断します。はフェログラフィーおよびSOAP-Tの結果から総合的に判断した結果、継続使用は可能ですが、機器の機能を保持するためにも傾向管理が有用と考えます。フェログラフィー【定性分析：摩耗粒子および摩耗形態観察】観察された代表的な摩耗粒子は、以下の通りでした。正常な摩耗粒子・潤滑状態が正常なマイルド摩耗により発生。切削粒子・異物や金属表面の微小突起による切削摩耗により発生。観察された摩耗粒子の中でも切削粒子は、注意が必要です。摩耗形態の中でも切削摩耗は摩耗進行速度が速く、転がり軸受でこの摩耗形態が発生した場合には寿命が分の程度に低下することも知られており、切削摩耗により生じた軌道面の損傷が起点となって、転がり軸受の寿命となるフレーキングに進展することから、傾向監視が必要です。Iカップリング発光分光分析【SOAP-T】検出された金属元素から発生箇所を推定すると、以下の通りでした。鉄、鉛、クロム、アンチモン、ニッケル、錫・軸受等リン、亜鉛、カルシウム、バリウム、ナトリウム、アルミニウム、マグネシウム・添加剤、増ちょう剤鉄以外に、アンチモン、錫が比較的高い値でした。これらの元素が含まれている材質は、以下の点が考えられます。一般にすべり軸受に使用されるホワイトメタル転がり軸受の保持器で使用されるアルミ合金以前使用していたグリースが使用グリースと混合した一般にすべり軸受に使用されるホワイトメタルがありますが、本軸受は転がり軸受であり、図面から材質でホワイトメタルを使用している箇所は確認されませんでした。転がり軸受にアルミ合金が使用されていれば、アルミニウムと共に錫が検出されますが、アルミニウム濃度は、保持器の主成分にしては濃度が低すぎることから、検出された元素は保持器が摩耗したものである可能性は低いと考えられました。グリースは流動性が低く、新グリースを補給しても油槽内にある全てのグリースが入れ替わることは困難であることから、今回使用されているグリースに入っていない成分が検出された要因は、以前使用していたグリースに含まれていた金属成分が、今回の使用グリースと混合してアンチモン、錫が検出されたと推定されます。
報告№109-09554 報告№109-09554 | 分析№109-003456 分析№109-003456 | 109-003456 | ・摩耗状態SOAP／D－SOAPの結果、前回同様に潤滑油中からは鉄、銅、亜鉛が検出されました。粒子観察の結果から、疲労摩耗粒子が比較的多く観察されたことから、潤滑部で発生している摩耗形態は疲労摩耗であることが分かりました。現在のところ、転がり軸受寿命の指標としている摩耗粒子が観察されなかったことから、フレーキングは発生していないと思われますが、異常摩耗の早期発見パラメータであるフェログラフィーのIs値が前回のの乗から乗に桁上昇し高いことから、潤滑状態がやや厳しくなりはじめたと思われます。・汚染度計数汚染度は前回のNAS級からNAS級にランク増加し、当社推奨の管理限界値に到達していました。汚染度が高い要因は、摩耗によるものと思われます。・粘度、水分、全酸価、IRの各データは前回同様に良好の範囲にありました。結論現在のところ、潤滑油および軸受は継続使用可能な状態にあると判断できますが、以下に示す対策が必要になると思われます。発生している摩耗形態が疲労摩耗であるため、摩耗が進行する場合も想定されるため、定期的に分析を実施し、疲労摩耗の進行状況を確認することを推奨します。次回分析の時期を理論的に求めたところ、最短で約時間となります。この時間は、油中汚染物が均一になるために必要とする時間であり、この時間を経過すれば、再分析の結果から状態の傾向を確認することが可能となりますので、これを参考に次回分析時期を検討されることを提案します。
報告№109-09505 報告№113-00295 | 分析№113-001195・1196 | 113-001195_1196 | 結論の評価を示す粘度、水分、酸価、IRの各データは、前回同様に当社推奨の管理限界値内にあることから、継続使用可能と判断します。濾過効率の確認表に示す通り濾過効率は～％であり、清浄機出口サンプリング弁から採取した試料油の汚染度がNAS級と清浄な状態を保持できていることから、濾過精度は確保できていると判断します。機器の潤滑状態油清浄機がなかったとした場合、NAS級の汚染された状態になることが推定され、表に示す通り油清浄機が無いと仮定した場合の換算値を前回の油清浄機入口の換算値と比較した結果、～μmサイズの粒子は増加傾向にあることから、摩耗が進行していると判断します。を示す粘度、水分、酸価、IRの各データは、前回同様に良好でした。油清浄機の濾過効率による油汚染度管理に関する考察油清浄機の濾過効率の指標であるβ値を確認するため、油清浄機の入口側と出口側の配管より採油を実施し、計数汚染度を実施しました。その結果を下表に示します。 ・ここで、 EMBEDExcel.Sheet.式および表に示す通り、その結果、～μmレンジが%～μmレンジが%であり、出口側の汚染度もNAS級と清浄な状態を保持できていることから、濾過精度は確保できていると判断できます。油清浄機が設置されていることでNAS級と清浄になっています。油清浄機がないと仮定した場合、表に示すように計算により求めた～μmレンジの汚染度はNAS級の汚染状態になる可能性を示唆するものととらえる事が出来ます。他のレンジを同様に計算すると以下のようになり、NAS級となります。EMBEDExcel.Sheet.この換算値を前回の油清浄機入口の換算値と比較した結果、～μmサイズの粒子は増加傾向にあることから、摩耗が進行していると判断します。
報告№109-09136 報告№114-00022 | 分析№109-001160 分析№114-000919 | 114-000919 | 減速機の潤滑状態は、疲労摩耗粒子が比較的多く観察され、さらにSOAP-Tの鉄濃度が非常に高い値で検出されたことから、やや厳しい状態にあると推定されます。今後、さらに摩耗が進行することが懸念されるため、以下の対策を推奨します。定期的な分析今後の進行が懸念される疲労摩耗の推移を監視するため、定期的な分析実施を推奨します。最適な採油方法本試料油は、機器停止中にドレンバルブから採油されているため、別紙油中粒子の沈降の影響に示すように、油中粒子が油槽底部に沈降し、分析データが高濃度に出ている可能性があります。正確なデータによる診断を行うためにも、今後の採油は、極力運転中もしくは停止直後の油槽中層部から実施されることを推奨します。分析結果異常摩耗の早期発見のパラメータであるIs値は、レベルとやや高い値でした。また、潤滑部の摩耗が認められたため、定期的に潤滑油分析を実施し、摩耗推移を監視することが有用と考えます。フェログラフィーで観察された代表的な粒子は、以下の通りです。正常な摩耗粒子・潤滑状態が正常なマイルド摩耗により発生。疲労摩耗粒子・繰返し応力による金属疲労で発生。大型化するとスポーリングやフレーキングの発生が懸念されます。SOAP-Tの結果、鉄がppmと比較的高い値で検出されました。観察された摩耗粒子はμm以下の粒子が支配的であることから、ギヤ歯面では小さなピットが発生していると推定されます。今後、このピットに繰り返し荷重がかかり、疲労剥離する粒子サイズが大きくなることが予想されます。計数汚染度はNAS級以上と当社推奨の管理限界値を超えていました。SOAP-Tで油の添加剤成分であるリンが検出され、フィルタグラムで表面に粘ちょう物、金属片、鉄錆等が観察されたことから、汚染度が高い要因は、摩耗とスラッジ、そして外部混入異物の影響と思われます。粘度、水分、酸価、IRの各データは良好です。
報告№108-5071 報告№110-00397 | 分析№108-02721 分析№110-001811 | 110-001811 | 潤滑油は継続続使用可能な状態にあるものの、今後は障害予防を目的に以下の対策を推奨します。追加分析消泡性能が低下した場合、ギヤ歯面での油膜形成に影響が出て摩耗の発生が進展することがあります。今後は消泡性能低下の影響により摩耗が進展する可能性がありますので、フェログラフィーおよびSOAPを追加することを推奨します。分析周期の短縮今後、全酸価の上昇が予測されますので、同様に分析周期を短縮して傾向監視を強化することを併せて推奨します。分析結果全酸価が上昇していました。泡立ち試験の結果、消泡性能が低下していることが確認されました。粘度粘度はmm/sと新油値mm/sに比較して、粘度変化率は-％で、当社推奨の管理限界値である±％以内にあり、良好と判断します。泡立ち試験泡立ち試験は-と新油に比較して高い値でした。水分はと当社推奨の管理限界値の以下であり、良好と判断します。全酸価全酸価は.mgKOH/gと新油値.mgKOH/gに比較して高いものの、IRの結果で油劣化の兆候を示すカルボン酸の吸収が確認されていないことから、良好と判断します。
報告№106-0404 | 分析№106-02272 | 106-02272 | 分析の結果、本軸受は継続使用可能な状態にあると判断します。これらのことは、計数汚染度がNAS級と当社推奨の管理限界値内であること異常摩耗の早期発見パラメータであるフェログラフィーのIs値が.と良好の範囲にあることSOAP／D－SOAPの結果、軸受の摩耗を示す錫が検出されなかったこと以上のことから判断しました。
報告№107-0366 報告№111-00113 | 分析№107-01900 分析№111-000592 | 111-000592_date110610 | ・軸受の摩耗濾過前の試料油を分析した結果、D－SOAPで鉄がppm、メタルの主成分である錫がSOAPでppm、D－SOAPでppm検出されました。観察された摩耗粒子は、局部的な油膜切れにより発生するシビア粒子や、異物の噛み込みによる切削粒子でしたが、これらは若干観察された程度であり、これ以外の摩耗粒子は潤滑状態が正常な場合に発生する摩耗粒子でした。このことから、軸受摺動面は正常な状態にあると判断されます。・水分の混入水分がppmと管理限界値を大きく超えており、至急更油が必要な状況にありました。・重量汚染度はmg/mlと非常に汚染されていることが分かりました。なお、計数汚染度は、多量の水分の影響で測定できませんでした。・メタルの摩耗前回に比較してD－SOAPでメタルの主成分である鉛および錫が増加したことから、局部的にメタルの接触があったと思われます。油量リットル、メタルサイズを直径mm、メタル高さmm、累積錫濃度ppmから平均摩耗深さを計算しました。その結果、前回から今回までの間に摩耗した摩耗深さはμmとなります。・鉄を使用した箇所軸受摺動部や鉄系材料同士が接触し摩耗する箇所、主軸と軸受の摺動面に加えて、例えばラビリンス、軸受支持部などで局部的に厳しい金属接触が発生している可能性があります。今後、更に摩耗が進行することが懸念されます。・摩耗の監視摩耗粒子の形態からも摺動部の摩耗は確認されていますが、累積錫濃度から推定した摩耗深さから摩耗は進行しているものと判断できます。更油後運転を再開したら、油温の上昇などに注意を払い、週間以内にトライボ診断を実施し、摩耗の進行状況を確認することを推奨します。なお、累積錫濃度は濾過の影響を考慮して求めておりますが、当該軸受においては濾過後のデータがなく、濾過により油中粒子の％が除去できていることを仮定して累積錫濃度を計算しております。・更油水分がppmと管理限界値を大きく超えて、且つ、重量汚染度がmg/mlと高いことから、計画通り更油を実施することを推奨します。なお、汚染度が高いため、更油を実施しても油槽内部に汚染物が残留している可能性がありますので、更油後には濾過を実施することを併せて推奨します。
報告№108-5101 報告№108-5101 | 分析№108-03150 分析№108-03150 | 108-03150 | 泡立ち試験の結果は、一般的には消泡性能が低くいと判断できる値の-でしたが、新油値の-と同レベルにあったため、良好と判断しますまた、を示す粘度、水分、全酸価の各データが良好の範囲にあることから本試料油は継続使用可能です。尚、水分が新油に比較して高い値です。使用油であるAlphasynPGは、ポリグリコールベースの合成ギヤオイルであるため、水分を吸収しやすい特性があります。今後は、水分濃度の増加に注意されることを推奨します。機器の潤滑状態潤滑状態指数はのマイナス乗と濾過設備のない機器であれば正常な潤滑状態にあると判断できますが、ギヤボックスの油系統にはインラインフィルタとオフラインフィルタがあり、粒子の大部分は捕捉され、異常な摩耗状態が発生したとしても正常な潤滑状態にあると誤認してしまう可能性があります。ポンプの吐出量が不明であるため、フィルタが設置されていない場合の潤滑状態を推定することが出来ませんので、発生した摩耗粒子の形態から判断します。その結果、μm以下の摩耗粒子が観察されたことから、ギヤ歯面ではマイルドな摩耗状態が発生している可能性があります。また、摩耗粒子の形態観察の結果、μm以下の摩耗粒子が支配的で確認された量は少なく、フィルタの濾過性能が持続していると考えられます。以上のことから、フィルタの捕捉の影響による誤認を避けるため、これまでの採油箇所に加え、インラインフィルタとオフラインフィルタの捕捉物も分析し、その結果から潤滑状態を評価することを提案します。フィルタ捕捉物の分析を実施する際には、フィルタ使用時間の情報をご提供いただけますようお願い致します。泡立ち試験の結果、消泡性能が低いと判断できる値であるものの、新油と同レベルにあると判断します。水分が新油に比較して高い値です。使用油であるAlphasynPGは、ポリグリコールベースの合成ギヤオイルであるため、水分を吸収しやすい特性があります。今後は、水分濃度の増加に注意されることを推奨します。粘度は良好。粘度はmm/sと新油値.mm/sに比較して、粘度変化率は-％で、当社推奨の管理限界値である±％以内にあり、良好と判断します。粘度はmm/sとなっています。粘度はmm/sとなっています。粘度指数はとなっています。粘度指数はとなっています。泡立ち試験は-となっています。泡立ち試験は-と新油と同レベルにあり、消泡性能が新油と同レベルにあると判断します。水分は新油値より高い値となっています。水分はppmと新油値より高い値となっています。全酸価は良好。全酸価は.mgKOH/gと新油値.mgKOH/gに比較して高いものの、IRの結果で油劣化の兆候を示すカルボン酸の吸収が確認されていないことから、良好と判断します。機器の潤滑状態摩耗粒子の形態観察の結果、ギヤ歯面の摩耗で発生したと推定されるμm以下の摩耗粒子が観察されています。μm以下の摩耗粒子が観察されています。異常摩耗の早期発見パラメータである潤滑状態指数がのマイナス乗と正常の範囲にあるものの、摩耗粒子の形態観察の結果、ギヤ歯面の摩耗で発生したと推定されるμm以下の摩耗粒子が観察されています。
報告№107-6588 報告№107-6590 | 分析№107-02904 分析№107-02940 | 107-02940 | 分析の結果、軸受軌道面の微小領域で疲労摩耗が発生し、また、銅を使用した箇所の摩耗の発生も確認されました。現在のところ継続使用可能な状態にあると思われますが、今後更に摩耗が進行し、転がり軸受の寿命の指標となるフレーキングに進展することが懸念されました。また、銅を使用した箇所、例えばベアリングであれば保持器などの摩耗が考えられ、仮に保持器が銅合金であった場合、保持器とコロとのギャップが増大し、振動発生に繋がることが懸念されます。ヶ月後に再度分析を実施し、摩耗の進行状況を確認することを推奨します。これらのことは、異常摩耗の早期発見パラメータであるフェログラフィーのIs値がの乗とやや高く、摩耗粒子形態観察の結果、銅合金が多く観察されたことSOAP／D－SOAPの結果、鉄および銅が検出されたこと以上のことから判断しました。尚、SOAPの鉄濃度がppm、油量リットルから摩耗体積を計算すると.cmとなります。この体積からベアリング軌道面の摩耗面積を検討し、この情報を傾向管理する必要がありますので、ベアリング番号をお知らせ下さい。
報告№104-8044 報告№104-4552 | 分析№104-02040 分析№104-02283 | 104-02283 | 精点Aを実施した結果、摩耗は安定していると判断します。これらのことは、前回に比較して、計数汚染度は等級に変化はなく、SOAP／D-SOAPの鉄及び錫濃度に変化がないこと異常摩耗の早期発見パラメータであるフェログラフィーのIs値が、.と良好の範囲にあること以上のことから判断しました。尚、を示す、粘度、水分、全酸価、IR、RBOTの各データは良好であることから、継続使用可能と判断します。
報告№107-0366 報告№110-00569 | 分析№107-01900 分析№110-002534 | 110-002534 | 濾過前の試料油を分析した結果、D－SOAPでメタルの主成分である錫が検出されました。・メタルの摩耗年月のメタル交換後から今回までの累積錫濃度は、トライボレポートの累積錫濃度に示すとおりppmです。この累積錫濃度ppmと油量リットルから平均的な摩耗深さを計算した結果、平均的な摩耗深さはμmとなりました。メタルの初期の表面粗さをRmaxμmと仮定すると、この計算結果から分の程度摩耗しているものと思われます。これらの障害発生に対する弊害を勘案の上、今後も定期的にトライボ診断を実施し、摩耗の進行状況を確認することを推奨します。
報告№107-4530 報告№107-7007 | 分析№107-01164 分析№107-01277 | 107-01277 | 精点Aを実施し、RBOTの減少率を確認する。精点Aを実施した結果、全てのデータは良好の範囲にありました。但し、RBOTがminと前回のminから約ヶ月間でmin減少していました。この減少傾向を基に別紙図により限界値到達時期を推定したところ年月と推定されました。現在のところ継続使用可能な状態にあり、前回からデータに大きな変化はないものの、今後の使用状況によっては急激に低下することも懸念されるため、ヶ月後に精点Aを実施し、RBOTの減少率を確認されることを推奨します。一方、潤滑状態は、今回の採油が主機停止後日経過した時点で行われているため、採油の時点では油中の大部分の粒子が既に油槽底部に沈降していたと考えられ、診断に必要な摩耗粒子は採取されていないと思われます。したがって、摩耗が進行していたとしても、これを見落としている場合もあると考える必要があります。可能であれば、再度採油を実施し、摩耗の進行状況を確認することを推奨します。採油は、粒子の沈降の影響を極力抑え、油中粒子が均一な分散状態に近い状態で実施できるように、主機運転中、または停止直後に採油を実施されることを推奨します。
報告№5320 | 分析№98-02436 分析№ | 9802436 | SOAPの結果、グリースの添加剤成分と思われるモリブデンがppm、ケイ素がppm、アルミニウムがppm、マグネシウムがppm検出されました。さらに、摩耗により発生した鉄がppm、ニッケルがppm、鉛がppm検出されました。D－SOAPの結果、摩耗により発生した鉄が、錫がppm検出され、油の添加剤成分が析出して発生しているモリブデンがppm、アルミニウムが.ppm検出された。さらに、外部から混入した夾雑物と思われるナトリウムがppm、カルシウムがppm検出されました。フェログラフィーの結果、μm以下の切削粒子とブロック状粒子が観察されました。この特徴的な形状から、ウォームギヤ部で油膜が切れて、局部的に厳しい接触が発生していることが推定されました。ウォームギヤ等の材質と検出された金属元素との比較により摩耗の発生箇所が推定できますので、ご連絡下さい。尚、油膜切れが発生していることが推定されますので、ウォームギヤ部を洗浄し、新しいグリースを塗布されることを推奨します。
報告№106-0209 報告№106-0315 | 分析№106-01157 分析№106-01675 | 106-01675 | 今回の採油は、主機停止中にオイルクーラーから実施しているため、油循環中の採油に比較して油中粒子が沈降し低濃度になっている部分を採油していると考えられますが、前回の採油も同様の条件であるため、これら二つのデータから摩耗進行の有無について検討しました。前回と今回の分析データから潤滑状態を検討した結果、潤滑状態は安定していることが確認されました。また、潤滑油も継続使用可能な状態にあることが確認できました。このことは、前回に比較して、計数汚染度は等級に変化がないことSOAPの錫濃度が僅かに増加しているものの、鉄濃度に変化がなく、D－SOAPの鉄及び錫濃度は減少していたこと異常摩耗の早期発見パラメータであるフェログラフィーのIs値が.と良好の範囲にあること以上のことから判断しました。尚、今回の採油条件では、油が循環している状態で採油を実施した場合に比較して、分析データが低くなり、異常な状態を見落としてしまう可能性があります。今後の採油は、停止直後、或いは、油循環中に採油を実施されることを推奨します。
報告№109-09136 報告№112-00423 | 分析№109-001160 分析№112-001798 | 112-001798 | 潤滑油および軸受は継続使用可能な状態にあると判断します。但し、油中の汚染度がやや高く、今後も摩耗の進行を傾向監視するため、以下の対策を推奨します。定期的な分析今後懸念される凝着摩耗やフレッティング摩耗の進行を監視するため、定期的に分析を実施することを推奨します。最適な採油方法本試料油は、機器停止中に点検窓から採油されているため、分析データが低濃度に出ていると推定されます。正確なデータによる診断を行うためにも、今後の採油は、極力運転中もしくは停止直後の油槽中層部から実施されることを推奨します。はフェログラフィーおよびSOAP／D-SOAPの結果から総合的に判断した結果、やや厳しい状態にあると考えられます。フェログラフィー【定量分析：Is値】Is値は異常摩耗の早期発見パラメータのつで、摩耗粒子を定量化するために用います。前回に比較してIs値はの乗から変化はないものの、高い値でした。フェログラフィー【定性分析：摩耗粒子および摩耗形態観察】分析結果から比較的多く観察された粒子は、以下の通りでした。正常な摩耗粒子・潤滑状態が正常なマイルド摩耗により発生。赤錆・フレッティングにより発生。フリクションポリマ・局部的に高圧・高温となる場合に発生。観察された摩耗粒子の中でも赤錆、フリクションポリマは、注意が必要です。フレッティングは、・軸と転がり軸受の内輪内面・軸受箱と転がり軸受の外輪外面・転がり軸受の軌道輪と転動体の箇所で発生する可能性があります。フレッティング粒子は酸化して硬いため、軸受軌道面やギヤ歯面に噛み込んだ場合はその傷が疲労剥離の起点となり、疲労摩耗へと進展することが想定されます。フリクションポリマは、潤滑油が軌道面に押し込められ高圧状態になると同時に、圧縮熱により高温状態になった結果、基油自身が重合反応を起こし生成することが知られています。そのため、高圧高温状態の解消がなされなければ、潤滑油の劣化が進行し、粘度上昇に因る潤滑異常に進展する場合があります。Iカップリング発光分光分析【SOAP／D-SOAP】検出された金属元素から発生箇所を推定すると、以下の通りでした。鉄、錫、亜鉛・軸受等リン・添加剤カルシウム、ナトリウム・外部混入異物前回に比較して計数汚染度はNAS級から等級に変化はないものの、やや高い値でした。D-SOAPで油の添加剤成分であるリンが検出され、フィルタ表面の異物観察で表面が茶褐色で鉄錆、砂等が観察されたことから、汚染度が高い要因は、摩耗とスラッジ、そして外部混入異物の影響と思われます。前回同様に粘度、水分、酸価、IRの各データは良好でした。
報告№108-0204 報告№108-0250 | 分析№108-01503 分析№108-01806 | 108-01806 | 、汚染度、軸受の潤滑状態を確認する。本試料油は、採油できた量が少なかったため、重量汚染度は参考値としてお考え下さい。分析の結果、異常摩耗の早期発見パラメータであるフェログラフィーのIs値が高いの乗となっていました。摩耗粒子の形態観察で金属接触が厳しい場合に発生するシビア粒子、外部から混入したと思われる鉄錆、砂等多く観察され、フィルタ表面の異物観察で鉄錆、砂等が観察されました。大型粒子の検出感度が高いD－SOAPで鉄が検出されたことから、Is値が高い要因は、摩耗と外部から混入した異物によるものと考えられました。今回の採油は、対象設備の停止中に排油口から採油を実施しているため、外部から混入した異物は排油口配管内部に残留していた汚染物が検出された可能性が高いと思われますが、観察された摩耗粒子は潤滑状態が厳しい場合に発生する粒子が確認されており、摩耗が進行する状況にあると思われます。今後、更に摩耗が進行することが懸念されるため、運転再開後時間以上経過したら再度分析を実施し、潤滑状態を確認されることを推奨します。尚、を示す粘度、水分、全酸価、IRの各データは良好の範囲にあることから、この油は継続使用可能と判断します。
報告№108-0204 報告№108-0199 | 分析№108-01503 分析№108-01454 | 108-01454 | 、軸受の潤滑状態を確認する。今回の採油は、対象設備の停止中にドレン穴から実施しているため、油循環中に採油した場合に比較し、油中粒子の沈降の影響を受け、分析データが高濃度に出る可能性があります。今回の分析は以上のことを踏まえて結果を検討しました。を示す粘度、水分、全酸価、RBOTの各データは良好の範囲にあることから、この油は継続使用可能と判断します。軸受の潤滑状態異常摩耗の早期発見パラメータであるフェログラフィーのIs値がやや高いの乗となっていました。摩耗粒子の形態観察で鉄錆、砂等が多く観察されました。今回の採油は対象設備の停止中にドレン穴から採油を実施しているため、これらの異物は、ドレン配管内部に残留していた汚染物が検出された可能性が高いと思われますが、今後これらの異物が軸受軌道面に噛み込み、噛み込み傷が起点となってフレーキングに進展することが懸念されるため、濾過または更油を実施されることを推奨します。採油について上述しましたように今回の採油は対象設備の停止中の採油であるため、油中の摩耗粒子などが平均的に分散した状態とはいえない状態で採油されている可能性があります。採油は、粒子の沈降の影響を少なくすることが重要であり、そのため油中粒子が均一な分散状態で実施されることを併せて推奨します。
報告№106-6023 報告№106-6110 | 分析№106-00388 分析№106-02378 | 106-02378 | 初期試験を実施した結果、前回に比較して計数汚染度がNAS級からNAS級にランク上昇し、当社推奨の管理限界値に到達していました。摩耗粒子形態観察で金属接触が厳しい場合に発生するμmサイズのシビア粒子、外部から混入した鉄錆、砂が観察され、D－SOAPの亜鉛がからに増加したことから、汚染度が上昇した原因は、摩耗、外部混入異物、油の添加剤成分の析出の影響と考えられました。今回観察されたμmサイズのシビア粒子は、視野に個と少ないため現状の潤滑状態は正常と判断できますが、シビア粒子は金属接触を伴う混合潤滑で発生するため、今後も監視が必要です。以上の分析結果から、今後更に摩耗が進行することが懸念されるため、可能であれば濾過を実施するとともに、ヶ月以内に精点Bを実施し、摩耗の進行状況を確認されることを推奨します。これらのことは、前回に比較して計数汚染度がNAS級からNAS級にランク上昇し、当社推奨の管理限界値を超えていたこと異常摩耗の早期発見パラメータであるフェログラフィーのIs値がと良好の範囲にあるものの、摩耗粒子形態観察の結果、金属接触が厳しい場合に発生するμmサイズのシビア粒子、外部から混入した鉄錆、砂が観察されたことD－SOAPの結果、前回に比較して油の添加剤成分の亜鉛がからに増加したこと以上のことから判断しました。
報告№109-09094 報告№110-00147 | 分析№109-000955 分析№110-000611 | 110-000611 | 有機物・有機化合物試験で検出されたピークには新グリースと異なるピークが検出されました。結論IRの結果で新油と異なるピークが確認されたことから、グリース名が違うか、或いは、異種グリースが混入した可能性が考えられますので、確認する必要があります。≪状態監視とパラメータ≫分析の目的および各分析のパラメータは以下の通りです。特性低下目的：グリースの分析結果から、グリースの物理的性状や劣化傾向などを確認する。全酸価JISK赤外線吸収スペクトルJISKちょう度JISK滴点JISK摩耗目的：グリース中の摩耗粒子を分析する事により、回転・摺動部の潤滑状態、摩耗劣化の程度、余寿命などを解析する。摩耗診断電子顕微鏡観察JISKX線マイクロアナリシス油中金属濃度）JISK≪分析結果≫特性低下全酸価：良好全酸価.mgKOH/gは新油値の.mgKOH/g以内にあることから問題は無いと判断します。赤外線吸収スペクトル：良好ちょう度：良好ちょう度値はと当社推奨の管理限界値であるから以内に留まっています。滴点：良好滴点はと当社推奨の管理限界値であるから以内に留まっています。摩耗摩耗診断電子顕微鏡観察・X線マイクロアナリシス：今回は実施していません。油中金属濃度：今回は実施していません。
報告№109-09136 報告№112-00532 | 分析№109-001160 分析№112-002182 | 112-002182 | 潤滑油および対象設備は継続使用可能な状態にあると判断します。はフェログラフィーおよびSOAP／D-SOAPの結果から総合的に判断した結果、正常な状態にあると考えられます。フェログラフィー【定量分析：Is値】Is値は異常摩耗の早期発見パラメータのつで、摩耗粒子を定量化するために用います。今回のIs値はのマイナス乗と低い値でした。フェログラフィー【定性分析：摩耗粒子および摩耗形態観察】分析結果から比較的多く観察された粒子は、以下の通りでした。正常な摩耗粒子・潤滑状態が正常なマイルド摩耗により発生。電子顕微鏡・X線マイクロアナリシスフェログラフィーで観察された摩耗粒子を電子顕微鏡・X線マイクロアナリシスで詳細に分析した結果、粒子には鉄、クロム、マンガン、ニッケルが比較的多く含まれており、成分割合から粒子は主にシリンダ内壁等から発生していると推定できました。Iカップリング発光分光分析【SOAP/D-SOAP】検出された金属元素から発生箇所を推定すると、以下の通りでした。リン・添加剤カルシウム、ナトリウム・外部混入異物計数汚染度、重量汚染度は共に良好でした。．粘度、酸価、IRの各データは良好でした。水分は、と新油値のppmに比較して若干高い値でした。使用油であるファイヤクエルEHCは、リン酸エステル系作動油であり、水分が多く入ると水の作用により潤滑油中の添加剤が分解反応起こして、分解反応物が不溶となって分離する、いわゆる加水分解により、酸性リン酸エステルの生成物が発生します。この生成物は、酸性のため潤滑油の劣化を促進したり、金属表面の腐食の原因になりますので、今後の使用で水分が更に増加した場合には、注意が必要です。
報告№104-8044 報告№104-6074 | 分析№104-02040 分析№104-02203 | 104-02203 | 機器改修後ヶ月後に精点Aを実施した結果、摩耗は安定していると判断します。これらのことは、前回に比較して、計数汚染度はランク上昇しているものの良好の範囲にあり、SOAP／D-SOAPの鉄及びモリブデン濃度に変化がないこと異常摩耗の早期発見パラメータであるフェログラフィーのIs値が、のマイナス乗と良好の範囲にあること以上のことから判断しました。尚、を示す、粘度、水分、全酸価、IR、RBOTの各データは良好であることから、継続使用可能と判断します。
報告№109-09136 報告№111-00149 | 分析№109-001160 分析№111-000759 | 111-000759 | 更油からの使用時間をもとに潤滑油の余寿命を評価したところ、潤滑油は次回定検まで使用可能と判断できました。次回定検時に更油を実施しない場合は、酸化安定度を知るための分析を実施し、余寿命を確認することを推奨します。酸化安定度はminであり、当社推奨の管理限界値のmin以上であることから、良好と判断します。
報告№104-0177 | 分析№104-01314 | 104-01314 | 濾過前の試料油を分析した結果、水分がppmと処置領域にありました。一方、摩耗粒子形態観察の結果、外部から混入した赤錆が多く観察され、D－SOAPの結果、前回に比較して鉄がからに上昇しました。尚、計数汚染度は、水分の影響でセンサーエラーを起こし測定不能でした。今後、この水分の影響で腐食摩耗が進行することが懸念されました。これらの障害発生に対する弊害を勘案の上、予防処置として至急水分除去を実施されることを推奨します。
報告№101-6184 | 分析№101-02080 | 101-02080 | 分析の結果、全てのデータが良好であることから、この油は継続使用可能と判断します。一方、機器の摩耗状況の解析は、この圧油の系統には、深層式濾過機が設置され常時濾過されており、このことを考慮しました。解析は、この濾過機が一般的に良好とされる濾過効率％として解析を進めました。尚、設備油量が不明であるため、リットルとしました。解析の結果、濾過機が常設されていない場合、NAS級になっていると推定され、汚染粒子濃度では倍程度になっていると考えられます。このことから、摩耗の過酷度を示すIs値で表すと、.になっていると推定でき、摩耗が進行する混合潤滑領域にあると考えられます。尚、今回は濾過効率と設備油量を仮定しているため、正確な診断が出来ませんでした。次回分析時には深層式濾過機の入口と出口から採油を実施し、正確な濾過効率を元に摩耗の進行状況を確認されることを併せて推奨します。
報告№109-09094 報告№112-00124 | 分析№109-000870 分析№112-000449 | 112-000449_date121122 | 潤滑油および軸受は継続使用可能な状態にあると判断します。はフェログラフィーおよびSOAP-Tの結果から総合的に判断した結果、正常な状態にあると考えられます。フェログラフィー【定量分析：Is値】Is値は異常摩耗の早期発見パラメータのつで、摩耗粒子を定量化するために用います。今回のIs値はのマイナス乗と低い値でした。フェログラフィー【定性分析：摩耗粒子および摩耗形態観察】分析結果から比較的多く観察された粒子は、以下の通りでした。正常な摩耗粒子・潤滑状態が正常なマイルド摩耗により発生。Iカップリング発光分光分析【SOAP-T】検出された金属元素から発生箇所を推定すると、以下の通りでした。ナトリウム・外部混入異物．水分、計数汚染度、重量汚染度は共に良好でした。．粘度、酸価、IR、RBOTの各データは良好でした。尚、RBOTは管理基本値に比較して大きな値であり減少傾向は確認されませんでした。このことから、更油から今回採油までのヶ月間で酸化防止剤の消耗は確認されていないことから、使用条件が同様であれば定検周期のヶ月は使用できる可能性が高いと判断します。≪状態監視とパラメータ≫分析の目的および各分析のパラメータは以下の通りです。特性低下目的：油の分析結果から、や劣化傾向ならびに添加剤の消耗程度、残存寿命などを確認する。粘度JISK酸価JISK赤外線吸収スペクトルJISK酸化安定度試験JISK汚染目的：油の分析結果から、砂塵あるいは水・異種油などによるや、異物混入の有無を確認する。水分JISK計数汚染度JISB重量汚染度JISB光学顕微鏡観察摩耗目的：油中の摩耗粒子を分析する事により、回転・摺動部の潤滑状態、摩耗劣化の程度、余寿命などを解析する。摩耗診断電子顕微鏡観察JISKX線マイクロアナリシス油中金属濃度JISK≪分析結果≫特性低下粘度：良好粘度値mm/sの管理基本値mm/sに対する変化率は-.％であり、○○管理限界値±％以内に留まっています。酸価：良好酸価は管理基本値の.mgKOH/gに比較し高くはあるものの、有機物・有機化合物試験の結果で油劣化の兆候を示すカルボン酸の吸収が見られないことから問題は無いと判断します。赤外線吸収スペクトル：良好酸化安定度試験：良好酸化安定度試験の結果、数値minは○○管理限界値min以上に留まっており、現時点での使用は可能と判断します。汚染水分：良好水分値ppmは○○管理限界値以内に留まっています。計数汚染度：良好計数汚染度はNAS級と当社推奨の管理限界値NAS級以内にあります。重量汚染度：良好重量汚染度は.mg/mlと当社推奨の管理限界値mg/ml以内にあります。光学顕微鏡観察：良好光学顕微鏡写真は捕捉された汚染物の量は少なく、スラッジは確認されませんでした。摩耗摩耗診断：良好摩耗診断の結果、異常摩耗の早期発見パラメータであるIs値がのマイナス乗と良好の範囲にあることから、潤滑状態は正常と判断します。電子顕微鏡観察・X線マイクロアナリシス：今回は実施していません。油中金属濃度：良好油中金属濃度の結果、外部から混入したと思われるナトリウムが検出されたものの、良好と判断します。
報告№105-0223 報告№105-0223 | 分析№105-01502 分析№105-01502 | 105-01502 | 分析の結果、粘度がmm/sと新油のmm/sに比較して、粘度変化率は+％で、当社推奨の管理目安である±％を超えていることから、異種油の混入、或いは、油名が間違っている可能性がありますので、ご確認下さい。粘度がmm/sと新油のmm/sに比較して、粘度変化率は+％で、当社推奨の管理目安である±％を超えていることから、異種油の混入、或いは、油名が間違っている可能性がありますので、ご確認下さい。粘度は当社推奨の管理限界値を超えていました。粘度はmm/sと新油のmm/sに比較して、粘度変化率は+％で、当社推奨の管理限界値である±％を超えていました。水分は良好と判断します。水分は.ppmと管理限界値の以下にあり、良好と判断します。全酸価は良好と判断します。全酸価は.mgKOH/gと新油データの.mgKOH/gに比較して上昇しているものの、良好と判断します。IRは良好と判断します。IRの結果、油劣化の兆候を示すカルボン酸の吸収が確認されていないことから、継続使用可能な状態にあると考えられます。計数汚染度、重量汚染度、共に良好と判断します。計数汚染度は良好と判断します。計数汚染度はNAS級と当社推奨の管理限界値のNAS級以内にあり、良好と判断します。重量汚染度は良好と判断します。重量汚染度は.mg/mlと当社推奨の管理限界値のmg/ml以内にあり、良好と判断します。機器の潤滑状態フェログラフィーの結果、異常摩耗の早期発見パラメータであるIs値がのマイナス乗と良好の範囲にあり、潤滑状態は良好と判断します。SOAPの結果、良好と判断します。SOAPの結果、油の添加剤成分である亜鉛、外部から混入したと思われるケイ素が検出されました。D－SOAPの結果、良好と判断します。D－SOAPの結果、外部から混入したと思われるカルシウム、ナトリウムが検出されました。フェログラフィーの結果、継続使用可能な状態にあると判断します。フェログラフィーの結果、異常摩耗の早期発見パラメータであるIs値がのマイナス乗と良好の範囲にあることから、継続使用可能な状態にあると判断します。
報告№109-09136 報告№111-00459 | 分析№109-001160 分析№111-002119 | 111-002119 | 潤滑油および軸受は継続使用可能な状態にあると判断します。但し、今後も摩耗の進行を傾向監視するため、以下の対策を推奨します。定期的な分析疲労摩耗の進行を監視するため、定期的に分析を実施し、摩耗の進行状況を確認することを推奨します。最適な採油方法本試料油は、機器停止中にブロープラグから採油されています。機器が停止している状態では、別紙油粒子の沈降の影響に示すように油槽内で撹拌がなくなり固形物が沈降するため、油中汚染度は高くなると推定されます。今後の採油は、極力運転中もしくは停止直後の油槽中層部から実施されることを推奨します。フェログラフィー異常摩耗の早期発見パラメータとして摩耗粒子を定量化して評価するフェログラフィーのIs値は、前回のの乗から乗に低下しており、潤滑状態が安定していることを示していました。摩耗粒子の形態で比較的多く観察された粒子は、繰返し応力を受けて発生する疲労摩耗粒子外部から混入したと思われる鉄錆等でした。これらの摩耗粒子が観察された場合、潤滑部で発生している摩耗形態は、疲労による疲労摩耗であることが分かります。Iカップリング発光分光分析供試の潤滑油を分析した結果、検出された金属元素は、SOAPの結果表に示すように、鉄、銅、錫、リン、亜鉛、カルシウム、バリウム、アルミニウム、ケイ素、ナトリウム、マグネシウムでした。検出されたこれらの金属元素から発生箇所を推定すると鉄、鉛、銅、錫、亜鉛・軸受等リン・オイル添加剤カルシウム、バリウム、アルミニウム、ケイ素、ナトリウム、マグネシウム・外部混入異物であると思われます。このうち、機械部品が摩耗したと思われる元素はのグループです。前回同様に計数汚染度はNAS級以上から等級に変化はなかったものの、当社推奨の管理限界値を超えていました。フィルタ表面の異物観察で表面が茶褐色で金属片、鉄錆、砂等が観察されたことから、汚染度が高い要因は、摩耗とスラッジ、そして外部混入異物の影響と思われます。前回同様に粘度、水分、全酸価、IRの各データは良好でした。
報告№110-00243 報告№110-00243 | 分析№110-000945 分析№110-000945 | 110-000945 | 診断目的本トライボ診断の目的は、冷却塔ファン減速機の潤滑油を採取し、潤滑油の粘度や油中摩耗粒子等を分析・評価を行い、減速機の潤滑状態を診断するとともに、今後の修繕計画に活用することである。診断結果潤滑油の性状と摩耗状態をトライボ診断により調査した結果、機器の潤滑状態と潤滑について以下のことが分かりました。機器の潤滑状態潤滑油中の摩耗粒子分析の結果から、現時点における摩耗の発生状況を確認しました。その結果、ギヤの摩耗が僅かに確認されたものの、摩耗速度は比較的遅く、継続使用可能な状態にあると判断します。これらのことは、異常摩耗の早期発見パラメータであるIs値が前回のの乗に対して、今回もの乗と変化がなかったことフェログラフィーで観察された摩耗粒子が、μm以下のギヤ歯面から発生した摩耗粒子が支配的であったことSOAPの鉄濃度がppm、D－SOAPの鉄濃度がppmと検出量が僅かであったこと以上のことから判断しました。バックラッシ増加量による評価トライボ診断では、油中摩耗粒子濃度からバックラッシの増加量を求め、初期のバックラッシに増加量を加え、その合計を設計許容値と比較し減速機の余寿命を判断します。本減速機の構造から摩耗が進行しやすい箇所と推定されるのは、スパイラルベベルギヤとスパイラルベベルピニオンの歯面と考えられます。そこで、このSBGとSBPが接触する歯面におけるピッチ線上の摩耗量を分析結果から定量的に評価しました。ここでは、第段ベベルギヤのモジュール、ピッチ円径、歯幅、歯数のSBG、SBPの各寸法を用い、噛み合い面の分のが接触摩耗面積と仮定し、この部分が摩耗した場合のバックラッシの増加分を分析結果から推定しました。 ・ さらに、バックラッシの増加量による評価を行う場合は、バックラッシを調整する分解点検からの増加量を評価することが重要ですが、本設備の分解点検からの稼働時間は不明であるため、これまでのご提供いただいた情報から年間の稼働時間を平均時間とし、分解点検からの今回採油までの稼働時間も不明であるため、前回分解点検が年月～月であることから年と仮定しました。計算の結果、本減速機のSBGとSBP間のバックラッシの増加量は、年間で約μmとなりました。この増加量は、初期バックラッシをμmとしても今回解析結果のバックラッシ増加分μmを加えてもμmとなり、良好な状態にあると考えられます。を示す、粘度、水分、全酸価、IR、RBOTの結果、RBOTを除く各データは良好の範囲にありました。RBOTは、minと管理限界値であるmin以上であり、継続使用可能と判断できますが、更油を実施した年月以降のRBOT値のデータの変化から余寿命を評価した結果、表および図に示す通り年月となりました。本試料油の添加剤は、一般にタービン油に比較して極圧添加剤や摩耗防止剤などの影響で、RBOTの試験結果が変動する傾向があります。そのため、ギヤ油の余寿命の評価を行うためには、RBOTの結果に加え、粘度、全酸価、IRなどのデータを総合的に判断することが必要です。今回の分析結果からは、全てのデータは良好であり、本試料油は継続使用可能な状態にあると判断します。
報告№109-09094 報告№110-00147 | 分析№109-000876 分析№110-000532 | 110-000532 | は良好と判断します。尚、RBOTがminと新油値のminに比較してmin減少していました。このまま継続使用した場合、この減少傾向から限界値に到達するのは、別紙図RBOTの減少傾向に示すように年月と推定されました。残りの継続使用期間は、約年ヶ月であると予測されます。潤滑油は継続使用可能な状態にあると判断します。≪状態監視とパラメータ≫分析の目的および各分析のパラメータは以下の通りです。特性低下目的：油の分析結果から、や劣化傾向ならびに添加剤の消耗程度、残存寿命などを確認する。粘度JISK全酸価JISK赤外線吸収スペクトルJISK酸化安定度試験JISK汚染目的：油の分析結果から、砂塵あるいは水・異種油などによるや、異物混入の有無を確認する。水分JISK計数汚染度JISB重量汚染度JISB光学顕微鏡観察摩耗目的：油中の摩耗粒子を分析する事により、回転・摺動部の潤滑状態、摩耗劣化の程度、余寿命などを解析する。摩耗診断電子顕微鏡観察JISKX線マイクロアナリシス油中金属濃度）JISK≪分析結果≫特性低下粘度：良好粘度値mm/sの新油値mm/sに対する変化率は+％であり、当社推奨の管理限界値±％以内に留まっています。全酸価：良好全酸価.mgKOH/gは新油値の.mgKOH/g以内にあることから問題は無いと判断します。赤外線吸収スペクトル：良好酸化安定度試験：良好酸化安定度試験の結果、数値minは当社推奨の管理限界値min以上に留まっており、現時点での使用は可能と判断します。汚染水分：良好水分値ppmは当社推奨の管理限界値以内に留まっています。計数汚染度：今回は実施していません。重量汚染度：今回は実施していません。光学顕微鏡観察：今回は実施していません。摩耗摩耗診断電子顕微鏡観察・X線マイクロアナリシス：今回は実施していません。油中金属濃度：今回は実施していません。
報告№109-09136 | 分析№109-001160 | 114-001101 | 分析の結果、、汚染状態は共に良好の範囲にあることから、油は継続使用可能な状態にあると判断します。
報告№109-09136 報告№111-00144 | 分析№109-001160 分析№111-000702 | 111-000702 | 潤滑油は継続使用可能な状態にあると判断します。粘度、全酸価、IR、RBOTの各データは良好でした。尚、RBOTは、新油値に比較して大きな値であり減少傾向は確認されませんでした。このことから、酸化防止剤の消耗は確認されませんでした。水分は良好でした。
報告№109-09136 報告№111-00498 | 分析№109-001160 分析№111-002299 | 111-002299 | 濾過前の試料油を分析した結果、全てのデータが良好です。今回採油時に錆らしきものが観察されたようですが、フィルタ表面の異物観察で鉄錆等が観察され、さらに採油箇所が油槽排油口であったことから、採油時に観察された鉄錆らしきものは、外部混入異物と思われます。但し、異物の混入はありましたが、潤滑異常の早期発見パラメータである摩耗過酷度を示すIs値がのマイナス乗と非常に良好の範囲にあることから、潤滑状態は正常な状態にあると判断します。尚、RBOTが前回に比較し、min上昇しています。RBOTが上昇した理由は、更油、補給を実施した仮設タンクで他の軸受油と混合して濾過を実施した濾過機配管内や仮設タンクなどに油が残留していた以上のことが考えられます。お客様情報の～にはいずれにも該当せず、原因は分かりませんでした。但し、今回の分析結果で、酸価および粘度の各データに大きな変化はなく、異種油の混入などは確認されていないため、本試料油は継続使用可能な状態にあります。今後は、今回のRBOT値を基に潤滑油の寿命を評価します。
報告№101-0198 | 分析№101-01788 | 101-01788 | は良好でした。粘度は良好と判断します。粘度はmm/sと新油値mm/sに比較して、粘度変化率は-.％で、当社推奨の管理目安である±％以内にあり、良好と判断します。水分は良好と判断します。水分はppmと当社推奨の管理目安の以下であり、良好と判断します。全酸価は良好と判断します。全酸価は.mgKOH/gと無添加油としてはやや高い値でした。これは、.に投与した当社清浄分散剤TS－によるものであり、油の劣化によるものではありません。IRは良好と判断します。IRの結果、IRチャートに示すように新油に比較して、cm-付近に吸収が見られますが、これは油劣化の兆候を示すカルボン酸の吸収でなく、当社清浄分散剤TS－によるものであり、良好と判断します。は良好と判断します。計数汚染度は良好と判断します。計数汚染度はNAS級と当社推奨の限界値のNAS級に比較して清浄でした。重量汚染度は良好と判断します。重量汚染度は.mg/mlと当社推奨の管理目安のmg/ml以下であり、良好と判断します。機器の潤滑状態機器の潤滑状態は正常と判断します。SOAPの結果は良好です。鉛が僅かに検出されましたが、摩耗を示す鉄、銅は検出されず、良好と判断します。D－SOAPの結果は良好です。外部から混入したと思われるカルシウム及びナトリウムが僅かに検出されましたが、摩耗を示す鉄、銅は検出されず、良好と判断します。フェログラフィーの結果は良好です。摩耗の過酷度を示すフェログラフィーのIs値がのマイナス乗と低く潤滑状態は良好と判断します。
報告№104-6024 | 分析№104-00415 | 104-00415 | オーバーホール後回目の初期試験を実施した結果、この油は継続使用可能と判断します。尚、ヶ月前から濾過を実施しているため、摩耗粒子が除去され、摩耗の発生状況は確認できません。濾過終了直後とヶ月後の回分析を実施し摩耗の進行状況を確認されることを推奨します。これらのことは、計数汚染度、重量汚染度が良好の範囲にあることSOAP／D－SOAPの結果、摩耗により発生する金属元素が検出されていないこと異常摩耗の早期発見パラメータであるフェログラフィーのIs値が、.と良好の範囲にあること以上のことから判断しました。
|  | 113-001726 | 対象設備は継続使用可能な状態にあると判断します。但し、今後の摩耗進行の有無を確認するためにも傾向監視を継続することが有効です。定期的な分析今後懸念される切削摩耗、凝着摩耗の進行を監視するため、定期的に分析を実施することを推奨します。新油との比較による評価を示す粘度、塩基価のデータは新油データを基準として評価しています。今回は油名が不明であり新油データとの比較による良否の評価ができませんでしたが、今後分析を実施する場合は、使用している新油を同時に分析することをご検討下さい。はフェログラフィーおよびSOAP-Tの結果から総合的に判断した結果、継続使用は可能ですが、機器の機能を保持するためにも傾向管理が有用と考えます。フェログラフィー【定量分析：Is値】Is値は異常摩耗の早期発見パラメータのつで、摩耗粒子を定量化するために用います。Is値はの乗と、やや高い値でした。フェログラフィー【定性分析：摩耗粒子および摩耗形態観察】分析結果から比較的多く観察された粒子は、以下の通りでした。正常な摩耗粒子・潤滑状態が正常なマイルド摩耗により発生。切削粒子・異物や金属表面の微小突起による切削摩耗により発生。シビア粒子・潤滑状態がやや厳しい凝着摩耗により発生。金属潤滑部が局部的に油膜切れを起していると考えられます。黒錆・潤滑状態がやや厳しい凝着摩耗により発生。局部的に金属接触が厳しく、且つ、高い摩擦熱が発生していると考えられます。観察された摩耗粒子の中でも切削粒子、シビア粒子、黒錆は、将来的な異常摩耗の進行に繋がる可能性を示唆しているため、傾向監視が必要と思われます。詳細は、別紙傾向監視が必要な摩耗粒子をご覧ください。Iカップリング発光分光分析【SOAP-T】検出された金属元素から発生箇所を推定すると、以下の通りでした。鉄、銅、錫・エンジン部品等リン、亜鉛、カルシウム・添加剤アルミニウム、ケイ素、ナトリウム、マグネシウム・外部混入異物クランクピンメタルの摩耗SOAP-Tで錫が、銅がppm検出されたことから、クランクピンメタルが摩耗していると推定されました。詳細は、別紙クランクピンメタルの摩耗をご覧ください。粘度粘度はmm/sでした。油名が不明であることから評価できませんが、仮に本試料油の新油がmm/sであるとすると、粘度変化率は-％で、当社推奨の管理限界値である±％以内になります。水分はppmと当社推奨の管理限界値以下であり、良好でした。塩基価はmgKOH/gでした。
報告№109-09136 報告№112-00747 | 分析№109-001160 分析№112-003382 | 112-003382 | 油の劣化は確認されていないものの、重量汚染度がmg/mlと高いことから、以下の対策を推奨します。対象設備は継続使用可能な状態にあると判断します。但し、シリンダ内面のクロムメッキの摩耗が確認されたことから、将来的な摩耗進行の有無を確認するためにも傾向監視を継続することが有効です。TS-の投与と濾過発生しているスラッジの影響で、バルブ類の動作障害やフィルタおよびストレーナの目詰まりが発生することが懸念されるため、スラッジを無害化する当社製清浄分散剤TS-の投与と濾過を推奨します。シリンダ内面の点検と採油箇所の検討SOAPの結果、前回に比較してクロム濃度はppmからppmに増加していることがわかりました。本設備は、シリンダ内面にクロムメッキが施されていることから、検出されたクロムはシリンダ内面の摩耗により発生したと考えられます。設備の情報が不明な部分がありますが、シリンダ直径をmm、ストローク幅をmmと仮定してメッキ部分の平均的な摩耗深さを求めたところμmが摩耗していると推定されました。メッキの厚さが計算により求めた摩耗深さより小さい場合、既にメッキが摩耗している可能性が考えられました。仮定した数値が間違っていなければ、メッキ部分は摩耗している可能性があることから、シリンダ内面の点検を推奨します。尚、今後分析を実施する場合、シリンダポートの両側から採油を実施し、ポートのどちら側が摩耗しているかを確認することを併せて推奨します。定期的な分析今後懸念される摩耗の進行を監視するため、定期的に分析を実施することを推奨します。フェログラフィーおよびSOAP/D-SOAPの結果から総合的に判断した結果、対処設備は健全であり、継続使用可能と評価できますが、引続き設備の機能が保持されていることを確認するためにも、潤滑油診断による傾向管理が有用と考えます。フェログラフィー【定量分析：Is値】Is値は異常摩耗の早期発見パラメータのつで、摩耗粒子を定量化するために用います。Is値は前回のの乗から-.に低下し、低い値でした。フェログラフィー【定性分析：摩耗粒子および摩耗形態観察】分析結果から観察された全ての粒子量は少でした。Iカップリング発光分光分析【SOAP/D-SOAP】検出された金属元素から発生箇所を推定すると、以下の通りでした。鉄、銅、クロム、ニッケル、錫・シリンダ内壁、ポンプ内部等リン、亜鉛・添加剤カルシウム、アルミニウム、ナトリウム・外部混入異物クロムメッキの摩耗深さSOAPの結果、クロムがppm検出されました。シリンダ内面にクロムメッキをしていることから、シリンダ内面の摩耗によるものと考えられます。メッキの膜厚は、～μm以上であり、用途に応じて膜厚が選定されます。今回の分析結果からメッキの摩耗深さを求めました。情報が不明な部分がありますので、シリンダ直径をmm、ストローク幅をmmと仮定しました。その結果、メッキ部分の平均的な摩耗深さは、μmと推定されました。メッキの膜厚が最も少ないμmであった場合、既にメッキが摩耗している可能性が考えられます。銅を使用した箇所の溶出・摩耗SOAPの結果、前回に比較して銅がppmからppmに増加したことから、銅を使用した箇所の溶出・摩耗が発生していると推定されます。亜鉛系添加剤を使用している潤滑油で銅が検出される場合、潤滑系統内でこれらの金属が亜鉛系添加剤の影響により溶出することが知られています。今回の検出は、この溶出と摩耗との双方によるものと考えられます。今後、別紙鉱油の酸化に対する金属触媒の影響に示すように濃度の増加に伴い酸化速度が速まる可能性があります。計数汚染度は管理限界値以下であるものの、重量汚染度はmg/mlと当社推奨の管理限界値を超えていました。D-SOAPで油の添加剤成分であるリン、亜鉛が検出され、フィルタ表面の異物観察で表面が茶褐色で、粘ちょう物、砂等が観察されたことから、汚染度が高い要因は、摩耗とスラッジ、そして外部混入異物の影響と思われます。粘度、水分、酸価、IRの各データは、前回同様に良好でした。
報告№106-0171 報告№106-0171 | 分析№106-01003 分析№106-01003 | 106-01003 | 分析の結果、軸受軌道面では異物の噛み込みにより発生する切削摩耗が発生していることが摩耗粒子の観察から確認され、また、フィルタ写真の観察からは外部混入の砂が多い事もわかりました。このような結果ではあるものの、本軸受は継続使用可能な状態にあると判断します。但し、発生している切削摩耗は摩耗進行速度が速く注意が必要です。特に、潤滑油中に異物が混入している場合、転がり軸受の寿命は分の程度に低下することが知られているため、延命化措置として、精密な濾過を実施し、油槽内の汚染物を除去されることを推奨します。これらのことは、異常摩耗の早期発見パラメータであるフェログラフィーのIs値がと良好の範囲にあるものの、摩耗粒子形態観察の結果、異物の噛み込みにより発生する切削粒子がやや多く観察されたことフィルタ写真で外部から混入した砂が多く見られたこと以上のことから判断しました。尚、主機停止中に廃油口から採油を実施しているため、油循環中の採油に比較して油中粒子が沈降して高濃度になっている部分を採油していると考えられます。そのため油が循環している状態で採油を実施した場合に比較して、分析データが高くなり、異常な状態と判断してしまうことがありますので、今後の採油は、停止直後、或いは、油循環中に採油を実施されることを推奨します。振動データについて今回、貴社から提供された振動データグラフから詳細な値の読み取りを行うことを試みましたが、読み取りは困難であり、また、周波数解析が実施されていないため、振動解析による詳細な検討を行うことはできませんでした。但し、ベアリング損傷のパラメータとなる振動加速度は、経年増加の傾向はみられていないことから、摩耗診断で確認された摩耗発生に伴う振動は検出されていないものと考えられました。
報告№109-09584 報告№109-09584 | 分析№109-003590 分析№109-003590 | 109-003590 | を示す粘度、水分、全酸価の各データは良好でした。泡立ち試験の結果は、-と新油値が-であるのに比較して高い値となっていたことから消泡性能が低下していることが分かりました。潤滑状態の異常の早期発見パラメータである潤滑状態指数は、のマイナス乗と濾過設備のない機器であれば正常な潤滑状態にあると判断できます。・消泡性能の低下消泡性の性能が低下していることが確認されたことから、今後の使用状況によっては油の酸化劣化が進行したり、ギヤ歯面およびベアリング軌道面で油膜切れが発生したりする場合があるため、消泡剤の添加による消泡性能の改善など何らかの対応が必要になると思われます。・潤滑状態濾過設備のない機器であれば正常な潤滑状態にあると判断できますが、当該機の潤滑系にはフィルタが設置されているため、別紙インライン・オフラインフィルタの影響に示すとおり、潤滑状態が異常となり大型の摩耗粒子が発生したとしても、粒子の大部分が捕捉されてしまい正常な潤滑状態にあると誤認してしまう可能性があります。このようなフィルタの影響を考慮に入れたLCインデックスは、摩耗がやや厳しい状態に分類されるの乗領域となりました。結論消泡性能の低下が確認されたものの、ギヤおよび転がり軸受は、継続続使用可能な状態にあると思われます。尚、今後は障害予防を目的に以下の対策を推奨します。運転条件によっては摩耗の進行が速まる場合も想定されるため、今後は潤滑油の分析に加えてフィルタ付着物の分析を実施し、異常な摩耗状態発生の有無を精密に確認することを推奨します。消泡性能の改善は、添加する消泡剤の効果をテストにより確認する必要がありますので、必要な場合は当社営業担当者までお知らせ下さい。泡立ち試験の結果、消泡性能が低下していることが確認されました。粘度粘度はmm/sと新油値mm/sに比較して、粘度変化率は-.％で、当社推奨の管理限界値である±％以内にあり、良好と判断します。粘度粘度はmm/sでした。粘度指数粘度指数はでした。泡立ち試験泡立ち試験は-と新油に比較して高い値でした。水分はppmと当社推奨の管理限界値の以下であり、良好と判断します。全酸価全酸価はmgKOH/gと新油値mgKOH/g以内に比較して高いものの、IRの結果で油劣化の兆候を示すカルボン酸の吸収が確認されていないことから、良好と判断します。機器の潤滑状態精密な濾過設備がない機器であれば、潤滑状態指数は正常の範囲にあると判断します。潤滑状態指数異常摩耗の早期発見パラメータである潤滑状態指数がのマイナス乗と精密な濾過設備がない機器であれば、潤滑状態指数は正常の範囲にあると判断します。
報告№106-0425 報告№106-0425 | 分析№106-02385 分析№106-02385 | 106-02385 | 分析の結果、全てのデータが良好であることから、この油は継続使用可能であり、潤滑状態も正常と判断します。は良好と判断します。粘度は良好と判断します。粘度は、mm/sと新油値mm/sに比較して粘度変化率は+.％で、当社推奨の管理限界値である±％以内にあり良好と判断します。水分は良好と判断します。水分は、ppmと当社推奨の管理限界値の以下であり、良好と判断します。全酸価は良好と判断します。全酸価は、.mgKOH/gと当社推奨の管理限界値の.mgKOH/g以内にあり、良好と判断します。IRの結果、良好と判断します。IRの結果、油劣化の兆候を示すカルボン酸の吸収が確認されていないことから、良好と判断します。は良好と判断します。計数汚染度は良好と判断します。計数汚染度はNAS級と当社推奨の管理限界値のNAS級以内であり、良好と判断します。重量汚染度は良好と判断します。重量汚染度は.mg/mlと当社推奨の管理限界値のmg/ml以内であり、良好と判断します。機器の潤滑状態機器の潤滑状態は正常と判断します。SOAPの結果は良好です。SOAPの結果、金属元素は検出されませんでした。D－SOAPの結果は良好です。D－SOAPの結果、外部から混入したナトリウムが検出されました。軸受の摩耗を示す錫は検出されていないことから良好と判断します。フェログラフィーの結果は良好です。異常摩耗の早期発見パラメータであるフェログラフィーのIs値が.と良好の範囲にあり、潤滑状態は良好と判断します。
報告№109-09136 報告№112-00204 | 分析№109-001160 分析№112-000819 | 112-000819 | 軸受は継続使用可能な状態にあると判断します。但し、SOAPで銅濃度が高いことから、以下の対策を推奨します。定期的な分析今後、油劣化の進行が懸念されるため、定期的に分析を実施し、摩耗および酸化劣化の進行状況を確認することを推奨します。はフェログラフィーおよびSOAP／D－SOAPの結果から総合的に判断した結果、やや厳しい状態にあると考えられます。フェログラフィー【定量分析：Is値】Is値は異常摩耗の早期発見パラメータのつで、摩耗粒子を定量化するために用います。今回のIs値はのマイナス乗と低い値でした。フェログラフィー【定性分析：摩耗粒子および摩耗形態観察】分析結果から比較的多く観察された粒子は、以下の通りでした。正常な摩耗粒子・潤滑状態が正常なマイルド摩耗により発生。Iカップリング発光分光分析【SOAP／D－SOAP】検出された金属元素から発生箇所を推定すると、以下の通りでした。銅、ニッケル・軸受等リン、亜鉛・添加剤ナトリウム・外部混入異物銅の溶出SOAPの結果、銅がppmと高い値でした。銅の溶出箇所は、貴社ご提供の図面からデフレクターとバッフルという部品からと考えられます。これらの部品はオイルシールの役目を果たしていることから、溶出が継続した場合、シャフトとのギャップが増大し、油漏れの原因になることが懸念されます。巡視の際には油漏れと油面の低下に注意を払う必要があります。今後は、銅の溶出が継続した場合、ギャップが増大することにより油漏れが発生し、さらには油面低下により潤滑不良が発生し、摩耗が進行することが懸念されます。また、銅濃度の増加は、別紙鉱油の酸化に対する金属触媒の影響に示すように濃度の増加とともに酸化速度が加速することが分かっています。計数汚染度、重量汚染度は共に良好でした。分析結果は良好と判断します。計数汚染度計数汚染度はNAS級と当社推奨の管理限界値のNAS級以下にあり、良好と判断します。重量汚染度は.mg/mlと当社推奨の管理限界値のmg/ml以下にあり、良好と判断します。SOAPの結果、銅が高い値でした。SOAPSOAPの結果、油の添加剤成分であるリン、亜鉛が検出されました。一方、銅が検出されました。銅を使用した部分の溶出が進行していると考えられます。この溶出は検出された亜鉛系添加剤の成分と銅が反応し、溶出することが知られています。別紙鉱油の酸化に対する金属触媒の影響に示すように銅濃度が増加すると酸化速度が速まります。D－SOAPD－SOAPの結果、摩耗により発生する鉄および錫が検出されていないことから、良好と判断します。フェログラフィー異常摩耗の早期発見パラメータであるフェログラフィーのIs値がのマイナス乗と良好の範囲にあり、摩耗状態は正常と判断します。
報告№109-09255 報告№109-09255 | 分析№109-001907 分析№109-001907 | 109-001907 | 今回の採油は、対象設備停止中に油圧ユニットタンクから実施しているため、別紙油中粒子の沈降の影響に示すように、油中粒子などの固形物は沈降の影響を受けて分析データが低濃度に出る可能性があることから、このことを踏まえて結果を検討しました。分析の結果、全てのデータが良好の範囲にあったことから、油は継続使用可能と判断します。但し、今回の採油は、停止中に実施しているため、油槽内部で粒子の沈降があり、分析データが見かけ上低濃度となっている可能性があります。そのため、異常な摩耗により大型摩耗粒子が発生していたとしても検出されず、正常と誤認している可能性があります。油循環中または機器停止直後に再度採油を実施し、摩耗の進行状況を確認することを推奨します。特性低下分析結果は、全項目が良好の範囲にありました。したがって、油の特性低下は認められず良好と判断します。粘度粘度は.mm/sと新油値.mm/sに対する粘度変化率が+.％でした。粘度変化率の推奨管理限界値は、±％以内となっていますが、今回の結果はこの範囲内にあることから、良好と判断します。全酸価全酸価はと新油値に比較して変化はなく、良好と判断します。酸化安定度酸化安定度は、新油値と比較して十分に残存していることが必要ですが、今回の残存率は新油の％となっており、当社推奨の管理限界値の％以上であったことから、良好と判断します。汚染水分による汚染は確認されず、良好と判断します。水分濃度水分濃度は、当社推奨の管理限界値の以下の.ppmであり、良好と判断します。摩耗潤滑状態は正常と判断します。異常摩耗の早期発見パラメータであるフェログラフィーのIs値は、潤滑状態が良好と判断できるのマイナス乗であったことから、潤滑状態は正常と判断します。
報告№109-09136 | 分析№109-001160 | 113-002701 | 潤滑油は汚染度が高い値でした。～μmサイズの粒子数が多いことから潤滑油に添加されているモリブデンの影響で高い値となっている可能性が考えられますが、念のため汚染度の増加傾向を監視することが有効です。対象設備は継続使用可能な状態にあると判断します。但し、今後の摩耗推移を確認するためにも傾向監視を継続することが有効です。定期的な分析今後の摩耗推移を監視するため、定期的な分析実施を推奨します。異常摩耗の兆候を示す摩耗粒子が顕著に観察されず、異常摩耗の早期発見のパラメータであるIs値が、前回のレベルからレベルに低下しているものの、高い値であることから、定期的に潤滑油分析を実施し、摩耗推移を監視することが有用と考えます。水分は良好です。計数汚染度計数汚染度はNAS級と当社推奨の管理限界値に到達していました。～μmサイズの粒子数が多いことから潤滑油に添加されているモリブデンの影響で高い値となっている可能性が考えられますが、念のため汚染度の増加傾向を監視することが有効です。潤滑油の劣化状態粘度、酸価、IRの各データは良好です。
報告№109-09136 報告№113-00511 | 分析№109-001160 分析№113-002141 | 113-002141 | 潤滑油は継続使用可能な状態にあると判断します。本試料油の添加剤は、一般に、タービン油に比較して極圧添加剤や摩耗防止剤などの濃度が高く、この影響でRBOT試験の結果が変動する傾向があります。そのため、タービン油と同等の精度でギヤ油を評価するには、RBOTの結果に加え、粘度、全酸価、IRなどのデータに基づき総合的に判断することが必要です。前回同様に粘度、全酸価、IR、RBOTの各データは正常であることから、潤滑は良好と判断します。尚、別紙RBOTの減少傾向から油の余寿命を求めた結果、本試料は直近の更油から起算して年月まで使用可能であると推定できます。前回同様に水分は良好と判断します。
報告№109-09249 報告№111-00550 | 分析№109-001747 分析№111-002549 | 111-002549 | 潤滑油および対象設備は継続使用可能な状態であると判断します。但し、異種油の混入および油名が違う可能性があるため、以下の対策を推奨します。異種油の混入および油名の再確認有機物・有機化合物の結果、新油と異なるピークが確認されたことから、異種油の混入の有無および油名の再確認を推奨します。フェログラフィー異常摩耗の早期発見パラメータとして摩耗粒子を定量化して評価するフェログラフィーのIs値は、潤滑状態が正常なのマイナス乗でした。Iカップリング発光分光分析供試の潤滑油を分析した結果、検出された金属元素は、油中金属元素の結果表に示すように、錫、リン、カルシウム、ケイ素、ナトリウムでした。検出されたこれらの金属元素から発生箇所を推定すると錫・ギヤ・軸受等リン、カルシウム、ケイ素、ナトリウム・外部混入異物であると思われます。このうち、機械部品が摩耗したと思われる元素はのグループです。水分、汚染粒子数、汚染度物重量の各データは良好でした。有機物・有機化合物有機物・有機化合物の結果、新油と異なるピークが確認されたことから、異種油が混入したか、或いは、油名が違う可能性が考えられます。今回の分析結果だけでは異種油の特定は出来ませんが、現状では異種油等の混入が原因となる油の劣化は確認されていませんので、早急な対策を行う必要はないと思われます。分析結果特性低下特性低下に係るパラメータの分析結果は、IRチャートの結果から新油との相違点が確認されたことから異種油の混入、或いは、油名が違う可能性が考えられました。粘度粘度は.mm/sと新油値.mm/sに対する粘度変化率は-％で、当社推奨の管理限界値である±％以内にあり、良好と判断します。全酸価添加油の全酸価は、油メーカによって初期値が違うため統一した管理基準を設定するのが困難であることから、当社では管理限界値を設定しておらず、新油分析値との比較及び他の分析項目の結果より全酸価の状態判断を行います。その結果、全酸価は.mgKOH/gと新油値.mgKOH/gに比較して変化はないことから、良好と判断します。有機物・有機化合物有機物・有機化合物は、IRチャートによる新油分析値との比較の結果、cm-付近に劣化の兆候を示すカルボン酸の吸収が確認されていないことから、良好と判断します。但し、別紙IR吸収パターンの相違から分かるように、新油と異なる有機物・有機化合物の存在が確認されました。色相はL.であり、新油値のL.に比較して変化はないことから、良好と判断します。汚染に係るパラメータの分析結果は良好と判断します。水分はppmであり、当社推奨の管理限界値の以下であることから良好と判断します。汚染粒子数はNAS級であり、当社推奨の管理限界値のNAS級以内であることから良好と判断します。汚染度物重量は.mg/mlであり、当社推奨の管理限界値のmg/ml以内であることから良好と判断します。摩耗運転中における潤滑状態は正常であったものと判断します。異常摩耗の早期発見パラメータであるフェログラフィーのIs値がのマイナス乗と良好の範囲にあったことから、潤滑箇所の潤滑状態は正常と判断します。金属濃度SOAP法により金属濃度を測定した結果、潤滑箇所で発生する金属接触によって検出される錫がppm、外部から混入したと思われるリンがppm、ケイ素がppmと僅かに検出されましたが良好と判断します。金属濃度酸溶解法により金属濃度を測定した結果、外部から混入したと思われるカルシウム、ナトリウムが共にと僅かに検出されましたが良好と判断します。
報告№105-0186 | 分析№105-01255 | 105-01255_○ | トライボ診断により、機器軸受の潤滑状態、潤滑油の劣化状態を診断することを目的としました。分析の結果、観察された摩耗粒子には、非常に小さい領域で油膜切れを起こして発生した凝着摩耗が若干見られるものの、分析結果から求めた機器の潤滑状態、潤滑油の性状が共に良好である事から現在の潤滑状態は良好な潤滑状態にあると判断します。前回と今回の分析結果からメタルの摩耗速度を判断するため、下式で摩耗速度を求め、現時点における平均的な摩耗深さを求めたところ、摩耗の深さは軸受表面から.μmであることが推定されました。y＝×-x＋.・ここでy：平均的な摩耗深さx：運転時間本軸受がこの摩耗速度で、摩耗の限界に到達する時間、いわゆる限界使用時間を試算すると、軸受の表面粗さをsとした場合の余寿命は約万時間になると推定され、摩耗速度が非常に小さいことから潤滑状態は良好な潤滑状態であることがわかります。尚、現在の潤滑状態は、非常に小さな領域の油膜切れで発生している凝着摩耗が若干観察された事から正常であると思われますが、潤滑状態が変わり摩耗形態に変化が生じた場合、摩耗速度も大きくなることもありますので定期的にトライボ診断を実施し、摩耗の進行速度を監視することが必要と判断します。
報告№108-0204 報告№108-0312 | 分析№108-01503 分析№108-02179 | 108-02179 | を確認する。分析の結果、を示す粘度、水分、全酸価、IR、RBOTの各データは良好でした。尚、RBOTはminでしたが、年に貴所から提供された新油値のminに比較して、使用油の方がmin高い値を示していました。今回のRBOTの試験結果は、当社の社内基準のバラツキ範囲を超えており、さらに、異種油の混入の可能性を新油と比較したIRの結果でみたところ、異種は混入していないことが確認されたため、今回RBOTが新油値より高くなった要因は、製造ロットの違いによるバラツキ基油の精製度の違い添加剤の添加量の誤差などが考えられました。
報告№109-09451 報告№109-09451 | 分析№109-002824 分析№109-002824 | 109-002824 | 軸受の潤滑状態および初期試験を実施し、前回データと照合した結果、油中摩耗粒子の減少が確認されました。油中の粒子濃度は、油膜破断による発生や油槽内などでの沈降が均衡したところで、いわゆる平衡状態になります。このバランスが崩れると増加する場合と減少する場合とに分かれます。本軸受では、油中の粒子が減少する要因となるフィルタ類は設置されておらず、濾過による減少は考えられません。油中の摩耗粒子が減少したのは、摩耗粒子がほとんど発生せず、油槽内部での沈降があったためと考えられます。以上のことから、本軸受は摩耗の進行がなく、潤滑状態は安定した状態にあったものと判断します。これらのことは、前回に比較して、計数汚染度はランク減少し、SOAP／D-SOAPの鉄および錫濃度に変化がないこと異常摩耗の早期発見パラメータであるフェログラフィーのIs値がのマイナス乗と良好の範囲にあること以上のことから判断しています。潤滑油の基本特性潤滑油の基本特性のIRおよびRBOTは良好の範囲にあることから、本試料油は継続使用可能と判断します。尚、補給によりRBOTが前回に比較してmin上昇していますので、今後は今回のRBOT値によりデータ管理を行います。尚、RBOTが前回に比較してmin上昇しています。前回の採油後に採油分のリットル程度補給していますが、この程度でRBOTがminも増加することはないと思われます。保管していた前回の試料油を再分析し確認しましたが、測定結果に差異はなく、RBOTが上昇した原因は分かりませんでした。しかし、IRの結果が良好であることから本試料油は十分に継続使用可能であり、今後は今回のRBOT値を基に管理を行います。
報告№109-09136 報告№112-00537 | 分析№109-001160 分析№112-002213 | 112-002213 | 潤滑油は継続使用可能な状態にあると判断します。粘度、全酸価、IR、RBOTの各データは良好でした。油の余寿命は、使用油の使用期間または使用時間が不明であったため、ご依頼の油の余寿命に関する検討は行えませんでした。ただし、今回の結果がmin、新油値がminであることから、使用期間を仮にヶ月間と仮定すれば余寿命は十二分にあると言えます。可能であれば、使用期間、あるいは使用時間の情報をご提供下さい。水分は良好でした。
報告№109-09136 報告№113-00082 | 分析№109-001160 分析№113-000332 | 113-000332 | 分析の結果、前回同様に計数汚染度が管理基準値のNAS級を超えNAS級以上に汚染されていました。粒子数を見ると各レンジで大きな変化はないものの、汚染度が高い事により摩耗が更に進展することが懸念されます。軸受現時点で、軸受は継続使用可能な状態にあると判断します。但し、油中金属成分の分析では、前回に比較してメタル主成分の錫およびオイルリングの主成分である銅が増加していたことから、軸受メタルおよびオイルリングの摩耗が進行していることがわかります。油中の汚染度が高い事により摩耗が更に進展することも予想されます。従って、将来的な摩耗進行を予防するため早い段階で油を更油するか、或いは濾過を行うかでNAS級よりも清浄な状態にすることと、傾向管理による摩耗進行の監視を継続することを推奨します。オイルリングの点検摩耗粒子の観察結果から、オイルリングの回転が円滑になっておらず、回転しながら軸受の台金部に当たるような状況になっていると推定されます。そのため、軸受油膜が健全に形成されにくくなっていると思われますので、オイルリングの回転具合を支給確認して下さい。更油または濾過油中の汚染度が高いことから、摩耗粒子や異物等が軸受軌道面に噛み込むことによる摩耗の進行が懸念されるため、更油または、濾過を推奨します。再分析凝着摩耗の進行を監視するため、ヶ月以内に回目の初期試験を実施し、分析データによる摩耗の進行状況を確認することを推奨します。軸受の摩耗状態フェログラフィーおよびSOAP/D-SOAPのデータから総合的に解析した結果、軸受は健全であり、継続使用可能と評価できますが、引続き軸受の機能が保持されていることを確認するためにも、潤滑油診断による傾向管理が有用と考えます。フェログラフィー【定量分析：Is値】Is値は異常摩耗の早期発見パラメータのつで、摩耗程度を定量化するために用います。Is値は前回に比較しての乗からの乗に上昇し、やや高い値でした。フェログラフィー【定性分析：摩耗粒子および摩耗形態観察】分析結果から観察された代表的な摩耗粒子は、以下の通りでした。シビア粒子・潤滑状態がやや厳しい凝着摩耗により発生。金属潤滑部が局部的に油膜切れを起していると考えられます。フリクションポリマ・局部的に高圧・高温となる場合に発生。鉄錆、砂等・外部から混入したと考えられます。観察された摩耗粒子の中でも、シビア粒子は注意が必要です。シビア粒子は、凝着摩耗に分類されます。この摩耗粒子は、摺動面で凝着、破断を繰り返し、この過程で生じる移着粒子が成長して摩耗粒子となります。そのため、摺動面では局部的に油膜切れが発生していることを示しています。この状態が継続した場合、摩耗粒子のサイズは徐々に大型化していき、最終的には軸受の損傷に至る場合があります。Iカップリング発光分光分析【SOAP/D-SOAP】検出された金属元素から発生箇所を推定すると、以下の通りでした。鉄、鉛、銅、アンチモン、錫、亜鉛・軸受等カルシウム、アルミニウム、ケイ素、ナトリウム・外部混入異物D-SOAPの結果で、錫が前回に比較してppmからppmと増加していたことから、軸受の摩耗が進行していると推定されます。今後、さらに摩耗が進行することが懸念されます。さらに、銅が前回に比較して増加していることから、オイルリングと主軸間、またはオイルリングと軸受台金側面との間で摩耗が発生していると考えられます。このような場合、オイルリングと主軸の間で摩擦が低下したり、台金との摩擦が増大するなどの影響でオイルリングが円滑に回転し難い状況が発生します。その結果、潤滑油のかき揚げ量が減少し、軸受摺動面で油膜切れを引き起こす可能性があります。計数汚染度は、前回同様にNAS級以上と管理限界値を超えていました。フィルタ表面の異物観察で銅合金、鉄錆、砂等が観察されたことから、汚染度が高い要因は、摩耗と外部混入異物の影響と思われます。IRのデータは良好でした。
報告№109-09136 報告№113-00211 | 分析№109-001160 分析№113-000811 | 113-000811 | 潤滑油の劣化はないものの、油中の汚染度が高い値でした。採油条件の影響で値が高くなっていると考えられますが、異物の影響で将来的に摩耗が進行する懸念がありますので、に示す対策を推奨します。軸受は継続使用可能な状態にあると判断します。但し、観察された摩耗粒子には局部的な油膜破断により発生する黒色スラッジが比較的多く認められていることから、更油しただけでは油膜破断の要因が残ります。そのため、定期的な分析により今後の摩耗進行の有無を確認することを推奨します。更油油中の汚染度が高いことから、摩耗粒子や異物等が軸受軌道面に噛み込むことによる摩耗の進行が懸念されるため、更油を推奨します。また、油槽内には汚染物が残留している可能性があるため、油槽内を清掃し、更油する新油もNAS級程度の清浄な潤滑油を更油することを推奨します。定期的な分析摩耗粒子の形態観察で、凝着摩耗、切削摩耗、疲労摩耗が観察されたことから、今後の摩耗進行を監視するため、定期的に分析を実施することを推奨します。シリコン系のグリースや添加剤の確認シリコン系の添加剤やグリースを使用している箇所があるかについてご確認下さい。最適な採油方法本試料油は、機器停止中に軸受箱排油口から採油されているため、分析データが高濃度に出ていると推定されます。正確なデータによる診断を行うためにも、今後の採油は、極力運転中もしくは停止直後の油槽中層部から実施されることを推奨します。はフェログラフィーおよびSOAP／D-SOAPの結果から総合的に判断した結果、継続使用は可能ですが、今後の機器の機能を確認するためにも傾向管理が有用と考えます。フェログラフィー【定量分析：Is値】Is値は異常摩耗の早期発見パラメータのつで、摩耗程度を定量化するために用います。今回のIs値はの乗と、高い値でした。フェログラフィー【定性分析：摩耗粒子および摩耗形態観察】分析結果から観察された代表的な粒子は、以下の通りでした。切削粒子・異物や金属表面の微小突起による切削摩耗により発生。疲労摩耗粒子・繰返し応力を受けて発生。黒錆・潤滑状態がやや厳しい凝着摩耗により発生。金属接触が厳しく、且つ、高い摩擦熱が発生していると考えられます。フリクションポリマ・フリクションポリマ・局部的に高圧・高温となる場合に発生。観察された摩耗粒子の中でも切削粒子、黒錆は、将来的な摩耗の進行に繋がる可能性を示唆しているため、傾向監視が必要と思われます。摩耗形態の中でも切削摩耗は摩耗進行速度が速く、転がり軸受でこの摩耗形態が発生した場合には寿命が分の程度に低下することも知られており、切削摩耗により生じた軌道面の損傷が起点となって転がり軸受の寿命となるフレーキングに進展することから傾向監視による経過監視が必要です。切削摩耗の発生原因となる混入異物が残留している場合、この異物により切削摩耗が継続して発生する可能性があります。黒錆は凝着摩耗に分類されます。この摩耗粒子は、軸受軌道面で凝着、破断を繰り返し、この過程で生じる移着粒子が成長して摩耗粒子となります。そのため、軸受軌道面では局部的に油膜切れが発生していることを示しています。この状態が継続した場合、摩耗粒子のサイズは徐々に大型化していき、設備の損傷に至る場合がありますので、傾向監視が必要です。Iカップリング発光分光分析【SOAP／D-SOAP】検出された金属元素から発生箇所を推定すると、以下の通りでした。鉄、銅、錫、亜鉛・軸受等カルシウム、アルミニウム、ケイ素、ナトリウム・外部混入異物ケイ素の検出ケイ素がppm検出されました。一般に、潤滑油中からケイ素が検出された場合の原因として、油の消泡剤として使用されるシリコン系の添加剤が検出されるフェログラフィーおよびフィルタ表面の異物観察で砂が多く観察され、これが検出されるシリコングリースをシール部に塗布している場合、このシリコングリースが潤滑油に混入して検出されるなどが挙げられますが、今回検出が比較的高濃度であることからの可能性が考えられます。については、分析結果では確認することが出来ませんので、これに関する情報があれば提供をお願いします。重量汚染度はmg/mlと当社推奨の管理限界値を超えていました。フィルタ表面の異物観察で金属片、鉄錆、砂等が観察されたことから、汚染度が高い要因は、摩耗と外部混入異物の影響と思われます。計数汚染度は試料量が少なかったため実施できませんでした。水分、IR、RBOTの各データは、良好でした。粘度、全酸価は試料量が少なかったため実施できませんでした。尚、別紙RBOTの減少傾向から油の余寿命を求めた結果、本試料油は直近の更油から起算して年月まで使用可能であることが分かります。
報告№109-09249 報告№111-00162 | 分析№109-001747 分析№111-000822 | 111-000822 | 潤滑油は継続使用可能な状態であり、また運転中における潤滑状態も正常であったものと判断します。本試料油は、分析結果の全ての分析項目の値が当社推奨の管理基準値を満たしており、新油分析値との比較結果も問題となる値はありませんでした。分析結果特性低下特性低下に係るパラメータの分析結果は良好と判断します。粘度粘度はmm/sと新油値mm/sに対する粘度変化率は-.％で、当社推奨の管理限界値である±％以内にあり、良好と判断します。全酸価添加タービン油の全酸価は、油メーカによって初期値が違うため統一した管理基準を設定するのが困難であることから、当社では管理限界値を設定しておらず、新油分析値との比較及び他の分析項目の結果より全酸価の状態判断を行います。その結果、全酸価は.mgKOH/gと新油値.mgKOH/gに比較して若干高くなっていますが、IRチャートに示すように劣化の兆候として現れるカルボン酸などの有機物・有機化合物の発生が確認されていないことから、良好と判断します。酸化安定度酸化安定度はminであり、当社推奨の管理限界値のmin以上であることから良好と判断します。有機物・有機化合物有機物・有機化合物は、IRチャートによる新油分析値との比較の結果、cm-付近に劣化の兆候を示すカルボン酸の吸収が確認されていないことから、良好と判断します。色相はLであり、新油値のL.に比較して大きな変化はないことから、良好と判断します。汚染に係るパラメータの分析結果は良好と判断します。水分はppmであり、当社推奨の管理限界値の以下であることから良好と判断します。汚染粒子数はNAS級であり、当社推奨の管理限界値のNAS級以内であることから良好と判断します。汚染度物重量は.mg/mlであり、当社推奨の管理限界値のmg/ml以内であることから良好と判断します。摩耗運転中における潤滑状態は正常であったものと判断します。異常摩耗の早期発見パラメータであるフェログラフィーのIs値がのマイナス乗と当社基準値と比較して良好の範囲にあったことから、潤滑箇所の潤滑状態は正常と判断します。金属濃度SOAP法により金属濃度を測定した結果、外部から混入したと思われるリンがppm検出されましたが僅かであり良好と判断します。金属濃度酸溶解法により金属濃度を測定した結果、潤滑箇所で発生する金属接触によって検出される錫、外部から混入したと思われる亜鉛、カルシウムが、ナトリウムが検出されましたが僅かであり良好と判断します。
報告№109-09136 報告№112-00027 | 分析№109-001160 分析№112-000065 | 112-000065 | 潤滑油および軸受は継続使用可能な状態にあると判断します。但し、今後も摩耗の進行を傾向監視するため、以下の対策を推奨します。定期的な分析凝着摩耗の進行を監視するため、定期的に分析を実施し、分析データによる摩耗の進行状況を確認することを推奨します。傾向監視のための次回採油時期は、最短で約時間となります。この時間は、油中汚染物が均一になるために必要とする時間であり、再分析により状態を確認するには、この時間以上の時間が経過すれば可能になりますので、次回採油時期はこのことを参考に検討されることを提案します。フェログラフィーIs値は異常摩耗の早期発見パラメータのつで、摩耗粒子を定量化するために用います。今回のIs値はの乗であり、潤滑状態はやや厳しいと判断できます。摩耗粒子の形態で比較的多く観察された粒子は、潤滑状態が正常な場合に発生する摩耗粒子金属潤滑部が局部的に油膜切れを起して発生するシビア粒子でした。これらの摩耗粒子が観察された場合、潤滑部で発生している摩耗形態は、正常なマイルド摩耗潤滑状態がやや厳しい凝着摩耗であることが分かります。Iカップリング発光分光分析【SOAP-T】検出された金属元素は、SOAP-Tの結果表に示すように、鉄、リン、ナトリウムでした。検出された金属元素から発生箇所を推定すると鉄・軸受等リン・オイル添加剤ナトリウム・外部混入異物であると思われます。このうち、機械部品が摩耗したと思われる元素はのグループです。計数汚染度、重量汚染度は共に良好でした。粘度、水分、酸価、IR、RBOTの各データは良好でした。
報告№106-0011 報告№106-0011 | 分析№106-00033 分析№106-00033 | 106-00033 | 目的平成年定修時に油の全量取替を実施しているが、最近になって油が多少濁っていることが確認されたため、軸受の潤滑状態と油の濁りの原因を調査することを目的としました。考察油の劣化油劣化の有無を確認するため、全酸価およびIRを実施しました。全酸価は、.mgKOH/gと新油値.mgKOH/g以内にあり継続使用可能な範囲にあると判断します。また、IRの結果、新油スペクトルパターンに比較して変化はなく、油の劣化は確認されませんでした。また、粘度、水分の各データが当社推奨の管理限界値内にあり、本試料油は継続使用可能な状態にあることが確認できました。機器の潤滑状態機器の潤滑状態を確認するためにフェログラフィーおよびSOAP／D-SOAPを実施しました。分析の結果、異常摩耗の早期発見パラメータであるフェログラフィーのIs値がの乗とやや高く、摩耗粒子形態観察で金属接触が厳しい場合に発生するシビア粒子が観察されました。また、SOAP／D－SOAPの結果、スラストメタルの主成分である錫が検出されました。以上のことから、スラストメタルの摩耗が発生していることが確認されました。今後更に摩耗が進行することが懸念されるため、ヶ月後に再度分析を実施し、摩耗の進行状況を確認されることを推奨します。尚、スラストメタルが今後更に摩耗が進行した場合、摩耗程度を評価する必要がありますので、次回分析時には、スラストメタルサイズ、回転数をお知らせください。油が濁った原因分析結果から油が濁る原因を調査しました。油が濁る原因として以下のことが考えられます。油の劣化水分の混入摩耗による変色これらの原因のうち分析結果から、の油劣化の進行との水分混入は確認されず、の摩耗が確認されました。したがって、油がに濁った原因は、主にスラストメタルの摩耗により発生した摩耗粒子によるものと考えられました。
|  | 113-001269 | ディーゼルエンジンの軸受部は、継続使用可能な状態にあると判断し、現時点では分解点検の必要はないと考えます。但し、水分濃度が高く、今後の凝着摩耗の進行を確認するため、以下の対策を推奨します。更油或いは部分更油による水分濃度の調整水分の影響により金属表面で腐食摩耗が発生し、発生した鉄錆等の粒子が潤滑部に噛み込み摩耗が進行することがありますので、可能であれば、更油或いは部分更油などにより相対的に水分濃度を低くするなどの方法を推奨します。更油などの対策が難しい場合は、次年度も分析を実施し、水分濃度の監視することを推奨します。定期的な分析定期的な分析を実施することにより、データの変化から異常の兆候を早期に発見することが可能となります。今後懸念される凝着摩耗の進行を監視するため、定期的に分析を実施することを推奨します。はフェログラフィーおよびSOAP-Tの結果から総合的に判断した結果、継続使用は可能ですが、今後の機器の機能を確認するためにも傾向管理が有用と考えます。フェログラフィー【定量分析：Is値】Is値は異常摩耗の早期発見パラメータのつで、摩耗程度を定量化するために用います。前回に比較してIs値はの乗から乗に低下しているものの、やや高い値でした。フェログラフィー【定性分析：摩耗粒子および摩耗形態観察】分析結果から比較的多く観察された粒子は、以下の通りでした。正常な摩耗粒子・潤滑状態が正常なマイルド摩耗により発生。黒錆・潤滑状態がやや厳しい凝着摩耗により発生。金属接触が厳しく、且つ、高い摩擦熱が発生していると考えられます。観察された摩耗粒子の中でも黒錆は、将来的な摩耗の進行に繋がる可能性を示唆しているため、傾向監視が必要と思われます。黒錆は、凝着摩耗に分類されます。この摩耗粒子は、摺動面で凝着、破断を繰り返し、この過程で生じる移着粒子が成長して摩耗粒子となります。そのため、摺動面では局部的に油膜切れが発生していることを示しています。この状態が継続した場合、摩耗粒子のサイズは徐々に大型化していき、設備の損傷に至る場合がありますので、傾向監視が必要です。Iカップリング発光分光分析【SOAP-T】検出された金属元素から発生箇所を推定すると、以下の通りでした。鉄、鉛、銅、錫・エンジン部品リン、亜鉛、カルシウム・添加剤アルミニウム、ケイ素、ナトリウム、マグネシウム、モリブデン・外部混入異物SOAP-Tで軸受メタルの主成分である錫がppmからppmに減少していることから、軸受メタルの摩耗は安定していると考えられます。水分はppmと当社推奨の管理限界値を超えていました。今後、水分の影響でエンジン内部に錆が発生し、その影響で摩耗が発生する懸念があります。
報告№109-09136 報告№110-00189 | 分析№109-001160 分析№110-000742 | 110-000742 | ・摩耗状態潤滑油中からはSOAPで鉄、銅、ニッケル、D－SOAPで鉄が検出されました。検出された金属は、粒子観察の結果から潤滑状態が正常な場合に発生するマイルド摩耗粒子が支配的であることが分かりました。その他に潤滑部の油膜が局部的に破断し金属同士が接触して発生するシビア粒子であったことから、潤滑部では潤滑状態が正常な状態で発生するマイルド摩耗が支配的で、局部的に油膜破断による凝着摩耗が発生していることが分かりました。この摩耗状態は、異常摩耗の早期発見パラメータであるフェログラフィーのIs値であらわされますが、Is値がの乗とやや高いことから、摩耗は進行していることが確認されました。但し、観察された摩耗粒子は、μm以下の微小な鉄系摩耗粒子が比較的多く観察されたことから、潤滑部は正常と判断できる範囲の摩耗であり継続使用可能な状態にあると思われます。・汚染度前回に比較して計数汚染度はNAS級からNAS級にランク増加し、やや高い値でした。D－SOAPの鉄濃度が増加していたことから、汚染度の上昇の要因は摩耗によるものと思われます。・前回同様に粘度、水分、全酸価、IRの各データは良好でした。潤滑油および対象設備は継続使用可能な状態にあるものの、以下の対策が必要です。今後、摩耗の進行を監視するため、これまで同様定期的に分析を実施し、摩耗の進行状況を確認することを推奨します。
報告№109-09136 報告№113-00650 | 分析№109-001160 分析№113-002779 | 113-002779 | 異常摩耗の早期発見のパラメータであるIs値は、前回の-レベルからレベルに上昇しているものの、正常です。また、異常摩耗の兆候を示す摩耗粒子が顕著に観察されなかったことから、は良好と判断します。
報告№109-09136 報告№112-00644 | 分析№109-001160 分析№112-002882 | 112-002882 | 分析の結果、潤滑油は継続使用可能な状態にあると判断します。但し、IRの結果、新油のIRスペクトルと一致しない箇所が確認されたことから、以下の対策を推奨します。異種油の混入および油名の確認分析データから新油と一致しないデータが確認されたことから、異種油の混入または油名が違っている可能性があります。油は設備の条件にあった適正な性能のものを使用することが重要であるため、異種油の混入の有無、油名を再確認することを推奨します。粘度、酸価の各データは良好でした。但し、IRの結果、新油のIRスペクトルと一致しない箇所が確認されたことから、異種油の混入または油名の誤りなどが考えられます。尚、RBOTは、新油値に比較して大きな値であり減少傾向は確認されませんでした。このことから、酸化防止剤の消耗は確認されず、この油は継続使用可能な状態にあると判断できました。水分は良好でした。
|  | 113-002949 | 潤滑油および対象設備は継続使用可能な状態にあると判断します。但し、異常摩耗の早期発見のパラメータであるIs値がやや高いことから、今後の摩耗推移を確認するためにも傾向監視を継続することが有効です。定期的な分析今後も摩耗推移を監視するため、定期的な分析実施を推奨します。
報告№109-09448 報告№111-00274 | 分析№109-002802 分析№111-001296 | 111-001296_date110901 | エンジン摺動部は継続使用可能な状態にあると判断します。但し、現状の運転には影響は非常に小さいものの、シリンダ内壁や軸受摺動面、カムおよびカムローラで摩耗の進行が懸念されるため、以下の対策を推奨します。定期的な分析摩耗の進行を監視するため、定期的に分析を実施し、摩耗の進行状況を確認することを推奨します。フェログラフィー異常摩耗の早期発見パラメータとして摩耗粒子を定量化して評価するフェログラフィーのIs値は、潤滑状態が正常なの乗でした。摩耗粒子の形態で比較的多く観察された粒子は、潤滑状態が正常な場合に発生する摩耗粒子でした。これらの摩耗粒子が観察された場合、潤滑部で発生している摩耗形態は、正常なマイルド摩耗であることが分かります。Iカップリング発光分光分析供試のディーゼルエンジン油を分析した結果、検出された金属元素は、SOAP-Tの結果表に示すように、鉄、鉛、銅、クロム、錫、リン、亜鉛、カルシウム、アルミニウム、ケイ素、ナトリウム、マグネシウムが検出されました。これらの検出された金属元素から発生箇所を推定すると鉄、鉛、銅、クロム、錫・エンジン部品カルシウム、マグネシウム・オイル添加剤リン、亜鉛、アルミニウム、ケイ素、ナトリウム・外部混入異物であると思われます。このうち、機械部品が摩耗したと思われる元素はのグループですが、中でもクロムはカムとカムローラから発生していると推定されます。クロム濃度は以前カムローラの損傷が発生した時と同じppmですが、直前のデータと比較して濃度に変化がないことから摩耗の進行はないと思われます。但し、採油条件が不明であるため異常なしと判断するのは困難です。前回と今回の採油条件が異なる場合は、念のため、前回と同じ条件で採油し、その結果で摩耗の進行について判断することを推奨します。メタルの摩耗程度SOAP-Tの結果、メインメタルやクランクメタルの主成分である錫がppm検出されました。今回までの累積錫濃度からメタルの摩耗程度を確認しました。確認方法は、下式およびの通りです。錫の摩耗体積＝錫濃度×-×油量×.×÷錫密度・＝.×-××.×÷.＝平均的な摩耗深さ＝摩耗体積÷摩耗面積×・＝÷×＝.計算の結果、摩耗深さは.μm摩耗しています。一般的にホワイトメタルのオーバーレイ厚さは、薄くてもμm程度はありますので、これに比較して十分に小さく、良好な状態にあると考えられます。但し、当該ディーゼルエンジンは、潤滑油をタンク容量Lに対して、月平均Lの潤滑油を補給しているとの情報がございますので、直近の更油日をお知らせ下さい。錫濃度を補正して再計算いたします。尚、観察された摩耗形態がマイルド摩耗が支配的であるため可能性としては低いと思われますが、仮にクランクメタルの上メタル個に摩耗が集中したとすると、摩耗深さは.μmとなります。オーバーレイの厚さをμm程度とすると、オーバーレイは既に摩耗していることになります。粒度分布粒度分布は、適正な散乱強度がえられず測定できませんでした。分析結果粒度分布粒度分布は、適正な散乱強度がえられず測定できませんでした。機器の潤滑状態摩耗粒子の形態観察の結果、潤滑状態が正常な場合に発生する摩耗粒子が比較的多く観察されました。SOAP-TSOAP-Tの結果、鉄、鉛、銅、クロム、錫、油の添加剤成分であるカルシウム、マグネシウム、外部から混入したと思われる亜鉛、アルミニウム、ケイ素、ナトリウムが検出されました。SOAP-TSOAP-Tの結果、鉄、錫、油の添加剤成分であるカルシウム、外部から混入したと思われるリン、アルミニウム、ナトリウムが検出されました。フェログラフィー異常摩耗の早期発見パラメータであるIs値がの乗と良好の範囲にあり、潤滑状態は正常と判断します。
報告№108-0390 報告№108-0390 | 分析№108-02635 分析№108-02635 | 108-02635 | 分析の結果、摩耗の安定が確認され、潤滑状態は正常と判断します。これらのことは、前回に比較して、計数汚染度はランク減少し、SOAP／D-SOAPの鉄および錫濃度に変化がないこと異常摩耗の早期発見パラメータであるフェログラフィーのIs値がのマイナス乗と良好の範囲にあること以上のことから判断しています。は良好と判断します。計数汚染度は良好と判断します。計数汚染度はNAS級と当社推奨の管理限界値のNAS級以内にあり、良好と判断します。重量汚染度は良好と判断します。重量汚染度は.mg/mlと当社推奨の管理限界値のmg/ml以内にあり、良好と判断します。機器の潤滑状態機器の潤滑状態は正常と判断します。SOAPの結果は良好です。SOAPの結果、油の添加剤成分であるリンが検出されています。摩耗により発生する鉄および錫が検出されていないことから、良好と判断します。D－SOAPの結果は良好です。D－SOAPの結果、摩耗により発生する鉄および錫が検出されていないことから、良好と判断します。フェログラフィーの結果は良好です。異常摩耗の早期発見パラメータであるフェログラフィーのIs値がのマイナス乗と良好の範囲にあることから、潤滑状態は正常と判断します。
報告№108-6552 報告№108-6552 | 分析№108-02852 分析№108-02852 | 108-02852 | 精点Aを実施し、前回データと照合した結果、油中粒子の増加が僅かに確認されています。油中の粒子濃度は、油膜破断による発生や、油槽内などでの沈降が均衡したところで一定、いわゆる平衡状態になりますが、このバランスが崩れると増加する場合と減少する場合とに分かれます。増加した場合は、発生と減少の均衡が崩れ、摩耗の発生や外部混入が始まったことを示し、またこれとは反対に、減少した場合は発生量が減少しているか、或いは、減少量が大きくなっていることを示し、特に減少は、汚染状態や潤滑状態が良好であることを示唆しています。今回は、油中粒子の増加が確認されています。油中粒子が増加した理由は、摩耗が僅かに進行したと考えられます。但し、D－SOAPの結果、前回から今回採油まで更油を実施しておらず、年半経過しても軸受メタルの錫濃度の増加量がと極僅かであることから、良好な潤滑状態が継続していたものと考えられます。尚、今後摩耗が進行した場合、軸受メタルの摩耗程度を評価する必要がありますので、次回分析時には、油量、メタルサイズ、回転数、直近のメタル交換からの運転時間、現在の使用油の使用時間をお知らせください。これらのことは、前回に比較して、異常摩耗の早期発見パラメータであるフェログラフィーのIs値がの乗と良好の範囲にあるものの、計数汚染度はランク増加し、D-SOAPの錫が増加していたこと以上のことから判断しています。尚、潤滑油の基本特性も良好の範囲にあることから継続使用可能と判断します。
報告№109-09136 報告№113-00211 | 分析№109-001160 分析№113-000822 | 113-000822_date130830 | 潤滑油の劣化はないものの、油中の汚染度が高い値でした。軸受現時点での軸受は直ちに異常な状態にはならないと思われますが、D-SOAPの分析結果で鉄がppmと高濃度で検出されました。又、同時にクロムも検出されています。一般にクロムはベアリング鋼に含有される金属で、これが検出された場合は、ベアリングの転動・軌道面に何らかの異常の兆候が認められることがあります。振動による監視が可能であれば振動の監視を強化し、ベアリング交換を計画するとともに、再分析により傾向監視の強化を推奨します。今回の分析結果には軸受が損傷した場合に発生するフレーキング粒子が観察されていないことから、現状は問題ないと思われます。但し、摩耗は確実に進展すると推定されますので、定期的な分析により今後の摩耗進行の有無を確認することを推奨します。定期的な分析摩耗粒子の形態観察で、疲労摩耗、切削摩耗が観察されたことから、今後の摩耗進行を監視するため、定期的に分析を実施することを推奨します。シリコン系のグリースや添加剤の確認シリコン系の添加剤やグリースを使用している箇所があるかについてご確認下さい。詳細はを参照下さい。オイルリングの確認D－SOAPで銅が比較的高い濃度で検出されていることから、オイルリングの摩耗が懸念されるため、状態を確認することを推奨します。詳細はを参照下さい。最適な採油方法本試料油は、機器停止中に軸受箱排油口から採油されているため、分析データが高濃度に出ていると推定されます。正確なデータによる診断を行うためにも、今後の採油は、極力運転中もしくは停止直後の油槽中層部から実施されることを推奨します。はフェログラフィーおよびSOAP／D-SOAPの結果から総合的に判断した結果、継続使用は可能ですが、今後の機器の機能を確認するためにも傾向管理が有用と考えます。フェログラフィー【定量分析：Is値】Is値は異常摩耗の早期発見パラメータのつで、摩耗程度を定量化するために用います。今回のIs値はの乗と、高い値でした。フェログラフィー【定性分析：摩耗粒子および摩耗形態観察】分析結果から観察された代表的な粒子は、以下の通りでした。切削粒子・異物や金属表面の微小突起による切削摩耗により発生。疲労摩耗粒子・繰返し応力を受けて発生。観察された摩耗粒子の中でも切削粒子は、将来的な摩耗の進行に繋がる可能性を示唆しているため、傾向監視が必要と思われます。摩耗形態の中でも切削摩耗は摩耗進行速度が速く、転がり軸受でこの摩耗形態が発生した場合には寿命が分の程度に低下することも知られており、切削摩耗により生じた軌道面の損傷が起点となって転がり軸受の寿命となるフレーキングに進展することから傾向監視による経過監視が必要です。切削摩耗の発生原因となる混入異物が残留している場合、この異物により切削摩耗が継続して発生する可能性があります。Iカップリング発光分光分析【SOAP／D-SOAP】検出された金属元素から発生箇所を推定すると、以下の通りでした。鉄、鉛、銅、クロム、錫、亜鉛・軸受等カルシウム、バリウム、アルミニウム、ケイ素、ナトリウム、マグネシウム・外部混入異物ケイ素の検出ケイ素がppm検出されました。一般に、潤滑油中からケイ素が検出された場合の原因として、油の消泡剤として使用されるシリコン系の添加剤が検出されるフェログラフィーおよびフィルタ表面の異物観察で砂が多く観察され、これが検出されるシリコングリースをシール部に塗布している場合、このシリコングリースが潤滑油に混入して検出されるなどが挙げられますが、今回検出が比較的高濃度であることからの可能性が考えられます。については、分析結果では確認することが出来ませんので、これに関する情報があれば提供をお願いします。銅の摩耗SOAP/D-SOAPで銅が比較的高い値でした。銅を使用した箇所は、転がり軸受では保持器が考えられますが、型番情報から保持器には銅合金が使用されていませんでした。本設備はオイルリングを使用していることから、銅が検出された要因は、オイルリングの摩耗が考えられます。オイルリングが摩耗していた場合、潤滑油の適正なかきあげに影響が生じ、軸受軌道面の油膜切れ発生原因となることから注意が必要です。計数汚染度はNAS級以上と当社推奨の管理限界値を超えていました。フィルタ表面の異物観察で粘ちょう物、金属片、鉄錆、砂等が観察されたことから、汚染度が高い要因は、摩耗とスラッジ、外部混入異物の影響と思われます。粘度、水分、全酸価、IR、RBOTの各データは、良好でした。尚、別紙RBOTの減少傾向から油の余寿命を求めた結果、本試料油は直近の更油から起算して年月まで使用可能であることが分かります。
報告№106-0209 報告№106-0210 | 分析№106-01157 分析№106-01162 | 106-01162 | ならし運転後に更油を実施。通常運転時間、低速運転時間の合計時間の短期間で潤滑油が黒化した。黒化原因の調査。分析の結果から潤滑油が黒化した原因は、ベアリングの軌道面及び保持器、カムと接触子の接触部分で異物の噛み込み及び厳しい金属接触により摩耗が発生し、汚染度が上昇したためと考えられました。これらのことは、計数汚染度がNAS級以上と当社推奨の管理限界値を超えていたこと異常摩耗の早期発見パラメータであるフェログラフィーのIs値がの乗と高く、摩耗粒子形態観察の結果、異物の噛み込みにより発生する切削粒子、金属接触が厳しい場合に発生するシビア粒子が多く観察されたことSOAP／D－SOAPの結果で鉄、銅が多く検出されたことXMAの結果でも鉄を含む粒子が多く観察されたこと以上のことから判断しました。
報告№109-09496 報告№109-09496 | 分析№109-003019 分析№109-003019 | 109-003019 | ・汚染度前回に比較して計数汚染度がNAS級から級にランク増加したものの、当社推奨の管理限界値内にありました。・摩耗状態SOAP／D－SOAPの結果、鉄および錫濃度に変化はなく、異常摩耗の早期発見パラメータであるフェログラフィーのIs値がのマイナス乗と良好の範囲にありました。前回同様に全てのデータが良好の範囲にあることから、摩耗の安定が確認され、潤滑状態は正常と判断します。結論本軸受は継続使用可能な状態にあると判断します。は良好と判断します。計数汚染度計数汚染度はNAS級と当社推奨の管理限界値のNAS級以内にあり、良好と判断します。重量汚染度は.mg/mlと当社推奨の管理限界値のmg/ml以内にあり、良好と判断します。機器の潤滑状態機器の潤滑状態は正常と判断します。SOAPSOAPの結果、油の添加剤成分であるリンが検出されました。摩耗により発生する鉄および錫が検出されていないことから、良好と判断します。D－SOAPD－SOAPの結果、摩耗により発生する鉄および錫が検出されていないことから、良好と判断します。フェログラフィー異常摩耗の早期発見パラメータであるフェログラフィーのIs値がのマイナス乗と良好の範囲にあることから、潤滑状態は正常と判断します。
報告№109-09166 報告№110-00263 |  | 110-001026_1027 | を示す粘度、水分、全酸価、IRの各データは良好です。油の粘性を示す粘度は、新油値のmm/sに比較して粘度変化率が+％のmm/sとほぼ変化はありませんでした。水分は新油値のからppmとほぼ変化はありませんでした。油中のスラッジの発生量を示す全酸価は、新油値の.mgKOH/gに比較して.mgKOH/gと高いものの、IRの結果で油劣化の兆候を示すカルボン酸の吸収が確認されていないことから、劣化は確認されませんでした。さらにはIRの結果でも油が劣化した場合に発生するカルボン酸の発生も確認されませんでした。油清浄機の濾過効率による油汚染度管理に関する考察油清浄装置の濾過効率の指標であるβ値を確認するため、油清浄装置の入口側と出口側の配管より採油を実施し、計数汚染度を実施しました。その結果を下表に示します。 ・ここで、 EMBEDExcel.Sheet.式および表に示す通り、その結果、～μmレンジが%～μmレンジが%であり、汚染度もNAS級と清浄な状態を保持できていることから、濾過精度は確保できていると判断できます。機器の摩耗油清浄装置が設置されていることでNAS級と清浄になっています。油清浄装置がないと仮定した場合、表に示すように計算により求めた～μmレンジの汚染度はNAS級以上の汚染状態になる可能性を示唆するものととらえる事が出来ます。他のレンジを同様に計算すると以下のようになり、NAS級以上となります。EMBEDExcel.Sheet.油清浄装置がなかったとした場合、以上のとおりNAS級以上の汚染された状態になることが推定されます。表に示す通り～μmレンジが級以上と最も多く、摩耗速度が比較的遅いマイルドな摩耗状態で推移していることが確認されました。結論の評価を示す粘度、水分、全酸価、IRの各データは当社推奨の管理限界値内にあることから、継続使用可能と判断します。濾過効率の確認表に示す通り濾過効率は～％と比較的高く、かつ、清浄装置出口サンプリング弁から採取した試料油の汚染度がNAS級と清浄な状態を保持できていることから、濾過精度は確保できていると判断します。機器の潤滑状態油清浄装置がなかったとした場合、NAS級以上の汚染された状態になることが推定されます。表に示す通り～μmレンジが級以上と最も多く、摩耗速度が比較的遅いマイルドな摩耗状態で推移していることが確認されました。今後も定期的に分析を実施し、発生摩耗粒子の変化から潤滑状態を確認することを推奨します。
報告№109-09136 報告№111-00114 | 分析№109-001160 分析№111-000607 | 111-000607 | 潤滑油は継続使用可能な状態にあると判断します。を示す粘度、全酸価、IR、RBOTの各データは良好でした。尚、別紙RBOTの減少傾向から油の余寿命を求めた結果、本試料は直近の更油から起算して稼働時間が時間まで使用可能であることが分かります。水分は良好でした。
報告№107-0078 報告№107-0078 | 分析№107-00353 分析№107-00353 | 107-00353 | 分析の結果、全てのデータが良好であることから、本試料油は継続使用可能であり、軸受の潤滑状態も正常と判断します。は良好と判断します。粘度は良好と判断します。粘度はmm/sと管理限界値以内にあり、良好と判断します。水分は良好と判断します。水分はppmと管理限界値の以下にあり、良好と判断します。全酸価は良好と判断します。全酸価は.mgKOH/gと新油データの.mgKOH/gに比較して高い値であるものの、IRの結果で油劣化の兆候を示すカルボン酸が確認されていないことから、良好と判断します。IRの結果、良好と判断します。IRの結果、油劣化の兆候を示すカルボン酸の吸収が確認されていないことから、良好と判断します。は良好と判断します。計数汚染度は良好と判断します。計数汚染度はNAS級と当社推奨の管理限界値のNAS級以内にあり良好と判断します。重量汚染度は良好と判断します。重量汚染度はmg/mlと当社推奨の管理限界値のmg/ml以内にあり良好と判断します。機器の潤滑状態機器の潤滑状態は正常と判断します。SOAPの結果は良好です。SOAPの結果、油の添加剤成分であるリンが検出されました。摩耗により発生する鉄および錫が検出されていないことから、良好と判断します。D－SOAPの結果、鉄および錫が検出されました。D－SOAPの結果、摩耗により発生する鉄および錫が検出されました。フェログラフィーの結果は良好です。異常摩耗の早期発見パラメータであるフェログラフィーのIs値が.と良好の範囲にあり、潤滑状態は良好と判断します。
報告№109-09094 報告№110-00147 | 分析№109-000908 分析№110-000564 | 110-000564 | は良好と判断します。尚、RBOTがminと新油値のminに比較してmin減少していました。このまま継続使用した場合、この減少傾向から限界値に到達するのは、別紙図RBOTの減少傾向に示すように年月と推定されました。残りの継続使用期間は、約年ヶ月であると予測されます。潤滑油は継続使用可能な状態にあると判断します。≪状態監視とパラメータ≫分析の目的および各分析のパラメータは以下の通りです。特性低下目的：油の分析結果から、や劣化傾向ならびに添加剤の消耗程度、残存寿命などを確認する。粘度JISK全酸価JISK赤外線吸収スペクトルJISK酸化安定度試験JISK汚染目的：油の分析結果から、砂塵あるいは水・異種油などによるや、異物混入の有無を確認する。水分JISK計数汚染度JISB重量汚染度JISB光学顕微鏡観察摩耗目的：油中の摩耗粒子を分析する事により、回転・摺動部の潤滑状態、摩耗劣化の程度、余寿命などを解析する。摩耗診断電子顕微鏡観察JISKX線マイクロアナリシス油中金属濃度）JISK≪分析結果≫特性低下粘度：良好粘度値mm/sの新油値mm/sに対する変化率は-.％であり、当社推奨の管理限界値±％以内に留まっています。全酸価：良好全酸価は新油値の.mgKOH/gに比較し高くはあるものの、有機物・有機化合物試験の結果で油劣化の兆候を示すカルボン酸の吸収が見られないことから問題は無いと判断します。赤外線吸収スペクトル：良好酸化安定度試験：良好酸化安定度試験の結果、数値minは当社推奨の管理限界値min以上に留まっており、現時点での使用は可能と判断します。汚染水分：良好水分値.ppmは当社推奨の管理限界値以内に留まっています。計数汚染度：今回は実施していません。重量汚染度：今回は実施していません。光学顕微鏡観察：今回は実施していません。摩耗摩耗診断電子顕微鏡観察・X線マイクロアナリシス：今回は実施していません。油中金属濃度：今回は実施していません。
報告№109-09249 報告№111-00550 | 分析№109-001747 分析№111-002531 | 111-002531 | 潤滑油および軸受は継続使用可能な状態であると判断します。但し、酸化安定度が低下し、異種油の混入および油名が違う可能性があり、今後も摩耗の進行を傾向監視するため、以下の対策を推奨します。更油酸化安定度の結果は当社推奨の管理限界値以上にありますが、酸化防止剤の減少が確認されました。本試料油の使用期間がヶ月であった場合、次回定検までに更油が必要な状態になると推定されますので、更油を推奨します。定期的な分析凝着摩耗の進行を監視するため、定期的に分析を実施し、摩耗の進行状況を確認することを推奨します。異種油の混入および油名の再確認有機物・有機化合物の結果、新油と異なるピークが確認されたことから、異種油の混入の有無および油名の再確認を推奨します。フェログラフィー異常摩耗の早期発見パラメータとして摩耗粒子を定量化して評価するフェログラフィーのIs値は、潤滑状態がやや厳しいの乗でした。摩耗粒子の形態で比較的多く観察された粒子は、潤滑状態が正常な場合に発生する摩耗粒子金属潤滑部が局部的に油膜切れを起して発生するシビア粒子外部から混入したと思われる樹脂等でした。これらの摩耗粒子が観察された場合、潤滑部で発生している摩耗形態は、正常なマイルド摩耗潤滑状態がやや厳しい凝着摩耗であることが分かります。Iカップリング発光分光分析供試の潤滑油を分析した結果、検出された金属元素は、油中金属元素の結果表に示すように、鉄、鉛、銅、カルシウム、ケイ素、ナトリウムでした。検出されたこれらの金属元素から発生箇所を推定すると鉄、鉛、銅・軸受等カルシウム、ケイ素、ナトリウム・外部混入異物であると思われます。このうち、機械部品が摩耗したと思われる元素はのグループです。水分、汚染粒子数、汚染度物重量の各データは良好でした。酸化安定度酸化安定度の結果、minと新油値のminに比較して酸化防止剤の残存量が％でした。継続使用した場合、酸化防止剤が減少して、基油の劣化に進展することが懸念されます。有機物・有機化合物有機物・有機化合物の結果、新油と異なるピークが確認されたことから、異種油が混入したか、或いは、油名が違う可能性が考えられます。今回の分析結果だけでは異種油の特定は出来ませんが、現状では異種油等の混入が原因となる油の劣化は確認されていませんので、早急な対策を行う必要はないと思われます。分析結果特性低下特性低下に係るパラメータの分析結果は、酸化安定度が低下し、IRチャートの結果から新油との相違点が確認されたことから異種油の混入、或いは、油名が違う可能性が考えられました。粘度粘度はmm/sと新油値mm/sに対する粘度変化率は-.％で、当社推奨の管理限界値である±％以内にあり、良好と判断します。全酸価添加油の全酸価は、油メーカによって初期値が違うため統一した管理基準を設定するのが困難であることから、当社では管理限界値を設定しておらず、新油分析値との比較及び他の分析項目の結果より全酸価の状態判断を行います。その結果、全酸価はと新油値.mgKOH/gに比較して若干高くなっていますが、IRチャートに示すように劣化の兆候として現れるカルボン酸などの有機物・有機化合物の発生が確認されていないことから、良好と判断します。酸化安定度酸化安定度はminであり、当社推奨の管理限界値のmin以上であることから良好と判断します。有機物・有機化合物有機物・有機化合物は、IRチャートによる新油分析値との比較の結果、cm-付近に劣化の兆候を示すカルボン酸の吸収が確認されていないことから、良好と判断します。但し、別紙IR吸収パターンの相違から分かるように、新油と異なる有機物・有機化合物の存在が確認されました。色相はL.であり、新油値のL.に比較して変化はないことから、良好と判断します。汚染に係るパラメータの分析結果は良好と判断します。水分は.であり、当社推奨の管理限界値の以下であることから良好と判断します。汚染粒子数はNAS級であり、当社推奨の管理限界値のNAS級以内であることから良好と判断します。汚染度物重量は.mg/mlであり、当社推奨の管理限界値のmg/ml以内であることから良好と判断します。摩耗フェログラフィーによる摩耗粒子の観察の結果、潤滑状態が正常な場合に発生する摩耗粒子、金属潤滑部が局部的に油膜切れを起して発生するシビア粒子、外部から混入したと思われる樹脂等が比較的多く観察されました。異常摩耗の早期発見パラメータであるフェログラフィーのIs値がの乗とやや高く、摩耗粒子の形態観察の結果、潤滑状態が正常な場合に発生する摩耗粒子、金属潤滑部が局部的に油膜切れを起して発生するシビア粒子、外部から混入したと思われる樹脂等が比較的多く観察されました。金属濃度SOAP法により金属濃度を測定した結果、潤滑箇所で発生する金属接触によって検出される銅がppm、外部から混入したと思われるケイ素がppmと僅かに検出されましたが良好と判断します。金属濃度酸溶解法により金属濃度を測定した結果、潤滑箇所で発生する金属接触によって検出される鉄が、鉛、銅が共に、外部から混入したと思われるカルシウム、ナトリウムが共にと僅かに検出されましたが良好と判断します。
報告№101-8023 | 分析№101-00582 | 101-00582 | オーバーホール後ヶ月経過した時点の初期試験を実施した結果、計数汚染度を除く項目は良好であった。計数汚染度がNAS級と前回のNAS級に比較して、ヶ月間でランク上昇していた。フェログラフィーの結果、摺動面の微小突起の接触等により発生する帯状の鉄系粒子、金属接触が厳しい場合に発生するシビア粒子、ラミナー粒子が見られることから、汚染度が上昇した要因は、摩耗によるものと考えられた。これらの摩耗粒子は、初期摩耗により発生する場合もあるが、初期摩耗から安定せずに、異常摩耗に進展する場合もあるため、ヶ月後に精点Bを実施し、摩耗の進行状況を確認されることを推奨する。尚、RBOTがminと前回のminに比較して、ヶ月間でmin減少しており、このペースで減少すると年ヶ月後に限界値に到達することとなり、今回の減少率は異常な減少率と考えられる。水車軸受の軸受にギャップが狭くなっている箇所で、微小な偏芯を伴う回転が原因で、油膜が薄くなり局部的に油温が上昇して油の酸化劣化が進行している可能性が考えられます。水車軸受温度の監視強化とともに、ヵ月後の分析時には、RBOTの実施も併せて推奨します。
報告№109-09295 報告№109-09295 | 分析№109-002115 分析№109-002115 | 109-002115 | 潤滑油および本軸受は継続使用可能な状態にあると判断できますが、軸受摺動面では凝着摩耗の発生が確認されており、今後継続して発生することが懸念されるため、再度分析を実施し、摩耗の進行状況を傾向監視することを推奨します。摩耗の進行状況を確認する周期を理論的に求めたところ、使用時間が最短で約時間経過後となりました。この時間は、油中汚染物が均一になるために必要とする時間であり、この時間を経過すれば、再分析の結果から潤滑状態の傾向を確認することが可能となります。今回計算した理論時間を参考に次回採油時期を検討されることと共に再分析では油中金属濃度を追加されることを推奨します。短周期で～回分析を実施し、傾向監視した結果が安定するようであれば、それ以降は定期的な分析周期に変更して管理することを併せて推奨します。は良好と判断します。全酸価全酸価はmgKOH/gと新油値.mgKOH/gに比較して高いものの、IRの結果で油劣化の兆候を示すカルボン酸の吸収が確認されていないことから、良好と判断します。IRIRの結果、油劣化の兆候を示すカルボン酸の吸収が確認されていないことから、良好と判断します。計数汚染度はやや高い値となっています。計数汚染度計数汚染度はNAS級と当社推奨の管理限界値のNAS級以内にあるものの、やや高い値となっています。機器の潤滑状態摩耗粒子診断の結果、金属接触が厳しい場合に発生するシビア粒子がやや多く観察されています。摩耗粒子診断異常摩耗の早期発見パラメータであるIs値がの乗とやや高く、摩耗粒子の形態観察の結果、金属接触が厳しい場合に発生するシビア粒子がやや多く観察されています。
報告№109-09136 報告№110-00636 | 分析№109-001160 分析№110-002877 | 110-002877 | Iカップリング発光分光分析供試のタービン油を分析した結果、SOAP／D－SOAPで鉄、銅、クロム、錫、亜鉛、カルシウム、ケイ素、ナトリウムが検出されました。これらの検出された金属元素から発生箇所を推定すると鉄、銅、クロム、錫・軸受等亜鉛、カルシウム、ケイ素、ナトリウム・外部混入異物であると思われます。このうち、機械部品が摩耗したと思われる元素はのグループです。フェログラフィー異常摩耗の早期発見パラメータとして摩耗粒子を定量化して評価するフェログラフィーのIs値は、潤滑状態がやや厳しいの乗でした。摩耗粒子の形態で比較的多く観察された粒子は、潤滑状態が正常な場合に発生する摩耗粒子、局部的に高圧・高温となる場合に発生するフリクションポリマ、外部から混入したと思われる鉄錆等でした。このような摩耗粒子が観察された場合には、潤滑部では正常なマイルド摩耗が発生し、そして局部的ではあるものの高圧・高温の箇所が発生していることも分かります。フリクションポリマは、潤滑油が軌道面に押し込められ高圧状態になると同時に、圧縮熱により高温状態になった結果、基油自身が重合反応を起こし生成することが知られています。そのため、高圧高温状態の解消がなされなければ、潤滑油の劣化が進行し、粘度上昇に因る潤滑異常に進展する場合があります。計数汚染度は当社推奨の管理限界値を超えていました。フィルタ表面の異物観察で鉄錆、砂等が観察されたことから、汚染度が高い要因は、摩耗と外部混入異物の影響と思われます。粘度、全酸価、IR、RBOTの各データは良好でした。油の余寿命は、使用油の使用期間または使用時間が不明であったためご依頼の油の余寿命に関する検討は行えませんでした。但し、分析の結果で新油値がminであったことから、使用期間を仮にヶ月間と仮定すれば余寿命は十二分にあると言えます。可能であれば、使用期間、あるいは使用時間の情報をご提供下さい。潤滑油および軸受は継続使用可能な状態にあると判断します。今後も摩耗の進行を監視するため、定期的に分析を実施し、摩耗の進行状況を確認することを推奨します。なお、使用油の汚染度がやや高く、油槽内は汚染されていると思われます。更油をする際には、油槽内を清掃し、更油する新油もNAS級程度の清浄な潤滑油を更油することを推奨します。
報告№109-09094 報告№112-00124 | 分析№109-000872 分析№112-000428 | 112-000428 | 潤滑油は継続使用可能な状態にあると判断します。は良好でした。尚、RBOTがminと管理基本値の.minに比較してmin減少していました。このまま継続使用した場合、この減少傾向から限界値に到達するのは、別紙図RBOTの減少傾向に示すように年月と推定されました。残りの継続使用期間は、約年ヶ月であると予測されます。≪状態監視とパラメータ≫分析の目的および各分析のパラメータは以下の通りです。特性低下目的：油の分析結果から、や劣化傾向ならびに添加剤の消耗程度、残存寿命などを確認する。粘度JISK酸価JISK赤外線吸収スペクトルJISK酸化安定度試験JISK汚染目的：油の分析結果から、砂塵あるいは水・異種油などによるや、異物混入の有無を確認する。水分JISK計数汚染度JISB重量汚染度JISB光学顕微鏡観察摩耗目的：油中の摩耗粒子を分析する事により、回転・摺動部の潤滑状態、摩耗劣化の程度、余寿命などを解析する。摩耗診断電子顕微鏡観察JISKX線マイクロアナリシス油中金属濃度JISK≪分析結果≫特性低下粘度：良好粘度値mm/sの管理基本値mm/sに対する変化率は+.％であり、○○管理限界値±％以内に留まっています。酸価：良好酸価.mgKOH/gは管理基本値の.mgKOH/g以内にあることから、問題は無いと判断します。赤外線吸収スペクトル：良好酸化安定度試験：良好酸化安定度試験の結果、数値minは○○管理限界値min以上に留まっており、現時点での使用は可能と判断します。汚染水分：良好水分値.は○○管理限界値以内に留まっています。計数汚染度：今回は実施していません。重量汚染度：今回は実施していません。光学顕微鏡観察：今回は実施していません。摩耗摩耗診断電子顕微鏡観察・X線マイクロアナリシス：今回は実施していません。油中金属濃度：今回は実施していません。
報告№109-09136 報告№112-00519 | 分析№109-001160 分析№112-002138 | 112-002138 | 濾過前の試料油を分析した結果、前回濾過前と同様に摩耗粒子の形態観察でフレッティングにより発生したμm未満の赤錆が比較的多く観察されました。D-SOAPの結果、前回濾過後に比較して鉄およびメタルの主成分である錫が増加していました。フレッティングフレッティングの発生要因は、スラストランナー固定部やスラストメタル台金部の鉄系材料が接合されたり、勘合されたりする部分から発生します。フレッティングによる赤錆が少量発生しても直ちに異常ではりませんが、場合によっては、発生した赤錆が軸受摺動面に噛み込み、摩耗を進行させる場合があります。今後は、赤錆が軸受摺動面に噛み込み発生する軸受の摩耗進行に対して監視する必要がありますので、次年度も必ずトライボ診断を実施することを推奨します。
報告№109-09136 報告№112-00597 | 分析№109-001160 分析№112-002542 | 112-002542 | 分析の結果、本試料グリースの物理的性状は全て良好な範囲にあり、継続使用可能な状態にあると判断します。グリースのちょう度、滴点、酸価、有機物・有機化合物の各データは全て継続使用可能な範囲にあり良好と判断出来ました。
報告№109-09136 報告№111-00324 | 分析№109-001160 分析№111-001522 | 111-001522 | 軸受および潤滑油は継続使用可能な状態にあると判断します。但し、軸受メタルの摩耗が進行していることから、以下の対策を推奨します。再分析前回に比較して計数汚染度の等級に変化はないものの、粒子数が増加傾向にあります。また、D－SOAPの錫濃度も増加していることから、今後軸受メタルの摩耗がさらに進行すること懸念されるため、ヶ月後に回目の初期試験を実施し、汚染度および摩耗の進行状況を確認することを推奨します。軸受メタルの情報提供今後軸受メタルの摩耗が進行した場合、摩耗程度を評価する必要がありますので、次回分析時には、メタルサイズ、回転数、直近のメタル交換からの運転時間をお知らせください。Iカップリング発光分光分析供試のタービン油をSOAP／D－SOAPで分析した結果、鉄、銅、アンチモン、錫、リン、カルシウム、バリウム、アルミニウム、ナトリウムが検出されました。これらの検出された金属元素から発生箇所を推定すると鉄、銅、アンチモン、錫・軸受等リン、バリウム・オイル添加剤カルシウム、アルミニウム、ナトリウム・外部混入異物であると思われます。このうち、機械部品が摩耗したと思われる元素はのグループです。フェログラフィー異常摩耗の早期発見パラメータとして摩耗粒子を定量化して評価するフェログラフィーのIs値は、前回のの乗から変化はなく、潤滑状態が安定していることを示していました。摩耗粒子の形態で比較的多く観察された粒子は、潤滑状態が正常な場合に発生する摩耗粒子でした。このような摩耗粒子が観察された場合には、潤滑部で発生している摩耗は、正常なマイルド摩耗であることが分かります。前回に比較して計数汚染度はNAS級から変化はないものの、やや高い値でした。フィルタ表面の異物観察で金属片、鉄錆、砂等が観察されたことから、汚染度が高い要因は、摩耗と外部混入異物の影響と思われます。前回同様にIR、RBOTの各データは良好でした。
報告№109-09136 報告№111-00619 | 分析№109-001160 分析№111-002972 | 111-002972 | ちょう度の上昇が確認され、グリースが軟化していることが分かりました。今後、グリースの漏洩や油膜切れの発生が懸念されるため、以下の対策を推奨します。グリースの交換軟化したグリースを使用した場合、グリースの漏洩や軸受等で油膜切れが発生することが懸念されるため、グリースを交換することを推奨します。グリースのちょう度ちょう度は、と当社推奨の管理上限値のより若干高くなっており、グリースが軟化していることが分かりました。軟化したグリースを使用した場合、グリースの漏洩や軸受等で油膜切れが発生することが懸念されます。
報告№111-00058 報告№111-00058 | 分析№111-000304 分析№111-000304 | 111-000304 | は良好と判断します。尚、RBOTがminと新油値のminに比較してmin減少していました。このまま継続使用した場合、この減少傾向から限界値に到達するのは、別紙図RBOTの減少傾向に示すように年月と推定されました。残りの継続使用期間は、約年ヶ月であると予測されます。潤滑油は継続使用可能な状態にあると判断します。≪状態監視とパラメータ≫分析の目的および各分析のパラメータは以下の通りです。特性低下目的：油の分析結果から、や劣化傾向ならびに添加剤の消耗程度、残存寿命などを確認する。粘度JISK全酸価JISK赤外線吸収スペクトルJISK酸化安定度試験JISK汚染目的：油の分析結果から、砂塵あるいは水・異種油などによるや、異物混入の有無を確認する。水分JISK計数汚染度JISB重量汚染度JISB光学顕微鏡観察摩耗目的：油中の摩耗粒子を分析する事により、回転・摺動部の潤滑状態、摩耗劣化の程度、余寿命などを解析する。摩耗診断電子顕微鏡観察JISKX線マイクロアナリシス油中金属濃度JISK≪分析結果≫特性低下粘度：良好粘度値mm/sの新油値mm/sに対する変化率は+.％であり、当社推奨の管理限界値±％以内に留まっています。全酸価：良好全酸価.mgKOH/gは新油値の.mgKOH/g以内にあることから、問題は無いと判断します。赤外線吸収スペクトル：良好酸化安定度試験：良好酸化安定度試験の結果、数値minは当社推奨の管理限界値min以上に留まっており、現時点での使用は可能と判断します。汚染水分：良好水分値ppmは当社推奨の管理限界値以内に留まっています。計数汚染度：今回は実施していません。重量汚染度：今回は実施していません。光学顕微鏡観察：今回は実施していません。摩耗摩耗診断電子顕微鏡観察・X線マイクロアナリシス：今回は実施していません。油中金属濃度：今回は実施していません。
報告№104-0339 報告№104-0339 | 分析№104-02351 分析№104-02351 | 104-02351_Ｃ号機冷却塔減速機_最終 | 機器の潤滑状態C号機減速機は、ギヤ歯面に若干の摩耗の進行が確認されましたが、トライボ診断の結果をもとに求めたギヤのバックラッシ増加分は非常に小さく、減速機内部は健全である事が確認されたため継続使用が可能であると判断します。ギヤの限界稼働時間を求めるには、ギヤ歯面の減肉量が許容範囲を超えているか、許容範囲内にあるかを確認する必要がありますが、このTLはギヤ摩耗の許容値、いわゆるバックラッシ増加の許容値を、式に示すギヤの摩耗限界値と、組付け時の初期値を差し引いた値を用いて求めました。 今回、減速機のGWとG不明なため、GWを一般に用いられるμmと仮定し、また、初期のバックラッシを約μmとして、バックラッシ増加量の許容値をμmとし、このGLを前提にギヤ歯面の減肉に関しトライボ診断を基に今後の限界稼働時間を検討しました。その結果、今回得られたトライボ診断の単位稼働時間あたりのバックラッシの増加分×-μm／hから限界稼働時間は万時間である事がわかりました。ギヤ歯面で発生する摩耗形態は、一般に疲労摩耗であり、摩耗の進行は図aのような挙動を示しますが、本サンプルの場合は、摩耗粒子の状態から図aに示す安定期の中にあると考えられますので、ほとんど摩耗の進行はなく、そのため、限界稼働時間が長期間使用可能になったと思われました。疲労摩耗は、図aに示す劣化進行期を迎えると加速的に摩耗が進行します。トライボ診断で限界稼働時間を予測するには、定期的な分析により劣化進行期の入口を確認し、劣化の変化を認識できた時点で摩耗の進行速度を求める管理方法が望ましいと思われます。したがって、現段階で確認が必要な項目は、前回点検時に測定したバックラッシ設計上のバックラッシ許容範囲減速機の累積運転時間が必要です。今後は、これらの情報に加え、バックラッシ増加が限界許容値の分の程度になることを確認できるまで、当面は年に度の周期で分析を実施し、バックラッシ増加が限界許容値の分の程度になったことが確認できた時点から、分析周期を～ヶ月周期に変更し、管理されることを推奨します。分解点検の必要性減速機の構造から、最も負荷が大きく、摩耗が進行しやすい箇所を推定するとスパイラルベベルギヤとスパイラルベベルピニオンのバックラッシの増加分を下表aに求めました。これらのバックラッシは前述に示したバックラッシの上限値μmに比較して十分に小さく、且つ、油交換から今回採油までの摩耗速度から求めた限界使用期間が十分に大きく、本歯車は継続使用可能な状態にあり、分解点検の必要はないと判断します。EMBEDExcel.Sheet.を示す粘度、水分、全酸価、IRの各データが良好の範囲にあることから、この油は継続使用可能な範囲にあると判断します。
報告№109-09136 | 分析№109-001160 | 112-003190 | 潤滑油および対象機器は継続使用可能な状態にあり、保守サイクルおよび手法は問題ないと判断します。フェログラフィーおよびSOAP/D-SOAPのデータから総合的に解析した結果、は良好と判断します。フェログラフィー【定量分析：Is値】Is値は異常摩耗の早期発見パラメータのつで、摩耗程度を定量化するために用います。今回のIs値はのマイナス乗と、低い値でした。フェログラフィー【定性分析：摩耗粒子および摩耗形態観察】分析結果から観察された全ての粒子量は少でした。Iカップリング発光分光分析【SOAP/D-SOAP】検出された金属元素から発生箇所を推定すると、以下の通りでした。ニッケル・ギヤ・軸受等ナトリウム・外部混入異物計数汚染度計数汚染度はNAS級と当社推奨の管理限界値内にあり、良好でした。水分はと当社推奨の管理限界値の以内にあり、良好でした。潤滑油の劣化状態粘度粘度はmm/sと新油値mm/sに比較して、粘度変化率は+％で、当社推奨の管理限界値である±％以内にあり、良好と判断します。酸価は.mgKOH/gと新油値.mgKOH/g以下にあり、良好と判断します。IRIRの結果、油劣化の兆候を示すカルボン酸の吸収ピークが確認されていないことから、良好と判断します。
報告№109-09136 報告№111-00730 | 分析№109-001160 分析№111-003719 | 111-003719 | 潤滑油および軸受は継続使用可能な状態にあると判断します。最適な採油方法本試料油は、機器停止中に排油口から採油されているにもかかわらず汚染度を示すデータは良好でしたが、今後の採油は、極力運転中もしくは停止直後の油槽中層部から実施されることを推奨します。前回に比較してSOAP／D－SOAPの結果で、鉄濃度は減少し、異常摩耗の早期発見パラメータであるフェログラフィーのIs値がのマイナス乗と良好でした。前回に比較して計数汚染度はNAS級からNAS級にランク減少し、良好でした。前回同様に粘度、全酸価、IR、RBOTの各データは良好でした。尚、RBOTが前回に比較してmin増加していました。RBOTが増加した理由は、更油や補給などが考えられますが、これらのことを実施していないことから、原因を特定するのは困難でした。但し、今回の分析結果で、粘度、酸価、IRの各データに大きな変化はなく、異種油の混入などは確認されていないため、本試料油は継続使用可能な状態にあります。今後は、今回のRBOT値を基に潤滑油の寿命を評価します。
報告№109-09136 報告№112-00368 | 分析№109-001160 分析№112-001539 | 112-001539_date130129 | グリースは、継続使用可能な状態にあると判断します。新グリースとの比較による評価グリースの物理的性状を示すちょう度、滴点、酸価のデータは新グリースデータを基準として評価しています。今回はグリース名が不明であったため判断できませんでしたが、今後評価する場合は、使用している新グリースを同時に分析することをご検討下さい。はフェログラフィーおよびSOAP-Tの結果から総合的に判断した結果、傾向管理が必要な状態にあると考えられます。フェログラフィー【定性分析：摩耗粒子および摩耗形態観察】分析結果から比較的多く観察された粒子は、以下の通りでした。正常な摩耗粒子・潤滑状態が正常なマイルド摩耗により発生。Iカップリング発光分光分析【SOAP-T】検出された金属元素から発生箇所を推定すると、以下の通りでした。鉄、アンチモン、ニッケル・軸受等リン、亜鉛、カルシウム、ナトリウム、アンチモン・添加剤、増ちょう剤、外部混入異物アンチモンが比較的高い値でした。転がり軸受の保持器などの摩耗やグリースの添加剤成分と推定されます。グリースの物理的性状新グリースとの比較による評価が必要です。ちょう度ちょう度はでした。グリース名が不明なため判定することが出来ませんでした。滴点滴点はでした。グリース名が不明なため判定することが出来ませんでした。酸価はmgKOH/gでした。IRで油劣化の兆候を示すカルボン酸の吸収が確認されていないことから、良好と判断します。水分グリースの水分濃度は一般的に.～％が適正であり、本試料の水分はであることから、良好の範囲にあると判断します。IRIRチャートの結果、油劣化の兆候を示すカルボン酸の吸収が確認されていないことから、良好と判断します。
報告№108-0387 報告№109-6512 | 分析№108-02609 分析№109-00202 | 109-00202 | 軸受の潤滑状態精点Aを実施し、前回データと照合した結果、油中粒子の減少が確認されています。油中の粒子濃度は、油膜破断による発生や、油槽内などでの沈降が均衡したところで一定、いわゆる平衡状態になりますが、このバランスが崩れると増加する場合と減少する場合とに分かれます。増加した場合は、発生と減少の均衡が崩れ、摩耗の発生や外部混入が始まったことを示し、またこれとは反対に、減少した場合は発生量が減少しているか、或いは、減少量が大きくなっていることを示し、特に減少は、汚染状態や潤滑状態が良好であることを示唆しています。本軸受では、油中の粒子が減少する要因となるフィルタ類は設置されておらず、濾過による減少は考えられませんので、油中の摩耗粒子が減少したのは、摩耗粒子がほとんど発生せず、油槽内部での沈降があったためと考えられます。以上のことから、本軸受は摩耗の進行がなく、潤滑状態は安定した状態にあったものと判断します。これらのことは、前回に比較して、計数汚染度はランク減少し、SOAP／D-SOAPの鉄および錫濃度に変化がないこと異常摩耗の早期発見パラメータであるフェログラフィーのIs値がのマイナス乗と良好の範囲にあること以上のことから判断しています。潤滑油の基本特性潤滑油の基本特性は、良好の範囲にあることから、本試料油は継続使用可能と判断します。
報告№109-09578 報告№110-00303 | 分析№109-003561 分析№110-001190・1191 | 110-001190-1191 | ・全酸価を除く項目は良好の範囲にありました。全酸価は、新油値.mgKOH/gに対して、月日採油分が.mgKOH/g上昇し.mgKOH/gに、月日採油分が.mgKOH/g上昇し.mgKOH/gになっていました。IRの結果、いずれのサンプルからも油劣化の兆候を示すカルボン酸の吸収は確認されませんでした。一方、D－SOAPの結果、使用油に多く含まれるリン酸エステルの成分であるリンが月日採油分が、月日採油分が検出されたことから、加水分解などで金属石けんが生成されたものと思われます。以上のことから、全酸価が上昇した要因は、油の酸化劣化ではなく、金属石けん等の酸性物質の増加によるものと思われます。・計数汚染度、重量汚染度は、どちらのサンプルも清浄な値を示していました。・機器の潤滑状態SOAP／D－SOAPの結果、どちらのサンプルも摩耗により発生した鉄、クロム、アンチモン、ニッケル、錫が微量検出されましたが、フェログラフィーの摩耗粒子の観察結果で、摩耗粒子はほとんど確認されませんでした。結論全酸価の上昇原因は、油の酸化劣化ではなく、金属石けんなどの酸性物質の発生によるものと考えられました。全酸価の改善全酸価の上昇が確認されていますが、基油の劣化は確認されていないため、継続使用可能です。また、油中の酸性成分は、エステルの加水分解により発生します。油中水分濃度を下げることで酸性成分の発生量を抑えることができると思われます。摩耗診断本設備の油系統には濾過システムが設置されているため、発生した摩耗粒子は捕捉されていると思われます。そのため異常な摩耗状態が発生し、大型の摩耗粒子が発生したとしても濾過システムに捕捉され、見かけ上の汚染度は清浄となってしまうことから、診断結果を正常な潤滑状態にあると誤認してしまう可能性があります。濾過システムの影響による誤認を避けるため、全体油量と潤滑油ポンプ吐出量、そして油清浄機の濾過効率などをパラメータとして潤滑状態をより的確に評価する必要があります。そのため、濾過システム入口側からの採油に加えて、出口側からの採油を実施するとともに、濾過システムの構造、フィルタ精度、濾過システムの吐出量等の仕様が必要となりますので、これらの諸元をご提供下さい。特性低下特性低下に係るパラメータの分析結果のうち、全酸価の上昇が確認されました。粘度粘度は月日採油分がmm/s、月日採油分がmm/sと新油値mm/sに対する粘度変化率は+.％ないし+.％で、当社推奨の管理限界値である±％以内にあり、良好と判断します。全酸価全酸価は月日が.mgKOH/g、月日が.mgKOH/gと新油値.mgKOH/gに比較して高く、油中には酸性物質の発生が確認されました。このふたつのサンプルの全酸価に差が生じた原因は、油中酸性物質の偏在による可能性が高いと思われます。有機物・有機化合物有機物・有機化合物は、IRチャートによる新油分析値との比較の結果、cm-付近に劣化の兆候を示すカルボン酸の吸収が確認されていないことから、良好と判断します。汚染に係るパラメータの分析結果は良好と判断します。水分は月日採油分がppm、月日採油分がppmであり、新油値.ppmとほぼ同じ値でした。汚染粒子数は両サンプルともにNAS級で、当社推奨の管理限界値のNAS級以内にあることから、良好と判断します。汚染度物重量は月日採油分が.mg/ml、月日採油分が.mg/mlで、当社推奨の管理限界値のmg/ml以内であることから、良好と判断します。摩耗摩耗粒子が検出されませんでした。異常摩耗の早期発見パラメータであるフェログラフィーのIs値が両サンプルともにのマイナス乗と当社基準値と比較して良好の範囲にあったことから、潤滑箇所の潤滑状態は正常と判断します。金属濃度SOAP法により金属濃度を測定した結果、両サンプルともにクロム、ニッケル、油の添加剤成分であるリン、外部から混入したと思われるナトリウムが検出されましたが、良好と判断します。金属濃度酸溶解法により金属濃度を測定した結果、両サンプルともに鉄、アンチモン、錫、油の添加剤成分であるリン、外部から混入したと思われるカルシウム、ナトリウムが僅かに検出されましたが、良好と判断します。
報告№106-6023 報告№106-8002 | 分析№106-00388 分析№106-00629 | 106-00629 | 今年月に完了したオーバーホール後の初期試験を実施しました。その結果、計数汚染度がNAS級以上と当社推奨の管理限界値を超えていました。光学顕微鏡写真の結果でスラッジ状の異物が多く観察され、また、フェログラフィーの摩耗粒子形態観察では金属接触が厳しい場合に発生するシビア粒子がやや多く観察されていることから、汚染の要因は摩耗粒子およびスラッジの発生によるものと考えられました。今後、油中汚染物の影響で更に摩耗が進行することが懸念されるため、濾過実施を推奨します。尚、D－SOAPの結果で軸受メタル主成分である錫が検出されており、軸受メタルの摩耗があったものと考えられます。この摩耗がオーバーホール後に発生していたと仮定すると、短期間で摩耗が進行したと考えられます。このことを確認するため、濾過後に精点Bを実施し、摩耗の進行状況を確認されることが必要と判断します。これらのことは、計数汚染度がNAS級以上と当社推奨の管理限界値を超えていたこと異常摩耗の早期発見パラメータであるフェログラフィーのIs値が.と良好の範囲にあるものの、摩耗粒子の形態観察の結果、金属接触が厳しい場合に発生するシビア粒子がやや多く観察されたことD－SOAPの結果、鉛が.ppm、銅が、メタルの主成分である錫が検出されたこと以上のことから判断しました。
報告№109-09136 報告№112-00253 | 分析№109-001160 分析№112-001010 | 112-001010 | 潤滑油は継続使用可能な状態にあると判断します。粘度、全酸価、IR、RBOTの各データは良好でした。油の余寿命は、使用油の使用期間または使用時間が不明であったため、ご依頼の油の余寿命に関する検討は行えませんでした。ただし、今回の結果がmin、新油値がminであることから、使用期間を仮にヶ月間と仮定すれば余寿命は十二分にあると言えます。可能であれば、使用期間、あるいは使用時間の情報をご提供下さい。水分は良好でした。
報告№109-09094 報告№112-00124 | 分析№109-000870 分析№112-000489 | 112-000489_date121122 | 潤滑油および軸受は継続使用可能な状態にあると判断します。はフェログラフィーおよびSOAP-Tの結果から総合的に判断した結果、正常な状態にあると考えられます。フェログラフィー【定量分析：Is値】Is値は異常摩耗の早期発見パラメータのつで、摩耗粒子を定量化するために用います。今回のIs値はのマイナス乗と低い値でした。フェログラフィー【定性分析：摩耗粒子および摩耗形態観察】分析結果から比較的多く観察された粒子は、以下の通りでした。正常な摩耗粒子・潤滑状態が正常なマイルド摩耗により発生。Iカップリング発光分光分析【SOAP-T】検出された金属元素から発生箇所を推定すると、以下の通りでした。カルシウム、ナトリウム・外部混入異物．計数汚染度、重量汚染度は共に良好でした。．粘度、水分、酸価、IR、RBOTの各データは良好でした。尚、RBOTがminと管理基本値の.minに比較して.min減少していました。このまま継続使用した場合、この減少傾向から限界値に到達するのは、別紙図RBOTの減少傾向に示すように年月と推定されました。残りの継続使用期間は、約年ヶ月であると予測されます。≪状態監視とパラメータ≫分析の目的および各分析のパラメータは以下の通りです。特性低下目的：油の分析結果から、や劣化傾向ならびに添加剤の消耗程度、残存寿命などを確認する。粘度JISK酸価JISK赤外線吸収スペクトルJISK酸化安定度試験JISK汚染目的：油の分析結果から、砂塵あるいは水・異種油などによるや、異物混入の有無を確認する。水分JISK計数汚染度JISB重量汚染度JISB光学顕微鏡観察摩耗目的：油中の摩耗粒子を分析する事により、回転・摺動部の潤滑状態、摩耗劣化の程度、余寿命などを解析する。摩耗診断電子顕微鏡観察JISKX線マイクロアナリシス油中金属濃度JISK≪分析結果≫特性低下粘度：良好粘度値mm/sの管理基本値mm/sに対する変化率は-.％であり、○○管理限界値±％以内に留まっています。酸価：良好酸価.mgKOH/gは管理基本値の.mgKOH/g以内にあることから、問題は無いと判断します。赤外線吸収スペクトル：良好酸化安定度試験：良好酸化安定度試験の結果、数値minは○○管理限界値min以上に留まっており、現時点での使用は可能と判断します。汚染水分：良好水分値.は○○管理限界値以内に留まっています。計数汚染度：良好計数汚染度はNAS級と当社推奨の管理限界値NAS級以内にあります。重量汚染度：良好重量汚染度は.mg/mlと当社推奨の管理限界値mg/ml以内にあります。光学顕微鏡観察：良好光学顕微鏡写真は捕捉された汚染物の量は少なく、スラッジは確認されませんでした。摩耗摩耗診断：良好摩耗診断の結果、異常摩耗の早期発見パラメータであるIs値がのマイナス乗と良好の範囲にあることから、潤滑状態は正常と判断します。電子顕微鏡観察・X線マイクロアナリシス：今回は実施していません。油中金属濃度：良好油中金属濃度の結果、外部から混入したと思われるカルシウム、ナトリウムが検出されたものの、良好と判断します。
報告№109-09136 報告№111-00014 | 分析№109-001160 分析№111-000019 | 関電_圧油無添加油 | 潤滑油および対象設備は継続使用可能な状態にあると判断します。但し、サーボシリンダ内部などで摩耗の進行が確認されているため、ヶ月後に再分析を実施し、摩耗の進行状況を確認することを推奨します。また、使用油のFBKタービンSX-にもともと含まれていないカルシウムがppm検出されているため、異種油が混入したか、油名が誤っている場合も考えられますので、異種油混入の有無と油名の再確認をお願いいたします。
報告№109-09136 報告№112-00561 | 分析№109-001160 分析№112-002319 | 112-002319_date130318 | 分析の結果、潤滑油の劣化はなく、汚染度は良好な範囲にあることから、継続使用可能な状態にあると判断します。軸受分析の結果、軸受は継続使用可能な状態にあると判断します。但し、将来的な摩耗進行の有無を確認するためにも傾向監視を継続することが有効です。定期的な分析今後懸念される凝着摩耗の進行を監視するため、定期的に分析を実施することを推奨します。診断結果は良好と判断します。粘度前回に比較して今回の粘度は、mm/sからmm/sに上昇していました。新油値mm/sに比較して、粘度変化率は+.％で、当社推奨の管理限界値である±％以内であり、良好と判断します。水分前回に比較して今回の水分は、.ppmからppmに増加していました。当社推奨の管理限界値の以下であり、良好と判断します。酸価前回に比較して今回の酸価は、.mgKOH/gから.mgKOH/gに低下していました。新油値.mgKOH/g以下であり、良好と判断します。IRIRチャートの結果、新油と使用油のスペクトルパターンはほぼ一致し、また、油劣化の兆候を示すカルボン酸の吸収が確認されていないことから、良好と判断します。計数汚染度は当社推奨の管理限界値以下であるものの、やや高い値でした。計数汚染度前回に比較して今回の計数汚染度は、NAS級からNAS級に増加していました。当社推奨の管理限界値NAS級以下であるものの、やや高い値でした。重量汚染度前回に比較して今回の重量汚染度は、.mg/mlから.mg/mlに増加しているものの、当社推奨の管理限界値mg/ml以下であり、良好と判断します。光学顕微鏡写真重量汚染度で濾過したフィルタ表面上の夾雑物を光学顕微鏡で観察した結果、金属片、鉄錆、砂等が観察されました。はフェログラフィーおよびSOAP-Tの結果から総合的に判断した結果、継続使用は可能ですが、機器の機能を保持するためにも傾向管理が有用と考えます。フェログラフィー【異常摩耗指数：Is値】Is値は異常摩耗の早期発見パラメータのつで、摩耗粒子を定量化するために用います。前回に比較して今回のIs値はの乗から乗に上昇し、やや高い値でした。フェログラフィー【定性分析：摩耗粒子および摩耗形態観察】分析結果から比較的多く観察された粒子は、以下の通りでした。シビア粒子・潤滑状態がやや厳しい凝着摩耗により発生。金属潤滑部が局部的に油膜切れを起していると考えられます。観察された摩耗粒子の中でもシビア粒子は、注意が必要です。シビア粒子は、凝着摩耗に分類されます。これらの摩耗粒子は、軌道面で凝着、破断を繰り返し、この過程で生じる移着粒子が成長して摩耗粒子となります。そのため、軌道面では局部的に油膜切れが発生していることを示しています。この状態が継続した場合、摩耗粒子のサイズは徐々に大型化していき、軸受の損傷に至る場合がありますので、傾向監視が必要です。Iカップリング発光分光分析【SOAP-T】検出された金属元素から発生箇所を推定すると、以下の通りでした。鉄、銅・軸受等リン、亜鉛・添加剤カルシウム・外部混入異物
報告№108-5071 報告№111-00646 | 分析№108-02721 分析№111-003225 | 111-003225 | 潤滑油は継続使用可能な状態にあると判断します。水分がppmと新油値ppmに比較してやや高い値でした。使用油であるAlphasynPGは、ポリグリコールベースの合成ギヤオイルであるため、水分を吸収しやすい特性があります。前回に比較して大きな変化はありませんでした。分析結果水分が新油に比較して若干高い値でした。粘度粘度はmm/sと新油値.mm/sに比較して、粘度変化率は-％で、当社推奨の管理限界値である±％以内にあり、良好と判断します。泡立ち試験泡立ち試験は-と新油値に比較して低い値であり、良好でした。水分はppmと新油値より高い値でした。全酸価全酸価は.mgKOH/gと新油値.mgKOH/gに比較して高いものの、IRの結果で油劣化の兆候を示すカルボン酸の吸収が確認されていないことから、良好と判断します。
報告№109-09136 報告№112-00176 | 分析№109-001160 分析№112-000738 | 112-000738 | 減速機は継続使用可能な状態にあると判断します。但し、今後も摩耗の進行を傾向監視するため、以下の対策を推奨します。定期的な分析摩耗の進行を監視するため、定期的に分析を実施し、分析データによる摩耗の進行状況を確認することを推奨します。バックラッシによる評価トライボ診断では、バックラッシの増加量を分析結果から計算できますので、構造が確認できる図面、ギヤの形式、歯形、モジュール、歯数、歯幅、油入替後の稼働時間ならびに分解点検後の稼働時間をお知らせ下さい。計算結果をご報告いたします。フェログラフィーIs値は異常摩耗の早期発見パラメータのつで、摩耗粒子を定量化するために用います。前回に比較してIs値はの乗から乗に上昇したものの、潤滑状態は正常と判断できます。摩耗粒子の形態で比較的多く観察された粒子は、潤滑状態が正常な場合に発生する摩耗粒子でした。これらの摩耗粒子が観察された場合、潤滑部で発生している摩耗形態は、正常なマイルド摩耗であることが分かります。Iカップリング発光分光分析【SOAP-T】検出された金属元素は、SOAP-Tの結果表に示すように、鉄、リン、カルシウム、アルミニウム、ナトリウム、モリブデンでした。検出された金属元素から発生箇所を推定すると鉄・ギヤ・軸受等リン、モリブデン・オイル添加剤カルシウム、アルミニウム、ナトリウム・外部混入異物であると思われます。このうち、機械部品が摩耗したと思われる元素はのグループです。前回に比較して計数汚染度はNAS級からNAS級以上とランク上昇し、当社推奨の管理限界値を超えていました。フェログラフィーの結果から、汚染度が高い要因は、摩耗によるものと思われます。
報告№109-09136 報告№114-00202 | 分析№109-001160 分析№114-000627 | 114-000627 | 潤滑油および減速機は継続使用可能な状態にあると判断します。但し、油中の汚染度がやや高いことから今後も引き続き定期的な分析による傾向監視を推奨します。尚、RBOTの減少傾向が確認されなかったことから、油の余寿命は計算できませんでしたが、少なくとも、部分更油実施から今回までの稼働時間と同程度の時間は、今後も使用可能と考えられます。定期的な分析今後懸念される汚染度の増加および摩耗の進行を監視するため、定期的に分析を実施することを推奨します。異常摩耗の早期発見のパラメータであるIs値は、前回のレベルから変化はなく正常です。また、異常摩耗の兆候を示す摩耗粒子が顕著に観察されなかったことから、は良好と判断します。バックラッシ増加量による評価トライボ診断では、油中摩耗粒子濃度からバックラッシの増加量を求め、初期のバックラッシに増加量を加え、その合計を設計許容値と比較し減速機の余寿命を判断します。本減速機の構造から摩耗が進行しやすい箇所と推定されるのは、スパイラルベベルギヤとスパイラルベベルピニオンの歯面と考えられ、その部分のバックラッシ増加量を求めました。計算の結果、本減速機のSBGとSBP間のバックラッシの増加量は、約μmとなりました。この増加量は、初期バックラッシをμmとして今回解析結果のバックラッシ増加分μmを加えてもμmとなり、良好な状態にあると考えられます。計数汚染度はNAS級と当社推奨の管理限界値以下にあるものの、やや高い値でした。SOAP-Tで油の添加剤成分であるリンが検出され、フィルタ表面の異物観察で粘ちょう物、金属片、鉄錆、砂等が観察されたことから、汚染度が高い要因は、摩耗とスラッジ、そして外部混入異物の影響と思われます。粘度、水分、酸価、IRの各データは良好でした。RBOTは、minと当社推奨の管理限界値であるmin以上であり、継続使用可能と判断できます。尚、今回のRBOT値は、部分更油した年月時点でのRBOT推定値minに比較して大きな値であり減少傾向は確認されませんでした。このことから、酸化防止剤の消耗は確認されず、この油は継続使用可能な状態にあると判断できました。本試料油の添加剤は、一般にタービン油に比較して極圧添加剤や摩耗防止剤などの影響で、RBOTの試験結果が変動する傾向があります。そのため、ギヤ油の余寿命の評価を行うためには、RBOTの結果に加え、粘度、酸価、IRなどのデータを総合的に判断することが必要です。今回の分析結果からは、全てのデータは良好であり、本試料油は継続使用可能な状態にあると判断します。
報告№108-7011 報告№108-7007 報告№108-701107 | 分析№108-03762 分析№108-02029 分析№108-037622029 | 108-03762 | 考察目次水分の増加への対応について新油との比較について汚染度の評価結果汚染度の上昇への対応について機器の潤滑状態摩耗形態についてカルシウムの検出について対処方法について次回診断の推奨について内容水分の増加へ新油との比較のに対応について油の劣化状況をより精密に判定するには新油との比較が必要です。今後、油劣化の予測を行う場合、新油データが必要ですので、現在使用している貴排水機場社保有の新油をご提供下さい。また、油名を再度ご確認ください。水分がppmと当社推奨の管理限界値を超えていました。発錆予防のため水分除去を実施することを推奨します。粘度は良好と判断します。粘度はmm/sとなっています。VGの規格値内にあることから良好と判断します。なお尚、粘度は、現在使用している貴社排水機場保有の新油分析結果を基準に管理する方法が望ましく、次回分析までに新油をご提供下さい。粘度は、.mm/sと新油値mm/sに比較して、粘度変化率は+％で、当社推奨の管理限界値である±％以内にあり、良好と判断します。水分は良好と判断します。水分は当社推奨の管理限界値を超えていました。水分は.ppmと当社推奨の管理限界値の以内にあり、良好と判断します。水分は、ppmと当社推奨の管理限界値のを超えていました。全酸価は良好と判断します。判定出来ません。全酸価は新油値よりも高い値でした。全酸価はmgKOH/gとなっています。尚、全酸価は、現在使用している貴社排水機場保有の新油分析結果を基準に管理する方法が望ましく、次回分析までに新油をご提供下さい。なお、IRの結果で油劣化の兆候を示すカルボン酸の吸収が確認されていないことから、この全酸価の値は良好の範囲にあると思われます。全酸価は、mgKOH/gと新油値mgKOH/gに比較して高いものの、IRの結果、油劣化の兆候を示すカルボン酸の吸収が確認されていないことから良好と判断します。全塩基価は新油値を基準に判定する必要があります。判定出来ません。全塩基価は良好と判断します。全塩基価はmgKOH/gとなっています。なお尚、全塩基酸価は、現在使用している貴社保有の新油分析結果を基準に管理する方法が望ましく、次回分析までに新油をご提供下さい。全塩基価は、mgKOH/gと新油値.mgKOH/gに比較して低下しているものの、使用可能と判断します。IRの結果、良好と判断します。IRの結果、油劣化の兆候を示すカルボン酸の吸収が確認されていないことから、良好と判断します。ただし、このIRも全酸価と同様に、現在使用している貴排水機場保有の新油分析結果を基準に管理する方法が望ましく、次回分析までに新油をご提供下さい。但し、このIRも全酸価と同様に新油データとの比較による判断が必要ですので、現在使用している新油を分析することを推奨します。IRの結果、油劣化の兆候を示すカルボン酸の吸収が確認されていないことから良好と判断します。汚染度の評価結果計数汚染度は比較的清浄な状態にあると判断します。汚染度の上昇への対応について計数汚染度は非常に汚染されていました。重量汚染度も非常に高い値であり、油濾過または更油が必要と判断します。計数汚染度は良好と判断します。NAS級となっています。計数汚染度はNAS級以上でした。計数汚染度はNAS級と比較的清浄な状態にあると判断します。汚染されています。計数汚染度は、NAS級以上と汚染されていました。重量汚染度はmg/mlとなっています。重量汚染度はmg/mlでした。重量汚染度はmg/mlとなっています。重量汚染度は、mg/mlでした。粒度分布は以下の通りです粒度分布は以下の通りでした。粒度分布は.μmにピークが確認されています。粒度分布は、.μmにピークが確認されました。機器の潤滑状態潤滑状態本試料は、潤滑油の分析結果から、精密な濾過と水分の除去により継続使用が可能であると判断しますできました。 これは、図に示すようにシリンダ及びピストンリング、またクランクメタル等で発生している摩耗が、マイルド摩耗と呼ばれる正常な摩耗であることが確認されたことによります。マイルド摩耗は、機械が正常な摩耗をしている場合に発生するもので、金属がマイルドに擦られることにより金属表面に摩耗が極めて少ない特殊な表面層が形成され、摩擦表面は平滑な状態となるもので、この状態が安定である限り摩耗状態は正常であり発生する摩耗粒子は少ないことが分かっています。正常な摩耗とはいえ、シリンダおよびピストンリング、クランクメタル等では、鉛、銅を使用した箇所の摩耗が確認され、SOAP／D－SOAPで鉄および銅が多く検出されており、この状況が連続的に発生している場合、摩耗が徐々に進展することにより各摺動面でギャップが増大し、油膜が正常に保持できにくくなり、厳しい摩耗状態に進展することが考えられます。カルシウムの検出弊社が取得している特許の分析法であるSOAP：トライボテックス特許）による油中金属濃度でリン、亜鉛、カルシウムが多く検出されました。これらの元素が検出された要因は、油の添加剤成分が析出したためと思われます。中でも同法SOAPので固形分を検出した結果で、カルシウムがppm検出されましたが、このカルシウムは、軸受メタルなどの摺動面の油膜に噛み込むサイズであることが多く、その影響でメタルなどの金属表面で切削摩耗が発生し、軸受寿命が短命化することがあります。カルシウムがこのように高濃度になるのは、一般にディーゼルエンジンの燃焼ガスや未燃焼ガスが、燃焼室から潤滑部に入り込んでいるため起きていると推定されます。この現象は、オイルリングやトップリングが正常であれば、発生しにくいものですが、オイルリングなどが摩耗していると、燃焼ガスや未燃焼ガスが燃焼室から潤滑油中に入り易くなるっていると思われます。カルシウム濃度がこのように高い場合、軸受メタルは比較的短時間で摩耗することを当社の研究で判明していますが、本機は稼働率が不明であるため、メタル摩耗の進展速度を推し量ることは困難です。潤滑油はメタル摩耗の進展予防策として、オイルリングの交換を推奨すると同時に、μm以下のカルシウムを濾過できる精密な濾過機で潤滑油を濾過し、汚染度を改善することを推奨します。対処方法について今後の対策としては、大別して比較的短期日に実施する一旦更油または油濾過および水分除去と、オイルリングの点検・交換が挙げられます。を実施し、更油によりを改善し、その後、定期的な分析により摩耗の発生状況を確認することと、計画を組んでオイルリングなどを交換することを推奨します。精密な濾過とは、汚染度等級でNAS級以上の清浄度を可能とする性能を持つ濾過装置による濾過を示し、水分の除去とは、以下の水分濃度にできるレベルを示しますが、更油などとの組合せも有効な方法です。次回診断の推奨について本機関の潤滑部は、良好な状態にありますので、今後は今回同様の分析を定期的に実施することを推奨します。精密な濾過と水分の除去により継続使用が可能な状況ですので、これらの対策を実施された場合は、その直後に今回と同様の分析を実施し、今後傾向管理をするための初期値を取ることを推奨します。初期値を取った後の分析周期は、ヶ月後、ヶ月後、年後とし、良好な状態が継続していることが確認できたら、年目以降は年に度程度とされることを推奨します。なお、濾過および水分除去ができない場合は、分析項目は今回同様とし、分析周期を短周期にされることを推奨します。分析周期は、運転状況により検討する必要があります。また、理論的に採油周期を検討する必要がありますので、油の循環の有無および循環量、機関の回転数をお知らせ下さい。
報告№105-0042 | 分析№105-00297 | 105-00297 | 潤滑油中に含まれる摩耗粒子から機器の潤滑状態を確認することを目的に、年に度の更油時期をとらえ潤滑油中の摩耗粒子によるトライボ診断を実施しました。分析の結果、前回同様に観察された摩耗粒子は比較的小さな粒子が支配的であり、その特徴的な形態から主にギヤ歯面から発生しているものと考えられました。ギヤ歯面で発生している摩耗は、現在のところ急激に進行する状況ではないと思われますが、SOAP／D－SOAPの鉄濃度がやや高く、また、異常摩耗の早期発見パラメータであるフェログラフィーのIs値がの乗領域にあり、摩耗が徐々に進行していることが確認されました。一方、前回に比較して油劣化の兆候を示す全酸価がmgKOH/gから.mgKOH/gに減少していました。SOAPの結果で油の添加剤成分であるリンが減少していることから、油の添加剤成分の消耗により全酸価が減少しているものと考えられます。今後、添加剤の消耗に伴い基油が劣化し始めることが考えられるため注意が必要です。今後は、ギヤの摩耗の進行および油の劣化状況を確認するため、～ヶ月後に再度トライボ診断を実施されることを推奨します。これらのことは、異常摩耗の早期発見パラメータであるフェログラフィーのIs値がの乗とやや高いこと摩耗粒子形態観察の結果、μmサイズの摩耗粒子が多く観察されたことSOAP／D－SOAPの結果、鉄濃度がやや高いこと以上のことから判断しました。
報告№109-09249 報告№112-00274 | 分析№109-001747 分析№112-001105 | 112-001105_date120927 | 潤滑油および軸受は継続使用可能な状態にあると判断します。但し、今後も摩耗の進行を傾向監視するため、以下の対策を推奨します。定期的な分析凝着摩耗の進行を監視するため、定期的に分析を実施し、分析データによる摩耗の進行状況を確認することを推奨します。軸受メタルの情報提供本設備がすべり軸受である場合、今後軸受メタルの摩耗が進行すると、摩耗程度を評価する必要がありますので、次回分析時には、メタルサイズ、回転数、直近のメタル交換からの運転時間をお知らせください。はフェログラフィーおよびSOAP／D-SOAPの結果から総合的に判断した結果、やや厳しい状態にあると考えられます。フェログラフィー【定量分析：Is値】Is値は異常摩耗の早期発見パラメータのつで、摩耗粒子を定量化するために用います。今回のIs値はの乗とやや高い値でした。フェログラフィー【定性分析：摩耗粒子および摩耗形態観察】分析結果から比較的多く観察された粒子は、以下の通りでした。正常な摩耗粒子・潤滑状態が正常なマイルド摩耗により発生。シビア粒子・潤滑状態がやや厳しい凝着摩耗により発生。金属潤滑部が局部的に油膜切れを起していると考えられます。黒錆・潤滑状態がやや厳しい凝着摩耗により発生。金属接触が厳しく、且つ、高い摩擦熱が発生していると考えられます。Iカップリング発光分光分析【SOAP／D-SOAP】検出された金属元素から発生箇所を推定すると、以下の通りでした。鉄、銅、アンチモン、錫・軸受等カルシウム、バリウム、ケイ素、ナトリウム・外部混入異物水分、汚染度物重量は良好でした。汚染粒子数はNAS級とやや高い値でした。フィルタ表面の異物観察で金属片、鉄錆、砂等が観察されたことから、汚染度が高い要因は、摩耗と外部混入異物の影響と思われます。．粘度、全酸価、酸化安定度、有機物・有機化合物の各データは良好でした。分析結果特性低下特性低下に係るパラメータの分析結果は良好と判断します。粘度粘度はmm/sと新油値mm/sに対する粘度変化率は-％で、当社推奨の管理限界値である±％以内にあり、良好と判断します。全酸価添加油の全酸価は、油メーカによって初期値が違うため統一した管理基準を設定するのが困難であることから、当社では管理限界値を設定しておらず、新油分析値との比較及び他の分析項目の結果より全酸価の状態判断を行います。その結果、全酸価は.mgKOH/gと新油値.mgKOH/g以下にあることから、良好と判断します。酸化安定度酸化安定度はminであり、当社推奨の管理限界値のmin以上であることから良好と判断します。有機物・有機化合物有機物・有機化合物は、IRチャートによる新油分析値との比較の結果、cm-付近に劣化の兆候を示すカルボン酸の吸収が確認されていないことから、良好と判断します。色相はLでした。汚染に係るパラメータの分析結果は、汚染粒子数はやや高い値でした。水分は.ppmであり、当社推奨の管理限界値の以下であることから良好と判断します。汚染粒子数はNAS級であり、当社推奨の管理限界値のNAS級以下であるものの、やや高い値でした。汚染度物重量は.mg/mlであり、当社推奨の管理限界値のmg/ml以下であることから良好と判断します。摩耗フェログラフィーによる摩耗粒子の観察の結果、潤滑状態が正常な場合に発生する摩耗粒子、金属潤滑部が局部的に油膜切れを起して発生するシビア粒子、金属接触が厳しく、且つ、摩擦熱が高い場合に発生する黒錆が比較的多く観察されました。異常摩耗の早期発見パラメータであるフェログラフィーのIs値がの乗とやや高く、摩耗粒子の形態観察の結果、潤滑状態が正常な場合に発生する摩耗粒子、金属潤滑部が局部的に油膜切れを起して発生するシビア粒子、金属接触が厳しく、且つ、摩擦熱が高い場合に発生する黒錆が比較的多く観察されました。金属濃度SOAP法により金属濃度を測定した結果、潤滑箇所で発生する金属接触よって検出される錫がppm、外部から混入したと思われるバリウムがppm、ケイ素がppm検出されました。金属濃度酸溶解法により金属濃度を測定した結果、潤滑箇所で発生する金属接触によって検出される鉄が、銅が、アンチモンが、錫がppm、外部から混入したと思われるカルシウムが、バリウムが、ナトリウムが検出されました。
報告№103-0213 | 分析№103-02115 | 103-02115 | トライボ診断により、機器軸受の潤滑状態、潤滑油の劣化状態を診断することを目的としました。分析の結果、フェログラフィーを除く項目は良好でした。SOAPの結果で、軸受メタルの主成分である錫が微量検出されていますが、この錫濃度と油量、軸受サイズから、軸受メタルの平均的な摩耗深さを計算すると.μmとなります。表面粗さがsと仮定すると、摩耗深さは粗さの分のと非常に小さく、このことから現在のところ軸受は使用可能と判断しました。フェログラフィーの結果、異物の噛み込みにより発生した切削粒子が比較的多く観察されました。この摩耗粒子が発生している場合の摩耗速度は比較的早い事が知られています。現状では軸受に異常がない状態であっても、今後の摩耗進行を把握するためヶ月以内の再分析により摩耗の増加傾向を知る必要があると判断します。
報告№109-09136 報告№111-00689 | 分析№109-001160 分析№111-003514 | 111-003514 | 粘度および消泡性能の低下が確認されました。今後は障害予防を目的に以下の対策を推奨します。更油、或いは、部分更油粘度が低下していたことから、今後適正な粘度範囲で使用していない場合、ギヤ歯面やベアリング軌道面で油膜切れが発生し、摩耗が進行することが懸念されるため、更油、或いは、部分更油を推奨します。追加分析消泡性能が低下した場合、ギヤ歯面での油膜形成に影響が出て摩耗が進展することがありますので、フェログラフィーおよびSOAP-Tを追加して摩耗により発生する油中金属濃度や潤滑状態を確認することを推奨します。粘度粘度は.mm/sと新油値mm/sに比較して、粘度変化率は-.％で、前回同様に当社推奨の管理限界値である±％を超えていました。今後、適正な粘度範囲で使用していない場合、ギヤ歯面やベアリング軌道面で油膜切れが発生し、摩耗が進行することが懸念されます。泡立ち試験泡立ち試験の結果は、-と新油値が-であるのに比較して高い値となっていたことから、消泡性能が低下していることが分かりました。今後の使用状況によっては油の酸化劣化が進行したり、ギヤ歯面およびベアリング軌道面で油膜切れが発生したりする場合があるため、消泡剤の添加による消泡性能の改善など何らかの対応が必要になると思われます。分析結果粘度および消泡性能が低下していることが確認されました。粘度粘度は.mm/sと新油値mm/sに比較して、粘度変化率は-.％で、当社推奨の管理限界値である±％を超えていました。泡立ち試験泡立ち試験は-と新油に比較して高い値でした。水分はppmと当社推奨の管理限界値の以下であり、良好と判断します。全酸価全酸価はmgKOH/gと新油値mgKOH/g以下にあり、良好と判断します。
報告№109-09505 報告№112-00361 |  | 112-001428_1429 | 結論の評価前回同様にを示す粘度、水分、酸価、IR、RBOTの各データは当社推奨の管理限界値内にあることから、継続使用可能と判断します。濾過効率の確認表に示す通り、油清浄機入口に比較して出口の粒子数が大きな値を示しており、濾過効率を求めることができませんでした。機器の潤滑状態今回の分析では上述したとおり、入口側と出口側の汚染度データが逆転していたため油清浄機の濾過効率を求められず、定量的な評価はできませんでした。そのため、今回は油中の摩耗粒子の形態から摩耗状況を確認しました。その結果、摩耗粒子はほとんど観察されていないことから、潤滑状態は正常な状態にあると判断します。前回同様にを示す粘度、水分、酸価、IR、RBOTの各データは良好でした。油清浄機の濾過効率による油汚染度管理に関する考察油清浄機の濾過効率の指標であるβ値を確認するため、油清浄機の入口側と出口側の配管より採油を実施し、計数汚染度を実施しました。その結果を下表に示します。 ・ここで、 EMBEDExcel.Sheet.表に示す通り、油清浄機入口に比較して出口の粒子数が大きな値を示しており、濾過効率を求めることができませんでした。油清浄機の入口と出口の粒子数を比較し、濾過後の出口側の粒子数が多くなる現象が見られた場合、その原因として、油清浄機の性能が発揮され、油中粒子数が平衡状態になり、入口と出口の粒子数の差が非常に小さくなったため、それが影響した油清浄機の濾過材の交換時期を迎えた採油配管の排油が十分ではなく、配管内に滞留していた錆などの汚染粒子が混入した状態で採油した事などが考えられます。今回の分析では、入口側と出口側の汚染度データが逆転していたため油清浄機の濾過効率を求められず、定量的な評価はできませんでした。EMBEDExcel.Sheet.そこで、今回は油中の摩耗粒子の形態から摩耗状況を確認しました。油清浄機入口の油中の摩耗粒子を詳細に観察した結果、摩耗粒子はほとんど観察されていないことから、潤滑状態は正常な状態にあると判断します。
報告№109-09136 報告№114-00230 | 分析№109-001160 分析№114-000791 | 114-000791 | 潤滑、分析の結果、計数汚染度がNAS級以上と当社推奨の管理限界値を超えています。フィルタグラムで～μmサイズの金属片、鉄錆、砂等が観察されていることから、汚染度が高い要因は、摩耗と外部混入異物の影響と思われます。現在、ギヤ歯面ではμm程度の摩耗粒子が発生する状態になっていることから、今後、発生した摩耗痕が起点となって更に摩耗が進展することが考えられます。そのため、比較的短い周期で傾向監視すると共に、発生した摩耗粒子による二次摩耗を予防するため更油が必要と判断します。ギヤの摩耗状態ギヤは点検が必要な状態にあると判断します。異常摩耗の早期発見パラメータであるフェログラフィーのIs値がレベルと高く、摩耗粒子の形態観察で繰返し応力を受けて発生する疲労摩耗粒子、外部から混入したと思われる鉄錆、局部的に高圧・高温となる場合に発生するフリクションポリマが比較的多く観察されています。さらに、SOAP/D-SOAPの鉄が比較的高い値で検出されています。ギヤ歯面の摩耗進行が著しいと推定されるため、以下の対策を推奨します。更油とギヤの点検ギヤ歯面の摩耗が著しいため、歯面の点検とともに、油中の汚染度が高いことから、摩耗粒子や異物等の夾雑物が潤滑部に噛み込むことによる摩耗の進行が懸念されるため、更油を推奨します。
報告№108-0204 報告№108-7515 | 分析№108-01503 分析№108-02116 | 108-02116 | 精点Aを実施した結果、SOAPでメタルの主成分である錫がppm検出されました。摩耗粒子の形態観察の結果、確認された摩耗粒子は少なく直ちに異常な状態に進行するとは考えにくいと考えられますが、観察された鉄系摩耗粒子の形態が油膜切れにより発生していると考えられます。これらのことから、軸受摺動面でやや厳しい摩耗が発生していることが確認され、今後さらに摩耗が進行することが懸念されました。念のため、ヶ月後に精点Bを実施し、摩耗の進行状況を確認することを推奨します。また、巡視の際にポンプの発熱、異音などにご注意下さい。SOAPの錫濃度ppmと油量Lから摩耗体積を計算したところ、.cmとなりました。この摩耗体積を軸受の摩耗発生面積で割ることで平均的ですが摩耗深さを求めることができ、損傷程度の目安とできますので、全ての軸受の寸法に関する情報をご提供下さい。尚、を示す粘度、水分、全酸価、IR、RBOTの各データは良好の範囲にあり、継続使用可能と判断します。
報告№109-09136 報告№111-00327 | 分析№109-001160 分析№111-001531 | 111-001531 | 新油に比較して水分濃度が高いことから、僅かに水分が混入していると思われますが、良好の領域にあります。しかし、計数汚染度が処置、重量汚染度がやや不良領域にあることから、継続使用する場合は、以下の対策を推奨します。今後、バルブ類の動作障害やフィルタおよびストレーナの目詰まりが発生することが懸念されるため、濾過を推奨します。計数汚染度はNAS級と処置領域にあり、重量汚染度は.mg/mlとやや不良領域にありました。フィルタ表面の異物観察で金属片、鉄錆、砂等が観察されたことから、汚染度が高い要因は、摩耗と外部混入異物の影響と思われます。粘度、水分、酸価は良好でした。
報告№109-09182 報告№109-09182 | 分析№109-001452 分析№109-001452 | 109-001452 | トライボ診断を実施し、汚染度、潤滑状態を確認する。軸受の潤滑状態分析の結果、SOAP／D－SOAPで鉄、SOAPで銅が検出されました。観察された摩耗粒子には異物の噛み込みなどで発生する切削粒子、金属接触が厳しい場合に発生するシビア粒子がやや多く観察されたことから、摩耗形態は切削摩耗と凝着摩耗が混在していることが確認されました。観察された摩耗粒子や異物などの影響により、異常摩耗の早期発見パラメータであるフェログラフィーのIs値がの乗とやや高くなっており、潤滑状態は、やや厳しい状態になりつつあることが分かりました。摩耗形態の中で特に切削摩耗は、異物が混入していない状態に比較して、摩耗進行速度が速く注意が必要です。転がり軸受で発生した場合、切削摩耗により生じた軌道面の損傷が起点となって転がり軸受の寿命となるフレーキングに進展し寿命が分の程度に低下することも知られています。切削摩耗発生の原因となる混入異物が残留している場合、この異物により切削摩耗が継続して発生する可能性があります。このように、潤滑状態に影響のある因子が残っていると思われるため、定期的に分析を実施し、摩耗の進行状況を確認されることを推奨します。次回分析の時期を理論的に求めたところ、最短で約時間となりした。この時間は、油中汚染物が均一になるために必要とする時間であり、この時間を経過すれば、再分析の結果から状態の傾向を確認することが可能となりますので、これを参考に次回分析時期を検討されることを推奨します。一方、SOAPの結果で前回に比較して銅がppmからppmに増加していました。銅を使用した部分の溶出があるものと思われます。銅は、潤滑油添加剤として使用されている亜鉛系添加剤の影響により溶出することが知られています。今回の検出は、この溶出によるものと考えられます。別紙鉱油の酸化に対する金属触媒の影響に示すように、銅濃度の増加に伴い酸化速度が速まります。酸化劣化の進行状況を油分析により監視されることを併せて推奨します。を知るために実施した計数汚染度、重量汚染度の結果、計数汚染度はNAS級、重量汚染度は.mg/mlと共に当社推奨の管理限界値内にあり継続使用可能と判断します。
報告№109-09136 | 分析№109-001160 | 113-002344 | 対象設備は継続使用可能な状態にあると判断します。但し、粘度の上昇が確認され、今後も摩耗の進行を傾向監視するため、以下の対策を推奨します。定期的な分析今後の粘度の上昇傾向およびクランクメタル、ピストンリングなどの摩耗の進行を監視するために、定期的に分析を実施し、進行状況を確認されることを推奨します。異常摩耗の早期発見のパラメータであるIs値は、前回のレベルからレベルに上昇し、やや高い値でした。また、潤滑部の摩耗が認められたため、定期的に潤滑油分析を実施し、摩耗推移を監視することが有用と考えます。フェログラフィーで観察された代表的な粒子は以下の通りです。正常な摩耗粒子・潤滑状態が正常なマイルド摩耗により発生。シビア粒子・潤滑状態がやや厳しい凝着摩耗により発生。極微小領域で油膜切れが発生したことを示します。黒錆・潤滑状態がやや厳しい凝着摩耗により発生。局部的な厳しい金属接触と高い摩擦熱が発生していたことを示します。シビア粒子、黒錆は、摩擦面が将来的に異常摩耗へ進展する可能性を示唆しているため、傾向監視が有用と思われます。詳細は、別紙傾向監視が必要な摩耗粒子をご覧ください。水分、塩基価は良好です。粘度粘度は、mm/sと新油値のmm/sに比較して粘度変化率が+.％となっており、当社推奨の管理限界値である±％を超えていました。粘度上昇によるエンジンへの影響は直ちにないと思われますが、今後の傾向を注視しておく必要があります。粘度の上昇要因は、別紙エンジンオイルの粘度上昇メカニズムをご覧ください。
報告№109-09136 報告№111-00462 | 分析№109-001160 分析№111-002135 | 111-002135 | 減速機は継続使用可能な状態にあると判断します。前回に比較してSOAP／D－SOAPの結果で、鉄濃度に大きな変化はなく、異常摩耗の早期発見パラメータであるフェログラフィーのIs値がのマイナス乗と良好でした。前回に比較して計数汚染度はNAS級からNAS級にランク減少し、良好でした。分析結果は良好と判断します。計数汚染度計数汚染度はNAS級と当社推奨の管理限界値のNAS級以内にあり、良好と判断します。重量汚染度はmg/mlでした。機器の潤滑状態機器の潤滑状態は良好と判断します。SOAPSOAPの結果、摩耗により発生する鉄が検出されていないことから、良好と判断します。D－SOAPD－SOAPの結果、摩耗により発生する鉄が検出されました。フェログラフィー異常摩耗の早期発見パラメータであるフェログラフィーのIs値がのマイナス乗と良好の範囲にあり、潤滑状態は正常と判断します。
報告№109-09136 報告№112-00204 | 分析№109-001160 分析№112-000821 | 112-000821 | 軸受は継続使用可能な状態にあると判断します。但し、油中の汚染度がやや高いことから、以下の対策を推奨します。採油方法の改善採油箇所がドレン弁であることから、外部混入異物が比較的多く観察された要因は、ドレン配管内に残留していた異物を採取したか、或いは、採油時に外部から異物が混入した可能性が考えられます。今後の採油は、廃油量を～倍に増量して採油することと、採油時には極力外部からの影響を受けないように採油することを推奨します。はフェログラフィーおよびSOAP／D－SOAPの結果から総合的に判断した結果、正常な状態にあると考えられます。フェログラフィー【定量分析：Is値】Is値は異常摩耗の早期発見パラメータのつで、摩耗粒子を定量化するために用います。今回のIs値はのマイナス乗と低い値でした。フェログラフィー【定性分析：摩耗粒子および摩耗形態観察】分析結果から比較的多く観察された粒子は、以下の通りでした。正常な摩耗粒子・潤滑状態が正常なマイルド摩耗により発生。Iカップリング発光分光分析【SOAP／D－SOAP】検出された金属元素から発生箇所を推定すると、以下の通りでした。リン・添加剤カルシウム、ナトリウム・外部混入異物計数汚染度はNAS級とやや高い値でした。フィルタ表面の異物観察で鉄錆、砂等が観察されたことから、汚染度が高い要因は、外部混入異物の影響と思われます。分析結果計数汚染度はやや高い値でした。計数汚染度計数汚染度はNAS級と当社推奨の管理限界値のNAS級以下にあるものの、やや高い値でした。重量汚染度は.mg/mlと当社推奨の管理限界値のmg/ml以下にあり、良好と判断します。は正常と判断します。SOAPSOAPの結果、油の添加剤成分であるリンが検出されました。摩耗により発生する鉄が検出されていないことから、良好と判断します。D－SOAPD－SOAPの結果、摩耗により発生する鉄が検出されていないことから、良好と判断します。フェログラフィー異常摩耗の早期発見パラメータであるフェログラフィーのIs値がのマイナス乗と良好の範囲にあり、摩耗状態は正常と判断します。
報告№102-0265 | 分析№102-02632 | 102-02632 | 分析の結果、軸受摺動面で厳しい金属接触が発生しています。発生量は少なく、直ちに異常摩耗に進展するとは考えにくいものの、ヶ月以内に再度分析を実施し、摩耗の進行状況を確認されることを推奨します。これらのことは、異常摩耗の早期発見パラメータであるフェログラフィーのIs値が、.と非常に良好の範囲にあるものの、摩耗粒子の形態観察の結果、金属接触が厳しい場合に発生するシビア粒子が多く観察されたことから判断しました。
報告№108-5071 報告№111-00646 | 分析№108-02721 分析№111-003228 | 111-003228 | 潤滑油は継続使用可能な状態にあると判断します。但し、全酸価が上昇していることから、以下の対策を推奨します。分析周期の短縮今後、全酸価の上昇が予想されますので、分析周期を短縮して傾向監視を強化することを推奨します。全酸価全酸価は、前回の.mgKOH/gから.mgKOH/gに上昇していました。現在のところ、IRで油劣化の兆候を示すカルボン酸の吸収が確認されていないことから、継続使用可能な状態にあると判断しますが、全酸価が上昇し始めていることから、今後の劣化進行に注意が必要です。水分がppmと新油値ppmに比較してやや高い値でした。使用油であるAlphasynPGは、ポリグリコールベースの合成ギヤオイルであるため、水分を吸収しやすい特性があります。前回に比較して減少していました。分析結果水分が新油に比較して若干高い値でした。粘度粘度はmm/sと新油値.mm/sに比較して、粘度変化率は-.％で、当社推奨の管理限界値である±％以内にあり、良好と判断します。泡立ち試験泡立ち試験は-と新油値に比較して低い値であり、良好でした。水分はppmと新油値より高い値でした。全酸価全酸価は.mgKOH/gと新油値.mgKOH/gに比較して高いものの、IRの結果で油劣化の兆候を示すカルボン酸の吸収が確認されていないことから、良好と判断します。
報告№109-09136 報告№113-00070 | 分析№109-001160 分析№113-000293 | 113-000293 | 油の劣化は確認されていないものの、汚染度が高い値でした。減速機減速機は継続使用可能な状態にあると判断します。但し、将来的な摩耗進行の有無を確認するためにも傾向監視を継続することが有効です。濾過油中の汚染度が高いことから、摩耗粒子や異物等が軸受軌道面に噛み込むことによる摩耗の進行が懸念されるため、濾過を推奨します。定期的な分析定期的な分析を実施することにより、データの変化から異常の兆候を早期に発見することが可能となります。今後懸念される切削摩耗、疲労摩耗の進行を監視するため、定期的に分析を実施することを推奨します。バックラッシによる評価トライボ診断では、バックラッシの増加量を分析結果から計算できますので、構造が確認できる図面、ギヤの形式、歯形、モジュール、歯数、歯幅、油入替後の稼働時間ならびに分解点検後の稼働時間をお知らせ下さい。計算結果をご報告いたします。はフェログラフィーおよびSOAP／D-SOAPの結果から総合的に判断した結果、継続使用は可能ですが、今後の機器の機能を確認するためにも傾向管理が有用と考えます。フェログラフィー【定量分析：Is値】Is値は異常摩耗の早期発見パラメータのつで、摩耗程度を定量化するために用います。今回のIs値はの乗とやや高い値でした。フェログラフィー【定性分析：摩耗粒子および摩耗形態観察】分析結果から観察された代表的な摩耗粒子は、以下の通りでした。切削粒子・異物や金属表面の微小突起による切削摩耗により発生。疲労摩耗粒子・繰返し応力を受けて発生。観察された摩耗粒子の中でも切削粒子、疲労摩耗粒子は、将来的な摩耗の進行に繋がる可能性を示唆しているため、傾向監視が必要と思われます。減速機で切削摩耗が発生した場合、減速機内部で使用されている転がり軸受が切削摩耗により生じた軌道面の損傷が起点となって寿命が分の程度に低下することがあることから、切削摩耗には十分注意する必要があります。切削摩耗の発生原因となる混入異物が残留している場合、この異物により切削摩耗が継続して発生する可能性があります。転がり軸受は、疲労摩耗がフレーキングに進展すると機能低下に繋がる可能性が生じることから、特にフレーキング粒子の確認が重要です。今回フレーキング粒子は確認されませんでしたが、微小な疲労摩耗粒子が発生している場合、表面層の亀裂は軸受の内層部に向かって進展し、亀裂同士がつながり大型の剥離となり、フレーキング発生の原因となりやすいことが知られています。Iカップリング発光分光分析【SOAP／D-SOAP】検出された金属元素から発生箇所を推定すると、以下の通りでした。鉄・ギヤ歯面、軸受等リン、ホウ素・添加剤カルシウム、ナトリウム・外部混入異物計数汚染度はNAS級と当社推奨の管理限界値に到達していました。フィルタ表面の異物観察で粘ちょう物、金属片、砂等が観察されたことから、汚染度が高い要因は、摩耗とスラッジ、そして外部混入異物の影響と思われます。粘度、水分、酸価、IRの各データは良好でした。
報告№109-09136 | 分析№109-001160 | 112-003124 | 潤滑油および軸受は継続使用可能な状態にあると判断します。前回に比較して、鉄および錫濃度は大きな変化はありませんでした。Is値は異常摩耗の早期発見のパラメータのつで、摩耗粒子を定量化するために用います。前回に比較してIs値はのマイナス乗からマイナス乗と良好の範囲にあり、潤滑状態は正常と判断します。．前回に比較して、計数汚染度はNAS級からNAS級にランク低下し、当社推奨の管理限界値以下であり、良好でした。．前回同様に、粘度、水分、全酸価、IR、RBOTの各データは良好でした。
報告№108-0411 報告№110-00602 | 分析№108-02744 分析№110-002652 | 110-002652 | は、油の粘度変化率、油中のスラッジの発生量などを判断パラメータに、粘度、全酸価、IR、RBOTで評価します。分析の結果、油の粘性を示す粘度は、新油値のmm/sに比較して粘度変化率が+.％のmm/sとほぼ変化はなく、また油中のスラッジの発生量を示す全酸価は、新油値の.mgKOH/gに対して.mgKOH/gでほぼ変化が見られず劣化は確認されていない、さらにはIRの結果でも油が劣化した場合に発生するカルボン酸の発生も確認されず、酸化防止剤の残存量を示すRBOTは、限界値minに比較して、十分に残量があるminであった以上のように、の健全性を示す各パラメータは全て良好であり潤滑油の劣化は確認されませんでした。汚染度油中の水分を計測した結果、水分は.ppmと新油と同等であり、継続使用可能な状態にあることが確認されました。潤滑油は継続使用可能な状態にあると判断します。
報告№109-09136 報告№114-00190 | 分析№109-001160 分析№114-000595 | 114-000595 | 分析の結果、前回同様に、汚染状態は共に良好の範囲にあることから、潤滑油は継続使用可能な状態にあると判断します。尚、RBOTの値が前回に比較して増加していることから、潤滑油の余寿命を求めることは出来なかったものの、前回から今回までの間で酸化防止剤の減少はなかったものと思われます。更油日から今回までの期間が年ヶ月であることから、今後の運転状況に変化がなければ、少なくともこの期間は使用可能と推定されます。対象設備分析の結果、前回に比較してSOAP-T、フェログラフィーの各データに大きな変化はないことから、摩耗は安定しており、対象設備は継続使用可能な状態にあると判断します。
報告№106-4532 報告№106-4532 | 分析№106-00842,843,844 分析№106-00842,843,844 | 106-00842_843_844 | 経緯ディーゼル発電機の点検内容を見直していく中で、トライボ診断の導入を検討している。目的通常の簡易点検時にトライボ診断を実施して、負荷試験直後のサンプルでどのような結果が出るか、また、結果を今後活用出来るかを確認する。分程度運転後、負荷試験後のサンプルを比較して、運転時間による攪拌状態の把握、摩耗が発生しているかを確認する。考察負荷試験直後の分析結果による診断結果分析の結果、負荷試験直後のデータは、分程度運転したデータや負荷試験前のデータに比較して異常摩耗の早期発見パラメータであるフェログラフィーのIs値が他の試料のデータより大きくの乗となっていたのが特徴的でした。摩耗粒子の形態観察では、異物の噛み込みで発生する切削粒子、金属接触が厳しい場合に発生するシビア粒子、摩擦熱が高い場合に発生する黒錆が観察されたことから、シリンダ及びピストンリングでは切削摩耗と凝着摩耗が混在していたことがわかりました。観察された摩耗形態の中でも切削摩耗は、異物が混入していない状態に比較して、摩耗の進行速度が速く、定期的なトライボ診断による監視が必要です。一方、SOAPの結果で鉛、銅が多く検出されましたが、これらの元素が検出される箇所は、軸受用銅を使用した箇所銅を使用した箇所軸受メタル等です。錫は、検出されているものの微量であることから、の可能性は低いと思われます。このことから、鉛と銅が多く検出された箇所は、との可能性が考えられました。検出された金属元素の銅は、潤滑油添加剤と使用されている亜鉛系添加剤の影響で溶出することが知られており、今回の検出は、この溶出によるものと思われます。銅濃度の増加に伴い酸化速度が速まりますので、酸化劣化の進行状況を監視すること、および、摩耗の進行状況を確認するためにも定期的なトライボ診断実施を推奨します。今後、トライボ診断を活用するには定期的に分析を実施する必要があります。ヶ月回分運転していることから、その際に採油・分析を実施し、潤滑状態を確認されることを推奨します。これらのことは、異常摩耗の早期発見パラメータであるフェログラフィーのIs値がの乗と高く、摩耗粒子形態観察の結果、異物の噛み込みにより発生する切削粒子、金属接触が厳しい場合に発生するシビア粒子が多く観察されたことSOAPの結果、鉄、鉛、銅が多く検出されたこと以上のことから判断しました。尚、を示す水分、IRの各データは良好でしたが、粘度が.mm/sと新油に比較して+.％と当社推奨の管理限界値を上回っていました。この原因はスラッジ発生の影響が考えられます。粘度の上昇は摺動面の温度を上げ、油膜切れの発生につながる場合がありますので、次回分析では、この点に注意して監視することが必要です。全塩基価は、新油データが当社データベースになかったため判定は出来ませんでした。全塩基価は、新油データとの比較が必要ですので、現在使用している新油を分析し、そのデータを基準に管理されることを併せて推奨します。無負荷試験分運転後と負荷試験後の比較 無負荷分後 負荷試験後 計数汚染度 NAS級以上 NAS級以上 D-SOAP鉄濃度 ppm Is値 の乗 の乗 計数汚染度はNAS級以上と変化はないものの、D－SOAPの鉄濃度が負荷試験後はppmと無負荷分運転後のに対して約倍となり、異常摩耗の早期発見パラメータであるフェログラフィーのIs値が負荷試験後の方が桁高いことが分かりました。負荷試験後は、無負荷分運転後に比較して、鉄濃度、Is値が上昇していることから、負荷試験後では摩耗が進行しているか、或いは、運転時間が長く、油温が高いため、粘度が低下したことにより十分攪拌され、一時的に濃度が上昇したことも考えられました。
報告№101-0302 | 分析№101-02900 | 101-02900 | 分析の結果、摩耗の過酷度を示すIs値がの乗と非常に高く、且つ、フレーキングにより発生した摩耗粒子が支配的であることから、サポートベアリング内輪、外輪、転動体表面でフレーキングが発生していると推定されました。本軸受は、ころがり軸受である可能性が高く、仮に、ころがり軸受であった場合、交換時期に到達していると推定されました。但し、より詳細に解析を行うためには、機器の構造、サイズ、軸受のタイプ等の情報が非常に重要ですので、今後は、別添資料分析依頼書にご記入くださいまして、ご提出いただけますようお願い申し上げます。考察は良好と判断します。粘度は良好と判断します。粘度は.mm/sと新油値mm/sに比較して、粘度変化率は-％で、当社推奨の管理目安である±％以内にあり、良好と判断します。水分は良好と判断します。水分はと当社推奨の管理目安内にあり、良好と判断します。全酸価は良好と判断します。全酸価はmgKOH/gと新油値mgKOH/gに比較して変化はなく、良好と判断します。計数汚染度、重量汚染度、共に当社推奨の管理目安を超えていました。計数汚染度は当社推奨の管理目安を超えていました。計数汚染度はNAS級以上と当社推奨の管理目安のNAS級を超えていました。重量汚染度は当社推奨の管理目安を超えていました。重量汚染度はmg/mlと当社推奨の管理目安のmg/mlを超えていました。機器の潤滑状態仮に、ころがり軸受であった場合、交換時期に到達していると推定されました。SOAPの結果、摩耗により発生した鉄がppm検出されました。油中の添加剤及びμm未満の摩耗粒子を検出できるSOAPの結果、摩耗により発生した鉄ppm、油の添加剤成分であるリンがppm、カルシウムがppm検出されました。D－SOAPの結果、摩耗により発生した鉄がppm検出されました。大型の摩耗粒子を検出できるD－SOAPの結果、摩耗により発生した鉄がppm、添加剤が析出して発生したリンがppm、カルシウムが.ppm検出されました。フェログラフィーの結果、機器は継続使用可能と判断します。フェログラフィーの結果、摩耗の過酷度を示すIs値がの乗と非常に高く、且つ、フレーキングにより発生した摩耗粒子が支配的であることから、サポートベアリング内輪、外輪、転動体表面でフレーキングが発生していると推定されました。本軸受は、ころがり軸受である可能性が高く、仮に、ころがり軸受であった場合、交換時期に到達していると推定されました。
報告№109-09136 報告№112-00588 | 分析№109-001160 分析№112-002433 | 112-002433 | 、汚染状態、摩耗状態ポンプ減速機と潤滑油は、継続使用可能な状態であるため、分解点検の必要はないと判断します。但し、観察された油中粒子には、異物の切削作用の影響で発生する切削摩耗や、繰返し応力による疲労摩耗で発生した摩耗粒子が観られたことから、今後の摩耗進行を傾向監視するため、＜以下のに示す＞対策を推奨します。余寿命予測フェログラフィーのIs値は、前回に比較しての乗から乗に桁低下し、安定した潤滑状態になっていることがわかります。このような安定した潤滑状態では、異常な方向に向かう上昇角を示さないことからIs値による余寿命予測はできませんが、前回と今回のデータを比較した結果から判断すると、少なくとも年程度の間は継続して使用が可能な状態にあると判断します。異種油の混入および油名の確認分析データから新油と一致しないデータが確認されたことから、異種油の混入または油名が違っている可能性があります。油は設備の条件にあった適正な性能のものを使用することが重要であるため、異種油の混入の有無、油名を再確認することを推奨します。定期的なトライボ診断トライボ診断は、潤滑油を分析し、潤滑油の性状を調査して継続使用が可能か、更油すべきかの評価を行うことはもとより、ギヤや転がり軸受、すべり軸受などの潤滑状態も評価する設備診断技術ですが、農業用の設備では稼働率にもよるものの年に回程度の診断により、そのデータの変化から異常の兆候を早期に発見することや、分解点検の必要性を判断することが可能となります。今回の分析データでは、潤滑油中に摩耗速度の早い摩耗形態の切削摩耗および疲労摩耗が確認されたことから、今後も定期的な分析診断により設備状態を把握することを推奨します。バックラッシによる評価トライボ診断では、バックラッシの増加量を分析結果から計算できますので、構造が確認できる図面、ギヤの形式、歯形、モジュール、歯数、歯幅、油入替後の稼働時間ならびに分解点検後の稼働時間をお知らせ下さい。計算結果をご報告いたします。はフェログラフィーおよびSOAP-Tの結果から総合的に判断した結果、傾向管理が必要な状態にあると考えられます。フェログラフィー【定量分析：Is値】Is値は異常摩耗の早期発見パラメータのつで、摩耗粒子を定量化するために用います。Is値は前回に比較しての乗から乗に低下し、低い値でした。フェログラフィー【定性分析：摩耗粒子および摩耗形態観察】分析結果から比較的多く観察された粒子は、以下の通りでした。正常な摩耗粒子・潤滑状態が正常なマイルド摩耗により発生。切削粒子・異物や金属表面の微小突起による切削摩耗により発生。疲労摩耗粒子・繰返し応力を受けて発生。観察された摩耗粒子の中でも切削粒子は、注意が必要です。減速機で切削摩耗が発生した場合、減速機内部で使用されている転がり軸受が切削摩耗により生じた軌道面の損傷が起点となって、寿命が分の程度に低下することがあることから、切削摩耗には十分注意する必要があります。切削摩耗の発生原因となる混入異物が残留している場合、この異物により切削摩耗が継続して発生する可能性があります。Iカップリング発光分光分析【SOAP-T】検出された金属元素から発生箇所を推定すると、以下の通りでした。鉄、錫・ギヤ、軸受等リン・添加剤亜鉛、カルシウム、ナトリウム・外部混入異物SOAP-Tの結果、亜鉛、カルシウムが比較的高い値でした。亜鉛、カルシウムは、添加剤として添加されている油種がありますが、使用油であるスーパーマルパスDXには、リンのみ添加されていることから、異種油が混入したか、或いは、油名が違う可能性が考えられます。は良好と判断します。計数汚染度計数汚染度は、NAS級と当社推奨の管理限界値NAS級以下にあり、良好と判断します。重量汚染度は、.mg/mlと当社推奨の管理限界値mg/ml以下にあり、良好と判断します。光学顕微鏡写真重量汚染度で濾過したフィルタ表面上の夾雑物を光学顕微鏡で観察した結果、金属片、鉄錆、砂等が観察されました。は良好と判断します。粘度粘度は、mm/sと新油値.mm/sに比較して、粘度変化率は-％で、当社推奨の管理限界値である±％以内にあり、良好と判断します。水分は、ppmと当社推奨の管理限界値の以下にあり、良好と判断します。酸価は、.mgKOH/gと新油値.mgKOH/g以下にあり、比較して高いものの、IRの結果で油劣化の兆候を示すカルボン酸の吸収が確認されていないことから、良好と判断します。IRIRチャートの結果、新油と使用油のスペクトルパターンが一致していない箇所が確認されました。
報告№104-0122 報告№104-0122 | 分析№104-00952 分析№104-00952 | 104-00952 | SOAP／D－SOAPでメタルの主成分である錫濃度を、前回と今回とを比較しメタルの平均的な摩耗深さを計算した結果、前回の推定摩耗深さが.μmであった事に対し、今回はμmとなっていることが判った。このことから、メタル表面では摩耗が進行していると考えられる。メタル製造時の表面粗さを一般に用いられる軸受表面粗さのRmaxμmと仮定した場合、メタル摺動部は既に鏡面になった箇所が発生していることが想像されるため、メタルの点検を実施されることを推奨する。は良好と判断する。計数汚染度は、良好と判断する。計数汚染度の結果、NAS級と当社推奨の管理限界値内にあり、良好と判断する。重量汚染度は、良好と判断する。重量汚染度は.mg/mlと当社推奨の管理限界値内にあり、良好と判断する。機器の潤滑状態SOAP／D－SOAPでメタルの主成分である錫濃度を、前回と今回とを比較しメタルの平均的な摩耗深さを計算した結果、前回の推定摩耗深さが.μmであった事に対し、今回はμmとなっていることが判った。このことから、メタル表面では摩耗が進行していると考えられた。メタル製造時の表面粗さを一般に用いられる軸受表面粗さのRmaxμmと仮定した場合、メタル摺動部は既に鏡面になった箇所が発生していることが想像されるため、メタルの点検を実施されることを推奨する。油中の金属粒子濃度を分析するSOAP／D-SOAPの結果、軸受メタルの摩耗により発生したと考えられる錫がSOAPでppm、D－SOAPでppmと多く検出された。SOAPの錫濃度ppmと油量リットルから摩耗体積を下式により計算した。 ・式 摩耗体積はcmとなる。このことは、図aのような体積をもつ金属片が摩耗したと考えることができる。今回の摩耗が上部軸受で発生していると仮定する。上部軸受図面からメタル表面を計算すると約.cmになる。当社の経験では、この全面積の分のが下図bに示す摩耗面積Sとなるため、摩耗面積Sはcmと考える。摩耗面積Sにおける平均的な摩耗深さdpを下式より求める。 ・式 計算結果から、摩耗面積における平均的な摩耗深さはμmとなり、メタルの表面粗さがSとすると、メタル摺動面には鏡面状態になっている箇所があるという結果になる。フェログラフィーの結果、外部から混入した鉄錆が観察された。フェログラフィーの結果、異常摩耗の早期発見パラメータであるIs値が.と良好の範囲にあり、摩耗粒子形態観察で、外部から混入した鉄錆が観察された。
報告№109-09061 報告№109-09061 | 分析№109-000637 分析№109-000637 | 109-000637 | 、汚染度、軸受の潤滑状態を確認する。汚染度および軸受の潤滑状態分析の結果、計数汚染度が当社推奨の管理限界値に到達していることが分かりました。異常摩耗の早期発見パラメータであるフェログラフィーのIs値がの乗とやや高く、潤滑状態がやや厳しい状態にあることが分かりました。摩耗粒子の形態観察で観察された粒子は、異物の噛み込みにより発生する切削粒子、金属接触が厳しい場合に発生するシビア粒子、疲労摩耗粒子、局部的に高圧・高温となる場合に発生するフリクションポリマ、外部から混入したと思われる鉄錆等が観察されたことから、潤滑状態がやや厳しいのは切削摩耗と凝着摩耗の混合状態があるためと推定されました。観察された摩耗粒子の中でも切削摩耗は、異物が混入していない状態に比較して、摩耗進行速度が速いことから、今後の管理には注意が必要です。転がり軸受で切削摩耗が発生した場合、切削摩耗により生じた軌道面の損傷が起点となって転がり軸受の寿命となるフレーキングに進展し、寿命が分の程度に低下することも知られています。今回の採油でほぼ全量更油されており切削摩耗を引き起こしている異物は取り除かれている場合もありますが、念のため、再度分析を実施し摩耗の進行状況を確認することを推奨します。ミリポアフィルタ表面の異物観察では、金属片、鉄錆、砂等が多く観察されていることと、SOAPでケイ素、D－SOAPで鉄が検出されたことから、汚染度が高い要因は、摩耗粒子と外部混入異物の影響と考えられます。再分析の時期を理論的に求めたところ、最短で約時間となります。この時間は、油中汚染物が均一になるために必要とする時間であり、この時間を経過すれば、油が入れ替わっていても再分析の結果から状態の傾向を確認することが可能となります。そのため、試運転などで数時間の運転が可能であれば、より的確に状況が確認できますので再分析を推奨します。フリクションポリマフリクションポリマは、タービン油が軸受摺動面で高圧下に押し込められ、高圧状態になると同時に、圧縮熱も発生して高温状態にもなり、その結果、潤滑油が重合して発生することが知られています。そのため、高温高圧状態が継続した場合、潤滑油は劣化する場合があります。今回は、更油からヶ月経過していても、油劣化の進行が確認されていませんので直ちに対策を検討する必要はありませんが、今後、使用時間を延長する場合は、定期的な分析を行い、劣化の進行程度を把握する必要があります。ケイ素の検出ケイ素が検出されています。一般に、潤滑油中からケイ素が検出された場合の原因として、油の消泡剤として使用されるシリコン系の添加剤が検出されるフェログラフィーおよびフィルタ表面の異物観察で砂が多く観察され、これが検出されるシリコングリースをシール部に塗布している場合、このシリコングリースが潤滑油に混入して検出されるなどが挙げられますが、今回の原因は、フィルタで砂が観察されたことから、～の可能性が考えられます。およびについては、分析結果では確認することが出来ませんので、原因を絞込むため、消泡剤の投与をしていないか、また、シリコングリースを使用している箇所があるかについてご確認下さい。を示す粘度、水分、全酸価、IR、RBOTの各データは良好の範囲にあることから、この油は継続使用可能と判断します。
報告№108-8007 報告№108-8007 | 分析№108-01637 分析№108-01637 | 108-01637 | 本試料の摩耗は、電子顕微鏡による摩耗粒子の詳細な観察結果から、潤滑状態が正常なマイルド摩耗であることが判りました。これは、観察されたほとんどの摩耗粒子が、写真aに示すように正常な潤滑状態で発生する小径の摩耗粒子であることから判断されました。観察された摩耗粒子は、正常な潤滑状態で発生するマイルド摩耗で発生していることから、シリンダおよびピストンリング、クランクメタル等は、現在のところいずれも継続使用可能と判断します。電子顕微鏡による摩耗粒子の観察結果から、本試料油中の摩耗形態は、潤滑状態が正常なマイルド摩耗であることが判りました。これは写真aに示す通り、正常な潤滑状態で発生する摩耗粒子が多く観察されたことから判断しました。観察されている摩耗形態が正常な摩耗粒子が発生するマイルド摩耗であることから、現在のところシリンダおよびピストンリング、クランクメタル等の摩耗の状態はいずれも軽微であり、継続使用可能と判断します。このことは、異常摩耗の早期発見パラメータであるフェログラフィーのIs値がの乗とやや高いものの、写真bに示すように摩耗粒子の形態観察で潤滑状態が正常な状態で発生するマイルド摩耗粒子が多く観察されたこと写真フェログラフィーによる摩耗粒子の観察結果摩耗粒子をSEM・XMAで詳細に観察した結果、写真cに示すμm以下の小径粒子が観察され、これらの組成割合は、鉄、マンガンの割合が高い粒子が多く観察されたこと写真電子顕微鏡による摩耗粒子の観察結果SOAPの結果で鉄、錫が検出されたものの微量であったこと以上のことから総合的に判断しました。粘度の低下は、全酸価、IRは良好の範囲にあるものの、粘度の低下および水分の増加が確認されました。低下が確認された粘度は、当社推奨の管理限界値内にあるものの新油値のmm/sに比較して-％のmm/sに低下していることが確認されました。粘度低下の原因は、潤滑油中に混入した燃料油の影響などが考えられます。粘度が低下したままの運転は、軸受の油膜形成に影響が出たり、或いは、潤滑油槽内での異常燃焼の遠因となったりする事もありますので注意が必要です。定期的に分析を実施し、規定の粘度範囲内で使用されることを推奨します。水分の増加水分はppmと当社推奨の管理限界値を超えていたことから、発錆予防のため水分除去を実施されることを推奨します。粘度の低下と水分の増加が確認されました。粘度は当社推奨の管理限界値内にあるものの低下が確認されました。粘度はmm/sと新油値mm/sに比較して、粘度変化率は-％で、当社推奨の管理限界値である±％以内にあるものの、低下していました。水分は当社推奨の管理限界値を超えていました。水分はppmと当社推奨の管理限界値のを超えていました。全酸価は良好と判断します。全酸価はmgKOH/gと新油値mgKOH/gに比較して高いものの、IRの結果で油劣化の兆候を示すカルボン酸の吸収が確認されていないことから良好と判断します。IRは良好と判断します。IRの結果、油劣化の兆候を示すカルボン酸の吸収が確認されていないことから良好と判断します。計数汚染度は高い値を示していました。計数汚染度はNAS級以上でした。計数汚染度はNAS級以上でした。重量汚染度はmg/mlでした。重量汚染度はmg/mlでした。機器の潤滑状態SOAPによる油中金属濃度の結果、油の添加剤成分であるカルシウムが検出されました。SOAPによる油中金属濃度の結果、錫が検出されました。SOAPによる油中金属濃度の結果、錫、油の添加剤成分であるリン、亜鉛、カルシウム、外部から混入したと思われるケイ素、マグネシウム、ホウ素が検出されました。SOAPによる油中金属濃度の結果、油の添加剤成分であるカルシウムが比較的多く検出されました。SOAPによる油中金属濃度の結果、鉄、油の添加剤成分であるリン、亜鉛、カルシウム、外部から混入したと思われるナトリウムが検出されました。フェログラフィーの結果は良好です。異常摩耗の早期発見パラメータであるフェログラフィーのIs値がの乗とやや高いものの、観察された摩耗粒子は、正常な潤滑状態で発生するの形態観察の結果、μm以下の小径の鉄系摩耗粒子が支配的でした。SEM・XMAの結果、鉄、マンガンを含む粒子が比較的多く観察されました。SEM・XMAで粒子を詳細に観察した結果、フェログラフィーで観察されたμm以下の小径粒子の組成割合は、鉄、マンガンの割合が高い粒子が多く観察されました。
報告№109-09136 報告№112-00761 | 分析№109-001160 分析№112-003414 | 112-003414 | 油の劣化は確認されていないことから、潤滑油は継続使用可能な状態にあると判断します。対象機器対象機器は継続使用可能な状態にあると判断します。但し、将来的な摩耗進行の有無を確認するためにも傾向監視を継続することが有効です。定期的な分析今後懸念されるフレッティング粒子による摩耗の進行を監視するため、定期的に分析を実施することを推奨します。最適な採油方法本試料油は、機器停止中にドレンプラグから採油されているため、分析データが高濃度に出ていると推定されます。正確なデータによる診断を行うためにも、今後の採油は、極力運転中もしくは停止直後の油槽中層部から実施されることを推奨します。フェログラフィーおよびSOAP／D-SOAPの結果から総合的に判断した結果、継続使用は可能ですが、機器の機能を保持するためにも傾向管理が有用と考えます。フェログラフィー【定量分析：Is値】Is値は異常摩耗の早期発見パラメータのつで、摩耗粒子を定量化するために用います。今回のIs値はの乗とやや高い値でした。フェログラフィー【定性分析：摩耗粒子および摩耗形態観察】分析結果から比較的多く観察された粒子は、以下の通りでした。赤錆・フレッティングにより発生。銅系シビア粒子・潤滑状態がやや厳しい凝着摩耗により発生。金属潤滑部が局部的に油膜切れを起していると考えられます。フリクションポリマ・局部的に高圧・高温となる場合に発生。観察された摩耗粒子の中でも赤錆、銅系シビア粒子は、将来的な摩耗の進行に繋がる可能性を示唆しているため、傾向監視が必要と思われます。フレッティングは、・軸と転がり軸受の内輪内面・軸受箱と転がり軸受の外輪外面・転がり軸受の軌道輪と転動体の箇所で発生する可能性があります。フレッティング粒子は酸化して硬いため、軸受軌道面やギヤ歯面に噛み込んだ場合はその傷が疲労剥離の起点となり、疲労摩耗へと進展することが想定されます。銅系シビア粒子は、凝着摩耗に分類されます。この摩耗粒子は、摺動面で凝着、破断を繰り返し、この過程で生じる移着粒子が成長して摩耗粒子となります。そのため、摺動面では局部的に油膜切れが発生していることを示しています。本軸受は、円筒ころ軸受と自動調心ころ軸受であり、このつの軸受は保持器に銅合金を使用している場合があります。軸受の型番が不明であるため、保持器で銅合金を使用しているかは確認できませんが、使用していた場合、今後保持器の摩耗が進行することで転動体とのギャップが増大すると共に振動増大と摩耗進行につながることが懸念されます。Iカップリング発光分光分析【SOAP／D-SOAP】検出された金属元素から発生箇所を推定すると、以下の通りでした。鉄、銅、錫、亜鉛・軸受等リン・添加剤カルシウム、バリウム、アルミニウム、ケイ素、ナトリウム・外部混入異物計数汚染度はNAS級以上と当社推奨の管理限界値を超えていました。フィルタ表面の異物観察で金属片、鉄錆、砂等が観察されたことから、汚染度が高い要因は、摩耗と外部混入異物の影響と思われます。粘度、水分、酸価、IRの各データに良好でした。
報告№109-09136 報告№112-00561 | 分析№109-001160 分析№112-002327 | 112-002327_date130318 | 分析の結果、潤滑油の劣化はなく、継続使用可能な状態にあると判断します。但し、油中の汚染度が高いことから、以下の対策を推奨します。軸受分析の結果、軸受は継続使用可能な状態にあると判断します。但し、将来的な摩耗進行の有無を確認するためにも傾向監視を継続することが有効です。更油および油槽内の清掃油中の汚染度が高いことから、摩耗粒子や異物等が軸受軌道面に噛み込むことによる摩耗の進行が懸念されるため、設備油量が少ないことから更油を推奨します。更油をする際には、油槽内を清掃し、更油する新油もNAS級程度の清浄な潤滑油を更油することを併せて推奨します。定期的な分析今後懸念される凝着摩耗の進行を監視するため、定期的に分析を実施することを推奨します。診断結果は良好と判断します。粘度前回に比較して今回の粘度は、mm/sからmm/sに上昇していました。新油値mm/sに比較して、粘度変化率は+.％で、当社推奨の管理限界値である±％以内であり、良好と判断します。水分前回に比較して今回の水分は、.から.ppmと当社推奨の管理限界値の以下であり、良好でした。酸価前回に比較して今回の酸価は、.mgKOH/gから.mgKOH/gに上昇していました。新油値.mgKOH/g以下であり、良好と判断します。IRIRチャートの結果、新油と使用油のスペクトルパターンはほぼ一致し、また、油劣化の兆候を示すカルボン酸の吸収が確認されていないことから、良好と判断します。計数汚染度は当社推奨の管理限界値に到達していました。計数汚染度前回に比較して今回の計数汚染度は、NAS級からNAS級に増加し、当社推奨の管理限界値NAS級に到達していました。重量汚染度前回に比較して今回の重量汚染度は、.mg/mlから.mg/mlに増加していました。当社推奨の管理限界値mg/ml以下であり、良好と判断します。光学顕微鏡写真重量汚染度で濾過したフィルタ表面上の夾雑物を光学顕微鏡で観察した結果、金属片、鉄錆、砂等が観察されました。はフェログラフィーおよびSOAP-Tの結果から総合的に判断した結果、継続使用は可能ですが、機器の機能を保持するためにも傾向管理が有用と考えます。フェログラフィー【異常摩耗指数：Is値】Is値は異常摩耗の早期発見パラメータのつで、摩耗粒子を定量化するために用います。前回同様にIs値はの乗とやや高い値でした。フェログラフィー【定性分析：摩耗粒子および摩耗形態観察】分析結果から比較的多く観察された粒子は、以下の通りでした。シビア粒子・潤滑状態がやや厳しい凝着摩耗により発生。金属潤滑部が局部的に油膜切れを起していると考えられます。観察された摩耗粒子の中でもシビア粒子は、注意が必要です。シビア粒子は、凝着摩耗に分類されます。この摩耗粒子は、軌道面で凝着、破断を繰り返し、この過程で生じる移着粒子が成長して摩耗粒子となります。そのため、軌道面では局部的に油膜切れが発生していることを示しています。この状態が継続した場合、摩耗粒子のサイズは徐々に大型化していき、軸受の損傷に至る場合がありますので、傾向監視が必要です。Iカップリング発光分光分析【SOAP-T】検出された金属元素から発生箇所を推定すると、以下の通りでした。鉄、銅・軸受等リン、亜鉛・添加剤カルシウム、ナトリウム・外部混入異物
報告№109-09249 報告№111-00162 | 分析№109-001747 分析№111-000855 | 111-000855 | 潤滑油は継続使用可能な状態であり、また運転中における潤滑状態も正常であったものと判断します。本試料油は、分析結果の全ての分析項目の値が当社推奨の管理基準値を満たしており、新油分析値との比較結果も問題となる値はありませんでした。分析結果特性低下特性低下に係るパラメータの分析結果は良好と判断します。粘度粘度は.mm/sと新油値.mm/sに対する粘度変化率は-％で、当社推奨の管理限界値である±％以内にあり、良好と判断します。全酸価添加タービン油の全酸価は、油メーカによって初期値が違うため統一した管理基準を設定するのが困難であることから、当社では管理限界値を設定しておらず、新油分析値との比較及び他の分析項目の結果より全酸価の状態判断を行います。その結果、全酸価は.mgKOH/gと新油値.mgKOH/gに比較して若干高くなっていますが、IRチャートに示すように劣化の兆候として現れるカルボン酸などの有機物・有機化合物の発生が確認されていないことから、良好と判断します。有機物・有機化合物有機物・有機化合物は、IRチャートによる新油分析値との比較の結果、cm-付近に劣化の兆候を示すカルボン酸の吸収が確認されていないことから、良好と判断します。色相はL.であり、新油値のL.に比較して変化はないことから、良好と判断します。汚染に係るパラメータの分析結果は良好と判断します。水分はppmであり、当社推奨の管理限界値の以下であることから良好と判断します。汚染粒子数はNAS級であり、当社推奨の管理限界値のNAS級以内であることから良好と判断します。汚染度物重量は.mg/mlであり、当社推奨の管理限界値のmg/ml以内であることから良好と判断します。摩耗運転中における潤滑状態は正常であったものと判断します。異常摩耗の早期発見パラメータであるフェログラフィーのIs値がのマイナス乗と当社基準値と比較して良好の範囲にあったことから、潤滑箇所の潤滑状態は正常と判断します。金属濃度SOAP法により金属濃度を測定した結果、潤滑箇所で発生する金属接触によって検出される錫がppm、外部から混入したと思われるリンがppm、ホウ素がppm検出されましたが僅かであり良好と判断します。金属濃度酸溶解法により金属濃度を測定した結果、外部から混入したと思われるナトリウムが検出されましたが僅かであり良好と判断します。
報告№103-6045 | 分析№103-01123 | 103-01123 | 濾過前の試料油を分析した結果、摩耗粒子形態観察で、μmサイズの大型のシビア粒子が見られました。観察されたシビア粒子は、視野に個と少ないため現状の潤滑状態は正常と判断しますが、シビア粒子は金属接触を伴う混合潤滑で発生するため、今後も監視が必要です。混合潤滑状態が進行することも懸念されるため、ヶ月以内に再度分析を実施し、汚染状況及び摩耗の進行状況を確認されることを推奨します。これらのことは、異常摩耗の早期発見パラメータであるフェログラフィーのIs値が、.と非常に良好の範囲にあるものの、摩耗粒子の形態観察の結果、金属接触が厳しい場合に発生するμmサイズの大型のシビア粒子、外部から混入した異物が見られたことから判断しました。
報告№109-09136 報告№110-00823 | 分析№109-001160 分析№110-003872 | 110-003872 | 潤滑油および軸受は継続使用可能な状態にあると判断します。但し、切削摩耗や凝着摩耗の発生が確認されているため、ヶ月後に再分析を実施し、摩耗の進行状況を確認することを推奨します。
報告№111-00058 報告№111-00058 | 分析№111-000331 分析№111-000331 | 111-000331 | は良好と判断します。尚、RBOTがminと新油値のminに比較してmin減少していました。このまま継続使用した場合、この減少傾向から限界値に到達するのは、別紙図RBOTの減少傾向に示すように年月と推定されました。残りの継続使用期間は、約ヶ月であると予測されます。潤滑油は継続使用可能な状態にありますが、残りの継続使用期間が約ヶ月と定検周期のヶ月を下回っており、更油を計画されることを推奨します。≪状態監視とパラメータ≫分析の目的および各分析のパラメータは以下の通りです。特性低下目的：油の分析結果から、や劣化傾向ならびに添加剤の消耗程度、残存寿命などを確認する。粘度JISK全酸価JISK赤外線吸収スペクトルJISK酸化安定度試験JISK汚染目的：油の分析結果から、砂塵あるいは水・異種油などによるや、異物混入の有無を確認する。水分JISK計数汚染度JISB重量汚染度JISB光学顕微鏡観察摩耗目的：油中の摩耗粒子を分析する事により、回転・摺動部の潤滑状態、摩耗劣化の程度、余寿命などを解析する。摩耗診断電子顕微鏡観察JISKX線マイクロアナリシス油中金属濃度JISK≪分析結果≫特性低下粘度：良好粘度値mm/sの新油値mm/sに対する変化率は+％であり、当社推奨の管理限界値±％以内に留まっています。全酸価：良好全酸価.mgKOH/gは新油値の.mgKOH/gに比較し変化はないことから、問題は無いと判断します。赤外線吸収スペクトル：良好酸化安定度試験：良好酸化安定度試験の結果、数値minは当社推奨の管理限界値min以上に留まっており、現時点での使用は可能と判断します。汚染水分：良好水分値ppmは当社推奨の管理限界値以内に留まっています。計数汚染度：今回は実施していません。重量汚染度：今回は実施していません。光学顕微鏡観察：今回は実施していません。摩耗摩耗診断電子顕微鏡観察・X線マイクロアナリシス：今回は実施していません。油中金属濃度：今回は実施していません。
報告№103-0050 | 分析№103-00654 | 103-00654 | 分析の結果、軸受は継続使用可能な状態にあると判断します。但し、フェログラフィーの結果、～μmサイズのクロムを含む鉄系粒子が多く見られる事から、ラビンリンスと主軸の接触が発生していると考えられます。今後、これらの摩耗粒子が軸受摺動面に噛み込み摩耗が進行する場合があるため、運転時間が時間以上経過した時点で再度分析を実施し、摩耗の進行状況を確認することを推奨します。これらのことは、SOAP／D-SOAPで軸受の主成分である錫が検出されておらず、異常摩耗の早期発見パラメータであるフェログラフィーのIs値がのマイナス乗と良好の範囲にあるものの、摩耗粒子の形態観察結果から、～μmサイズのクロムを含む鉄系粒子が比較的多くみられることから判断しました。
報告№109-09136 報告№112-00385 | 分析№109-001160 分析№112-001587 | 112-001587 | 潤滑油および対象設備は継続使用可能な状態にあると判断します。但し、今後も摩耗の進行を傾向監視するため、以下の対策を推奨します。尚、今回の分析結果で振動が発生した場合に観察されるフレッティング粒子は観察されていないことから、振動が発生した箇所は、変速機ではないと推定されます。定期的な分析凝着摩耗の進行を監視するため、定期的に分析を実施し、分析データによる摩耗の進行状況を確認することを推奨します。最適な採油方法本試料油は、機器停止中に油抜き口から採油されているため、分析データが高濃度に出ていると推定されます。正確なデータによる診断を行うためにも、今後の採油は、極力運転中もしくは停止直後の油槽中層部から実施されることを推奨します。はフェログラフィーおよびSOAP／D-SOAPの結果から総合的に判断した結果、やや厳しい状態にあると考えられます。フェログラフィー【定量分析：Is値】Is値は異常摩耗の早期発見パラメータのつで、摩耗粒子を定量化するために用います。今回のIs値はの乗とやや高い値でした。フェログラフィー【定性分析：摩耗粒子および摩耗形態観察】分析結果から比較的多く観察された粒子は、以下の通りでした。正常な摩耗粒子・潤滑状態が正常なマイルド摩耗により発生。シビア粒子・潤滑状態がやや厳しい凝着摩耗により発生。金属潤滑部が局部的に油膜切れを起していると考えられます。Iカップリング発光分光分析【SOAP／D-SOAP】検出された金属元素から発生箇所を推定すると、以下の通りでした。鉄・コーンディスク等リン、亜鉛・添加剤カルシウム、ナトリウム、ホウ素・外部混入異物計数汚染度は良好でした。粘度、水分、酸価、IR、RBOTの各データは良好でした。
報告№108-4522 報告№108-4522 | 分析№108-02789 分析№108-02789 | 108-02789 | 分析の結果、計数汚染度がNAS級とやや高い値となっています。異常摩耗の早期発見パラメータであるフェログラフィーのIs値はの乗とやや高く、摩耗粒子の形態観察およびフィルタ表面の異物観察で鉄錆、砂、樹脂等が観察されたことから、各データが高い要因は、外部混入異物の影響と考えられます。今後、これらの異物が軸受摺動面およびギヤ歯面に噛み込み摩耗が進行することが懸念されるため、早めに濾過を実施されることを推奨します。尚、RBOTが前回に比較してmin上昇したのは、前回採油後に潤滑油を交換したためです。今後は、今回のRBOT値によりデータ管理を行います。は良好と判断します。粘度は良好と判断します。粘度は.mm/sと新油値.mm/sに比較して、粘度変化率は-.％で、当社推奨の管理限界値である±％以内にあり、良好と判断します。水分は良好と判断します。水分はppmと当社推奨の管理限界値の以下であり、良好と判断します。全酸価は良好と判断します。全酸価は.mgKOH/gと新油値.mgKOH/gに比較して変化はなく、良好と判断します。IRの結果、良好と判断します。IRの結果、油劣化の兆候を示すカルボン酸の吸収が確認されていないことから、良好と判断します。RBOTの結果、良好と判断します。RBOTはminと当社推奨の管理限界値のmin以上であり、良好と判断します。計数汚染度はやや高い値です。計数汚染度はやや高い値です。計数汚染度はNAS級と当社推奨の管理限界値のNAS級以内にあるものの、やや高い値です。重量汚染度は良好と判断します。重量汚染度は.mg/mlと当社推奨の管理限界値のmg/ml以内にあり、良好と判断します。機器の潤滑状態フェログラフィーの結果、外部から混入したと思われる鉄錆、砂、樹脂等が観察されています。SOAPによる油中金属濃度の結果は良好です。SOAPによる油中金属濃度の結果、亜鉛、外部から混入したと思われるケイ素が検出されています。SOAPによる油中金属濃度の結果、鉄が検出されています。SOAPによる油中金属濃度の結果、鉄、銅、外部から混入したと思われるカルシウム、ナトリウムが検出されています。フェログラフィーの結果、外部から混入したと思われる鉄錆、砂、樹脂等が観察されています。異常摩耗の早期発見パラメータであるフェログラフィーのIs値がの乗とやや高く、摩耗粒子の形態観察の結果、外部から混入したと思われる鉄錆、砂、樹脂等が観察されています。
報告№108-5071 報告№110-00397 | 分析№108-02721 分析№110-001794 | 110-001794 | 潤滑油は継続続使用可能な状態にあるものの、今後は障害予防を目的に以下の対策を推奨します。追加分析消泡性能が低下した場合、ギヤ歯面での油膜形成に影響が出て摩耗の発生が進展することがあります。今後は消泡性能低下の影響により摩耗が進展する可能性がありますので、フェログラフィーおよびSOAPを追加することを推奨します。分析周期の短縮今後、全酸価の上昇が予測されますので、同様に分析周期を短縮して傾向監視を強化することを併せて推奨します。分析結果全酸価が上昇していました。泡立ち試験の結果、消泡性能が低下していることが確認されました。粘度粘度は.mm/sと新油値mm/sに比較して、粘度変化率は-％で、当社推奨の管理限界値である±％以内にあり、良好と判断します。泡立ち試験泡立ち試験は-と新油に比較して高い値でした。水分は.ppmと当社推奨の管理限界値の以下であり、良好と判断します。全酸価全酸価は.mgKOH/gと新油値.mgKOH/gに比較して高いものの、IRの結果で油劣化の兆候を示すカルボン酸の吸収が確認されていないことから、良好と判断します。
報告№108-5071 報告№111-00598 | 分析№108-02721 分析№111-002800 | 111-002800 | 潤滑油は継続使用可能な状態にあると判断します。但し、消泡性能が低下していることから、以下の対策を推奨します。追加分析消泡性能が低下した場合、ギヤ歯面での油膜形成に影響が出て摩耗が進展することがありますので、フェログラフィーおよびSOAP-Tを追加して摩耗により発生する油中金属濃度や潤滑状態を確認することを推奨します。泡立ち試験泡立ち試験の結果は、一般的には消泡性能が低下していると判断できる値の-でしたが、前回同様に新油値の-であるのに比較して高い値であったことから、消泡性能が低下していることが分かりました。今後の使用状況によっては油の酸化劣化が進行したり、ギヤ歯面およびベアリング軌道面で油膜切れが発生したりする場合があるため、消泡剤の添加による消泡性能の改善など何らかの対応が必要になると思われます。分析結果泡立ち試験の結果、消泡性能が低下していました。粘度粘度はmm/sと新油値mm/sに比較して、粘度変化率は-.％で、当社推奨の管理限界値である±％以内にあり、良好と判断します。泡立ち試験泡立ち試験は-と新油値に比較して高い値でした。水分は.ppmと当社推奨の管理限界値の以下であり、良好と判断します。全酸価全酸価は.mgKOH/gと新油値.mgKOH/gに比較して高いものの、IRの結果で油劣化の兆候を示すカルボン酸の吸収が確認されていないことから、良好と判断します。
報告№109-09136 報告№112-00588 | 分析№109-001160 分析№112-002423 | 112-002423 | 、汚染状態、摩耗状態ポンプ減速機と潤滑油は、継続使用可能な状態であるため、分解点検の必要はないと判断します。但し、観察された油中粒子には、異物の切削作用の影響で発生する切削摩耗や、油膜が局部的に破断する凝着摩耗で発生した摩耗粒子が観られたことから、今後の摩耗進行を傾向監視するため、＜以下のに示す＞対策を推奨します。余寿命予測フェログラフィーのIs値は、前回に比較しての乗から乗に桁低下し、安定した潤滑状態になっていることがわかります。このような安定した潤滑状態では、異常な方向に向かう上昇角を示さないことからIs値による余寿命予測はできませんが、前回と今回のデータを比較した結果から判断すると、少なくとも年程度の間は継続して使用が可能な状態にあると判断します。定期的なトライボ診断トライボ診断は、潤滑油を分析し、潤滑油の性状を調査して継続使用が可能か、更油すべきかの評価を行うことはもとより、ギヤや転がり軸受、すべり軸受などの潤滑状態も評価する設備診断技術ですが、農業用の設備では稼働率にもよるものの年に回程度の診断により、そのデータの変化から異常の兆候を早期に発見することや、分解点検の必要性を判断することが可能となります。今回の分析データでは、潤滑油中に摩耗速度の早い摩耗形態の切削摩耗および凝着摩耗が確認されたことから、今後も定期的な分析診断により設備状態を把握することを推奨します。濾過油中の汚染度が高いことから、摩耗粒子や異物等がギヤ歯面や軸受軌道面に噛み込むことによる摩耗の進行が懸念されるため、濾過を推奨します。バックラッシによる評価トライボ診断では、バックラッシの増加量を分析結果から計算できますが、今回は計算に必要な歯幅に関する情報が不足していたため、仮定して計算しております。不足している情報をお知らせ頂ければ、より正確な診断を行うことが出来ますので、可能であれば情報をお知らせ下さい。はフェログラフィーおよびSOAP-Tの結果から総合的に判断した結果、傾向管理が必要な状態にあると考えられます。フェログラフィー【定量分析：Is値】Is値は異常摩耗の早期発見パラメータのつで、摩耗粒子を定量化するために用います。Is値は前回に比較しての乗から乗に低下し、低い値でした。フェログラフィー【定性分析：摩耗粒子および摩耗形態観察】分析結果から比較的多く観察された粒子は、以下の通りでした。正常な摩耗粒子・潤滑状態が正常なマイルド摩耗により発生。切削粒子・異物や金属表面の微小突起による切削摩耗により発生。シビア粒子・潤滑状態がやや厳しい凝着摩耗により発生。金属潤滑部が局部的に油膜切れを起していると考えられます。疲労摩耗粒子・繰返し応力を受けて発生。観察された摩耗粒子の中でも切削粒子は、注意が必要です。減速機で切削摩耗が発生した場合、減速機内部で使用されている転がり軸受が切削摩耗により生じた軌道面の損傷が起点となって、寿命が分の程度に低下することがあることから、切削摩耗には十分注意する必要があります。切削摩耗の発生原因となる混入異物が残留している場合、この異物により切削摩耗が継続して発生する可能性があります。Iカップリング発光分光分析【SOAP-T】検出された金属元素から発生箇所を推定すると、以下の通りでした。鉄、鉛、銅、錫、亜鉛・ギヤ、軸受等リン・添加剤カルシウム、アルミニウム、ナトリウム・外部混入異物バックラッシご提供いただいた減速機に関する情報から、スパイラルベベルギヤであり、この部分のバックラッシを求めました。尚、歯幅が不明でしたのでmmと仮定しました。その結果、減速機のギヤ歯面に摩耗が集中していたと仮定した場合、バックラッシの増加量は約μmと推定されました。バックラッシ増加分の上限値は、メーカにより差異はあるものの、当社の推奨するバックラッシは、一般に推奨されるμmを管理目安にしています。この値に比較して十分に小さい値であり、前回に比較してSOAP-Tの鉄濃度が減少していることから、摩耗は安定しているものと推定されます。計数汚染度は、当社推奨の管理限界値を超えていました。計数汚染度計数汚染度は、NAS級以上と当社推奨の管理限界値NAS級を超えていました。重量汚染度は、mg/mlでした。光学顕微鏡写真重量汚染度で濾過したフィルタ表面上の夾雑物を光学顕微鏡で観察した結果、金属片、鉄錆、砂等が観察されました。は良好と判断します。粘度粘度は、.mm/sと新油値mm/sに比較して、粘度変化率は-％で、当社推奨の管理限界値である±％以内にあり、良好と判断します。水分は、ppmと当社推奨の管理限界値の以下にあり、良好と判断します。酸価は、.mgKOH/gと新油値.mgKOH/g以下にあり、良好と判断します。IRIRチャートの結果、新油と使用油のスペクトルパターンはほぼ一致し、また、油劣化の兆候を示すカルボン酸の吸収が確認されていないことから、良好と判断します。
報告№109-09136 報告№111-00053 | 分析№109-001160 分析№111-000149 | 111-000149 | 軸受摺動面では若干摩耗は発生していますが、マイルド摩耗が支配的であり、継続使用可能な状態にあると判断します。今後は、定期的に分析を実施し、摩耗の進行状況を確認することを推奨します。更油からの使用時間をもとに潤滑油の余寿命を評価したところ、潤滑油は次回定検まで使用可能と判断できました。次回定検時に更油を実施しない場合は、酸化安定度を知るための分析を実施し、余寿命を確認することを推奨します。異常摩耗の早期発見パラメータとして摩耗粒子を定量化して評価するフェログラフィーのIs値は、潤滑状態がやや厳しいの乗領域でした。摩耗粒子の形態で比較的多く観察された粒子は、潤滑状態が正常な場合に発生する摩耗粒子でした。このような摩耗粒子が観察された場合には、潤滑部では正常なマイルド摩耗が発生していることが分かります。水分は、当社推奨の管理限界値内にあり、良好と判断します。粘度粘度は、当社推奨の管理限界値内にあり、良好と判断します。全酸価全酸価は、新油値以内にあり、良好と判断します。酸化安定度酸化安定度はminであり、当社推奨の管理限界値のmin以上であることから、良好と判断します。
報告№108-0387 報告№108-0414 | 分析№108-02609 分析№108-02756 | 108-02756 | 定期点検中のロールミル№を無負荷にしてロールを回転しようとしたところ、通常では簡単に回転するが抵抗が大きく回転しなかった。そこで、潤滑油を抜いたところ金属粉が確認された。、汚染度、潤滑状態を確認する。分析の結果、摩耗粒子の形態観察で微小な疲労摩耗粒子が観察されたものの、ロール№に比較して軽微であり、転がり軸受の寿命の指標となるフレーキングで発生する摩耗粒子が観察されていないことから、本軸受は継続使用可能な状態にあると判断します。但し、異常摩耗の早期発見パラメータであるフェログラフィーのIs値がの乗とやや高く、摩耗粒子の形態観察で銅合金、フレッティングにより発生したμm未満の赤錆が多く観察されています。今後、フレッティングが継続して発生している場合、疲労摩耗に進展する場合がありますので、定期的に分析を実施し、摩耗の進行状況を確認することを推奨します。尚、転がり軸受でフレッティングが発生する箇所は、軸と内輪内面軸受箱と外輪外面軌道輪と転動体の箇所が考えられます。
報告№109-09136 報告№111-00728 | 分析№109-001160 分析№111-003743 | 111-003743 | 対象設備は継続使用可能な状態にあると判断します。但し、潤滑油は水分が多く含まれており、今後も摩耗の進行を傾向監視するため、以下の対策を推奨します。更油或いは部分更油による水分濃度の調整水分の影響により金属表面で腐食摩耗が発生し、発生した鉄錆等の粒子が潤滑部に噛み込み摩耗が進行することがありますので、更油或いは部分更油などにより相対的に水分濃度を低くするなどの方法を推奨します。定期的な分析摩耗の進行が懸念されるため、今後は定期的に分析を実施し、摩耗の進行状況を確認することを推奨します。新油との比較による評価を示す粘度、塩基価のデータは新油データを基準として評価しています。今回は当社に新油データがなかったためカタログ値で判断しましたが、今後評価する場合は、充填用に新油を同時に分析することをご検討下さい。フェログラフィーIs値は異常摩耗の早期発見パラメータのつで、摩耗粒子を定量化するために用います。今回のIs値はの乗であり、潤滑状態はやや厳しいと判断できます。摩耗粒子の形態で比較的多く観察された粒子は、潤滑状態が正常な場合に発生する摩耗粒子でした。これらの摩耗粒子が観察された場合、潤滑部で発生している摩耗形態は、正常なマイルド摩耗であることが分かります。Iカップリング発光分光分析供試の潤滑油を分析した結果、検出された金属元素は、SOAP-Tの結果表に示すように、鉄、ニッケル、リン、亜鉛、カルシウム、ナトリウムでした。検出されたこれらの金属元素から発生箇所を推定すると鉄・エンジン部品ニッケル、リン、亜鉛、カルシウム・オイル添加剤ナトリウム・外部混入異物であると思われます。このうち、機械部品が摩耗したと思われる元素はのグループです。計数汚染度計数汚染度はNAS級以上と汚染されていました。フィルタ表面の異物観察で鉄錆、砂等が観察されたことから、汚染度が高い要因は、摩耗と外部混入異物の影響と思われます。粒度分布粒度分布は.～.μmの範囲にあり、.μmにピークが確認されました。μm以下の粒子が多いことから、燃焼して発生したすす等が油中粒子の主成分であることが推測できます。水分はppmと当社推奨の管理限界値を超えていました。今後、水分の影響でエンジン内部に錆が発生し、その影響で摩耗が発生する懸念があります。
報告№109-09136 報告№113-00211 | 分析№109-001160 分析№113-000818 | 113-000818_date131004 | 潤滑油の劣化はないものの、油中の汚染度が高い値でした。採油条件の影響で値が高くなっていると考えられますが、異物の影響で将来的に摩耗が進行する懸念がありますので、に示す対策を推奨します。軸受は継続使用可能な状態にあると判断します。但し、観察された摩耗粒子には繰り返し応力で発生する疲労摩耗粒子が比較的多く認められており、更油した後も、疲労摩耗は発生すると考えられます。そのため、定期的な分析により今後の摩耗進行の有無を確認することを推奨します。更油油中の汚染度が高いことから、摩耗粒子や異物等が軸受軌道面に噛み込むことによる摩耗の進行が懸念されるため、更油を推奨します。また、油槽内には汚染物が残留している可能性があるため、油槽内を清掃し、更油する新油もNAS級程度の清浄な潤滑油を更油することを推奨します。定期的な分析摩耗粒子の形態観察で、疲労摩耗、切削摩耗が観察されたことから、今後の摩耗進行を監視するため、定期的に分析を実施することを推奨します。シリコン系のグリースや添加剤の確認シリコン系の添加剤やグリースを使用している箇所があるかについてご確認下さい。詳細はを参照下さい。最適な採油方法本試料油は、機器停止中に軸受箱排油口から採油されているため、分析データが高濃度に出ていると推定されます。正確なデータによる診断を行うためにも、今後の採油は、極力運転中もしくは停止直後の油槽中層部から実施されることを推奨します。はフェログラフィーおよびSOAP／D-SOAPの結果から総合的に判断した結果、継続使用は可能ですが、今後の機器の機能を確認するためにも傾向管理が有用と考えます。フェログラフィー【定量分析：Is値】Is値は異常摩耗の早期発見パラメータのつで、摩耗程度を定量化するために用います。今回のIs値はの乗と、やや高い値でした。フェログラフィー【定性分析：摩耗粒子および摩耗形態観察】分析結果から観察された代表的な粒子は、以下の通りでした。切削粒子・異物や金属表面の微小突起による切削摩耗により発生。疲労摩耗粒子・繰返し応力を受けて発生。フリクションポリマ・局部的に高圧・高温となる場合に発生。観察された摩耗粒子の中でも切削粒子は、将来的な摩耗の進行に繋がる可能性を示唆しているため、傾向監視が必要と思われます。摩耗形態の中でも切削摩耗は摩耗進行速度が速く、転がり軸受でこの摩耗形態が発生した場合には寿命が分の程度に低下することも知られており、切削摩耗により生じた軌道面の損傷が起点となって転がり軸受の寿命となるフレーキングに進展することから傾向監視による経過監視が必要です。切削摩耗の発生原因となる混入異物が残留している場合、この異物により切削摩耗が継続して発生する可能性があります。Iカップリング発光分光分析【SOAP／D-SOAP】検出された金属元素から発生箇所を推定すると、以下の通りでした。鉄、鉛、銅、亜鉛・軸受等カルシウム、アルミニウム、ケイ素、ナトリウム・外部混入異物ケイ素の検出ケイ素がppm検出されました。一般に、潤滑油中からケイ素が検出された場合の原因として、油の消泡剤として使用されるシリコン系の添加剤が検出されるフェログラフィーおよびフィルタ表面の異物観察で砂が多く観察され、これが検出されるシリコングリースをシール部に塗布している場合、このシリコングリースが潤滑油に混入して検出されるなどが挙げられますが、今回検出が比較的高濃度であることからの可能性が考えられます。については、分析結果では確認することが出来ませんので、これに関する情報があれば提供をお願いします。計数汚染度はNAS級以上と当社推奨の管理限界値を超えていました。フィルタ表面の異物観察で金属片、鉄錆、砂等が観察されたことから、汚染度が高い要因は、摩耗と外部混入異物の影響と思われます。粘度、水分、全酸価、IR、RBOTの各データは、良好でした。尚、別紙RBOTの減少傾向から油の余寿命を求めた結果、本試料油は直近の更油から起算して年月まで使用可能であることが分かります。
報告№107-6588 報告№107-0499 | 分析№107-02904 分析№107-02930 | 107-02930 | お客様からご提供のあった経緯に関する情報は以下の通りです。年月日に発電機ボイラーFDFカップリング側軸受で、常設の振動センサーが閾値を越えた。グリースアップしても暫くすると振動値が上昇した。当初は日おきにグリースアップを行っていたが、現在は毎日行っている。本トライボ診断は、ベアリングの潤滑状態を確認する。分析の結果、前回観察された疲労摩耗粒子より大型の粒子が確認され、このことから、本軸受は疲労摩耗の進行期に入っていると思われました。また、前報でも述べた通り、今年月日及び月日に貴社で測定した振動データから、垂直方向成分の振動に加えて、軸方向成分の振動が増加していることが確認されたことから、ミスアライメントやアンバランスなどが発生している可能性があり、今後の対策は、モータ負荷側軸受に加えてカップリング側軸受の交換を計画するとともに、カップリングなどの分解点検を行い、芯出し調整を実施することを推奨します。直ちに分解ができない場合は、グリースアップを行うと共に引き続きトライボ診断による監視を併せて推奨します。尚、報告書の管理表中に示しているSOAP／D－SOAPは、グリース潤滑の場合、摩耗粒子が均一に分散していないため、測定値が大きく変動することがありますので参考値としてお考え下さい。
報告№109-09136 報告№112-00756 | 分析№109-001160 分析№112-003404 | 112-003404 | 分析の結果、潤滑油の劣化はなく、汚染度は良好な範囲にあることから、継続使用可能な状態にあると判断します。減速機分析の結果、分析データには異常の兆候が確認されないため、現時点では減速機の状態は健全であると判断します。尚、現時点では良好な状態にあると判断できますが、分解点検の必要性を検討するには、本分析結果を含めた合計回のデータが健全な範囲にあるかを確認することが必要となることから、今後、回の分析を推奨します。定期的な分析定期的な潤滑油分析によるトライボ診断を実施することにより、分析データの変化から異常の兆候を早期に発見することが可能となります。今後の摩耗進行を監視するため、定期的に分析を実施することを推奨します。は、すべての項目が正常であり良好と判断します。粘度粘度は.mm/sと、新油値.mm/sに比較して粘度変化率は+.％で、当社推奨の管理限界値である±％以内であり、良好と判断します。水分はppmと当社推奨の管理限界値の以下であり、良好と判断します。酸価は.mgKOH/gと新油値.mgKOH/g以下であり、良好と判断します。IRIRチャートの結果、新油と使用油のスペクトルパターンはほぼ一致し、また、油劣化の兆候を示すカルボン酸の吸収が確認されていないことから、良好と判断します。は、清浄であり良好と判断します。計数汚染度計数汚染度は、NAS級と当社推奨の管理限界値以下にあり、良好と判断します。重量汚染度は.mg/mlでした。光学顕微鏡写真重量汚染度で濾過したフィルタ表面上の夾雑物を光学顕微鏡で観察した結果、金属片、鉄錆、砂等が観察されました。は、フェログラフィーおよびSOAP-Tの結果から総合的に判断した結果、正常な状態にあると考えられます。フェログラフィー【異常摩耗指数：Is値】Is値は異常摩耗の早期発見パラメータのつで、摩耗粒子を定量化するために用います。今回のIs値はのマイナス乗と低い値でした。フェログラフィー【定性分析：摩耗粒子および摩耗形態観察】分析結果から観察された全ての粒子量は少でした。Iカップリング発光分光分析【SOAP-T】検出された金属元素から発生箇所を推定すると、以下の通りでした。鉄、亜鉛・ギヤ、軸受等リン、モリブデン・添加剤カルシウム、ナトリウム・外部混入異物
報告№109-09136 報告№110-00435 | 分析№109-001160 分析№110-001967 | 110-001967 | 潤滑油および転がり軸受は継続使用可能な状態にあるものの、すべり軸受の摩耗が進行することが懸念されるため、以下の対策を推奨します。スラスト軸受は、摺動面が鏡面状態になっている箇所があり、安定した油膜が形成されにくい状態になっていると思われます。AHは、極めて低速で回転することから油膜が形成し難く、摩耗の進行を回避するのは困難と思われますので、定期的な分析により傾向監視することを推奨します。
報告№109-09136 報告№113-00623 | 分析№109-001160 分析№113-002673 | 113-002673 | 潤滑、汚染状態は良好の範囲にあることから、現在のところ、潤滑油は継続使用可能な状態にあると考えられます。潤滑油の余寿命を求めた結果、年月まで使用可能と推定されました。前回の更油日が年月であることから、更油日から起算すると、潤滑油は約年ヶ月使用可能と推定されます。油寿命の予測期間が約年間であることから、現在の年回の油交換は適正な更油周期であると考えられます。尚、減速機は継続使用可能な状態にあると判断します。異常摩耗の早期発見のパラメータであるIs値は、前回のレベルから-レベルに低下し、正常です。また、異常摩耗の兆候を示す摩耗粒子が顕著に観察されなかったことから、は良好と判断します。計数汚染度は前回のNAS級からNAS級にランク上昇しているものの、当社推奨の管理限界値以下であり良好です。粘度、水分、酸価、IRの各データは良好です。本試料油の添加剤は、一般に、タービン油に比較して極圧添加剤や摩耗防止剤などの濃度が高く、この影響でRBOT試験の結果が変動する傾向があります。そのため、タービン油と同等の精度でギヤ油を評価するには、RBOTの結果に加え、粘度、酸価、IRなどのデータに基づき総合的に判断することが必要です。粘度、酸価、IRが良好の範囲にあり、RBOTはminと当社推奨の管理限界値以上にあることから、RBOTは良好と判断します。尚、別紙RBOTの減少傾向から油の余寿命を求めた結果、対象の潤滑油は年月まで使用可能であると推定されました。但し、前回から今回までの減少速度が大きいため、別紙RBOTの減少傾向に示すように前回から今回までの減少傾向を基に油の余寿命を求めた結果、対象の潤滑油は年月まで使用可能であると推定されました。
報告№107-4545 報告№108-5077 | 分析№107-02185 分析№108-02832 | 108-02832 | トライボ診断の結果、粘度を除く項目は良好でした。粘度は、新油値のmm/sに比較し変化率が-.％のmm/sとなっており、当社推奨の管理限界値である±％を超えています。粘度低下の要因のひとつとなる異種油の混入や劣化がIRで確認できなかったことから、今回の粘度低下は、潤滑油の製造ロットによる差異、または、潤滑油の分子がせん断作用を受けて低下したことなどが考えられます。現在のところ、本試料油は継続使用可能な状態にありますが、粘度低下は、シール部からの漏れ量の増加につながりやすくなることから、定期的な分析により粘度の低下および油の劣化の進行状況を確認することを推奨します。粘度が当社推奨の管理限界値を超えています。粘度は当社推奨の管理限界値を超えています。粘度はmm/sと新油値mm/sに比較して、粘度変化率は-.％で、当社推奨の管理限界値である±％を超えています。粘度はmm/sです。粘度はmm/sです。粘度指数はです。粘度指数はです。水分は良好。水分はppmと当社推奨の管理限界値の以下にあり、良好と判断します。全酸価は良好。全酸価は.mgKOH/gと新油値.mgKOH/g以内にあり、良好と判断します。
報告№109-09061 報告№109-09061 | 分析№109-000641 分析№109-000641 | 109-000641 | 、汚染度、軸受の潤滑状態を確認する。汚染度および軸受の潤滑状態分析の結果、計数汚染度がやや高い値であることが分かりました。異常摩耗の早期発見パラメータであるフェログラフィーのIs値がの乗と高く、潤滑状態がやや厳しい状態にあることが分かりました。摩耗粒子の形態観察で観察された粒子は、異物の噛み込みにより発生する切削粒子、疲労摩耗粒子、局部的に高圧・高温となる場合に発生するフリクションポリマが観察されたことから、潤滑状態がやや厳しいのは切削摩耗と疲労摩耗の混合状態があるためと推定されました。観察された摩耗粒子の中でも切削摩耗は、異物が混入していない状態に比較して、摩耗進行速度が速いことから、今後の管理には注意が必要です。転がり軸受で切削摩耗が発生した場合、切削摩耗により生じた軌道面の損傷が起点となって転がり軸受の寿命となるフレーキングに進展し、寿命が分の程度に低下することも知られています。今回の採油でほぼ全量更油されており切削摩耗を引き起こしている異物は取り除かれている場合もありますが、念のため、再度分析を実施し摩耗の進行状況を確認することを推奨します。ミリポアフィルタの表面観察で、金属片、鉄錆、砂等が多く観察されていることと、SOAPでケイ素、SOAP／D－SOAPで鉄が検出されたことから、汚染度が高い要因は、摩耗粒子と外部混入異物の影響と考えられます。再分析の時期を理論的に求めたところ、最短で約時間となります。この時間は、油中汚染物が均一になるために必要とする時間であり、この時間を経過すれば、油が入れ替わっていても再分析の結果から状態の傾向を確認することが可能となります。そのため、試運転などで数時間の運転が可能であれば、より的確に状況が確認できますので再分析を推奨します。フリクションポリマフリクションポリマは、タービン油が軸受摺動面で高圧下に押し込められ、高圧状態になると同時に、圧縮熱も発生して高温状態にもなり、その結果、潤滑油が重合して発生することが知られています。そのため、高温高圧状態が継続した場合、潤滑油は劣化する場合があります。今回は、更油からヶ月経過していても、油劣化の進行が確認されていませんので直ちに対策を検討する必要はありませんが、今後、使用時間を延長する場合は、定期的な分析を行い、劣化の進行程度を把握する必要があります。ケイ素の検出ケイ素がppm検出されています。一般に、潤滑油中からケイ素が検出された場合の原因として、油の消泡剤として使用されるシリコン系の添加剤が検出されるフェログラフィーおよびフィルタ表面の異物観察で砂が多く観察され、これが検出されるシリコングリースをシール部に塗布している場合、このシリコングリースが潤滑油に混入して検出されるなどが挙げられますが、今回の原因は、フィルタで砂が観察されたことから、～の可能性が考えられます。およびについては、分析結果では確認することが出来ませんので、原因を絞込むため、消泡剤の投与をしていないか、また、シリコングリースを使用している箇所があるかについてご確認下さい。を示す粘度、水分、全酸価、IR、RBOTの各データは良好の範囲にあることから、この油は継続使用可能と判断します。
報告№109-09274 報告№109-09274 | 分析№109-002010 分析№109-002010 | 109-002010 | 結論スラスト軸受に負荷がかかり動かなくなった原因推定は、以下の通りです。油劣化の進行により粘着性の高いスラッジが発生した軸受表面にスラッジが吸着し起動時のトルクが増大し起動開度が増大した。対策至急更油を推奨します。また、更油の前にスラッジを除去するため、当社製清浄分散剤のTS－の投与を併せて推奨します。
報告№109-09136 報告№112-00043 | 分析№109-001160 分析№112-000102 | 112-000102 | 潤滑油および軸受は継続使用可能な状態にあると判断します。但し、今後も摩耗の進行を傾向監視するため、以下の対策を推奨します。定期的な分析凝着摩耗の進行を監視するため、定期的に分析を実施し、分析データによる摩耗の進行状況を確認することを推奨します。軸受メタルの情報提供今後軸受メタルの摩耗が進行した場合、摩耗程度を評価する必要がありますので、次回分析時には、メタルサイズ、回転数、直近のメタル交換からの運転時間をお知らせください。最適な採油方法本試料油は、機器停止中にストレーナから採油されています。機器が停止している状態では、別紙油中粒子の沈降の影響に示すように油槽内で撹拌がなくなり固形物が沈降するため、油中汚染度は高くなると推定されます。今後の採油は、極力運転中もしくは停止直後の油槽中層部から実施されることを推奨します。フェログラフィーIs値は異常摩耗の早期発見パラメータのつで、摩耗粒子を定量化するために用います。前回同様にIs値はの乗と変化はないものの、潤滑状態は厳しいと判断できます。摩耗粒子の形態で比較的多く観察された粒子は、潤滑状態が正常な場合に発生する摩耗粒子金属潤滑部が局部的に油膜切れを起して発生するシビア粒子でした。これらの摩耗粒子が観察された場合、潤滑部で発生している摩耗形態は、正常なマイルド摩耗潤滑状態がやや厳しい凝着摩耗であることが分かります。Iカップリング発光分光分析供試の潤滑油を分析した結果、検出された金属元素は、SOAPの結果表に示すように、鉄、鉛、銅、クロム、錫、リン、亜鉛、カルシウム、アルミニウムでした。検出された金属元素から発生箇所を推定すると鉄、鉛、銅、錫、亜鉛・軸受等リン・オイル添加剤カルシウム、アルミニウム・外部混入異物であると思われます。このうち、機械部品が摩耗したと思われる元素はのグループです。前回に比較して計数汚染度はNAS級からNAS級以上にランク増加し、当社推奨の管理限界値を超えていました。D－SOAPで油の添加剤成分であるリンが検出され、フィルタ表面の異物観察で表面が茶褐色で鉄錆、砂等が観察されたことから、汚染度が高い要因は、摩耗とスラッジ、そして外部混入異物の影響と思われます。前回同様に粘度、水分、酸価、IRの各データは良好でした。
報告№102-4041 | 分析№102-01988 | 102-01988 | 分析の結果、ピストンポンプのピストンとバルブプレートとのすべり摩擦部に凝着摩耗が発生していることが推定されました。DENISON製のピストンポンプのピストンとバルブプレートが摩擦する部分は球形をしており、この球形が変形し、トラブルが発生する場合があるため注意が必要です。今後、更に摩耗が進行すると摩耗粒子サイズが大型化してきますので、定期的な分析により監視されることを推奨します。次回分析を決定するためには、油量、回転数、潤滑油システムの構成等の機器情報が必要ですので、ご提供ください。それは、フェログラフィーを除く項目が良好であったものの、摩耗粒子の形態観察の結果から、油膜切れにより発生したシビア粒子が観察されたことから判断しました。尚、を示す粘度、水分、全酸価、IRの各データが良好であることから、この油は継続使用可能と判断します。
報告№109-09136 報告№111-00670 | 分析№109-001160 分析№111-003384 | 111-003384 | 軸受は継続使用可能な状態にあると判断します。前回に比較してSOAP／D－SOAPの結果で、鉄濃度に変化はなく、異常摩耗の早期発見パラメータであるフェログラフィーのIs値がの乗と良好でした。前回に比較して計数汚染度はNAS級から等級に変化はなく、良好でした。分析結果は良好と判断します。計数汚染度計数汚染度はNAS級と当社推奨の管理限界値のNAS級以内にあり、良好と判断します。重量汚染度はmg/mlでした。は正常と判断します。SOAPSOAPの結果、摩耗により発生する鉄、油の添加剤成分であるリンが検出されました。D－SOAPD－SOAPの結果、摩耗により発生する鉄が検出されました。フェログラフィー異常摩耗の早期発見パラメータであるフェログラフィーのIs値がの乗と良好の範囲にあり、潤滑状態は正常と判断します。
報告№105-6050 報告№105-4019 | 分析№105-01529 分析№105-02676 | 105-02676 | 貴○○は廃止措置工事期間中であるが、運転状態にある機器においては保全計画を策定している。この中で当該機器については設備の状態監視保全の適用をおこなっており、油診断法により精度の高い状態監視活動を行うことを目的とし、トライボ診断を実施した。トライボ診断の結果、軸受メタルは、異物の影響で切削摩耗が若干発生しているものの、正常な範囲にあると事から本軸受は継続使用が可能な状態にあると判断します。摩耗粒子形態観察で、異物の噛み込みにより発生する切削粒子、金属接触が厳しい場合に発生するシビア粒子が多く観察されたことから、摩耗形態は、切削摩耗と凝着摩耗が混在していることが分かりました。摩耗形態の中でも切削摩耗は摩耗進行速度が速く注意が必要ですので、継続使用可能な潤滑状態ではあっても定期的に分析を実施し、汚染状況及び摩耗の進行状況を確認されることを推奨します。尚、SOAPの結果で銅が検出された事から、銅を使用した部分の溶出が発生していると考えられます。検出された銅は、潤滑油添加剤として使用されている亜鉛系添加剤の影響により溶出することが知られており、今回の検出は、この溶出によるものと考えられます。銅濃度は、別紙鉱油の酸化に対する金属触媒の影響に示すように銅濃度の増加に伴い酸化速度が速まりますので、酸化劣化の進行状況を油分析により監視されることを併せて推奨します。これらのことは、異常摩耗の早期発見パラメータであるフェログラフィーのIs値がの乗と高く、摩耗粒子の形態観察の結果、異物の噛み込みにより発生する切削粒子がやや多く観察されたことSOAPの結果、銅が検出されたこと以上のことから判断しました。
報告№109-09136 報告№111-00301 | 分析№109-001160 分析№111-001425 | 111-001425 | 潤滑油および軸受は継続使用可能な状態にあると判断します。但し、軽微であるものの凝着摩耗の発生が確認されていますので、念のため、以下の対策を推奨します。定期的な分析凝着摩耗の進行を監視するため、定期的に分析を実施し、摩耗の進行状況を確認することを推奨します。最適な採油方法本試料油は、機器停止中に廃油口から採油されているため、汚染度がやや高い値になっています。今後の採油は、極力運転中もしくは停止直後の油槽中層部から実施されることを推奨します。フェログラフィー異常摩耗の早期発見パラメータとして摩耗粒子を定量化して評価するフェログラフィーのIs値は、潤滑状態が正常なの乗でした。摩耗粒子の形態で比較的多く観察された粒子は、潤滑状態が正常な場合に発生する摩耗粒子、金属潤滑部が局部的に油膜切れを起して発生するシビア粒子でした。これらの摩耗粒子が観察された場合、潤滑部で発生している摩耗形態は、正常なマイルド摩耗と潤滑状態がやや厳しい凝着摩耗であることが分かります。電子顕微鏡・X線マイクロアナリシス観察された粒子をSEM・XMAで詳細に分析した結果、粒子には鉄、マンガンが比較的多く含まれており、成分割合から粒子は主に主軸等から発生していると推定できます。Iカップリング発光分光分析供試のタービン油を分析した結果、検出された金属元素は、SOAPの結果表に示すように、鉄、錫、亜鉛、カルシウム、ナトリウムが検出されました。これらの検出された金属元素から発生箇所を推定すると鉄、錫・軸受等亜鉛、カルシウム、ナトリウム・外部混入異物であると思われます。計数汚染度はやや高い値でした。フィルタ表面の異物観察で金属片、鉄錆、砂等が観察されたことから、汚染度が高い要因は、摩耗と外部混入異物の影響と思われます。粘度、水分、全酸価、IRの各データは良好でした。
報告№100-0275 | 分析№100-03429 | 10003429 | 更油が必要と判断します。を確認するために、粘度、水分、全酸価を実施した。その結果、以下のことが確認されました。粘度は良好。粘度は.mm/sと新油値のmm/sに比較して、粘度変化率は％と当社推奨管理値の％以下であり、良好と判断します。水分は良好。水分はppmと当社推奨管理値の以内にあり、良好と判断します。更油が必要。全酸価はmgKOH/gと新油値の.mgKOH/gに比較して倍に増加し、非常に高いため、更油が必要と判断します。尚、ロール及びロールに比較して、劣化速度が異常に早く、ロールのみ、振動、過荷重等、何らかの原因で、油温が上昇し、劣化が急速に進行したものと考えられます。油劣化確認。IRの結果、油劣化の兆候を示すカルボン酸がみられることから、油の劣化が進行しつつあるものと判断します。機器の潤滑状態軌道面、転動面には、ベアリング寿命の指標とされるフレーキングが発生しているものと推定されました。表年度実施した号E－ロールとの比較 分析項目 号E－ 号E－ 比較 計数汚染度 ～ ～ ～ ～ 以上 重量汚染度 . . 鉄濃度 SOAP D-SOAP ロールの表面写真 EMBEDWord.リンicture.H年実施した号E－ロールの表面写真 H年月実施した号E－ロールの表面写真 ※計数汚染度の単位：個/mlローラ軸受には、油膜を破断する振動が発生していたことがわかりました。分析の結果、微振動により発生するフレッティング粒子と呼ぶ、数μmの微細な摩耗粒子が非常に多く観察され、また、転動体や転動面から疲労剥離により発生するフレーキング粒子も多く観察されていました。年に実施した石炭ロールミル軸受診断と潤滑油分析の結果と今回データを比較検討した結果、上写真及び上表に示す通り、全てのデータが異常に高い値になっていました。この要因は、フェログラフィーの結果、非常に微細なフレッティング粒子に加え、ベアリング寿命の指標になるフレーキングにより発生した、摩耗粒子が多く見られることから、ベアリング軌道面及び転動面でフレーキングが発生しているものと考えられました。従いまして、既に交換したベアリング表面にはフレーキングの痕跡が見られたものと考えます。このフレーキングは、軸に発生した振動に起因します。又、フェログラフィーの結果から、数μmの微細な粒子が多く見られることから、フレーキングが発生する前に微振動が発生していたものと考えられます。この微細な粒子の発生を定期的な分析により管理することで、ベアリングの異常につながらる振動の有無が確認できると考えますので、今後は定期的に分析を実施し、ベアリングの潤滑状態をチェックされることを推奨します。
報告№109-09249 報告№109-09249 | 分析№109-001756 分析№109-001756 | 109-001756 | 潤滑油および本軸受は継続使用可能な状態にあると判断できますが、軸受軌道面では切削摩耗の発生が確認されており、今後継続して発生することが懸念されるため、再度分析を実施し、摩耗の進行状況を傾向監視することを推奨します。特性低下特性低下に係るパラメータの分析結果は良好と判断します。粘度粘度はmm/sと新油値mm/sに対する粘度変化率は+.％で、当社推奨の管理限界値である±％以内にあり、良好と判断します。全酸価添加タービン油については、当社では管理限界値を設定しておらず、新油分析値との比較及び他の分析項目の結果より全酸価の状態判断を行います。その結果、全酸価は.mgKOH/gと新油値.mgKOH/g以内にあり、良好と判断します。酸化安定度酸化安定度はminであり、当社推奨の管理限界値のmin以上であることから良好と判断します。有機物・有機化合物有機物・有機化合物は、IRチャートによる新油分析値との比較の結果、cm-付近に劣化の兆候を示すカルボン酸の吸収が確認されていないことから、良好と判断します。色相はLであり、新油値のL.に比較して大きな変化はないことから、良好と判断します。汚染に係るパラメータの分析結果は良好と判断します。水分はであり、当社推奨の管理限界値の以下であることから良好と判断します。汚染粒子数はNAS級であり、当社推奨の管理限界値のNAS級以内であることから良好と判断します。汚染度物重量は.mg/mlであり、当社推奨の管理限界値のmg/ml以内であることから良好と判断します。摩耗フェログラフィーによる摩耗粒子の観察の結果、異物の噛み込みなどで発生する切削粒子、局部的に高圧・高温となる場合に発生するフリクションポリマ、外部から混入したと思われる鉄錆、砂等がやや多く観察されました。異常摩耗の早期発見パラメータであるフェログラフィーのIs値がの乗と良好の範囲にあるものの、摩耗粒子の形態観察の結果、異物の噛み込みなどで発生する切削粒子、局部的に高圧・高温となる場合に発生するフリクションポリマ、外部から混入したと思われる鉄錆、砂等がやや多く観察されました。金属濃度SOAP法により金属濃度を測定した結果、金属元素は検出されなかったことから、潤滑箇所で発生する金属接触による摩耗や、外部からの異物などの混入は見られず良好と判断します。金属濃度酸溶解法により金属濃度を測定した結果、潤滑箇所で発生する金属接触によって検出される鉄が、外部から混入したと思われるカルシウム、ナトリウムが共に検出されました。
報告№109-09501 報告№109-09501 | 分析№109-003088 分析№109-003088 | 109-003088 | 水分はppmと当社推奨の管理限界値を大きく超えていました。今後、水分の影響で発錆し、その影響で摩耗が発生する懸念があります。潤滑油は以下の対策が必要です。水分除去を推奨します。≪状態監視とパラメータ≫分析の目的および各分析のパラメータは以下の通りです。特性低下目的：油の分析結果から、や劣化傾向ならびに添加剤の消耗程度、残存寿命などを確認する。粘度JISK全酸価JISK赤外線吸収スペクトルJISK酸化安定度試験JISK汚染目的：油の分析結果から、砂塵あるいは水・異種油などによるや、異物混入の有無を確認する。水分JISK計数汚染度JISB重量汚染度JISB光学顕微鏡観察摩耗目的：油中の摩耗粒子を分析する事により、回転・摺動部の潤滑状態、摩耗劣化の程度、余寿命などを解析する。摩耗診断電子顕微鏡観察JISKX線マイクロアナリシス油中金属濃度）JISK≪分析結果≫特性低下粘度：良好粘度値mm/sの新油値mm/sに対する変化率は-.％であり、当社推奨の管理限界値±％以内に留まっています。全酸価：良好全酸価.mgKOH/gは新油値の.mgKOH/gに比較し高くはあるものの、有機物・有機化合物試験の結果で油劣化の兆候を示すカルボン酸の吸収が見られないことから問題は無いと判断します。赤外線吸収スペクトル：良好酸化安定度試験：良好酸化安定度試験の結果、数値minは当社推奨の管理限界値min以上に留まっており、現時点での使用は可能と判断します。汚染水分：要処置水分値.は当社推奨の管理限界値を超えていました。計数汚染度：今回は実施していません。重量汚染度：今回は実施していません。光学顕微鏡観察：今回は実施していません。摩耗摩耗診断電子顕微鏡観察・X線マイクロアナリシス：今回は実施していません。油中金属濃度：今回は実施していません。
報告№106-0393 報告№106-0393 | 分析№106-02157 分析№106-02157 | 106-02157 | 結論今回検出されたSOAP／D－SOAPの錫濃度に大きな変化がないことから、メタルの摩耗は安定していることが確認されました。但し、年月以降、メタルの更新や手入れがなく、且つ、更油や新油の補充が無かったとすると、メタルの表面は、既に鏡面状態になっていると考えられます。仮に、鏡面状態になっている場合、焼損に結びつく可能性が高くなりますので、十分に注意が必要です。粘度は良好と判断します。粘度はmm/sと非常に良好の範囲にありました。水分は良好と判断します。水分はと非常に良好の範囲にありました。全酸価は良好と判断します。全酸価は.mgKOH/gと非常に良好の範囲にありました。RBOTは良好と判断します。RBOTはminと非常に良好の範囲にありました。計数汚染度は、非常に良好の範囲にあり、前年度濾過後に比較してランク上昇していました。計数汚染度は、NAS級と、前年度濾過後のNAS級に比較して、約ヶ月でランク上昇しました。重量汚染度は良好と判断します。重量汚染度は.mg/mlと非常に良好の範囲にありました。機器の潤滑状態今回検出されたSOAP／D－SOAPの錫濃度に大きな変化がないことから、メタルの摩耗は安定していると判断します。但し、年月以降、メタルの更新や手入れがなく、且つ、更油や新油の補充が無かったとすると、鏡面状態になっていると考えられます。油中の金属粒子濃度を分析するSOAP及びD-SOAPの結果、軸受メタルの摩耗により発生したと考えられる錫がSOAPでppm、D－SOAPで検出されていますが、前回に比較して、錫濃度に大きな変化はありませんでした。但し、本軸受油は、年に度濾過を実施しており、メタルの摩耗量を検討する場合は、濃度補正を行う必要があります。錫濃度を補正した結果を別表に示します。この結果から、年月以降更油を実施していなければ、ppmになっていたと考えられることが出来ます。この補正後の錫濃度と油量リットルから摩耗量を下式により計算しました。 ・式 摩耗量はcmとなります。従いまして、下図のような体積をもつ金属片が摩耗した計算となります。図摩耗量の概念図この体積cmを軸受メタルの摩耗面積で割りますと平均的な摩耗深さとなります。この摩耗面積は当社の経験によれば、スラストメタル面積の約分の程度となることが確認されており、軸受の支持面積cmパッド枚数枚から、摩耗面積を計算するとcmとなります。摩耗体積cmと摩耗面積cmから平均的な摩耗深さを求めると.μmとなります。スラストメタルの表面粗さをRmaxμmとしますと既にスラストメタル表面は摩耗が進行し鏡面状態になっている箇所があると考えられます。
報告№109-09136 報告№113-00691 | 分析№109-001160 分析№113-002970 | 113-002970 | 潤滑油は物理的性状が良好の範囲にあるものの、汚染度が高いことから、油中の夾雑物が潤滑部に噛み込むことによる摩耗の進行が懸念されます。軸受は継続使用可能な状態にあると判断します。但し、今後の摩耗推移を確認するためにも傾向監視を継続することが有効です。濾過または更油油中の汚染度が高いことから、摩耗粒子や異物等の夾雑物が潤滑面に噛み込むことによる摩耗の進行が懸念されるため、濾過または更油を推奨します。定期的な分析今後の摩耗推移を監視するため、定期的な分析実施を推奨します。最適な採油方法本試料油は、機器停止中に点検口から採油されているため、別紙油中粒子の沈降の影響に示すように、油中粒子が油槽底部に沈降し、分析データが低濃度に出ている可能性があります。正確なデータによる診断を行うためにも、今後の採油は、極力運転中もしくは停止直後の油槽中層部から実施されることを推奨します。異常摩耗の早期発見のパラメータであるIs値が、前回のレベルから変化はないものの、やや高いことから、定期的に潤滑油分析を実施し、摩耗推移を監視することが有用と考えます。SOAPの鉄が前回に比較してppmからppmに増加していることから、今後の摩耗状態に注意が必要です。計数汚染度は、前回のNAS級からNAS級にランク上昇し、当社推奨の管理限界値に到達していました。フィルタ残渣に粘ちょう物、鉄錆、砂等が確認されたことから、汚染度が高い要因は、スラッジと外部混入異物の影響と考えられます。前回同様に粘度、水分、酸価、IRの各データは良好です。
報告№104-0145 | 分析№104-01219 | 104-01219 | 本トライボ診断は、潤滑油を分析し、分析結果から潤滑および汚染状態を評価することを目的としました。潤滑潤滑を評価するため、粘度、水分、全酸価、IR、RBOTを実施しました。その結果、各分析データは全て良好であり、本試料油は使用可能な状態にあると判断します。潤滑潤滑を評価するため、計数汚染度、重量汚染度、光学顕微鏡写真を実施しました。その結果、各分析データは当社推奨の管理限界値内にあり、本試料油使用可能な汚染状態であると判断します。
|  | 114-000652 | 軸受は継続使用可能な状態にあると判断します。但し、今後の摩耗推移を確認するためにも傾向監視を継続することが有効です。定期的な分析今後の凝着摩耗の推移を監視するため、定期的な分析実施を推奨します。異常摩耗の早期発見のパラメータであるIs値は、前回のレベルからレベルに上昇しているものの、正常です。但し、潤滑部の摩耗が認められたため、定期的に潤滑油分析を実施し、摩耗推移を監視することが有用と考えます。フェログラフィーで観察された代表的な粒子は、以下の通りです。シビア粒子・潤滑状態がやや厳しい凝着摩耗により発生。極微小領域で油膜切れが発生したことを示します。シビア粒子は、摩擦面が将来的に異常摩耗へ進展する可能性を示唆しているため、傾向監視が有用と思われます。詳細は、別紙傾向監視が必要な摩耗粒子をご覧ください。余寿命評価転がり軸受の場合、当社の研究成果からIs値が指数関数的に上昇していくことが確認されています。当該機は、前回から時間稼働してIs値がレベルになっていることから、この傾向を基に今後の状態を予測した結果、別紙Is値上昇傾向に示すように、管理基準のに到達する時間は稼働時間で約時間と推定されました。管理限界値は、到達した時点で直ちに焼損すると言った異常な潤滑状態となるわけではなく、異常の兆候が出ているものの手入れをすれば継続使用可能な状態であるため、この時間を参考に今後の分析周期を検討してより正確に状態把握をするよう推奨します。
報告№109-09136 報告№112-00229 | 分析№109-001160 分析№112-000905 | 112-000905 | 潤滑油および対象設備は継続使用可能な状態にあると判断します。但し、異種油の混入、または油名が違う可能性があるため、以下の対策を推奨します。異種油の混入および油名の確認異種油の混入の有無、油名を再確認することを推奨します。油槽内の清掃潤滑油が汚染されていることから、油槽内は汚染されていると思われます。更油をする際には、油槽内を清掃し、更油する新油もNAS級程度の清浄な潤滑油を更油することを推奨します。フェログラフィーIs値Is値は異常摩耗の早期発見パラメータのつで、摩耗粒子を定量化するために用います。今回のIs値はの乗であり、やや高い値でした。摩耗粒子および摩耗形態摩耗粒子の形態で比較的多く観察された粒子は、潤滑状態が正常な場合に発生する摩耗粒子でした。これらの摩耗粒子が観察された場合、潤滑部で発生している摩耗形態は、正常なマイルド摩耗であることが分かります。潤滑状態Is値および摩耗粒子の観察結果から総合的に判断した結果、潤滑状態はやや厳しい状態にあると判断します。Iカップリング発光分光分析検出された金属元素から発生箇所を推定すると、以下の通りでした。鉄・シリンダ摺動面等リン、亜鉛、カルシウム、アルミニウム、ケイ素、ナトリウム、マグネシウム・外部混入異物このうち、機械部品が摩耗したと思われる元素はのグループです。SOAPの結果、リン、亜鉛、カルシウムが比較的多く検出されました。これらの元素は、油の添加剤成分として含まれている場合がありますが、本試料油のダフニータービンには、これらの添加剤は含まれていないことから、異種油の混入、或いは、油名が違う可能性があります。計数汚染度はNAS級以上と当社推奨の管理限界値に超えていました。フェログラフィーの摩耗粒子形態観察から、汚染度が高い要因は、摩耗と外部混入異物の影響と思われます。水分、全酸価、RBOTの各データは良好でした。粘度粘度は、.mm/sと新油値のmm/sに比較して粘度変化率が+％となっており、当社推奨の管理限界値である±％を超えていました。適正な粘度範囲よりも高い場合、粘性抵抗により油温が上昇し、油が劣化する可能性が考えられます。IRIRの結果、新油のIRスペクトルと一致しない箇所が確認されました。異種油の混入、または油名の誤りなどが考えられます。
報告№109-09136 報告№111-00730 | 分析№109-001160 分析№111-003718 | 111-003718_date120410 | グリースおよびギヤ歯面は継続使用可能な状態にあると判断します。フェログラフィー摩耗粒子の形態で比較的多く観察された粒子は、潤滑状態が正常な場合に発生する摩耗粒子でした。これらの摩耗粒子が観察された場合、潤滑部では正常なマイルド摩耗が発生していることが分かります。Iカップリング発光分光分析供試グリースを分析した結果、検出された金属元素は、SOAPの結果表に示すように、鉄、錫、リン、亜鉛、カルシウム、アルミニウム、ナトリウムでした。これらの検出された金属元素から発生箇所を推定すると鉄、錫・ギヤリン、亜鉛、カルシウム、アルミニウム、ナトリウム・グリース添加剤・増ちょう剤であると思われます。このうち、機械部品が摩耗したと思われる元素はのグループです。グリースのちょう度、滴点、全酸価、IRの各データは良好でした。
報告№109-09136 報告№110-00685 | 分析№109-001160 分析№110-003190 | 110-003190 | 金属元素と濃度の分析は、試料油を以上の高温で発光させ、その光を分光器で分光し、分光によって得られた光の強度と金属固有の波長とから元素を特定するIカップリング発光分光分析法）を用います。また摩耗状態は、SOAPにより求めた金属成分と濃度にフェログラフィー法による摩耗粒子分析とを加味して総合的に評価しますが、摩擦面の摩耗機構と摩耗状態の判断は摩耗粒子の形態と、異常摩耗の早期発見パラメータであるIs値により判断します。Iカップリング発光分光分析供試のタービン油を分析した結果、検出された金属元素は、油中金属濃度の結果表に示すように、リン、亜鉛、カルシウム、ケイ素、ナトリウムが検出されました。これらの検出された金属元素から発生箇所を推定するとリン・オイル添加剤亜鉛、カルシウム、ケイ素、ナトリウム・外部混入異物であると思われます。フェログラフィー異常摩耗の早期発見パラメータとして摩耗粒子を定量化して評価するフェログラフィーのIs値は、潤滑状態が正常なの乗でした。摩耗粒子の形態で比較的多く観察された粒子は、潤滑状態が正常な場合に発生する摩耗粒子、外部から混入したと思われる鉄錆、樹脂等でした。このような摩耗粒子が観察された場合には、潤滑部では正常なマイルド摩耗が発生していることが分かります。計数汚染度、重量汚染度は共に良好でした。粘度、水分、全酸価、IRの各データは良好でした。軸受および潤滑油は継続使用可能な状態にあると判断します。
報告№107-4545 報告№109-09131 | 分析№107-02185 分析№109-001131 | 109-001131 | トライボ診断の結果、全てのデータが良好であることから、この油は継続使用可能と判断します。は良好と判断します。粘度は良好。粘度は.mm/sと新油値mm/sに比較して、粘度変化率は-.％で、当社推奨の管理限界値である±％以内にあり、良好と判断します。粘度はmm/sとなっています。粘度はmm/sとなっています。粘度指数はとなっています。粘度指数はとなっています。水分は良好。水分はppmと当社推奨の管理限界値の以下であり、良好と判断します。全酸価は良好。全酸価は.mgKOH/gと新油値.mgKOH/gに比較して高いものの、IRの結果で油劣化の兆候を示すカルボン酸の吸収が確認されていないことから、良好と判断します。
報告№106-6102 報告№106-0508 | 分析№106-02223 分析№106-02918 | 106-02918 | 更油からヶ月使用した試料を分析した結果、銅を使用した箇所および軸受メタルの摩耗が確認されました。摩耗粒子の発生状況から本軸受は継続使用可能と判断できますが、今後、さらに摩耗が進行する場合があるためヶ月後に再度分析を実施し、摩耗の進行状況を確認することを推奨します。これらのことは、異常摩耗の早期発見パラメータであるフェログラフィーのIs値は.と良好の範囲にあるものの、摩耗粒子形態観察の結果、金属接触が厳しい場合に発生するシビア粒子が観察されたことSOAP／D－SOAPの結果、錫、銅が検出されたこと以上のことから判断しました。尚、軸受の使用限界を推定するため、軸受の直径及び幅、油量、回転数、軸受メタルの種類をお知らせ下さい。
報告№109-09094 報告№110-00627 | 分析№109-000931 分析№110-002849 | 110-002849 | 有機物・有機化合物試験で検出されたピークには新グリースと異なるピークが検出されました。IRの結果で新グリースと異なるピークが検出されたことから、グリース名が違うか、或いは、異種グリースが混入した可能性が考えられますので、確認する必要があります。≪状態監視とパラメータ≫分析の目的および各分析のパラメータは以下の通りです。特性低下目的：グリースの分析結果から、グリースの物理的性状や劣化傾向などを確認する。全酸価JISK赤外線吸収スペクトルJISKちょう度JISK滴点JISK摩耗目的：グリース中の摩耗粒子を分析する事により、回転・摺動部の潤滑状態、摩耗劣化の程度、余寿命などを解析する。摩耗診断電子顕微鏡観察JISKX線マイクロアナリシス油中金属濃度）JISK≪分析結果≫特性低下全酸価：良好全酸価.mgKOH/gは新油値の.mgKOH/gに比較し高くはあるものの、有機物・有機化合物試験の結果で油劣化の兆候を示すカルボン酸の吸収が見られないことから、問題は無いと判断します。赤外線吸収スペクトル：良好ちょう度：良好ちょう度値はと当社推奨の管理限界値であるから以内に留まっています。滴点：良好滴点はと新油値のに比較し低いものの、ちょう度が良好の範囲にあり、かつ、有機物・有機化合物試験の結果で油劣化の兆候を示すカルボン酸の吸収が見られないことから、問題は無いと判断します。摩耗摩耗診断電子顕微鏡観察・X線マイクロアナリシス：今回は実施していません。油中金属濃度：今回は実施していません。
報告№109-09094 報告№112-00124 | 分析№109-000916 分析№112-000501 | 112-000501 | グリースは継続使用可能な状態にあると判断します。グリースの物理的性状は良好と判断します。≪状態監視とパラメータ≫分析の目的および各分析のパラメータは以下の通りです。特性低下目的：グリースの分析結果から、グリースの物理的性状や劣化傾向などを確認する。酸価JISK赤外線吸収スペクトルJISKちょう度JISK滴点JISK摩耗目的：グリース中の摩耗粒子を分析する事により、回転・摺動部の潤滑状態、摩耗劣化の程度、余寿命などを解析する。摩耗診断電子顕微鏡観察JISKX線マイクロアナリシス油中金属濃度JISK≪分析結果≫特性低下酸価：良好酸価mgKOH/gは新油値のmgKOH/g以内にあることから、問題は無いと判断します。赤外線吸収スペクトル：良好ちょう度：良好ちょう度値はと当社推奨の管理限界値であるから以内に留まっています。滴点：良好滴点はと新油値のに比較し低く、耐熱性が低下していました。しかし、ちょう度が良好の範囲にあり、かつ、有機物・有機化合物試験の結果で油劣化の兆候を示すカルボン酸の吸収が見られないことから、問題は無いと判断します。摩耗摩耗診断電子顕微鏡観察・X線マイクロアナリシス：今回は実施していません。油中金属濃度：今回は実施していません。
報告№107-0366 報告№114-00097 | 分析№107-01900 分析№114-000296 | 114-000296 | 濾過前の試料油を分析した結果、摩耗粒子の形態観察で約μmサイズのホワイトメタルが観察されています。観察されたホワイトメタルは、視野に個と少なく、SOAP/D-SOAPの錫濃度に大きな変化はないことから、直ちに異常ではないものの、今後さらに摩耗が進行することも考えられます。一方、今回の採油箇所が油面計ドレンであることから、採油時の廃油量が不足していてドレン配管内に沈殿していた粒子を採取した可能性も考えられます。これらの障害発生に対する弊害を勘案の上、念のためヶ月以内に再分析を実施し、汚染度および摩耗の進行状況を確認されることを推奨します。尚、補給によりRBOTが前回に比較してmin増加していますので、今後は今回のRBOT値によりデータ管理を行います。
報告№106-0412 報告№106-0412 | 分析№106-02324 分析№106-02324 | 106-02324 | 分析の結果、軸受は継続使用可能な状態にあると判断します。但し、摩耗粒子形態観察及びフィルタ写真で外部から混入した鉄錆、砂がやや多く観察されました。これらの異物が軸受摺動面に噛み込み摩耗が進行することが懸念されるため、ヶ月後に再度分析を実施し、摩耗の進行状況を確認されることを推奨します。尚、今回の採油箇所がドレンバルブであることから、ドレン配管内に残留していたものを採油した可能性があります。今後、採油は外部からの影響を避けるために、運転中及び停止直後に油層中層部から直接採油を実施されることを併せて推奨します。油槽中層部から直接採油ができない場合は、採油前に実施する廃油の量を今回の～倍程度に増やすことを併せて推奨します。は良好と判断します。粘度は良好と判断します。粘度はmm/sと新油値mm/sに比較して、粘度変化率は+.％で、当社推奨の管理限界値である±％以内にあり、良好と判断します。水分は良好と判断します。水分はppmと当社推奨の管理限界値の以下であり、良好と判断します。全酸価は良好と判断します。全酸価は.mgKOH/gと新油値.mgKOH/g以内にあり、良好と判断します。IRの結果、良好と判断します。IRの結果、油劣化の兆候を示すカルボン酸の吸収が確認されていないことから、良好と判断します。RBOTの結果、良好と判断します。RBOTはminと当社推奨の管理限界値のmin以上であり、良好と判断します。は良好と判断します。計数汚染度は良好と判断します。計数汚染度はNAS級と当社推奨の管理限界値のNAS級以内であり、良好と判断します。重量汚染度は良好と判断します。重量汚染度は.mg/mlと当社推奨の管理限界値のmg/ml以内であり、良好と判断します。機器の潤滑状態摩耗粒子形態観察で外部から混入した鉄錆、砂がやや多く観察されました。SOAPの結果は良好です。SOAPの結果、油の添加剤成分であるバリウムがppm、亜鉛がppm、外部から混入したケイ素がppm検出されました。D－SOAPの結果は良好です。D－SOAPの結果、鉄が、銅が、油の添加剤成分であるバリウムが、亜鉛が、外部から混入したカルシウムが、ナトリウムが検出されました。フェログラフィーの結果、外部から混入した鉄錆、砂がやや多く観察されました。異常摩耗の早期発見パラメータであるフェログラフィーのIs値がと良好の範囲にあるものの、摩耗粒子形態観察の結果、外部から混入した鉄錆、砂がやや多く観察されました。
報告№108-0227 報告№110-00666 | 分析№108-01664 分析№110-003083 | 110-003083 | 、汚染状態は良好でした。一方、機器の潤滑状態を知るためにフェログラフィーおよびSOAP／D－SOAPの各データは良好の範囲にありますが、本設備には精密な油清浄器が設置されており、発生した摩耗粒子の大部分が除去され、異常な摩耗状態で発生した摩耗粒子も除去されている可能性があります。潤滑油は継続使用可能な状態にあると判断します。尚、新油の補給によりRBOTが前回に比較してmin上昇していますので、今後は今回のRBOT値によりデータ管理を行います。一方、今回はこれまでに実施してきました油清浄器出口から採油した試料がないため、油清浄器の性能を評価できず、摩耗の発生状況を推定することができませんでした。油清浄器入口から採油した試料油だけでは、異常な摩耗が発生していても見落としてしまう可能性が高いため、次回からは、油清浄器出口から採油した試料の分析も実施されることを推奨します。
報告№106-0227 報告№106-0269 | 分析№106-01279 分析№106-01448 | 106-01448 | 【試料油の汚染度】開口閉口機の浄油前の試料油を分析した結果、重量汚染度がmg/mlでした。【試料】試料を確認するため、粘度、水分、予備アルカリ度、pHを実施しました。その結果、粘度の上昇が確認されました。粘度が.mm/sと新油のmm/sに比較して、粘度変化率は+.％と石油メーカ推奨の管理目安である新油値±％を超えていました。水分の低下が確認されました。水分が.％と石油メーカ推奨の管理目安である～％に比較して低下していたことが確認されました。予備アルカリ度の低下が確認されました。予備アルカリ度がと石油メーカ推奨の管理目安である以上に比較して低下していたことが確認されました。pHは良好でした。pHは.と石油メーカ推奨の管理目安内にあり良好と判断します。以上のことから、pHを除く各データが石油メーカ推奨の管理目安を満たしておらず、水分濃度およびアルカリ調整が必要と判断します。【機器の潤滑状態】一方、を確認するために実施したフェログラフィーの結果、異常摩耗の早期発見パラメータであるIs値が.と良好の範囲にあるものの、摩耗粒子形態観察で鉄錆が比較的多く観察されました。今後、これらの粒子がシリンダ内部などの摺動面に噛み込み摩耗を進行させる場合がありますので、計画どおり濾過を実施することを推奨します。
報告№103-8071 報告№103-8071 | 分析№103-01491 分析№103-01491 | 103-01491 | 本試験は、定検に入る前に潤滑油を分析し、潤滑状態を確認することを目的としました。分析の結果、全てのデータが良好であることから、継続使用可能な状態にあると判断します。このことは、SOAP／D-SOAPで軸受の摩耗により発生する鉄が検出されず、異常摩耗の早期発見パラメータであるIs値がのマイナス乗と良好の範囲にあり、フェログラフィーの摩耗粒子形態観察の結果、観察された摩耗粒子のサイズがμm以下と小さいことから判断しました。尚、IRの結果、使用油のIRスペクトルとご提供いただいた新油のIRスペクトルが一致しなかったため、油名が間違っている可能性がありますので、再度ご確認下さい。本試料油は継続使用可能と判断します。粘度は良好と判断します。粘度はmm/sと当社推奨の管理限界値内にあり、継続使用可能と判断します。水分は良好と判断します。水分は.ppmと管理限界値の以下にあり、良好と判断します。全酸価は良好と判断します。全酸価は.mgKOH/gと新油値.mgKOH/g以内にあり良好と判断します。IRの結果、新油スペクトルデータと一致しませんでした。IRはチャートに示すように、新油で確認されているcm-のピークが使用油からは検出されず、使用油はJOMORIXタービンではないと判断します。油名の再確認をお願いします。尚、使用油は無添加タービン油と思われます。RBOTは油名確認後に判断する必要があります。RBOTはminと管理限界値のminにほぼ到達しているものの、IRの結果から無添加タービン油の可能性があることが確認されていますので、油名確認後に判断する必要があります。尚、仮に無添加タービン油を使用している場合、RBOT値は今回のように小さな値となるため、RBOTによる管理はできません。計数汚染度、重量汚染度、共に良好と判断します。計数汚染度は良好と判断します。計数汚染度はNAS級と当社推奨の管理限界値のNAS級以内にあり良好と判断します。重量汚染度は良好と判断します。重量汚染度は.mg/mlと比較的清浄でした。機器の潤滑状態フェログラフィーの結果、軸受は継続使用可能な状態にあると判断します。SOAPは良好と判断します。SOAPの結果、軸受の摩耗により発生した鉄が検出されず良好と判断します。D－SOAPは良好と判断します。D－SOAPの結果、軸受の摩耗により発生した鉄が検出されず良好と判断します。フェログラフィーの結果、軸受は継続使用可能な状態にあると判断します。フェログラフィーの結果、軸受軌道面から発生した摩耗粒子が観察されましたが、μm以下と小さく、且つ、異常摩耗の早期発見パラメータであるIs値がのマイナス乗と良好の範囲にあることから、軸受は継続使用可能な状態にあると判断します。
報告№109-09136 報告№113-00548 | 分析№109-001160 分析№113-002342 | 113-002342 | 潤滑油は継続使用可能な状態にあると判断します。粘度、全酸価、IR、RBOTの各データは正常であることから、潤滑は良好と判断します。尚、別紙RBOTの減少傾向から油の余寿命を求めた結果、対象の潤滑油は直近の更油から起算して年月まで使用可能であると推定できます。水分は良好と判断します。
報告№109-09249 報告№111-00162 | 分析№109-001747 分析№111-000851 | 111-000851 | 潤滑油は継続使用可能な状態であり、また運転中における潤滑状態も正常であったものと判断します。本試料油は、汚染や摩耗に関するデータが異常として出やすいドレンプラグから採油されたにもかかわらず、分析結果の全ての分析項目の値が当社推奨の管理基準値を満たしており、新油分析値との比較結果も問題となる値はありませんでした。分析結果特性低下特性低下に係るパラメータの分析結果は良好と判断します。粘度粘度はmm/sと新油値mm/sに対する粘度変化率は+.％で、当社推奨の管理限界値である±％以内にあり、良好と判断します。全酸価添加タービン油の全酸価は、油メーカによって初期値が違うため統一した管理基準を設定するのが困難であることから、当社では管理限界値を設定しておらず、新油分析値との比較及び他の分析項目の結果より全酸価の状態判断を行います。その結果、全酸価は.mgKOH/gと新油値.mgKOH/gに比較して若干高くなっていますが、IRチャートに示すように劣化の兆候として現れるカルボン酸などの有機物・有機化合物の発生が確認されていないことから、良好と判断します。酸化安定度酸化安定度はminであり、当社推奨の管理限界値のmin以上であることから良好と判断します。有機物・有機化合物有機物・有機化合物は、IRチャートによる新油分析値との比較の結果、cm-付近に劣化の兆候を示すカルボン酸の吸収が確認されていないことから、良好と判断します。色相はL.であり、新油値のL.に比較して変化はないことから、良好と判断します。汚染に係るパラメータの分析結果は良好と判断します。水分はppmであり、当社推奨の管理限界値の以下であることから良好と判断します。汚染粒子数はNAS級であり、当社推奨の管理限界値のNAS級以内であることから良好と判断します。汚染度物重量は.mg/mlであり、当社推奨の管理限界値のmg/ml以内であることから良好と判断します。摩耗運転中における潤滑状態は正常であったものと判断します。異常摩耗の早期発見パラメータであるフェログラフィーのIs値がの乗と当社基準値と比較して良好の範囲にあったことから、潤滑箇所の潤滑状態は正常と判断します。金属濃度SOAP法により金属濃度を測定した結果、金属元素は検出されませんでした。金属濃度酸溶解法により金属濃度を測定した結果、潤滑箇所で発生する金属接触によって検出される鉄が、錫が、外部から混入したと思われるカルシウム、ナトリウムが検出されましたが僅かであり良好と判断します。
報告№109-09136 報告№112-00363 | 分析№109-001160 分析№112-001461 | 112-001461 | 更油からの経過日数をもとに潤滑油の余寿命を評価したところ、潤滑油は定検までのヶ月間は使用可能と判断できました。次回定検時に更油を実施しない場合は、酸化安定度を知るための分析を実施し、余寿命を確認することを推奨します。酸化安定度はminであり、当社推奨の管理限界値のmin以上であることから、良好と判断します。
報告№108-0207 報告№108-0207 | 分析№108-01514 分析№108-01514 | 108-01514 | 分析の結果、全てのデータが良好であることから、この油は継続使用可能であり、潤滑状態も正常と判断します。は良好と判断します。粘度は良好と判断します。粘度はmm/sと新油値mm/sに比較して、粘度変化率は-％で、当社推奨の管理限界値である±％以内にあり、良好と判断します。水分は良好と判断します。水分はppmと当社推奨の管理限界値の以下であり、良好と判断します。全酸価は良好と判断します。全酸価は.mgKOH/gと当社推奨の管理限界値の.mgKOH/g以内であり、良好と判断します。IRの結果、良好と判断します。IRの結果、油劣化の兆候を示すカルボン酸の吸収が確認されていないことから、良好と判断します。は良好と判断します。計数汚染度は良好と判断します。計数汚染度はNAS級と当社推奨の管理限界値のNAS級以内であり、良好と判断します。重量汚染度は良好と判断します。重量汚染度は.mg/mlと当社推奨の管理限界値のmg/ml以内であり、良好と判断します。機器の潤滑状態機器の潤滑状態は正常と判断します。SOAPの結果は良好です。SOAPの結果、金属元素は検出されませんでした。D－SOAPの結果は良好です。D－SOAPの結果、外部から混入したと思われるカルシウム、ナトリウムが共に検出されました。軸受の摩耗を示す錫が検出されていないことから、良好と判断します。フェログラフィーの結果は良好です。異常摩耗の早期発見パラメータであるフェログラフィーのIs値がのマイナス乗と良好の範囲にあり、潤滑状態は正常と判断します。
報告№109-09136 報告№111-00644 | 分析№109-001160 分析№111-002938 | 111-002938 | 潤滑油および軸受は継続使用可能な状態にあると判断します。但し、今後も摩耗の進行を傾向監視するため、以下の対策を推奨します。定期的な分析凝着摩耗の進行を監視するため、定期的に分析を実施し、摩耗の進行状況を確認することを推奨します。傾向監視のための次回採油時期は、最短で約時間となります。この時間は、油中汚染物が均一になるために必要とする時間であり、この時間を経過すれば、再分析の結果から状態の傾向を確認することが可能となりますので、これを参考に次回分析時期を検討されることを提案します。フェログラフィー異常摩耗の早期発見パラメータとして摩耗粒子を定量化して評価するフェログラフィーのIs値は、前回のの乗からマイナス乗に低下しており、潤滑状態が安定していることを示していました。摩耗粒子の形態で比較的多く観察された粒子は、潤滑状態が正常な場合に発生する摩耗粒子金属接触が厳しく、且つ、摩擦熱が高い場合に発生する球状粒子局部的に高圧・高温となる場合に発生するフリクションポリマでした。これらの摩耗粒子が観察された場合、潤滑部で発生している摩耗形態は、正常なマイルド摩耗潤滑状態がやや厳しい凝着摩耗であり、そして局部的ではあるものの高圧・高温の箇所が発生していることも分かります。観察された摩耗粒子の中でも球状粒子は、異常摩耗の兆候を示す形態のパラメータで、この摩耗粒子が発生する場合、潤滑状態に注意が必要です。球状粒子の発生原因は、一般に、Ⅰ.溶接工事、溶接作業などによる溶接スパッタの混入Ⅱ.電食による発生Ⅲ.厳しい金属接触による摩耗が考えられます。球状粒子の発生原因が、Ⅰの溶接スパッタの混入であれば、今後増加しないと思われますが、Ⅱ、Ⅲが考えられる場合は、原因を取り除かなければ球状粒子は増加すると考えられます。フリクションポリマは、潤滑油が摺動面に押し込められ高圧状態になると同時に、圧縮熱により高温状態になった結果、基油自身が重合反応を起こし生成することが知られています。そのため、高圧高温状態の解消がなされなければ、潤滑油の劣化が進行し、粘度上昇に因る潤滑異常に進展する場合があります。Iカップリング発光分光分析供試の潤滑油を分析した結果、検出された金属元素は、SOAPの結果表に示すように、鉄、銅、リン、亜鉛、カルシウム、ナトリウムでした。検出されたこれらの金属元素から発生箇所を推定すると鉄、銅、亜鉛・軸受等リン、カルシウム、ナトリウム・外部混入異物であると思われます。このうち、機械部品が摩耗したと思われる元素はのグループです。前回に比較して計数汚染度はNAS級からNAS級にランク増加したものの、当社推奨の管理限界値内にあり、良好でした。前回同様に粘度、水分、酸価、IR、RBOTの各データは良好でした。
報告№109-09255 報告№109-09255 | 分析№109-002400 分析№109-002400 | 109-002400 | 結論運転再開後、今回の分析項目に計数汚染度、油中金属濃度を追加して、再度分析を実施し、摩耗および油劣化の進行状況を確認されることを推奨します。特性低下分析結果は、全項目が良好の範囲にありました。したがって、油の特性低下は認められず良好と判断します。粘度粘度はmm/sと新油値.mm/sに対する粘度変化率が-％でした。粘度変化率の推奨管理限界値は、±％以内となっていますが、今回の結果はこの範囲内にあることから、良好と判断します。全酸価全酸価は.mgKOH/gと新油値以内にあり、良好と判断します。酸化安定度酸化安定度は、新油値と比較して十分に残存していることが必要ですが、今回の残存率は新油の％となっており、当社推奨の管理限界値の％以上であったことから、良好と判断します。汚染水分による汚染は確認されず、良好と判断します。水分濃度は、当社推奨の管理限界値の以下のppmであり、良好と判断します。摩耗摩耗粒子の結果、異物の噛み込みなどで発生する切削粒子、局部的に高圧・高温となる場合に発生するフリクションポリマ、外部から混入したと思われる鉄錆等が比較的多く観察されました。異常摩耗の早期発見パラメータであるフェログラフィーのIs値がの乗とやや高く、摩耗粒子の形態観察の結果、異物の噛み込みなどで発生する切削粒子、局部的に高圧・高温となる場合に発生するフリクションポリマ、外部から混入したと思われる鉄錆等が比較的多く観察されました。
報告№109-09136 | 分析№109-001160 | 113-000679 | 潤滑油および軸受は継続使用可能な状態にあると判断します。但し、今後の摩耗進行を傾向監視するため、以下の対策を推奨します。定期的な分析今後懸念される軸受メタルの摩耗進行を監視するため、定期的に分析を実施することを推奨します。軸受メタルの情報提供今後軸受メタルの摩耗が進行した場合、摩耗程度を評価する必要がありますので、次回分析時には、メタルサイズ、メタルの使用開始時期をお知らせください。Is値は異常摩耗の早期発見のパラメータのつで、摩耗粒子を定量化するために用います。今回のIs値はのマイナス乗と、低い値でした。但し、D-SOAPの結果で、錫が検出されたことから、軸受メタルの摩耗が懸念されます。計数汚染度はNAS級と、当社推奨の管理限界値以下であり、良好でした。．粘度、水分、全酸価、IR、RBOTの各データは良好でした。
報告№109-09554 報告№109-09554 | 分析№109-003454 分析№109-003454 | 109-003454 | ・摩耗状態SOAP／D－SOAPの結果、前回同様に潤滑油中からは摩耗により発生した鉄および銅が検出されました。粒子観察の結果から、金属接触が厳しい場合に発生するシビア粒子、疲労摩耗粒子、銅合金が観察されたことから、潤滑部分で発生している摩耗形態は凝着摩耗と疲労摩耗であることが分かりました。異常摩耗の早期発見パラメータであるフェログラフィーのIs値が前回同様にのの乗と変化がなく、転がり軸受寿命の指標としている摩耗粒子が観察されなかったことから、フレーキングは発生しておらず、摩耗は安定しているものと判断します。本機の回転数はrpmときわめて低速であることから、潤滑状態が急変し異常摩耗に進展することはないと推定されます。・汚染度計数汚染度は前回に比較してNAS級からNAS級にランク減少しているものの、やや高い値でした。汚染度が高い要因は、摩耗によるものと思われます。・粘度、水分、全酸価、IRの各データは前回同様に良好の範囲にありました。結論現在のところ、潤滑油および軸受は継続使用可能な状態にあると判断できますが、以下に示す対策が必要になると思われます。本機は、回転数がrpmときわめて低速であることから、潤滑状態が急変し異常摩耗に進展することはないと推定されますが、今後も凝着摩耗等の進行を監視するため、定期的に分析を実施し、摩耗の進行状況を確認することを推奨します。次回分析の時期を理論的に求めたところ、最短で約時間となります。この時間は、油中汚染物が均一になるために必要とする時間であり、この時間を経過すれば、再分析の結果から状態の傾向を確認することが可能となりますので、これを参考に次回分析時期を検討されることを提案します。
報告№101-0139 | 分析№101-01242 | 101-01242 | スラスト軸受の主成分である錫がSOAPでppm検出されました。これは錫が油に溶解したことを示しています。油量リットルから溶解した体積を計算するとcmとなります。ご提供いただいた図面にはスラストメタルの面積は記載されていませんでしたが、外寸から寸法を概算し、スラスト軸受の面積を求めた結果、枚あたりcmと推定しました。又、パッド枚数を枚と仮定して全体でcmとしました。溶解した体積をこの面積で割るとμmとなります。したがって、スラスト軸受がμmの深さで全面が溶解し、表面粗さ部分がつくるマイクロオイルポケットが全て無くなっていた計算となります。スラスト軸受表面が溶解すると、軸受表面に油膜形成がしにくくなり、軸受焼損の原因となりやすく、また、偏摩耗している場合では軸が偏心して振動の原因となり、更にはその振動によりころがり軸受やギヤ歯面の疲労摩耗を進行させる場合がありますので、スラスト軸受の状況を管理することが重要です。以上のようにスラスト軸受の表面積が解析を進める上で重要なパラメータですので、是非情報をご提供ください。尚、フェログラフィーの結果、異物の噛み込みにより発生したμmサイズの切削粒子が多く見られることから、今後更に摩耗が進行することが懸念されるため、定期的に分析を実施し、摩耗の進行状況を確認されることを推奨します。粘度は新油値との比較が必要です。粘度は.mm/sとISOVG規格の油種を使用している場合、規格値～mm/s以内にあり良好と判断します。尚、粘度は新油値との比較が必要ですので、油名をお知らせいただくと共に貴発電所で使用している新油をご提供ください。水分は新油値との比較が必要です。水分はppmと鉱油であった場合、非常に高い濃度と判断するが、合成油であった場合、新油値との比較が必要になりますので、油名をお知らせいただくと共に貴発電所で使用している新油をご提供ください。全酸価は新油値との比較が必要です。全酸価は.mgKOH/gですが、新油値との比較が必要ですので、油名をお知らせいただくと共に貴発電所で使用している新油をご提供ください。計数汚染度は試料油中に分離する異種油の混入が確認され、この影響で測定できませんでした。計数汚染度は試料油中に分離する異種油の混入が確認され、この影響で測定できませんでした。重量汚染度は当社推奨の管理限界値内にありました。重量汚染度はmg/mlと当社推奨の管理限界値内にありました。機器の潤滑状態SOAPの結果、すべり軸受の摩耗により発生した錫がppm検出されました。SOAPの結果、すべり軸受の摩耗により発生した錫がppm検出されました。又、油の添加剤成分であるリンが検出されました。D－SOAPの結果、主にギヤの摩耗により発生した鉄が.検出されました。D－SOAPの結果、主にギヤの摩耗により発生した鉄が.検出されました。又、ころがり軸受の保持器の摩耗により発生した銅がppm検出されました。フェログラフィーの結果、ギヤの摩耗が確認されました。摩耗の過酷度を示すフェログラフィーのIs値がの乗を示していました。摩耗粒子の形態観察の結果、異物の噛み込みにより発生したμmサイズの切削粒子が見られました。
報告№108-0075 報告№108-5006 | 分析№108-00429 分析№108-00415 | 108-00415 | トライボ診断を実施し、、汚染度を確認する。分析の結果、計数汚染度がNAS級と当社推奨の管理限界値に到達していました。粒子分布を確認したところ、μm以上の大型の粒子が多いことが分かりました。今回の採油箇所がドレンバルブであり、ドレンバルブ配管内に残留していた異物を採取したか、或いは、採油時に外部から異物が混入した可能性が考えられました。今後の採油は、外部から異物が混入しないように注意することと、今回の廃油量の～倍に増量して採油を実施することを推奨します。また、正確な汚染度を確認するために、可能であれば運転中に油槽中層部から再度採油・分析を実施することを併せて推奨します。一方、を示す粘度、水分、全酸価の各データは良好であることから、この油は継続使用可能と判断します。全酸価が高い要因は、年に投与した当社製清浄分散剤TS－投与の影響であり、異常ではありません。
報告№106-4577 報告№106-4577 | 分析№106-02442 分析№106-02442 | 106-02442 | 目的前回からの追跡調査を実施する。考察分析の結果、摩耗の安定が確認されたことから、現在のところ、転がり軸受およびギヤは継続使用可能と判断します。これらのことは、前回に比較して計数汚染度はランク減少したこと異常摩耗の早期発見パラメータであるフェログラフィーのIs値が-と良好の範囲にあり、摩耗粒子形態観察の結果、μm以下のマイルドな摩耗粒子が多く観察されたことSOAPの結果、鉄および銅、D－SOAPの結果、鉄濃度に大きな変化がないこと以上のことから判断しました。トライボ診断では、バックラッシの増加量を分析結果から計算できますので、構造が確認できる図面、ギヤの形式、歯形、モジュール、歯数、回転数、増速比、歯幅をお知らせ下さい。計算結果をご報告いたします。は良好と判断します。計数汚染度は良好と判断します。計数汚染度はNAS級と当社推奨の管理限界値のNAS級以内であり、良好と判断します。重量汚染度は.mg/mlでした。重量汚染度は.mg/mlでした。機器の潤滑状態現在のところ、転がり軸受およびギヤは継続使用可能と判断します。SOAPの結果、鉄および銅が検出されました。SOAPの結果、摩耗により発生した鉄および銅、油の添加剤成分であるリンが検出されました。D－SOAPの結果、鉄が検出されました。D－SOAPの結果、摩耗により発生した鉄、外部から混入したカルシウム、ナトリウムが検出されました。フェログラフィーの結果、μm以下のマイルドな摩耗粒子がやや多く観察されました。異常摩耗の早期発見パラメータであるフェログラフィーのIs値が-と良好の範囲にあるものの、摩耗粒子形態観察の結果、μm以下のマイルドな摩耗粒子がやや多く観察されました。粒度分布潤滑油粒子の粒度分布は、粒径分布の状態から潤滑状態を知る有効なパラメータとして高濃度な汚染状態に用いられます。しかし、今回測定した結果は、ミル潤滑油としては汚染度が非常に清浄であり診断に有効なデータは得られませんでした。そのため、粒子濃度は低く、汚染状態も正常であることが推定されました。
報告№107-4530 報告№107-7005 | 分析№107-01164 分析№107-01244 | 107-01244 | 今回の採油は、機器停止中に給油口から実施しているため、油循環中に採油した場合に比較し、油中粒子の沈降の影響を受け、分析データが低濃度に出る可能性があります。今回の分析は以上のことを踏まえて結果を検討しました。分析の結果、全てのデータは良好の範囲にありました。採油条件が適正であれば、本分析データから潤滑状態は正常であることが判断できます。しかし、今回は油中粒子の沈降を受けて分析データが低い値を示している場合も考えられます。本試料油の場合、μmサイズの粒子は主機停止から時間分でcm程度沈降すると想定されます。油面高さがcm程度以下で、主機停止から時間分経過後に採油を実施していますので、μm以上の大型の摩耗粒子は沈降の影響で採取されていない可能性があると考えられ、異常な摩耗状態の発生を見落としてしまう可能性があります。可能であれば、再度採油を実施し、摩耗の進行状況を確認することを推奨します。採油は、粒子の沈降の影響を極力抑え、油中粒子が均一な分散状態に近い状態で実施できるように、主機運転中、または停止直後に採油を実施されることを推奨します。尚、を示す粘度、水分、全酸価、IRの各データは良好であり、本試料油は継続使用可能と判断します。
報告№109-09136 報告№112-00597 | 分析№109-001160 分析№112-002511 | 112-002511 | 分析の結果、本試料および汚染状態は全て良好な範囲にあり、継続使用可能な状態にあると判断します。但し、酸化安定度がminを切っていることから、以下の対策を推奨します。更油今後、酸化防止剤が減少したことで、基油の劣化に進展することが懸念されます。使用可能期間が約ヶ月であり、点検周期のヶ月を下回っていることから、更油を推奨します。粘度、酸価、有機物・有機化合物の各データは良好でした。酸化安定度酸化安定度試験の結果、minと当社推奨の管理限界値以上にあるものの、低い値でした。今後、酸化防止剤が減少することで、基油の劣化に進展することが懸念されます。尚、別紙酸化安定度の減少傾向から油の余寿命を求めた結果、今回の採油日からの使用可能期間は約ヶ月であることが分かります。水分濃度は、継続使用可能な範囲にありました。
報告№109-09136 報告№112-00207 | 分析№109-001160 分析№112-000837 | 112-000837 | 潤滑油および減速機は継続使用可能な状態にあると判断します。但し、今後も摩耗の進行を傾向監視するため、以下の対策を推奨します。定期的な分析凝着摩耗の進行を監視するため、定期的に分析を実施し、分析データによる摩耗の進行状況を確認することを推奨します。濾過油中の汚染度が高いことから、観察された摩耗粒子や異物等がギヤ歯面および軌道面に噛み込み摩耗が進行することが懸念されるため、可能であれば濾過を推奨します。フェログラフィーIs値Is値は異常摩耗の早期発見パラメータのつで、摩耗粒子を定量化するために用います。前回に比較してIs値はの乗から乗に低下し、低い値でした。摩耗粒子および摩耗形態摩耗粒子の形態で比較的多く観察された粒子は、潤滑状態が正常な場合に発生する摩耗粒子金属潤滑部が局部的に油膜切れを起して発生するシビア粒子でした。これらの摩耗粒子が観察された場合、潤滑部で発生している摩耗形態は、正常なマイルド摩耗潤滑状態がやや厳しい凝着摩耗であることが分かります。潤滑状態Is値および摩耗粒子の観察結果から総合的に判断した結果、潤滑状態はやや厳しい状態にあると判断します。Iカップリング発光分光分析【SOAP-T】潤滑油中から以下の元素が検出されました。検出された金属元素から発生箇所を推定すると鉄・ギヤ・軸受等リン、モリブデン・オイル添加剤カルシウム、アルミニウム、ナトリウム・外部混入異物であると思われます。このうち、機械部品が摩耗したと思われる元素はのグループです。バックラッシご提供いただいた減速機に関する情報から、スパイラルベベルギヤであり、この部分のバックラッシを求めました。その結果、減速機のギヤ歯面に摩耗が集中していたと仮定した場合、バックラッシの増加量は前回の.μmからμmに僅かに増加したと推定されます。バックラッシ増加分の上限値は、メーカにより差異はあるものの、当社の推奨するバックラッシは、一般に推奨されるμmを管理目安にしています。この値に比較して十分に小さい値であるため、前回に比較して鉄濃度が僅かに増加したものの、摩耗の進行は極僅かで問題ない範囲にあると推定されます。前回に比較して計数汚染度はNAS級からNAS級以上とランク上昇し、当社推奨の管理限界値を超えていました。フィルタ表面の異物観察で表面が茶褐色で鉄錆、砂等が観察されたことから、汚染度が高い要因は、摩耗とスラッジ、そして外部混入異物の影響と思われます。前回に比較して粘度、水分、酸価、IRの各データは良好でした。
報告№109-09136 報告№113-00295 | 分析№109-001160 分析№113-001208 | 113-001208 | 軸受は継続使用可能な状態にあると判断します。但し、油中の汚染度がやや高いことから、今後も摩耗の進行を傾向監視するため、以下の対策を推奨します。定期的な分析今後懸念される疲労摩耗の進行を監視するため、また、油中の汚染度がやや高いことから切削摩耗が発生する懸念があるため、定期的に分析を実施することを推奨します。はフェログラフィーおよびSOAP／D-SOAPの結果から総合的に判断した結果、継続使用は可能ですが、今後の機器の機能を確認するためにも傾向管理が有用と考えます。フェログラフィー【定量分析：Is値】Is値は異常摩耗の早期発見パラメータのつで、摩耗粒子を定量化するために用います。Is値は前回に比較しての乗から乗に低下しているものの、やや高い値でした。フェログラフィー【定性分析：摩耗粒子および摩耗形態観察】分析結果から比較的多く観察された粒子は、以下の通りでした。疲労摩耗粒子・繰返し応力を受けて発生。Iカップリング発光分光分析【SOAP／D-SOAP】検出された金属元素から発生箇所を推定すると、以下の通りでした。鉄、ニッケル、錫・軸受等リン・添加剤カルシウム、アルミニウム、ケイ素、ナトリウム・外部混入異物計数汚染度は、前回に比較してNAS級から等級に変化はなく、当社推奨の管理限界値以下であるものの、やや高い値でした。分析結果計数汚染度は良好と判断します。計数汚染度計数汚染度はNAS級と当社推奨の管理限界値のNAS級以下であるものの、やや高い値でした。重量汚染度はmg/mlでした。摩耗粒子の形態観察の結果、繰返し応力を受けて発生する疲労摩耗粒子が比較的多く観察されました。SOAPSOAPの結果、摩耗により発生する鉄が検出されていないことから、良好と判断します。D-SOAPD-SOAPの結果、摩耗により発生する鉄が検出されました。フェログラフィー異常摩耗の早期発見パラメータであるフェログラフィーのIs値がの乗とやや高く、摩耗粒子の形態観察の結果、繰返し応力を受けて発生する疲労摩耗粒子が比較的多く観察されました。
報告№109-09593 報告№109-09593 | 分析№109-003661 分析№109-003661 | 109-003661 | ・摩耗状態前回に比較して、メタルの主成分である錫がSOAPでppmからppmに、D－SOAPでからにいずれも増加していることが確認されており、軸受メタルの摩耗進行が確認されました。・汚染度前回に比較して計数汚染度がNAS級から級にランク減少し、良好な範囲にありました。・粘度、水分、全酸価、IRの各データは良好でした。潤滑油および軸受は継続使用可能な状態にあるものの、以下の対策が必要です。今後、摩耗の進行を監視するため、定期的に分析を実施し、摩耗の進行状況を確認することを推奨します。次回分析の時期を理論的に求めたところ、最短で約時間となります。この時間は、油中汚染物が均一になるために必要とする時間であり、この時間を経過すれば、再分析の結果から状態の傾向を確認することが可能となりますので、これを参考に次回分析時期を検討されることを提案します。又、今後摩耗が進行した場合、軸受メタルの摩耗程度を評価する必要がありますので、次回分析時には、メタルサイズをお知らせください。
報告№109-09136 | 分析№109-001160 | 113-002704 | 潤滑油は酸価の上昇およびIRで酸化劣化の兆候を示すカルボン酸のピークが確認されたことから、潤滑油は酸化劣化していると考えられます。減速機SOAP-Tの結果、銅が.ppmと非常に高い値で検出されたことから、銅を主成分としたウォームギヤが著しく摩耗している可能性があるため、以下の対策を推奨します。分解点検SOAP-Tの結果、銅が.ppmと非常に高い値で検出されたことから、銅を主成分としたウォームギヤが著しく摩耗している可能性があるため、ウォームギヤの摩耗状態を点検することを推奨します。更油分析の結果で油が劣化していることが確認されたことから、油中の酸成分の影響で金属表面が腐食して発生する腐食摩耗が発生することが懸念されるため、更油を推奨します。異常摩耗の早期発見のパラメータであるIs値は、前回のレベルからレベルに低下しているものの、銅が非常に高い値で検出されたことから、潤滑状態が厳しくなっていると考えられます。フェログラフィーで観察された代表的な粒子は、以下の通りです。正常な摩耗粒子・潤滑状態が正常なマイルド摩耗により発生。切削粒子・異物や金属表面の微小突起による切削摩耗により発生。疲労摩耗粒子・繰返し応力による金属疲労で発生。大型化するとフレーキングやスポーリングの発生が懸念されます。平歯車のバックラッシご提供いただいた減速機に関する情報から、平歯車の組み合わせの段変速機構であることが分かりました。この歯車の構成から接触点は合計で箇所となります。ギヤのバックラッシの増加量を求めました。その結果、接触点で平均的に摩耗が発生していたと仮定した場合、バックラッシの増加量は更油後から時間で.μmと推定されました。バックラッシ増加量の上限値は、歯車の情報から約.μmと推定され、この値に比較して十分に小さい値でした。ウォームギヤの摩耗量ご提供いただいた油量とウォームホイールの仕様から、ウォームホイール歯面の平均的な摩耗深さを銅濃度から計算した結果、更油後から時間でμmと非常に高い値であることから、ウォームギヤが著しく摩耗している可能性があるため、ウォームギヤの摩耗状態を点検することを推奨します。水分は良好です。計数汚染度計数汚染度はNAS級を上回っており、当社推奨の管理限界値に到達していました。潤滑油の劣化状態粘度は良好です。酸価・IR酸価劣化の進行度は、酸価およびIRの結果から総合的に判断します。酸価は、mgKOH/gと新油値.mgKOH/gに比較して高く、IRの結果で油劣化の兆候を示すカルボン酸の吸収が確認されたことから、油は劣化していることが分かりました。今後、油中の酸成分の影響で金属表面が腐食される腐食摩耗の発生が懸念されます。
報告№109-09136 報告№111-00011 | 分析№109-001160 分析№111-000016 | 111-000016 | 潤滑油および対象設備は継続使用可能な状態にあると判断します。
報告№109-09136 報告№110-00419 | 分析№109-001160 分析№110-001911 | 110-001911 | 摩耗状態前回に比較してSOAP／D－SOAPの結果で、鉄が増加していました。異常摩耗の早期発見パラメータであるフェログラフィーのIs値が前回ののマイナス乗からの乗に桁上昇していました。摩耗粒子の形態観察で潤滑状態が正常な場合に発生する摩耗粒子、金属接触が厳しく、且つ、摩擦熱が高い場合に発生する黒錆が比較的多く観察されたことから、サーボシリンダ内壁やポンプ内部で摩耗が進行していることが分かりました。汚染度前回に比較して計数汚染度はNAS級から等級に変化はなく、良好でした。粘度、水分、全酸価、IRの各データは良好でした。潤滑油および対象設備は継続使用可能な状態にあるものの、摩耗の進行が懸念されるため、以下の対策が必要です。今後、摩耗が進行してNAS級に到達した場合、バルブ類の動作障害やフィルタおよびストレーナの目詰まりが発生することが懸念されるため、ヶ月後に汚染試験を実施し、汚染度および摩耗の進行状況を確認することを推奨します。
報告№108-0387 報告№108-0497 | 分析№108-02609 分析№108-03575 | 108-03575 | 汚染度、ギヤ及び軸受の潤滑状態を確認する。今回の採油は、対象設備の停止中にドレンバルブから実施しているため、油循環中に採油した場合に比較し、油中粒子の沈降の影響を受け、分析データが高濃度に出る可能性があります。今回の分析は以上のことを踏まえて結果を検討します。分析の結果、前回に比較して計数汚染度の粒子数に大きな変化はなく、SOAP／D－SOAPの鉄濃度が減少しています。また、異常摩耗の早期発見パラメータであるフェログラフィーのIs値がの乗から変化はなく、摩耗粒子の形態観察で前回同様にμm以下の鉄系摩耗粒子が観察されたことから、摩耗は安定していると判断します。次回の採油は、粒子の沈降の影響を少なくすることが重要であり、そのため油中粒子が均一な分散状態で実施されることを推奨します。尚、バックラッシの増加量を分析結果から計算し、CBMによる傾向監視に役立てる事が出来ますので、構造が確認できる図面、ギヤの形式、歯形、モジュール、歯数、回転数、増速比、歯幅をお知らせ下さい。計算結果を報告します。
報告№104-0124 報告№104-0124 | 分析№104-00956 分析№104-00971 | 104-00971 | 本トライボ診断は、潤滑油を分析し、分析結果から潤滑、汚染状態及び機器の潤滑状態を評価することを目的としました。診断の結果、ウォームギヤとウォームホイールの摺動面で摩耗が発生していることが確認されました。発生した摩耗粒子は、～μmの大型の粒子が確認されていることから、やや厳しい潤滑状態にあると考えられました。今後、更に摩耗が早い速度で進行する場合があるため、稼働時間が時間経過した時点で再度分析を実施し、摩耗の進行状況を確認されることを推奨します。尚、ギヤの摩耗程度を確認するため、ウォームギヤ及びウォームホイールのモジュール、圧力角、条数又は歯数、基準円直径又はピッチ円直径、基準円筒進み角、転位係数、中心距離、歯たけなどの情報をご提供下さい。これらのことは、以下のことから判断しました。異常摩耗の早期発見パラメータであるフェログラフィーのIs値がの乗とやや高いこと摩耗粒子の形態観察の結果、～μmの大型摩耗粒子が確認されたことD-SOAPの鉄濃度がppm検出されていたこと尚、を示す粘度、水分、全酸価、IRの各データは全て良好であり、継続使用可能と判断します。
報告№109-09256 報告№114-00115 | 分析№109-001943 分析№114-000344 | 114-000344 | 分析の結果、、汚染度は共に良好の範囲にあることから、潤滑油は継続使用可能な状態にあると判断します。但し、IRの結果でIRチャートに示すように新油と異なるピークが確認されています。異種油が混入した可能性がありますので、ご確認下さい。分析結果本試料油の添加剤は、一般に、タービン油に比較して極圧添加剤や摩耗防止剤などの濃度が高く、この影響でRBOT試験の結果が変動する傾向があります。そのため、コンプレッサー油の余寿命の評価をタービン油と同等の精度で得るには、RBOTの結果に加え、粘度、水分、全酸価、IRなどのデータを総合的に判断することが必要です。粘度、全酸価、RBOTの各データは良好です。但し、IRの結果でIRチャートに示すように新油と異なるピークが確認されています。尚、別紙RBOTの減少傾向から油の余寿命を求めた結果、対象の潤滑油は直近の更油から起算して年月まで使用可能であると推定できます。油の汚染度水分は良好です。
報告№109-09136 報告№113-00484 | 分析№109-001160 分析№113-002018 | 113-002018 | 分析の結果、対象設備は継続使用可能な状態にあると判断します。但し、将来的な摩耗進行の有無を確認するためにも傾向監視を継続することが有効です。定期的な分析今後懸念される凝着摩耗やカルシウム化合物の増加に伴う摩耗の進行を監視するため、定期的に分析を実施することを推奨します。新油との比較による評価を示す粘度、酸価、塩基価のデータは新油データを基準として評価しています。今回は新油データがなかったため同油種のカタログ値で判断しましたが、今後評価する場合は、使用している新油を同時に分析することをご検討下さい。はSOAP／D-SOAPの結果から総合的に判断した結果、継続使用は可能ですが、今後の機器の機能を確認するためにも傾向管理が有用と考えます。Iカップリング発光分光分析【SOAP/D-SOAP】検出された金属元素から発生箇所を推定すると、以下の通りでした。鉄、銅、ニッケル、錫・エンジン部品リン、亜鉛、カルシウム・添加剤アルミニウム、ケイ素、ナトリウム、マグネシウム・外部混入異物メタルの摩耗軸受メタルの主成分である錫が前回に比較して、SOAPはppmからppmに減少し、D-SOAPはからと同程度の値であり、増加傾向がみられないことから、摩耗は比較的安定しており潤滑状態は直ちに異常にならないと思われますが、メタル成分が検出されていることからメタルの一部に油膜切れが発生していると考えられます。一般に予備発電機の稼働率は低稼働率であり、起動停止回数が多い傾向にあるため、本機のメタル成分の増加要因は起動停止時に油膜切れが生じて発生していると推定されます。今後も一定期間経過後に再分析し、傾向監視によるメタルの摩耗状態を確認する必要があると思われます。固形カルシウム化合物の生成D-SOAPでカルシウムが検出されました。この影響については、別紙固形カルシウム化合物の生成をご覧ください。ペンタン不溶分ペンタン不溶分は、.mass％でした。凝集ペンタン不溶分凝集ペンタン不溶分は、<.mass％とエンジンオイルの使用限界値mass％以下であり、良好と判断します。は良好でした。粘度粘度は、.mm/sと新油カタログ値.mm/sに比較して、粘度変化率は+％で、当社推奨の管理限界値である±％以内であり、良好でした。粘度粘度は、mm/sでした。水分は、と当社推奨の管理限界値の以下にあり、良好と判断します。酸価は、mgKOH/gでした。塩基価は、.mgKOH/gと当社推奨の管理限界値であるmgKOH/g以上あり、良好と判断します。引火点引火点は、とエンジンオイルの使用限界値である以上であり、良好と判断します。
報告№103-0046 報告№103-0046 | 分析№103-00572 分析№103-00572 | 103-00572 | は良好と判断します。粘度は良好と判断します。粘度はmm/sと新油値mm/sに比較して、粘度変化率は+.％で、当社推奨の管理目安である±％以内にあり、良好と判断します。水分は良好と判断します。水分はppmと当社推奨の管理目安の以下であり、良好と判断します。全酸価は良好と判断します。全酸価は.mgKOH/gと新油値.mgKOH/gに比較して、変化はなく、良好と判断します。IRの結果、良好と判断します。IRの結果、良好と判断します。は良好と判断します。計数汚染度は良好と判断します。計数汚染度はNAS級と当社推奨の限界値のNAS級に比較して清浄でした。重量汚染度は良好と判断します。重量汚染度は.mg/mlと当社推奨の管理目安のmg/ml以下であり、良好と判断します。機器の潤滑状態軸受の潤滑状態は正常と判断します。SOAPの結果は良好です。SOAPの結果、金属元素は検出されませんでした。D－SOAPの結果は良好です。鉄、外部から混入したと思われるナトリウムが僅かに検出されましたが、軸受の摩耗を示す錫は検出されず、良好と判断します。フェログラフィーの結果は良好です。摩耗の過酷度を示すフェログラフィーのIs値が.と低く、且つ、正常な潤滑状態で発生するμm未満のラビング粒子が支配的であることから、軸受の潤滑状態は良好と判断します。
報告№103-6157 | 分析№103-03017 | 103-03017 | 回目の初期試験を実施した結果、摩耗は安定していると判断します。これらのことは、前回に比較して、計数汚染度は等級に変化はなく、SOAP／D-SOAPの鉄及び錫濃度に大きな変化がなく、異常摩耗の早期発見パラメータであるフェログラフィーのIs値が、と良好の範囲にあること以上のことから判断しました。
報告№101-0180 外部から混入したケイ素は、前報で述べたとおり、シリコーングリースの混入によるものと考えられました。 | 分析№101-01584 | 101-01584-1 | 摩耗の過酷度を示すフェログラフィーのIs値がの乗と非常に高い値を示していました。摩耗粒子の形態観察の結果、ベアリング寿命の指標となるフレーキングにより発生した摩耗粒子が支配的であることから、Is値が高い要因は、フレーキングの発生と考えられました。Is値がの乗を超えると障害が発生する可能性が高いため、運転時間時間経過した時点で再度分析を実施し、摩耗の進行状況を確認されることを推奨します。この油は継続使用可能と判断します。粘度は良好と判断します。粘度はmm/sと新油値.mm/sに比較して、粘度変化率は％で、当社推奨の管理目安である％以内にあり、良好と判断します。水分は良好と判断します。水分はppmと当社推奨の管理目安の以下であり、良好と判断します。全酸価は良好と判断します。全酸価は.mgKOH/gと当社推奨の管理目安のmgKOH/g以下であり良好と判断します。計数汚染度は当社推奨の管理基準値を超えていました。計数汚染度はNAS級以上と当社推奨の管理基準値のNAS級を超えていました。重量汚染度は当社推奨の管理基準値を超えていました。重量汚染度はmg/mlと当社推奨の管理基準値のmg/mlを超えていました。機器の潤滑状態ベアリング寿命の指標となるフレーキングの発生が確認されました。SOAPの結果、ベアリングの摩耗が確認されました。油中の金属粒子濃度を分析するSOAPの結果、ベアリングの摩耗により発生した鉄がppm、外部から混入したケイ素がppm、油の添加剤成分のリンがppm検出されました。D－SOAPの結果、ベアリングの摩耗が確認されました。油中の金属粒子濃度を分析するD－SOAPの結果、ベアリングの摩耗により発生した鉄が.、外部から混入したカルシウムがppm、ナトリウムがppm検出されました。フェログラフィーの結果、ベアリング寿命の指標となるフレーキングの発生が確認されました。摩耗の過酷度を示すフェログラフィーのIs値がの乗と非常に高い値を示していました。摩耗粒子の形態観察の結果、ベアリング寿命の指標となるフレーキングにより発生した摩耗粒子が支配的であることから、Is値が高い要因は、フレーキングの発生と考えられました。Is値がの乗を超えると障害が発生する可能性が高いため、運転時間時間経過した時点で再度分析を実施し、摩耗の進行状況を確認されることを推奨します。
報告№109-09495 報告№109-09495 |  | 109-003003_3004 | の評価前回同様にを示す粘度、水分、全酸価、IRの各データは当社推奨の管理限界値内にあることから、継続使用可能と判断します。濾過効率の確認表に示す通り、濾過効率は～％と比較的高く、かつ、清浄機出口サンプリング弁から採取した試料油の汚染度がNAS級と清浄な状態を保持できていることから、濾過精度は確保できていると判断します。機器の潤滑状態表に示すように計算により求めた～μmレンジの汚染度はNAS級以上の汚染状態になる可能性を示唆するものととらえる事が出来ます。他のレンジを同様に計算すると以下のようになり、NAS級以上となります。観察された摩耗粒子は、金属接触が厳しい場合に発生するシビア粒子が比較的多く、混合潤滑領域で摩耗が継続して発生することが懸念されるため、定期的に分析を実施し、摩耗の進行状況を確認されることを推奨します。前回同様にを示す粘度、水分、全酸価、IRの各データは良好です。油清浄機の濾過効率による油汚染度管理に関する考察油清浄機の濾過効率の指標であるβ値を確認するため、油清浄機の入口側と出口側の配管より採油を実施し、計数汚染度を実施しました。その結果を下表に示します。 ・ここで、 EMBEDExcel.Sheet.式および表に示す通り、その結果、～μmレンジが%～μmレンジが%～μmレンジが%～μmレンジが%μmレンジ以上が%であり、汚染度もNAS級と清浄な状態を保持できていることから、濾過精度は確保できていると判断できます。機器の摩耗油清浄機が設置されていることでNAS級と清浄になっていますが、油濾過機がないと仮定した場合、表に示すように計算により求めた～μmレンジの汚染度はNAS級以上の汚染状態になる可能性を示唆するものととらえる事が出来ます。他のレンジを同様に計算すると以下のようになり、NAS級以上となります。EMBEDExcel.Sheet.油清浄機がなかったとした場合、以上のとおりNAS級以上の汚染された状態になることが推定されます。観察された摩耗粒子は、金属接触が厳しい場合に発生するシビア粒子が比較的多く、混合潤滑領域で摩耗が継続して発生することが懸念されるため、定期的に分析を実施し、摩耗の進行状況を確認されることを推奨します。
報告№109-09136 報告№114-00048 | 分析№109-001160 分析№114-000124 | 114-000124 | 潤滑油は継続使用可能な状態にあると判断します。新油との比較による評価を示す粘度、酸価、泡立ち試験のデータは新油データを基準として評価しています。今後評価する場合は、使用している新油を同時に分析することをご検討下さい。分析結果粘度粘度はmm/sとISOVGの粘度グレード規定内にあり、良好と判断します。泡立ち試験泡立ち試験は-です。新油データが無いため評価はできませんが、一般的な泡立ち試験の結果に比較すると高い値であると思われます。酸価は.mgKOH/gです。IRの結果で油劣化の兆候を示すカルボン酸の吸収が確認されていないことから、良好と判断します。
報告№106-0227 報告№106-5037 | 分析№106-01279 分析№106-02083 | 106-02083 | 精点Aを実施した結果、潤滑油および軸受は継続使用可能と判断します。但し、D－SOAPの結果で鉛がppm、錫が.ppm検出されたことから、軸受メタルの摩耗が若干ですが確認されました。今後は、この摩耗が安定しているのか、或いは進行し続けているのかを把握するとともに、仮に摩耗は進行していた場合、摩耗速度を把握するため、ヶ月以内に精点Bを実施することを推奨します。尚、軸受メタルの摩耗程度を評価する必要がありますので、次回分析時には、油量、メタルサイズ、回転数をお知らせください。
報告№103-6053 | 分析№103-01233 | 103-01233 | 濾過前の試料油を分析した結果、軸受摺動面で厳しい金属接触が発生していることが確認されました。直ちに異常ではないものの、ヶ月後に再度分析を実施し、摩耗の進行状況を確認されることを推奨します。これらのことは、異常摩耗の早期発見パラメータであるフェログラフィーのIs値が、.と非常に良好の範囲にあるものの、摩耗粒子の形態観察の結果、金属表面の微小突起、異物の噛み込みにより発生する切削粒子、金属接触が厳しい場合に発生するシビア粒子、外部から混入した異物が見られたことから判断しました。
報告№109-09136 報告№112-00522 | 分析№109-001160 分析№112-002156 | 112-002156 | 軸受は継続使用可能な状態にあると判断します。但し、今後も摩耗の進行を傾向監視するため、以下の対策を推奨します。定期的な分析疲労摩耗の進行を監視するため、定期的に分析を実施し、分析データによる摩耗の進行状況を確認することを推奨します。はフェログラフィーおよびSOAP/D-SOAPの結果から総合的に判断した結果、やや厳しい状態にあると考えられます。フェログラフィー【定量分析：Is値】Is値は異常摩耗の早期発見パラメータのつで、摩耗粒子を定量化するために用います。前回に比較してIs値はの乗と変化はないものの、やや高い値でした。フェログラフィー【定性分析：摩耗粒子および摩耗形態観察】分析結果から比較的多く観察された粒子は、以下の通りでした。正常な摩耗粒子・潤滑状態が正常なマイルド摩耗により発生。疲労摩耗粒子・繰返し応力を受けて発生。Iカップリング発光分光分析【SOAP/D-SOAP】検出された金属元素から発生箇所を推定すると、以下の通りでした。鉄、銅、錫、亜鉛・軸受等リン・添加剤カルシウム、アルミニウム、ナトリウム・外部混入異物計数汚染度は、前回に比較してNAS級からNAS級にランク低下しているものの、やや高い値でした。フィルタ表面の異物観察で金属片、鉄錆、砂等が観察されたことから、汚染度が高い要因は、摩耗と外部混入異物の影響と思われます。分析結果計数汚染度はやや高い値でした。計数汚染度計数汚染度はNAS級と当社推奨の管理限界値のNAS級以下にあるものの、やや高い値でした。重量汚染度は.mg/mlでした。摩耗粒子の形態観察の結果、潤滑状態が正常な場合に発生する摩耗粒子、繰返し応力を受けて発生する疲労摩耗粒子が比較的多く観察されました。SOAPSOAPの結果、摩耗により発生する鉄および銅、油の添加剤成分であるリンが検出されました。D-SOAPD-SOAPの結果、摩耗により発生する鉄および銅、錫、亜鉛が検出されました。フェログラフィー異常摩耗の早期発見パラメータであるフェログラフィーのIs値がの乗とやや高く、摩耗粒子の形態観察の結果、潤滑状態が正常な場合に発生する摩耗粒子、繰返し応力を受けて発生する疲労摩耗粒子が比較的多く観察されました。
報告№109-09136 報告№112-00066 | 分析№109-001160 分析№112-000177 | 112-000177 | 潤滑油は継続使用可能な状態にあると判断します。粘度、全酸価、IR、RBOTの各データは良好でした。尚、別紙RBOTの減少傾向から油の余寿命を求めた結果、本試料は直近の更油から起算して稼働日数が年月まで使用可能であることが分かります。水分は良好でした。
報告№109-09136 | 分析№109-001160 | 113-001547 | 潤滑油および軸受は継続使用可能な状態にあると判断します。Is値は異常摩耗の早期発見のパラメータのつで、摩耗粒子を定量化するために用います。今回のIs値はのマイナス乗と低く、潤滑状態は正常と判断します。．計数汚染度はNAS級と、当社推奨の管理限界値以下であり、良好でした。．粘度、水分、全酸価、IR、RBOTの各データは良好でした。
報告№108-0496 報告№108-0496 | 分析№108-03563 分析№108-03563 | 108-03563 | 分析の結果、摩耗の安定が確認され、潤滑状態は正常と判断します。これらのことは、前回に比較して、計数汚染度はランク減少し、SOAP／D-SOAPの鉄および錫濃度に変化がないこと異常摩耗の早期発見パラメータであるフェログラフィーのIs値がのマイナス乗と良好の範囲にあること以上のことから判断しています。は良好と判断します。計数汚染度は良好と判断します。計数汚染度はNAS級と当社推奨の管理限界値のNAS級以内にあり、良好と判断します。重量汚染度は良好と判断します。重量汚染度は.mg/mlと当社推奨の管理限界値のmg/ml以内にあり、良好と判断します。機器の潤滑状態機器の潤滑状態は正常と判断します。SOAPの結果は良好です。SOAPの結果、油の添加剤成分であるリンが検出されています。摩耗により発生する鉄および錫が検出されていないことから、良好と判断します。D－SOAPの結果は良好です。D－SOAPの結果、摩耗により発生する鉄および錫が検出されていないことから、良好と判断します。フェログラフィーの結果は良好です。異常摩耗の早期発見パラメータであるフェログラフィーのIs値がのマイナス乗と良好の範囲にあることから、潤滑状態は正常と判断します。
報告№109-09136 | 分析№109-001160 | 113-000430-3 | 結論トライボ診断を実施した結果、当該機の潤滑箇所は継続使用可能な状態であり、連続運転を継続し続けない限り、今年度中直ちに予防保全としての分解点検を実施する状態ではないと判断しました。但し、今回トライボ診断を実施した結果から、今後懸念されるカルシウム濃度の増加や異常な摩耗粒子である切削摩耗、凝着摩耗の発生進行を監視するため、当該機のトライボ診断を回／年実施され、適切な分解点検時期を確認されることを推奨します。なお、当該機の次回点検まで潤滑箇所に異常を起こさず、状態をより長く維持するためにも、更油により基準濃度を超えている潤滑油の水分濃度を低下させることを推奨します。当該機の油中金属濃度のうち、鉄とカルシウムの固形分濃度が前回に比較して増加していることが分かりました。これらのうち、鉄の濃度上昇は、オイルリングとシリンダライナの摺動面で油膜が形成し難くなって発生し、固形分のカルシウムは、エンジンオイル中に多量に添加されているカルシウム系の添加剤が、燃焼ガスや未燃焼ガス中の硫黄分と化学反応して生成するものですが、いずれもピストンリングのシール性の低下が関与していると推定されます。当社の研究によれば、固形分として生成し析出したカルシウム濃度がを超えた場合、主軸メタルやクランクピンメタルの摩耗速度が著しく早まることを経験しています。当該機は稼働率が低いことから、常用機のように早い速度で摩耗が進展することはないと思われますが、分析の結果ではメタルの主成分である錫が若干検出され、更には、錫の下層の成分である銅も同時に検出されていることから、一部のメタルでは狭い範囲ではあるものの、摩耗により擦られた部分があると推定されます。この摩耗は、燃焼ガスとオイルの添加剤との反応で生成したカルシウム化合物により生じるものですが、これは燃焼ガスがピストンリングを通過してオイル側に混入することが要因となっている可能性が高いことから、次回の点検では、ピストンリングの交換を前提とした整備が必要と思われます。尚、現時点では継続使用は可能と判断できるものの、次回点検まで異常を起こさず状態をより長く維持するためにも、基準濃度を超えている潤滑油の水分濃度を更油、或いは、部分更油により相対的に低下させることを推奨します。推奨定期的なトライボ診断実施潤滑油中のカルシウム濃度の増加や、異常摩耗粒子である切削摩耗、凝着摩耗の進行が懸念されることから、定期的な監視をトライボ診断を実施することにより、異常の兆候を早期に発見することが可能となりますので、回／年の定期的なトライボ診断の実施を推奨します。次回の点検で当該機潤滑箇所の点検とエンジンオイルの更油当該機の潤滑箇所であるピストンのピストンリング、メタル軸受の主軸メタルやクランクピンメタル等の潤滑箇所の状態を、次回の開放点検時に確認を推奨すると共に、エンジンオイルの更油を推奨します。これは、当該機の油中からカルシウム化合物が非常に高い濃度で検出されたため、この化合物が更に潤滑箇所の摩耗を促進させる懸念があります。カルシウム化合物発生の原因は、ピストンリングの摩耗によって燃焼ガスのシール性が低下し、燃焼ガス中の硫黄分と油中のカルシウム添加剤が反応するためと考えられます。エンジンオイルの更油と或いは部分更油又は、油濾過当該機の油中水分の影響により金属表面で腐食摩耗が発生し、発生した鉄錆等の粒子が潤滑部に噛み込み摩耗が進行することがありますので、更油と更油後の或いは部分更油、エンジンオイルの濾過等により相対的に汚染度や水分濃度を低くするなどの方法を推奨します。更油後の濾過はオイルパンをはじめ潤滑系統の壁面に煤や摩耗粉、水分等が付着して残っていますので、更油を行なった後に再度強制的に油中の汚染物や水分等を濾過機を使い除去し実施後はて下さい。、再度トライボ診断を実施することにより、処理後のデータとして継続的な傾向監視を実施して下さい。油濾過は、当社製油濾過装置によって運転中にエンジンオイルの濾過を実施することで、油中の汚染物や水分なども油濾過装置のエレメントに吸着して処理できますので、高性能油濾過装置の活用を推奨します。新油との比較による評価を示す粘度、酸価、IR、塩基価のデータは新油データを基準として評価しています。今回は新油データが不明であったため良否の評価ができませんでしたが、今後分析を実施する場合は、使用している新油を同時に分析することをご検討下さい。定期的な分析定期的な潤滑油分析によるトライボ診断を実施することにより、分析データの変化から異常の兆候を早期に発見することが可能となります。また、今回は対象設備の回目の分析であるため、最低でもあと回分析を実施し、今後懸念されるカルシウム濃度の増加、切削摩耗、凝着摩耗の進行を監視することを推奨します。潤滑油は、酸化劣化はなく、添加剤の機能も満たされていましたが、水分の値が当社推奨管理限界値を超えており、今後水分の影響でエンジン内部に錆が発生し、その影響で摩耗が発生する懸念が有りますので、潤滑油の更油を推奨します。尚、今回の物理的性状の評価の、粘度、酸価、塩基価は新油値が不明であったため、粘度、塩基価はジェネシスクリーンディーゼルW-の新油カタログ値と比較をしましたが、酸価は良否の評価ができなかったので、IRの結果から酸化劣化していないと判断しました。粘度粘度は、.mm/sと新油カタログ値のmm/sに比較して粘度変化率が+.％となっており、当社推奨の管理限界値である±％以内にあり、良好と判断します。水分はppmと当社推奨の管理限界値を超えていました。今後、水分の影響でエンジン内部に錆が発生し、その影響で潤滑箇所を更に摩耗を加速させる懸念がありますので、更油などの対策を要します。酸価・IR酸価劣化の進行度は、酸価およびIRの結果から総合的に判断します。酸価は、gKOH/gと測定されたものの、良否の評価ができませんでした。但し、IRチャートの結果、cm-付近に油劣化の兆候を示すカルボン酸の吸収ピークが確認されていないことから、潤滑油は酸化劣化していないと判断します。塩基価は、mgKOH/gと新油カタログ値を元にした限界値mgKOH/g以上あり、潤滑油の添加剤である清浄分散剤は機能が満たされ良好と判断します。計数汚染度計数汚染度は、前回同様NAS級以上と汚染されていました。なお、前回と比較してμm～μm迄の各レンジの粒子数は、前回より増加していることが確認できました。重量汚染度は、.mg/mlと前回の汚染度より.mg/ml減少していました。減少した要因は、前回と今回の攪拌状況の違いやフィルタ等に汚染物が補足されたことが考えられますが、依然として高い値であり、当社の経験上、データが桁以上の場合は、かなり汚染されていると判断します。→ここで言いたいことは、前回データとして値が低くなっていることは、どういうことなのか。また、何故データが低くなったのか、そして現在のデータがどういう意味なのかの説明が必要と思います。この点を反映出来るコメントを要すると思います。←一応減少した原因を記載してみましたが、お客様から減少したことについて指摘されていないのであれば、できれば記載しないほうが良い気がします。分析しても正確なデータがとれないのではないか、という不信感を逆にもたれる可能性もある気がします。減少はしたが依然として高いままである、程度にとどめておいたほうが良いのではないでしょうか。光学顕微鏡写真重量汚染度で濾過したフィルタ表面上の夾雑物を光学顕微鏡で観察した結果、金属片、カルシウム化合物、鉄錆、砂等が観察されました。粒度分布粒度分布は.～μmの範囲にあり、.μmにピークが確認されました。μm以下の粒子が多いことから、これらのほとんどは、燃焼して発生した煤であると推定されます。当該機の当該機の潤滑箇所のは、フェログラフィーおよびSOAP-Tの結果から総合的に判断した結果、継続使用は可能ですが、今後の機器の機能を確認するためにも傾向管理が有用と考えます。当該機の油中金属濃度のうち、鉄とカルシウムの固形分濃度が前回に比較して増加していることが分かりました。これらのうち、鉄の濃度上昇は、オイルリングとシリンダライナの摺動面で油膜が形成し難くなって発生したと推定されます。固形分のカルシウムは、エンジンオイル中に添加されているカルシウム系の添加剤が、燃焼ガスや未燃焼ガス中の硫黄分と化学反応して生成することから、ピストンリングのシール性の低下が懸念されます。当社の研究によれば、固形分として生成し析出したカルシウム濃度がを超えた場合、主軸メタルやクランクピンメタルの摩耗速度が著しく早まることを経験しています。当該機は稼働率が低いことから、常用機のように早い速度で摩耗が進展することはないと思われますが、分析の結果ではメタルの主成分である錫が若干検出され、更には、錫の下層の成分である銅も同時に検出されていることから、一部のメタルでは狭い範囲ではあるものの、摩耗により擦られた部分があると推定されます。この摩耗は、燃焼ガスとオイルの添加剤との反応で生成したカルシウム化合物により生じるものですが、これは燃焼ガスがピストンリングを通過してオイル側に混入することが要因となっている可能性が高いことから、次回の点検では、ピストンリングの交換を前提とした整備が必要と思われます。フェログラフィー【定量分析：Is値】Is値は異常摩耗の早期発見パラメータのつで、摩耗粒子を定量化するために用います。ディーゼルエンジンの場合、潤滑状態が良好であればIs値はの乗以下となり、潤滑状態が厳しくなるにつれてIs値は上昇していきます。今回のIs値はの乗と高い値でした。今回のIs値は、の乗と前回実施した値から桁上昇し高い値であり、摩耗状態に注意が必要です。→初めてIs値の値を見る人は基準を示していないため、どこから高いのかまた、高いとはどういうことなのか分かりません。この点を説明する必要があると思いますがそのコメントを繁栄できないでしょうか。フェログラフィー【定性分析：摩耗粒子および摩耗形態観察】分析結果から観察された代表的な粒子は、以下の通りでした。正常な摩耗粒子・潤滑状態が正常なマイルド摩耗により発生。切削粒子・異物や金属表面の微小突起による切削摩耗により発生。シビア粒子・潤滑状態がやや厳しい凝着摩耗により発生。金属潤滑部が局部的に油膜切れを起していると考えられます。黒錆・潤滑状態がやや厳しい凝着摩耗により発生。金属接触が厳しく、且つ、高い摩擦熱が発生していると考えられます。フリクションポリマ・局部的に高圧・高温となる場合に発生。鉄錆・外部から混入したと考えられます。観察された摩耗粒子の中でも切削粒子、シビア粒子、黒錆は、将来的な摩耗の進行に繋がる可能性を示唆しているため、傾向監視が必要と思われます。切削摩耗は、他の摩耗形態に比較して摩耗進行速度が速く注意が必要で、定期的なトライボ診断による状態監視が必要と考えます。切削摩耗の原因となる混入異物が残留している場合、この異物により切削摩耗が継続して発生する可能性があります。シビア粒子、黒錆は凝着摩耗に分類されます。これらの摩耗粒子は、摺動面で凝着、破断を繰り返し、この過程で生じる移着粒子が成長して摩耗粒子となります。そのため、摺動面では局部的に油膜切れが発生していることを示しています。この状態が継続した場合、摩耗粒子のサイズは徐々に大型化していき、設備の損傷に至る場合がありますので、傾向監視が必要です。Iカップリング発光分光分析【SOAP-T】検出された金属元素から発生箇所を推定すると、以下の通りでした。鉄、銅、ニッケル、錫・エンジン部品リン、亜鉛、カルシウム・添加剤アルミニウム、ナトリウム・外部混入異物カルシウムの析出SOAP-Tでカルシウムが.ppmと高い値で検出されました。エンジン油中にカルシウム化合物が高い濃度で検出された場合、この化合物がピストンピンメタルや、クランクピンメタル摺動面に噛み込んで摩耗させたり、メタルに埋め込まれて摩耗を促進させたりする原因になるなどの悪影響を生じることが、当社の研究結果から判明しています。この影響については、別紙カルシウムの析出をご覧ください。軸受の摩耗SOAP-Tでメタル軸受の成分である錫、銅.ppm、ニッケルppmが検出されたことから、メタル軸受のピストンピンメタル又は、クランクピンメタルからの一部に油膜切れが発生していると推測されます。一般的にディーゼルエンジンのメタル軸受は積層構造になっており、軸受メタルの最表面は錫と鉛のホワイトメタル層が存在し、その下にニッケル層、更にその下には銅と鉛の合金であるケルメット層が存在します。以上のことから今回検出された金属成分の錫、銅、ニッケルは、メタル軸受から析出されたと考えられます。積層構造クランクメタルの断面写真の通りです。積層構造クランクメタルの断面写真 その他銅を使用した箇所の溶出・摩耗潤滑油系統内で銅を使用している箇所は、潤滑油冷却器の配管などが考えられます。この箇所で溶出・摩耗が発生する場合は以下のことが考えられます。潤滑油冷却器の配管で摩耗していた場合、配管取付け部に緩みが生じて配管が振動し、継手部が外れたり、亀裂が生じたりして冷却水の混入にいたる場合があります。亜鉛系添加剤の影響により、潤滑油冷却器の配管で溶出していた場合、ピンホールが発生して冷却水の混入に至る場合があります。今後、油劣化の進行や水分濃度が上昇することに注意が必要です。計数汚染度計数汚染度はNAS級以上と汚染されていました。重量汚染度は.mg/mlと汚染されていました。光学顕微鏡写真重量汚染度で濾過したフィルタ表面上の夾雑物を光学顕微鏡で観察した結果、金属片、カルシウム化合物、鉄錆、砂等が観察されました。粒度分布粒度分布は.～μmの範囲にあり、.μmにピークが確認されました。μm以下の粒子が多いことから、これらのほとんどは、燃焼して発生した煤であると推定されます。粘度、酸価、塩基価については新油値が不明であったため、粘度、塩基価はジェネシスクリーンディーゼルW-の新油カタログ値と比較をし、酸価は良否の評価ができませんでした。粘度粘度は、.mm/sと新油カタログ値のmm/sに比較して粘度変化率が+.％となっており、当社推奨の管理限界値である±％以内にあり、良好と判断します。水分はppmと当社推奨の管理限界値を超えていました。今後、水分の影響でエンジン内部に錆が発生し、その影響で摩耗が発生する懸念があります。酸価・IR酸価劣化の進行度は、酸価およびIRの結果から総合的に判断します。酸価は、gKOH/gと測定されたものの、良否の評価ができませんでした。但し、IRチャートの結果、油劣化の兆候を示すカルボン酸の吸収が確認されていないことから、潤滑油は酸化劣化していないと判断します。塩基価はmgKOH/gと新油カタログ値を元にした限界値mgKOH/g以上にあり、良好と判断します。
報告№107-4553 報告№107-4553 | 分析№107-02753 分析№107-02755 | 107-02755 | トライボ診断の結果、潤滑油の基本特性、摩耗、汚染について以下のことが分りました。基本特性油の基本特性としての粘度、全酸価は新油データを基準として評価しますが、今回は油名が不明であったため、比較評価は出来ませんでした。正確な評価には、新油値、或いは新油の提供が必要です。IRの結果、油劣化の兆候を示すカルボン酸と思われる吸収が確認されたことから、油が劣化している可能性が考えられました。水分は、.ppmと高い値でした。摩耗状態油中摩耗粒子の観察結果から、μmサイズの銅合金が観察されたことから、銅を使用した箇所の摩耗が確認されました。更に、SOAPによる固形分濃度を測定した結果、油の添加剤成分であるカルシウムがppm検出されました。弊社では、潤滑状態の過酷度を知るパラメータとして、摩耗粒子を測定し定量化するIs値を適用しています。今回、このパラメータによる評価をした結果、本試料の潤滑状態がやや厳しい状態にあることが分かり、摩耗が更に進行する可能性があることが分かりました。汚染状態油圧作動油の汚染度は、高い値でした。汚染度が高い要因は、SOAPで摩耗により発生した鉄および銅、油の添加剤成分であるカルシウムが検出されたことから、シリンダ摺動面および銅を使用した箇所、油の添加剤成分の析出によるものと思われます。総合判断油劣化が確認され、水分および汚染度が高いことから、更油・濾過を実施する必要があります。機器は、汚染度が増加することでバルブ類の動作障害やフィルタ及びストレーナが設置されている場合、これらの目詰まりが発生することが懸念されるため、シリンダの摩耗進行に注意が必要です。採油後の再分析の採油周期は、油量、ポンプと出油量、ラインフィルタの精度により計算出来るため、これら情報の提供により計算しますので、計算が必要な場合はは弊社担当者に連絡をお願いします。
報告№109-09136 報告№112-00409 | 分析№109-001160 分析№112-001669 | 112-001669 | 潤滑油は継続使用可能な状態にあると判断します。分析結果は良好と判断します。粘度粘度は.mm/sと新油値mm/sに比較して、粘度変化率は-％で、当社推奨の管理限界値である±％以内にあり、良好と判断します。水分はppmと当社推奨の管理限界値の以下にあり、良好と判断します。酸価は.mgKOH/gと新油値.mgKOH/g以下にあり、良好と判断します。
報告№109-09094 報告№112-00124 | 分析№109-000916 分析№112-000497 | 112-000497_date121122 | グリースおよび軸受は継続使用可能な状態にあると判断します。はフェログラフィーおよびSOAP-Tの結果から総合的に判断した結果、正常な状態にあると考えられます。フェログラフィー【定性分析：摩耗粒子および摩耗形態観察】分析結果から比較的多く観察された粒子は、以下の通りでした。正常な摩耗粒子・潤滑状態が正常なマイルド摩耗により発生。Iカップリング発光分光分析【SOAP-T】検出された金属元素から発生箇所を推定すると、以下の通りでした。鉄、鉛、ニッケル、錫・軸受等リン、亜鉛、カルシウム、バリウム、アルミニウム、ケイ素、ナトリウム、モリブデン・添加剤、増ちょう剤、外部混入異物．グリースの物理的性状滴点、酸価、IRの各データは良好でした。尚、ちょう度は油量が不足していたため、測定することはできませんでした。≪状態監視とパラメータ≫分析の目的および各分析のパラメータは以下の通りです。特性低下目的：グリースの分析結果から、グリースの物理的性状や劣化傾向などを確認する。酸価JISK赤外線吸収スペクトルJISKちょう度JISK滴点JISK摩耗目的：グリース中の摩耗粒子を分析する事により、回転・摺動部の潤滑状態、摩耗劣化の程度、余寿命などを解析する。摩耗診断電子顕微鏡観察JISKX線マイクロアナリシス油中金属濃度JISK≪分析結果≫特性低下酸価：良好酸価.mgKOH/gは管理基本値の.mgKOH/g以内にあることから問題は無いと判断します。赤外線吸収スペクトル：良好ちょう度：油量不足のため測定することは出来ませんでした。滴点：良好滴点はと管理基本値のに比較し大きな変化はないことから問題は無いと判断します。摩耗摩耗診断：良好摩耗診断の結果、潤滑状態が正常な場合に発生する摩耗粒子が比較的多く観察されました。電子顕微鏡観察・X線マイクロアナリシス：今回は実施していません。油中金属濃度：良好油中金属濃度の結果、摩耗により発生する鉄、鉛、ニッケル、錫、油の添加剤成分や増ちょう剤等であるリン、亜鉛、カルシウム、バリウム、アルミニウム、ケイ素、ナトリウム、モリブデンが検出されたものの、良好と判断します。
報告№109-09136 報告№110-00319 | 分析№109-001160 分析№110-001315 | 110-001315 | は、油の粘度、油中のスラッジの発生量を判断パラメータに、粘度、全酸価、IR、RBOTで評価します。分析の結果、油の粘性を示す粘度は、新油値の.mm/sに比較して粘度変化率が+％の.mm/sとほぼ変化はなく、また油中のスラッジの発生量を示す全酸価は、新油値の.mgKOH/gに比較して大きな変化のない.mgKOH/gと劣化は確認されなかった。さらにはIRの結果でも油が劣化した場合に発生するカルボン酸の発生も確認されていないものの、酸化防止剤のピークが減少し、酸化防止剤の残存量を示すRBOTは、限界値minに比較してminと当社推奨の管理限界値以上にあるものの低い値でした。但し、IRの結果、新油のIRスペクトルと一致しない箇所が確認されたことから、異種油の混入または油名の誤りなどが考えられます。一方、油中の水分を計測した結果、水分はと新油と同等であり、継続使用可能な状態にあることが確認されました。結論IRの結果から異種油の混入または油名の誤りの可能性がありますので、再度ご確認下さい。これらのことが確認されなかった場合は、潤滑油は酸化防止剤の減少と判断されますので、以下の対策が必要となります。酸化防止剤の減少により、基油の劣化に進展することが懸念されるため、更油を推奨します。
報告№109-09249 報告№111-00162 | 分析№109-001747 分析№111-000888 | 111-000888 | 潤滑油および対象設備は継続使用可能な状態であると判断します。但し、異物により発生する切削摩耗が確認されたことから、今後摩耗の進行が懸念されるため、以下の対策を推奨します。切削摩耗の進行を監視するため、定期的に分析を実施し、摩耗の進行状況を確認することを推奨します。フェログラフィー異常摩耗の早期発見パラメータとして摩耗粒子を定量化して評価するフェログラフィーのIs値は、潤滑状態がやや厳しいの乗でした。摩耗粒子の形態で比較的多く観察された粒子は、潤滑状態が正常な場合に発生する摩耗粒子、異物の噛み込みにより発生する切削粒子、局部的に高圧・高温となる場合に発生するフリクションポリマでした。これらの摩耗粒子が観察された場合、潤滑部で発生している摩耗形態は、正常なマイルド摩耗と異物による切削摩耗であり、そして局部的ではあるものの高圧・高温の箇所が発生していることも分かります。特に、切削摩耗は摩耗形態の中でも摩耗進行速度が速く、転がり軸受でこの摩耗形態が発生した場合には寿命が分の程度に低下することも知られています。切削摩耗により生じた軌道面の損傷が起点となって転がり軸受の寿命となるフレーキングに進展することが懸念されます。フリクションポリマは、潤滑油が軌道面に押し込められ高圧状態になると同時に、圧縮熱により高温状態になった結果、基油自身が重合反応を起こし生成することが知られています。そのため、高圧高温状態の解消がなされなければ、潤滑油の劣化が進行し、粘度上昇に因る潤滑異常に進展する場合があります。Iカップリング発光分光分析供試のタービン油を分析した結果、検出された金属は油中金属元素の結果表に示すように、鉄、錫、亜鉛、カルシウム、アルミニウム、ナトリウム、マグネシウムでした。これら検出された金属元素から発生箇所を推定すると、鉄、錫・軸受等亜鉛、カルシウム、アルミニウム、ナトリウムマグネシウム・外部混入異物であると思われます。このうち、機械部品が摩耗したと思われる元素はのグループです。水分、汚染粒子数、汚染度物重量の各データは良好でした。粘度、全酸価、酸化安定度、有機物・有機化合物の各データは良好でした。分析結果特性低下特性低下に係るパラメータの分析結果は良好と判断します。粘度粘度はmm/sと新油値mm/sに対する粘度変化率は+％で、当社推奨の管理限界値である±％以内にあり、良好と判断します。全酸価添加タービン油の全酸価は、油メーカによって初期値が違うため統一した管理基準を設定するのが困難であることから、当社では管理限界値を設定しておらず、新油分析値との比較及び他の分析項目の結果より全酸価の状態判断を行います。その結果、全酸価は.mgKOH/gと新油値.mgKOH/g以内にあることから、良好と判断します。酸化安定度酸化安定度はminであり、当社推奨の管理限界値のmin以上であることから良好と判断します。有機物・有機化合物有機物・有機化合物は、IRチャートによる新油分析値との比較の結果、cm-付近に劣化の兆候を示すカルボン酸の吸収が確認されていないことから、良好と判断します。色相はLであり、新油値のL.に比較して大きな変化はないことから、良好と判断します。汚染に係るパラメータの分析結果は良好と判断します。水分はppmであり、当社推奨の管理限界値の以下であることから良好と判断します。汚染粒子数はNAS級であり、当社推奨の管理限界値のNAS級以内であることから良好と判断します。汚染度物重量はmg/mlであり、当社推奨の管理限界値のmg/ml以内であることから良好と判断します。摩耗フェログラフィーによる摩耗粒子の観察の結果、潤滑状態が正常な場合に発生する摩耗粒子、異物の噛み込みにより発生する切削粒子、局部的に高圧・高温となる場合に発生するフリクションポリマが比較的多く観察されました。異常摩耗の早期発見パラメータであるフェログラフィーのIs値がの乗とやや高く、摩耗粒子の形態観察の結果、潤滑状態が正常な場合に発生する摩耗粒子、異物の噛み込みにより発生する切削粒子、局部的に高圧・高温となる場合に発生するフリクションポリマが比較的多く観察されました。金属濃度SOAP法により金属濃度を測定した結果、外部から混入したと思われる亜鉛がppm検出されましたが僅かであり良好と判断します。金属濃度酸溶解法により金属濃度を測定した結果、潤滑箇所で発生する金属接触によって検出される鉄が、錫が、外部から混入したと思われる亜鉛がppm、カルシウムが、アルミニウム、ナトリウム、マグネシウムがに検出されました。
報告№103-0283 | 分析№103-02700 | 103-02700 | トライボ診断により、機器軸受の潤滑状態、潤滑油の劣化状態を診断することを目的としました。分析の結果、フレッティングに起因したマイクロフレーキングが内輪、又は、外輪の軌道面で発生していると推定されました。マイクロフレーキングが発生している面積をD－SOAPの鉄濃度から推定した結果、摩耗による深さμmと仮定した場合、内輪、又は、外輪の軌道面の面積の凡そ％の範囲に発生していることになります。マイクロフレーキングの発生面積は、あくまでもμmの深さであると仮定して計算した結果ですが、摩耗粒子の形態観察結果から摩耗発生原因を診断できるフェログラフィーの結果で、フレーキングの発生が確認できることから、今後はフレーキングが加速的に進行することが懸念されます。そのため、～ヶ月後にトライボ診断を実施し、フレーキングの進行状況を確認されることを推奨します。
報告№106-0227 報告№106-0227 | 分析№106-01279 分析№106-01279 | 106-01279 | 本トライボ診断は、軸受の潤滑状態、汚染状況、油の劣化状態を確認することを目的としました。ギヤ及び軸受の潤滑状態分析の結果、異常摩耗の早期発見パラメータであるフェログラフィーのIs値はの乗と高く、ギヤ歯面及びベアリングの軌道面で局部的に発生した金属接触が原因のシビア粒子や、摺動面が局部的に高圧・高温となり発生するフリクションポリマが観察されました。これらの摩耗粒子は、SOAP／D－SOAPの結果から鉄が主体であると思われました。分析の結果から潤滑状態はやや厳しい状態にあるものの、現在のところ継続使用は可能な状態にあると考えられますが、摩耗の進行状況把握のため、次回分析を運転再開後ヶ月後に実施することを推奨します。汚染状況計数汚染度がNAS級以上と当社推奨の管理限界値を超え、重量汚染度がmg/mlでした。油の劣化状態油の劣化状況を確認するために実施した項目の粘度および全酸価のうち、粘度が.mm/sと新油の.mm/sに比較して変化率が-％で、当社推奨の管理目安である±％を超えていました。又、SOAPの結果で亜鉛がppm検出されましたが、使用油であるダフニースーパーギヤには添加剤として亜鉛が含まれていないため、粘度が上昇した原因は、異種油の混入、或いは、油名が間違っている可能性があります。油名を再度ご確認下さい。尚、ご提供頂いた図面を確認した結果、診断に必要となる歯車の情報が不足していました。トライボ診断では、歯車のタイプ、形状、モジュール、歯幅、歯数、初期バックラッシが必要です。これらの情報が分かれば歯車の管理パラメータとして有効であるバックラッシの増加程度を推定することができ、このことから、バックラッシ調整の要否を判定するなど、より良い管理を行う事が出来ますので、次回トライボ診断実施時には各情報の提供を是非お願いいたします。
報告№109-09250 報告№109-09250 | 分析№109-001835 分析№109-001835 | 109-001835 | 潤滑油および本軸受は継続使用可能な状態にあると判断できますが、軸受軌道面では切削摩耗および凝着摩耗の発生が確認されており、今後継続して発生することが懸念されるため、再度分析を実施し、摩耗の進行状況を傾向監視することを推奨します。尚、油名を再確認するとともに、異種油混入の有無を確認されることを併せて推奨します。特性低下特性低下に係るパラメータの分析結果は良好と判断します。粘度粘度はmm/sと新油値mm/sに対する粘度変化率は+.％で、当社推奨の管理限界値である±％以内にあり、良好と判断します。全酸価添加タービン油については、当社では管理限界値を設定しておらず、新油分析値との比較及び他の分析項目の結果より全酸価の状態判断を行います。その結果、全酸価は.mgKOH/gと新油値に比較して若干高くなっていますが、IRチャートに示すように劣化の兆候として現れるカルボン酸などの有機物・有機化合物の発生が確認されていないことから、異常のない値と判断します。酸化安定度酸化安定度はminであり、当社推奨の管理限界値のmin以上であることから、良好と判断します。有機物・有機化合物有機物・有機化合物は、IRチャートによる新油分析値との比較の結果、cm-付近に劣化の兆候を示すカルボン酸の吸収が確認されていないことから、良好と判断します。尚、IRチャートによる新油分析値との比較の結果、新油には確認されないcm-付近に吸収が確認されました。色相はLであり、新油値のL.に比較して大きな変化はないことから、良好と判断します。汚染に係るパラメータの分析結果良好と判断します。水分はppmであり、当社推奨の管理限界値の以下であることから、良好と判断します。汚染粒子数はNAS級であり、当社推奨の管理限界値のNAS級以内であることから、良好と判断します。汚染度物重量は.mg/mlであり、当社推奨の管理限界値のmg/ml以内であることから、良好と判断します。摩耗フェログラフィーによる摩耗粒子の観察の結果、異物の噛み込みなどで発生する切削粒子が支配的であるものの、金属接触が厳しい場合に発生するμmサイズのシビア粒子も観察されました。異常摩耗の早期発見パラメータであるフェログラフィーのIs値がの乗とやや高く、摩耗粒子の形態観察の結果、異物の噛み込みなどで発する切削粒子が支配的であるものの、金属接触が厳しい場合に発生するμmサイズのシビア粒子も観察されました。金属濃度SOAP法により金属濃度を測定した結果、鉛がppm、外部から混入したと思われる亜鉛がppm、カルシウムがppm、バリウムがppm検出されました。金属濃度酸溶解法により金属濃度を測定した結果、潤滑箇所で発生する金属接触によって検出される鉄が.pm、外部から混入したと思われる亜鉛、カルシウム、ナトリウムが検出されました。
報告№111-00058 報告№111-00058 | 分析№111-000367 分析№111-000367 | 111-000367 | 有機物・有機化合物試験で検出されたピークには新グリースと異なるピークが検出されました。IRの結果で新グリースと異なるピークが検出されたことから、グリース名が違うか、或いは、異種グリースが混入した可能性が考えられますので、確認する必要があります。≪状態監視とパラメータ≫分析の目的および各分析のパラメータは以下の通りです。特性低下目的：グリースの分析結果から、グリースの物理的性状や劣化傾向などを確認する。全酸価JISK赤外線吸収スペクトルJISKちょう度JISK滴点JISK摩耗目的：グリース中の摩耗粒子を分析する事により、回転・摺動部の潤滑状態、摩耗劣化の程度、余寿命などを解析する。摩耗診断電子顕微鏡観察JISKX線マイクロアナリシス油中金属濃度JISK≪分析結果≫特性低下全酸価：良好全酸価mgKOH/gは新油値の.mgKOH/gに比較し高くはあるものの、有機物・有機化合物試験の結果で油劣化の兆候を示すカルボン酸の吸収が見られないことから問題は無いと判断します。赤外線吸収スペクトル：良好ちょう度：良好ちょう度値はと当社推奨の管理限界値であるから以内に留まっています。滴点：良好滴点はと新油値のに比較し高いものの、ちょう度が良好の範囲にあり、かつ、有機物・有機化合物試験の結果で油劣化の兆候を示すカルボン酸の吸収が見られないことから、問題は無いと判断します。摩耗摩耗診断電子顕微鏡観察・X線マイクロアナリシス：今回は実施していません。油中金属濃度：今回は実施していません。
報告№109-09136 報告№111-00494 | 分析№109-001160 分析№111-002271 | 111-002271 | 潤滑油および軸受は継続使用可能な状態にあると判断します。但し、今後も摩耗の進行を傾向監視するため、以下の対策を推奨します。油槽内の清掃潤滑油が汚染されていることから、油槽内は汚染されていると思われます。更油をする際には、油槽内を清掃し、更油する新油もNAS級程度の清浄な潤滑油を更油することを推奨します。定期的な分析切削摩耗や凝着摩耗の進行を監視するため、定期的に分析を実施し、摩耗の進行状況を確認することを推奨します。シリコン系のグリースや添加剤の確認シリコン系の添加剤やグリースを使用している箇所があるかについてご確認下さい。異種油の混入および油名の確認異種油の混入の有無、油名を再確認することを推奨します。フェログラフィー異常摩耗の早期発見パラメータとして摩耗粒子を定量化して評価するフェログラフィーのIs値は、潤滑状態が厳しいの乗でした。摩耗粒子の形態で比較的多く観察された粒子は、潤滑状態が正常な場合に発生する摩耗粒子異物の噛み込みにより発生する切削粒子金属潤滑部が局部的に油膜切れを起して発生するシビア粒子でした。これらの摩耗粒子が観察された場合、潤滑部で発生している摩耗形態は、正常なマイルド摩耗異物による切削摩耗潤滑状態がやや厳しい凝着摩耗であることが分かります。摩耗形態の中でも切削摩耗は摩耗進行速度が速く、転がり軸受でこの摩耗形態が発生した場合には寿命が分の程度に低下することも知られており、切削摩耗により生じた軌道面の損傷が起点となって転がり軸受の寿命となるフレーキングに進展することから傾向監視による経過監視が必要です。電子顕微鏡・X線マイクロアナリシス観察された粒子をSEM・XMAで詳細に分析した結果、粒子には鉄、マンガンが比較的多く含まれており、成分割合から粒子は主に転がり軸受の保持器やケーシング等から発生していると推定できました。Iカップリング発光分光分析供試の潤滑油を分析した結果、検出された金属元素は、SOAP-Tの結果表に示すように、鉄、鉛、銅、ニッケル、錫、亜鉛、カルシウム、バリウム、アルミニウム、ケイ素、ナトリウムでした。検出されたこれらの金属元素から発生箇所を推定すると鉄、鉛、銅、ニッケル、錫・軸受等亜鉛、カルシウム、バリウム、アルミニウム、ケイ素、ナトリウム・外部混入異物このうち、機械部品が摩耗したと思われる元素はのグループです。SOAP-Tで検出された亜鉛、バリウムは添加剤として添加されている場合があります。ご提供頂いた本試料油のダフニータービンの新油データには、これらの添加剤は含まれていないことから、異種油の混入、または油名の誤りなどが考えられます。ケイ素の検出SOAP-Tでケイ素がppm検出されました。一般に、潤滑油中からケイ素が検出された場合の原因として、シリコン油或いは、シリコン系の添加剤が検出されるフェログラフィーおよびフィルタ表面の異物観察で砂が多く観察されて検出されるシリコングリースをシール部に塗布している場合、このシリコングリースが潤滑油に混入して検出されるなどが挙げられますが、今回検出が比較的高濃度であることからの可能性が考えられます。については、分析結果では確認することが出来ませんので、これに関する情報があれば提供をお願いします。計数汚染度、重量汚染度は共に当社推奨の管理限界値を超えていました。SOAP-Tで亜鉛、バリウムが検出され、フィルタ表面の異物観察で表面が茶褐色で金属片、鉄錆、砂等が観察されたことから、汚染度が高い要因は、摩耗とスラッジ、そして外部混入異物の影響と思われます。粘度、水分、酸価、IRの各データは良好でした。
報告№109-09136 報告№111-00382 | 分析№109-001160 分析№111-001828 | 111-001828 | グリースおよび軸受は継続使用可能な状態にあり、保守サイクルおよび手法は問題ないと判断します。但し、異種グリースの混入、或いは、グリース名が違う可能性があるため、以下の対策を推奨します。異種グリースの混入の有無、グリース名を再度確認することを推奨します。フェログラフィー摩耗粒子の形態で比較的多く観察された粒子は、潤滑状態が正常な場合に発生する摩耗粒子、外部から混入したと思われる鉄錆等でした。これらの摩耗粒子が観察された場合、潤滑部で発生している摩耗形態は、正常なマイルド摩耗であることが分かります。電子顕微鏡・X線マイクロアナリシス観察された粒子をSEM・XMAで詳細に分析した結果、粒子には鉄、クロム、マンガンが比較的多く含まれており、成分割合から粒子は主にベアリングから発生していると推定できました。Iカップリング発光分光分析供試グリースを分析した結果、検出された金属元素は、SOAP-Tの結果表に示すように、鉄、鉛、銅、クロム、錫、リン、亜鉛、カルシウム、バリウム、アルミニウム、ケイ素、ナトリウム、マグネシウムでした。これらの検出された金属元素から発生箇所を推定すると鉄、鉛、銅、クロム、錫・軸受等リン、亜鉛、バリウム・グリース添加剤カルシウム、アルミニウム、ケイ素、ナトリウム・増ちょう剤マグネシウム・外部混入異物であると思われます。このうち、機械部品が摩耗したと思われる元素はのグループです。グリースの物理的性状IRの結果、新グリースのIRスペクトルと一致しない箇所が確認されました。異種グリースの混入またはグリース名の誤りなどが考えられます。
報告№109-09136 | 分析№109-001160 | 114-000751 | 潤滑油は物理的性状、汚染状態が良好の範囲にあることから、継続使用可能な状態にあると判断します。分析結果計数汚染度はNAS級と当社推奨の管理限界値以下であり、良好です。粒度分布比粒度分布比は、摩耗が安定した潤滑状態での粒子数データを分母とし、その後の機器稼動させた際の粒子数データを分子として、摩耗状態の推移を無次元化した粒子数の比であり、潤滑状態を評価するパラメータのつです。今回の分析は、本設備において、初回の分析であるため、定常摩耗状態の粒子数データがないことから、更油後から平衡濃度に到達するまでの時間および、新油からの粒子増加量を基に計算される粒子数増加傾向に基づき算出した平衡濃度を分母に粒度分布比を求めました。その結果は、以下のようになりました。～μmサイズで、～μmサイズで摩耗状態が良好である場合、サイズの小さい摩耗粒子から粒子数が増加し、潤滑状態が厳しくなるにつれ、大型の摩耗粒子が発生しやすくなります。今回は～μmサイズの粒度分布比がと、～μmサイズの粒度分布比がに比較して大きいものの、各粒子濃度は正常な範囲にあることから、本設備は継続使用が可能な状態にあると判断します。粘度、水分、酸価、IRの各データは良好と判断します。
報告№108-0401 報告№108-0401 | 分析№108-02685 分析№108-02685 | 108-02685_090212 | 年月にストレーナに差圧が発生したため、ストレーナ表面を観察したところ目詰まりが確認された。メーカにストレーナ付着物の観察を依頼した結果、スラストメタルで使用しているホワイトメタルの錫であるとの見解であった。年月に定期点検があり、その際に軸受を分解する必要があるかを判断する。摩耗発生有無および摩耗形態分析の結果、潤滑状態の異常摩耗の早期発見パラメータであるフェログラフィーのIs値は、局部的な油膜が切れにより金属接触が発生するの乗にとやや高くなっており、また、摩耗粒子は、異物の噛み込みなどで発生する切削粒子と金属接触が厳しい場合に発生するシビア粒子とがやや多く観察されました。SEM・XMAによる摩耗粒子の詳細な観察の結果から、摩耗粒子の成分は鉄、クロムを含んでいることが判り、更にSOAP／D－SOAPの結果で軸受メタルの主成分である錫が検出されたことから、潤滑摺動部の遊星歯車および軸受では、切削摩耗と凝着摩耗が発生していることが確認されました。軸受メタルの摩耗程度軸受メタルは、メタルの主成分である錫がSOAPでppm、D－SOAPで検出されたことから摩耗していることが確認できます。メタルの摩耗深さを錫濃度ppm、油量Lから求めてみました。錫の摩耗体積＝錫濃度×-×油量×.×÷錫密度＝×-××.×÷.＝.平均的な摩耗深さ＝摩耗体積÷摩耗面積×＝.÷×＝この計算の結果からはメタル表面の平均的な摩耗深さがμmとなり、表面粗さをsと仮定すると、約分の程度が摩耗していることが想定されました。今後の対策現在のところ継続使用は可能な範囲にあると思われますが、メッシュのストレーナが目詰まりを起こしていることからストレーナの目開きサイズ以上の摩耗粒子が多く発生していると想像されます。本設備の周速は、非常に遅いため摺動面の油膜が健全に形成されるのは難しく、金属接触が生じやすいと想像され、加えて摩耗進行速度が速い切削摩耗も同時に観察されていることから、摩耗深さでは年月に予定している定期点検の際には、軸受の摩耗状況の確認が必要であると判断します。
報告№109-09136 報告№110-00356 | 分析№109-001160 分析№110-001623･1624･1625 | 110-001623_1624_1625 | 使用油粘度、水分、全酸価の各データは良好でした。更油作業中タンク底部粘度、水分、全酸価の各データは良好でした。汚染度使用油重量汚染度の結果、.mg/mlと清浄でした。重量汚染度で使用したフィルタ表面には、肉眼で確認できる金属片が観察されました。交換直後計数汚染度はNAS級以上と汚染されていました。重量汚染度で使用したフィルタ表面には、肉眼で確認できる金属片、砂等が観察されました。更油作業中タンク底部重量汚染度の結果、mg/mlと汚染されていました。重量汚染度で使用したフィルタ表面には、茶褐色の粘ちょう物、肉眼で確認できる金属片が観察されました。劣化状況使用油、更油作業中タンク底部共に潤滑は良好であることから、劣化していないことが分かりました。残油が及ぼす汚染の影響試料のデータを比較した結果、油交換、フラッシング実施後に採油を実施しました。その結果、重量汚染度は増加していることが確認されました。重量汚染度が増加したのは、機器内部の汚染物が新油に混入したか、汚染した新油を充填した場合が考えられます。濾過による汚染状態の改善油の交換を回繰返すフラッシングだけでは、油中の摩耗粒子やスラッジ等は影響がなくなるまでは除去することは出来ません。正常な潤滑状態を保つには、油中の汚染物を濾過などにより適正な量まで除去する必要があります。
報告№111-00058 報告№111-00058 | 分析№111-000294 分析№111-000294 | 111-000294 | 、汚染状態、は良好と判断します。尚、RBOTがminと新油値のminに比較してmin減少していました。このまま継続使用した場合、この減少傾向から限界値に到達するのは、別紙図RBOTの減少傾向に示すように年月と推定されました。残りの継続使用期間は、約年ヶ月であると予測されます。潤滑油および対象設備は継続使用可能な状態にあると判断します。≪状態監視とパラメータ≫分析の目的および各分析のパラメータは以下の通りです。特性低下目的：油の分析結果から、や劣化傾向ならびに添加剤の消耗程度、残存寿命などを確認する。粘度JISK全酸価JISK赤外線吸収スペクトルJISK酸化安定度試験JISK汚染目的：油の分析結果から、砂塵あるいは水・異種油などによるや、異物混入の有無を確認する。水分JISK計数汚染度JISB重量汚染度JISB光学顕微鏡観察摩耗目的：油中の摩耗粒子を分析する事により、回転・摺動部の潤滑状態、摩耗劣化の程度、余寿命などを解析する。摩耗診断電子顕微鏡観察JISKX線マイクロアナリシス油中金属濃度JISK≪分析結果≫特性低下粘度：良好粘度値mm/sの新油値mm/sに対する変化率は+％であり、当社推奨の管理限界値±％以内に留まっています。全酸価：良好全酸価.mgKOH/gは新油値の以内にあることから、問題は無いと判断します。赤外線吸収スペクトル：良好酸化安定度試験：良好酸化安定度試験の結果、数値minは当社推奨の管理限界値min以上に留まっており、現時点での使用は可能と判断します。汚染水分：良好水分値.ppmは当社推奨の管理限界値以内に留まっています。計数汚染度：良好計数汚染度はNAS級と当社推奨の管理限界値NAS級以内にあります。重量汚染度：良好重量汚染度は.mg/mlと当社推奨の管理限界値mg/ml以内にあります。光学顕微鏡観察：良好光学顕微鏡写真は捕捉された汚染物の量は少なく、スラッジは確認されませんでした。摩耗摩耗診断：良好摩耗診断の結果、異常摩耗の早期発見パラメータであるIs値がのマイナス乗と良好の範囲にあることから、潤滑状態は正常と判断します。電子顕微鏡観察・X線マイクロアナリシス：今回は実施していません。油中金属濃度：良好油中金属濃度の結果、外部から混入したと思われるカルシウム、ナトリウムが検出されたものの、良好と判断します。
報告№109-0029 報告№109-0029 | 分析№109-00141 分析№109-00141 | 109-00141 | 分析の結果、摩耗は安定しており、転がり軸受の寿命の指標となるフレーキングで発生する摩耗粒子が観察されていないことから、軸受は継続使用可能と判断します。これらのことは、前回に比較して摩耗粒子の形態観察の結果、疲労摩耗粒子が多く観察されたものの、計数汚染度はランク減少し、SOAP／D-SOAPの鉄濃度は減少し、異常摩耗の早期発見パラメータであるフェログラフィーのIs値がの乗から乗に桁減少したこと以上のことから判断しています。計数汚染度が当社推奨の管理限界値に到達しています。計数汚染度は当社推奨の管理限界値に到達しています。計数汚染度はNAS級と当社推奨の管理限界値のNAS級に到達しています。重量汚染度は.mg/mlとなっています。重量汚染度は.mg/mlとなっています。機器の潤滑状態フェログラフィーの結果、疲労摩耗粒子が多く観察されています。SOAPの結果、鉄および銅が検出されています。SOAPの結果、摩耗により発生する鉄および銅、油の添加剤成分であるリンが検出されています。D－SOAPの結果、鉄および銅が検出されています。D－SOAPの結果、摩耗により発生する鉄および銅が検出されています。フェログラフィーの結果、疲労摩耗粒子が多く観察されています。フェログラフィーの結果、異常摩耗の早期発見パラメータであるIs値がの乗とやや高く、摩耗粒子の形態観察の結果、疲労摩耗粒子が多く観察されています。
報告№107-0438 | 分析№107-02444 | 107-02444 | トライボ診断により、機器軸受の潤滑状態、潤滑油の劣化状態を診断する。分析の結果、全てのデータが良好の範囲にあることから、潤滑油および軸受は継続使用可能と判断します。但し、現在のところ影響は確認されていませんが、外部から混入した鉄錆等の異物が多く観察されており、これらの異物が軸受摺動面に噛み込み摩耗が進行することが懸念されます。定期的にトライボ診断を実施し、摩耗発生の有無を確認することを推奨します。
報告№109-09249 | 分析№109-001747 | 113-002161 | 潤滑油は継続使用可能と判断します。但し、汚染粒子数が注意領域にあることから、異物の噛み込みによる摩耗の進行が懸念されます。軸受は継続使用可能な状態にあると判断します。但し、Is値が注意領域にあることから、今後の摩耗進行の有無を確認するためにも傾向監視を継続することが有効です。定期的な分析今後の汚染度の増加および切削摩耗、凝着摩耗の進行を監視するため、定期的に分析を実施することを推奨します。異常摩耗の早期発見パラメータであるIs値は前回のレベルから注意領域のレベルに上昇したことから今後の摩耗推移を確認することが有用です。また、フェログラフィーで観察された代表的な粒子は以下の通りです。正常な摩耗粒子・潤滑状態が正常なマイルド摩耗により発生。切削粒子・異物や金属表面の微小突起による切削摩耗により発生。シビア粒子・潤滑状態がやや厳しい凝着摩耗により発生。金属潤滑部が局部的に油膜切れを起していると考えられます。切削粒子、シビア粒子は、摩擦面が将来的に異常摩耗へ進展する可能性を示唆しているため、傾向監視が有用と思われます。詳細は、別紙傾向監視が必要な摩耗粒子をご覧ください。水分、汚染物重量は共に良好です。但し、汚染粒子数は注意領域でした。汚染粒子数はNAS級で注意領域でした。フィルタ残渣に金属片、鉄錆等が観察されたことから、汚染粒子数を高くしている要因は、摩耗粒子と外部混入異物と思われます。．粘度、全酸価、酸化安定度、有機物・有機化合物、色相の各データは良好です。
報告№101-4012 | 分析№101-00668 | 101-00668 | 分析の結果、全てのデータが良好であることから、この油は継続使用可能であり、潤滑状態も正常と判断する。粘度は良好と判断します。粘度はmm/sと新油値mm/sに比較して、粘度変化率は+.％と当社推奨の管理目安内にあり、良好と判断します。水分は良好と判断します。水分はと当社推奨の管理目安内にあり、良好と判断します。全酸価は良好と判断します。全酸価は.mgKOH/gと新油値.mgKOH/gに比較して変化はなく、良好と判断します。IRは新油に比較して変化はなく、良好と判断します。IRはチャートに示すように新油に比較して変化はなく、良好と判断します。計数汚染度はNAS級と良好でした。計数汚染度はNAS級と当社推奨の管理目安以内にあり、良好と判断します。重量汚染度は.mg/mlと良好でした。重量汚染度は.mg/mlと当社推奨の管理目安以内にあり、良好と判断します。機器の潤滑状態SOAPは良好でした。SOAPの結果、軸受の摩耗を示す錫は検出されず、良好と判断します。尚、油の添加剤成分であるバリウムがppm検出されました。D－SOAPは良好でした。D－SOAPの結果、軸受の摩耗を示す錫は検出されず、良好と判断します。尚、油の添加剤成分が析出して発生したバリウムが、外部から混入したと思われるナトリウムが検出されました。フェログラフィーは良好でした。摩耗の過酷度を示すIs値、摩耗粒子の形態観察、共に良好であり、潤滑状態は正常と判断します。
報告№109-09136 報告№113-00489 | 分析№109-001160 分析№113-002031 | 113-002031 | 軸受は健全であり、継続使用可能な状態にあると判断します。但し、将来的な摩耗進行の有無を確認するためにも傾向監視を継続することが有効です。定期的な分析今後懸念される摩耗の進行を監視するため、定期的に分析を実施することを推奨します。は許容範囲内にあり、機器は継続使用可能と判定しますが、摩耗の進行速度が上昇している可能性があるため、傾向管理が有用と考えます。フェログラフィー【定量分析：Is値】Is値は異常摩耗の早期発見パラメータのつで、摩耗程度を定量化するために用います。Is値は前回に比較して-からと、二桁高い値でした。Is値は、摩擦摺動面の摩耗が進展すると、上昇速度が増加します。今回、Is値の上昇速度が大きいことから、異常摩耗を回避するためにも摩耗の進展を監視することが大切です。フェログラフィー【定性分析：摩耗粒子の形態観察】観察された摩耗粒子は全て少量でした。但し、観察された摩耗粒子の中には、μmサイズの大型のシビア粒子が観察されました。シビア粒子は、視野に個と少ないことから、直ちに異常ではないものの、今後の摩耗進行が懸念されます。Iカップリング発光分光分析【SOAP／D-SOAP】検出された金属元素とその発生元は、以下の通り推定されます。いずれも極微量で問題ありません。鉄、銅、錫・軸受等リン・添加剤カルシウム、アルミニウム、ナトリウム、マグネシウム・外部混入異物計数汚染度は、前回のNAS級からNAS級にランク上昇しているものの、当社推奨の管理限界値内であり良好です。重量汚染度はmg/mlからmg/mlに減少し、良好です。
報告№109-09136 報告№111-00381 | 分析№109-001160 分析№111-001812 | 111-001812 | グリースおよび軸受は継続使用可能な状態にあり、保守サイクルおよび手法は問題ないと判断します。フェログラフィー摩耗粒子の形態で比較的多く観察された粒子は、潤滑状態が正常な場合に発生する摩耗粒子、異物の噛み込みにより発生する切削粒子でした。これらの摩耗粒子が観察された場合、潤滑部で発生している摩耗形態は、正常なマイルド摩耗と異物による切削摩耗であることが分かります。特に、切削摩耗は摩耗形態の中でも摩耗進行速度が速く、転がり軸受でこの摩耗形態が発生した場合には寿命が分の程度に低下することも知られています。切削摩耗により生じた軌道面の損傷が起点となって転がり軸受の寿命となるフレーキングに進展することが懸念されます。電子顕微鏡・X線マイクロアナリシス観察された粒子をSEM・XMAで詳細に分析した結果、粒子には鉄、クロム、マンガンが比較的多く含まれており、成分割合から粒子は主にベアリングから発生していると推定できました。Iカップリング発光分光分析供試グリースを分析した結果、検出された金属元素は、SOAP-Tの結果表に示すように、鉄、鉛、銅、錫、リン、亜鉛、カルシウム、バリウム、アルミニウム、ナトリウム、マグネシウムでした。これらの検出された金属元素から発生箇所を推定すると鉄、鉛、銅、錫・軸受等リン、亜鉛、バリウム・グリース添加剤カルシウム、アルミニウム、ナトリウム・増ちょう剤マグネシウム・外部混入異物であると思われます。このうち、機械部品が摩耗したと思われる元素はのグループです。グリースの物理的性状IRの結果、新グリースのIRスペクトルと一致しない箇所が確認されました。異種グリースの混入またはグリース名の誤りなどが考えられます。
報告№108-0387 報告№108-6555 | 分析№108-02609 分析№108-02862 | 108-02862 | 年月日に発電機を停止したところ、制御用のソレノイドバルブに不具合が発生した。不具合が発生後に精点Aを実施し、分析報告書で濾過を推奨した。その後、ソレノイドバルブは分解・手入れされ、潤滑油は濾過が実施されている。精点Bを実施し、汚染度および潤滑状態を確認する。精点Bを実施した結果、前回に比較して計数汚染度がNAS級からNAS級にランク減少し、濾過の効果があったことが確認されています。また、その他の各データも良好であることから、この油は継続使用可能と判断します。
|  | 9802029 | 濾過前の計数汚染度がDと注意領域にありますが、前回データも今回同様にDとなっておりましたので、大きな変化がなかったことが分かりました。したがいまして、摩耗は安定していたものと推定されます。濾過後の計数汚染度をみますと、～μmの小さな粒子がやや多く測定されており、濾過で除去しきれていないことが分かります。これは、濾過方法に原因があると思われます。原因として、濾過後の採油を濾過機の採油口から行う場合、濾過精度の良否は濾過圧力や濾過流量の影響を受けやすく、特に、魚梁瀬リン／Sのようにμm以下の汚染粒子がその大多数を占めるような場合では、濾過圧力を低くく保ち、且つ、濾過流量を少ない状態で採油する必要があります。すなわち、濾過圧力が通常kgf/cm程度でその流速あれば、微細な汚染粒子が押し出されやすくなり、濾過精度が出にくくなります。魚梁瀬リン／Sのようなμm以下の微粒子を清浄にする場合、濾過流量をある程度確保できたら、kgf/cm以下で、吐出側のバルブをしぼり、流量を小さくすることが重要で、低圧で、且つ、流量を小さくすれば、今回同時期に濾過・採油を実施した試料油の他発の例にあるように清浄になります。本試料油のように汚染されている油を濾過する場合、エレメントライフは、通常約Lを濾過して取り替えとなります。この濾過容量を超えた場合、濾過精度が低下することがあります。等が考えられます。
報告№107-4551 報告№107-4551 | 分析№107-02639 分析№107-02639 | 107-02639 | トライボ診断の結果、泡立ち試験を除く項目は良好でした。泡立ち試験の結果は、一般的には消泡性能が低くいと判断できる値の-ですが、新油値の-と同レベルにあったため、良好と判断します。一方、摩耗粒子の形態観察の結果、観察された摩耗粒子がμmサイズの粒子が観察されたものの、視野に個とわずかで、潤滑状態指数がのマイナス乗と濾過設備のない機器であれば正常な潤滑状態にあると判断できる状況でした。但し、潤滑油の摩耗粒子はフィルタに捕捉され、異常な摩耗状態が発生したとしても正常な潤滑状態にあると誤認してしまう可能性があります。フィルタの捕捉の影響による誤認を避けるため、今後の診断に当たっては、これまでの採油箇所に加え、フィルタの捕捉物も分析し、その結果から潤滑状態を評価することを推奨します。尚、フィルタ捕捉物の分析を実施する際には、フィルタ流量、フィルタ使用時間、主機稼働時間などの追加情報が必要です。泡立ち試験の結果、消泡性能が低いと判断できる値であるものの、新油と同レベルにありました。粘度は良好。粘度はmm/sと新油値mm/sに比較して、粘度変化率は-％で、当社推奨の管理限界値である±％以内にあり、良好と判断します。粘度は.mm/sでした。粘度は.mm/sでした。粘度指数はでした。粘度指数はでした。泡立ち試験は-でした。泡立ち試験は-と新油と同レベルにあり、消泡性能が新油と同レベルにあることが確認されました。水分は良好。水分はと当社推奨の管理限界値の以下であり、良好と判断します。全酸価は良好。全酸価はmgKOH/gと新油値mgKOH/g以内であり、良好と判断します。機器の潤滑状態精密な濾過設備がない機器であれば、潤滑状態指数は正常の範囲にあると判断します。潤滑状態指数は正常の範囲にあると判断します。異常摩耗の早期発見パラメータである潤滑状態指数がのマイナス乗と、精密な濾過設備がない機器であれば、潤滑状態指数は正常の範囲にあると判断します。
報告№109-09136 報告№112-00756 | 分析№109-001160 分析№112-003405 | 112-003405 | 分析の結果、潤滑油の劣化はなく、汚染度は良好な範囲にあることから、継続使用可能な状態にあると判断します。減速機分析の結果、分析データには異常の兆候が確認されないため、現時点では減速機の状態は健全であると判断します。尚、現時点では良好な状態にあると判断できますが、分解点検の必要性を検討するには、本分析結果を含めた合計回のデータが健全な範囲にあるかを確認することが必要となることから、今後、回の分析を推奨します。定期的な分析定期的な潤滑油分析によるトライボ診断を実施することにより、分析データの変化から異常の兆候を早期に発見することが可能となります。今後の摩耗進行を監視するため、定期的に分析を実施することを推奨します。は、すべての項目が正常であり良好と判断します。粘度粘度は.mm/sと、新油値.mm/sに比較して粘度変化率は+％で、当社推奨の管理限界値である±％以内であり、良好と判断します。水分はと当社推奨の管理限界値の以下であり、良好と判断します。酸価は.mgKOH/gと新油値.mgKOH/g以上にあるものの、IRの結果で油劣化の兆候を示すカルボン酸の吸収が確認されていないことから、良好と判断します。IRIRチャートの結果、新油と使用油のスペクトルパターンはほぼ一致し、また、油劣化の兆候を示すカルボン酸の吸収が確認されていないことから、良好と判断します。は、清浄であり良好と判断します。計数汚染度計数汚染度は、NAS級と当社推奨の管理限界値以下にあり、良好と判断します。重量汚染度は.mg/mlでした。光学顕微鏡写真重量汚染度で濾過したフィルタ表面上の夾雑物を光学顕微鏡で観察した結果、金属片、鉄錆、砂等が観察されました。は、フェログラフィーおよびSOAP-Tの結果から総合的に判断した結果、正常な状態にあると考えられます。フェログラフィー【異常摩耗指数：Is値】Is値は異常摩耗の早期発見パラメータのつで、摩耗粒子を定量化するために用います。今回のIs値はの乗と低い値でした。フェログラフィー【定性分析：摩耗粒子および摩耗形態観察】分析結果から観察された全ての粒子量は少でした。Iカップリング発光分光分析【SOAP-T】検出された金属元素から発生箇所を推定すると、以下の通りでした。鉄、銅、亜鉛・ギヤ、軸受等リン、モリブデン・添加剤カルシウム、ナトリウム、ケイ素・外部混入異物
報告№107-6000 報告№107-6000 | 分析№107-00010 分析№107-00010 | 107-00010 | 初期試験を実施した結果、サーボシリンダ内壁やポンプ内部で摩耗が発生していることが確認されました。現在のところ、計数汚染度がNAS級と良好の範囲にあるものの、摩耗の発生が確認されており、今後汚染度が上昇することが懸念されるため、ヶ月後に精点Bを実施し、汚染度および摩耗の進行状況を確認することを推奨します。尚、汚染度の上昇は、バルブ類の動作障害やフィルタ、ストレーナ等の目詰まりの発生につながるため、NAS級以下で管理する必要があります。これらのことは、異常摩耗の早期発見パラメータであるフェログラフィーのIs値がの乗とやや高く、摩耗粒子形態観察の結果、μm未満の鉄系粒子、摩擦熱が高い場合に発生する黒錆がやや多く観察されたこと以上のことから判断しました。